## Sample
浸出试验 实验采用超声波辅助进行，使用数字超声波清洗器（FUYANG，中国），该清洗器具有恒定频率（100 kHz）恒定功率210W。首先将数字超声波清洗器和适量水设定到给定温度。然后，将装有纯水以及不同含碱量溶液的 100 ml 烧杯放入数字超声波清洗器中。当碱溶液温度稳定后， 将含有杂质的纤维样品加入烧杯溶液中，然后以一定功率进行超声处理。研究的四个变量因素包括浸出时间、液固比、碱浓度（NaOH）、反应温度下研究了所有因素。按照预定的时间间隔取出一定量的样品，立即过滤，用去离子水冲洗三次，然后在 60 °C 下干燥 120分钟（GB/T 9995 - 1997）。 为了研究超声波对净化效果的影响，也进行了无超声波辅助的实验，其余实验流程及参数设计与最佳条件相同。 B. 样本编号部分: 共四个不同的原始样本，选取了两种长纤维和两种乱纤维，编号中字母部分：(A)LB代表刀球机刮出菠萝叶中的长纤维，(B)LD代表长纤维脱胶后的纤维（碱浓度 9g/L），(C)SS代表收集刀球机废弃叶渣中用轧滚机提取的乱纤维，(D)SR代表直接对菠萝叶进行轧滚机加工提取出的乱纤维。超声频率 80 Hz,超声波功率为 210 W 编号中数字部分如LB3-1（1）中，3代表系列变量，实验一共四个变量因素包括浸出时间（超声时间 120min）、液固比（2g/100ml）、碱浓度(9g/L)、反应温度（超声温度,80℃）。其中变量1为超声时间（分别为0分钟、60分钟、120分钟、180分钟、240分钟），在氢氧化钠浓度为9g/L、液固比为2g/100ml、反应温度为80℃、超声波功率为210W的条件下，考察了浸出时间对刀球长纤维、脱胶长纤维、叶渣乱纤维、轧滚乱纤维除杂率，纤维强力，红外光谱以及超声波收集信号的影响。变量2为液固比，考察了液固比为1、2、3、4、5g/100ml， 氢氧化钠浓度为9g/L，反应温度为80℃，超声波功率为210W时，液固比对除杂率及纤维性能的影响。变量3为氢氧化钠在溶液中的浓度变量（0、3、9、18、27g/L）在温度为80℃、超声波功率为210W、HaOH浓度为9g/L，液固比为2g/100ml的条件下，考察了不同碱浓度的影响。变量4为不同温度下（20、40、60、80、100度），在一定的超声频率，氢氧化钠浓度为9g/L，液固比为2g/100ml的条件下，随着温度的升高，对除杂率及纤维性能的影响。
| 2g/100ml，9g/l，80°C |  | 0 | 60min | 120min | 180min | 240min
| LB1 | Blade ball machine long fiber | LB1-1 | LB1-2 | LB1-3 | LB1-4 | LB1-5 | 残胶率10几-20
| LD1 | Degummed long fiber | LD1-1 | LD1-2 | LD1-3 | LD1-4 | LD1-5
| SS1 | Leaf residue random fiber | SS1-1 | SS1-2 | SS1-3 | SS1-4 | SS1-5
| SR1 | Rolled random fiber | SR1-1 | SR1-2 | SR1-3 | SR1-4 | SR1-5
120min，9g/l，80°C
| Liquid-to-solid ratios |  | 1g/100ml | 2g/100ml | 3g/100ml | 4g/100ml | 5g/100ml
| LB2 | Blade ball machine long fiber | LB2-1 | LB2-2 | LB2-3 | LB2-4 | LB2-5
| LD2 | Degummed long fiber | LD2-1 | LD2-2 | LD2-3 | LD2-4 | LD2-5
| SS2 | Leaf residue random fiber | SS2-1 | SS2-2 | SS2-3 | SS2-4 | SS2-5
| SR2 | Rolled random fiber | SR2-1 | SR2-2 | SR2-3 | SR2-4 | SR2-5
120min，2g/100ml，80°C
| Alkali concentration |  | pure water | 3g/l | 9g/l | 18g/l | 27g/l
| LB3 | Blade ball machine long fiber | LB3-1 | LB3-2 | LB3-3 | LB3-4 | LB3-5
| LD3 | Degummed long fiber | LD3-1 | LD3-2 | LD3-3 | LD3-4 | LD3-5
| SS3 | Leaf residue random fiber | SS3-1 | SS3-2 | SS3-3 | SS3-4 | SS3-5
| SR3 | Rolled random fiber | SR3-1 | SR3-2 | SR3-3 | SR3-4 | SR3-5
120min，2g/100ml，9g/l
| Temperature |  | 20 °C | 40 °C | 60 °C | 80 °C | 100 °C
| LB4 | Blade ball machine long fiber | LB4-1 | LB4-2 | LB4-3 | LB4-4 | LB4-5
| LD4 | Degummed long fiber | LD4-1 | LD4-2 | LD4-3 | LD4-4 | LD4-5
| SS4 | Leaf residue random fiber | SS4-1 | SS4-2 | SS4-3 | SS4-4 | SS4-5
| SR4 | Rolled random fiber | SR4-1 | SR4-2 | SR4-3 | SR4-4 | SR4-5
字母部分 | 数字部分 | Time | Liquid-to-solid ratios | Alkali concentration | Temperature
LB LD SS SR | 0 | 0 min | 0 | 0 | 20 °C
| 1-1 | 60 min | 2g/100ml | 9g/l | 80 °C
| 1-2 | 120 min
| 1-3 | 180 min
| 1-4 | 240 min
| 1-5 | 300 min
| 2-1 | 120 min | 1g/100ml
| 2-2 |  | 2g/100ml
| 2-3 |  | 3g/100ml
| 2-4 |  | 4g/100ml
| 2-5 |  | 5g/100ml
| 3-1 |  | 2g/100ml | 0g/l
| 3-2 |  |  | 3g/l
| 3-3 |  |  | 9g/l
| 3-4 |  |  | 18g/l
| 3-5 |  |  | 27g/l
| 4-1 |  |  | 9g/l | 20 °C
| 4-2 |  |  |  | 40 °C
| 4-3 |  |  |  | 60 °C
| 4-4 |  |  |  | 80 °C
| 4-5 |  |  |  | 100 °C

## 纤维脱胶前后测试
长纤维脱胶前
组一 |  |  |  |  | 组二 |  |  |  |  | 组三 |  |  |  |  | 数据
W1 | Lmix1 | Lmax1 | L1 | W1*L1 | W2 | Lmix2 | Lmax2 | L2 | W2*L2 | W3 | Lmix3 | Lmax3 | L3 | W3*L3 | Σ（Wi*Li） | ΣWi | L(cm)
0.377 | 54.2 | 60.5 | 57.35 | 21.62095 | 1.158 | 71.5 | 95.6 | 83.55 | 96.7509 | 1.469 | 55.3 | 88.7 | 72 | 105.768 | 224.13985 | 3.004 | 74.6138
1.576 | 79.8 | 95.9 | 87.85 | 138.4516 | 0.742 | 61.5 | 65.3 | 63.4 | 47.0428 | 1.094 | 62.3 | 75.6 | 68.95 | 75.4313 | 260.9257 | 3.412 | 76.47295
1.776 | 61.5 | 88.6 | 75.05 | 133.2888 | 1.213 | 54.9 | 60.5 | 57.7 | 69.9901 | 1.276 | 74.8 | 88.9 | 81.85 | 104.4406 | 307.7195 | 4.265 | 72.14994
1.195 | 76.5 | 79.8 | 78.15 | 93.38925 | 1.077 | 72.6 | 88.9 | 80.75 | 86.96775 | 0.788 | 64.9 | 85.3 | 75.1 | 59.1788 | 239.5358 | 3.06 | 78.27967
1.405 | 67.2 | 85.7 | 76.45 | 107.41225 | 1.371 | 54.5 | 79.2 | 66.85 | 91.65135 | 1.717 | 79.6 | 90.5 | 85.05 | 146.03085 | 345.09445 | 4.493 | 76.80713
2.238 | 57.8 | 80.5 | 69.15 | 154.7577 | 1.761 | 64.5 | 93.2 | 78.85 | 138.85485 | 0.859 | 38.4 | 67.5 | 52.95 | 45.48405 | 339.0966 | 4.858 | 69.80169
1.672 | 59.8 | 82.3 | 71.05 | 118.7956 | 1.431 | 49.3 | 87.5 | 68.4 | 97.8804 | 0.986 | 84.5 | 88.6 | 86.55 | 85.3383 | 302.0143 | 4.089 | 73.86019
1.059 | 68.5 | 77.6 | 73.05 | 77.35995 | 1.826 | 80.6 | 98.5 | 89.55 | 163.5183 | 0.673 | 44.3 | 67.5 | 55.9 | 37.6207 | 278.49895 | 3.558 | 78.27402
1.539 | 85.2 | 105.8 | 95.5 | 146.9745 | 0.53 | 34.5 | 47.6 | 41.05 | 21.7565 | 1.061 | 74.8 | 85.3 | 80.05 | 84.93305 | 253.66405 | 3.13 | 81.04283
1.481 | 58.5 | 67.5 | 63 | 93.303 | 1.669 | 82.9 | 88.6 | 85.75 | 143.11675 | 1.223 | 74.8 | 84.9 | 79.85 | 97.65655 | 334.0763 | 4.373 | 76.39522
1.841 | 73.5 | 83.2 | 78.35 | 144.24235 | 1.651 | 78.5 | 89.2 | 83.85 | 138.43635 | 0.616 | 50.5 | 63.8 | 57.15 | 35.2044 | 317.8831 | 4.108 | 77.38148
1.099 | 56.7 | 63.2 | 59.95 | 65.88505 | 1.443 | 76.5 | 84.2 | 80.35 | 115.94505 | 0.713 | 53.8 | 62.3 | 58.05 | 41.38965 | 223.21975 | 3.255 | 68.5775
0.508 | 67.8 | 76.5 | 72.15 | 36.6522 | 1.097 | 49.5 | 86.5 | 68 | 74.596 | 0.844 | 59.2 | 68.8 | 64 | 54.016 | 165.2642 | 2.449 | 67.48232
0.906 | 47.5 | 70.3 | 58.9 | 53.3634 | 1.424 | 62.8 | 85.3 | 74.05 | 105.4472 | 0.963 | 79.8 | 88.6 | 84.2 | 81.0846 | 239.8952 | 3.293 | 72.85005
0.629 | 56.5 | 62.3 | 59.4 | 37.3626 | 1.028 | 79.2 | 86.5 | 82.85 | 85.1698 | 0.594 | 69.8 | 73.5 | 71.65 | 42.5601 | 165.0925 | 2.251 | 73.34185
长纤维脱胶后
组一 |  |  |  |  | 组二 |  |  |  |  | 组三 |  |  |  |  | 数据
W1 | Lmix1 | Lmax1 | L1 | W1*L1 | W2 | Lmix2 | Lmax2 | L2 | W2*L2 | W3 | Lmix3 | Lmax3 | L3 | W3*L3 | Σ（Wi*Li） | ΣWi | L(cm)
1.356 | 56.7 | 62.8 | 59.75 | 81.021 | 2.543 | 63.1 | 68.5 | 65.8 | 167.3294 | 0.673 | 50.4 | 65.3 | 57.85 | 38.93305 | 287.28345 | 4.572 | 62.8354
1.098 | 62.4 | 64.2 | 63.3 | 69.5034 | 2.375 | 62.9 | 68.3 | 65.6 | 155.8 | 1.369 | 49.3 | 56.9 | 53.1 | 72.6939 | 297.9973 | 4.842 | 61.54426
2.031 | 64.8 | 68.5 | 66.65 | 135.36615 | 1.962 | 65.2 | 70.2 | 67.7 | 132.8274 | 0.572 | 48.5 | 57.6 | 53.05 | 30.3446 | 298.53815 | 4.565 | 65.39719
1.786 | 54.7 | 65.8 | 60.25 | 107.6065 | 1.79 | 59.8 | 64.6 | 62.2 | 111.338 | 0.895 | 50.6 | 59.8 | 55.2 | 49.404 | 268.3485 | 4.471 | 60.01979
1.078 | 64.5 | 69.8 | 67.15 | 72.3877 | 2.995 | 60.5 | 70.8 | 65.65 | 196.62175 | 0.766 | 55.8 | 64.3 | 60.05 | 45.9983 | 315.00775 | 4.839 | 65.0977
1.067 | 60.4 | 62.8 | 61.6 | 65.7272 | 1.58 | 65.5 | 69.7 | 67.6 | 106.808 | 0.876 | 50.8 | 57.9 | 54.35 | 47.6106 | 220.1458 | 3.523 | 62.48816
1.094 | 59.4 | 65.3 | 62.35 | 68.2109 | 1.63 | 65.7 | 70.5 | 68.1 | 111.003 | 0.792 | 45.2 | 54.1 | 49.65 | 39.3228 | 218.5367 | 3.516 | 62.15492
1.063 | 56.3 | 62.7 | 59.5 | 63.2485 | 1.25 | 64.4 | 79.8 | 72.1 | 90.125 | 1.256 | 49.2 | 57.9 | 53.55 | 67.2588 | 220.6323 | 3.569 | 61.81908
1.065 | 58.6 | 66.1 | 62.35 | 66.40275 | 1.16 | 69.5 | 80.3 | 74.9 | 86.884 | 0.988 | 43.5 | 59.1 | 51.3 | 50.6844 | 203.97115 | 3.213 | 63.48308
1.085 | 60.5 | 65.8 | 63.15 | 68.51775 | 1.26 | 48.5 | 62.3 | 55.4 | 69.804 | 0.935 | 45.6 | 52.3 | 48.95 | 45.76825 | 184.09 | 3.28 | 56.125
1.086 | 57.8 | 62.5 | 60.15 | 65.3229 | 2.012 | 63.1 | 76.2 | 69.65 | 140.1358 | 1.047 | 49.7 | 56.1 | 52.9 | 55.3863 | 260.845 | 4.145 | 62.93004
1.267 | 65.3 | 70.1 | 67.7 | 85.7759 | 1.785 | 58.9 | 62.3 | 60.6 | 108.171 | 1.083 | 50.1 | 57.9 | 54 | 58.482 | 252.4289 | 4.135 | 61.04689
1.352 | 63.9 | 68.9 | 66.4 | 89.7728 | 1.987 | 57.6 | 62.7 | 60.15 | 119.51805 | 0.897 | 48.9 | 55.6 | 52.25 | 46.86825 | 256.1591 | 4.236 | 60.47193
1.065 | 64.2 | 71.2 | 67.7 | 72.1005 | 2.035 | 58.9 | 65.4 | 62.15 | 126.47525 | 0.965 | 49.8 | 55.3 | 52.55 | 50.71075 | 249.2865 | 4.065 | 61.32509
1.134 | 58.2 | 64.5 | 61.35 | 69.5709 | 1.34 | 67.1 | 71.3 | 69.2 | 92.728 | 1.025 | 52.9 | 57.8 | 55.35 | 56.73375 | 219.03265 | 3.499 | 62.59864
乱纤维脱胶前
组一mm |  |  |  |  | 组二mm |  |  |  |  | 组三mm |  |  |  |  | 数据
W1（mg） | Lmix1 | Lmax1 | L1 | W1*L1 | W2（mg） | Lmix2 | Lmax2 | L2 | W2*L2 | W3（mg） | Lmix3 | Lmax3 | L3 | W3*L3 | Σ（Wi*Li） | ΣWi | L（mm）
176 | 197 | 243 | 220 | 38720 | 76 | 89 | 142 | 115.5 | 8778 | 25 | 34 | 67 | 50.5 | 1262.5 | 48760.5 | 277 | 176.0307
134 | 167 | 239 | 203 | 27202 | 58 | 104 | 165 | 134.5 | 7801 | 36 | 32 | 80 | 56 | 2016 | 37019 | 228 | 162.364
108 | 154 | 212 | 183 | 19764 | 64 | 108 | 169 | 138.5 | 8864 | 39 | 45 | 94 | 69.5 | 2710.5 | 31338.5 | 211 | 148.5237
96 | 208 | 235 | 221.5 | 21264 | 58 | 89 | 176 | 132.5 | 7685 | 51 | 29 | 85 | 57 | 2907 | 31856 | 205 | 155.3951
86 | 213 | 225 | 219 | 18834 | 49 | 73 | 189 | 131 | 6419 | 46 | 31 | 61 | 46 | 2116 | 27369 | 181 | 151.2099
105 | 185 | 254 | 219.5 | 23047.5 | 57 | 86 | 164 | 125 | 7125 | 30 | 49 | 79 | 64 | 1920 | 32092.5 | 192 | 167.1484375
99 | 194 | 217 | 205.5 | 20344.5 | 51 | 94 | 171 | 132.5 | 6757.5 | 51 | 51 | 83 | 67 | 3417 | 30519 | 201 | 151.8358
169 | 205 | 250 | 227.5 | 38447.5 | 54 | 135 | 185 | 160 | 8640 | 42 | 45 | 89 | 67 | 2814 | 49901.5 | 265 | 188.3075
105 | 214 | 265 | 239.5 | 25147.5 | 63 | 114 | 186 | 150 | 9450 | 47 | 37 | 96 | 66.5 | 3125.5 | 37723 | 215 | 175.4558
87 | 186 | 245 | 215.5 | 18748.5 | 60 | 95 | 145 | 120 | 7200 | 29 | 25 | 73 | 49 | 1421 | 27369.5 | 176 | 155.5085
113 | 156 | 199 | 177.5 | 20057.5 | 53 | 88 | 139 | 113.5 | 6015.5 | 26 | 39 | 65 | 52 | 1352 | 27425 | 192 | 142.8385
79 | 173 | 286 | 229.5 | 18130.5 | 61 | 102 | 150 | 126 | 7686 | 53 | 52 | 79 | 65.5 | 3471.5 | 29288 | 193 | 151.7513
98 | 195 | 251 | 223 | 21854 | 29 | 97 | 165 | 131 | 3799 | 48 | 32 | 81 | 56.5 | 2712 | 28365 | 175 | 162.0857
101 | 177 | 238 | 207.5 | 20957.5 | 61 | 85 | 141 | 113 | 6893 | 29 | 39 | 64 | 51.5 | 1493.5 | 29344 | 191 | 153.6335
128 | 153 | 198 | 175.5 | 22464 | 49 | 79 | 139 | 109 | 5341 | 37 | 46 | 80 | 63 | 2331 | 30136 | 214 | 140.8224
乱纤维脱胶后
组四46-55mm |  |  |  |  | 组五56-75mm |  |  |  |  | 组六76-95mm |  |  |  |  | 重要数据
W4（mg） | Lmix4 | Lmax4 | L4 | W4*L4 | W5（mg） | Lmix5 | Lmax5 | L5 | W5*L5 | W6（mg） | Lmix6 | Lmax6 | L6 | W6*L6 | Σ（Wi*Li） | ΣWi | L（mm）
8 | 46 | 54 | 50 | 400 | 3 | 56 | 73 | 64.5 | 193.5 | 8 | 78 | 89 | 83.5 | 668 | 48760.5 | 277 | 176.0307
18 | 47 | 52 | 49.5 | 891 | 54 | 62 | 74 | 68 | 3672 | 24 | 78 | 88 | 83 | 1992 | 37019 | 228 | 162.364
9 | 47 | 53 | 50 | 450 | 30 | 58 | 74 | 66 | 1980 | 8 | 76 | 85 | 80.5 | 644 | 31338.5 | 211 | 148.5237
14 | 46 | 54 | 50 | 700 | 20 | 60 | 73 | 66.5 | 1330 | 6 | 77 | 89 | 83 | 498 | 31856 | 205 | 155.3951
8 | 47 | 53 | 50 | 400 | 4 | 59 | 74 | 66.5 | 266 | 20 | 79 | 90 | 84.5 | 1690 | 27369 | 181 | 151.2099
12 | 46 | 53 | 49.5 | 594 | 32 | 58 | 74 | 66 | 2112 | 11 | 79 | 94 | 86.5 | 951.5 | 32092.5 | 192 | 167.1484375
15 | 48 | 52 | 50 | 750 | 50 | 57 | 71 | 64 | 3200 | 6 | 85 | 89 | 87 | 522 | 30519 | 201 | 151.8358
7 | 47 | 53 | 50 | 350 | 3 | 60 | 73 | 66.5 | 199.5 | 18 | 78 | 90 | 84 | 1512 | 49901.5 | 265 | 188.3075
8 | 48 | 55 | 51.5 | 412 | 6 | 63 | 72 | 67.5 | 405 | 9 | 88 | 92 | 90 | 810 | 37723 | 215 | 175.4558
14 | 46 | 54 | 50 | 700 | 4 | 58 | 74 | 66 | 264 | 7 | 93 | 94 | 93.5 | 654.5 | 27369.5 | 176 | 155.5085
24 | 48 | 53 | 50.5 | 1212 | 9 | 57 | 74 | 65.5 | 589.5 | 7 | 77 | 93 | 85 | 595 | 27425 | 192 | 142.8385
9 | 46 | 54 | 50 | 450 | 3 | 58 | 72 | 65 | 195 | 5 | 76 | 95 | 85.5 | 427.5 | 29288 | 193 | 151.7513
6 | 47 | 52 | 49.5 | 297 | 15 | 60 | 73 | 66.5 | 997.5 | 7 | 81 | 94 | 87.5 | 612.5 | 28365 | 175 | 162.0857
10 | 47 | 54 | 50.5 | 505 | 5 | 59 | 72 | 65.5 | 327.5 | 11 | 76 | 92 | 84 | 924 | 29344 | 191 | 153.6335
17 | 48 | 53 | 50.5 | 858.5 | 45 | 61 | 73 | 67 | 3015 | 6 | 80 | 91 | 85.5 | 513 | 30136 | 214 | 140.8224

## Extraction rate
纤维提取率是衡量纤维提取过程效率的关键指标之一，在涉及超声波辅助纤维提取的研究与实践中，其计算方法具有明确的定义。纤维提取率（E）通过超声波处理后的干燥纤维重量与超声波处理前纤维重量的比值来确定。具体公式可表示为：E=m1/m0。其中，m0代表超声波处理前的纤维重量，该重量的获取需在合适的条件下进行准确称量，以确保其能真实反映初始纤维物料的量；m1为经过超声波处理后，再经过充分干燥至恒重的纤维重量。通过此公式计算得出的纤维提取率E，以百分比的形式呈现，能够直观地反映出在超声波作用下纤维提取的效率，为评估提取工艺的优劣、优化提取条件等提供了重要的量化依据。
| Weight Before | Weight After | Extraction Rate
LB0
LD0
SS0
SR0
LB1-1 | 4.82 | 4.097 | 85%
LB1-2 | 4.82 | 3.4704 | 72%
LB1-3 | 4.82 | 3.133 | 65%
LB1-4 | 4.82 | 2.651 | 55%
LB1-5 | 4.82 | 2.371 | 49.19%
LD1-1 | 4.706 | 4.37658 | 93%
LD1-2 | 4.706 | 4.0001 | 85%
LD1-3 | 4.706 | 3.71774 | 79%
LD1-4 | 4.706 | 3.62362 | 77%
LD1-5 | 4.706 | 3.594 | 76.37%
SS1-1 | 4.144 | 3.39808 | 82%
SS1-2 | 4.144 | 2.61072 | 63%
SS1-3 | 4.144 | 1.98912 | 48%
SS1-4 | 4.144 | 1.32608 | 32%
SS1-5 | 4.144 | 0.862 | 20.8%
SR1-1 | 4.677 | 3.64806 | 78%
SR1-2 | 4.677 | 2.57235 | 55%
SR1-3 | 4.677 | 1.35633 | 29%
SR1-4 | 4.677 | 0.51447 | 11%
SR1-5 | 4.677 | 0.221 | 4.725%
LB2-1 | 1.833 | 0.576 | 31.42%
LB2-2 | 2.0877 | 0.999 | 47.85%
LB2-3 | 2.59145 | 0.798 | 30.79%
LB2-4 | 3.0952 | 1.449 | 46.81%
LB2-5 | 3.9943 | 2.147 | 53.75%
LD2-1 | 1.181 | 1.007 | 85.27%
LD2-2 | 2.032 | 1.772 | 87.2%
LD2-3 | 2.0491 | 1.682 | 82.08%
LD2-4 | 3.041 | 2.655 | 87.31%
LD2-5 | 4.097 | 2.958 | 72.2%
SS2-1 | 1.095 | 0.252 | 23.01%
SS2-2 | 2.0041 | 0.602 | 30.04%
SS2-3 | 2.0709 | 0.932 | 45%
SS2-4 | 3.0115 | 1.004 | 33.34%
SS2-5 | 3.9171 | 2.382 | 60.81%
SR 2-1 | 1.0444 | 0.153 | 14.65%
SR 2-2 | 2.0698 | 0.352 | 17.01%
SR 2-3 | 2.491 | 0.622 | 24.97%
SR 2-4 | 3.0453 | 0.507 | 16.65%
SR 2-5 | 4.0355 | 0.624 | 15.46%
LB3-1 | 2.0522 | 1.553 | 75.67%
LB3-2 | 2.0562 | 0.894 | 43.48%
LB3-3 | 2.0877 | 0.999 | 47.85%
LB3-4 | 2.098 | 0.858 | 40.9%
LB3-5 | 2.0108 | 0.617 | 30.68%
LD3-1 | 2.0986 | 1.709 | 81.44%
LD3-2 | 2.0842 | 1.708 | 81.95%
LD3-3 | 2.032 | 1.772 | 87.2%
LD3-4 | 2.0758 | 1.634 | 78.72%
LD3-5 | 2.0661 | 1.649 | 79.81%
SS3-1 | 2.0546 | 1.665 | 81.04%
SS3-2 | 2.0324 | 1.095 | 53.88%
SS3-3 | 2.0041 | 0.602 | 30.04%
SS3-4 | 2.0334 | 0.52 | 25.57%
SS3-5 | 2.0863 | 0.372 | 17.83%
SR3-1 | 2.0151 | 1.024 | 50.82%
SR3-2 | 2.0324 | 0.722 | 35.52%
SR3-3 | 2.0698 | 0.352 | 17.01%
SR3-4 | 2.0561 | 0.402 | 19.55%
SR3-5 | 2.08 | 0.434 | 20.87%
LB4-1 | 2.0137 | 1.378 | 68.43%
LB4-2 | 2.0645 | 0.858 | 41.56%
LB4-3 | 2.0877 | 0.999 | 47.85%
LB4-4 | 2.0647 | 1.08 | 52.31%
LB4-5 | 2.0806 | 0.708 | 34.03%
LD4-1 | 2.0965 | 1.231 | 58.72%
LD4-2 | 2.0979 | 1.773 | 84.51%
LD4-3 | 2.032 | 1.772 | 87.2%
LD4-4 | 2.09 | 1.774 | 84.88%
LD4-5 | 2.0749 | 1.731 | 83.43%
SS4-1 | 2.0113 | 0.555 | 27.59%
SS4-2 | 2.036 | 0.444 | 21.81%
SS4-3 | 2.0041 | 0.602 | 30.04%
SS4-4 | 2.0947 | 0.543 | 25.92%
SS4-5 | 2.0905 | 0.552 | 26.41%
SR4-1 | 2.0301 | 0.723 | 35.61%
SR4-2 | 1.989 | 0.504 | 25.34%
SR4-3 | 2.0698 | 0.352 | 17.01%
SR4-4 | 1.9904 | 0.595 | 29.89%
SR4-5 | 1.8688 | 0.618 | 33.07%

## Break force
According to GB/T18147.5-2015 Test methods for cotton-type hemp fibers: Test method for breaking strength", the strength characterization of the carded single bundle of PALF was carried out.依照GB/T18147.5—2015《棉型大麻纤维试验方法：断裂强度试验方法》標準，對梳理後的單束PALF進行強力表徵 Strength testing can quantify the extent of damage caused by different treatment processes, and the durability and tensile properties of final products (such as fabrics and composites) directly depend on fiber strength. 強力檢測可量化不同處理工藝對纖維的損傷程度，最終產品（如織物、複合材料）的耐用性、拉伸性能直接依賴纖維強力
强度
| Sample 1 | Sample 2 | Sample 3 | Average | 兆帕 cN/dtex
LB0 | 78.6325 | 77.5678 | 83.9356 | 80.0453
LD0 | 81.7563 | 76.0359 | 73.0483 | 76.94683
SS0 | 62.411 | 59.5219 | 60.3349 | 60.75593
SR0 | 62.841 | 65.4724 | 66.0685 | 64.79397
LB1-1 | 46.8854 | 48.5726 | 48.7831 | 48.08037
LB1-2 | 47.6759 | 46.5113 | 45.5775 | 46.58823
LB1-3 | 46.3796 | 47.8844 | 48.9999 | 47.75463
LB1-4 | 37.6347 | 36.1943 | 36.3328 | 36.7206
LB1-5 | 34.1977 | 32.8372 | 32.8381 | 33.291
LD1-1 | 35.0053 | 30.4257 | 33.9453 | 33.12543
LD1-2 | 28.9647 | 30.6909 | 28.332 | 29.3292
LD1-3 | 33.0209 | 29.6522 | 28.6458 | 30.43963
LD1-4 | 33.0209 | 29.6522 | 28.6458 | 30.43963
LD1-5 | 32.9 | 31.3 | 31.9 | 32.03333
SS1-1 | 37.2513 | 35.0542 | 34.408 | 35.57117
SS1-2 | 37.2265 | 34.3506 | 36.0045 | 35.86053
SS1-3 | 37.2265 | 34.3506 | 36.0045 | 35.86053
SS1-4 | 32.7457 | 34.8457 | 34.6772 | 34.08953
SS1-5 | 31.3477 | 35.5804 | 34.1143 | 33.6808
SR1-1 | 36.0053 | 31.4257 | 34.9453 | 34.12543
SR1-2 | 29.9647 | 31.6909 | 31.822 | 31.1592
SR1-3 | 34.0209 | 30.6522 | 29.6458 | 31.43963
SR1-4 | 34.0209 | 30.6522 | 29.6458 | 31.43963
SR1-5 | 35.8216 | 31.5979 | 32.6591 | 33.35953
LB2-1 | 34.7294 | 36.4389 | 32.5075 | 34.5586
LB2-2 | 33.6037 | 32.2479 | 35.4583 | 33.76997
LB2-3 | 44.1734 | 45.9041 | 43.4388 | 44.50543
LB2-4 | 46.5307 | 51.9269 | 51.4613 | 49.97297
LB2-5 | 47.6759 | 46.5113 | 45.5775 | 46.58823
LD2-1 | 8.5961 |  |  | 8.5961
LD2-2 | 5.5209 | 7.1472 | 8.5592 | 7.075767
LD2-3 | 7.0015 | 6.2014 | 13.7266 | 8.9765
LD2-4 | 7.6217 | 7.7317 | 5.7536 | 7.035667
LD2-5 | 22.2333 | 11.4727 | 10.4337 | 14.71323
SS2-1 | 44.8317 | 42.7765 | 43.9453 | 43.85117
SS2-2 | 46.3668 | 43.671 | 44.4573 | 44.8317
SS2-3 | 48.177 | 43.574 | 45.8548 | 45.8686
SS2-4 | 50.8192 | 48.4421 | 45.5039 | 48.25507
SS2-5 | 48.1006 | 45.3197 |  | 46.71015
SR 2-1 | 51.289 | 43.4666 | 42.4825 | 45.74603
SR 2-2 | 51.3177 | 44.9858 | 44.7882 | 47.03057
SR 2-3 | 46.6086 | 43.0396 | 42.8886 | 44.17893
SR 2-4 | 47.338 | 43.9121 | 45.4303 | 45.56013
SR 2-5 | 48.0458 | 48.0534 | 51.9029 | 49.33403
LB3-1 | 46.8854 | 48.5726 | 48.7831 | 48.08037
LB3-2 | 47.6759 | 46.5113 | 45.5775 | 46.58823
LB3-3 | 46.3796 | 47.8844 | 48.9999 | 47.75463
LB3-4 | 44.8613 | 51.2633 | 44.1766 | 46.76707
LB3-5 | 37.6347 | 36.1943 | 36.3328 | 36.7206
LD3-1 | 35.0053 | 30.4257 | 33.9453 | 33.12543
LD3-2 | 28.9647 | 30.6909 | 30.822 | 30.1592
LD3-3 | 33.0209 | 29.6522 | 28.6458 | 30.43963
LD3-4 | 33.0209 | 29.6522 | 28.6458 | 30.43963
LD3-5 | 34.1662 | 32.2837 | 31.0652 | 32.50503
SS3-1 | 28.483 | 29.6515 | 30.8392 | 29.6579
SS3-2 | 31.9899 | 27.3202 | 28.7001 | 29.33673
SS3-3 | 27.4546 | 28.5878 | 25.5677 | 27.20337
SS3-4 | 27.4546 | 28.5878 | 25.5677 | 27.20337
SS3-5 | 26.6351 | 29.8685 | 27.1626 | 27.88873
SR3-1 | 38.4849 | 44.6804 | 39.7767 | 40.98067
SR3-2 | 38.2201 | 40.6136 | 36.8497 | 38.56113
SR3-3 | 41.0173 | 37.2947 | 37.5953 | 38.63577
SR3-4 | 41.0173 | 37.2947 | 37.5953 | 38.63577
SR3-5 | 38.1006 | 40.3629 | 37.1211 | 38.5282
LB4-1 | 45.2513 | 43.0542 | 42.408 | 43.57117
LB4-2 | 45.2265 | 42.3506 | 44.0045 | 43.86053
LB4-3 | 45.2265 | 42.3506 | 44.0045 | 43.86053
LB4-4 | 40.7457 | 42.8457 | 42.6772 | 42.08953
LB4-5 | 35.3685 | 50.2813 | 35.9761 | 40.54197
LD4-1 | 61.4072 | 64.4991 | 64.7109 | 63.53907
LD4-2 | 64.3619 | 60.6232 | 61.4758 | 62.15363
LD4-3 | 56.8694 | 58.3315 | 63.944 | 59.71497
LD4-4 | 59.4285 | 57.3728 | 60.5826 | 59.12797
LD4-5 | 59.4285 | 57.3728 | 60.5826 | 59.12797
SS4-1 | 64.7261 | 66.3905 | 65.1752 | 65.4306
SS4-2 | 57.3199 | 56.7893 | 55.0058 | 56.37167
SS4-3 | 60.1957 | 58.2585 | 59.4331 | 59.29577
SS4-4 | 60.1957 | 58.2585 | 59.4331 | 59.29577
SS4-5 | 57.9383 | 57.3812 | 58.0812 | 57.80023
SR4-1 | 63.215 | 64.5642 | 63.2682 | 63.68247
SR4-2 | 56.2166 | 57.6577 | 56.285 | 56.71977
SR4-3 | 58.8772 | 56.7719 | 58.4401 | 58.02973
SR4-4 | 58.8772 | 56.7719 | 58.4401 | 58.02973
SR4-5 | 58.7324 | 58.5691 | 53.5455 | 56.949

## FTIR
The Fourier Transform Infrared Spectra (FTIR) of PALF after different treatments typically exhibit characteristic absorptions corresponding to cellulose, hemicellulose, lignin, and other minor components. The molecular vibrations of functional groups in PALF under different treatment conditions were compared. 經過不同處理後的 PALF 的傅裏葉變換紅外光譜 (FTIR) 顯示出與纖維素、半纖維素、木質素和其他次要成分相對應的特徵吸收，比較了不同處理條件下 PALF 中功能基團的分子振動
| 3998.96677 | 3998.25152 | 3997.53627 | 3996.82102 | 3996.10577 | 3995.39052 | 3994.67527 | 3993.96002 | 3993.24477 | 3992.52952 | 3991.81427 | 3991.09902 | 3990.38376 | 3989.66851 | 3988.95326 | 3988.23801 | 3987.52276 | 3986.80751 | 3986.09226 | 3985.37701 | 3984.66176 | 3983.94651 | 3983.23126 | 3982.51601 | 3981.80076 | 3981.0855 | 3980.37025 | 3979.655 | 3978.93975 | 3978.2245 | 3977.50925 | 3976.794 | 3976.07875 | 3975.3635 | 3974.64825 | 3973.933 | 3973.21775 | 3972.5025 | 3971.78725 | 3971.07199 | 3970.35674 | 3969.64149 | 3968.92624 | 3968.21099 | 3967.49574 | 3966.78049 | 3966.06524 | 3965.34999 | 3964.63474 | 3963.91949 | 3963.20424 | 3962.48899 | 3961.77374 | 3961.05848 | 3960.34323 | 3959.62798 | 3958.91273 | 3958.19748 | 3957.48223 | 3956.76698 | 3956.05173 | 3955.33648 | 3954.62123 | 3953.90598 | 3953.19073 | 3952.47548 | 3951.76023 | 3951.04497 | 3950.32972 | 3949.61447 | 3948.89922 | 3948.18397 | 3947.46872 | 3946.75347 | 3946.03822 | 3945.32297 | 3944.60772 | 3943.89247 | 3943.17722 | 3942.46197 | 3941.74672 | 3941.03146 | 3940.31621 | 3939.60096 | 3938.88571 | 3938.17046 | 3937.45521 | 3936.73996 | 3936.02471 | 3935.30946 | 3934.59421 | 3933.87896 | 3933.16371 | 3932.44846 | 3931.73321 | 3931.01795 | 3930.3027 | 3929.58745 | 3928.8722 | 3928.15695 | 3927.4417 | 3926.72645 | 3926.0112 | 3925.29595 | 3924.5807 | 3923.86545 | 3923.1502 | 3922.43495 | 3921.7197 | 3921.00444 | 3920.28919 | 3919.57394 | 3918.85869 | 3918.14344 | 3917.42819 | 3916.71294 | 3915.99769 | 3915.28244 | 3914.56719 | 3913.85194 | 3913.13669 | 3912.42144 | 3911.70619 | 3910.99093 | 3910.27568 | 3909.56043 | 3908.84518 | 3908.12993 | 3907.41468 | 3906.69943 | 3905.98418 | 3905.26893 | 3904.55368 | 3903.83843 | 3903.12318 | 3902.40793 | 3901.69268 | 3900.97742 | 3900.26217 | 3899.54692 | 3898.83167 | 3898.11642 | 3897.40117 | 3896.68592 | 3895.97067 | 3895.25542 | 3894.54017 | 3893.82492 | 3893.10967 | 3892.39442 | 3891.67917 | 3890.96391 | 3890.24866 | 3889.53341 | 3888.81816 | 3888.10291 | 3887.38766 | 3886.67241 | 3885.95716 | 3885.24191 | 3884.52666 | 3883.81141 | 3883.09616 | 3882.38091 | 3881.66565 | 3880.9504 | 3880.23515 | 3879.5199 | 3878.80465 | 3878.0894 | 3877.37415 | 3876.6589 | 3875.94365 | 3875.2284 | 3874.51315 | 3873.7979 | 3873.08265 | 3872.3674 | 3871.65214 | 3870.93689 | 3870.22164 | 3869.50639 | 3868.79114 | 3868.07589 | 3867.36064 | 3866.64539 | 3865.93014 | 3865.21489 | 3864.49964 | 3863.78439 | 3863.06914 | 3862.35389 | 3861.63863 | 3860.92338 | 3860.20813 | 3859.49288 | 3858.77763 | 3858.06238 | 3857.34713 | 3856.63188 | 3855.91663 | 3855.20138 | 3854.48613 | 3853.77088 | 3853.05563 | 3852.34038 | 3851.62512 | 3850.90987 | 3850.19462 | 3849.47937 | 3848.76412 | 3848.04887 | 3847.33362 | 3846.61837 | 3845.90312 | 3845.18787 | 3844.47262 | 3843.75737 | 3843.04212 | 3842.32687 | 3841.61161 | 3840.89636 | 3840.18111 | 3839.46586 | 3838.75061 | 3838.03536 | 3837.32011 | 3836.60486 | 3835.88961 | 3835.17436 | 3834.45911 | 3833.74386 | 3833.02861 | 3832.31336 | 3831.5981 | 3830.88285 | 3830.1676 | 3829.45235 | 3828.7371 | 3828.02185 | 3827.3066 | 3826.59135 | 3825.8761 | 3825.16085 | 3824.4456 | 3823.73035 | 3823.0151 | 3822.29985 | 3821.58459 | 3820.86934 | 3820.15409 | 3819.43884 | 3818.72359 | 3818.00834 | 3817.29309 | 3816.57784 | 3815.86259 | 3815.14734 | 3814.43209 | 3813.71684 | 3813.00159 | 3812.28634 | 3811.57108 | 3810.85583 | 3810.14058 | 3809.42533 | 3808.71008 | 3807.99483 | 3807.27958 | 3806.56433 | 3805.84908 | 3805.13383 | 3804.41858 | 3803.70333 | 3802.98808 | 3802.27283 | 3801.55757 | 3800.84232 | 3800.12707 | 3799.41182 | 3798.69657 | 3797.98132 | 3797.26607 | 3796.55082 | 3795.83557 | 3795.12032 | 3794.40507 | 3793.68982 | 3792.97457 | 3792.25932 | 3791.54406 | 3790.82881 | 3790.11356 | 3789.39831 | 3788.68306 | 3787.96781 | 3787.25256 | 3786.53731 | 3785.82206 | 3785.10681 | 3784.39156 | 3783.67631 | 3782.96106 | 3782.2458 | 3781.53055 | 3780.8153 | 3780.10005 | 3779.3848 | 3778.66955 | 3777.9543 | 3777.23905 | 3776.5238 | 3775.80855 | 3775.0933 | 3774.37805 | 3773.6628 | 3772.94755 | 3772.23229 | 3771.51704 | 3770.80179 | 3770.08654 | 3769.37129 | 3768.65604 | 3767.94079 | 3767.22554 | 3766.51029 | 3765.79504 | 3765.07979 | 3764.36454 | 3763.64929 | 3762.93404 | 3762.21878 | 3761.50353 | 3760.78828 | 3760.07303 | 3759.35778 | 3758.64253 | 3757.92728 | 3757.21203 | 3756.49678 | 3755.78153 | 3755.06628 | 3754.35103 | 3753.63578 | 3752.92053 | 3752.20527 | 3751.49002 | 3750.77477 | 3750.05952 | 3749.34427 | 3748.62902 | 3747.91377 | 3747.19852 | 3746.48327 | 3745.76802 | 3745.05277 | 3744.33752 | 3743.62227 | 3742.90702 | 3742.19176 | 3741.47651 | 3740.76126 | 3740.04601 | 3739.33076 | 3738.61551 | 3737.90026 | 3737.18501 | 3736.46976 | 3735.75451 | 3735.03926 | 3734.32401 | 3733.60876 | 3732.89351 | 3732.17825 | 3731.463 | 3730.74775 | 3730.0325 | 3729.31725 | 3728.602 | 3727.88675 | 3727.1715 | 3726.45625 | 3725.741 | 3725.02575 | 3724.3105 | 3723.59525 | 3722.88 | 3722.16474 | 3721.44949 | 3720.73424 | 3720.01899 | 3719.30374 | 3718.58849 | 3717.87324 | 3717.15799 | 3716.44274 | 3715.72749 | 3715.01224 | 3714.29699 | 3713.58174 | 3712.86649 | 3712.15123 | 3711.43598 | 3710.72073 | 3710.00548 | 3709.29023 | 3708.57498 | 3707.85973 | 3707.14448 | 3706.42923 | 3705.71398 | 3704.99873 | 3704.28348 | 3703.56823 | 3702.85298 | 3702.13772 | 3701.42247 | 3700.70722 | 3699.99197 | 3699.27672 | 3698.56147 | 3697.84622 | 3697.13097 | 3696.41572 | 3695.70047 | 3694.98522 | 3694.26997 | 3693.55472 | 3692.83947 | 3692.12421 | 3691.40896 | 3690.69371 | 3689.97846 | 3689.26321 | 3688.54796 | 3687.83271 | 3687.11746 | 3686.40221 | 3685.68696 | 3684.97171 | 3684.25646 | 3683.54121 | 3682.82595 | 3682.1107 | 3681.39545 | 3680.6802 | 3679.96495 | 3679.2497 | 3678.53445 | 3677.8192 | 3677.10395 | 3676.3887 | 3675.67345 | 3674.9582 | 3674.24295 | 3673.5277 | 3672.81244 | 3672.09719 | 3671.38194 | 3670.66669 | 3669.95144 | 3669.23619 | 3668.52094 | 3667.80569 | 3667.09044 | 3666.37519 | 3665.65994 | 3664.94469 | 3664.22944 | 3663.51419 | 3662.79893 | 3662.08368 | 3661.36843 | 3660.65318 | 3659.93793 | 3659.22268 | 3658.50743 | 3657.79218 | 3657.07693 | 3656.36168 | 3655.64643 | 3654.93118 | 3654.21593 | 3653.50068 | 3652.78542 | 3652.07017 | 3651.35492 | 3650.63967 | 3649.92442 | 3649.20917 | 3648.49392 | 3647.77867 | 3647.06342 | 3646.34817 | 3645.63292 | 3644.91767 | 3644.20242 | 3643.48717 | 3642.77191 | 3642.05666 | 3641.34141 | 3640.62616 | 3639.91091 | 3639.19566 | 3638.48041 | 3637.76516 | 3637.04991 | 3636.33466 | 3635.61941 | 3634.90416 | 3634.18891 | 3633.47366 | 3632.7584 | 3632.04315 | 3631.3279 | 3630.61265 | 3629.8974 | 3629.18215 | 3628.4669 | 3627.75165 | 3627.0364 | 3626.32115 | 3625.6059 | 3624.89065 | 3624.1754 | 3623.46015 | 3622.74489 | 3622.02964 | 3621.31439 | 3620.59914 | 3619.88389 | 3619.16864 | 3618.45339 | 3617.73814 | 3617.02289 | 3616.30764 | 3615.59239 | 3614.87714 | 3614.16189 | 3613.44664 | 3612.73138 | 3612.01613 | 3611.30088 | 3610.58563 | 3609.87038 | 3609.15513 | 3608.43988 | 3607.72463 | 3607.00938 | 3606.29413 | 3605.57888 | 3604.86363 | 3604.14838 | 3603.43313 | 3602.71787 | 3602.00262 | 3601.28737 | 3600.57212 | 3599.85687 | 3599.14162 | 3598.42637 | 3597.71112 | 3596.99587 | 3596.28062 | 3595.56537 | 3594.85012 | 3594.13487 | 3593.41961 | 3592.70436 | 3591.98911 | 3591.27386 | 3590.55861 | 3589.84336 | 3589.12811 | 3588.41286 | 3587.69761 | 3586.98236 | 3586.26711 | 3585.55186 | 3584.83661 | 3584.12136 | 3583.4061 | 3582.69085 | 3581.9756 | 3581.26035 | 3580.5451 | 3579.82985 | 3579.1146 | 3578.39935 | 3577.6841 | 3576.96885 | 3576.2536 | 3575.53835 | 3574.8231 | 3574.10785 | 3573.39259 | 3572.67734 | 3571.96209 | 3571.24684 | 3570.53159 | 3569.81634 | 3569.10109 | 3568.38584 | 3567.67059 | 3566.95534 | 3566.24009 | 3565.52484 | 3564.80959 | 3564.09434 | 3563.37908 | 3562.66383 | 3561.94858 | 3561.23333 | 3560.51808 | 3559.80283 | 3559.08758 | 3558.37233 | 3557.65708 | 3556.94183 | 3556.22658 | 3555.51133 | 3554.79608 | 3554.08083 | 3553.36557 | 3552.65032 | 3551.93507 | 3551.21982 | 3550.50457 | 3549.78932 | 3549.07407 | 3548.35882 | 3547.64357 | 3546.92832 | 3546.21307 | 3545.49782 | 3544.78257 | 3544.06732 | 3543.35206 | 3542.63681 | 3541.92156 | 3541.20631 | 3540.49106 | 3539.77581 | 3539.06056 | 3538.34531 | 3537.63006 | 3536.91481 | 3536.19956 | 3535.48431 | 3534.76906 | 3534.05381 | 3533.33855 | 3532.6233 | 3531.90805 | 3531.1928 | 3530.47755 | 3529.7623 | 3529.04705 | 3528.3318 | 3527.61655 | 3526.9013 | 3526.18605 | 3525.4708 | 3524.75555 | 3524.0403 | 3523.32504 | 3522.60979 | 3521.89454 | 3521.17929 | 3520.46404 | 3519.74879 | 3519.03354 | 3518.31829 | 3517.60304 | 3516.88779 | 3516.17254 | 3515.45729 | 3514.74204 | 3514.02679 | 3513.31153 | 3512.59628 | 3511.88103 | 3511.16578 | 3510.45053 | 3509.73528 | 3509.02003 | 3508.30478 | 3507.58953 | 3506.87428 | 3506.15903 | 3505.44378 | 3504.72853 | 3504.01328 | 3503.29802 | 3502.58277 | 3501.86752 | 3501.15227 | 3500.43702 | 3499.72177 | 3499.00652 | 3498.29127 | 3497.57602 | 3496.86077 | 3496.14552 | 3495.43027 | 3494.71502 | 3493.99976 | 3493.28451 | 3492.56926 | 3491.85401 | 3491.13876 | 3490.42351 | 3489.70826 | 3488.99301 | 3488.27776 | 3487.56251 | 3486.84726 | 3486.13201 | 3485.41676 | 3484.70151 | 3483.98625 | 3483.271 | 3482.55575 | 3481.8405 | 3481.12525 | 3480.41 | 3479.69475 | 3478.9795 | 3478.26425 | 3477.549 | 3476.83375 | 3476.1185 | 3475.40325 | 3474.688 | 3473.97274 | 3473.25749 | 3472.54224 | 3471.82699 | 3471.11174 | 3470.39649 | 3469.68124 | 3468.96599 | 3468.25074 | 3467.53549 | 3466.82024 | 3466.10499 | 3465.38974 | 3464.67449 | 3463.95923 | 3463.24398 | 3462.52873 | 3461.81348 | 3461.09823 | 3460.38298 | 3459.66773 | 3458.95248 | 3458.23723 | 3457.52198 | 3456.80673 | 3456.09148 | 3455.37623 | 3454.66098 | 3453.94572 | 3453.23047 | 3452.51522 | 3451.79997 | 3451.08472 | 3450.36947 | 3449.65422 | 3448.93897 | 3448.22372 | 3447.50847 | 3446.79322 | 3446.07797 | 3445.36272 | 3444.64747 | 3443.93221 | 3443.21696 | 3442.50171 | 3441.78646 | 3441.07121 | 3440.35596 | 3439.64071 | 3438.92546 | 3438.21021 | 3437.49496 | 3436.77971 | 3436.06446 | 3435.34921 | 3434.63396 | 3433.9187 | 3433.20345 | 3432.4882 | 3431.77295 | 3431.0577 | 3430.34245 | 3429.6272 | 3428.91195 | 3428.1967 | 3427.48145 | 3426.7662 | 3426.05095 | 3425.3357 | 3424.62045 | 3423.90519 | 3423.18994 | 3422.47469 | 3421.75944 | 3421.04419 | 3420.32894 | 3419.61369 | 3418.89844 | 3418.18319 | 3417.46794 | 3416.75269 | 3416.03744 | 3415.32219 | 3414.60694 | 3413.89168 | 3413.17643 | 3412.46118 | 3411.74593 | 3411.03068 | 3410.31543 | 3409.60018 | 3408.88493 | 3408.16968 | 3407.45443 | 3406.73918 | 3406.02393 | 3405.30868 | 3404.59343 | 3403.87817 | 3403.16292 | 3402.44767 | 3401.73242 | 3401.01717 | 3400.30192 | 3399.58667 | 3398.87142 | 3398.15617 | 3397.44092 | 3396.72567 | 3396.01042 | 3395.29517 | 3394.57991 | 3393.86466 | 3393.14941 | 3392.43416 | 3391.71891 | 3391.00366 | 3390.28841 | 3389.57316 | 3388.85791 | 3388.14266 | 3387.42741 | 3386.71216 | 3385.99691 | 3385.28166 | 3384.5664 | 3383.85115 | 3383.1359 | 3382.42065 | 3381.7054 | 3380.99015 | 3380.2749 | 3379.55965 | 3378.8444 | 3378.12915 | 3377.4139 | 3376.69865 | 3375.9834 | 3375.26815 | 3374.55289 | 3373.83764 | 3373.12239 | 3372.40714 | 3371.69189 | 3370.97664 | 3370.26139 | 3369.54614 | 3368.83089 | 3368.11564 | 3367.40039 | 3366.68514 | 3365.96989 | 3365.25464 | 3364.53938 | 3363.82413 | 3363.10888 | 3362.39363 | 3361.67838 | 3360.96313 | 3360.24788 | 3359.53263 | 3358.81738 | 3358.10213 | 3357.38688 | 3356.67163 | 3355.95638 | 3355.24113 | 3354.52587 | 3353.81062 | 3353.09537 | 3352.38012 | 3351.66487 | 3350.94962 | 3350.23437 | 3349.51912 | 3348.80387 | 3348.08862 | 3347.37337 | 3346.65812 | 3345.94287 | 3345.22762 | 3344.51236 | 3343.79711 | 3343.08186 | 3342.36661 | 3341.65136 | 3340.93611 | 3340.22086 | 3339.50561 | 3338.79036 | 3338.07511 | 3337.35986 | 3336.64461 | 3335.92936 | 3335.21411 | 3334.49885 | 3333.7836 | 3333.06835 | 3332.3531 | 3331.63785 | 3330.9226 | 3330.20735 | 3329.4921 | 3328.77685 | 3328.0616 | 3327.34635 | 3326.6311 | 3325.91585 | 3325.2006 | 3324.48534 | 3323.77009 | 3323.05484 | 3322.33959 | 3321.62434 | 3320.90909 | 3320.19384 | 3319.47859 | 3318.76334 | 3318.04809 | 3317.33284 | 3316.61759 | 3315.90234 | 3315.18709 | 3314.47183 | 3313.75658 | 3313.04133 | 3312.32608 | 3311.61083 | 3310.89558 | 3310.18033 | 3309.46508 | 3308.74983 | 3308.03458 | 3307.31933 | 3306.60408 | 3305.88883 | 3305.17358 | 3304.45832 | 3303.74307 | 3303.02782 | 3302.31257 | 3301.59732 | 3300.88207 | 3300.16682 | 3299.45157 | 3298.73632 | 3298.02107 | 3297.30582 | 3296.59057 | 3295.87532 | 3295.16006 | 3294.44481 | 3293.72956 | 3293.01431 | 3292.29906 | 3291.58381 | 3290.86856 | 3290.15331 | 3289.43806 | 3288.72281 | 3288.00756 | 3287.29231 | 3286.57706 | 3285.86181 | 3285.14655 | 3284.4313 | 3283.71605 | 3283.0008 | 3282.28555 | 3281.5703 | 3280.85505 | 3280.1398 | 3279.42455 | 3278.7093 | 3277.99405 | 3277.2788 | 3276.56355 | 3275.8483 | 3275.13304 | 3274.41779 | 3273.70254 | 3272.98729 | 3272.27204 | 3271.55679 | 3270.84154 | 3270.12629 | 3269.41104 | 3268.69579 | 3267.98054 | 3267.26529 | 3266.55004 | 3265.83479 | 3265.11953 | 3264.40428 | 3263.68903 | 3262.97378 | 3262.25853 | 3261.54328 | 3260.82803 | 3260.11278 | 3259.39753 | 3258.68228 | 3257.96703 | 3257.25178 | 3256.53653 | 3255.82128 | 3255.10602 | 3254.39077 | 3253.67552 | 3252.96027 | 3252.24502 | 3251.52977 | 3250.81452 | 3250.09927 | 3249.38402 | 3248.66877 | 3247.95352 | 3247.23827 | 3246.52302 | 3245.80777 | 3245.09251 | 3244.37726 | 3243.66201 | 3242.94676 | 3242.23151 | 3241.51626 | 3240.80101 | 3240.08576 | 3239.37051 | 3238.65526 | 3237.94001 | 3237.22476 | 3236.50951 | 3235.79426 | 3235.079 | 3234.36375 | 3233.6485 | 3232.93325 | 3232.218 | 3231.50275 | 3230.7875 | 3230.07225 | 3229.357 | 3228.64175 | 3227.9265 | 3227.21125 | 3226.496 | 3225.78075 | 3225.06549 | 3224.35024 | 3223.63499 | 3222.91974 | 3222.20449 | 3221.48924 | 3220.77399 | 3220.05874 | 3219.34349 | 3218.62824 | 3217.91299 | 3217.19774 | 3216.48249 | 3215.76724 | 3215.05198 | 3214.33673 | 3213.62148 | 3212.90623 | 3212.19098 | 3211.47573 | 3210.76048 | 3210.04523 | 3209.32998 | 3208.61473 | 3207.89948 | 3207.18423 | 3206.46898 | 3205.75372 | 3205.03847 | 3204.32322 | 3203.60797 | 3202.89272 | 3202.17747 | 3201.46222 | 3200.74697 | 3200.03172 | 3199.31647 | 3198.60122 | 3197.88597 | 3197.17072 | 3196.45547 | 3195.74021 | 3195.02496 | 3194.30971 | 3193.59446 | 3192.87921 | 3192.16396 | 3191.44871 | 3190.73346 | 3190.01821 | 3189.30296 | 3188.58771 | 3187.87246 | 3187.15721 | 3186.44196 | 3185.7267 | 3185.01145 | 3184.2962 | 3183.58095 | 3182.8657 | 3182.15045 | 3181.4352 | 3180.71995 | 3180.0047 | 3179.28945 | 3178.5742 | 3177.85895 | 3177.1437 | 3176.42845 | 3175.71319 | 3174.99794 | 3174.28269 | 3173.56744 | 3172.85219 | 3172.13694 | 3171.42169 | 3170.70644 | 3169.99119 | 3169.27594 | 3168.56069 | 3167.84544 | 3167.13019 | 3166.41494 | 3165.69968 | 3164.98443 | 3164.26918 | 3163.55393 | 3162.83868 | 3162.12343 | 3161.40818 | 3160.69293 | 3159.97768 | 3159.26243 | 3158.54718 | 3157.83193 | 3157.11668 | 3156.40143 | 3155.68617 | 3154.97092 | 3154.25567 | 3153.54042 | 3152.82517 | 3152.10992 | 3151.39467 | 3150.67942 | 3149.96417 | 3149.24892 | 3148.53367 | 3147.81842 | 3147.10317 | 3146.38792 | 3145.67266 | 3144.95741 | 3144.24216 | 3143.52691 | 3142.81166 | 3142.09641 | 3141.38116 | 3140.66591 | 3139.95066 | 3139.23541 | 3138.52016 | 3137.80491 | 3137.08966 | 3136.37441 | 3135.65915 | 3134.9439 | 3134.22865 | 3133.5134 | 3132.79815 | 3132.0829 | 3131.36765 | 3130.6524 | 3129.93715 | 3129.2219 | 3128.50665 | 3127.7914 | 3127.07615 | 3126.3609 | 3125.64564 | 3124.93039 | 3124.21514 | 3123.49989 | 3122.78464 | 3122.06939 | 3121.35414 | 3120.63889 | 3119.92364 | 3119.20839 | 3118.49314 | 3117.77789 | 3117.06264 | 3116.34739 | 3115.63213 | 3114.91688 | 3114.20163 | 3113.48638 | 3112.77113 | 3112.05588 | 3111.34063 | 3110.62538 | 3109.91013 | 3109.19488 | 3108.47963 | 3107.76438 | 3107.04913 | 3106.33387 | 3105.61862 | 3104.90337 | 3104.18812 | 3103.47287 | 3102.75762 | 3102.04237 | 3101.32712 | 3100.61187 | 3099.89662 | 3099.18137 | 3098.46612 | 3097.75087 | 3097.03562 | 3096.32036 | 3095.60511 | 3094.88986 | 3094.17461 | 3093.45936 | 3092.74411 | 3092.02886 | 3091.31361 | 3090.59836 | 3089.88311 | 3089.16786 | 3088.45261 | 3087.73736 | 3087.02211 | 3086.30685 | 3085.5916 | 3084.87635 | 3084.1611 | 3083.44585 | 3082.7306 | 3082.01535 | 3081.3001 | 3080.58485 | 3079.8696 | 3079.15435 | 3078.4391 | 3077.72385 | 3077.0086 | 3076.29334 | 3075.57809 | 3074.86284 | 3074.14759 | 3073.43234 | 3072.71709 | 3072.00184 | 3071.28659 | 3070.57134 | 3069.85609 | 3069.14084 | 3068.42559 | 3067.71034 | 3066.99509 | 3066.27983 | 3065.56458 | 3064.84933 | 3064.13408 | 3063.41883 | 3062.70358 | 3061.98833 | 3061.27308 | 3060.55783 | 3059.84258 | 3059.12733 | 3058.41208 | 3057.69683 | 3056.98158 | 3056.26632 | 3055.55107 | 3054.83582 | 3054.12057 | 3053.40532 | 3052.69007 | 3051.97482 | 3051.25957 | 3050.54432 | 3049.82907 | 3049.11382 | 3048.39857 | 3047.68332 | 3046.96807 | 3046.25281 | 3045.53756 | 3044.82231 | 3044.10706 | 3043.39181 | 3042.67656 | 3041.96131 | 3041.24606 | 3040.53081 | 3039.81556 | 3039.10031 | 3038.38506 | 3037.66981 | 3036.95456 | 3036.2393 | 3035.52405 | 3034.8088 | 3034.09355 | 3033.3783 | 3032.66305 | 3031.9478 | 3031.23255 | 3030.5173 | 3029.80205 | 3029.0868 | 3028.37155 | 3027.6563 | 3026.94105 | 3026.22579 | 3025.51054 | 3024.79529 | 3024.08004 | 3023.36479 | 3022.64954 | 3021.93429 | 3021.21904 | 3020.50379 | 3019.78854 | 3019.07329 | 3018.35804 | 3017.64279 | 3016.92754 | 3016.21228 | 3015.49703 | 3014.78178 | 3014.06653 | 3013.35128 | 3012.63603 | 3011.92078 | 3011.20553 | 3010.49028 | 3009.77503 | 3009.05978 | 3008.34453 | 3007.62928 | 3006.91402 | 3006.19877 | 3005.48352 | 3004.76827 | 3004.05302 | 3003.33777 | 3002.62252 | 3001.90727 | 3001.19202 | 3000.47677 | 2999.76152 | 2999.04627 | 2998.33102 | 2997.61577 | 2996.90051 | 2996.18526 | 2995.47001 | 2994.75476 | 2994.03951 | 2993.32426 | 2992.60901 | 2991.89376 | 2991.17851 | 2990.46326 | 2989.74801 | 2989.03276 | 2988.31751 | 2987.60226 | 2986.887 | 2986.17175 | 2985.4565 | 2984.74125 | 2984.026 | 2983.31075 | 2982.5955 | 2981.88025 | 2981.165 | 2980.44975 | 2979.7345 | 2979.01925 | 2978.304 | 2977.58875 | 2976.87349 | 2976.15824 | 2975.44299 | 2974.72774 | 2974.01249 | 2973.29724 | 2972.58199 | 2971.86674 | 2971.15149 | 2970.43624 | 2969.72099 | 2969.00574 | 2968.29049 | 2967.57524 | 2966.85998 | 2966.14473 | 2965.42948 | 2964.71423 | 2963.99898 | 2963.28373 | 2962.56848 | 2961.85323 | 2961.13798 | 2960.42273 | 2959.70748 | 2958.99223 | 2958.27698 | 2957.56173 | 2956.84647 | 2956.13122 | 2955.41597 | 2954.70072 | 2953.98547 | 2953.27022 | 2952.55497 | 2951.83972 | 2951.12447 | 2950.40922 | 2949.69397 | 2948.97872 | 2948.26347 | 2947.54822 | 2946.83296 | 2946.11771 | 2945.40246 | 2944.68721 | 2943.97196 | 2943.25671 | 2942.54146 | 2941.82621 | 2941.11096 | 2940.39571 | 2939.68046 | 2938.96521 | 2938.24996 | 2937.53471 | 2936.81945 | 2936.1042 | 2935.38895 | 2934.6737 | 2933.95845 | 2933.2432 | 2932.52795 | 2931.8127 | 2931.09745 | 2930.3822 | 2929.66695 | 2928.9517 | 2928.23645 | 2927.5212 | 2926.80594 | 2926.09069 | 2925.37544 | 2924.66019 | 2923.94494 | 2923.22969 | 2922.51444 | 2921.79919 | 2921.08394 | 2920.36869 | 2919.65344 | 2918.93819 | 2918.22294 | 2917.50769 | 2916.79243 | 2916.07718 | 2915.36193 | 2914.64668 | 2913.93143 | 2913.21618 | 2912.50093 | 2911.78568 | 2911.07043 | 2910.35518 | 2909.63993 | 2908.92468 | 2908.20943 | 2907.49417 | 2906.77892 | 2906.06367 | 2905.34842 | 2904.63317 | 2903.91792 | 2903.20267 | 2902.48742 | 2901.77217 | 2901.05692 | 2900.34167 | 2899.62642 | 2898.91117 | 2898.19592 | 2897.48066 | 2896.76541 | 2896.05016 | 2895.33491 | 2894.61966 | 2893.90441 | 2893.18916 | 2892.47391 | 2891.75866 | 2891.04341 | 2890.32816 | 2889.61291 | 2888.89766 | 2888.18241 | 2887.46715 | 2886.7519 | 2886.03665 | 2885.3214 | 2884.60615 | 2883.8909 | 2883.17565 | 2882.4604 | 2881.74515 | 2881.0299 | 2880.31465 | 2879.5994 | 2878.88415 | 2878.1689 | 2877.45364 | 2876.73839 | 2876.02314 | 2875.30789 | 2874.59264 | 2873.87739 | 2873.16214 | 2872.44689 | 2871.73164 | 2871.01639 | 2870.30114 | 2869.58589 | 2868.87064 | 2868.15539 | 2867.44013 | 2866.72488 | 2866.00963 | 2865.29438 | 2864.57913 | 2863.86388 | 2863.14863 | 2862.43338 | 2861.71813 | 2861.00288 | 2860.28763 | 2859.57238 | 2858.85713 | 2858.14188 | 2857.42662 | 2856.71137 | 2855.99612 | 2855.28087 | 2854.56562 | 2853.85037 | 2853.13512 | 2852.41987 | 2851.70462 | 2850.98937 | 2850.27412 | 2849.55887 | 2848.84362 | 2848.12837 | 2847.41311 | 2846.69786 | 2845.98261 | 2845.26736 | 2844.55211 | 2843.83686 | 2843.12161 | 2842.40636 | 2841.69111 | 2840.97586 | 2840.26061 | 2839.54536 | 2838.83011 | 2838.11486 | 2837.3996 | 2836.68435 | 2835.9691 | 2835.25385 | 2834.5386 | 2833.82335 | 2833.1081 | 2832.39285 | 2831.6776 | 2830.96235 | 2830.2471 | 2829.53185 | 2828.8166 | 2828.10135 | 2827.38609 | 2826.67084 | 2825.95559 | 2825.24034 | 2824.52509 | 2823.80984 | 2823.09459 | 2822.37934 | 2821.66409 | 2820.94884 | 2820.23359 | 2819.51834 | 2818.80309 | 2818.08784 | 2817.37258 | 2816.65733 | 2815.94208 | 2815.22683 | 2814.51158 | 2813.79633 | 2813.08108 | 2812.36583 | 2811.65058 | 2810.93533 | 2810.22008 | 2809.50483 | 2808.78958 | 2808.07432 | 2807.35907 | 2806.64382 | 2805.92857 | 2805.21332 | 2804.49807 | 2803.78282 | 2803.06757 | 2802.35232 | 2801.63707 | 2800.92182 | 2800.20657 | 2799.49132 | 2798.77607 | 2798.06081 | 2797.34556 | 2796.63031 | 2795.91506 | 2795.19981 | 2794.48456 | 2793.76931 | 2793.05406 | 2792.33881 | 2791.62356 | 2790.90831 | 2790.19306 | 2789.47781 | 2788.76256 | 2788.0473 | 2787.33205 | 2786.6168 | 2785.90155 | 2785.1863 | 2784.47105 | 2783.7558 | 2783.04055 | 2782.3253 | 2781.61005 | 2780.8948 | 2780.17955 | 2779.4643 | 2778.74905 | 2778.03379 | 2777.31854 | 2776.60329 | 2775.88804 | 2775.17279 | 2774.45754 | 2773.74229 | 2773.02704 | 2772.31179 | 2771.59654 | 2770.88129 | 2770.16604 | 2769.45079 | 2768.73554 | 2768.02028 | 2767.30503 | 2766.58978 | 2765.87453 | 2765.15928 | 2764.44403 | 2763.72878 | 2763.01353 | 2762.29828 | 2761.58303 | 2760.86778 | 2760.15253 | 2759.43728 | 2758.72203 | 2758.00677 | 2757.29152 | 2756.57627 | 2755.86102 | 2755.14577 | 2754.43052 | 2753.71527 | 2753.00002 | 2752.28477 | 2751.56952 | 2750.85427 | 2750.13902 | 2749.42377 | 2748.70852 | 2747.99326 | 2747.27801 | 2746.56276 | 2745.84751 | 2745.13226 | 2744.41701 | 2743.70176 | 2742.98651 | 2742.27126 | 2741.55601 | 2740.84076 | 2740.12551 | 2739.41026 | 2738.69501 | 2737.97975 | 2737.2645 | 2736.54925 | 2735.834 | 2735.11875 | 2734.4035 | 2733.68825 | 2732.973 | 2732.25775 | 2731.5425 | 2730.82725 | 2730.112 | 2729.39675 | 2728.6815 | 2727.96624 | 2727.25099 | 2726.53574 | 2725.82049 | 2725.10524 | 2724.38999 | 2723.67474 | 2722.95949 | 2722.24424 | 2721.52899 | 2720.81374 | 2720.09849 | 2719.38324 | 2718.66798 | 2717.95273 | 2717.23748 | 2716.52223 | 2715.80698 | 2715.09173 | 2714.37648 | 2713.66123 | 2712.94598 | 2712.23073 | 2711.51548 | 2710.80023 | 2710.08498 | 2709.36973 | 2708.65447 | 2707.93922 | 2707.22397 | 2706.50872 | 2705.79347 | 2705.07822 | 2704.36297 | 2703.64772 | 2702.93247 | 2702.21722 | 2701.50197 | 2700.78672 | 2700.07147 | 2699.35622 | 2698.64096 | 2697.92571 | 2697.21046 | 2696.49521 | 2695.77996 | 2695.06471 | 2694.34946 | 2693.63421 | 2692.91896 | 2692.20371 | 2691.48846 | 2690.77321 | 2690.05796 | 2689.34271 | 2688.62745 | 2687.9122 | 2687.19695 | 2686.4817 | 2685.76645 | 2685.0512 | 2684.33595 | 2683.6207 | 2682.90545 | 2682.1902 | 2681.47495 | 2680.7597 | 2680.04445 | 2679.3292 | 2678.61394 | 2677.89869 | 2677.18344 | 2676.46819 | 2675.75294 | 2675.03769 | 2674.32244 | 2673.60719 | 2672.89194 | 2672.17669 | 2671.46144 | 2670.74619 | 2670.03094 | 2669.31569 | 2668.60043 | 2667.88518 | 2667.16993 | 2666.45468 | 2665.73943 | 2665.02418 | 2664.30893 | 2663.59368 | 2662.87843 | 2662.16318 | 2661.44793 | 2660.73268 | 2660.01743 | 2659.30218 | 2658.58692 | 2657.87167 | 2657.15642 | 2656.44117 | 2655.72592 | 2655.01067 | 2654.29542 | 2653.58017 | 2652.86492 | 2652.14967 | 2651.43442 | 2650.71917 | 2650.00392 | 2649.28867 | 2648.57341 | 2647.85816 | 2647.14291 | 2646.42766 | 2645.71241 | 2644.99716 | 2644.28191 | 2643.56666 | 2642.85141 | 2642.13616 | 2641.42091 | 2640.70566 | 2639.99041 | 2639.27516 | 2638.5599 | 2637.84465 | 2637.1294 | 2636.41415 | 2635.6989 | 2634.98365 | 2634.2684 | 2633.55315 | 2632.8379 | 2632.12265 | 2631.4074 | 2630.69215 | 2629.9769 | 2629.26165 | 2628.54639 | 2627.83114 | 2627.11589 | 2626.40064 | 2625.68539 | 2624.97014 | 2624.25489 | 2623.53964 | 2622.82439 | 2622.10914 | 2621.39389 | 2620.67864 | 2619.96339 | 2619.24813 | 2618.53288 | 2617.81763 | 2617.10238 | 2616.38713 | 2615.67188 | 2614.95663 | 2614.24138 | 2613.52613 | 2612.81088 | 2612.09563 | 2611.38038 | 2610.66513 | 2609.94988 | 2609.23462 | 2608.51937 | 2607.80412 | 2607.08887 | 2606.37362 | 2605.65837 | 2604.94312 | 2604.22787 | 2603.51262 | 2602.79737 | 2602.08212 | 2601.36687 | 2600.65162 | 2599.93637 | 2599.22111 | 2598.50586 | 2597.79061 | 2597.07536 | 2596.36011 | 2595.64486 | 2594.92961 | 2594.21436 | 2593.49911 | 2592.78386 | 2592.06861 | 2591.35336 | 2590.63811 | 2589.92286 | 2589.2076 | 2588.49235 | 2587.7771 | 2587.06185 | 2586.3466 | 2585.63135 | 2584.9161 | 2584.20085 | 2583.4856 | 2582.77035 | 2582.0551 | 2581.33985 | 2580.6246 | 2579.90935 | 2579.19409 | 2578.47884 | 2577.76359 | 2577.04834 | 2576.33309 | 2575.61784 | 2574.90259 | 2574.18734 | 2573.47209 | 2572.75684 | 2572.04159 | 2571.32634 | 2570.61109 | 2569.89584 | 2569.18058 | 2568.46533 | 2567.75008 | 2567.03483 | 2566.31958 | 2565.60433 | 2564.88908 | 2564.17383 | 2563.45858 | 2562.74333 | 2562.02808 | 2561.31283 | 2560.59758 | 2559.88233 | 2559.16707 | 2558.45182 | 2557.73657 | 2557.02132 | 2556.30607 | 2555.59082 | 2554.87557 | 2554.16032 | 2553.44507 | 2552.72982 | 2552.01457 | 2551.29932 | 2550.58407 | 2549.86882 | 2549.15356 | 2548.43831 | 2547.72306 | 2547.00781 | 2546.29256 | 2545.57731 | 2544.86206 | 2544.14681 | 2543.43156 | 2542.71631 | 2542.00106 | 2541.28581 | 2540.57056 | 2539.85531 | 2539.14005 | 2538.4248 | 2537.70955 | 2536.9943 | 2536.27905 | 2535.5638 | 2534.84855 | 2534.1333 | 2533.41805 | 2532.7028 | 2531.98755 | 2531.2723 | 2530.55705 | 2529.8418 | 2529.12654 | 2528.41129 | 2527.69604 | 2526.98079 | 2526.26554 | 2525.55029 | 2524.83504 | 2524.11979 | 2523.40454 | 2522.68929 | 2521.97404 | 2521.25879 | 2520.54354 | 2519.82828 | 2519.11303 | 2518.39778 | 2517.68253 | 2516.96728 | 2516.25203 | 2515.53678 | 2514.82153 | 2514.10628 | 2513.39103 | 2512.67578 | 2511.96053 | 2511.24528 | 2510.53003 | 2509.81477 | 2509.09952 | 2508.38427 | 2507.66902 | 2506.95377 | 2506.23852 | 2505.52327 | 2504.80802 | 2504.09277 | 2503.37752 | 2502.66227 | 2501.94702 | 2501.23177 | 2500.51652 | 2499.80126 | 2499.08601 | 2498.37076 | 2497.65551 | 2496.94026 | 2496.22501 | 2495.50976 | 2494.79451 | 2494.07926 | 2493.36401 | 2492.64876 | 2491.93351 | 2491.21826 | 2490.50301 | 2489.78775 | 2489.0725 | 2488.35725 | 2487.642 | 2486.92675 | 2486.2115 | 2485.49625 | 2484.781 | 2484.06575 | 2483.3505 | 2482.63525 | 2481.92 | 2481.20475 | 2480.4895 | 2479.77424 | 2479.05899 | 2478.34374 | 2477.62849 | 2476.91324 | 2476.19799 | 2475.48274 | 2474.76749 | 2474.05224 | 2473.33699 | 2472.62174 | 2471.90649 | 2471.19124 | 2470.47599 | 2469.76073 | 2469.04548 | 2468.33023 | 2467.61498 | 2466.89973 | 2466.18448 | 2465.46923 | 2464.75398 | 2464.03873 | 2463.32348 | 2462.60823 | 2461.89298 | 2461.17773 | 2460.46248 | 2459.74722 | 2459.03197 | 2458.31672 | 2457.60147 | 2456.88622 | 2456.17097 | 2455.45572 | 2454.74047 | 2454.02522 | 2453.30997 | 2452.59472 | 2451.87947 | 2451.16422 | 2450.44897 | 2449.73371 | 2449.01846 | 2448.30321 | 2447.58796 | 2446.87271 | 2446.15746 | 2445.44221 | 2444.72696 | 2444.01171 | 2443.29646 | 2442.58121 | 2441.86596 | 2441.15071 | 2440.43546 | 2439.7202 | 2439.00495 | 2438.2897 | 2437.57445 | 2436.8592 | 2436.14395 | 2435.4287 | 2434.71345 | 2433.9982 | 2433.28295 | 2432.5677 | 2431.85245 | 2431.1372 | 2430.42195 | 2429.70669 | 2428.99144 | 2428.27619 | 2427.56094 | 2426.84569 | 2426.13044 | 2425.41519 | 2424.69994 | 2423.98469 | 2423.26944 | 2422.55419 | 2421.83894 | 2421.12369 | 2420.40843 | 2419.69318 | 2418.97793 | 2418.26268 | 2417.54743 | 2416.83218 | 2416.11693 | 2415.40168 | 2414.68643 | 2413.97118 | 2413.25593 | 2412.54068 | 2411.82543 | 2411.11018 | 2410.39492 | 2409.67967 | 2408.96442 | 2408.24917 | 2407.53392 | 2406.81867 | 2406.10342 | 2405.38817 | 2404.67292 | 2403.95767 | 2403.24242 | 2402.52717 | 2401.81192 | 2401.09667 | 2400.38141 | 2399.66616 | 2398.95091 | 2398.23566 | 2397.52041 | 2396.80516 | 2396.08991 | 2395.37466 | 2394.65941 | 2393.94416 | 2393.22891 | 2392.51366 | 2391.79841 | 2391.08316 | 2390.3679 | 2389.65265 | 2388.9374 | 2388.22215 | 2387.5069 | 2386.79165 | 2386.0764 | 2385.36115 | 2384.6459 | 2383.93065 | 2383.2154 | 2382.50015 | 2381.7849 | 2381.06965 | 2380.35439 | 2379.63914 | 2378.92389 | 2378.20864 | 2377.49339 | 2376.77814 | 2376.06289 | 2375.34764 | 2374.63239 | 2373.91714 | 2373.20189 | 2372.48664 | 2371.77139 | 2371.05614 | 2370.34088 | 2369.62563 | 2368.91038 | 2368.19513 | 2367.47988 | 2366.76463 | 2366.04938 | 2365.33413 | 2364.61888 | 2363.90363 | 2363.18838 | 2362.47313 | 2361.75788 | 2361.04263 | 2360.32737 | 2359.61212 | 2358.89687 | 2358.18162 | 2357.46637 | 2356.75112 | 2356.03587 | 2355.32062 | 2354.60537 | 2353.89012 | 2353.17487 | 2352.45962 | 2351.74437 | 2351.02912 | 2350.31386 | 2349.59861 | 2348.88336 | 2348.16811 | 2347.45286 | 2346.73761 | 2346.02236 | 2345.30711 | 2344.59186 | 2343.87661 | 2343.16136 | 2342.44611 | 2341.73086 | 2341.01561 | 2340.30035 | 2339.5851 | 2338.86985 | 2338.1546 | 2337.43935 | 2336.7241 | 2336.00885 | 2335.2936 | 2334.57835 | 2333.8631 | 2333.14785 | 2332.4326 | 2331.71735 | 2331.00209 | 2330.28684 | 2329.57159 | 2328.85634 | 2328.14109 | 2327.42584 | 2326.71059 | 2325.99534 | 2325.28009 | 2324.56484 | 2323.84959 | 2323.13434 | 2322.41909 | 2321.70384 | 2320.98858 | 2320.27333 | 2319.55808 | 2318.84283 | 2318.12758 | 2317.41233 | 2316.69708 | 2315.98183 | 2315.26658 | 2314.55133 | 2313.83608 | 2313.12083 | 2312.40558 | 2311.69033 | 2310.97507 | 2310.25982 | 2309.54457 | 2308.82932 | 2308.11407 | 2307.39882 | 2306.68357 | 2305.96832 | 2305.25307 | 2304.53782 | 2303.82257 | 2303.10732 | 2302.39207 | 2301.67682 | 2300.96156 | 2300.24631 | 2299.53106 | 2298.81581 | 2298.10056 | 2297.38531 | 2296.67006 | 2295.95481 | 2295.23956 | 2294.52431 | 2293.80906 | 2293.09381 | 2292.37856 | 2291.66331 | 2290.94805 | 2290.2328 | 2289.51755 | 2288.8023 | 2288.08705 | 2287.3718 | 2286.65655 | 2285.9413 | 2285.22605 | 2284.5108 | 2283.79555 | 2283.0803 | 2282.36505 | 2281.6498 | 2280.93454 | 2280.21929 | 2279.50404 | 2278.78879 | 2278.07354 | 2277.35829 | 2276.64304 | 2275.92779 | 2275.21254 | 2274.49729 | 2273.78204 | 2273.06679 | 2272.35154 | 2271.63629 | 2270.92103 | 2270.20578 | 2269.49053 | 2268.77528 | 2268.06003 | 2267.34478 | 2266.62953 | 2265.91428 | 2265.19903 | 2264.48378 | 2263.76853 | 2263.05328 | 2262.33803 | 2261.62278 | 2260.90752 | 2260.19227 | 2259.47702 | 2258.76177 | 2258.04652 | 2257.33127 | 2256.61602 | 2255.90077 | 2255.18552 | 2254.47027 | 2253.75502 | 2253.03977 | 2252.32452 | 2251.60927 | 2250.89401 | 2250.17876 | 2249.46351 | 2248.74826 | 2248.03301 | 2247.31776 | 2246.60251 | 2245.88726 | 2245.17201 | 2244.45676 | 2243.74151 | 2243.02626 | 2242.31101 | 2241.59576 | 2240.8805 | 2240.16525 | 2239.45 | 2238.73475 | 2238.0195 | 2237.30425 | 2236.589 | 2235.87375 | 2235.1585 | 2234.44325 | 2233.728 | 2233.01275 | 2232.2975 | 2231.58224 | 2230.86699 | 2230.15174 | 2229.43649 | 2228.72124 | 2228.00599 | 2227.29074 | 2226.57549 | 2225.86024 | 2225.14499 | 2224.42974 | 2223.71449 | 2222.99924 | 2222.28399 | 2221.56873 | 2220.85348 | 2220.13823 | 2219.42298 | 2218.70773 | 2217.99248 | 2217.27723 | 2216.56198 | 2215.84673 | 2215.13148 | 2214.41623 | 2213.70098 | 2212.98573 | 2212.27048 | 2211.55522 | 2210.83997 | 2210.12472 | 2209.40947 | 2208.69422 | 2207.97897 | 2207.26372 | 2206.54847 | 2205.83322 | 2205.11797 | 2204.40272 | 2203.68747 | 2202.97222 | 2202.25697 | 2201.54171 | 2200.82646 | 2200.11121 | 2199.39596 | 2198.68071 | 2197.96546 | 2197.25021 | 2196.53496 | 2195.81971 | 2195.10446 | 2194.38921 | 2193.67396 | 2192.95871 | 2192.24346 | 2191.5282 | 2190.81295 | 2190.0977 | 2189.38245 | 2188.6672 | 2187.95195 | 2187.2367 | 2186.52145 | 2185.8062 | 2185.09095 | 2184.3757 | 2183.66045 | 2182.9452 | 2182.22995 | 2181.51469 | 2180.79944 | 2180.08419 | 2179.36894 | 2178.65369 | 2177.93844 | 2177.22319 | 2176.50794 | 2175.79269 | 2175.07744 | 2174.36219 | 2173.64694 | 2172.93169 | 2172.21644 | 2171.50118 | 2170.78593 | 2170.07068 | 2169.35543 | 2168.64018 | 2167.92493 | 2167.20968 | 2166.49443 | 2165.77918 | 2165.06393 | 2164.34868 | 2163.63343 | 2162.91818 | 2162.20293 | 2161.48767 | 2160.77242 | 2160.05717 | 2159.34192 | 2158.62667 | 2157.91142 | 2157.19617 | 2156.48092 | 2155.76567 | 2155.05042 | 2154.33517 | 2153.61992 | 2152.90467 | 2152.18942 | 2151.47416 | 2150.75891 | 2150.04366 | 2149.32841 | 2148.61316 | 2147.89791 | 2147.18266 | 2146.46741 | 2145.75216 | 2145.03691 | 2144.32166 | 2143.60641 | 2142.89116 | 2142.17591 | 2141.46065 | 2140.7454 | 2140.03015 | 2139.3149 | 2138.59965 | 2137.8844 | 2137.16915 | 2136.4539 | 2135.73865 | 2135.0234 | 2134.30815 | 2133.5929 | 2132.87765 | 2132.16239 | 2131.44714 | 2130.73189 | 2130.01664 | 2129.30139 | 2128.58614 | 2127.87089 | 2127.15564 | 2126.44039 | 2125.72514 | 2125.00989 | 2124.29464 | 2123.57939 | 2122.86414 | 2122.14888 | 2121.43363 | 2120.71838 | 2120.00313 | 2119.28788 | 2118.57263 | 2117.85738 | 2117.14213 | 2116.42688 | 2115.71163 | 2114.99638 | 2114.28113 | 2113.56588 | 2112.85063 | 2112.13537 | 2111.42012 | 2110.70487 | 2109.98962 | 2109.27437 | 2108.55912 | 2107.84387 | 2107.12862 | 2106.41337 | 2105.69812 | 2104.98287 | 2104.26762 | 2103.55237 | 2102.83712 | 2102.12186 | 2101.40661 | 2100.69136 | 2099.97611 | 2099.26086 | 2098.54561 | 2097.83036 | 2097.11511 | 2096.39986 | 2095.68461 | 2094.96936 | 2094.25411 | 2093.53886 | 2092.82361 | 2092.10835 | 2091.3931 | 2090.67785 | 2089.9626 | 2089.24735 | 2088.5321 | 2087.81685 | 2087.1016 | 2086.38635 | 2085.6711 | 2084.95585 | 2084.2406 | 2083.52535 | 2082.8101 | 2082.09484 | 2081.37959 | 2080.66434 | 2079.94909 | 2079.23384 | 2078.51859 | 2077.80334 | 2077.08809 | 2076.37284 | 2075.65759 | 2074.94234 | 2074.22709 | 2073.51184 | 2072.79659 | 2072.08133 | 2071.36608 | 2070.65083 | 2069.93558 | 2069.22033 | 2068.50508 | 2067.78983 | 2067.07458 | 2066.35933 | 2065.64408 | 2064.92883 | 2064.21358 | 2063.49833 | 2062.78308 | 2062.06782 | 2061.35257 | 2060.63732 | 2059.92207 | 2059.20682 | 2058.49157 | 2057.77632 | 2057.06107 | 2056.34582 | 2055.63057 | 2054.91532 | 2054.20007 | 2053.48482 | 2052.76957 | 2052.05431 | 2051.33906 | 2050.62381 | 2049.90856 | 2049.19331 | 2048.47806 | 2047.76281 | 2047.04756 | 2046.33231 | 2045.61706 | 2044.90181 | 2044.18656 | 2043.47131 | 2042.75606 | 2042.0408 | 2041.32555 | 2040.6103 | 2039.89505 | 2039.1798 | 2038.46455 | 2037.7493 | 2037.03405 | 2036.3188 | 2035.60355 | 2034.8883 | 2034.17305 | 2033.4578 | 2032.74254 | 2032.02729 | 2031.31204 | 2030.59679 | 2029.88154 | 2029.16629 | 2028.45104 | 2027.73579 | 2027.02054 | 2026.30529 | 2025.59004 | 2024.87479 | 2024.15954 | 2023.44429 | 2022.72903 | 2022.01378 | 2021.29853 | 2020.58328 | 2019.86803 | 2019.15278 | 2018.43753 | 2017.72228 | 2017.00703 | 2016.29178 | 2015.57653 | 2014.86128 | 2014.14603 | 2013.43078 | 2012.71552 | 2012.00027 | 2011.28502 | 2010.56977 | 2009.85452 | 2009.13927 | 2008.42402 | 2007.70877 | 2006.99352 | 2006.27827 | 2005.56302 | 2004.84777 | 2004.13252 | 2003.41727 | 2002.70201 | 2001.98676 | 2001.27151 | 2000.55626 | 1999.84101 | 1999.12576 | 1998.41051 | 1997.69526 | 1996.98001 | 1996.26476 | 1995.54951 | 1994.83426 | 1994.11901 | 1993.40376 | 1992.6885 | 1991.97325 | 1991.258 | 1990.54275 | 1989.8275 | 1989.11225 | 1988.397 | 1987.68175 | 1986.9665 | 1986.25125 | 1985.536 | 1984.82075 | 1984.1055 | 1983.39025 | 1982.67499 | 1981.95974 | 1981.24449 | 1980.52924 | 1979.81399 | 1979.09874 | 1978.38349 | 1977.66824 | 1976.95299 | 1976.23774 | 1975.52249 | 1974.80724 | 1974.09199 | 1973.37674 | 1972.66148 | 1971.94623 | 1971.23098 | 1970.51573 | 1969.80048 | 1969.08523 | 1968.36998 | 1967.65473 | 1966.93948 | 1966.22423 | 1965.50898 | 1964.79373 | 1964.07848 | 1963.36323 | 1962.64797 | 1961.93272 | 1961.21747 | 1960.50222 | 1959.78697 | 1959.07172 | 1958.35647 | 1957.64122 | 1956.92597 | 1956.21072 | 1955.49547 | 1954.78022 | 1954.06497 | 1953.34972 | 1952.63446 | 1951.91921 | 1951.20396 | 1950.48871 | 1949.77346 | 1949.05821 | 1948.34296 | 1947.62771 | 1946.91246 | 1946.19721 | 1945.48196 | 1944.76671 | 1944.05146 | 1943.33621 | 1942.62095 | 1941.9057 | 1941.19045 | 1940.4752 | 1939.75995 | 1939.0447 | 1938.32945 | 1937.6142 | 1936.89895 | 1936.1837 | 1935.46845 | 1934.7532 | 1934.03795 | 1933.32269 | 1932.60744 | 1931.89219 | 1931.17694 | 1930.46169 | 1929.74644 | 1929.03119 | 1928.31594 | 1927.60069 | 1926.88544 | 1926.17019 | 1925.45494 | 1924.73969 | 1924.02444 | 1923.30918 | 1922.59393 | 1921.87868 | 1921.16343 | 1920.44818 | 1919.73293 | 1919.01768 | 1918.30243 | 1917.58718 | 1916.87193 | 1916.15668 | 1915.44143 | 1914.72618 | 1914.01093 | 1913.29567 | 1912.58042 | 1911.86517 | 1911.14992 | 1910.43467 | 1909.71942 | 1909.00417 | 1908.28892 | 1907.57367 | 1906.85842 | 1906.14317 | 1905.42792 | 1904.71267 | 1903.99742 | 1903.28216 | 1902.56691 | 1901.85166 | 1901.13641 | 1900.42116 | 1899.70591 | 1898.99066 | 1898.27541 | 1897.56016 | 1896.84491 | 1896.12966 | 1895.41441 | 1894.69916 | 1893.98391 | 1893.26865 | 1892.5534 | 1891.83815 | 1891.1229 | 1890.40765 | 1889.6924 | 1888.97715 | 1888.2619 | 1887.54665 | 1886.8314 | 1886.11615 | 1885.4009 | 1884.68565 | 1883.9704 | 1883.25514 | 1882.53989 | 1881.82464 | 1881.10939 | 1880.39414 | 1879.67889 | 1878.96364 | 1878.24839 | 1877.53314 | 1876.81789 | 1876.10264 | 1875.38739 | 1874.67214 | 1873.95689 | 1873.24163 | 1872.52638 | 1871.81113 | 1871.09588 | 1870.38063 | 1869.66538 | 1868.95013 | 1868.23488 | 1867.51963 | 1866.80438 | 1866.08913 | 1865.37388 | 1864.65863 | 1863.94338 | 1863.22812 | 1862.51287 | 1861.79762 | 1861.08237 | 1860.36712 | 1859.65187 | 1858.93662 | 1858.22137 | 1857.50612 | 1856.79087 | 1856.07562 | 1855.36037 | 1854.64512 | 1853.92987 | 1853.21461 | 1852.49936 | 1851.78411 | 1851.06886 | 1850.35361 | 1849.63836 | 1848.92311 | 1848.20786 | 1847.49261 | 1846.77736 | 1846.06211 | 1845.34686 | 1844.63161 | 1843.91635 | 1843.2011 | 1842.48585 | 1841.7706 | 1841.05535 | 1840.3401 | 1839.62485 | 1838.9096 | 1838.19435 | 1837.4791 | 1836.76385 | 1836.0486 | 1835.33335 | 1834.6181 | 1833.90284 | 1833.18759 | 1832.47234 | 1831.75709 | 1831.04184 | 1830.32659 | 1829.61134 | 1828.89609 | 1828.18084 | 1827.46559 | 1826.75034 | 1826.03509 | 1825.31984 | 1824.60459 | 1823.88933 | 1823.17408 | 1822.45883 | 1821.74358 | 1821.02833 | 1820.31308 | 1819.59783 | 1818.88258 | 1818.16733 | 1817.45208 | 1816.73683 | 1816.02158 | 1815.30633 | 1814.59108 | 1813.87582 | 1813.16057 | 1812.44532 | 1811.73007 | 1811.01482 | 1810.29957 | 1809.58432 | 1808.86907 | 1808.15382 | 1807.43857 | 1806.72332 | 1806.00807 | 1805.29282 | 1804.57757 | 1803.86231 | 1803.14706 | 1802.43181 | 1801.71656 | 1801.00131 | 1800.28606 | 1799.57081 | 1798.85556 | 1798.14031 | 1797.42506 | 1796.70981 | 1795.99456 | 1795.27931 | 1794.56406 | 1793.8488 | 1793.13355 | 1792.4183 | 1791.70305 | 1790.9878 | 1790.27255 | 1789.5573 | 1788.84205 | 1788.1268 | 1787.41155 | 1786.6963 | 1785.98105 | 1785.2658 | 1784.55055 | 1783.83529 | 1783.12004 | 1782.40479 | 1781.68954 | 1780.97429 | 1780.25904 | 1779.54379 | 1778.82854 | 1778.11329 | 1777.39804 | 1776.68279 | 1775.96754 | 1775.25229 | 1774.53704 | 1773.82178 | 1773.10653 | 1772.39128 | 1771.67603 | 1770.96078 | 1770.24553 | 1769.53028 | 1768.81503 | 1768.09978 | 1767.38453 | 1766.66928 | 1765.95403 | 1765.23878 | 1764.52353 | 1763.80827 | 1763.09302 | 1762.37777 | 1761.66252 | 1760.94727 | 1760.23202 | 1759.51677 | 1758.80152 | 1758.08627 | 1757.37102 | 1756.65577 | 1755.94052 | 1755.22527 | 1754.51002 | 1753.79476 | 1753.07951 | 1752.36426 | 1751.64901 | 1750.93376 | 1750.21851 | 1749.50326 | 1748.78801 | 1748.07276 | 1747.35751 | 1746.64226 | 1745.92701 | 1745.21176 | 1744.4965 | 1743.78125 | 1743.066 | 1742.35075 | 1741.6355 | 1740.92025 | 1740.205 | 1739.48975 | 1738.7745 | 1738.05925 | 1737.344 | 1736.62875 | 1735.9135 | 1735.19825 | 1734.48299 | 1733.76774 | 1733.05249 | 1732.33724 | 1731.62199 | 1730.90674 | 1730.19149 | 1729.47624 | 1728.76099 | 1728.04574 | 1727.33049 | 1726.61524 | 1725.89999 | 1725.18474 | 1724.46948 | 1723.75423 | 1723.03898 | 1722.32373 | 1721.60848 | 1720.89323 | 1720.17798 | 1719.46273 | 1718.74748 | 1718.03223 | 1717.31698 | 1716.60173 | 1715.88648 | 1715.17123 | 1714.45597 | 1713.74072 | 1713.02547 | 1712.31022 | 1711.59497 | 1710.87972 | 1710.16447 | 1709.44922 | 1708.73397 | 1708.01872 | 1707.30347 | 1706.58822 | 1705.87297 | 1705.15772 | 1704.44246 | 1703.72721 | 1703.01196 | 1702.29671 | 1701.58146 | 1700.86621 | 1700.15096 | 1699.43571 | 1698.72046 | 1698.00521 | 1697.28996 | 1696.57471 | 1695.85946 | 1695.14421 | 1694.42895 | 1693.7137 | 1692.99845 | 1692.2832 | 1691.56795 | 1690.8527 | 1690.13745 | 1689.4222 | 1688.70695 | 1687.9917 | 1687.27645 | 1686.5612 | 1685.84595 | 1685.1307 | 1684.41544 | 1683.70019 | 1682.98494 | 1682.26969 | 1681.55444 | 1680.83919 | 1680.12394 | 1679.40869 | 1678.69344 | 1677.97819 | 1677.26294 | 1676.54769 | 1675.83244 | 1675.11719 | 1674.40193 | 1673.68668 | 1672.97143 | 1672.25618 | 1671.54093 | 1670.82568 | 1670.11043 | 1669.39518 | 1668.67993 | 1667.96468 | 1667.24943 | 1666.53418 | 1665.81893 | 1665.10368 | 1664.38842 | 1663.67317 | 1662.95792 | 1662.24267 | 1661.52742 | 1660.81217 | 1660.09692 | 1659.38167 | 1658.66642 | 1657.95117 | 1657.23592 | 1656.52067 | 1655.80542 | 1655.09017 | 1654.37491 | 1653.65966 | 1652.94441 | 1652.22916 | 1651.51391 | 1650.79866 | 1650.08341 | 1649.36816 | 1648.65291 | 1647.93766 | 1647.22241 | 1646.50716 | 1645.79191 | 1645.07665 | 1644.3614 | 1643.64615 | 1642.9309 | 1642.21565 | 1641.5004 | 1640.78515 | 1640.0699 | 1639.35465 | 1638.6394 | 1637.92415 | 1637.2089 | 1636.49365 | 1635.7784 | 1635.06314 | 1634.34789 | 1633.63264 | 1632.91739 | 1632.20214 | 1631.48689 | 1630.77164 | 1630.05639 | 1629.34114 | 1628.62589 | 1627.91064 | 1627.19539 | 1626.48014 | 1625.76489 | 1625.04963 | 1624.33438 | 1623.61913 | 1622.90388 | 1622.18863 | 1621.47338 | 1620.75813 | 1620.04288 | 1619.32763 | 1618.61238 | 1617.89713 | 1617.18188 | 1616.46663 | 1615.75138 | 1615.03612 | 1614.32087 | 1613.60562 | 1612.89037 | 1612.17512 | 1611.45987 | 1610.74462 | 1610.02937 | 1609.31412 | 1608.59887 | 1607.88362 | 1607.16837 | 1606.45312 | 1605.73787 | 1605.02261 | 1604.30736 | 1603.59211 | 1602.87686 | 1602.16161 | 1601.44636 | 1600.73111 | 1600.01586 | 1599.30061 | 1598.58536 | 1597.87011 | 1597.15486 | 1596.43961 | 1595.72436 | 1595.0091 | 1594.29385 | 1593.5786 | 1592.86335 | 1592.1481 | 1591.43285 | 1590.7176 | 1590.00235 | 1589.2871 | 1588.57185 | 1587.8566 | 1587.14135 | 1586.4261 | 1585.71085 | 1584.99559 | 1584.28034 | 1583.56509 | 1582.84984 | 1582.13459 | 1581.41934 | 1580.70409 | 1579.98884 | 1579.27359 | 1578.55834 | 1577.84309 | 1577.12784 | 1576.41259 | 1575.69734 | 1574.98208 | 1574.26683 | 1573.55158 | 1572.83633 | 1572.12108 | 1571.40583 | 1570.69058 | 1569.97533 | 1569.26008 | 1568.54483 | 1567.82958 | 1567.11433 | 1566.39908 | 1565.68383 | 1564.96857 | 1564.25332 | 1563.53807 | 1562.82282 | 1562.10757 | 1561.39232 | 1560.67707 | 1559.96182 | 1559.24657 | 1558.53132 | 1557.81607 | 1557.10082 | 1556.38557 | 1555.67032 | 1554.95506 | 1554.23981 | 1553.52456 | 1552.80931 | 1552.09406 | 1551.37881 | 1550.66356 | 1549.94831 | 1549.23306 | 1548.51781 | 1547.80256 | 1547.08731 | 1546.37206 | 1545.6568 | 1544.94155 | 1544.2263 | 1543.51105 | 1542.7958 | 1542.08055 | 1541.3653 | 1540.65005 | 1539.9348 | 1539.21955 | 1538.5043 | 1537.78905 | 1537.0738 | 1536.35855 | 1535.64329 | 1534.92804 | 1534.21279 | 1533.49754 | 1532.78229 | 1532.06704 | 1531.35179 | 1530.63654 | 1529.92129 | 1529.20604 | 1528.49079 | 1527.77554 | 1527.06029 | 1526.34504 | 1525.62978 | 1524.91453 | 1524.19928 | 1523.48403 | 1522.76878 | 1522.05353 | 1521.33828 | 1520.62303 | 1519.90778 | 1519.19253 | 1518.47728 | 1517.76203 | 1517.04678 | 1516.33153 | 1515.61627 | 1514.90102 | 1514.18577 | 1513.47052 | 1512.75527 | 1512.04002 | 1511.32477 | 1510.60952 | 1509.89427 | 1509.17902 | 1508.46377 | 1507.74852 | 1507.03327 | 1506.31802 | 1505.60276 | 1504.88751 | 1504.17226 | 1503.45701 | 1502.74176 | 1502.02651 | 1501.31126 | 1500.59601 | 1499.88076 | 1499.16551 | 1498.45026 | 1497.73501 | 1497.01976 | 1496.30451 | 1495.58925 | 1494.874 | 1494.15875 | 1493.4435 | 1492.72825 | 1492.013 | 1491.29775 | 1490.5825 | 1489.86725 | 1489.152 | 1488.43675 | 1487.7215 | 1487.00625 | 1486.291 | 1485.57574 | 1484.86049 | 1484.14524 | 1483.42999 | 1482.71474 | 1481.99949 | 1481.28424 | 1480.56899 | 1479.85374 | 1479.13849 | 1478.42324 | 1477.70799 | 1476.99274 | 1476.27749 | 1475.56223 | 1474.84698 | 1474.13173 | 1473.41648 | 1472.70123 | 1471.98598 | 1471.27073 | 1470.55548 | 1469.84023 | 1469.12498 | 1468.40973 | 1467.69448 | 1466.97923 | 1466.26398 | 1465.54872 | 1464.83347 | 1464.11822 | 1463.40297 | 1462.68772 | 1461.97247 | 1461.25722 | 1460.54197 | 1459.82672 | 1459.11147 | 1458.39622 | 1457.68097 | 1456.96572 | 1456.25046 | 1455.53521 | 1454.81996 | 1454.10471 | 1453.38946 | 1452.67421 | 1451.95896 | 1451.24371 | 1450.52846 | 1449.81321 | 1449.09796 | 1448.38271 | 1447.66746 | 1446.95221 | 1446.23695 | 1445.5217 | 1444.80645 | 1444.0912 | 1443.37595 | 1442.6607 | 1441.94545 | 1441.2302 | 1440.51495 | 1439.7997 | 1439.08445 | 1438.3692 | 1437.65395 | 1436.9387 | 1436.22344 | 1435.50819 | 1434.79294 | 1434.07769 | 1433.36244 | 1432.64719 | 1431.93194 | 1431.21669 | 1430.50144 | 1429.78619 | 1429.07094 | 1428.35569 | 1427.64044 | 1426.92519 | 1426.20993 | 1425.49468 | 1424.77943 | 1424.06418 | 1423.34893 | 1422.63368 | 1421.91843 | 1421.20318 | 1420.48793 | 1419.77268 | 1419.05743 | 1418.34218 | 1417.62693 | 1416.91168 | 1416.19642 | 1415.48117 | 1414.76592 | 1414.05067 | 1413.33542 | 1412.62017 | 1411.90492 | 1411.18967 | 1410.47442 | 1409.75917 | 1409.04392 | 1408.32867 | 1407.61342 | 1406.89817 | 1406.18291 | 1405.46766 | 1404.75241 | 1404.03716 | 1403.32191 | 1402.60666 | 1401.89141 | 1401.17616 | 1400.46091 | 1399.74566 | 1399.03041 | 1398.31516 | 1397.59991 | 1396.88466 | 1396.1694 | 1395.45415 | 1394.7389 | 1394.02365 | 1393.3084 | 1392.59315 | 1391.8779 | 1391.16265 | 1390.4474 | 1389.73215 | 1389.0169 | 1388.30165 | 1387.5864 | 1386.87115 | 1386.15589 | 1385.44064 | 1384.72539 | 1384.01014 | 1383.29489 | 1382.57964 | 1381.86439 | 1381.14914 | 1380.43389 | 1379.71864 | 1379.00339 | 1378.28814 | 1377.57289 | 1376.85764 | 1376.14238 | 1375.42713 | 1374.71188 | 1373.99663 | 1373.28138 | 1372.56613 | 1371.85088 | 1371.13563 | 1370.42038 | 1369.70513 | 1368.98988 | 1368.27463 | 1367.55938 | 1366.84413 | 1366.12887 | 1365.41362 | 1364.69837 | 1363.98312 | 1363.26787 | 1362.55262 | 1361.83737 | 1361.12212 | 1360.40687 | 1359.69162 | 1358.97637 | 1358.26112 | 1357.54587 | 1356.83061 | 1356.11536 | 1355.40011 | 1354.68486 | 1353.96961 | 1353.25436 | 1352.53911 | 1351.82386 | 1351.10861 | 1350.39336 | 1349.67811 | 1348.96286 | 1348.24761 | 1347.53236 | 1346.8171 | 1346.10185 | 1345.3866 | 1344.67135 | 1343.9561 | 1343.24085 | 1342.5256 | 1341.81035 | 1341.0951 | 1340.37985 | 1339.6646 | 1338.94935 | 1338.2341 | 1337.51885 | 1336.80359 | 1336.08834 | 1335.37309 | 1334.65784 | 1333.94259 | 1333.22734 | 1332.51209 | 1331.79684 | 1331.08159 | 1330.36634 | 1329.65109 | 1328.93584 | 1328.22059 | 1327.50534 | 1326.79008 | 1326.07483 | 1325.35958 | 1324.64433 | 1323.92908 | 1323.21383 | 1322.49858 | 1321.78333 | 1321.06808 | 1320.35283 | 1319.63758 | 1318.92233 | 1318.20708 | 1317.49183 | 1316.77657 | 1316.06132 | 1315.34607 | 1314.63082 | 1313.91557 | 1313.20032 | 1312.48507 | 1311.76982 | 1311.05457 | 1310.33932 | 1309.62407 | 1308.90882 | 1308.19357 | 1307.47832 | 1306.76306 | 1306.04781 | 1305.33256 | 1304.61731 | 1303.90206 | 1303.18681 | 1302.47156 | 1301.75631 | 1301.04106 | 1300.32581 | 1299.61056 | 1298.89531 | 1298.18006 | 1297.46481 | 1296.74955 | 1296.0343 | 1295.31905 | 1294.6038 | 1293.88855 | 1293.1733 | 1292.45805 | 1291.7428 | 1291.02755 | 1290.3123 | 1289.59705 | 1288.8818 | 1288.16655 | 1287.4513 | 1286.73604 | 1286.02079 | 1285.30554 | 1284.59029 | 1283.87504 | 1283.15979 | 1282.44454 | 1281.72929 | 1281.01404 | 1280.29879 | 1279.58354 | 1278.86829 | 1278.15304 | 1277.43779 | 1276.72253 | 1276.00728 | 1275.29203 | 1274.57678 | 1273.86153 | 1273.14628 | 1272.43103 | 1271.71578 | 1271.00053 | 1270.28528 | 1269.57003 | 1268.85478 | 1268.13953 | 1267.42428 | 1266.70902 | 1265.99377 | 1265.27852 | 1264.56327 | 1263.84802 | 1263.13277 | 1262.41752 | 1261.70227 | 1260.98702 | 1260.27177 | 1259.55652 | 1258.84127 | 1258.12602 | 1257.41076 | 1256.69551 | 1255.98026 | 1255.26501 | 1254.54976 | 1253.83451 | 1253.11926 | 1252.40401 | 1251.68876 | 1250.97351 | 1250.25826 | 1249.54301 | 1248.82776 | 1248.11251 | 1247.39725 | 1246.682 | 1245.96675 | 1245.2515 | 1244.53625 | 1243.821 | 1243.10575 | 1242.3905 | 1241.67525 | 1240.96 | 1240.24475 | 1239.5295 | 1238.81425 | 1238.099 | 1237.38374 | 1236.66849 | 1235.95324 | 1235.23799 | 1234.52274 | 1233.80749 | 1233.09224 | 1232.37699 | 1231.66174 | 1230.94649 | 1230.23124 | 1229.51599 | 1228.80074 | 1228.08549 | 1227.37023 | 1226.65498 | 1225.93973 | 1225.22448 | 1224.50923 | 1223.79398 | 1223.07873 | 1222.36348 | 1221.64823 | 1220.93298 | 1220.21773 | 1219.50248 | 1218.78723 | 1218.07198 | 1217.35672 | 1216.64147 | 1215.92622 | 1215.21097 | 1214.49572 | 1213.78047 | 1213.06522 | 1212.34997 | 1211.63472 | 1210.91947 | 1210.20422 | 1209.48897 | 1208.77372 | 1208.05847 | 1207.34321 | 1206.62796 | 1205.91271 | 1205.19746 | 1204.48221 | 1203.76696 | 1203.05171 | 1202.33646 | 1201.62121 | 1200.90596 | 1200.19071 | 1199.47546 | 1198.76021 | 1198.04496 | 1197.3297 | 1196.61445 | 1195.8992 | 1195.18395 | 1194.4687 | 1193.75345 | 1193.0382 | 1192.32295 | 1191.6077 | 1190.89245 | 1190.1772 | 1189.46195 | 1188.7467 | 1188.03145 | 1187.31619 | 1186.60094 | 1185.88569 | 1185.17044 | 1184.45519 | 1183.73994 | 1183.02469 | 1182.30944 | 1181.59419 | 1180.87894 | 1180.16369 | 1179.44844 | 1178.73319 | 1178.01794 | 1177.30268 | 1176.58743 | 1175.87218 | 1175.15693 | 1174.44168 | 1173.72643 | 1173.01118 | 1172.29593 | 1171.58068 | 1170.86543 | 1170.15018 | 1169.43493 | 1168.71968 | 1168.00443 | 1167.28917 | 1166.57392 | 1165.85867 | 1165.14342 | 1164.42817 | 1163.71292 | 1162.99767 | 1162.28242 | 1161.56717 | 1160.85192 | 1160.13667 | 1159.42142 | 1158.70617 | 1157.99091 | 1157.27566 | 1156.56041 | 1155.84516 | 1155.12991 | 1154.41466 | 1153.69941 | 1152.98416 | 1152.26891 | 1151.55366 | 1150.83841 | 1150.12316 | 1149.40791 | 1148.69266 | 1147.9774 | 1147.26215 | 1146.5469 | 1145.83165 | 1145.1164 | 1144.40115 | 1143.6859 | 1142.97065 | 1142.2554 | 1141.54015 | 1140.8249 | 1140.10965 | 1139.3944 | 1138.67915 | 1137.96389 | 1137.24864 | 1136.53339 | 1135.81814 | 1135.10289 | 1134.38764 | 1133.67239 | 1132.95714 | 1132.24189 | 1131.52664 | 1130.81139 | 1130.09614 | 1129.38089 | 1128.66564 | 1127.95038 | 1127.23513 | 1126.51988 | 1125.80463 | 1125.08938 | 1124.37413 | 1123.65888 | 1122.94363 | 1122.22838 | 1121.51313 | 1120.79788 | 1120.08263 | 1119.36738 | 1118.65213 | 1117.93687 | 1117.22162 | 1116.50637 | 1115.79112 | 1115.07587 | 1114.36062 | 1113.64537 | 1112.93012 | 1112.21487 | 1111.49962 | 1110.78437 | 1110.06912 | 1109.35387 | 1108.63862 | 1107.92336 | 1107.20811 | 1106.49286 | 1105.77761 | 1105.06236 | 1104.34711 | 1103.63186 | 1102.91661 | 1102.20136 | 1101.48611 | 1100.77086 | 1100.05561 | 1099.34036 | 1098.62511 | 1097.90985 | 1097.1946 | 1096.47935 | 1095.7641 | 1095.04885 | 1094.3336 | 1093.61835 | 1092.9031 | 1092.18785 | 1091.4726 | 1090.75735 | 1090.0421 | 1089.32685 | 1088.6116 | 1087.89634 | 1087.18109 | 1086.46584 | 1085.75059 | 1085.03534 | 1084.32009 | 1083.60484 | 1082.88959 | 1082.17434 | 1081.45909 | 1080.74384 | 1080.02859 | 1079.31334 | 1078.59809 | 1077.88283 | 1077.16758 | 1076.45233 | 1075.73708 | 1075.02183 | 1074.30658 | 1073.59133 | 1072.87608 | 1072.16083 | 1071.44558 | 1070.73033 | 1070.01508 | 1069.29983 | 1068.58457 | 1067.86932 | 1067.15407 | 1066.43882 | 1065.72357 | 1065.00832 | 1064.29307 | 1063.57782 | 1062.86257 | 1062.14732 | 1061.43207 | 1060.71682 | 1060.00157 | 1059.28632 | 1058.57106 | 1057.85581 | 1057.14056 | 1056.42531 | 1055.71006 | 1054.99481 | 1054.27956 | 1053.56431 | 1052.84906 | 1052.13381 | 1051.41856 | 1050.70331 | 1049.98806 | 1049.27281 | 1048.55755 | 1047.8423 | 1047.12705 | 1046.4118 | 1045.69655 | 1044.9813 | 1044.26605 | 1043.5508 | 1042.83555 | 1042.1203 | 1041.40505 | 1040.6898 | 1039.97455 | 1039.2593 | 1038.54404 | 1037.82879 | 1037.11354 | 1036.39829 | 1035.68304 | 1034.96779 | 1034.25254 | 1033.53729 | 1032.82204 | 1032.10679 | 1031.39154 | 1030.67629 | 1029.96104 | 1029.24579 | 1028.53053 | 1027.81528 | 1027.10003 | 1026.38478 | 1025.66953 | 1024.95428 | 1024.23903 | 1023.52378 | 1022.80853 | 1022.09328 | 1021.37803 | 1020.66278 | 1019.94753 | 1019.23228 | 1018.51702 | 1017.80177 | 1017.08652 | 1016.37127 | 1015.65602 | 1014.94077 | 1014.22552 | 1013.51027 | 1012.79502 | 1012.07977 | 1011.36452 | 1010.64927 | 1009.93402 | 1009.21877 | 1008.50351 | 1007.78826 | 1007.07301 | 1006.35776 | 1005.64251 | 1004.92726 | 1004.21201 | 1003.49676 | 1002.78151 | 1002.06626 | 1001.35101 | 1000.63576 | 999.92051 | 999.20526 | 998.49 | 997.77475 | 997.0595 | 996.34425 | 995.629 | 994.91375 | 994.1985 | 993.48325 | 992.768 | 992.05275 | 991.3375 | 990.62225 | 989.907 | 989.19175 | 988.47649 | 987.76124 | 987.04599 | 986.33074 | 985.61549 | 984.90024 | 984.18499 | 983.46974 | 982.75449 | 982.03924 | 981.32399 | 980.60874 | 979.89349 | 979.17824 | 978.46298 | 977.74773 | 977.03248 | 976.31723 | 975.60198 | 974.88673 | 974.17148 | 973.45623 | 972.74098 | 972.02573 | 971.31048 | 970.59523 | 969.87998 | 969.16472 | 968.44947 | 967.73422 | 967.01897 | 966.30372 | 965.58847 | 964.87322 | 964.15797 | 963.44272 | 962.72747 | 962.01222 | 961.29697 | 960.58172 | 959.86647 | 959.15121 | 958.43596 | 957.72071 | 957.00546 | 956.29021 | 955.57496 | 954.85971 | 954.14446 | 953.42921 | 952.71396 | 951.99871 | 951.28346 | 950.56821 | 949.85296 | 949.1377 | 948.42245 | 947.7072 | 946.99195 | 946.2767 | 945.56145 | 944.8462 | 944.13095 | 943.4157 | 942.70045 | 941.9852 | 941.26995 | 940.5547 | 939.83945 | 939.12419 | 938.40894 | 937.69369 | 936.97844 | 936.26319 | 935.54794 | 934.83269 | 934.11744 | 933.40219 | 932.68694 | 931.97169 | 931.25644 | 930.54119 | 929.82594 | 929.11068 | 928.39543 | 927.68018 | 926.96493 | 926.24968 | 925.53443 | 924.81918 | 924.10393 | 923.38868 | 922.67343 | 921.95818 | 921.24293 | 920.52768 | 919.81243 | 919.09717 | 918.38192 | 917.66667 | 916.95142 | 916.23617 | 915.52092 | 914.80567 | 914.09042 | 913.37517 | 912.65992 | 911.94467 | 911.22942 | 910.51417 | 909.79892 | 909.08366 | 908.36841 | 907.65316 | 906.93791 | 906.22266 | 905.50741 | 904.79216 | 904.07691 | 903.36166 | 902.64641 | 901.93116 | 901.21591 | 900.50066 | 899.78541 | 899.07015 | 898.3549 | 897.63965 | 896.9244 | 896.20915 | 895.4939 | 894.77865 | 894.0634 | 893.34815 | 892.6329 | 891.91765 | 891.2024 | 890.48715 | 889.7719 | 889.05664 | 888.34139 | 887.62614 | 886.91089 | 886.19564 | 885.48039 | 884.76514 | 884.04989 | 883.33464 | 882.61939 | 881.90414 | 881.18889 | 880.47364 | 879.75839 | 879.04313 | 878.32788 | 877.61263 | 876.89738 | 876.18213 | 875.46688 | 874.75163 | 874.03638 | 873.32113 | 872.60588 | 871.89063 | 871.17538 | 870.46013 | 869.74487 | 869.02962 | 868.31437 | 867.59912 | 866.88387 | 866.16862 | 865.45337 | 864.73812 | 864.02287 | 863.30762 | 862.59237 | 861.87712 | 861.16187 | 860.44662 | 859.73136 | 859.01611 | 858.30086 | 857.58561 | 856.87036 | 856.15511 | 855.43986 | 854.72461 | 854.00936 | 853.29411 | 852.57886 | 851.86361 | 851.14836 | 850.43311 | 849.71785 | 849.0026 | 848.28735 | 847.5721 | 846.85685 | 846.1416 | 845.42635 | 844.7111 | 843.99585 | 843.2806 | 842.56535 | 841.8501 | 841.13485 | 840.4196 | 839.70434 | 838.98909 | 838.27384 | 837.55859 | 836.84334 | 836.12809 | 835.41284 | 834.69759 | 833.98234 | 833.26709 | 832.55184 | 831.83659 | 831.12134 | 830.40609 | 829.69083 | 828.97558 | 828.26033 | 827.54508 | 826.82983 | 826.11458 | 825.39933 | 824.68408 | 823.96883 | 823.25358 | 822.53833 | 821.82308 | 821.10783 | 820.39258 | 819.67732 | 818.96207 | 818.24682 | 817.53157 | 816.81632 | 816.10107 | 815.38582 | 814.67057 | 813.95532 | 813.24007 | 812.52482 | 811.80957 | 811.09432 | 810.37907 | 809.66381 | 808.94856 | 808.23331 | 807.51806 | 806.80281 | 806.08756 | 805.37231 | 804.65706 | 803.94181 | 803.22656 | 802.51131 | 801.79606 | 801.08081 | 800.36556 | 799.6503 | 798.93505 | 798.2198 | 797.50455 | 796.7893 | 796.07405 | 795.3588 | 794.64355 | 793.9283 | 793.21305 | 792.4978 | 791.78255 | 791.0673 | 790.35205 | 789.63679 | 788.92154 | 788.20629 | 787.49104 | 786.77579 | 786.06054 | 785.34529 | 784.63004 | 783.91479 | 783.19954 | 782.48429 | 781.76904 | 781.05379 | 780.33854 | 779.62328 | 778.90803 | 778.19278 | 777.47753 | 776.76228 | 776.04703 | 775.33178 | 774.61653 | 773.90128 | 773.18603 | 772.47078 | 771.75553 | 771.04028 | 770.32502 | 769.60977 | 768.89452 | 768.17927 | 767.46402 | 766.74877 | 766.03352 | 765.31827 | 764.60302 | 763.88777 | 763.17252 | 762.45727 | 761.74202 | 761.02677 | 760.31151 | 759.59626 | 758.88101 | 758.16576 | 757.45051 | 756.73526 | 756.02001 | 755.30476 | 754.58951 | 753.87426 | 753.15901 | 752.44376 | 751.72851 | 751.01326 | 750.298 | 749.58275 | 748.8675 | 748.15225 | 747.437 | 746.72175 | 746.0065 | 745.29125 | 744.576 | 743.86075 | 743.1455 | 742.43025 | 741.715 | 740.99975 | 740.28449 | 739.56924 | 738.85399 | 738.13874 | 737.42349 | 736.70824 | 735.99299 | 735.27774 | 734.56249 | 733.84724 | 733.13199 | 732.41674 | 731.70149 | 730.98624 | 730.27098 | 729.55573 | 728.84048 | 728.12523 | 727.40998 | 726.69473 | 725.97948 | 725.26423 | 724.54898 | 723.83373 | 723.11848 | 722.40323 | 721.68798 | 720.97273 | 720.25747 | 719.54222 | 718.82697 | 718.11172 | 717.39647 | 716.68122 | 715.96597 | 715.25072 | 714.53547 | 713.82022 | 713.10497 | 712.38972 | 711.67447 | 710.95922 | 710.24396 | 709.52871 | 708.81346 | 708.09821 | 707.38296 | 706.66771 | 705.95246 | 705.23721 | 704.52196 | 703.80671 | 703.09146 | 702.37621 | 701.66096 | 700.94571 | 700.23045 | 699.5152 | 698.79995 | 698.0847 | 697.36945 | 696.6542 | 695.93895 | 695.2237 | 694.50845 | 693.7932 | 693.07795 | 692.3627 | 691.64745 | 690.9322 | 690.21694 | 689.50169 | 688.78644 | 688.07119 | 687.35594 | 686.64069 | 685.92544 | 685.21019 | 684.49494 | 683.77969 | 683.06444 | 682.34919 | 681.63394 | 680.91869 | 680.20343 | 679.48818 | 678.77293 | 678.05768 | 677.34243 | 676.62718 | 675.91193 | 675.19668 | 674.48143 | 673.76618 | 673.05093 | 672.33568 | 671.62043 | 670.90517 | 670.18992 | 669.47467 | 668.75942 | 668.04417 | 667.32892 | 666.61367 | 665.89842 | 665.18317 | 664.46792 | 663.75267 | 663.03742 | 662.32217 | 661.60692 | 660.89166 | 660.17641 | 659.46116 | 658.74591 | 658.03066 | 657.31541 | 656.60016 | 655.88491 | 655.16966 | 654.45441 | 653.73916 | 653.02391 | 652.30866 | 651.59341 | 650.87815 | 650.1629 | 649.44765 | 648.7324 | 648.01715 | 647.3019 | 646.58665 | 645.8714 | 645.15615 | 644.4409 | 643.72565 | 643.0104 | 642.29515 | 641.5799 | 640.86464 | 640.14939 | 639.43414 | 638.71889 | 638.00364 | 637.28839 | 636.57314 | 635.85789 | 635.14264 | 634.42739 | 633.71214 | 632.99689 | 632.28164 | 631.56639 | 630.85113 | 630.13588 | 629.42063 | 628.70538 | 627.99013 | 627.27488 | 626.55963 | 625.84438 | 625.12913 | 624.41388 | 623.69863 | 622.98338 | 622.26813 | 621.55288 | 620.83762 | 620.12237 | 619.40712 | 618.69187 | 617.97662 | 617.26137 | 616.54612 | 615.83087 | 615.11562 | 614.40037 | 613.68512 | 612.96987 | 612.25462 | 611.53937 | 610.82411 | 610.10886 | 609.39361 | 608.67836 | 607.96311 | 607.24786 | 606.53261 | 605.81736 | 605.10211 | 604.38686 | 603.67161 | 602.95636 | 602.24111 | 601.52586 | 600.8106 | 600.09535 | 599.3801 | 598.66485 | 597.9496 | 597.23435 | 596.5191 | 595.80385 | 595.0886 | 594.37335 | 593.6581 | 592.94285 | 592.2276 | 591.51235 | 590.79709 | 590.08184 | 589.36659 | 588.65134 | 587.93609 | 587.22084 | 586.50559 | 585.79034 | 585.07509 | 584.35984 | 583.64459 | 582.92934 | 582.21409 | 581.49883 | 580.78358 | 580.06833 | 579.35308 | 578.63783 | 577.92258 | 577.20733 | 576.49208 | 575.77683 | 575.06158 | 574.34633 | 573.63108 | 572.91583 | 572.20058 | 571.48532 | 570.77007 | 570.05482 | 569.33957 | 568.62432 | 567.90907 | 567.19382 | 566.47857 | 565.76332 | 565.04807 | 564.33282 | 563.61757 | 562.90232 | 562.18707 | 561.47181 | 560.75656 | 560.04131 | 559.32606 | 558.61081 | 557.89556 | 557.18031 | 556.46506 | 555.74981 | 555.03456 | 554.31931 | 553.60406 | 552.88881 | 552.17356 | 551.4583 | 550.74305 | 550.0278 | 549.31255 | 548.5973 | 547.88205 | 547.1668 | 546.45155 | 545.7363 | 545.02105 | 544.3058 | 543.59055 | 542.8753 | 542.16005 | 541.44479 | 540.72954 | 540.01429 | 539.29904 | 538.58379 | 537.86854 | 537.15329 | 536.43804 | 535.72279 | 535.00754 | 534.29229 | 533.57704 | 532.86179 | 532.14654 | 531.43128 | 530.71603 | 530.00078 | 529.28553 | 528.57028 | 527.85503 | 527.13978 | 526.42453 | 525.70928 | 524.99403 | 524.27878 | 523.56353 | 522.84828 | 522.13303 | 521.41777 | 520.70252 | 519.98727 | 519.27202 | 518.55677 | 517.84152 | 517.12627 | 516.41102 | 515.69577 | 514.98052 | 514.26527 | 513.55002 | 512.83477 | 512.11952 | 511.40426 | 510.68901 | 509.97376 | 509.25851 | 508.54326 | 507.82801 | 507.11276 | 506.39751 | 505.68226 | 504.96701 | 504.25176 | 503.53651 | 502.82126 | 502.10601 | 501.39075 | 500.6755 | 499.96025 | 499.245 | 498.52975 | 497.8145 | 497.09925 | 496.384 | 495.66875 | 494.9535 | 494.23825 | 493.523 | 492.80775 | 492.0925 | 491.37724 | 490.66199 | 489.94674 | 489.23149 | 488.51624 | 487.80099 | 487.08574 | 486.37049 | 485.65524 | 484.93999 | 484.22474 | 483.50949 | 482.79424 | 482.07898 | 481.36373 | 480.64848 | 479.93323 | 479.21798 | 478.50273 | 477.78748 | 477.07223 | 476.35698 | 475.64173 | 474.92648 | 474.21123 | 473.49598 | 472.78073 | 472.06547 | 471.35022 | 470.63497 | 469.91972 | 469.20447 | 468.48922 | 467.77397 | 467.05872 | 466.34347 | 465.62822 | 464.91297 | 464.19772 | 463.48247 | 462.76722 | 462.05196 | 461.33671 | 460.62146 | 459.90621 | 459.19096 | 458.47571 | 457.76046 | 457.04521 | 456.32996 | 455.61471 | 454.89946 | 454.18421 | 453.46896 | 452.75371 | 452.03845 | 451.3232 | 450.60795 | 449.8927 | 449.17745 | 448.4622 | 447.74695 | 447.0317 | 446.31645 | 445.6012 | 444.88595 | 444.1707 | 443.45545 | 442.7402 | 442.02494 | 441.30969 | 440.59444 | 439.87919 | 439.16394 | 438.44869 | 437.73344 | 437.01819 | 436.30294 | 435.58769 | 434.87244 | 434.15719 | 433.44194 | 432.72669 | 432.01143 | 431.29618 | 430.58093 | 429.86568 | 429.15043 | 428.43518 | 427.71993 | 427.00468 | 426.28943 | 425.57418 | 424.85893 | 424.14368 | 423.42843 | 422.71318 | 421.99792 | 421.28267 | 420.56742 | 419.85217 | 419.13692 | 418.42167 | 417.70642 | 416.99117 | 416.27592 | 415.56067 | 414.84542 | 414.13017 | 413.41492 | 412.69967 | 411.98441 | 411.26916 | 410.55391 | 409.83866 | 409.12341 | 408.40816 | 407.69291 | 406.97766 | 406.26241 | 405.54716 | 404.83191 | 404.11666 | 403.40141 | 402.68616 | 401.9709 | 401.25565 | 400.5404 | 399.82515
LB0 | 0.00019 | 0.00019 | 0.00019 | 0.00019 | 0.00019 | 0.00019 | 0.00019 | 0.00018 | 0.00016 | 0.00012 | 7e-05 | 4e-05 | 6e-05 | 0.00011 | 0.00019 | 0.00027 | 0.00036 | 0.00046 | 0.00057 | 0.00066 | 0.00073 | 0.00075 | 0.00075 | 0.00073 | 0.0007 | 0.00065 | 0.0006 | 0.00056 | 0.00051 | 0.00045 | 0.00039 | 0.00033 | 0.0003 | 0.00028 | 0.00027 | 0.00025 | 0.00025 | 0.00028 | 0.00033 | 0.0004 | 0.00046 | 0.00051 | 0.00057 | 0.00064 | 0.00068 | 0.0007 | 0.0007 | 0.0007 | 0.0007 | 0.00068 | 0.00063 | 0.00056 | 0.00049 | 0.00047 | 0.00047 | 0.00049 | 0.00052 | 0.00057 | 0.00067 | 0.00081 | 0.00093 | 0.00099 | 0.001 | 0.00096 | 0.0009 | 0.00081 | 0.00071 | 0.00059 | 0.00048 | 0.00038 | 0.00028 | 0.00019 | 0.00012 | 0.00011 | 0.00016 | 0.00024 | 0.00032 | 0.00038 | 0.00045 | 0.00054 | 0.00066 | 0.00078 | 0.00089 | 0.00101 | 0.00113 | 0.00127 | 0.00137 | 0.00142 | 0.00139 | 0.00128 | 0.00112 | 0.00094 | 0.00079 | 0.00069 | 0.00063 | 0.00059 | 0.00057 | 0.00059 | 0.00066 | 0.00079 | 0.00091 | 0.00096 | 0.00093 | 0.00085 | 0.00078 | 0.00075 | 0.00076 | 0.00077 | 0.00079 | 0.00087 | 0.00102 | 0.0012 | 0.00133 | 0.00138 | 0.00136 | 0.00135 | 0.0014 | 0.00153 | 0.0017 | 0.00189 | 0.0021 | 0.0023 | 0.00246 | 0.00251 | 0.00244 | 0.00228 | 0.0021 | 0.00193 | 0.00178 | 0.00163 | 0.00147 | 0.00127 | 0.00103 | 0.00077 | 0.00058 | 0.00048 | 0.0005 | 0.00059 | 0.00075 | 0.00094 | 0.00112 | 0.00126 | 0.00131 | 0.0013 | 0.0013 | 0.00144 | 0.00178 | 0.00221 | 0.00257 | 0.00274 | 0.0027 | 0.00254 | 0.00238 | 0.00231 | 0.00232 | 0.00235 | 0.00237 | 0.00233 | 0.00221 | 0.00202 | 0.00181 | 0.00166 | 0.00163 | 0.00171 | 0.00191 | 0.00217 | 0.00238 | 0.00247 | 0.00245 | 0.00239 | 0.00234 | 0.0023 | 0.00223 | 0.00214 | 0.00207 | 0.0021 | 0.00222 | 0.00235 | 0.00237 | 0.00227 | 0.00214 | 0.0021 | 0.00214 | 0.00215 | 0.00206 | 0.00192 | 0.00191 | 0.00212 | 0.00246 | 0.00272 | 0.00274 | 0.00255 | 0.00228 | 0.00205 | 0.00188 | 0.00173 | 0.00164 | 0.0018 | 0.00236 | 0.00328 | 0.00433 | 0.00522 | 0.00577 | 0.00589 | 0.00562 | 0.00498 | 0.00407 | 0.00304 | 0.00214 | 0.00161 | 0.00153 | 0.00181 | 0.00227 | 0.00269 | 0.00293 | 0.00297 | 0.00286 | 0.00267 | 0.00245 | 0.0023 | 0.00226 | 0.00236 | 0.00257 | 0.00284 | 0.00314 | 0.00334 | 0.00339 | 0.00328 | 0.00312 | 0.00301 | 0.00299 | 0.00305 | 0.00312 | 0.00314 | 0.00311 | 0.00309 | 0.00312 | 0.00314 | 0.00306 | 0.00286 | 0.0026 | 0.00237 | 0.00228 | 0.00243 | 0.00286 | 0.00343 | 0.00397 | 0.00432 | 0.0044 | 0.00429 | 0.00409 | 0.0039 | 0.00375 | 0.00365 | 0.00369 | 0.00391 | 0.00421 | 0.0044 | 0.00428 | 0.00383 | 0.00317 | 0.00262 | 0.00244 | 0.00272 | 0.00333 | 0.00396 | 0.00436 | 0.00444 | 0.00425 | 0.00395 | 0.00373 | 0.00372 | 0.0039 | 0.00417 | 0.00443 | 0.00462 | 0.00465 | 0.00449 | 0.00413 | 0.00361 | 0.00306 | 0.00265 | 0.00254 | 0.00271 | 0.00302 | 0.00324 | 0.00328 | 0.00315 | 0.00299 | 0.00291 | 0.0029 | 0.00292 | 0.0029 | 0.00285 | 0.00281 | 0.0028 | 0.00283 | 0.00282 | 0.00276 | 0.00264 | 0.00253 | 0.00249 | 0.00257 | 0.00274 | 0.00293 | 0.00311 | 0.00326 | 0.00336 | 0.00336 | 0.00325 | 0.00301 | 0.00269 | 0.00239 | 0.00222 | 0.00225 | 0.00249 | 0.00282 | 0.00311 | 0.00325 | 0.00327 | 0.00322 | 0.00316 | 0.0031 | 0.00299 | 0.00281 | 0.0026 | 0.00245 | 0.0024 | 0.00245 | 0.00256 | 0.00268 | 0.0028 | 0.00293 | 0.00308 | 0.00322 | 0.00324 | 0.00307 | 0.0027 | 0.00225 | 0.00192 | 0.00186 | 0.00207 | 0.00245 | 0.00293 | 0.00348 | 0.004 | 0.00431 | 0.00422 | 0.00372 | 0.00308 | 0.0027 | 0.00277 | 0.00318 | 0.00364 | 0.00398 | 0.00421 | 0.0043 | 0.00415 | 0.00364 | 0.0028 | 0.00188 | 0.00121 | 0.00099 | 0.00117 | 0.00147 | 0.00165 | 0.00164 | 0.00157 | 0.00158 | 0.00171 | 0.00191 | 0.00209 | 0.00218 | 0.0022 | 0.00219 | 0.00216 | 0.00206 | 0.00185 | 0.00153 | 0.00122 | 0.001 | 0.00094 | 0.00098 | 0.00105 | 0.00111 | 0.00116 | 0.00128 | 0.0015 | 0.00179 | 0.00206 | 0.00223 | 0.00229 | 0.00226 | 0.00218 | 0.00212 | 0.0021 | 0.00217 | 0.00234 | 0.00258 | 0.00288 | 0.0032 | 0.00349 | 0.00367 | 0.00369 | 0.00356 | 0.00331 | 0.00303 | 0.00281 | 0.00269 | 0.00268 | 0.00283 | 0.00315 | 0.00358 | 0.00398 | 0.00426 | 0.00441 | 0.00444 | 0.00441 | 0.00433 | 0.00422 | 0.00412 | 0.00409 | 0.00413 | 0.00424 | 0.00436 | 0.00447 | 0.00457 | 0.00468 | 0.0049 | 0.0053 | 0.00584 | 0.00639 | 0.0068 | 0.00698 | 0.00694 | 0.00676 | 0.00651 | 0.00622 | 0.00591 | 0.00563 | 0.00549 | 0.00553 | 0.00563 | 0.00563 | 0.00543 | 0.00516 | 0.0051 | 0.00551 | 0.00634 | 0.00731 | 0.00806 | 0.0084 | 0.00834 | 0.008 | 0.00753 | 0.00702 | 0.00655 | 0.00626 | 0.0063 | 0.00667 | 0.00714 | 0.00743 | 0.00738 | 0.00702 | 0.00656 | 0.00621 | 0.00611 | 0.00624 | 0.00651 | 0.00675 | 0.00687 | 0.00682 | 0.00669 | 0.00659 | 0.00663 | 0.00678 | 0.00694 | 0.00697 | 0.00681 | 0.00647 | 0.00605 | 0.00563 | 0.0053 | 0.00508 | 0.00496 | 0.00497 | 0.0051 | 0.00527 | 0.00533 | 0.00518 | 0.0048 | 0.0043 | 0.00385 | 0.00359 | 0.00355 | 0.00363 | 0.00374 | 0.00386 | 0.00402 | 0.00424 | 0.00447 | 0.00463 | 0.00468 | 0.00464 | 0.00461 | 0.00461 | 0.00464 | 0.00459 | 0.00439 | 0.00403 | 0.00363 | 0.00336 | 0.00335 | 0.00356 | 0.00385 | 0.00408 | 0.00423 | 0.00427 | 0.00421 | 0.00399 | 0.0036 | 0.00312 | 0.00271 | 0.00252 | 0.00263 | 0.00295 | 0.00334 | 0.00365 | 0.00384 | 0.00388 | 0.00376 | 0.00352 | 0.00321 | 0.00289 | 0.00263 | 0.00251 | 0.00253 | 0.00266 | 0.00283 | 0.00301 | 0.00316 | 0.00325 | 0.00327 | 0.00326 | 0.00324 | 0.00325 | 0.0033 | 0.00336 | 0.00341 | 0.00341 | 0.00341 | 0.00345 | 0.00355 | 0.00371 | 0.00386 | 0.00396 | 0.00398 | 0.00389 | 0.00374 | 0.00355 | 0.00338 | 0.00325 | 0.00319 | 0.00322 | 0.00329 | 0.00338 | 0.00343 | 0.00343 | 0.00339 | 0.00333 | 0.00328 | 0.00322 | 0.00314 | 0.00304 | 0.00293 | 0.00284 | 0.00279 | 0.0028 | 0.0029 | 0.00307 | 0.00334 | 0.00366 | 0.004 | 0.0043 | 0.00452 | 0.00465 | 0.00469 | 0.0047 | 0.00472 | 0.00477 | 0.00485 | 0.00494 | 0.00503 | 0.00509 | 0.00508 | 0.005 | 0.00484 | 0.0046 | 0.00431 | 0.00397 | 0.00359 | 0.00319 | 0.00281 | 0.00249 | 0.00228 | 0.00224 | 0.00234 | 0.00259 | 0.00296 | 0.00341 | 0.00389 | 0.00434 | 0.00471 | 0.005 | 0.00521 | 0.00536 | 0.00546 | 0.00551 | 0.00553 | 0.00554 | 0.00556 | 0.00558 | 0.00559 | 0.00557 | 0.00555 | 0.00553 | 0.0055 | 0.00543 | 0.00531 | 0.00512 | 0.0049 | 0.0047 | 0.00455 | 0.00447 | 0.00447 | 0.00456 | 0.00476 | 0.00506 | 0.00541 | 0.00577 | 0.00607 | 0.00628 | 0.00641 | 0.00647 | 0.00645 | 0.0064 | 0.00635 | 0.00632 | 0.00634 | 0.00639 | 0.00645 | 0.0065 | 0.00653 | 0.00656 | 0.00657 | 0.00654 | 0.00647 | 0.00633 | 0.00615 | 0.00595 | 0.00577 | 0.00565 | 0.00558 | 0.00557 | 0.00563 | 0.00578 | 0.00603 | 0.00634 | 0.00666 | 0.00693 | 0.00714 | 0.00731 | 0.00745 | 0.00756 | 0.00764 | 0.00769 | 0.0077 | 0.00768 | 0.00764 | 0.00761 | 0.00758 | 0.00755 | 0.00752 | 0.00748 | 0.00745 | 0.00743 | 0.00744 | 0.00748 | 0.00752 | 0.00753 | 0.00749 | 0.00739 | 0.00727 | 0.00715 | 0.00707 | 0.00704 | 0.00709 | 0.00722 | 0.00743 | 0.00772 | 0.00801 | 0.00825 | 0.0084 | 0.00847 | 0.0085 | 0.00852 | 0.00853 | 0.00854 | 0.00855 | 0.00858 | 0.00863 | 0.00866 | 0.00868 | 0.00868 | 0.00866 | 0.00863 | 0.0086 | 0.00859 | 0.0086 | 0.00862 | 0.00863 | 0.00864 | 0.00864 | 0.00866 | 0.0087 | 0.00875 | 0.00882 | 0.00891 | 0.00902 | 0.00917 | 0.00932 | 0.00944 | 0.00951 | 0.00954 | 0.00956 | 0.00957 | 0.00958 | 0.00958 | 0.00958 | 0.0096 | 0.00962 | 0.00963 | 0.00962 | 0.0096 | 0.00958 | 0.00959 | 0.00962 | 0.00964 | 0.00964 | 0.00963 | 0.00963 | 0.00963 | 0.00964 | 0.00964 | 0.00965 | 0.00967 | 0.00973 | 0.00981 | 0.00991 | 0.01 | 0.01008 | 0.01017 | 0.01024 | 0.01027 | 0.01026 | 0.01021 | 0.01018 | 0.01018 | 0.01018 | 0.01014 | 0.01005 | 0.00996 | 0.0099 | 0.0099 | 0.00993 | 0.00995 | 0.00998 | 0.01005 | 0.01018 | 0.01035 | 0.0105 | 0.01059 | 0.01064 | 0.01068 | 0.01073 | 0.01079 | 0.01082 | 0.01083 | 0.01083 | 0.01083 | 0.01085 | 0.01087 | 0.01089 | 0.01091 | 0.01093 | 0.01096 | 0.01099 | 0.01101 | 0.01103 | 0.01105 | 0.01107 | 0.01108 | 0.01108 | 0.01107 | 0.01106 | 0.01106 | 0.01105 | 0.01104 | 0.01104 | 0.01107 | 0.01112 | 0.01118 | 0.01123 | 0.01128 | 0.01133 | 0.01139 | 0.01144 | 0.01147 | 0.01148 | 0.01149 | 0.01151 | 0.01153 | 0.01157 | 0.0116 | 0.01164 | 0.01167 | 0.01171 | 0.01173 | 0.01175 | 0.01177 | 0.01179 | 0.01181 | 0.01182 | 0.01181 | 0.01179 | 0.01178 | 0.01178 | 0.0118 | 0.01182 | 0.01182 | 0.0118 | 0.01178 | 0.01178 | 0.01181 | 0.01184 | 0.01185 | 0.01185 | 0.01187 | 0.01191 | 0.01196 | 0.012 | 0.01201 | 0.01201 | 0.01203 | 0.01209 | 0.01215 | 0.0122 | 0.01222 | 0.01222 | 0.01221 | 0.0122 | 0.01219 | 0.01219 | 0.01219 | 0.0122 | 0.01222 | 0.01225 | 0.01229 | 0.01231 | 0.01232 | 0.01234 | 0.01235 | 0.01237 | 0.0124 | 0.01242 | 0.01243 | 0.01243 | 0.01244 | 0.01244 | 0.01246 | 0.01248 | 0.01253 | 0.01258 | 0.01263 | 0.01267 | 0.01269 | 0.0127 | 0.0127 | 0.01268 | 0.01265 | 0.01263 | 0.01261 | 0.01261 | 0.01262 | 0.01265 | 0.01267 | 0.01269 | 0.01271 | 0.01273 | 0.01276 | 0.01278 | 0.0128 | 0.01281 | 0.01282 | 0.01282 | 0.01283 | 0.01284 | 0.01285 | 0.01286 | 0.01287 | 0.01286 | 0.01284 | 0.01282 | 0.0128 | 0.01278 | 0.01277 | 0.01275 | 0.01273 | 0.01271 | 0.01269 | 0.01268 | 0.01267 | 0.01266 | 0.01265 | 0.01264 | 0.01263 | 0.01261 | 0.01259 | 0.01257 | 0.01255 | 0.01254 | 0.01253 | 0.01254 | 0.01256 | 0.01256 | 0.01257 | 0.01256 | 0.01254 | 0.01251 | 0.01248 | 0.01245 | 0.01243 | 0.01241 | 0.0124 | 0.0124 | 0.0124 | 0.01241 | 0.01242 | 0.01243 | 0.01244 | 0.01243 | 0.01241 | 0.01238 | 0.01235 | 0.01233 | 0.01233 | 0.01232 | 0.0123 | 0.01227 | 0.01224 | 0.01222 | 0.01219 | 0.01216 | 0.01212 | 0.0121 | 0.0121 | 0.01212 | 0.01214 | 0.01215 | 0.01215 | 0.01213 | 0.01213 | 0.01212 | 0.01212 | 0.01212 | 0.01212 | 0.01213 | 0.01214 | 0.01214 | 0.01215 | 0.01215 | 0.01215 | 0.01215 | 0.01215 | 0.01216 | 0.01218 | 0.01219 | 0.01221 | 0.01222 | 0.01222 | 0.01222 | 0.01221 | 0.0122 | 0.01219 | 0.01217 | 0.01215 | 0.01212 | 0.01208 | 0.01203 | 0.01199 | 0.01197 | 0.01197 | 0.01197 | 0.01198 | 0.012 | 0.01202 | 0.01205 | 0.01205 | 0.01204 | 0.01202 | 0.01201 | 0.01201 | 0.012 | 0.01198 | 0.01195 | 0.01192 | 0.01191 | 0.0119 | 0.01189 | 0.01189 | 0.0119 | 0.01191 | 0.01192 | 0.01191 | 0.01189 | 0.01187 | 0.01184 | 0.01181 | 0.01178 | 0.01175 | 0.01172 | 0.0117 | 0.01168 | 0.01167 | 0.01165 | 0.01162 | 0.01161 | 0.01162 | 0.01163 | 0.01163 | 0.01161 | 0.01158 | 0.01156 | 0.01155 | 0.01154 | 0.01153 | 0.0115 | 0.01147 | 0.01145 | 0.01146 | 0.01148 | 0.0115 | 0.01149 | 0.01147 | 0.01145 | 0.01143 | 0.01141 | 0.01137 | 0.01131 | 0.01124 | 0.0112 | 0.0112 | 0.01122 | 0.01125 | 0.01125 | 0.01125 | 0.01124 | 0.01123 | 0.01122 | 0.0112 | 0.01116 | 0.01112 | 0.01109 | 0.01107 | 0.01105 | 0.01104 | 0.01101 | 0.01097 | 0.01094 | 0.01091 | 0.01088 | 0.01086 | 0.01084 | 0.01083 | 0.01084 | 0.01087 | 0.01091 | 0.01095 | 0.01096 | 0.01095 | 0.01092 | 0.01088 | 0.01085 | 0.01083 | 0.01081 | 0.01079 | 0.01077 | 0.01076 | 0.01076 | 0.01077 | 0.01078 | 0.01078 | 0.01075 | 0.01072 | 0.01069 | 0.01066 | 0.01063 | 0.01058 | 0.01052 | 0.0105 | 0.0105 | 0.01051 | 0.01053 | 0.01053 | 0.01052 | 0.01051 | 0.01051 | 0.0105 | 0.01048 | 0.01045 | 0.01042 | 0.01039 | 0.01035 | 0.01031 | 0.01026 | 0.01021 | 0.01019 | 0.01017 | 0.01016 | 0.01015 | 0.01013 | 0.01012 | 0.01011 | 0.01011 | 0.0101 | 0.01009 | 0.01008 | 0.01007 | 0.01006 | 0.01003 | 0.00997 | 0.00992 | 0.00988 | 0.00987 | 0.00989 | 0.0099 | 0.00991 | 0.0099 | 0.00989 | 0.00988 | 0.00985 | 0.00979 | 0.00972 | 0.00967 | 0.00965 | 0.00964 | 0.00964 | 0.00963 | 0.00961 | 0.00959 | 0.00957 | 0.00955 | 0.00953 | 0.00951 | 0.00948 | 0.00945 | 0.00942 | 0.00938 | 0.00933 | 0.00929 | 0.00925 | 0.00921 | 0.00918 | 0.00917 | 0.00916 | 0.00915 | 0.00914 | 0.00912 | 0.0091 | 0.00908 | 0.00907 | 0.00905 | 0.00903 | 0.00901 | 0.00899 | 0.00897 | 0.00895 | 0.00893 | 0.0089 | 0.00887 | 0.00883 | 0.00879 | 0.00876 | 0.00874 | 0.00871 | 0.00869 | 0.00868 | 0.00867 | 0.00868 | 0.00869 | 0.0087 | 0.0087 | 0.00868 | 0.00865 | 0.00861 | 0.00859 | 0.00859 | 0.0086 | 0.0086 | 0.00859 | 0.00858 | 0.00857 | 0.00856 | 0.00854 | 0.00852 | 0.0085 | 0.00848 | 0.00848 | 0.00848 | 0.00848 | 0.00846 | 0.00845 | 0.00843 | 0.00841 | 0.00839 | 0.00839 | 0.00839 | 0.00838 | 0.00835 | 0.00832 | 0.00829 | 0.00829 | 0.0083 | 0.00831 | 0.0083 | 0.00828 | 0.00826 | 0.00823 | 0.00819 | 0.00813 | 0.00808 | 0.00805 | 0.00803 | 0.00802 | 0.00801 | 0.008 | 0.00798 | 0.00797 | 0.00794 | 0.00792 | 0.00792 | 0.00794 | 0.00797 | 0.00799 | 0.00799 | 0.00796 | 0.00792 | 0.00788 | 0.00786 | 0.00784 | 0.00782 | 0.00782 | 0.00784 | 0.00785 | 0.00786 | 0.00785 | 0.00783 | 0.00779 | 0.00776 | 0.00774 | 0.00774 | 0.00774 | 0.00773 | 0.00772 | 0.0077 | 0.00768 | 0.00766 | 0.00763 | 0.00761 | 0.0076 | 0.00759 | 0.0076 | 0.00761 | 0.00762 | 0.00764 | 0.00765 | 0.00765 | 0.00764 | 0.00762 | 0.00759 | 0.00755 | 0.00752 | 0.00749 | 0.00747 | 0.00745 | 0.00743 | 0.00742 | 0.0074 | 0.00739 | 0.00737 | 0.00736 | 0.00735 | 0.00735 | 0.00736 | 0.00737 | 0.00737 | 0.00736 | 0.00734 | 0.00733 | 0.00731 | 0.00729 | 0.00725 | 0.00722 | 0.00721 | 0.00724 | 0.00727 | 0.0073 | 0.00732 | 0.00734 | 0.00737 | 0.00739 | 0.0074 | 0.0074 | 0.0074 | 0.0074 | 0.00741 | 0.00742 | 0.00742 | 0.00742 | 0.00743 | 0.00745 | 0.00747 | 0.0075 | 0.00754 | 0.00759 | 0.00763 | 0.00767 | 0.00771 | 0.00775 | 0.00778 | 0.00782 | 0.00786 | 0.00791 | 0.00796 | 0.00803 | 0.00811 | 0.00819 | 0.00827 | 0.00837 | 0.00847 | 0.00857 | 0.00867 | 0.00876 | 0.00885 | 0.00894 | 0.00905 | 0.00916 | 0.00928 | 0.00941 | 0.00955 | 0.00971 | 0.00988 | 0.01005 | 0.01023 | 0.01041 | 0.0106 | 0.01078 | 0.01096 | 0.01114 | 0.01131 | 0.01149 | 0.01168 | 0.01186 | 0.01205 | 0.01225 | 0.01245 | 0.01267 | 0.0129 | 0.01313 | 0.01337 | 0.01362 | 0.01388 | 0.01414 | 0.01441 | 0.01468 | 0.01495 | 0.01523 | 0.01551 | 0.01579 | 0.01608 | 0.01637 | 0.01667 | 0.01695 | 0.01721 | 0.01746 | 0.01771 | 0.01796 | 0.0182 | 0.01844 | 0.01868 | 0.01889 | 0.01907 | 0.0192 | 0.01928 | 0.01931 | 0.01937 | 0.01957 | 0.01993 | 0.02044 | 0.02102 | 0.0216 | 0.02213 | 0.02257 | 0.02286 | 0.02295 | 0.02283 | 0.02256 | 0.02225 | 0.02201 | 0.02185 | 0.02175 | 0.02168 | 0.02164 | 0.02164 | 0.02168 | 0.02174 | 0.0218 | 0.02183 | 0.02185 | 0.02188 | 0.02193 | 0.02201 | 0.0221 | 0.0222 | 0.02229 | 0.02238 | 0.02244 | 0.02248 | 0.02247 | 0.02242 | 0.0223 | 0.02215 | 0.02197 | 0.02177 | 0.02155 | 0.02134 | 0.02113 | 0.02094 | 0.02079 | 0.02066 | 0.02056 | 0.02048 | 0.02039 | 0.0203 | 0.0202 | 0.02008 | 0.01995 | 0.01981 | 0.01966 | 0.01951 | 0.01937 | 0.01923 | 0.0191 | 0.01897 | 0.01883 | 0.01868 | 0.01853 | 0.01838 | 0.01826 | 0.01816 | 0.0181 | 0.01807 | 0.01808 | 0.01813 | 0.01819 | 0.01825 | 0.0183 | 0.01832 | 0.01833 | 0.01834 | 0.01834 | 0.01836 | 0.01838 | 0.01841 | 0.01845 | 0.0185 | 0.01855 | 0.0186 | 0.01864 | 0.01869 | 0.01874 | 0.01881 | 0.0189 | 0.019 | 0.01913 | 0.01928 | 0.01944 | 0.01961 | 0.01979 | 0.01997 | 0.02016 | 0.02036 | 0.02057 | 0.02078 | 0.02097 | 0.02115 | 0.02131 | 0.02143 | 0.02151 | 0.02155 | 0.02155 | 0.02151 | 0.02146 | 0.02139 | 0.02135 | 0.02133 | 0.02134 | 0.02136 | 0.02139 | 0.02141 | 0.0214 | 0.02136 | 0.0213 | 0.02122 | 0.02112 | 0.02104 | 0.02097 | 0.02093 | 0.02094 | 0.02102 | 0.02119 | 0.02145 | 0.02176 | 0.02203 | 0.02219 | 0.02223 | 0.02212 | 0.02187 | 0.02151 | 0.02108 | 0.02065 | 0.0203 | 0.02008 | 0.01998 | 0.01995 | 0.01992 | 0.01987 | 0.01979 | 0.01969 | 0.01957 | 0.01944 | 0.01933 | 0.01924 | 0.01919 | 0.01916 | 0.01914 | 0.01912 | 0.01908 | 0.01902 | 0.01892 | 0.01878 | 0.0186 | 0.01839 | 0.01817 | 0.01794 | 0.01773 | 0.01752 | 0.01733 | 0.01714 | 0.01698 | 0.01683 | 0.0167 | 0.01659 | 0.01649 | 0.01641 | 0.01635 | 0.01629 | 0.01622 | 0.01614 | 0.01605 | 0.01595 | 0.01583 | 0.0157 | 0.01556 | 0.0154 | 0.01525 | 0.01509 | 0.01493 | 0.01476 | 0.01459 | 0.01443 | 0.01427 | 0.01414 | 0.01401 | 0.0139 | 0.01381 | 0.01374 | 0.01369 | 0.01365 | 0.01362 | 0.01358 | 0.01355 | 0.01351 | 0.01347 | 0.01342 | 0.01337 | 0.0133 | 0.01321 | 0.01309 | 0.01294 | 0.01275 | 0.01253 | 0.01229 | 0.01204 | 0.01178 | 0.01154 | 0.01131 | 0.0111 | 0.01092 | 0.01076 | 0.01062 | 0.0105 | 0.01038 | 0.01027 | 0.01016 | 0.01005 | 0.00995 | 0.00985 | 0.00975 | 0.00967 | 0.0096 | 0.00952 | 0.00944 | 0.00936 | 0.00928 | 0.0092 | 0.00912 | 0.00905 | 0.00898 | 0.00893 | 0.00889 | 0.00886 | 0.00883 | 0.0088 | 0.00877 | 0.00873 | 0.00869 | 0.00865 | 0.00861 | 0.00857 | 0.00853 | 0.00849 | 0.00846 | 0.00842 | 0.00839 | 0.00837 | 0.00835 | 0.00833 | 0.00831 | 0.0083 | 0.00828 | 0.00827 | 0.00826 | 0.00824 | 0.00821 | 0.00818 | 0.00816 | 0.00814 | 0.00813 | 0.00812 | 0.0081 | 0.00808 | 0.00806 | 0.00804 | 0.00802 | 0.00799 | 0.00796 | 0.00794 | 0.00792 | 0.00791 | 0.00789 | 0.00788 | 0.00786 | 0.00784 | 0.00782 | 0.0078 | 0.00778 | 0.00777 | 0.00776 | 0.00775 | 0.00773 | 0.0077 | 0.00768 | 0.00765 | 0.00763 | 0.00762 | 0.00761 | 0.00759 | 0.00759 | 0.00758 | 0.00758 | 0.00757 | 0.00755 | 0.00753 | 0.00751 | 0.00749 | 0.00747 | 0.00745 | 0.00744 | 0.00743 | 0.00743 | 0.00743 | 0.00742 | 0.00742 | 0.00741 | 0.0074 | 0.00738 | 0.00737 | 0.00735 | 0.00733 | 0.00731 | 0.0073 | 0.0073 | 0.0073 | 0.0073 | 0.0073 | 0.00731 | 0.00732 | 0.00732 | 0.00732 | 0.00731 | 0.0073 | 0.00728 | 0.00727 | 0.00725 | 0.00723 | 0.00722 | 0.00722 | 0.00722 | 0.00721 | 0.00721 | 0.0072 | 0.0072 | 0.00719 | 0.00718 | 0.00717 | 0.00716 | 0.00716 | 0.00716 | 0.00715 | 0.00714 | 0.00713 | 0.00713 | 0.00712 | 0.00711 | 0.00711 | 0.0071 | 0.00709 | 0.00708 | 0.00708 | 0.00708 | 0.00707 | 0.00705 | 0.00703 | 0.00701 | 0.00699 | 0.00697 | 0.00695 | 0.00693 | 0.00692 | 0.00692 | 0.00692 | 0.00692 | 0.00692 | 0.00691 | 0.0069 | 0.00689 | 0.00688 | 0.00687 | 0.00686 | 0.00685 | 0.00685 | 0.00685 | 0.00685 | 0.00686 | 0.00687 | 0.00687 | 0.00686 | 0.00685 | 0.00684 | 0.00683 | 0.00681 | 0.0068 | 0.00679 | 0.00678 | 0.00678 | 0.00677 | 0.00676 | 0.00676 | 0.00675 | 0.00674 | 0.00673 | 0.00672 | 0.00671 | 0.0067 | 0.0067 | 0.00669 | 0.00669 | 0.00669 | 0.00669 | 0.0067 | 0.0067 | 0.0067 | 0.00669 | 0.00669 | 0.00669 | 0.00667 | 0.00666 | 0.00664 | 0.00663 | 0.00662 | 0.00662 | 0.00663 | 0.00664 | 0.00664 | 0.00664 | 0.00664 | 0.00664 | 0.00662 | 0.0066 | 0.00659 | 0.00658 | 0.00657 | 0.00656 | 0.00656 | 0.00656 | 0.00656 | 0.00656 | 0.00656 | 0.00656 | 0.00657 | 0.00658 | 0.00658 | 0.00658 | 0.00658 | 0.00657 | 0.00656 | 0.00655 | 0.00654 | 0.00653 | 0.00653 | 0.00654 | 0.00655 | 0.00656 | 0.00657 | 0.00657 | 0.00657 | 0.00656 | 0.00656 | 0.00655 | 0.00655 | 0.00654 | 0.00654 | 0.00655 | 0.00656 | 0.00656 | 0.00657 | 0.00657 | 0.00658 | 0.00658 | 0.00658 | 0.00659 | 0.0066 | 0.00661 | 0.00662 | 0.00663 | 0.00663 | 0.00664 | 0.00664 | 0.00663 | 0.00662 | 0.00661 | 0.0066 | 0.0066 | 0.00659 | 0.00659 | 0.00658 | 0.00657 | 0.00655 | 0.00653 | 0.00651 | 0.0065 | 0.00649 | 0.0065 | 0.00651 | 0.00653 | 0.00654 | 0.00655 | 0.00655 | 0.00655 | 0.00653 | 0.00651 | 0.00648 | 0.00645 | 0.00643 | 0.00642 | 0.00641 | 0.00642 | 0.00642 | 0.00643 | 0.00644 | 0.00645 | 0.00645 | 0.00644 | 0.00643 | 0.0064 | 0.00637 | 0.00634 | 0.00631 | 0.00629 | 0.00629 | 0.00629 | 0.00629 | 0.0063 | 0.00632 | 0.00633 | 0.00634 | 0.00634 | 0.00634 | 0.00633 | 0.00631 | 0.0063 | 0.00629 | 0.00628 | 0.00627 | 0.00627 | 0.00628 | 0.00628 | 0.00628 | 0.00627 | 0.00626 | 0.00625 | 0.00624 | 0.00623 | 0.00621 | 0.00619 | 0.00616 | 0.00614 | 0.00613 | 0.00612 | 0.00612 | 0.00611 | 0.00612 | 0.00612 | 0.00614 | 0.00615 | 0.00615 | 0.00615 | 0.00614 | 0.00614 | 0.00613 | 0.00613 | 0.00612 | 0.0061 | 0.00608 | 0.00605 | 0.00604 | 0.00603 | 0.00603 | 0.00604 | 0.00605 | 0.00605 | 0.00605 | 0.00604 | 0.00603 | 0.00601 | 0.00601 | 0.00601 | 0.00603 | 0.00606 | 0.00608 | 0.00611 | 0.00613 | 0.00615 | 0.00614 | 0.00611 | 0.00608 | 0.00604 | 0.00602 | 0.006 | 0.00598 | 0.00597 | 0.00597 | 0.00599 | 0.00601 | 0.00602 | 0.00602 | 0.00601 | 0.00601 | 0.006 | 0.00599 | 0.00598 | 0.00597 | 0.00598 | 0.00598 | 0.00598 | 0.00598 | 0.00598 | 0.00597 | 0.00596 | 0.00596 | 0.00595 | 0.00594 | 0.00594 | 0.00593 | 0.00593 | 0.00592 | 0.00591 | 0.0059 | 0.0059 | 0.0059 | 0.0059 | 0.0059 | 0.00591 | 0.00592 | 0.00594 | 0.00595 | 0.00595 | 0.00595 | 0.00595 | 0.00596 | 0.00597 | 0.00597 | 0.00597 | 0.00597 | 0.00597 | 0.00598 | 0.00598 | 0.00598 | 0.00596 | 0.00595 | 0.00593 | 0.00592 | 0.00592 | 0.00591 | 0.00591 | 0.00591 | 0.00591 | 0.00592 | 0.00593 | 0.00593 | 0.00593 | 0.00592 | 0.00592 | 0.00591 | 0.0059 | 0.00588 | 0.00587 | 0.00586 | 0.00586 | 0.00587 | 0.00588 | 0.00589 | 0.00591 | 0.00592 | 0.00592 | 0.0059 | 0.00589 | 0.00587 | 0.00586 | 0.00586 | 0.00585 | 0.00585 | 0.00585 | 0.00584 | 0.00584 | 0.00584 | 0.00582 | 0.0058 | 0.00578 | 0.00577 | 0.00575 | 0.00575 | 0.00575 | 0.00577 | 0.00579 | 0.00581 | 0.00583 | 0.00584 | 0.00584 | 0.00585 | 0.00586 | 0.00586 | 0.00587 | 0.00587 | 0.00589 | 0.00589 | 0.0059 | 0.00589 | 0.00589 | 0.00588 | 0.00588 | 0.0059 | 0.00592 | 0.00595 | 0.00596 | 0.00597 | 0.00596 | 0.00593 | 0.00591 | 0.00589 | 0.00587 | 0.00586 | 0.00584 | 0.00583 | 0.00583 | 0.00584 | 0.00585 | 0.00585 | 0.00585 | 0.00584 | 0.00584 | 0.00584 | 0.00585 | 0.00585 | 0.00586 | 0.00586 | 0.00586 | 0.00587 | 0.00588 | 0.00588 | 0.00588 | 0.00588 | 0.00588 | 0.00588 | 0.00588 | 0.00588 | 0.00587 | 0.00587 | 0.00587 | 0.00586 | 0.00586 | 0.00585 | 0.00585 | 0.00586 | 0.00586 | 0.00587 | 0.00587 | 0.00587 | 0.00588 | 0.0059 | 0.00592 | 0.00593 | 0.00594 | 0.00594 | 0.00594 | 0.00594 | 0.00594 | 0.00594 | 0.00593 | 0.00593 | 0.00593 | 0.00593 | 0.00594 | 0.00595 | 0.00595 | 0.00596 | 0.00596 | 0.00597 | 0.00597 | 0.00598 | 0.00597 | 0.00597 | 0.00596 | 0.00595 | 0.00595 | 0.00594 | 0.00594 | 0.00593 | 0.00593 | 0.00593 | 0.00594 | 0.00595 | 0.00596 | 0.00596 | 0.00595 | 0.00594 | 0.00594 | 0.00594 | 0.00593 | 0.00591 | 0.00589 | 0.00588 | 0.00588 | 0.00589 | 0.00589 | 0.0059 | 0.00591 | 0.00593 | 0.00596 | 0.00599 | 0.00601 | 0.00601 | 0.006 | 0.00598 | 0.00595 | 0.00592 | 0.0059 | 0.00589 | 0.0059 | 0.00591 | 0.00593 | 0.00596 | 0.00598 | 0.006 | 0.006 | 0.00598 | 0.00597 | 0.00596 | 0.00596 | 0.00597 | 0.00599 | 0.00601 | 0.00602 | 0.00603 | 0.00603 | 0.00601 | 0.00599 | 0.00597 | 0.00595 | 0.00591 | 0.00589 | 0.0059 | 0.00594 | 0.00602 | 0.00611 | 0.00622 | 0.00631 | 0.00639 | 0.00644 | 0.00646 | 0.00643 | 0.00634 | 0.00624 | 0.00614 | 0.00605 | 0.00595 | 0.00586 | 0.00577 | 0.00567 | 0.00555 | 0.0054 | 0.00523 | 0.00503 | 0.00479 | 0.00452 | 0.00421 | 0.00389 | 0.00356 | 0.00323 | 0.00292 | 0.00264 | 0.00242 | 0.00225 | 0.00214 | 0.0021 | 0.00212 | 0.0022 | 0.00232 | 0.00248 | 0.00265 | 0.00283 | 0.00301 | 0.00319 | 0.00337 | 0.00353 | 0.00368 | 0.00382 | 0.00395 | 0.00407 | 0.00418 | 0.0043 | 0.00441 | 0.00452 | 0.00462 | 0.00472 | 0.0048 | 0.00487 | 0.0049 | 0.0049 | 0.00487 | 0.00482 | 0.00475 | 0.00467 | 0.00457 | 0.00446 | 0.00432 | 0.00416 | 0.00396 | 0.00368 | 0.0033 | 0.0028 | 0.00221 | 0.00159 | 0.00102 | 0.0006 | 0.00038 | 0.00041 | 0.00067 | 0.00113 | 0.00172 | 0.00238 | 0.00301 | 0.00356 | 0.00399 | 0.00432 | 0.00457 | 0.00477 | 0.00494 | 0.00506 | 0.00515 | 0.00519 | 0.0052 | 0.00517 | 0.0051 | 0.00499 | 0.00483 | 0.00461 | 0.00436 | 0.00408 | 0.00377 | 0.00347 | 0.00316 | 0.00287 | 0.00261 | 0.00239 | 0.00223 | 0.00213 | 0.00209 | 0.0021 | 0.00215 | 0.0022 | 0.00225 | 0.00227 | 0.00228 | 0.00227 | 0.00226 | 0.00225 | 0.00225 | 0.00228 | 0.00232 | 0.00237 | 0.00241 | 0.0024 | 0.00235 | 0.00228 | 0.00218 | 0.00207 | 0.00198 | 0.0019 | 0.00184 | 0.00182 | 0.00183 | 0.00187 | 0.00194 | 0.00202 | 0.00213 | 0.00226 | 0.0024 | 0.00254 | 0.00268 | 0.0028 | 0.00291 | 0.003 | 0.00308 | 0.00315 | 0.00322 | 0.00331 | 0.0034 | 0.00351 | 0.00362 | 0.00373 | 0.00385 | 0.00397 | 0.00409 | 0.00421 | 0.00432 | 0.00443 | 0.00454 | 0.00465 | 0.00476 | 0.00487 | 0.00499 | 0.0051 | 0.00523 | 0.00535 | 0.00545 | 0.00555 | 0.00562 | 0.00568 | 0.00572 | 0.00575 | 0.00576 | 0.00576 | 0.00576 | 0.00576 | 0.00576 | 0.00578 | 0.00581 | 0.00585 | 0.00589 | 0.00593 | 0.00595 | 0.00596 | 0.00597 | 0.00597 | 0.00596 | 0.00595 | 0.00592 | 0.00588 | 0.00583 | 0.00577 | 0.0057 | 0.00561 | 0.00552 | 0.00543 | 0.00536 | 0.00531 | 0.00528 | 0.00527 | 0.00527 | 0.00528 | 0.00528 | 0.00529 | 0.0053 | 0.0053 | 0.00529 | 0.00527 | 0.00525 | 0.00521 | 0.00516 | 0.00513 | 0.00512 | 0.00512 | 0.00513 | 0.00516 | 0.00519 | 0.0052 | 0.00521 | 0.00519 | 0.00517 | 0.00513 | 0.00509 | 0.00507 | 0.00508 | 0.0051 | 0.00516 | 0.00522 | 0.00529 | 0.00535 | 0.00541 | 0.00545 | 0.00546 | 0.00543 | 0.00537 | 0.00529 | 0.0052 | 0.00513 | 0.00509 | 0.00508 | 0.00508 | 0.00508 | 0.00509 | 0.00509 | 0.00511 | 0.00511 | 0.0051 | 0.00506 | 0.00501 | 0.00499 | 0.00499 | 0.00499 | 0.00498 | 0.00495 | 0.00494 | 0.00496 | 0.00501 | 0.00507 | 0.00511 | 0.00513 | 0.00514 | 0.00515 | 0.00516 | 0.00515 | 0.00513 | 0.00509 | 0.00507 | 0.00506 | 0.00503 | 0.00499 | 0.00493 | 0.00486 | 0.0048 | 0.00476 | 0.00475 | 0.00476 | 0.00477 | 0.00478 | 0.00478 | 0.00479 | 0.0048 | 0.00481 | 0.00482 | 0.00485 | 0.00487 | 0.0049 | 0.00493 | 0.00495 | 0.00495 | 0.00491 | 0.00486 | 0.00481 | 0.00478 | 0.00476 | 0.00474 | 0.00472 | 0.0047 | 0.00467 | 0.00466 | 0.00467 | 0.00469 | 0.00472 | 0.00476 | 0.00483 | 0.00492 | 0.00501 | 0.00507 | 0.0051 | 0.00507 | 0.00501 | 0.00492 | 0.00483 | 0.00475 | 0.00468 | 0.00462 | 0.00458 | 0.00455 | 0.00453 | 0.00452 | 0.00451 | 0.00451 | 0.00451 | 0.00453 | 0.00454 | 0.00455 | 0.00455 | 0.00453 | 0.00447 | 0.00438 | 0.0043 | 0.00426 | 0.00427 | 0.00431 | 0.00435 | 0.00442 | 0.00451 | 0.00464 | 0.00478 | 0.00485 | 0.0048 | 0.00463 | 0.00438 | 0.0041 | 0.00382 | 0.00355 | 0.00334 | 0.00322 | 0.00321 | 0.00329 | 0.00341 | 0.00353 | 0.00363 | 0.00371 | 0.00378 | 0.00384 | 0.00388 | 0.00392 | 0.00395 | 0.00397 | 0.00394 | 0.00389 | 0.00385 | 0.00383 | 0.00385 | 0.00388 | 0.00391 | 0.00392 | 0.00393 | 0.00393 | 0.00393 | 0.00391 | 0.00389 | 0.00386 | 0.00383 | 0.0038 | 0.00378 | 0.00374 | 0.0037 | 0.00366 | 0.00365 | 0.00365 | 0.00367 | 0.0037 | 0.00375 | 0.00379 | 0.00384 | 0.00387 | 0.0039 | 0.00393 | 0.00396 | 0.004 | 0.00404 | 0.00408 | 0.0041 | 0.0041 | 0.00409 | 0.00407 | 0.00406 | 0.00405 | 0.00406 | 0.00408 | 0.00413 | 0.00419 | 0.00427 | 0.00435 | 0.00441 | 0.00444 | 0.00445 | 0.00443 | 0.0044 | 0.00436 | 0.00432 | 0.00429 | 0.00426 | 0.00423 | 0.0042 | 0.00419 | 0.0042 | 0.00421 | 0.00422 | 0.00422 | 0.00419 | 0.00415 | 0.00411 | 0.00405 | 0.00399 | 0.00392 | 0.00386 | 0.00383 | 0.00381 | 0.0038 | 0.0038 | 0.00378 | 0.00375 | 0.00374 | 0.00373 | 0.00374 | 0.00376 | 0.00378 | 0.00382 | 0.00386 | 0.00392 | 0.00398 | 0.00403 | 0.00407 | 0.0041 | 0.0041 | 0.00408 | 0.00404 | 0.00398 | 0.0039 | 0.00383 | 0.00376 | 0.00372 | 0.0037 | 0.00368 | 0.00365 | 0.00361 | 0.00356 | 0.00351 | 0.00347 | 0.00343 | 0.00339 | 0.00337 | 0.00337 | 0.00339 | 0.0034 | 0.0034 | 0.00338 | 0.00335 | 0.00331 | 0.00328 | 0.00325 | 0.00324 | 0.00325 | 0.00328 | 0.00335 | 0.00343 | 0.0035 | 0.00354 | 0.00356 | 0.00357 | 0.00358 | 0.00359 | 0.00358 | 0.00357 | 0.00356 | 0.00358 | 0.00363 | 0.0037 | 0.00377 | 0.0038 | 0.00378 | 0.00372 | 0.00361 | 0.00345 | 0.00326 | 0.00306 | 0.0029 | 0.00278 | 0.00274 | 0.00275 | 0.0028 | 0.00286 | 0.0029 | 0.0029 | 0.00289 | 0.00286 | 0.00283 | 0.00279 | 0.00275 | 0.0027 | 0.00267 | 0.00265 | 0.00264 | 0.00263 | 0.00258 | 0.00252 | 0.00247 | 0.00244 | 0.00244 | 0.00243 | 0.00243 | 0.00243 | 0.00245 | 0.00248 | 0.0025 | 0.0025 | 0.00247 | 0.00244 | 0.00243 | 0.00246 | 0.00249 | 0.00247 | 0.00238 | 0.00226 | 0.00214 | 0.00204 | 0.00193 | 0.0018 | 0.00169 | 0.00166 | 0.00171 | 0.00182 | 0.00194 | 0.00204 | 0.00212 | 0.00222 | 0.00232 | 0.00237 | 0.00235 | 0.00228 | 0.00222 | 0.00217 | 0.00214 | 0.00213 | 0.00212 | 0.00213 | 0.00218 | 0.00225 | 0.00234 | 0.00242 | 0.00249 | 0.00256 | 0.00263 | 0.00272 | 0.00281 | 0.00289 | 0.00292 | 0.0029 | 0.00286 | 0.00282 | 0.00276 | 0.00265 | 0.00248 | 0.0023 | 0.00217 | 0.00212 | 0.00214 | 0.00221 | 0.00231 | 0.00243 | 0.00259 | 0.00277 | 0.00292 | 0.003 | 0.00304 | 0.00307 | 0.0031 | 0.0031 | 0.00304 | 0.0029 | 0.00271 | 0.00247 | 0.00223 | 0.00201 | 0.00183 | 0.00171 | 0.00163 | 0.0016 | 0.00162 | 0.00165 | 0.00166 | 0.0016 | 0.00149 | 0.0014 | 0.00136 | 0.00137 | 0.00139 | 0.0014 | 0.00141 | 0.00146 | 0.00153 | 0.00164 | 0.00173 | 0.00181 | 0.00191 | 0.00202 | 0.00215 | 0.00225 | 0.00232 | 0.00236 | 0.0024 | 0.00246 | 0.00251 | 0.00256 | 0.00259 | 0.00262 | 0.00265 | 0.00267 | 0.00267 | 0.00265 | 0.00261 | 0.00256 | 0.00254 | 0.00255 | 0.00255 | 0.00249 | 0.00236 | 0.00222 | 0.00215 | 0.00214 | 0.0021 | 0.00199 | 0.00183 | 0.00171 | 0.0017 | 0.00179 | 0.00192 | 0.00203 | 0.00214 | 0.0023 | 0.00252 | 0.00272 | 0.00281 | 0.00279 | 0.00274 | 0.00269 | 0.00267 | 0.00268 | 0.0027 | 0.00273 | 0.00276 | 0.00279 | 0.00278 | 0.0027 | 0.00256 | 0.00242 | 0.0023 | 0.0022 | 0.00207 | 0.00188 | 0.00166 | 0.00149 | 0.00147 | 0.0016 | 0.00177 | 0.0019 | 0.002 | 0.00212 | 0.00227 | 0.00241 | 0.00245 | 0.00237 | 0.00226 | 0.0022 | 0.00225 | 0.00233 | 0.00233 | 0.00225 | 0.00213 | 0.00203 | 0.00198 | 0.002 | 0.00205 | 0.00212 | 0.00221 | 0.0023 | 0.00238 | 0.00244 | 0.00248 | 0.00251 | 0.00252 | 0.0025 | 0.00246 | 0.00241 | 0.00237 | 0.00235 | 0.00233 | 0.0023 | 0.00225 | 0.00216 | 0.00205 | 0.00195 | 0.00192 | 0.00196 | 0.00201 | 0.00204 | 0.00206 | 0.0021 | 0.00215 | 0.0022 | 0.00222 | 0.00221 | 0.00218 | 0.00219 | 0.00227 | 0.00237 | 0.00242 | 0.0024 | 0.00234 | 0.00229 | 0.00226 | 0.00227 | 0.0023 | 0.00235 | 0.00241 | 0.00249 | 0.00254 | 0.00252 | 0.00237 | 0.00213 | 0.00186 | 0.00163 | 0.00144 | 0.00127 | 0.00113 | 0.00102 | 0.00097 | 0.00098 | 0.00103 | 0.00108 | 0.00114 | 0.00125 | 0.00143 | 0.00165 | 0.00185 | 0.00199 | 0.00206 | 0.00209 | 0.00208 | 0.00207 | 0.00208 | 0.00212 | 0.0022 | 0.00229 | 0.00237 | 0.00243 | 0.00246 | 0.00245 | 0.00241 | 0.00235 | 0.00226 | 0.00212 | 0.00188 | 0.00152 | 0.00113 | 0.00084 | 0.00075 | 0.00082 | 0.00094 | 0.00105 | 0.00115 | 0.00127 | 0.00139 | 0.00146 | 0.00144 | 0.00138 | 0.00138 | 0.00151 | 0.00175 | 0.00198 | 0.00211 | 0.00211 | 0.00201 | 0.00182 | 0.00163 | 0.00153 | 0.00158 | 0.00174 | 0.00188 | 0.00192 | 0.00184 | 0.00171 | 0.00159 | 0.00146 | 0.0013 | 0.00113 | 0.00102 | 0.00104 | 0.0012 | 0.00139 | 0.00152 | 0.00157 | 0.00159 | 0.00164 | 0.00174 | 0.00187 | 0.00197 | 0.00202 | 0.00201 | 0.00196 | 0.00187 | 0.00177 | 0.0017 | 0.00166 | 0.00164 | 0.00163 | 0.00163 | 0.00163 | 0.00165 | 0.00169 | 0.00172 | 0.00175 | 0.00175 | 0.00174 | 0.00171 | 0.00164 | 0.00153 | 0.00141 | 0.00133 | 0.00131 | 0.00133 | 0.00135 | 0.00137 | 0.00135 | 0.00126 | 0.00107 | 0.00082 | 0.0006 | 0.0005 | 0.00058 | 0.00079 | 0.00102 | 0.0012 | 0.00132 | 0.00138 | 0.00138 | 0.00134 | 0.00127 | 0.00127 | 0.00138 | 0.00158 | 0.00179 | 0.00191 | 0.00194 | 0.00191 | 0.00187 | 0.00182 | 0.00177 | 0.0017 | 0.00164 | 0.0016 | 0.00157 | 0.00148 | 0.0013 | 0.00111 | 0.00102 | 0.00117 | 0.00155 | 0.00199 | 0.00233 | 0.00248 | 0.00246 | 0.00235 | 0.00216 | 0.0019 | 0.00158 | 0.00131 | 0.00119 | 0.00127 | 0.00152 | 0.00185 | 0.00218 | 0.00247 | 0.00267 | 0.00275 | 0.0027 | 0.00257 | 0.00241 | 0.00228 | 0.0022 | 0.00217 | 0.00221 | 0.00233 | 0.00249 | 0.00262 | 0.00269 | 0.00263 | 0.00246 | 0.00222 | 0.002 | 0.00185 | 0.00177 | 0.00171 | 0.00162 | 0.00151 | 0.00145 | 0.00148 | 0.00163 | 0.00181 | 0.00198 | 0.00217 | 0.00252 | 0.00308 | 0.00376 | 0.00438 | 0.00478 | 0.00491 | 0.00486 | 0.00478 | 0.00484 | 0.00507 | 0.00537 | 0.00561 | 0.00576 | 0.0058 | 0.00571 | 0.00546 | 0.00505 | 0.00457 | 0.00418 | 0.00408 | 0.00435 | 0.00488 | 0.00545 | 0.00589 | 0.00616 | 0.00628 | 0.00629 | 0.00617 | 0.00591 | 0.0056 | 0.00537 | 0.00533 | 0.0054 | 0.00546 | 0.00541 | 0.00527 | 0.00508 | 0.00482 | 0.00447 | 0.00405 | 0.00365 | 0.00344 | 0.00353 | 0.00387 | 0.00424 | 0.00448 | 0.0046 | 0.00471 | 0.00489 | 0.00511 | 0.00529 | 0.00531 | 0.00511 | 0.00474 | 0.00436 | 0.00418 | 0.00431 | 0.00461 | 0.00489 | 0.00499 | 0.00496 | 0.00492 | 0.00497 | 0.00502 | 0.00499 | 0.00487 | 0.00483 | 0.00501 | 0.00536 | 0.00566 | 0.0057 | 0.00549 | 0.00516 | 0.00486 | 0.00458 | 0.00426 | 0.00389 | 0.00368 | 0.00384 | 0.00444 | 0.00526 | 0.00602 | 0.00655 | 0.00676 | 0.00663 | 0.00615 | 0.00533 | 0.00432 | 0.0034 | 0.00295 | 0.0032 | 0.004 | 0.00497 | 0.00576 | 0.00621 | 0.00636 | 0.00633 | 0.00617 | 0.00595 | 0.00577 | 0.00571 | 0.00585 | 0.00618 | 0.00659 | 0.0069 | 0.00699 | 0.00691 | 0.00679 | 0.0068 | 0.00701 | 0.00741 | 0.00794 | 0.00849 | 0.00894 | 0.00923 | 0.00931 | 0.00915 | 0.00876 | 0.00822 | 0.00772 | 0.00756 | 0.00802 | 0.00912 | 0.01061 | 0.01207 | 0.01315 | 0.01362 | 0.01344 | 0.01266 | 0.01149 | 0.01019 | 0.00912 | 0.0086 | 0.00877 | 0.00942 | 0.01016 | 0.01066 | 0.01077 | 0.01054 | 0.01011 | 0.00964 | 0.00925 | 0.00901 | 0.0089 | 0.0089 | 0.00903 | 0.00937 | 0.00994 | 0.01066 | 0.01136 | 0.01192 | 0.01225 | 0.0123 | 0.01206 | 0.01159 | 0.011 | 0.01051 | 0.01031 | 0.01046 | 0.01077 | 0.01101 | 0.01105 | 0.01096 | 0.01088 | 0.0109 | 0.01098 | 0.01105 | 0.01108 | 0.01107 | 0.011 | 0.01085 | 0.01067 | 0.01062 | 0.01084 | 0.01136 | 0.01208 | 0.01281 | 0.01335 | 0.01361 | 0.01355 | 0.0132 | 0.01264 | 0.01204 | 0.01159 | 0.01138 | 0.0114 | 0.01149 | 0.01154 | 0.01149 | 0.01135 | 0.01118 | 0.01102 | 0.01089 | 0.0108 | 0.01076 | 0.01076 | 0.01078 | 0.01081 | 0.01084 | 0.01086 | 0.01085 | 0.01082 | 0.01079 | 0.01077 | 0.01077 | 0.01077 | 0.01077 | 0.01076 | 0.01074 | 0.01072 | 0.01071 | 0.01071 | 0.01072 | 0.01073 | 0.01076 | 0.0108 | 0.01084 | 0.01088 | 0.0109 | 0.0109 | 0.0109 | 0.0109 | 0.0109 | 0.0109 | 0.01085 | 0.01072 | 0.01048 | 0.0102 | 0.01002 | 0.01009 | 0.01043 | 0.01093 | 0.01143 | 0.01178 | 0.01192 | 0.01181 | 0.01145 | 0.01097 | 0.01057 | 0.01041 | 0.01058 | 0.01098 | 0.01142 | 0.01173 | 0.01187 | 0.01185 | 0.01169 | 0.01137 | 0.01087 | 0.01026 | 0.00967 | 0.00926 | 0.00918 | 0.00964 | 0.01065 | 0.01196 | 0.01319 | 0.01399 | 0.01413 | 0.01361 | 0.01249 | 0.01092 | 0.00913 | 0.00745 | 0.00627 | 0.00587 | 0.00615 | 0.00669 | 0.00713 | 0.00728 | 0.00723 | 0.00715 | 0.00715 | 0.00717 | 0.00707 | 0.00677 | 0.00633 | 0.00587 | 0.00555 | 0.00554 | 0.00603 | 0.00714 | 0.00876 | 0.01065 | 0.01248 | 0.01395 | 0.01489 | 0.01528 | 0.01526 | 0.01498 | 0.01455 | 0.01408 | 0.01368 | 0.01332 | 0.01287 | 0.01221 | 0.01132 | 0.01027 | 0.0092 | 0.00827 | 0.00759 | 0.00712 | 0.00668 | 0.00615 | 0.00557 | 0.00516 | 0.00508 | 0.0053 | 0.00563 | 0.00583 | 0.00585 | 0.00573 | 0.00557 | 0.00533 | 0.00497 | 0.00449 | 0.00408 | 0.00392 | 0.00406 | 0.00432 | 0.00444 | 0.00426 | 0.00377 | 0.0031 | 0.00234 | 0.00163 | 0.00118 | 0.00118 | 0.0017 | 0.00261 | 0.00373 | 0.00483 | 0.00573 | 0.00627 | 0.00637 | 0.00603 | 0.00542 | 0.00481 | 0.00445 | 0.00443 | 0.00465 | 0.00498 | 0.0053 | 0.00554 | 0.00565 | 0.0056 | 0.00541 | 0.00512 | 0.00482 | 0.00455 | 0.00429 | 0.00399 | 0.00365 | 0.00334 | 0.00312 | 0.00297 | 0.00287 | 0.00281 | 0.00284 | 0.00299 | 0.00331 | 0.00376 | 0.00425 | 0.00468 | 0.005 | 0.00521 | 0.00535 | 0.00541 | 0.00544 | 0.0054 | 0.00527 | 0.005 | 0.00462 | 0.00428 | 0.00412 | 0.00422 | 0.00453 | 0.00496 | 0.00548 | 0.00606 | 0.00668 | 0.00726 | 0.00767 | 0.00792 | 0.00812 | 0.00843 | 0.0089 | 0.00943 | 0.00986 | 0.01008 | 0.01004 | 0.00977 | 0.00929 | 0.00869 | 0.00809 | 0.00767 | 0.00752 | 0.00759 | 0.00774 | 0.00782 | 0.00777 | 0.00761 | 0.00741 | 0.00723 | 0.00712 | 0.00712 | 0.00728 | 0.00761 | 0.00808 | 0.00859 | 0.00901 | 0.00925 | 0.00933 | 0.00932 | 0.00929 | 0.00931 | 0.00938 | 0.00949 | 0.00965 | 0.00987 | 0.0101 | 0.0103 | 0.01042 | 0.01052 | 0.01066 | 0.0109 | 0.01118 | 0.01143 | 0.01161 | 0.01174 | 0.0118 | 0.0118 | 0.01173 | 0.01166 | 0.01167 | 0.01182 | 0.01211 | 0.01242 | 0.01264 | 0.01269 | 0.01261 | 0.01247 | 0.01233 | 0.01221 | 0.01209 | 0.01194 | 0.01177 | 0.01161 | 0.01152 | 0.01152 | 0.01153 | 0.01151 | 0.01142 | 0.01132 | 0.01124 | 0.01119 | 0.01116 | 0.01114 | 0.01121 | 0.01145 | 0.01188 | 0.01244 | 0.013 | 0.01346 | 0.01378 | 0.01398 | 0.01408 | 0.01413 | 0.01417 | 0.01422 | 0.01427 | 0.01427 | 0.01421 | 0.01406 | 0.01384 | 0.01358 | 0.0133 | 0.01301 | 0.01267 | 0.01224 | 0.01173 | 0.01119 | 0.01073 | 0.01047 | 0.01048 | 0.01076 | 0.01125 | 0.01189 | 0.01259 | 0.01321 | 0.01359 | 0.01363 | 0.01337 | 0.01294 | 0.01252 | 0.0122 | 0.01202 | 0.01196 | 0.01203 | 0.01221 | 0.0125 | 0.01284 | 0.01319 | 0.01352 | 0.01382 | 0.01407 | 0.01424 | 0.01427 | 0.01415 | 0.01391 | 0.01361 | 0.01333 | 0.01312 | 0.01294 | 0.01275 | 0.01255 | 0.01233 | 0.01213 | 0.01197 | 0.01184 | 0.01175 | 0.01169 | 0.01166 | 0.01167 | 0.01167 | 0.01158 | 0.01139 | 0.01111 | 0.01075 | 0.01034 | 0.00988 | 0.00943 | 0.00903 | 0.00872 | 0.00852 | 0.00842 | 0.00838 | 0.00841 | 0.00848 | 0.00857 | 0.00864 | 0.00863 | 0.00854 | 0.00839 | 0.00823 | 0.00808 | 0.00797 | 0.00789 | 0.00782 | 0.00775 | 0.00767 | 0.00758 | 0.00751 | 0.00744 | 0.00739 | 0.00735 | 0.00729 | 0.0072 | 0.00705 | 0.00681 | 0.00648 | 0.00603 | 0.0055 | 0.00495 | 0.0045 | 0.00422 | 0.00416 | 0.00432 | 0.00466 | 0.00512 | 0.00566 | 0.00621 | 0.00667 | 0.007 | 0.00718 | 0.00725 | 0.00725 | 0.00721 | 0.00716 | 0.0071 | 0.00706 | 0.00705 | 0.00706 | 0.00709 | 0.00712 | 0.00713 | 0.00712 | 0.00708 | 0.00701 | 0.00693 | 0.00683 | 0.00671 | 0.0066 | 0.0065 | 0.00644 | 0.0064 | 0.00639 | 0.0064 | 0.00641 | 0.00643 | 0.00647 | 0.00653 | 0.00659 | 0.00667 | 0.00675 | 0.00684 | 0.00692 | 0.00697 | 0.00701 | 0.00703 | 0.00704 | 0.00702 | 0.00699 | 0.00695 | 0.0069 | 0.00685 | 0.00679 | 0.00672 | 0.00664 | 0.00654 | 0.00643 | 0.00631 | 0.00618 | 0.00604 | 0.00591 | 0.00579 | 0.00569 | 0.0056 | 0.00553 | 0.00546 | 0.00539 | 0.00531 | 0.00521 | 0.0051 | 0.005 | 0.00491 | 0.00488 | 0.0049 | 0.00498 | 0.00511 | 0.00528 | 0.00547 | 0.00566 | 0.00584 | 0.006 | 0.00615 | 0.00628 | 0.00641 | 0.00656 | 0.00672 | 0.00689 | 0.00708 | 0.00727 | 0.00745 | 0.00762 | 0.00777 | 0.00791 | 0.00802 | 0.00812 | 0.00821 | 0.00831 | 0.00843 | 0.00857 | 0.00874 | 0.00894 | 0.00916 | 0.0094 | 0.00965 | 0.00989 | 0.01011 | 0.01031 | 0.01052 | 0.01072 | 0.01092 | 0.0111 | 0.01127 | 0.01144 | 0.01161 | 0.01177 | 0.01192 | 0.01206 | 0.01218 | 0.0123 | 0.01241 | 0.01251 | 0.0126 | 0.0127 | 0.01281 | 0.01291 | 0.01297 | 0.01299 | 0.01295 | 0.01287 | 0.01274 | 0.01256 | 0.01236 | 0.01219 | 0.01214 | 0.01223 | 0.01239 | 0.01254 | 0.01261 | 0.01258 | 0.01246 | 0.01227 | 0.01202 | 0.01173 | 0.01147 | 0.01129 | 0.01125 | 0.01131 | 0.01143 | 0.01154 | 0.0116 | 0.01163 | 0.01162 | 0.01159 | 0.01152 | 0.01142 | 0.01129 | 0.01112 | 0.01093 | 0.01071 | 0.01049 | 0.01027 | 0.01004 | 0.0098 | 0.00956 | 0.00932 | 0.00908 | 0.00883 | 0.00857 | 0.00831 | 0.00804 | 0.00777 | 0.0075 | 0.00724 | 0.00697 | 0.0067 | 0.00643 | 0.00616 | 0.0059 | 0.00566 | 0.00545 | 0.00527 | 0.00513 | 0.00502 | 0.00494 | 0.00489 | 0.00485 | 0.00481 | 0.00477 | 0.00472 | 0.00467 | 0.00461 | 0.00455 | 0.00449 | 0.00441 | 0.00432 | 0.00424 | 0.00415 | 0.00406 | 0.00397 | 0.00387 | 0.00377 | 0.00367 | 0.00358 | 0.00349 | 0.00341 | 0.00334 | 0.00327 | 0.00321 | 0.00316 | 0.00312 | 0.00309 | 0.00307 | 0.00305 | 0.00304 | 0.00304 | 0.00303 | 0.00303 | 0.00303 | 0.00304 | 0.00304 | 0.00304 | 0.00304 | 0.00304 | 0.00303 | 0.00303 | 0.00303 | 0.00306 | 0.0031 | 0.00316 | 0.00326 | 0.00339 | 0.00355 | 0.00373 | 0.00392 | 0.00413 | 0.00434 | 0.00457 | 0.00481 | 0.00507 | 0.00535 | 0.00565 | 0.00596 | 0.00629 | 0.00661 | 0.00693 | 0.00723 | 0.00752 | 0.00777 | 0.00799 | 0.00818 | 0.00833 | 0.00845 | 0.00854 | 0.0086 | 0.00863 | 0.00863 | 0.00862 | 0.0086 | 0.00857 | 0.00851 | 0.00844 | 0.00836 | 0.00827 | 0.00817 | 0.00805 | 0.00793 | 0.0078 | 0.00767 | 0.00753 | 0.00739 | 0.00724 | 0.00708 | 0.00692 | 0.00676 | 0.00661 | 0.00646 | 0.0063 | 0.00616 | 0.00603 | 0.00593 | 0.00585 | 0.0058 | 0.00578 | 0.00581 | 0.00587 | 0.00596 | 0.00608 | 0.00622 | 0.00638 | 0.00656 | 0.00675 | 0.00696 | 0.00718 | 0.00742 | 0.00766 | 0.00792 | 0.0082 | 0.00849 | 0.00878 | 0.00908 | 0.00938 | 0.00969 | 0.00999 | 0.01029 | 0.01057 | 0.01084 | 0.01111 | 0.01137 | 0.01163 | 0.01189 | 0.01217 | 0.01249 | 0.01284 | 0.01324 | 0.01367 | 0.01414 | 0.01463 | 0.01512 | 0.01562 | 0.01611 | 0.01658 | 0.01703 | 0.01747 | 0.01789 | 0.01829 | 0.01867 | 0.01903 | 0.01935 | 0.01965 | 0.01992 | 0.02018 | 0.0204 | 0.02058 | 0.02069 | 0.02072 | 0.02067 | 0.02056 | 0.02042 | 0.02024 | 0.02005 | 0.01989 | 0.01976 | 0.01968 | 0.01965 | 0.01969 | 0.01984 | 0.02011 | 0.0205 | 0.02099 | 0.02154 | 0.02212 | 0.02272 | 0.0233 | 0.02386 | 0.02438 | 0.0249 | 0.02546 | 0.0261 | 0.02681 | 0.02757 | 0.02837 | 0.02919 | 0.03002 | 0.03085 | 0.03166 | 0.03241 | 0.03308 | 0.03365 | 0.03413 | 0.0345 | 0.03475 | 0.0349 | 0.03495 | 0.0349 | 0.03476 | 0.03458 | 0.03446 | 0.03454 | 0.03494 | 0.03567 | 0.03662 | 0.03763 | 0.03856 | 0.0393 | 0.03975 | 0.03988 | 0.0397 | 0.03933 | 0.03898 | 0.03887 | 0.03917 | 0.03983 | 0.0407 | 0.04163 | 0.04248 | 0.0432 | 0.04375 | 0.04411 | 0.0443 | 0.04436 | 0.04437 | 0.0444 | 0.0445 | 0.04462 | 0.04471 | 0.04474 | 0.0447 | 0.0446 | 0.04445 | 0.04426 | 0.04404 | 0.04378 | 0.0435 | 0.04319 | 0.04287 | 0.04251 | 0.04214 | 0.04179 | 0.04153 | 0.04136 | 0.04128 | 0.04123 | 0.04114 | 0.04099 | 0.04076 | 0.04046 | 0.04007 | 0.03958 | 0.03901 | 0.03839 | 0.03782 | 0.0374 | 0.03721 | 0.03722 | 0.03734 | 0.03746 | 0.03749 | 0.03737 | 0.03707 | 0.03657 | 0.03588 | 0.03505 | 0.0342 | 0.03347 | 0.03294 | 0.0326 | 0.03237 | 0.03218 | 0.03198 | 0.03178 | 0.03156 | 0.03133 | 0.03108 | 0.03082 | 0.03054 | 0.03025 | 0.02993 | 0.0296 | 0.02926 | 0.02892 | 0.02858 | 0.02823 | 0.02789 | 0.02755 | 0.02723 | 0.02692 | 0.02661 | 0.0263 | 0.02599 | 0.02567 | 0.02535 | 0.02503 | 0.02471 | 0.0244 | 0.02409 | 0.0238 | 0.02353 | 0.02327 | 0.02304 | 0.02282 | 0.02263 | 0.02245 | 0.0223 | 0.02218 | 0.02207 | 0.02198 | 0.02189 | 0.02181 | 0.02174 | 0.02167 | 0.0216 | 0.02152 | 0.02142 | 0.02131 | 0.02118 | 0.02103 | 0.02085 | 0.02064 | 0.02039 | 0.02011 | 0.0198 | 0.01946 | 0.01909 | 0.01869 | 0.01828 | 0.01788 | 0.01749 | 0.01711 | 0.01675 | 0.01639 | 0.01605 | 0.01573 | 0.01543 | 0.01514 | 0.01486 | 0.01459 | 0.01434 | 0.01409 | 0.01386 | 0.01363 | 0.0134 | 0.0132 | 0.013 | 0.01282 | 0.01265 | 0.01249 | 0.01233 | 0.01216 | 0.01197 | 0.01176 | 0.01154 | 0.0113 | 0.01107 | 0.01083 | 0.0106 | 0.01036 | 0.01013 | 0.00991 | 0.00969 | 0.00947 | 0.00925 | 0.00904 | 0.00884 | 0.00865 | 0.00846 | 0.00828 | 0.00809 | 0.0079 | 0.00773 | 0.00756 | 0.00741 | 0.00728 | 0.00714 | 0.00702 | 0.00691 | 0.00679 | 0.00667 | 0.00654 | 0.00641 | 0.00628 | 0.00616 | 0.00604 | 0.00594 | 0.00583 | 0.00574 | 0.00566 | 0.0056 | 0.00553 | 0.00547 | 0.00542 | 0.00537 | 0.00533 | 0.00529 | 0.00525 | 0.00521 | 0.00517 | 0.00513 | 0.00511 | 0.00508 | 0.00505 | 0.005 | 0.00496 | 0.00491 | 0.00487 | 0.00483 | 0.00478 | 0.00475 | 0.00473 | 0.00471 | 0.00471 | 0.00471 | 0.00471 | 0.00471 | 0.00473 | 0.00474 | 0.00477 | 0.0048 | 0.00484 | 0.0049 | 0.00495 | 0.005 | 0.00504 | 0.0051 | 0.00517 | 0.00526 | 0.00536 | 0.00547 | 0.0056 | 0.00574 | 0.0059 | 0.00605 | 0.00618 | 0.00631 | 0.00642 | 0.00654 | 0.00665 | 0.00674 | 0.00682 | 0.00688 | 0.00692 | 0.00695 | 0.00696 | 0.00698 | 0.00702 | 0.00708 | 0.00713 | 0.00716 | 0.00714 | 0.00708 | 0.00698 | 0.00683 | 0.00663 | 0.00639 | 0.00615 | 0.00595 | 0.0058 | 0.00567 | 0.00553 | 0.0054 | 0.0053 | 0.00526 | 0.00528 | 0.00528 | 0.00523 | 0.00513 | 0.005 | 0.00484 | 0.00467 | 0.00446 | 0.00425 | 0.00407 | 0.00397 | 0.00395 | 0.00396 | 0.00398 | 0.00396 | 0.00392 | 0.00387 | 0.00379 | 0.0037 | 0.00359 | 0.00346 | 0.00333 | 0.00319 | 0.00304 | 0.0029 | 0.00275 | 0.00261 | 0.00248 | 0.00235 | 0.00224 | 0.00212 | 0.00201 | 0.00188 | 0.00174 | 0.0016 | 0.00145 | 0.00131 | 0.00118 | 0.00105 | 0.00094 | 0.00084 | 0.00075 | 0.00068 | 0.00063 | 0.00059 | 0.00057 | 0.00056 | 0.00057 | 0.00059 | 0.00063 | 0.00069 | 0.00078 | 0.0009 | 0.00105 | 0.00119 | 0.00134 | 0.00148 | 0.00159 | 0.00167 | 0.00172 | 0.00171 | 0.00167 | 0.00159 | 0.00148 | 0.00136 | 0.00122 | 0.00107 | 0.00093 | 0.00079 | 0.00068 | 0.00058 | 0.0005 | 0.00042 | 0.00034 | 0.00027 | 0.00022 | 0.0002 | 0.00018 | 0.00016 | 0.00013 | 0.00011 | 9e-05 | 9e-05 | 8e-05 | 8e-05 | 9e-05 | 0.00011 | 0.00014 | 0.00017 | 0.00018 | 0.00018 | 0.00016 | 0.00014 | 0.00011 | 7e-05 | 5e-05 | 3e-05 | 2e-05 | 2e-05 | 1e-05 | 0 | -2e-05 | -3e-05 | -5e-05 | -6e-05 | -9e-05 | -0.00011 | -0.00012 | -0.00012 | -0.00011 | -8e-05 | -6e-05 | -5e-05 | -4e-05 | -4e-05 | -5e-05 | -6e-05 | -9e-05 | -0.00012 | -0.00015 | -0.00017 | -0.00019 | -0.0002 | -0.00021 | -0.00021 | -0.00022 | -0.00021 | -0.0002 | -0.00018 | -0.00015 | -0.00012 | -9e-05 | -7e-05 | -5e-05 | -3e-05 | -2e-05 | -2e-05 | -2e-05 | -3e-05 | -3e-05 | -2e-05 | 0 | 2e-05 | 4e-05 | 5e-05 | 7e-05 | 8e-05 | 7e-05 | 6e-05 | 3e-05 | 0 | -3e-05 | -5e-05 | -5e-05 | -4e-05 | -4e-05 | -3e-05 | -3e-05 | -3e-05 | -3e-05 | -3e-05 | -3e-05 | -3e-05 | -2e-05 | -2e-05 | -1e-05 | 0 | 1e-05 | 2e-05 | 4e-05 | 5e-05 | 6e-05 | 8e-05 | 0.00011 | 0.00014 | 0.00018 | 0.00021 | 0.00025 | 0.00028 | 0.00032 | 0.00036 | 0.0004 | 0.00044 | 0.00048 | 0.00053 | 0.00056 | 0.00059 | 0.00063 | 0.00066 | 0.00069 | 0.00072 | 0.00074 | 0.00076 | 0.00079 | 0.00082 | 0.00086 | 0.0009 | 0.00093 | 0.00095 | 0.00098 | 0.00103 | 0.00108 | 0.00113 | 0.00118 | 0.00122 | 0.00128 | 0.00135 | 0.00142 | 0.00147 | 0.00151 | 0.00154 | 0.00159 | 0.00164 | 0.00169 | 0.00175 | 0.00182 | 0.00192 | 0.00203 | 0.00216 | 0.00228 | 0.00239 | 0.00247 | 0.00253 | 0.00257 | 0.00259 | 0.00261 | 0.00263 | 0.00266 | 0.0027 | 0.00274 | 0.00279 | 0.00284 | 0.00289 | 0.00293 | 0.00296 | 0.00297 | 0.00299 | 0.00302 | 0.00305 | 0.00309 | 0.00312 | 0.00314 | 0.00316 | 0.00318 | 0.00322 | 0.00325 | 0.00327 | 0.00328 | 0.00328 | 0.00327 | 0.00327 | 0.00327 | 0.00327 | 0.00329 | 0.00331 | 0.00334 | 0.00337 | 0.00337 | 0.00336 | 0.00331 | 0.00324 | 0.00315 | 0.00306 | 0.00297 | 0.0029 | 0.00287 | 0.00287 | 0.00289 | 0.00292 | 0.00296 | 0.00301 | 0.00305 | 0.00309 | 0.00311 | 0.00313 | 0.00316 | 0.0032 | 0.00326 | 0.00334 | 0.00344 | 0.00356 | 0.00371 | 0.00388 | 0.00407 | 0.00427 | 0.00447 | 0.00469 | 0.00491 | 0.00512 | 0.00531 | 0.00544 | 0.0055 | 0.00553 | 0.00562 | 0.00594 | 0.0065 | 0.00722 | 0.00797 | 0.00863 | 0.00913 | 0.00941 | 0.00945 | 0.00924 | 0.00883 | 0.00834 | 0.00793 | 0.00773 | 0.0077 | 0.00775 | 0.00778 | 0.00774 | 0.00764 | 0.00751 | 0.00734 | 0.00716 | 0.00696 | 0.00677 | 0.0066 | 0.00646 | 0.00635 | 0.00627 | 0.00619 | 0.00613 | 0.00607 | 0.00601 | 0.00596 | 0.00592 | 0.00589 | 0.00588 | 0.00591 | 0.00596 | 0.00603 | 0.00611 | 0.0062 | 0.00628 | 0.00636 | 0.00643 | 0.0065 | 0.00657 | 0.00667 | 0.00678 | 0.00691 | 0.00703 | 0.00714 | 0.00726 | 0.00738 | 0.00751 | 0.00763 | 0.00773 | 0.00783 | 0.00791 | 0.008 | 0.0081 | 0.00821 | 0.0083 | 0.00839 | 0.00847 | 0.00859 | 0.00874 | 0.00894 | 0.00918 | 0.00946 | 0.00977 | 0.01008 | 0.01031 | 0.01044 | 0.01049 | 0.01051 | 0.01055 | 0.01061 | 0.01073 | 0.01088 | 0.0111 | 0.01136 | 0.01166 | 0.01192 | 0.01211 | 0.01226 | 0.01242 | 0.0126 | 0.01281 | 0.01301 | 0.01317 | 0.0133 | 0.01341 | 0.01348 | 0.01351 | 0.0135 | 0.01346 | 0.01341 | 0.01335 | 0.0133 | 0.01324 | 0.01318 | 0.01313 | 0.0131 | 0.0131 | 0.0131 | 0.01307 | 0.01302 | 0.01296 | 0.0129 | 0.01282 | 0.0127 | 0.01258 | 0.01248 | 0.01243 | 0.01244 | 0.01249 | 0.01255 | 0.01259 | 0.01262 | 0.01262 | 0.01256 | 0.01245 | 0.01231 | 0.01217 | 0.01204 | 0.01193 | 0.01184 | 0.01178 | 0.01178 | 0.01181 | 0.01185 | 0.01187 | 0.01188 | 0.0119 | 0.01195 | 0.01202 | 0.01208 | 0.01212 | 0.01213 | 0.01214 | 0.01216 | 0.01217 | 0.01216 | 0.01215 | 0.01215 | 0.0122 | 0.01232 | 0.01249 | 0.01269 | 0.01292 | 0.01317 | 0.01344 | 0.01372 | 0.01398 | 0.01424 | 0.01448 | 0.01468 | 0.01483 | 0.01492 | 0.01496 | 0.01495 | 0.01491 | 0.01484 | 0.01473 | 0.01458 | 0.0144 | 0.0142 | 0.01399 | 0.01377 | 0.01354 | 0.01331 | 0.01312 | 0.01299 | 0.01292 | 0.01288 | 0.01287 | 0.01288 | 0.01291 | 0.01298 | 0.01305 | 0.01311 | 0.01315 | 0.01318 | 0.01319 | 0.01317 | 0.01314 | 0.01309 | 0.01304 | 0.01299 | 0.01295 | 0.01293 | 0.01296 | 0.01303 | 0.01316 | 0.01333 | 0.01351 | 0.01364 | 0.0137 | 0.01368 | 0.0136 | 0.01347 | 0.01331 | 0.01313 | 0.01299 | 0.01293 | 0.01299 | 0.01313 | 0.0133 | 0.01343 | 0.01344 | 0.01334 | 0.01315 | 0.01288 | 0.01255 | 0.0122 | 0.01188 | 0.01165 | 0.01156 | 0.01158 | 0.0117 | 0.01186 | 0.01201 | 0.01209 | 0.01208 | 0.01198 | 0.01185 | 0.01171 | 0.0116 | 0.01149 | 0.01134 | 0.01117 | 0.011 | 0.01087 | 0.01074 | 0.01056 | 0.01029 | 0.01002 | 0.00985 | 0.00983 | 0.00993 | 0.01006 | 0.01019 | 0.01031 | 0.01042 | 0.01052 | 0.01054 | 0.01046 | 0.01027 | 0.01004 | 0.00982 | 0.00966 | 0.0096 | 0.00965 | 0.00978 | 0.00994 | 0.01005 | 0.01008 | 0.01007 | 0.01006 | 0.01006 | 0.01004 | 0.00999 | 0.00992 | 0.00988 | 0.00988 | 0.0099 | 0.0099 | 0.00987 | 0.00982 | 0.00978 | 0.00976 | 0.0097 | 0.00958 | 0.00944 | 0.00934 | 0.00929 | 0.00921 | 0.00906 | 0.00886 | 0.00865 | 0.00845 | 0.00823 | 0.00796 | 0.00766 | 0.00745 | 0.00743 | 0.00763 | 0.00795 | 0.0083 | 0.00864 | 0.00895 | 0.0092 | 0.00931 | 0.00929 | 0.0092 | 0.00913 | 0.00907 | 0.00899 | 0.00884 | 0.00868 | 0.00856 | 0.00851 | 0.00848 | 0.00841 | 0.00832 | 0.00828 | 0.00835 | 0.00847 | 0.00854 | 0.00849 | 0.00832 | 0.0081 | 0.00791 | 0.00775 | 0.00763 | 0.00755 | 0.00755 | 0.00767 | 0.00791 | 0.00823 | 0.0086 | 0.00897 | 0.00933 | 0.00966 | 0.00994 | 0.01013 | 0.01019 | 0.01014 | 0.01001 | 0.00988 | 0.00977 | 0.00971 | 0.00971 | 0.00977 | 0.00987 | 0.01 | 0.01013 | 0.0102 | 0.01016 | 0.01 | 0.00972 | 0.00937 | 0.009 | 0.00864 | 0.00827 | 0.00787 | 0.00743 | 0.00701 | 0.00671 | 0.00657 | 0.00648 | 0.00628 | 0.00591 | 0.00541 | 0.00491 | 0.00452 | 0.00426 | 0.00412 | 0.00412 | 0.0043 | 0.0047 | 0.00523 | 0.00573 | 0.00606 | 0.00622 | 0.0063 | 0.00639 | 0.00656 | 0.00679 | 0.00705 | 0.00728 | 0.00743 | 0.00743 | 0.00727 | 0.00691 | 0.00635 | 0.00635 | 0.00635 | 0.00635 | 0.00635 | 0.00635 | 0.00635
LD0 | 0.00068 | 0.00068 | 0.00068 | 0.00068 | 0.00068 | 0.00068 | 0.00068 | 0.00066 | 0.00063 | 0.00059 | 0.00057 | 0.00056 | 0.00057 | 0.00059 | 0.00064 | 0.00071 | 0.00081 | 0.0009 | 0.00098 | 0.00101 | 0.00102 | 0.00101 | 0.00098 | 0.00095 | 0.00092 | 0.0009 | 0.00087 | 0.00084 | 0.00078 | 0.00071 | 0.00064 | 0.00057 | 0.00052 | 0.00048 | 0.00046 | 0.00048 | 0.00051 | 0.00055 | 0.00057 | 0.00058 | 0.00057 | 0.00056 | 0.00057 | 0.0006 | 0.00064 | 0.00069 | 0.00072 | 0.00074 | 0.00072 | 0.00068 | 0.00063 | 0.00058 | 0.00055 | 0.00052 | 0.0005 | 0.00049 | 0.00049 | 0.00051 | 0.00054 | 0.00059 | 0.00066 | 0.00074 | 0.00083 | 0.00088 | 0.00089 | 0.00083 | 0.0007 | 0.00054 | 0.00037 | 0.00022 | 0.00014 | 0.00011 | 0.00013 | 0.00017 | 0.0002 | 0.00021 | 0.00021 | 0.0002 | 0.0002 | 0.00022 | 0.00028 | 0.00038 | 0.00051 | 0.00067 | 0.00083 | 0.00096 | 0.00104 | 0.00107 | 0.00103 | 0.00092 | 0.00077 | 0.00058 | 0.00039 | 0.00026 | 0.0002 | 0.00023 | 0.00034 | 0.00049 | 0.00064 | 0.00073 | 0.00074 | 0.00066 | 0.00055 | 0.00044 | 0.00038 | 0.00038 | 0.00045 | 0.00057 | 0.00069 | 0.00079 | 0.00082 | 0.00078 | 0.00068 | 0.00057 | 0.0005 | 0.00048 | 0.00054 | 0.00065 | 0.0008 | 0.00096 | 0.00112 | 0.00125 | 0.00134 | 0.00139 | 0.0014 | 0.00138 | 0.00132 | 0.00123 | 0.00111 | 0.00098 | 0.00085 | 0.00072 | 0.00061 | 0.00054 | 0.0005 | 0.00047 | 0.00047 | 0.00047 | 0.00049 | 0.00053 | 0.0006 | 0.00069 | 0.00079 | 0.00091 | 0.00105 | 0.00119 | 0.00131 | 0.00139 | 0.00144 | 0.00145 | 0.00148 | 0.00153 | 0.0016 | 0.00167 | 0.00173 | 0.00175 | 0.00172 | 0.00166 | 0.00156 | 0.00146 | 0.00136 | 0.00129 | 0.00126 | 0.00128 | 0.00133 | 0.0014 | 0.00147 | 0.00155 | 0.00162 | 0.00171 | 0.00181 | 0.0019 | 0.00198 | 0.00203 | 0.00205 | 0.00205 | 0.00202 | 0.00198 | 0.00194 | 0.00192 | 0.00193 | 0.00197 | 0.00203 | 0.00209 | 0.00215 | 0.00221 | 0.00226 | 0.00229 | 0.00229 | 0.00225 | 0.00219 | 0.00212 | 0.00205 | 0.00201 | 0.002 | 0.00207 | 0.00223 | 0.00251 | 0.00288 | 0.0033 | 0.0037 | 0.00402 | 0.00419 | 0.00419 | 0.00401 | 0.00368 | 0.00328 | 0.00287 | 0.00252 | 0.00227 | 0.00214 | 0.00211 | 0.00216 | 0.00224 | 0.00232 | 0.0024 | 0.00246 | 0.00252 | 0.00259 | 0.00269 | 0.00283 | 0.003 | 0.00319 | 0.00338 | 0.00353 | 0.00364 | 0.00369 | 0.00368 | 0.00362 | 0.00352 | 0.00341 | 0.0033 | 0.00319 | 0.00308 | 0.00298 | 0.00289 | 0.0028 | 0.00272 | 0.00263 | 0.00256 | 0.00252 | 0.00253 | 0.00261 | 0.00278 | 0.00302 | 0.00331 | 0.00358 | 0.0038 | 0.00395 | 0.00403 | 0.00407 | 0.00406 | 0.00402 | 0.00396 | 0.00388 | 0.00378 | 0.00365 | 0.00347 | 0.00323 | 0.00296 | 0.00272 | 0.00256 | 0.00253 | 0.00262 | 0.0028 | 0.003 | 0.00318 | 0.00332 | 0.00343 | 0.00353 | 0.00364 | 0.0038 | 0.00397 | 0.00414 | 0.00425 | 0.00429 | 0.00421 | 0.00403 | 0.00377 | 0.00346 | 0.00316 | 0.00291 | 0.00273 | 0.00263 | 0.00256 | 0.0025 | 0.00241 | 0.00231 | 0.0022 | 0.00211 | 0.00205 | 0.00201 | 0.00198 | 0.00196 | 0.00194 | 0.00193 | 0.00193 | 0.00193 | 0.00193 | 0.00196 | 0.00201 | 0.00208 | 0.00218 | 0.00229 | 0.00239 | 0.00247 | 0.00251 | 0.00251 | 0.00246 | 0.00237 | 0.00226 | 0.00216 | 0.00208 | 0.00206 | 0.0021 | 0.00219 | 0.00232 | 0.00245 | 0.00257 | 0.00266 | 0.00271 | 0.00272 | 0.00268 | 0.00261 | 0.00251 | 0.00241 | 0.00234 | 0.00232 | 0.00236 | 0.00244 | 0.00254 | 0.00264 | 0.00272 | 0.00277 | 0.0028 | 0.0028 | 0.00279 | 0.00279 | 0.00283 | 0.00294 | 0.00311 | 0.00337 | 0.00369 | 0.00406 | 0.00445 | 0.00478 | 0.00502 | 0.00515 | 0.00517 | 0.00512 | 0.00504 | 0.00492 | 0.00476 | 0.00456 | 0.00435 | 0.00413 | 0.00389 | 0.00361 | 0.00331 | 0.00306 | 0.00289 | 0.00284 | 0.00286 | 0.00287 | 0.00281 | 0.00268 | 0.00253 | 0.00241 | 0.00239 | 0.00246 | 0.00261 | 0.00281 | 0.00302 | 0.00317 | 0.0032 | 0.00307 | 0.00276 | 0.00234 | 0.0019 | 0.00152 | 0.00124 | 0.00108 | 0.00103 | 0.00107 | 0.00119 | 0.00136 | 0.00156 | 0.00175 | 0.00192 | 0.00205 | 0.00215 | 0.00222 | 0.00227 | 0.00231 | 0.00236 | 0.00242 | 0.00253 | 0.00267 | 0.00285 | 0.00306 | 0.00329 | 0.00352 | 0.0037 | 0.0038 | 0.0038 | 0.00373 | 0.00359 | 0.00343 | 0.00329 | 0.00319 | 0.00316 | 0.0032 | 0.00328 | 0.00339 | 0.00349 | 0.00356 | 0.0036 | 0.00361 | 0.00361 | 0.00361 | 0.00363 | 0.00369 | 0.00379 | 0.00395 | 0.00414 | 0.00439 | 0.00467 | 0.00501 | 0.00539 | 0.00579 | 0.00618 | 0.0065 | 0.00671 | 0.00681 | 0.00678 | 0.00665 | 0.00645 | 0.00621 | 0.00596 | 0.00573 | 0.00556 | 0.00545 | 0.00539 | 0.00538 | 0.00541 | 0.00554 | 0.00578 | 0.00617 | 0.00664 | 0.00713 | 0.00754 | 0.00782 | 0.00797 | 0.00799 | 0.00789 | 0.00772 | 0.00751 | 0.00733 | 0.0072 | 0.00711 | 0.00703 | 0.00691 | 0.00675 | 0.00656 | 0.00638 | 0.00623 | 0.00613 | 0.00607 | 0.00606 | 0.00606 | 0.00608 | 0.00609 | 0.00611 | 0.00614 | 0.00617 | 0.00619 | 0.00617 | 0.00612 | 0.00604 | 0.00593 | 0.00583 | 0.00576 | 0.00571 | 0.00571 | 0.00574 | 0.00579 | 0.0058 | 0.00576 | 0.00563 | 0.00541 | 0.00515 | 0.00487 | 0.00462 | 0.0044 | 0.00423 | 0.00411 | 0.00402 | 0.00397 | 0.00395 | 0.00394 | 0.00394 | 0.00395 | 0.00397 | 0.004 | 0.00403 | 0.00404 | 0.00403 | 0.00398 | 0.00391 | 0.00385 | 0.0038 | 0.00378 | 0.00377 | 0.00375 | 0.00371 | 0.00363 | 0.00353 | 0.0034 | 0.00327 | 0.00317 | 0.00311 | 0.00312 | 0.00318 | 0.00328 | 0.00339 | 0.00349 | 0.00354 | 0.00355 | 0.00351 | 0.00344 | 0.00335 | 0.00327 | 0.00319 | 0.00314 | 0.00311 | 0.00311 | 0.00314 | 0.00319 | 0.00326 | 0.00334 | 0.0034 | 0.00344 | 0.00343 | 0.00339 | 0.00332 | 0.00322 | 0.00312 | 0.00305 | 0.00302 | 0.00302 | 0.00307 | 0.00314 | 0.00321 | 0.00326 | 0.00329 | 0.00329 | 0.00327 | 0.00324 | 0.0032 | 0.00314 | 0.00306 | 0.00296 | 0.00285 | 0.00275 | 0.00269 | 0.00269 | 0.00276 | 0.00288 | 0.00303 | 0.00313 | 0.00313 | 0.003 | 0.00277 | 0.00249 | 0.00222 | 0.00203 | 0.00196 | 0.00204 | 0.00226 | 0.00256 | 0.00288 | 0.00315 | 0.00333 | 0.00342 | 0.00344 | 0.00343 | 0.00341 | 0.00342 | 0.00345 | 0.00351 | 0.00359 | 0.00368 | 0.00376 | 0.00383 | 0.00387 | 0.00389 | 0.00387 | 0.00377 | 0.00356 | 0.00324 | 0.00281 | 0.00233 | 0.00188 | 0.00155 | 0.00138 | 0.00141 | 0.00163 | 0.00199 | 0.00241 | 0.00282 | 0.00315 | 0.00337 | 0.0035 | 0.00358 | 0.00365 | 0.00374 | 0.00385 | 0.00395 | 0.00402 | 0.00404 | 0.004 | 0.00393 | 0.00385 | 0.00381 | 0.00382 | 0.00387 | 0.00395 | 0.00399 | 0.00397 | 0.00383 | 0.0036 | 0.00332 | 0.00305 | 0.00285 | 0.00277 | 0.00282 | 0.00301 | 0.00331 | 0.00366 | 0.00399 | 0.00426 | 0.0044 | 0.00443 | 0.00436 | 0.00425 | 0.00413 | 0.00405 | 0.00403 | 0.00405 | 0.00413 | 0.00424 | 0.00436 | 0.00445 | 0.00449 | 0.00448 | 0.00442 | 0.00434 | 0.00426 | 0.00418 | 0.00407 | 0.00394 | 0.00379 | 0.00367 | 0.00361 | 0.00362 | 0.00371 | 0.00387 | 0.00407 | 0.0043 | 0.00452 | 0.0047 | 0.00483 | 0.00489 | 0.00491 | 0.00493 | 0.00495 | 0.00498 | 0.00501 | 0.00502 | 0.00499 | 0.00492 | 0.00485 | 0.00479 | 0.00476 | 0.00478 | 0.00485 | 0.00493 | 0.00501 | 0.00506 | 0.00505 | 0.00495 | 0.00478 | 0.00459 | 0.00443 | 0.00435 | 0.00437 | 0.00449 | 0.00468 | 0.0049 | 0.00511 | 0.00527 | 0.00538 | 0.00543 | 0.00546 | 0.00547 | 0.00548 | 0.00552 | 0.00556 | 0.0056 | 0.00562 | 0.00561 | 0.00558 | 0.00554 | 0.00551 | 0.0055 | 0.0055 | 0.00553 | 0.00556 | 0.00558 | 0.00557 | 0.00555 | 0.0055 | 0.00546 | 0.00544 | 0.00545 | 0.00551 | 0.0056 | 0.00571 | 0.00582 | 0.00591 | 0.00597 | 0.006 | 0.00601 | 0.00601 | 0.00601 | 0.00602 | 0.00605 | 0.00608 | 0.00611 | 0.00612 | 0.00611 | 0.00608 | 0.00606 | 0.00603 | 0.00602 | 0.006 | 0.00598 | 0.00596 | 0.00595 | 0.00594 | 0.00593 | 0.00592 | 0.00592 | 0.00594 | 0.00598 | 0.00603 | 0.00608 | 0.00614 | 0.00618 | 0.00621 | 0.00623 | 0.00624 | 0.00626 | 0.00628 | 0.0063 | 0.00632 | 0.00632 | 0.00628 | 0.00622 | 0.00615 | 0.00607 | 0.006 | 0.00596 | 0.00594 | 0.00595 | 0.006 | 0.00607 | 0.00615 | 0.00623 | 0.0063 | 0.00635 | 0.0064 | 0.00644 | 0.00648 | 0.00651 | 0.00653 | 0.00653 | 0.00652 | 0.0065 | 0.00647 | 0.00644 | 0.00643 | 0.00642 | 0.00642 | 0.00643 | 0.00645 | 0.00647 | 0.0065 | 0.00652 | 0.00654 | 0.00654 | 0.00654 | 0.00652 | 0.0065 | 0.00647 | 0.00644 | 0.00642 | 0.0064 | 0.0064 | 0.00642 | 0.00646 | 0.0065 | 0.00655 | 0.00659 | 0.00661 | 0.00662 | 0.00662 | 0.00661 | 0.0066 | 0.00659 | 0.0066 | 0.00661 | 0.00664 | 0.00667 | 0.00669 | 0.00671 | 0.00672 | 0.00672 | 0.00673 | 0.00672 | 0.00672 | 0.00671 | 0.00669 | 0.00668 | 0.00666 | 0.00665 | 0.00665 | 0.00665 | 0.00665 | 0.00667 | 0.00668 | 0.0067 | 0.00672 | 0.00673 | 0.00673 | 0.00673 | 0.00672 | 0.00672 | 0.00672 | 0.00673 | 0.00674 | 0.00676 | 0.00678 | 0.00681 | 0.00683 | 0.00685 | 0.00687 | 0.00688 | 0.00688 | 0.00687 | 0.00687 | 0.00685 | 0.00684 | 0.00683 | 0.00682 | 0.00681 | 0.00681 | 0.00682 | 0.00682 | 0.00682 | 0.00683 | 0.00684 | 0.00684 | 0.00685 | 0.00685 | 0.00685 | 0.00685 | 0.00685 | 0.00686 | 0.00687 | 0.00689 | 0.00691 | 0.00694 | 0.00696 | 0.00697 | 0.00698 | 0.00697 | 0.00696 | 0.00693 | 0.00691 | 0.00689 | 0.00688 | 0.00688 | 0.00688 | 0.00688 | 0.00688 | 0.00687 | 0.00686 | 0.00686 | 0.00685 | 0.00686 | 0.00687 | 0.00689 | 0.0069 | 0.00691 | 0.00691 | 0.0069 | 0.00688 | 0.00685 | 0.00682 | 0.00679 | 0.00675 | 0.00672 | 0.0067 | 0.00668 | 0.00666 | 0.00665 | 0.00663 | 0.00662 | 0.00661 | 0.00661 | 0.00661 | 0.0066 | 0.0066 | 0.00659 | 0.00658 | 0.00656 | 0.00654 | 0.00651 | 0.00649 | 0.00647 | 0.00646 | 0.00646 | 0.00646 | 0.00645 | 0.00644 | 0.00642 | 0.00641 | 0.00639 | 0.00638 | 0.00637 | 0.00636 | 0.00635 | 0.00634 | 0.00634 | 0.00634 | 0.00635 | 0.00635 | 0.00636 | 0.00637 | 0.00637 | 0.00636 | 0.00635 | 0.00634 | 0.00632 | 0.00631 | 0.0063 | 0.00629 | 0.00627 | 0.00626 | 0.00625 | 0.00624 | 0.00623 | 0.00622 | 0.00622 | 0.00622 | 0.00622 | 0.00622 | 0.00621 | 0.0062 | 0.0062 | 0.00619 | 0.00619 | 0.0062 | 0.0062 | 0.0062 | 0.00621 | 0.00621 | 0.00621 | 0.0062 | 0.0062 | 0.00619 | 0.00618 | 0.00619 | 0.0062 | 0.00622 | 0.00624 | 0.00625 | 0.00627 | 0.00628 | 0.00627 | 0.00625 | 0.00623 | 0.00621 | 0.00619 | 0.00618 | 0.00617 | 0.00615 | 0.00614 | 0.00613 | 0.00612 | 0.00612 | 0.00612 | 0.00612 | 0.00612 | 0.00614 | 0.00615 | 0.00617 | 0.00618 | 0.00619 | 0.0062 | 0.0062 | 0.0062 | 0.0062 | 0.00618 | 0.00615 | 0.00613 | 0.00611 | 0.0061 | 0.00609 | 0.00609 | 0.00608 | 0.00608 | 0.00607 | 0.00607 | 0.00606 | 0.00605 | 0.00604 | 0.00604 | 0.00604 | 0.00604 | 0.00604 | 0.00603 | 0.00603 | 0.00602 | 0.00602 | 0.00603 | 0.00605 | 0.00608 | 0.00611 | 0.00613 | 0.00614 | 0.00613 | 0.00611 | 0.00609 | 0.00605 | 0.00602 | 0.00598 | 0.00597 | 0.00598 | 0.006 | 0.00603 | 0.00606 | 0.00607 | 0.00607 | 0.00607 | 0.00605 | 0.00602 | 0.00598 | 0.00595 | 0.00593 | 0.00593 | 0.00595 | 0.00596 | 0.00597 | 0.00597 | 0.00596 | 0.00596 | 0.00596 | 0.00596 | 0.00597 | 0.00597 | 0.00598 | 0.00599 | 0.006 | 0.006 | 0.00598 | 0.00596 | 0.00594 | 0.00593 | 0.00592 | 0.00593 | 0.00593 | 0.00595 | 0.00596 | 0.00597 | 0.00599 | 0.006 | 0.00601 | 0.00602 | 0.00602 | 0.00602 | 0.00602 | 0.00603 | 0.00603 | 0.00602 | 0.006 | 0.00598 | 0.00595 | 0.00593 | 0.00591 | 0.00589 | 0.00588 | 0.00587 | 0.00587 | 0.00586 | 0.00584 | 0.00583 | 0.00581 | 0.00579 | 0.00579 | 0.00578 | 0.00579 | 0.00581 | 0.00584 | 0.00587 | 0.0059 | 0.00593 | 0.00595 | 0.00596 | 0.00595 | 0.00593 | 0.00589 | 0.00584 | 0.00578 | 0.00573 | 0.00569 | 0.00566 | 0.00564 | 0.00563 | 0.00562 | 0.00561 | 0.00562 | 0.00563 | 0.00564 | 0.00565 | 0.00567 | 0.00567 | 0.00566 | 0.00565 | 0.00562 | 0.00559 | 0.00557 | 0.00557 | 0.00559 | 0.00561 | 0.00564 | 0.00566 | 0.00567 | 0.00566 | 0.00563 | 0.00558 | 0.00553 | 0.00549 | 0.00547 | 0.00547 | 0.00547 | 0.00547 | 0.00548 | 0.00549 | 0.00549 | 0.00549 | 0.00547 | 0.00544 | 0.0054 | 0.00536 | 0.00532 | 0.00529 | 0.00526 | 0.00524 | 0.00522 | 0.00522 | 0.00523 | 0.00524 | 0.00525 | 0.00525 | 0.00524 | 0.00523 | 0.00522 | 0.0052 | 0.00519 | 0.00518 | 0.00517 | 0.00517 | 0.00517 | 0.00516 | 0.00516 | 0.00515 | 0.00512 | 0.00509 | 0.00506 | 0.00504 | 0.00502 | 0.00502 | 0.00503 | 0.00504 | 0.00507 | 0.00509 | 0.00512 | 0.00514 | 0.00515 | 0.00514 | 0.00512 | 0.0051 | 0.00508 | 0.00507 | 0.00507 | 0.00507 | 0.00508 | 0.00509 | 0.00508 | 0.00508 | 0.00508 | 0.00507 | 0.00506 | 0.00506 | 0.00507 | 0.00508 | 0.0051 | 0.00511 | 0.00511 | 0.0051 | 0.00508 | 0.00506 | 0.00505 | 0.00505 | 0.00506 | 0.00507 | 0.00507 | 0.00507 | 0.00507 | 0.00507 | 0.00507 | 0.00507 | 0.00506 | 0.00504 | 0.00502 | 0.00499 | 0.00495 | 0.00491 | 0.00487 | 0.00484 | 0.00482 | 0.00482 | 0.00482 | 0.00483 | 0.00484 | 0.00485 | 0.00486 | 0.00486 | 0.00487 | 0.00489 | 0.00491 | 0.00493 | 0.00494 | 0.00494 | 0.00492 | 0.00489 | 0.00486 | 0.00484 | 0.00482 | 0.0048 | 0.00478 | 0.00477 | 0.00477 | 0.00477 | 0.00477 | 0.00478 | 0.00479 | 0.0048 | 0.00481 | 0.00481 | 0.00482 | 0.00482 | 0.00481 | 0.0048 | 0.00479 | 0.00478 | 0.00477 | 0.00477 | 0.00478 | 0.00479 | 0.0048 | 0.00481 | 0.00482 | 0.00482 | 0.00481 | 0.00479 | 0.00476 | 0.00472 | 0.00469 | 0.00466 | 0.00464 | 0.00464 | 0.00465 | 0.00466 | 0.00467 | 0.00469 | 0.0047 | 0.00471 | 0.00473 | 0.00475 | 0.00476 | 0.00477 | 0.00478 | 0.00478 | 0.00478 | 0.00478 | 0.00477 | 0.00476 | 0.00475 | 0.00474 | 0.00474 | 0.00475 | 0.00477 | 0.0048 | 0.00482 | 0.00484 | 0.00485 | 0.00486 | 0.00486 | 0.00486 | 0.00486 | 0.00486 | 0.00486 | 0.00487 | 0.00488 | 0.0049 | 0.00491 | 0.00493 | 0.00495 | 0.00497 | 0.00499 | 0.00502 | 0.00506 | 0.0051 | 0.00514 | 0.00519 | 0.00524 | 0.00529 | 0.00535 | 0.00541 | 0.00547 | 0.00555 | 0.00563 | 0.00572 | 0.00582 | 0.00593 | 0.00603 | 0.00613 | 0.00623 | 0.00632 | 0.00641 | 0.00649 | 0.00657 | 0.00667 | 0.00679 | 0.00692 | 0.00707 | 0.00721 | 0.00736 | 0.00752 | 0.00767 | 0.00783 | 0.00799 | 0.00815 | 0.00832 | 0.0085 | 0.00868 | 0.00886 | 0.00903 | 0.00921 | 0.00939 | 0.00958 | 0.00979 | 0.01 | 0.01022 | 0.01044 | 0.01067 | 0.01091 | 0.01115 | 0.0114 | 0.01164 | 0.01189 | 0.01216 | 0.01243 | 0.0127 | 0.01297 | 0.01324 | 0.01351 | 0.01379 | 0.01406 | 0.01432 | 0.01457 | 0.01481 | 0.01505 | 0.01528 | 0.0155 | 0.01572 | 0.01593 | 0.01612 | 0.0163 | 0.01644 | 0.01653 | 0.01657 | 0.01665 | 0.01684 | 0.01719 | 0.01767 | 0.01822 | 0.01877 | 0.01929 | 0.01971 | 0.01999 | 0.02009 | 0.01998 | 0.01972 | 0.01942 | 0.01917 | 0.019 | 0.01889 | 0.01881 | 0.01876 | 0.01875 | 0.01879 | 0.01884 | 0.0189 | 0.01894 | 0.01896 | 0.01899 | 0.01905 | 0.01912 | 0.01921 | 0.01929 | 0.01937 | 0.01943 | 0.01947 | 0.01949 | 0.01947 | 0.0194 | 0.01929 | 0.01914 | 0.01897 | 0.01878 | 0.01859 | 0.01838 | 0.01818 | 0.01799 | 0.01783 | 0.01769 | 0.01758 | 0.01748 | 0.0174 | 0.01731 | 0.01722 | 0.01711 | 0.01699 | 0.01684 | 0.0167 | 0.01655 | 0.01641 | 0.01628 | 0.01615 | 0.01602 | 0.01588 | 0.01573 | 0.01558 | 0.01544 | 0.0153 | 0.0152 | 0.01512 | 0.01507 | 0.01506 | 0.01507 | 0.01509 | 0.01511 | 0.01512 | 0.01513 | 0.01512 | 0.01511 | 0.01511 | 0.01512 | 0.01514 | 0.01517 | 0.01521 | 0.01524 | 0.01526 | 0.01528 | 0.01529 | 0.0153 | 0.01532 | 0.01536 | 0.01542 | 0.0155 | 0.0156 | 0.01572 | 0.01586 | 0.016 | 0.01615 | 0.0163 | 0.01645 | 0.01661 | 0.01677 | 0.01693 | 0.01708 | 0.01721 | 0.01731 | 0.01739 | 0.01744 | 0.01746 | 0.01744 | 0.01739 | 0.01733 | 0.01728 | 0.01725 | 0.01726 | 0.01729 | 0.01736 | 0.01743 | 0.01749 | 0.01753 | 0.01754 | 0.01751 | 0.01746 | 0.01739 | 0.01733 | 0.01727 | 0.01724 | 0.01724 | 0.01731 | 0.01746 | 0.01772 | 0.01801 | 0.01827 | 0.01843 | 0.01846 | 0.01836 | 0.01813 | 0.01778 | 0.01737 | 0.01696 | 0.01665 | 0.01646 | 0.01639 | 0.01639 | 0.01639 | 0.01637 | 0.01631 | 0.01622 | 0.01611 | 0.01599 | 0.01589 | 0.01582 | 0.01578 | 0.01577 | 0.01577 | 0.01577 | 0.01575 | 0.0157 | 0.01561 | 0.01548 | 0.01531 | 0.01513 | 0.01493 | 0.01473 | 0.01453 | 0.01433 | 0.01413 | 0.01395 | 0.01379 | 0.01365 | 0.01353 | 0.01344 | 0.01337 | 0.01332 | 0.01328 | 0.01323 | 0.01317 | 0.0131 | 0.01301 | 0.0129 | 0.01278 | 0.01265 | 0.01252 | 0.01238 | 0.01224 | 0.0121 | 0.01196 | 0.0118 | 0.01164 | 0.01148 | 0.01132 | 0.01118 | 0.01105 | 0.01094 | 0.01084 | 0.01076 | 0.01069 | 0.01063 | 0.01058 | 0.01053 | 0.01048 | 0.01043 | 0.01039 | 0.01035 | 0.0103 | 0.01024 | 0.01015 | 0.01004 | 0.00991 | 0.00975 | 0.00958 | 0.00939 | 0.0092 | 0.009 | 0.00882 | 0.00864 | 0.00848 | 0.00833 | 0.0082 | 0.00809 | 0.00799 | 0.00789 | 0.00781 | 0.00773 | 0.00765 | 0.00756 | 0.00748 | 0.0074 | 0.00733 | 0.00726 | 0.0072 | 0.00714 | 0.00709 | 0.00705 | 0.007 | 0.00696 | 0.00693 | 0.0069 | 0.00687 | 0.00684 | 0.00681 | 0.00679 | 0.00677 | 0.00675 | 0.00672 | 0.00669 | 0.00666 | 0.00663 | 0.0066 | 0.00657 | 0.00654 | 0.0065 | 0.00648 | 0.00645 | 0.00644 | 0.00643 | 0.00642 | 0.0064 | 0.0064 | 0.00639 | 0.00639 | 0.00638 | 0.00637 | 0.00635 | 0.00633 | 0.00631 | 0.00629 | 0.00628 | 0.00627 | 0.00626 | 0.00625 | 0.00624 | 0.00624 | 0.00623 | 0.00622 | 0.0062 | 0.00619 | 0.00618 | 0.00617 | 0.00617 | 0.00616 | 0.00615 | 0.00613 | 0.00612 | 0.0061 | 0.00609 | 0.00608 | 0.00608 | 0.00608 | 0.00607 | 0.00607 | 0.00605 | 0.00603 | 0.00602 | 0.006 | 0.00599 | 0.00598 | 0.00597 | 0.00596 | 0.00596 | 0.00596 | 0.00595 | 0.00595 | 0.00594 | 0.00593 | 0.00592 | 0.0059 | 0.00589 | 0.00588 | 0.00586 | 0.00585 | 0.00584 | 0.00583 | 0.00583 | 0.00583 | 0.00582 | 0.00581 | 0.0058 | 0.0058 | 0.00579 | 0.00579 | 0.00578 | 0.00578 | 0.00578 | 0.00579 | 0.0058 | 0.00582 | 0.00583 | 0.00584 | 0.00584 | 0.00584 | 0.00584 | 0.00584 | 0.00583 | 0.00582 | 0.00581 | 0.00581 | 0.0058 | 0.00579 | 0.00578 | 0.00577 | 0.00577 | 0.00576 | 0.00577 | 0.00576 | 0.00575 | 0.00574 | 0.00573 | 0.00573 | 0.00572 | 0.00572 | 0.00572 | 0.00572 | 0.00572 | 0.00571 | 0.00571 | 0.0057 | 0.0057 | 0.0057 | 0.0057 | 0.00572 | 0.00573 | 0.00574 | 0.00574 | 0.00573 | 0.00571 | 0.00569 | 0.00566 | 0.00564 | 0.00562 | 0.00562 | 0.00563 | 0.00563 | 0.00564 | 0.00564 | 0.00563 | 0.00562 | 0.00561 | 0.0056 | 0.00558 | 0.00558 | 0.00558 | 0.00559 | 0.0056 | 0.0056 | 0.0056 | 0.00559 | 0.00558 | 0.00557 | 0.00556 | 0.00555 | 0.00555 | 0.00554 | 0.00555 | 0.00555 | 0.00556 | 0.00557 | 0.00557 | 0.00557 | 0.00557 | 0.00556 | 0.00556 | 0.00555 | 0.00554 | 0.00554 | 0.00553 | 0.00553 | 0.00552 | 0.00551 | 0.00551 | 0.0055 | 0.00549 | 0.00548 | 0.00548 | 0.00548 | 0.00548 | 0.00549 | 0.0055 | 0.0055 | 0.00551 | 0.00551 | 0.00551 | 0.0055 | 0.00549 | 0.00548 | 0.00547 | 0.00546 | 0.00545 | 0.00544 | 0.00544 | 0.00544 | 0.00545 | 0.00546 | 0.00547 | 0.00548 | 0.00548 | 0.00548 | 0.00547 | 0.00546 | 0.00546 | 0.00546 | 0.00546 | 0.00547 | 0.00547 | 0.00547 | 0.00546 | 0.00546 | 0.00545 | 0.00544 | 0.00544 | 0.00544 | 0.00545 | 0.00546 | 0.00547 | 0.00548 | 0.00549 | 0.00551 | 0.00551 | 0.00552 | 0.00552 | 0.00553 | 0.00554 | 0.00555 | 0.00557 | 0.00558 | 0.00559 | 0.0056 | 0.00562 | 0.00562 | 0.00562 | 0.00562 | 0.00562 | 0.00562 | 0.00563 | 0.00564 | 0.00565 | 0.00566 | 0.00568 | 0.0057 | 0.00572 | 0.00573 | 0.00574 | 0.00574 | 0.00573 | 0.00572 | 0.0057 | 0.00569 | 0.00568 | 0.00568 | 0.00568 | 0.00569 | 0.00571 | 0.00573 | 0.00575 | 0.00577 | 0.00578 | 0.00578 | 0.00578 | 0.00577 | 0.00575 | 0.00574 | 0.00572 | 0.0057 | 0.00568 | 0.00566 | 0.00566 | 0.00566 | 0.00567 | 0.00567 | 0.00568 | 0.00569 | 0.0057 | 0.00571 | 0.0057 | 0.00568 | 0.00565 | 0.00562 | 0.0056 | 0.00559 | 0.00559 | 0.0056 | 0.00561 | 0.00563 | 0.00565 | 0.00566 | 0.00567 | 0.00567 | 0.00566 | 0.00566 | 0.00566 | 0.00566 | 0.00566 | 0.00566 | 0.00566 | 0.00566 | 0.00567 | 0.00567 | 0.00566 | 0.00565 | 0.00563 | 0.00562 | 0.00562 | 0.00561 | 0.0056 | 0.0056 | 0.00559 | 0.0056 | 0.00561 | 0.00563 | 0.00563 | 0.00564 | 0.00565 | 0.00567 | 0.00568 | 0.00569 | 0.00569 | 0.00569 | 0.00568 | 0.00567 | 0.00565 | 0.00563 | 0.00561 | 0.00559 | 0.00558 | 0.00558 | 0.00558 | 0.00559 | 0.00561 | 0.00563 | 0.00565 | 0.00566 | 0.00566 | 0.00566 | 0.00565 | 0.00564 | 0.00564 | 0.00564 | 0.00565 | 0.00566 | 0.00567 | 0.00567 | 0.00568 | 0.00569 | 0.0057 | 0.0057 | 0.0057 | 0.0057 | 0.0057 | 0.00569 | 0.00569 | 0.00568 | 0.00568 | 0.00567 | 0.00567 | 0.00567 | 0.00566 | 0.00565 | 0.00564 | 0.00563 | 0.00562 | 0.00562 | 0.00562 | 0.00562 | 0.00562 | 0.00562 | 0.00562 | 0.00561 | 0.00561 | 0.00561 | 0.00562 | 0.00563 | 0.00563 | 0.00564 | 0.00564 | 0.00565 | 0.00565 | 0.00565 | 0.00564 | 0.00563 | 0.00562 | 0.00561 | 0.00561 | 0.0056 | 0.0056 | 0.00561 | 0.00562 | 0.00563 | 0.00564 | 0.00565 | 0.00566 | 0.00566 | 0.00565 | 0.00564 | 0.00564 | 0.00565 | 0.00566 | 0.00567 | 0.00569 | 0.0057 | 0.00572 | 0.00572 | 0.00571 | 0.0057 | 0.00567 | 0.00565 | 0.00564 | 0.00564 | 0.00565 | 0.00567 | 0.00569 | 0.00571 | 0.00573 | 0.00575 | 0.00575 | 0.00574 | 0.00573 | 0.00571 | 0.00569 | 0.00569 | 0.00568 | 0.00568 | 0.00567 | 0.00567 | 0.00566 | 0.00566 | 0.00565 | 0.00565 | 0.00564 | 0.00563 | 0.00562 | 0.00563 | 0.00564 | 0.00565 | 0.00565 | 0.00565 | 0.00566 | 0.00566 | 0.00567 | 0.00567 | 0.00567 | 0.00567 | 0.00568 | 0.00569 | 0.0057 | 0.00571 | 0.00572 | 0.00572 | 0.00573 | 0.00573 | 0.00573 | 0.00573 | 0.00574 | 0.00574 | 0.00574 | 0.00575 | 0.00575 | 0.00577 | 0.00578 | 0.00578 | 0.00578 | 0.00577 | 0.00577 | 0.00579 | 0.0058 | 0.00581 | 0.00581 | 0.0058 | 0.0058 | 0.0058 | 0.0058 | 0.0058 | 0.00578 | 0.00577 | 0.00578 | 0.00579 | 0.00579 | 0.00579 | 0.00577 | 0.00577 | 0.00577 | 0.00578 | 0.00579 | 0.0058 | 0.00581 | 0.00582 | 0.00583 | 0.00583 | 0.00582 | 0.00581 | 0.0058 | 0.0058 | 0.0058 | 0.0058 | 0.00579 | 0.00579 | 0.0058 | 0.0058 | 0.0058 | 0.0058 | 0.0058 | 0.00581 | 0.00583 | 0.00585 | 0.00587 | 0.00587 | 0.00587 | 0.00587 | 0.00586 | 0.00586 | 0.00586 | 0.00586 | 0.00587 | 0.00588 | 0.00589 | 0.0059 | 0.00591 | 0.00593 | 0.00595 | 0.00597 | 0.006 | 0.00602 | 0.00604 | 0.00605 | 0.00605 | 0.00604 | 0.00602 | 0.00601 | 0.006 | 0.00599 | 0.00599 | 0.00598 | 0.00598 | 0.00598 | 0.00599 | 0.00599 | 0.00598 | 0.00597 | 0.00597 | 0.00597 | 0.00597 | 0.00598 | 0.00599 | 0.00601 | 0.00602 | 0.00604 | 0.00603 | 0.00603 | 0.00601 | 0.006 | 0.00598 | 0.00596 | 0.00595 | 0.00595 | 0.00596 | 0.00597 | 0.00599 | 0.00601 | 0.00604 | 0.00607 | 0.0061 | 0.00611 | 0.00612 | 0.00611 | 0.00609 | 0.00607 | 0.00604 | 0.00602 | 0.006 | 0.006 | 0.006 | 0.00601 | 0.00603 | 0.00605 | 0.00607 | 0.00609 | 0.00611 | 0.00613 | 0.00613 | 0.00614 | 0.00614 | 0.00614 | 0.00614 | 0.00613 | 0.00611 | 0.00609 | 0.00607 | 0.00605 | 0.00603 | 0.00602 | 0.00598 | 0.00595 | 0.00595 | 0.00599 | 0.00607 | 0.00618 | 0.00629 | 0.0064 | 0.0065 | 0.00658 | 0.00661 | 0.00659 | 0.00651 | 0.0064 | 0.00629 | 0.00618 | 0.00607 | 0.00596 | 0.00585 | 0.00573 | 0.0056 | 0.00546 | 0.00529 | 0.0051 | 0.00487 | 0.00461 | 0.00433 | 0.00403 | 0.0037 | 0.00338 | 0.00306 | 0.00278 | 0.00255 | 0.00238 | 0.00227 | 0.00223 | 0.00224 | 0.00232 | 0.00243 | 0.00258 | 0.00275 | 0.00294 | 0.00313 | 0.00333 | 0.00353 | 0.00372 | 0.0039 | 0.00406 | 0.00418 | 0.00428 | 0.00436 | 0.00443 | 0.00451 | 0.00461 | 0.00471 | 0.00482 | 0.00493 | 0.00503 | 0.00509 | 0.00511 | 0.00509 | 0.00503 | 0.00494 | 0.00483 | 0.00471 | 0.00459 | 0.00446 | 0.00431 | 0.00413 | 0.00387 | 0.0035 | 0.00301 | 0.00241 | 0.00176 | 0.00115 | 0.00068 | 0.00043 | 0.00043 | 0.00068 | 0.00114 | 0.00176 | 0.00244 | 0.0031 | 0.00367 | 0.00413 | 0.00448 | 0.00475 | 0.00496 | 0.00513 | 0.00526 | 0.00532 | 0.00534 | 0.00531 | 0.00523 | 0.00512 | 0.00498 | 0.0048 | 0.00459 | 0.00436 | 0.00412 | 0.00387 | 0.00361 | 0.00335 | 0.00309 | 0.00284 | 0.00262 | 0.00245 | 0.00232 | 0.00226 | 0.00225 | 0.00228 | 0.00233 | 0.0024 | 0.00247 | 0.00254 | 0.00259 | 0.00262 | 0.00264 | 0.00266 | 0.00267 | 0.00269 | 0.00271 | 0.0027 | 0.00267 | 0.00261 | 0.00253 | 0.00244 | 0.00234 | 0.00226 | 0.00219 | 0.00214 | 0.00212 | 0.00212 | 0.00216 | 0.00222 | 0.00231 | 0.00241 | 0.00253 | 0.00266 | 0.0028 | 0.00294 | 0.00307 | 0.00318 | 0.00327 | 0.00336 | 0.00345 | 0.00354 | 0.00364 | 0.00374 | 0.00384 | 0.00395 | 0.00405 | 0.00415 | 0.00426 | 0.00437 | 0.00449 | 0.00461 | 0.00473 | 0.00485 | 0.00497 | 0.00511 | 0.00524 | 0.00537 | 0.0055 | 0.00562 | 0.00574 | 0.00584 | 0.00592 | 0.00598 | 0.00602 | 0.00606 | 0.00609 | 0.00612 | 0.00615 | 0.00618 | 0.0062 | 0.00622 | 0.00624 | 0.00626 | 0.00628 | 0.00629 | 0.00629 | 0.00629 | 0.00628 | 0.00628 | 0.00627 | 0.00626 | 0.00625 | 0.00622 | 0.00619 | 0.00615 | 0.00611 | 0.00606 | 0.00602 | 0.00597 | 0.00592 | 0.00587 | 0.00583 | 0.0058 | 0.00578 | 0.00577 | 0.00577 | 0.00577 | 0.00579 | 0.0058 | 0.0058 | 0.00578 | 0.00574 | 0.00569 | 0.00563 | 0.00556 | 0.00551 | 0.00549 | 0.00549 | 0.00551 | 0.00556 | 0.00559 | 0.00561 | 0.00561 | 0.00561 | 0.00561 | 0.0056 | 0.0056 | 0.00563 | 0.00567 | 0.00571 | 0.00574 | 0.00577 | 0.00579 | 0.00579 | 0.00581 | 0.00583 | 0.00586 | 0.00589 | 0.00592 | 0.00593 | 0.00591 | 0.00587 | 0.00582 | 0.00575 | 0.0057 | 0.00566 | 0.00564 | 0.00563 | 0.00563 | 0.00564 | 0.00565 | 0.00564 | 0.00562 | 0.00559 | 0.00555 | 0.00552 | 0.00549 | 0.00548 | 0.00548 | 0.00549 | 0.0055 | 0.00551 | 0.00552 | 0.00552 | 0.00553 | 0.00554 | 0.00556 | 0.00558 | 0.00559 | 0.00559 | 0.00557 | 0.00557 | 0.00558 | 0.00558 | 0.00558 | 0.00557 | 0.00555 | 0.00554 | 0.00554 | 0.00555 | 0.00555 | 0.00554 | 0.00553 | 0.00552 | 0.00551 | 0.0055 | 0.00548 | 0.00547 | 0.00548 | 0.00549 | 0.00552 | 0.00555 | 0.00557 | 0.00556 | 0.00552 | 0.00546 | 0.0054 | 0.00535 | 0.00534 | 0.00537 | 0.00543 | 0.00548 | 0.00552 | 0.00554 | 0.00556 | 0.00557 | 0.00559 | 0.00561 | 0.00563 | 0.00565 | 0.00566 | 0.00564 | 0.00556 | 0.00543 | 0.0053 | 0.00518 | 0.0051 | 0.00508 | 0.0051 | 0.00514 | 0.00517 | 0.00518 | 0.00516 | 0.00512 | 0.00507 | 0.00503 | 0.00501 | 0.00501 | 0.00504 | 0.00507 | 0.0051 | 0.0051 | 0.00507 | 0.00504 | 0.00504 | 0.00507 | 0.00513 | 0.00522 | 0.00532 | 0.00545 | 0.0056 | 0.00573 | 0.0058 | 0.00576 | 0.00563 | 0.00542 | 0.00516 | 0.00487 | 0.00458 | 0.00434 | 0.00416 | 0.00408 | 0.00407 | 0.00409 | 0.00413 | 0.00416 | 0.00421 | 0.00428 | 0.00437 | 0.00444 | 0.0045 | 0.00454 | 0.00455 | 0.00452 | 0.00444 | 0.00434 | 0.00425 | 0.00418 | 0.00415 | 0.00417 | 0.00421 | 0.00428 | 0.00435 | 0.00441 | 0.00445 | 0.00447 | 0.00447 | 0.00445 | 0.00442 | 0.00438 | 0.00434 | 0.00432 | 0.00431 | 0.00432 | 0.00434 | 0.00437 | 0.00442 | 0.00447 | 0.00452 | 0.00455 | 0.00457 | 0.00458 | 0.00458 | 0.00458 | 0.00459 | 0.0046 | 0.00461 | 0.00461 | 0.00461 | 0.00461 | 0.00461 | 0.0046 | 0.00459 | 0.00459 | 0.0046 | 0.00462 | 0.00466 | 0.00471 | 0.00477 | 0.00482 | 0.00487 | 0.00491 | 0.00493 | 0.00494 | 0.00493 | 0.00492 | 0.00489 | 0.00485 | 0.00481 | 0.00476 | 0.00472 | 0.00468 | 0.00465 | 0.00464 | 0.00463 | 0.00461 | 0.00458 | 0.00454 | 0.0045 | 0.00446 | 0.00441 | 0.00435 | 0.0043 | 0.00427 | 0.00425 | 0.00426 | 0.00427 | 0.00429 | 0.00431 | 0.00434 | 0.00436 | 0.00439 | 0.00442 | 0.00444 | 0.00448 | 0.00452 | 0.00456 | 0.0046 | 0.00463 | 0.00465 | 0.00464 | 0.00461 | 0.00458 | 0.00454 | 0.0045 | 0.00448 | 0.00447 | 0.00445 | 0.00443 | 0.0044 | 0.00434 | 0.00428 | 0.0042 | 0.00413 | 0.00409 | 0.00406 | 0.00405 | 0.00405 | 0.00405 | 0.00405 | 0.00404 | 0.00402 | 0.00399 | 0.00393 | 0.00387 | 0.00382 | 0.0038 | 0.0038 | 0.00382 | 0.00386 | 0.00392 | 0.00399 | 0.00408 | 0.00416 | 0.00421 | 0.00423 | 0.00422 | 0.00421 | 0.00421 | 0.00419 | 0.00417 | 0.00417 | 0.00422 | 0.00431 | 0.00441 | 0.00446 | 0.00444 | 0.00436 | 0.00425 | 0.00411 | 0.00396 | 0.00379 | 0.00365 | 0.00357 | 0.00356 | 0.0036 | 0.00364 | 0.00366 | 0.00365 | 0.00363 | 0.00362 | 0.00362 | 0.00364 | 0.00367 | 0.0037 | 0.00373 | 0.00375 | 0.00373 | 0.00367 | 0.00358 | 0.00346 | 0.00334 | 0.00324 | 0.00318 | 0.00316 | 0.00315 | 0.00315 | 0.00316 | 0.00317 | 0.0032 | 0.00322 | 0.00323 | 0.00324 | 0.00328 | 0.00336 | 0.00348 | 0.00359 | 0.00367 | 0.00368 | 0.00362 | 0.00351 | 0.00336 | 0.00319 | 0.00304 | 0.00292 | 0.00287 | 0.00287 | 0.00293 | 0.00302 | 0.00314 | 0.00325 | 0.00335 | 0.00343 | 0.00347 | 0.00346 | 0.00339 | 0.00329 | 0.00317 | 0.00306 | 0.00296 | 0.0029 | 0.00289 | 0.00295 | 0.00308 | 0.00324 | 0.00339 | 0.0035 | 0.00358 | 0.00364 | 0.0037 | 0.00374 | 0.00376 | 0.00378 | 0.0038 | 0.00381 | 0.00377 | 0.00369 | 0.00358 | 0.00348 | 0.00341 | 0.00336 | 0.00333 | 0.00333 | 0.00338 | 0.00348 | 0.00361 | 0.0037 | 0.00374 | 0.00374 | 0.00373 | 0.00373 | 0.00373 | 0.00372 | 0.00369 | 0.00365 | 0.00358 | 0.00347 | 0.00331 | 0.00312 | 0.00292 | 0.00274 | 0.00261 | 0.00253 | 0.00252 | 0.00255 | 0.00262 | 0.00268 | 0.00273 | 0.00273 | 0.0027 | 0.00264 | 0.00259 | 0.00257 | 0.00259 | 0.00264 | 0.0027 | 0.00275 | 0.00281 | 0.00288 | 0.00295 | 0.00301 | 0.00304 | 0.00305 | 0.00305 | 0.00307 | 0.00311 | 0.00316 | 0.00322 | 0.00326 | 0.00332 | 0.00339 | 0.00347 | 0.00354 | 0.00358 | 0.00359 | 0.00356 | 0.00351 | 0.00345 | 0.0034 | 0.00335 | 0.00332 | 0.00332 | 0.00333 | 0.00333 | 0.0033 | 0.00322 | 0.00309 | 0.00296 | 0.00285 | 0.00279 | 0.00278 | 0.00284 | 0.00294 | 0.00308 | 0.00324 | 0.00336 | 0.00344 | 0.00345 | 0.00341 | 0.00335 | 0.00329 | 0.00323 | 0.00318 | 0.00314 | 0.00312 | 0.00312 | 0.00314 | 0.00317 | 0.00321 | 0.00325 | 0.00327 | 0.00326 | 0.00319 | 0.00307 | 0.00294 | 0.00283 | 0.00277 | 0.00275 | 0.00277 | 0.00282 | 0.00291 | 0.00301 | 0.00312 | 0.00319 | 0.00322 | 0.00322 | 0.00322 | 0.00324 | 0.00327 | 0.00328 | 0.00326 | 0.00319 | 0.00309 | 0.00297 | 0.00287 | 0.00278 | 0.00274 | 0.00274 | 0.00278 | 0.00285 | 0.00294 | 0.00302 | 0.00308 | 0.00311 | 0.00313 | 0.00313 | 0.00313 | 0.00313 | 0.00312 | 0.00311 | 0.00307 | 0.00302 | 0.00295 | 0.00288 | 0.00281 | 0.00278 | 0.00278 | 0.00281 | 0.00284 | 0.00286 | 0.00287 | 0.00287 | 0.00289 | 0.0029 | 0.00291 | 0.00293 | 0.00295 | 0.00297 | 0.003 | 0.00302 | 0.00302 | 0.003 | 0.00297 | 0.00294 | 0.0029 | 0.00287 | 0.00284 | 0.00282 | 0.00281 | 0.00282 | 0.00285 | 0.00289 | 0.00294 | 0.00297 | 0.00298 | 0.00294 | 0.00287 | 0.00276 | 0.00263 | 0.00251 | 0.00241 | 0.00234 | 0.00232 | 0.00235 | 0.00242 | 0.00252 | 0.00262 | 0.0027 | 0.00274 | 0.00274 | 0.00271 | 0.00264 | 0.00258 | 0.00252 | 0.00249 | 0.00249 | 0.00254 | 0.0026 | 0.00268 | 0.00276 | 0.00282 | 0.00286 | 0.00288 | 0.00289 | 0.00288 | 0.00285 | 0.00279 | 0.0027 | 0.00258 | 0.00246 | 0.00236 | 0.00228 | 0.00223 | 0.00222 | 0.00224 | 0.00228 | 0.00235 | 0.00242 | 0.00249 | 0.00256 | 0.00262 | 0.00268 | 0.00272 | 0.00275 | 0.00276 | 0.00275 | 0.00273 | 0.00271 | 0.00269 | 0.0027 | 0.00274 | 0.0028 | 0.00287 | 0.00294 | 0.00301 | 0.00307 | 0.00311 | 0.00312 | 0.00307 | 0.00297 | 0.00283 | 0.00268 | 0.00253 | 0.00241 | 0.00233 | 0.0023 | 0.00232 | 0.00236 | 0.00242 | 0.00245 | 0.00247 | 0.00246 | 0.00245 | 0.00245 | 0.00247 | 0.0025 | 0.00253 | 0.00256 | 0.00259 | 0.0026 | 0.00261 | 0.0026 | 0.00259 | 0.00256 | 0.00256 | 0.00257 | 0.0026 | 0.00265 | 0.00269 | 0.00271 | 0.0027 | 0.00265 | 0.00257 | 0.00249 | 0.00243 | 0.00241 | 0.00244 | 0.0025 | 0.00258 | 0.00263 | 0.00266 | 0.00265 | 0.00261 | 0.00257 | 0.00254 | 0.00255 | 0.00258 | 0.00263 | 0.00268 | 0.00272 | 0.00273 | 0.00274 | 0.00274 | 0.00275 | 0.00277 | 0.00279 | 0.0028 | 0.0028 | 0.00279 | 0.00276 | 0.00272 | 0.00268 | 0.00264 | 0.00261 | 0.00258 | 0.00255 | 0.00251 | 0.00248 | 0.00248 | 0.00252 | 0.00261 | 0.00278 | 0.00302 | 0.00332 | 0.00364 | 0.00393 | 0.00416 | 0.00426 | 0.00421 | 0.00402 | 0.00372 | 0.00339 | 0.00308 | 0.00286 | 0.00275 | 0.00277 | 0.00287 | 0.003 | 0.00312 | 0.00319 | 0.0032 | 0.00314 | 0.00305 | 0.00294 | 0.00283 | 0.00275 | 0.00271 | 0.00273 | 0.00279 | 0.00287 | 0.00294 | 0.00298 | 0.00295 | 0.00284 | 0.00269 | 0.0025 | 0.00232 | 0.00218 | 0.00211 | 0.00211 | 0.00216 | 0.00222 | 0.00225 | 0.00224 | 0.00221 | 0.0022 | 0.00226 | 0.00241 | 0.00265 | 0.00295 | 0.00327 | 0.00357 | 0.00381 | 0.00399 | 0.00409 | 0.00413 | 0.00412 | 0.00408 | 0.00402 | 0.00394 | 0.0038 | 0.00362 | 0.00339 | 0.00316 | 0.00296 | 0.00284 | 0.00282 | 0.00288 | 0.00299 | 0.00312 | 0.00324 | 0.00332 | 0.00335 | 0.00334 | 0.00329 | 0.00327 | 0.00328 | 0.00335 | 0.00347 | 0.00361 | 0.00374 | 0.00383 | 0.00384 | 0.00378 | 0.00366 | 0.0035 | 0.00335 | 0.00323 | 0.00317 | 0.00316 | 0.0032 | 0.00327 | 0.00337 | 0.00348 | 0.0036 | 0.00373 | 0.00387 | 0.004 | 0.00412 | 0.00422 | 0.00432 | 0.0044 | 0.00447 | 0.00452 | 0.00457 | 0.00464 | 0.00476 | 0.00491 | 0.00509 | 0.00525 | 0.00537 | 0.00545 | 0.00548 | 0.00546 | 0.00538 | 0.00525 | 0.00509 | 0.00492 | 0.00474 | 0.00455 | 0.00435 | 0.00416 | 0.00402 | 0.00398 | 0.00407 | 0.00428 | 0.00459 | 0.00493 | 0.00524 | 0.00543 | 0.00544 | 0.00526 | 0.00492 | 0.00452 | 0.00414 | 0.00387 | 0.00375 | 0.00381 | 0.004 | 0.00428 | 0.00459 | 0.00487 | 0.00508 | 0.00522 | 0.0053 | 0.00537 | 0.00543 | 0.00548 | 0.00552 | 0.00552 | 0.00549 | 0.00545 | 0.00539 | 0.00535 | 0.00534 | 0.00538 | 0.00547 | 0.00561 | 0.00575 | 0.00587 | 0.00595 | 0.00597 | 0.00596 | 0.00591 | 0.00587 | 0.00584 | 0.00588 | 0.00602 | 0.00627 | 0.00663 | 0.00708 | 0.00753 | 0.00793 | 0.00823 | 0.00841 | 0.00847 | 0.00842 | 0.00832 | 0.00821 | 0.00813 | 0.00809 | 0.00808 | 0.00804 | 0.00795 | 0.00778 | 0.00753 | 0.00722 | 0.00689 | 0.0066 | 0.00638 | 0.00626 | 0.00626 | 0.00639 | 0.00664 | 0.00698 | 0.00734 | 0.00767 | 0.00791 | 0.00802 | 0.00799 | 0.00781 | 0.00753 | 0.00721 | 0.00691 | 0.00669 | 0.00656 | 0.00651 | 0.0065 | 0.00652 | 0.00655 | 0.00656 | 0.00656 | 0.00653 | 0.00647 | 0.00637 | 0.00624 | 0.00611 | 0.00601 | 0.00595 | 0.00597 | 0.00607 | 0.00625 | 0.00647 | 0.00667 | 0.0068 | 0.00681 | 0.00669 | 0.00647 | 0.00617 | 0.00584 | 0.00553 | 0.00528 | 0.00508 | 0.00495 | 0.00484 | 0.00476 | 0.00469 | 0.00462 | 0.00456 | 0.0045 | 0.00444 | 0.00439 | 0.00436 | 0.00433 | 0.00432 | 0.00431 | 0.00432 | 0.00433 | 0.00434 | 0.00434 | 0.00433 | 0.00432 | 0.00429 | 0.00426 | 0.00424 | 0.00422 | 0.00421 | 0.00421 | 0.00421 | 0.00421 | 0.00422 | 0.00423 | 0.00425 | 0.00427 | 0.00429 | 0.00431 | 0.00432 | 0.00433 | 0.00434 | 0.00434 | 0.00435 | 0.00436 | 0.00438 | 0.00443 | 0.00451 | 0.00464 | 0.00483 | 0.00507 | 0.00535 | 0.00561 | 0.00583 | 0.00596 | 0.006 | 0.00596 | 0.00586 | 0.00575 | 0.00566 | 0.00562 | 0.00563 | 0.00567 | 0.0057 | 0.00572 | 0.00569 | 0.00562 | 0.00553 | 0.00543 | 0.00534 | 0.00529 | 0.0053 | 0.00541 | 0.00566 | 0.00606 | 0.00657 | 0.00707 | 0.00747 | 0.0077 | 0.0077 | 0.00748 | 0.00705 | 0.00649 | 0.00588 | 0.00532 | 0.00486 | 0.00451 | 0.00426 | 0.00407 | 0.00394 | 0.00389 | 0.00387 | 0.00387 | 0.00385 | 0.00379 | 0.00371 | 0.00364 | 0.00361 | 0.00371 | 0.00402 | 0.00459 | 0.00539 | 0.00631 | 0.00717 | 0.00784 | 0.00821 | 0.00824 | 0.00798 | 0.00751 | 0.00692 | 0.00632 | 0.00579 | 0.00535 | 0.00502 | 0.00477 | 0.00458 | 0.00443 | 0.00429 | 0.00414 | 0.00399 | 0.00383 | 0.00369 | 0.00358 | 0.00352 | 0.00355 | 0.00368 | 0.00391 | 0.00417 | 0.00443 | 0.00464 | 0.00477 | 0.0048 | 0.00471 | 0.0045 | 0.00419 | 0.00384 | 0.00351 | 0.00325 | 0.00306 | 0.00293 | 0.00285 | 0.0028 | 0.00274 | 0.00262 | 0.00239 | 0.00205 | 0.00169 | 0.00148 | 0.00152 | 0.00184 | 0.0024 | 0.0031 | 0.00382 | 0.00444 | 0.00487 | 0.00505 | 0.00498 | 0.00474 | 0.00447 | 0.00426 | 0.00419 | 0.00422 | 0.00432 | 0.00444 | 0.00454 | 0.0046 | 0.00462 | 0.00461 | 0.00454 | 0.0044 | 0.00417 | 0.00387 | 0.00351 | 0.00316 | 0.00285 | 0.00264 | 0.00254 | 0.00259 | 0.00277 | 0.00303 | 0.00333 | 0.00359 | 0.00377 | 0.00387 | 0.00392 | 0.00395 | 0.00398 | 0.00402 | 0.00405 | 0.00406 | 0.00406 | 0.00404 | 0.004 | 0.00394 | 0.00388 | 0.00385 | 0.00387 | 0.00397 | 0.00415 | 0.00439 | 0.00466 | 0.00493 | 0.00517 | 0.00538 | 0.00553 | 0.00564 | 0.00569 | 0.00572 | 0.00571 | 0.00569 | 0.00566 | 0.00562 | 0.00557 | 0.00551 | 0.00545 | 0.00538 | 0.00527 | 0.00512 | 0.00494 | 0.00476 | 0.00461 | 0.00453 | 0.00451 | 0.00455 | 0.00467 | 0.00485 | 0.00506 | 0.00528 | 0.00543 | 0.00551 | 0.0055 | 0.00544 | 0.00535 | 0.00526 | 0.00517 | 0.00509 | 0.00504 | 0.00503 | 0.00507 | 0.00513 | 0.00522 | 0.00531 | 0.00541 | 0.00548 | 0.0055 | 0.00546 | 0.00537 | 0.00524 | 0.00511 | 0.00499 | 0.00489 | 0.00483 | 0.00483 | 0.00488 | 0.00498 | 0.00508 | 0.00516 | 0.00523 | 0.00529 | 0.00536 | 0.00543 | 0.00549 | 0.00552 | 0.00552 | 0.00553 | 0.00556 | 0.00563 | 0.00574 | 0.00587 | 0.006 | 0.00609 | 0.00613 | 0.00613 | 0.00608 | 0.00602 | 0.00601 | 0.00609 | 0.00629 | 0.0066 | 0.00697 | 0.00735 | 0.00771 | 0.00803 | 0.0083 | 0.00852 | 0.00873 | 0.00893 | 0.00912 | 0.00928 | 0.00939 | 0.00944 | 0.00944 | 0.00939 | 0.00932 | 0.00924 | 0.00917 | 0.00907 | 0.00894 | 0.00874 | 0.00847 | 0.00812 | 0.00775 | 0.00742 | 0.00723 | 0.00724 | 0.00747 | 0.00789 | 0.00841 | 0.00891 | 0.0093 | 0.0095 | 0.00948 | 0.00924 | 0.00881 | 0.00827 | 0.00774 | 0.00732 | 0.00708 | 0.00703 | 0.00715 | 0.00739 | 0.00771 | 0.00806 | 0.00837 | 0.0086 | 0.0087 | 0.00867 | 0.00855 | 0.0084 | 0.00823 | 0.00808 | 0.00792 | 0.00773 | 0.00752 | 0.00729 | 0.00707 | 0.00688 | 0.00671 | 0.00657 | 0.00645 | 0.00635 | 0.00627 | 0.00621 | 0.00616 | 0.00611 | 0.00605 | 0.00596 | 0.00582 | 0.00559 | 0.00527 | 0.0049 | 0.00451 | 0.00418 | 0.00394 | 0.00383 | 0.00387 | 0.00402 | 0.00422 | 0.00441 | 0.00451 | 0.00451 | 0.00444 | 0.00434 | 0.00425 | 0.00418 | 0.00414 | 0.00412 | 0.00411 | 0.00411 | 0.0041 | 0.00408 | 0.00404 | 0.004 | 0.00395 | 0.00392 | 0.00392 | 0.00394 | 0.00398 | 0.00398 | 0.00387 | 0.0036 | 0.00318 | 0.00268 | 0.00218 | 0.00175 | 0.00146 | 0.00137 | 0.0015 | 0.00184 | 0.00232 | 0.00282 | 0.00326 | 0.00356 | 0.00373 | 0.00379 | 0.0038 | 0.00377 | 0.00372 | 0.00368 | 0.00365 | 0.00364 | 0.00365 | 0.00367 | 0.00369 | 0.00372 | 0.00375 | 0.00376 | 0.00375 | 0.0037 | 0.00361 | 0.00348 | 0.00334 | 0.00318 | 0.00305 | 0.00296 | 0.00291 | 0.0029 | 0.0029 | 0.0029 | 0.00289 | 0.00291 | 0.00295 | 0.00302 | 0.00312 | 0.00323 | 0.00335 | 0.00347 | 0.00358 | 0.00365 | 0.00368 | 0.00367 | 0.00365 | 0.00365 | 0.00366 | 0.00368 | 0.00369 | 0.00369 | 0.00368 | 0.00367 | 0.00365 | 0.00362 | 0.00358 | 0.00354 | 0.00351 | 0.00348 | 0.00347 | 0.00347 | 0.00348 | 0.00349 | 0.0035 | 0.0035 | 0.00348 | 0.00343 | 0.00334 | 0.00324 | 0.00316 | 0.00311 | 0.00312 | 0.00317 | 0.00325 | 0.00336 | 0.00349 | 0.00362 | 0.00372 | 0.0038 | 0.00384 | 0.00387 | 0.0039 | 0.00394 | 0.00398 | 0.00404 | 0.0041 | 0.00416 | 0.00423 | 0.0043 | 0.00435 | 0.00439 | 0.00442 | 0.00444 | 0.00445 | 0.00448 | 0.00452 | 0.00458 | 0.00467 | 0.00478 | 0.00493 | 0.00509 | 0.00525 | 0.00542 | 0.00557 | 0.0057 | 0.00583 | 0.00595 | 0.00606 | 0.00617 | 0.00628 | 0.00639 | 0.0065 | 0.00662 | 0.00674 | 0.00685 | 0.00696 | 0.00705 | 0.00711 | 0.00716 | 0.00721 | 0.00727 | 0.00735 | 0.00743 | 0.00747 | 0.00747 | 0.00743 | 0.00735 | 0.00723 | 0.00706 | 0.00686 | 0.0067 | 0.00664 | 0.00671 | 0.00687 | 0.00701 | 0.00707 | 0.00705 | 0.00695 | 0.00679 | 0.00658 | 0.00634 | 0.00613 | 0.00602 | 0.00603 | 0.00616 | 0.00633 | 0.0065 | 0.00662 | 0.00671 | 0.00678 | 0.00683 | 0.00686 | 0.00687 | 0.00686 | 0.00682 | 0.00677 | 0.0067 | 0.00663 | 0.00654 | 0.00645 | 0.00635 | 0.00624 | 0.00613 | 0.006 | 0.00587 | 0.00573 | 0.00559 | 0.00545 | 0.00531 | 0.00518 | 0.00505 | 0.00493 | 0.0048 | 0.00467 | 0.00453 | 0.0044 | 0.00428 | 0.00419 | 0.00411 | 0.00405 | 0.00399 | 0.00394 | 0.00389 | 0.00385 | 0.0038 | 0.00375 | 0.00369 | 0.00363 | 0.00358 | 0.00352 | 0.00347 | 0.00342 | 0.00337 | 0.00333 | 0.00329 | 0.00326 | 0.00323 | 0.0032 | 0.00318 | 0.00315 | 0.00312 | 0.00309 | 0.00305 | 0.00302 | 0.00298 | 0.00294 | 0.00291 | 0.00287 | 0.00284 | 0.00281 | 0.00279 | 0.00277 | 0.00276 | 0.00275 | 0.00274 | 0.00273 | 0.00271 | 0.0027 | 0.00268 | 0.00266 | 0.00264 | 0.0026 | 0.00257 | 0.00253 | 0.0025 | 0.00248 | 0.00247 | 0.00247 | 0.00249 | 0.00253 | 0.00257 | 0.00261 | 0.00265 | 0.00269 | 0.00272 | 0.00276 | 0.00281 | 0.00286 | 0.00293 | 0.00301 | 0.00309 | 0.00317 | 0.00325 | 0.00331 | 0.00337 | 0.0034 | 0.00342 | 0.00343 | 0.00343 | 0.00343 | 0.00342 | 0.00342 | 0.00342 | 0.00342 | 0.00342 | 0.00342 | 0.00341 | 0.0034 | 0.00339 | 0.00337 | 0.00335 | 0.00333 | 0.00331 | 0.00329 | 0.00328 | 0.00326 | 0.00323 | 0.00321 | 0.00319 | 0.00317 | 0.00315 | 0.00314 | 0.00313 | 0.00313 | 0.00313 | 0.00314 | 0.00316 | 0.00317 | 0.00318 | 0.0032 | 0.00323 | 0.00325 | 0.00329 | 0.00333 | 0.00338 | 0.00344 | 0.0035 | 0.00356 | 0.00362 | 0.00368 | 0.00375 | 0.00381 | 0.00387 | 0.00393 | 0.004 | 0.00408 | 0.00417 | 0.00426 | 0.00437 | 0.00448 | 0.00461 | 0.00474 | 0.00488 | 0.005 | 0.00512 | 0.00523 | 0.00534 | 0.00545 | 0.00556 | 0.0057 | 0.00586 | 0.00604 | 0.00624 | 0.00646 | 0.00668 | 0.00692 | 0.00715 | 0.0074 | 0.00764 | 0.00787 | 0.0081 | 0.00833 | 0.00855 | 0.00877 | 0.00898 | 0.00918 | 0.00939 | 0.0096 | 0.00982 | 0.01004 | 0.01022 | 0.01035 | 0.01042 | 0.01044 | 0.01043 | 0.01039 | 0.01034 | 0.0103 | 0.01028 | 0.0103 | 0.01036 | 0.01045 | 0.01059 | 0.01081 | 0.01114 | 0.01155 | 0.01202 | 0.01254 | 0.01307 | 0.01359 | 0.01409 | 0.01456 | 0.01498 | 0.0154 | 0.01583 | 0.01631 | 0.01684 | 0.01739 | 0.01795 | 0.01852 | 0.01907 | 0.0196 | 0.0201 | 0.02056 | 0.02096 | 0.02129 | 0.02156 | 0.02176 | 0.02188 | 0.02192 | 0.02189 | 0.02176 | 0.02153 | 0.02124 | 0.02098 | 0.02089 | 0.02109 | 0.02158 | 0.02225 | 0.02297 | 0.02359 | 0.024 | 0.02413 | 0.02392 | 0.0234 | 0.02267 | 0.02194 | 0.02144 | 0.02133 | 0.02159 | 0.02207 | 0.02263 | 0.02314 | 0.02355 | 0.02381 | 0.02391 | 0.02388 | 0.02374 | 0.02357 | 0.02344 | 0.02338 | 0.02336 | 0.02333 | 0.02327 | 0.02318 | 0.02306 | 0.02292 | 0.02277 | 0.02261 | 0.02242 | 0.02221 | 0.02197 | 0.02169 | 0.02137 | 0.02102 | 0.02067 | 0.02038 | 0.02016 | 0.01999 | 0.0198 | 0.01955 | 0.01922 | 0.01879 | 0.01828 | 0.0177 | 0.01706 | 0.01637 | 0.01568 | 0.01509 | 0.01469 | 0.01455 | 0.01466 | 0.0149 | 0.01515 | 0.01532 | 0.01536 | 0.01523 | 0.01492 | 0.01443 | 0.01379 | 0.01313 | 0.01258 | 0.01223 | 0.01207 | 0.01201 | 0.01197 | 0.01192 | 0.01185 | 0.01176 | 0.01165 | 0.0115 | 0.01134 | 0.01115 | 0.01096 | 0.01076 | 0.01056 | 0.01036 | 0.01015 | 0.00994 | 0.00972 | 0.00951 | 0.0093 | 0.00911 | 0.00892 | 0.00874 | 0.00856 | 0.00837 | 0.00818 | 0.00798 | 0.00778 | 0.00758 | 0.0074 | 0.00724 | 0.0071 | 0.00696 | 0.00684 | 0.00671 | 0.00657 | 0.00644 | 0.00632 | 0.00621 | 0.00611 | 0.00601 | 0.00592 | 0.00583 | 0.00573 | 0.00564 | 0.00554 | 0.00546 | 0.00539 | 0.00534 | 0.0053 | 0.00528 | 0.00527 | 0.00525 | 0.00521 | 0.00516 | 0.00509 | 0.00501 | 0.00493 | 0.00485 | 0.00477 | 0.00469 | 0.00461 | 0.00453 | 0.00446 | 0.00439 | 0.00433 | 0.00427 | 0.00422 | 0.00417 | 0.00412 | 0.00408 | 0.00404 | 0.00399 | 0.00393 | 0.00388 | 0.00383 | 0.0038 | 0.00377 | 0.00374 | 0.00372 | 0.00369 | 0.00367 | 0.00365 | 0.00362 | 0.00359 | 0.00354 | 0.00349 | 0.00343 | 0.00337 | 0.00331 | 0.00326 | 0.00321 | 0.00318 | 0.00315 | 0.00313 | 0.00311 | 0.00309 | 0.00307 | 0.00304 | 0.00301 | 0.00297 | 0.00293 | 0.00289 | 0.00285 | 0.00281 | 0.00279 | 0.00277 | 0.00276 | 0.00275 | 0.00274 | 0.00273 | 0.00272 | 0.0027 | 0.00268 | 0.00266 | 0.00265 | 0.00264 | 0.00264 | 0.00264 | 0.00263 | 0.00262 | 0.00261 | 0.0026 | 0.00258 | 0.00255 | 0.00253 | 0.00252 | 0.00251 | 0.0025 | 0.0025 | 0.00249 | 0.00249 | 0.00249 | 0.0025 | 0.00251 | 0.00252 | 0.00253 | 0.00253 | 0.00253 | 0.00254 | 0.00256 | 0.00257 | 0.00259 | 0.00261 | 0.00263 | 0.00266 | 0.00269 | 0.00272 | 0.00275 | 0.00278 | 0.00283 | 0.00289 | 0.00297 | 0.00305 | 0.00313 | 0.0032 | 0.00328 | 0.00335 | 0.00342 | 0.00351 | 0.00361 | 0.00372 | 0.00385 | 0.00398 | 0.00411 | 0.00424 | 0.00435 | 0.00445 | 0.00454 | 0.00463 | 0.00471 | 0.00479 | 0.00487 | 0.00494 | 0.005 | 0.00504 | 0.00505 | 0.00504 | 0.00506 | 0.00511 | 0.00518 | 0.00526 | 0.00531 | 0.00532 | 0.00528 | 0.00519 | 0.00505 | 0.00487 | 0.00468 | 0.00452 | 0.00443 | 0.00441 | 0.00443 | 0.00445 | 0.00448 | 0.00453 | 0.00463 | 0.00475 | 0.00484 | 0.00486 | 0.00483 | 0.00476 | 0.00465 | 0.00451 | 0.00434 | 0.00416 | 0.00402 | 0.00397 | 0.00399 | 0.00405 | 0.00411 | 0.00416 | 0.00419 | 0.00421 | 0.0042 | 0.00418 | 0.00414 | 0.00409 | 0.00402 | 0.00395 | 0.00387 | 0.00379 | 0.00371 | 0.00364 | 0.00358 | 0.00351 | 0.00343 | 0.00335 | 0.00326 | 0.00315 | 0.00304 | 0.00292 | 0.00281 | 0.0027 | 0.00259 | 0.0025 | 0.00241 | 0.00234 | 0.00228 | 0.00223 | 0.00219 | 0.00214 | 0.0021 | 0.00207 | 0.00204 | 0.00202 | 0.00199 | 0.00197 | 0.00196 | 0.00196 | 0.00197 | 0.00197 | 0.00197 | 0.00196 | 0.00195 | 0.00195 | 0.00194 | 0.00193 | 0.00191 | 0.00189 | 0.00188 | 0.00186 | 0.00184 | 0.00182 | 0.0018 | 0.00178 | 0.00177 | 0.00176 | 0.00175 | 0.00174 | 0.00172 | 0.0017 | 0.00168 | 0.00167 | 0.00167 | 0.00168 | 0.00169 | 0.00172 | 0.00175 | 0.00179 | 0.00183 | 0.00187 | 0.0019 | 0.00192 | 0.00194 | 0.00195 | 0.00196 | 0.00196 | 0.00196 | 0.00194 | 0.00193 | 0.00192 | 0.00191 | 0.00192 | 0.00193 | 0.00195 | 0.00197 | 0.00199 | 0.00201 | 0.00201 | 0.00201 | 0.002 | 0.00199 | 0.00199 | 0.00199 | 0.00201 | 0.00203 | 0.00205 | 0.00207 | 0.00208 | 0.00208 | 0.00207 | 0.00205 | 0.00203 | 0.00202 | 0.002 | 0.00199 | 0.00198 | 0.00197 | 0.00197 | 0.00196 | 0.00196 | 0.00197 | 0.00197 | 0.00198 | 0.00198 | 0.00198 | 0.00197 | 0.00196 | 0.00194 | 0.00193 | 0.00192 | 0.00192 | 0.00191 | 0.0019 | 0.00189 | 0.00189 | 0.00188 | 0.00187 | 0.00186 | 0.00186 | 0.00187 | 0.00188 | 0.00189 | 0.0019 | 0.0019 | 0.0019 | 0.00189 | 0.00189 | 0.00188 | 0.00188 | 0.00189 | 0.0019 | 0.0019 | 0.0019 | 0.00189 | 0.00188 | 0.00186 | 0.00185 | 0.00184 | 0.00184 | 0.00185 | 0.00187 | 0.00189 | 0.00191 | 0.00193 | 0.00195 | 0.00197 | 0.00198 | 0.00199 | 0.002 | 0.00201 | 0.00203 | 0.00203 | 0.00203 | 0.00202 | 0.00202 | 0.00202 | 0.00202 | 0.00202 | 0.00202 | 0.00202 | 0.00201 | 0.002 | 0.00199 | 0.00199 | 0.002 | 0.00201 | 0.00202 | 0.00203 | 0.00205 | 0.00207 | 0.00209 | 0.00211 | 0.00211 | 0.00211 | 0.0021 | 0.00209 | 0.00209 | 0.00209 | 0.00209 | 0.0021 | 0.00211 | 0.00213 | 0.00215 | 0.00218 | 0.00219 | 0.0022 | 0.00221 | 0.00223 | 0.00227 | 0.00231 | 0.00234 | 0.00235 | 0.00237 | 0.00239 | 0.00241 | 0.00242 | 0.00242 | 0.00241 | 0.0024 | 0.0024 | 0.00241 | 0.00241 | 0.00241 | 0.00242 | 0.00244 | 0.00247 | 0.00251 | 0.00253 | 0.00254 | 0.00254 | 0.00254 | 0.00255 | 0.00257 | 0.0026 | 0.00264 | 0.00267 | 0.0027 | 0.00272 | 0.00273 | 0.00273 | 0.00272 | 0.0027 | 0.00267 | 0.00264 | 0.0026 | 0.00256 | 0.00253 | 0.00252 | 0.00252 | 0.00252 | 0.00253 | 0.00253 | 0.00252 | 0.00251 | 0.00249 | 0.00246 | 0.00242 | 0.00237 | 0.00232 | 0.00229 | 0.00227 | 0.00228 | 0.0023 | 0.00234 | 0.00239 | 0.00245 | 0.00249 | 0.00251 | 0.00252 | 0.00251 | 0.00252 | 0.00253 | 0.00256 | 0.0026 | 0.00264 | 0.00269 | 0.00273 | 0.00277 | 0.0028 | 0.00283 | 0.00285 | 0.00288 | 0.00291 | 0.00294 | 0.00294 | 0.00288 | 0.00274 | 0.00257 | 0.00251 | 0.00272 | 0.00321 | 0.0039 | 0.00462 | 0.00523 | 0.00565 | 0.00583 | 0.00575 | 0.00541 | 0.00488 | 0.00429 | 0.00386 | 0.0037 | 0.00378 | 0.00397 | 0.00414 | 0.00423 | 0.00427 | 0.00425 | 0.00419 | 0.00411 | 0.00401 | 0.00391 | 0.00383 | 0.00377 | 0.00374 | 0.00371 | 0.00369 | 0.00367 | 0.00363 | 0.00359 | 0.00355 | 0.00353 | 0.00351 | 0.00351 | 0.00352 | 0.00354 | 0.00356 | 0.00359 | 0.00362 | 0.00365 | 0.00368 | 0.0037 | 0.00373 | 0.00377 | 0.00383 | 0.00391 | 0.004 | 0.00409 | 0.00416 | 0.00424 | 0.0043 | 0.00436 | 0.0044 | 0.00441 | 0.00441 | 0.0044 | 0.0044 | 0.00441 | 0.00442 | 0.00441 | 0.0044 | 0.00438 | 0.00437 | 0.00439 | 0.00443 | 0.00449 | 0.00456 | 0.00463 | 0.00469 | 0.00467 | 0.00456 | 0.00438 | 0.00419 | 0.00404 | 0.00398 | 0.00401 | 0.0041 | 0.00425 | 0.00443 | 0.00463 | 0.00479 | 0.00488 | 0.0049 | 0.0049 | 0.00493 | 0.005 | 0.00508 | 0.00517 | 0.00524 | 0.0053 | 0.00536 | 0.0054 | 0.00543 | 0.00542 | 0.00536 | 0.00527 | 0.00518 | 0.00509 | 0.00501 | 0.00496 | 0.00495 | 0.00499 | 0.00509 | 0.00521 | 0.00532 | 0.00535 | 0.00529 | 0.00518 | 0.00507 | 0.00498 | 0.00493 | 0.00493 | 0.00499 | 0.00512 | 0.00527 | 0.0054 | 0.00546 | 0.00543 | 0.00536 | 0.00526 | 0.00516 | 0.00505 | 0.00495 | 0.00489 | 0.0049 | 0.00497 | 0.00508 | 0.00516 | 0.0052 | 0.00521 | 0.00523 | 0.00526 | 0.00528 | 0.00529 | 0.0053 | 0.00533 | 0.00539 | 0.00546 | 0.00549 | 0.00546 | 0.00538 | 0.00528 | 0.00521 | 0.00518 | 0.00519 | 0.00525 | 0.00532 | 0.00541 | 0.00548 | 0.00555 | 0.0056 | 0.00566 | 0.00571 | 0.00576 | 0.00581 | 0.00586 | 0.00591 | 0.00594 | 0.00596 | 0.00598 | 0.00599 | 0.00601 | 0.00602 | 0.00601 | 0.00594 | 0.00584 | 0.00572 | 0.00559 | 0.00547 | 0.00537 | 0.00531 | 0.00531 | 0.00537 | 0.00548 | 0.00559 | 0.00569 | 0.00575 | 0.0058 | 0.00585 | 0.00589 | 0.00591 | 0.00589 | 0.00585 | 0.0058 | 0.00576 | 0.00573 | 0.00571 | 0.00568 | 0.00565 | 0.00564 | 0.00566 | 0.00569 | 0.00573 | 0.00575 | 0.00576 | 0.00578 | 0.00578 | 0.00573 | 0.00563 | 0.0055 | 0.00538 | 0.00532 | 0.00532 | 0.00539 | 0.00551 | 0.00565 | 0.00577 | 0.00582 | 0.00575 | 0.00555 | 0.00525 | 0.00492 | 0.00464 | 0.00447 | 0.00443 | 0.00453 | 0.00476 | 0.00506 | 0.00536 | 0.00557 | 0.00569 | 0.00571 | 0.00567 | 0.0056 | 0.00552 | 0.00546 | 0.00545 | 0.00549 | 0.00558 | 0.00568 | 0.0057 | 0.00561 | 0.00544 | 0.00525 | 0.0051 | 0.00501 | 0.00498 | 0.00501 | 0.0051 | 0.00523 | 0.00537 | 0.00548 | 0.00552 | 0.00548 | 0.00538 | 0.00523 | 0.00504 | 0.00483 | 0.00466 | 0.00456 | 0.00454 | 0.0046 | 0.00471 | 0.00486 | 0.00502 | 0.00519 | 0.00534 | 0.00545 | 0.0055 | 0.00553 | 0.00556 | 0.0056 | 0.00563 | 0.00565 | 0.00564 | 0.00557 | 0.00547 | 0.00536 | 0.00528 | 0.00525 | 0.00526 | 0.00529 | 0.00528 | 0.0052 | 0.00507 | 0.00494 | 0.00483 | 0.00472 | 0.00457 | 0.00437 | 0.00418 | 0.00407 | 0.00407 | 0.00415 | 0.00429 | 0.00445 | 0.00466 | 0.0049 | 0.00512 | 0.00528 | 0.00534 | 0.0053 | 0.00516 | 0.00492 | 0.00462 | 0.00435 | 0.00418 | 0.00414 | 0.0042 | 0.00431 | 0.00441 | 0.00451 | 0.00461 | 0.0047 | 0.00473 | 0.00468 | 0.00456 | 0.00442 | 0.00427 | 0.00412 | 0.00394 | 0.00376 | 0.00357 | 0.00342 | 0.00339 | 0.00352 | 0.0038 | 0.00419 | 0.0046 | 0.005 | 0.00535 | 0.00564 | 0.00588 | 0.00601 | 0.00601 | 0.00589 | 0.00572 | 0.00556 | 0.00543 | 0.00534 | 0.00531 | 0.00534 | 0.00545 | 0.00561 | 0.00579 | 0.00592 | 0.00598 | 0.00592 | 0.00574 | 0.00545 | 0.00508 | 0.00467 | 0.00426 | 0.00393 | 0.00375 | 0.00377 | 0.00389 | 0.00394 | 0.00377 | 0.00333 | 0.00273 | 0.0021 | 0.00159 | 0.00129 | 0.00125 | 0.00153 | 0.00211 | 0.00287 | 0.00359 | 0.0041 | 0.00431 | 0.00429 | 0.00416 | 0.00402 | 0.00391 | 0.00383 | 0.00382 | 0.00387 | 0.00399 | 0.00416 | 0.00432 | 0.00444 | 0.00446 | 0.00435 | 0.00435 | 0.00435 | 0.00435 | 0.00435 | 0.00435 | 0.00435
SS0 | 0.00031 | 0.00031 | 0.00031 | 0.00031 | 0.00031 | 0.00031 | 0.00031 | 0.00031 | 0.00029 | 0.00026 | 0.00023 | 0.0002 | 0.0002 | 0.00021 | 0.00024 | 0.00032 | 0.00042 | 0.00053 | 0.00061 | 0.00066 | 0.00066 | 0.00065 | 0.00062 | 0.00059 | 0.00057 | 0.00056 | 0.00055 | 0.00052 | 0.00048 | 0.00042 | 0.00035 | 0.00028 | 0.00023 | 0.0002 | 0.00019 | 0.00022 | 0.00027 | 0.00034 | 0.00039 | 0.00043 | 0.00046 | 0.00049 | 0.00053 | 0.00057 | 0.0006 | 0.00063 | 0.00064 | 0.00061 | 0.00055 | 0.00047 | 0.00039 | 0.00033 | 0.0003 | 0.0003 | 0.00032 | 0.00036 | 0.0004 | 0.00046 | 0.00051 | 0.00057 | 0.00064 | 0.0007 | 0.00077 | 0.00081 | 0.00081 | 0.00076 | 0.00065 | 0.0005 | 0.00035 | 0.00022 | 0.00015 | 0.00013 | 0.00015 | 0.00019 | 0.00022 | 0.00023 | 0.00022 | 0.0002 | 0.00019 | 0.00022 | 0.00028 | 0.00039 | 0.00054 | 0.00072 | 0.00089 | 0.00103 | 0.00112 | 0.00114 | 0.00109 | 0.00097 | 0.0008 | 0.0006 | 0.00041 | 0.00027 | 0.00021 | 0.00025 | 0.00039 | 0.00057 | 0.00075 | 0.00087 | 0.0009 | 0.00083 | 0.00072 | 0.00059 | 0.0005 | 0.00048 | 0.00052 | 0.00062 | 0.00076 | 0.00088 | 0.00095 | 0.00096 | 0.0009 | 0.00083 | 0.00077 | 0.00076 | 0.00079 | 0.00087 | 0.00099 | 0.00113 | 0.00127 | 0.0014 | 0.00149 | 0.00154 | 0.00155 | 0.00152 | 0.00146 | 0.00136 | 0.00125 | 0.00114 | 0.00102 | 0.00093 | 0.00086 | 0.00082 | 0.0008 | 0.00079 | 0.00077 | 0.00075 | 0.00075 | 0.00076 | 0.00081 | 0.00089 | 0.00099 | 0.00111 | 0.00124 | 0.00136 | 0.00147 | 0.00153 | 0.00155 | 0.00156 | 0.00158 | 0.00163 | 0.00172 | 0.00182 | 0.0019 | 0.00194 | 0.00192 | 0.00185 | 0.00175 | 0.00162 | 0.00151 | 0.00141 | 0.00136 | 0.00136 | 0.0014 | 0.00146 | 0.00154 | 0.00161 | 0.0017 | 0.0018 | 0.0019 | 0.002 | 0.00208 | 0.00213 | 0.00215 | 0.00214 | 0.0021 | 0.00204 | 0.00198 | 0.00195 | 0.00196 | 0.00201 | 0.0021 | 0.00219 | 0.00229 | 0.00238 | 0.00246 | 0.00249 | 0.00248 | 0.00242 | 0.00233 | 0.00224 | 0.00217 | 0.00214 | 0.00216 | 0.00227 | 0.00247 | 0.00278 | 0.00318 | 0.00361 | 0.00401 | 0.0043 | 0.00443 | 0.00438 | 0.00416 | 0.0038 | 0.00337 | 0.00295 | 0.0026 | 0.00238 | 0.00228 | 0.00228 | 0.00235 | 0.00245 | 0.00255 | 0.00263 | 0.00269 | 0.00274 | 0.0028 | 0.0029 | 0.00304 | 0.00322 | 0.00343 | 0.00364 | 0.00382 | 0.00395 | 0.00402 | 0.00401 | 0.00395 | 0.00384 | 0.0037 | 0.00356 | 0.00342 | 0.00328 | 0.00316 | 0.00305 | 0.00296 | 0.00288 | 0.0028 | 0.00274 | 0.00272 | 0.00275 | 0.00285 | 0.00303 | 0.00327 | 0.00354 | 0.00378 | 0.00395 | 0.00406 | 0.00411 | 0.00411 | 0.00409 | 0.00405 | 0.00399 | 0.00392 | 0.00384 | 0.00374 | 0.00358 | 0.00336 | 0.00311 | 0.00289 | 0.00275 | 0.00274 | 0.00285 | 0.00305 | 0.00327 | 0.00348 | 0.00365 | 0.00378 | 0.00389 | 0.00401 | 0.00413 | 0.00427 | 0.00438 | 0.00444 | 0.00442 | 0.00432 | 0.00413 | 0.00387 | 0.00358 | 0.0033 | 0.00307 | 0.00291 | 0.00282 | 0.00275 | 0.00268 | 0.00259 | 0.00249 | 0.00238 | 0.0023 | 0.00225 | 0.00223 | 0.00222 | 0.00221 | 0.0022 | 0.00219 | 0.00218 | 0.00216 | 0.00215 | 0.00216 | 0.00219 | 0.00225 | 0.00235 | 0.00245 | 0.00255 | 0.00262 | 0.00264 | 0.00262 | 0.00256 | 0.00247 | 0.00236 | 0.00227 | 0.00221 | 0.00221 | 0.00227 | 0.00239 | 0.00253 | 0.00268 | 0.00281 | 0.0029 | 0.00296 | 0.00298 | 0.00296 | 0.00289 | 0.0028 | 0.00271 | 0.00265 | 0.00262 | 0.00265 | 0.00272 | 0.00281 | 0.0029 | 0.00298 | 0.00303 | 0.00306 | 0.00306 | 0.00306 | 0.00306 | 0.0031 | 0.00319 | 0.00335 | 0.00358 | 0.00387 | 0.00422 | 0.00458 | 0.00492 | 0.00519 | 0.00536 | 0.00544 | 0.00546 | 0.00542 | 0.00532 | 0.00514 | 0.00489 | 0.0046 | 0.00431 | 0.004 | 0.00369 | 0.00339 | 0.00315 | 0.00302 | 0.00301 | 0.00307 | 0.00311 | 0.00308 | 0.00296 | 0.0028 | 0.00268 | 0.00263 | 0.00266 | 0.00278 | 0.00295 | 0.00314 | 0.00329 | 0.00335 | 0.00325 | 0.00299 | 0.00262 | 0.0022 | 0.00182 | 0.00154 | 0.00135 | 0.00128 | 0.0013 | 0.0014 | 0.00157 | 0.00178 | 0.00198 | 0.00217 | 0.00231 | 0.00242 | 0.00249 | 0.00254 | 0.00258 | 0.00263 | 0.00271 | 0.00282 | 0.00296 | 0.00313 | 0.00332 | 0.00352 | 0.00369 | 0.00382 | 0.00386 | 0.00383 | 0.00373 | 0.0036 | 0.00345 | 0.00333 | 0.00326 | 0.00326 | 0.00333 | 0.00344 | 0.00356 | 0.00366 | 0.00372 | 0.00375 | 0.00375 | 0.00374 | 0.00373 | 0.00375 | 0.00381 | 0.00392 | 0.00408 | 0.00429 | 0.00453 | 0.00482 | 0.00515 | 0.00552 | 0.00591 | 0.00629 | 0.00659 | 0.00678 | 0.00686 | 0.00681 | 0.00667 | 0.00647 | 0.00624 | 0.00601 | 0.00582 | 0.00568 | 0.0056 | 0.00556 | 0.00554 | 0.00558 | 0.00568 | 0.00591 | 0.00625 | 0.00667 | 0.0071 | 0.00746 | 0.00771 | 0.00784 | 0.00785 | 0.00775 | 0.00759 | 0.00739 | 0.00722 | 0.00709 | 0.00701 | 0.00694 | 0.00684 | 0.0067 | 0.00653 | 0.00638 | 0.00625 | 0.00617 | 0.00613 | 0.00612 | 0.00613 | 0.00615 | 0.00618 | 0.00621 | 0.00625 | 0.00629 | 0.00629 | 0.00626 | 0.0062 | 0.00611 | 0.00602 | 0.00593 | 0.00588 | 0.00586 | 0.00588 | 0.00592 | 0.00596 | 0.00597 | 0.00591 | 0.00577 | 0.00555 | 0.00528 | 0.00502 | 0.00478 | 0.00459 | 0.00444 | 0.00432 | 0.00424 | 0.00418 | 0.00414 | 0.00412 | 0.0041 | 0.00409 | 0.0041 | 0.00413 | 0.00416 | 0.00417 | 0.00415 | 0.0041 | 0.00402 | 0.00395 | 0.0039 | 0.00388 | 0.00387 | 0.00385 | 0.00381 | 0.00374 | 0.00363 | 0.00351 | 0.00338 | 0.00327 | 0.00321 | 0.00321 | 0.00329 | 0.0034 | 0.00353 | 0.00364 | 0.00372 | 0.00375 | 0.00373 | 0.00367 | 0.0036 | 0.00352 | 0.00344 | 0.00338 | 0.00333 | 0.00331 | 0.00331 | 0.00334 | 0.00339 | 0.00345 | 0.00349 | 0.0035 | 0.00347 | 0.00339 | 0.00329 | 0.00317 | 0.00306 | 0.00299 | 0.00296 | 0.00298 | 0.00306 | 0.00316 | 0.00326 | 0.00335 | 0.0034 | 0.00342 | 0.00341 | 0.00339 | 0.00335 | 0.00328 | 0.00318 | 0.00305 | 0.00291 | 0.00279 | 0.0027 | 0.00269 | 0.00274 | 0.00286 | 0.00301 | 0.00311 | 0.00312 | 0.00301 | 0.00279 | 0.00252 | 0.00226 | 0.00208 | 0.00202 | 0.00211 | 0.00232 | 0.00261 | 0.00291 | 0.00316 | 0.00332 | 0.0034 | 0.0034 | 0.00337 | 0.00334 | 0.00332 | 0.00334 | 0.00339 | 0.00346 | 0.00355 | 0.00362 | 0.00369 | 0.00375 | 0.00379 | 0.00378 | 0.00369 | 0.0035 | 0.00318 | 0.00275 | 0.00226 | 0.0018 | 0.00145 | 0.00127 | 0.00129 | 0.00151 | 0.00186 | 0.00229 | 0.0027 | 0.00303 | 0.00326 | 0.00339 | 0.00346 | 0.00352 | 0.0036 | 0.00371 | 0.00382 | 0.0039 | 0.00393 | 0.0039 | 0.00383 | 0.00375 | 0.00369 | 0.00368 | 0.00372 | 0.00378 | 0.00381 | 0.00378 | 0.00364 | 0.00342 | 0.00315 | 0.00289 | 0.0027 | 0.00263 | 0.00271 | 0.00291 | 0.00322 | 0.00357 | 0.0039 | 0.00415 | 0.00427 | 0.00427 | 0.00418 | 0.00405 | 0.00393 | 0.00385 | 0.00383 | 0.00387 | 0.00396 | 0.00408 | 0.0042 | 0.00429 | 0.00432 | 0.0043 | 0.00422 | 0.00414 | 0.00405 | 0.00395 | 0.00384 | 0.00369 | 0.00353 | 0.0034 | 0.00334 | 0.00335 | 0.00344 | 0.0036 | 0.00381 | 0.00405 | 0.00428 | 0.00446 | 0.00458 | 0.00465 | 0.00468 | 0.0047 | 0.00474 | 0.00479 | 0.00482 | 0.00483 | 0.00478 | 0.00468 | 0.00456 | 0.00446 | 0.00441 | 0.00441 | 0.00446 | 0.00456 | 0.00467 | 0.00475 | 0.00475 | 0.00466 | 0.00449 | 0.0043 | 0.00413 | 0.00405 | 0.00407 | 0.00418 | 0.00436 | 0.00457 | 0.00477 | 0.00493 | 0.00501 | 0.00505 | 0.00507 | 0.00508 | 0.00509 | 0.00512 | 0.00516 | 0.00519 | 0.0052 | 0.00519 | 0.00515 | 0.00511 | 0.00508 | 0.00507 | 0.00509 | 0.00511 | 0.00513 | 0.00514 | 0.00514 | 0.00511 | 0.00506 | 0.00502 | 0.005 | 0.00502 | 0.00507 | 0.00516 | 0.00526 | 0.00536 | 0.00544 | 0.00551 | 0.00555 | 0.00557 | 0.00557 | 0.00556 | 0.00556 | 0.00557 | 0.00559 | 0.00559 | 0.00558 | 0.00555 | 0.00552 | 0.0055 | 0.00549 | 0.00548 | 0.00548 | 0.00547 | 0.00547 | 0.00546 | 0.00546 | 0.00544 | 0.00541 | 0.00539 | 0.00539 | 0.0054 | 0.00543 | 0.00548 | 0.00553 | 0.00557 | 0.00561 | 0.00564 | 0.00567 | 0.00568 | 0.00569 | 0.0057 | 0.00569 | 0.00568 | 0.00564 | 0.00559 | 0.00554 | 0.00548 | 0.00544 | 0.00541 | 0.00539 | 0.0054 | 0.00542 | 0.00547 | 0.00554 | 0.0056 | 0.00566 | 0.00572 | 0.00577 | 0.00581 | 0.00584 | 0.00586 | 0.00586 | 0.00585 | 0.00583 | 0.00581 | 0.0058 | 0.00579 | 0.00579 | 0.00579 | 0.00579 | 0.00578 | 0.00576 | 0.00575 | 0.00574 | 0.00574 | 0.00574 | 0.00575 | 0.00575 | 0.00576 | 0.00575 | 0.00574 | 0.0057 | 0.00567 | 0.00564 | 0.00563 | 0.00564 | 0.00567 | 0.00571 | 0.00575 | 0.00579 | 0.0058 | 0.00581 | 0.0058 | 0.00578 | 0.00576 | 0.00575 | 0.00574 | 0.00574 | 0.00575 | 0.00577 | 0.00578 | 0.00578 | 0.00578 | 0.00576 | 0.00574 | 0.00573 | 0.00572 | 0.00573 | 0.00573 | 0.00574 | 0.00575 | 0.00576 | 0.00577 | 0.00578 | 0.00578 | 0.00576 | 0.00575 | 0.00573 | 0.00571 | 0.0057 | 0.00568 | 0.00567 | 0.00566 | 0.00565 | 0.00565 | 0.00565 | 0.00565 | 0.00566 | 0.00568 | 0.00571 | 0.00574 | 0.00576 | 0.00577 | 0.00577 | 0.00575 | 0.00574 | 0.00571 | 0.00568 | 0.00565 | 0.00562 | 0.00561 | 0.0056 | 0.0056 | 0.00559 | 0.00559 | 0.00558 | 0.00558 | 0.00557 | 0.00557 | 0.00557 | 0.00556 | 0.00555 | 0.00554 | 0.00553 | 0.00552 | 0.00551 | 0.00551 | 0.00551 | 0.00553 | 0.00554 | 0.00556 | 0.00558 | 0.00557 | 0.00556 | 0.00553 | 0.00549 | 0.00546 | 0.00544 | 0.00542 | 0.00542 | 0.00543 | 0.00544 | 0.00545 | 0.00545 | 0.00545 | 0.00544 | 0.00544 | 0.00544 | 0.00544 | 0.00544 | 0.00544 | 0.00543 | 0.00541 | 0.00539 | 0.00537 | 0.00534 | 0.00533 | 0.00531 | 0.0053 | 0.00529 | 0.00529 | 0.00529 | 0.00528 | 0.00527 | 0.00525 | 0.00523 | 0.00521 | 0.00519 | 0.00517 | 0.00516 | 0.00516 | 0.00516 | 0.00517 | 0.00517 | 0.00516 | 0.00515 | 0.00514 | 0.00513 | 0.00513 | 0.00513 | 0.00513 | 0.00513 | 0.00514 | 0.00514 | 0.00513 | 0.00512 | 0.00511 | 0.00509 | 0.00508 | 0.00506 | 0.00505 | 0.00505 | 0.00506 | 0.00507 | 0.00508 | 0.0051 | 0.00511 | 0.00511 | 0.00511 | 0.0051 | 0.00509 | 0.00509 | 0.00509 | 0.00508 | 0.00506 | 0.00504 | 0.00501 | 0.00498 | 0.00496 | 0.00493 | 0.00492 | 0.00493 | 0.00495 | 0.00497 | 0.005 | 0.00502 | 0.00502 | 0.00502 | 0.005 | 0.00498 | 0.00496 | 0.00495 | 0.00493 | 0.00492 | 0.0049 | 0.00489 | 0.00488 | 0.00488 | 0.00489 | 0.00491 | 0.00493 | 0.00495 | 0.00497 | 0.00499 | 0.00501 | 0.00501 | 0.00501 | 0.005 | 0.00499 | 0.00498 | 0.00496 | 0.00494 | 0.0049 | 0.00486 | 0.00483 | 0.00481 | 0.00481 | 0.00482 | 0.00484 | 0.00486 | 0.00488 | 0.00489 | 0.00491 | 0.00491 | 0.00491 | 0.0049 | 0.00491 | 0.00492 | 0.00494 | 0.00495 | 0.00495 | 0.00494 | 0.00492 | 0.0049 | 0.00488 | 0.00486 | 0.00485 | 0.00484 | 0.00485 | 0.00486 | 0.00487 | 0.00488 | 0.00488 | 0.00488 | 0.00487 | 0.00484 | 0.00482 | 0.0048 | 0.00478 | 0.00478 | 0.00479 | 0.0048 | 0.00483 | 0.00487 | 0.00491 | 0.00494 | 0.00495 | 0.00494 | 0.00493 | 0.00491 | 0.0049 | 0.00488 | 0.00486 | 0.00484 | 0.00483 | 0.00484 | 0.00486 | 0.00488 | 0.00489 | 0.00491 | 0.00492 | 0.00493 | 0.00492 | 0.00491 | 0.00489 | 0.00486 | 0.00485 | 0.00485 | 0.00485 | 0.00487 | 0.00488 | 0.0049 | 0.0049 | 0.00491 | 0.00491 | 0.0049 | 0.00489 | 0.00488 | 0.00487 | 0.00487 | 0.00487 | 0.00487 | 0.00486 | 0.00484 | 0.00482 | 0.0048 | 0.00478 | 0.00477 | 0.00476 | 0.00477 | 0.00478 | 0.00481 | 0.00484 | 0.00486 | 0.00488 | 0.00489 | 0.00489 | 0.00489 | 0.00489 | 0.00489 | 0.0049 | 0.0049 | 0.0049 | 0.0049 | 0.00489 | 0.00488 | 0.00487 | 0.00485 | 0.00483 | 0.0048 | 0.00478 | 0.00476 | 0.00474 | 0.00472 | 0.00471 | 0.00471 | 0.00472 | 0.00474 | 0.00476 | 0.00477 | 0.00477 | 0.00477 | 0.00476 | 0.00475 | 0.00475 | 0.00476 | 0.00476 | 0.00475 | 0.00473 | 0.0047 | 0.00466 | 0.00462 | 0.00459 | 0.00456 | 0.00454 | 0.00453 | 0.00453 | 0.00452 | 0.00452 | 0.00452 | 0.00452 | 0.00453 | 0.00454 | 0.00455 | 0.00456 | 0.00455 | 0.00454 | 0.00452 | 0.00452 | 0.00453 | 0.00456 | 0.0046 | 0.00463 | 0.00466 | 0.00467 | 0.00467 | 0.00465 | 0.00461 | 0.00457 | 0.00453 | 0.00451 | 0.0045 | 0.00451 | 0.00451 | 0.00452 | 0.00452 | 0.00451 | 0.0045 | 0.00448 | 0.00446 | 0.00443 | 0.0044 | 0.00438 | 0.00436 | 0.00435 | 0.00434 | 0.00434 | 0.00434 | 0.00436 | 0.00438 | 0.0044 | 0.00441 | 0.00442 | 0.00443 | 0.00443 | 0.00443 | 0.00443 | 0.00443 | 0.00442 | 0.00442 | 0.00442 | 0.00441 | 0.0044 | 0.00438 | 0.00436 | 0.00434 | 0.00432 | 0.00432 | 0.00431 | 0.00432 | 0.00432 | 0.00433 | 0.00433 | 0.00434 | 0.00435 | 0.00436 | 0.00436 | 0.00435 | 0.00434 | 0.00432 | 0.0043 | 0.0043 | 0.00431 | 0.00433 | 0.00435 | 0.00436 | 0.00436 | 0.00436 | 0.00435 | 0.00434 | 0.00432 | 0.00431 | 0.00431 | 0.00433 | 0.00435 | 0.00437 | 0.00438 | 0.00439 | 0.00439 | 0.00439 | 0.0044 | 0.0044 | 0.00441 | 0.00441 | 0.00441 | 0.00441 | 0.00442 | 0.00443 | 0.00445 | 0.00446 | 0.00447 | 0.00447 | 0.00445 | 0.00443 | 0.0044 | 0.00436 | 0.00431 | 0.00428 | 0.00425 | 0.00423 | 0.00423 | 0.00423 | 0.00424 | 0.00425 | 0.00426 | 0.00428 | 0.00431 | 0.00434 | 0.00437 | 0.0044 | 0.00441 | 0.00441 | 0.0044 | 0.00438 | 0.00435 | 0.00433 | 0.00432 | 0.00431 | 0.0043 | 0.0043 | 0.00429 | 0.00429 | 0.00428 | 0.00427 | 0.00427 | 0.00427 | 0.00427 | 0.00427 | 0.00426 | 0.00424 | 0.00421 | 0.00419 | 0.00416 | 0.00415 | 0.00415 | 0.00416 | 0.00418 | 0.00422 | 0.00426 | 0.0043 | 0.00433 | 0.00435 | 0.00435 | 0.00435 | 0.00433 | 0.0043 | 0.00427 | 0.00424 | 0.00422 | 0.00422 | 0.00422 | 0.00423 | 0.00425 | 0.00426 | 0.00428 | 0.00429 | 0.0043 | 0.0043 | 0.00431 | 0.00431 | 0.00431 | 0.00431 | 0.00431 | 0.00431 | 0.00431 | 0.0043 | 0.00429 | 0.00428 | 0.00427 | 0.00427 | 0.00428 | 0.00429 | 0.00431 | 0.00433 | 0.00435 | 0.00436 | 0.00437 | 0.00438 | 0.00439 | 0.0044 | 0.00442 | 0.00444 | 0.00446 | 0.00448 | 0.00451 | 0.00454 | 0.00456 | 0.00458 | 0.00461 | 0.00463 | 0.00466 | 0.0047 | 0.00474 | 0.00478 | 0.00483 | 0.00489 | 0.00495 | 0.00502 | 0.00508 | 0.00515 | 0.00522 | 0.0053 | 0.00539 | 0.00549 | 0.00559 | 0.00569 | 0.0058 | 0.0059 | 0.00601 | 0.00611 | 0.00621 | 0.00631 | 0.00643 | 0.00655 | 0.00668 | 0.00681 | 0.00695 | 0.00708 | 0.00722 | 0.00736 | 0.00752 | 0.00768 | 0.00785 | 0.00803 | 0.00821 | 0.00839 | 0.00857 | 0.00875 | 0.00893 | 0.00911 | 0.00929 | 0.00948 | 0.00969 | 0.00991 | 0.01015 | 0.01039 | 0.01064 | 0.01088 | 0.01114 | 0.01138 | 0.01163 | 0.01187 | 0.0121 | 0.01234 | 0.01258 | 0.01283 | 0.01309 | 0.01336 | 0.01363 | 0.01388 | 0.01413 | 0.01437 | 0.0146 | 0.01483 | 0.01505 | 0.01525 | 0.01544 | 0.01562 | 0.01575 | 0.01584 | 0.01588 | 0.01596 | 0.01615 | 0.0165 | 0.01698 | 0.01752 | 0.01806 | 0.01855 | 0.01895 | 0.01921 | 0.0193 | 0.01918 | 0.01893 | 0.01863 | 0.0184 | 0.01824 | 0.01814 | 0.01807 | 0.01803 | 0.01803 | 0.01806 | 0.01811 | 0.01815 | 0.01818 | 0.01819 | 0.01822 | 0.01826 | 0.01833 | 0.01841 | 0.0185 | 0.01857 | 0.01864 | 0.01868 | 0.01868 | 0.01865 | 0.01857 | 0.01844 | 0.01827 | 0.01807 | 0.01786 | 0.01763 | 0.01739 | 0.01717 | 0.01697 | 0.01681 | 0.01669 | 0.01659 | 0.0165 | 0.01641 | 0.01632 | 0.01622 | 0.01611 | 0.01597 | 0.01583 | 0.01568 | 0.01554 | 0.01541 | 0.0153 | 0.01518 | 0.01506 | 0.01493 | 0.01478 | 0.01462 | 0.01446 | 0.01432 | 0.01421 | 0.01412 | 0.01407 | 0.01405 | 0.01406 | 0.01408 | 0.01409 | 0.01409 | 0.01407 | 0.01403 | 0.01398 | 0.01393 | 0.01388 | 0.01384 | 0.01381 | 0.01378 | 0.01375 | 0.01374 | 0.01373 | 0.01373 | 0.01373 | 0.01374 | 0.01377 | 0.0138 | 0.01385 | 0.0139 | 0.01396 | 0.01402 | 0.01408 | 0.01415 | 0.01423 | 0.01431 | 0.0144 | 0.0145 | 0.01459 | 0.01467 | 0.01474 | 0.01479 | 0.01482 | 0.01482 | 0.01481 | 0.01479 | 0.01476 | 0.01474 | 0.01474 | 0.01477 | 0.01483 | 0.01493 | 0.01506 | 0.01518 | 0.0153 | 0.0154 | 0.01547 | 0.0155 | 0.01551 | 0.0155 | 0.01548 | 0.01548 | 0.01548 | 0.01552 | 0.01561 | 0.01579 | 0.01606 | 0.01637 | 0.01665 | 0.01684 | 0.0169 | 0.01683 | 0.01663 | 0.01633 | 0.01595 | 0.01556 | 0.01525 | 0.01507 | 0.015 | 0.01501 | 0.01502 | 0.01501 | 0.01497 | 0.0149 | 0.0148 | 0.0147 | 0.01461 | 0.01454 | 0.01451 | 0.0145 | 0.01452 | 0.01455 | 0.01456 | 0.01454 | 0.01448 | 0.01437 | 0.01423 | 0.01405 | 0.01386 | 0.01366 | 0.01345 | 0.01325 | 0.01306 | 0.01288 | 0.01272 | 0.01258 | 0.01245 | 0.01235 | 0.01227 | 0.01221 | 0.01215 | 0.01209 | 0.01203 | 0.01196 | 0.01189 | 0.01181 | 0.01171 | 0.0116 | 0.01147 | 0.01133 | 0.01117 | 0.01101 | 0.01084 | 0.01067 | 0.0105 | 0.01033 | 0.01017 | 0.01001 | 0.00987 | 0.00973 | 0.00959 | 0.00947 | 0.00936 | 0.00925 | 0.00914 | 0.00903 | 0.00892 | 0.0088 | 0.00869 | 0.00858 | 0.00848 | 0.00837 | 0.00828 | 0.00819 | 0.0081 | 0.00801 | 0.00792 | 0.00783 | 0.00774 | 0.00765 | 0.00756 | 0.00747 | 0.00738 | 0.0073 | 0.00722 | 0.00716 | 0.00709 | 0.00703 | 0.00697 | 0.00691 | 0.00686 | 0.00681 | 0.00676 | 0.00671 | 0.00667 | 0.00663 | 0.00658 | 0.00654 | 0.00649 | 0.00645 | 0.00641 | 0.00638 | 0.00635 | 0.00632 | 0.0063 | 0.00628 | 0.00627 | 0.00626 | 0.00625 | 0.00624 | 0.00622 | 0.0062 | 0.00617 | 0.00613 | 0.00609 | 0.00604 | 0.00601 | 0.00598 | 0.00595 | 0.00594 | 0.00594 | 0.00594 | 0.00595 | 0.00595 | 0.00595 | 0.00594 | 0.00593 | 0.00592 | 0.00591 | 0.0059 | 0.00588 | 0.00588 | 0.00587 | 0.00587 | 0.00587 | 0.00587 | 0.00586 | 0.00586 | 0.00585 | 0.00585 | 0.00584 | 0.00583 | 0.00582 | 0.00581 | 0.00581 | 0.00581 | 0.0058 | 0.0058 | 0.00579 | 0.00578 | 0.00576 | 0.00575 | 0.00574 | 0.00573 | 0.00571 | 0.0057 | 0.00568 | 0.00566 | 0.00565 | 0.00565 | 0.00565 | 0.00566 | 0.00566 | 0.00567 | 0.00567 | 0.00567 | 0.00567 | 0.00566 | 0.00565 | 0.00564 | 0.00563 | 0.00563 | 0.00563 | 0.00563 | 0.00562 | 0.00562 | 0.00561 | 0.0056 | 0.00559 | 0.00558 | 0.00556 | 0.00555 | 0.00553 | 0.00551 | 0.0055 | 0.00549 | 0.0055 | 0.00551 | 0.00553 | 0.00554 | 0.00555 | 0.00556 | 0.00557 | 0.00557 | 0.00557 | 0.00558 | 0.00558 | 0.00559 | 0.00558 | 0.00557 | 0.00556 | 0.00555 | 0.00554 | 0.00554 | 0.00554 | 0.00555 | 0.00556 | 0.00557 | 0.00557 | 0.00556 | 0.00555 | 0.00552 | 0.0055 | 0.00549 | 0.00548 | 0.00547 | 0.00546 | 0.00545 | 0.00545 | 0.00546 | 0.00546 | 0.00547 | 0.00547 | 0.00547 | 0.00547 | 0.00548 | 0.00549 | 0.00549 | 0.00549 | 0.00549 | 0.00548 | 0.00548 | 0.00547 | 0.00546 | 0.00545 | 0.00544 | 0.00543 | 0.00542 | 0.00542 | 0.00542 | 0.0054 | 0.00539 | 0.00538 | 0.00538 | 0.00538 | 0.00537 | 0.00537 | 0.00538 | 0.00539 | 0.00541 | 0.00542 | 0.00542 | 0.00542 | 0.00541 | 0.00541 | 0.0054 | 0.00539 | 0.00538 | 0.00536 | 0.00536 | 0.00535 | 0.00535 | 0.00535 | 0.00536 | 0.00536 | 0.00536 | 0.00536 | 0.00535 | 0.00534 | 0.00533 | 0.00532 | 0.00531 | 0.00531 | 0.00531 | 0.00532 | 0.00533 | 0.00534 | 0.00535 | 0.00534 | 0.00534 | 0.00534 | 0.00535 | 0.00534 | 0.00533 | 0.00532 | 0.00531 | 0.0053 | 0.00529 | 0.00528 | 0.00528 | 0.00528 | 0.00528 | 0.00529 | 0.00529 | 0.00529 | 0.00529 | 0.0053 | 0.00531 | 0.00533 | 0.00534 | 0.00535 | 0.00535 | 0.00535 | 0.00535 | 0.00534 | 0.00533 | 0.00532 | 0.00532 | 0.00532 | 0.00532 | 0.00532 | 0.00532 | 0.00531 | 0.00529 | 0.00529 | 0.00529 | 0.00531 | 0.00533 | 0.00535 | 0.00537 | 0.00538 | 0.00539 | 0.0054 | 0.0054 | 0.0054 | 0.0054 | 0.0054 | 0.0054 | 0.00541 | 0.00543 | 0.00543 | 0.00544 | 0.00545 | 0.00546 | 0.00547 | 0.00549 | 0.0055 | 0.00551 | 0.00553 | 0.00554 | 0.00555 | 0.00555 | 0.00555 | 0.00555 | 0.00555 | 0.00556 | 0.00557 | 0.00558 | 0.00559 | 0.00559 | 0.0056 | 0.00559 | 0.00559 | 0.00558 | 0.00557 | 0.00557 | 0.00557 | 0.00558 | 0.0056 | 0.00562 | 0.00564 | 0.00566 | 0.00568 | 0.00569 | 0.00569 | 0.00568 | 0.00567 | 0.00566 | 0.00564 | 0.00563 | 0.00563 | 0.00562 | 0.00562 | 0.00563 | 0.00564 | 0.00565 | 0.00565 | 0.00565 | 0.00566 | 0.00565 | 0.00564 | 0.00561 | 0.00559 | 0.00556 | 0.00555 | 0.00555 | 0.00556 | 0.00558 | 0.00561 | 0.00564 | 0.00567 | 0.00569 | 0.00569 | 0.00567 | 0.00566 | 0.00565 | 0.00563 | 0.00562 | 0.00562 | 0.00562 | 0.00563 | 0.00565 | 0.00567 | 0.00567 | 0.00567 | 0.00566 | 0.00565 | 0.00564 | 0.00562 | 0.00561 | 0.00559 | 0.00558 | 0.00557 | 0.00557 | 0.00557 | 0.00557 | 0.00558 | 0.00559 | 0.00561 | 0.00562 | 0.00564 | 0.00566 | 0.00567 | 0.00567 | 0.00567 | 0.00566 | 0.00566 | 0.00566 | 0.00565 | 0.00564 | 0.00563 | 0.00562 | 0.00562 | 0.00562 | 0.00563 | 0.00565 | 0.00566 | 0.00567 | 0.00567 | 0.00566 | 0.00566 | 0.00564 | 0.00563 | 0.00563 | 0.00563 | 0.00563 | 0.00565 | 0.00568 | 0.0057 | 0.00572 | 0.00572 | 0.00572 | 0.00572 | 0.00573 | 0.00573 | 0.00573 | 0.00572 | 0.00572 | 0.00571 | 0.00571 | 0.0057 | 0.00569 | 0.00568 | 0.00567 | 0.00568 | 0.00568 | 0.00568 | 0.00569 | 0.00569 | 0.00568 | 0.00567 | 0.00566 | 0.00566 | 0.00566 | 0.00566 | 0.00568 | 0.00569 | 0.00569 | 0.00569 | 0.00569 | 0.00567 | 0.00565 | 0.00562 | 0.0056 | 0.00559 | 0.00558 | 0.00559 | 0.0056 | 0.00562 | 0.00563 | 0.00565 | 0.00567 | 0.00568 | 0.00568 | 0.00568 | 0.00568 | 0.00568 | 0.00568 | 0.00569 | 0.0057 | 0.00571 | 0.00572 | 0.00573 | 0.00574 | 0.00574 | 0.00574 | 0.00573 | 0.00571 | 0.0057 | 0.00569 | 0.00568 | 0.00567 | 0.00566 | 0.00566 | 0.00566 | 0.00567 | 0.00568 | 0.0057 | 0.00573 | 0.00576 | 0.00578 | 0.0058 | 0.00581 | 0.00582 | 0.00582 | 0.00582 | 0.00582 | 0.00581 | 0.00579 | 0.00578 | 0.00577 | 0.00576 | 0.00575 | 0.00574 | 0.00574 | 0.00575 | 0.00575 | 0.00576 | 0.00575 | 0.00574 | 0.00573 | 0.00572 | 0.00571 | 0.00571 | 0.00572 | 0.00573 | 0.00574 | 0.00576 | 0.00578 | 0.00578 | 0.00578 | 0.00577 | 0.00576 | 0.00575 | 0.00574 | 0.00575 | 0.00576 | 0.00578 | 0.0058 | 0.00582 | 0.00583 | 0.00584 | 0.00585 | 0.00585 | 0.00583 | 0.00582 | 0.00581 | 0.00582 | 0.00584 | 0.00586 | 0.00587 | 0.00588 | 0.00589 | 0.00589 | 0.0059 | 0.00589 | 0.00588 | 0.00587 | 0.00587 | 0.00587 | 0.00588 | 0.00589 | 0.00589 | 0.00588 | 0.00588 | 0.00587 | 0.00585 | 0.00584 | 0.00583 | 0.00583 | 0.00584 | 0.00586 | 0.00587 | 0.00588 | 0.00589 | 0.0059 | 0.00592 | 0.00592 | 0.00593 | 0.00592 | 0.00593 | 0.00594 | 0.00596 | 0.00597 | 0.00596 | 0.00595 | 0.00595 | 0.00595 | 0.00596 | 0.00597 | 0.00597 | 0.00597 | 0.00596 | 0.00596 | 0.00596 | 0.00595 | 0.00595 | 0.00595 | 0.00594 | 0.00594 | 0.00594 | 0.00595 | 0.00596 | 0.00598 | 0.00599 | 0.006 | 0.00603 | 0.00605 | 0.00608 | 0.00609 | 0.00609 | 0.00609 | 0.00609 | 0.0061 | 0.0061 | 0.0061 | 0.00609 | 0.00608 | 0.00608 | 0.00607 | 0.00605 | 0.00604 | 0.00603 | 0.00603 | 0.00605 | 0.00608 | 0.0061 | 0.00612 | 0.00613 | 0.00614 | 0.00613 | 0.00612 | 0.0061 | 0.00609 | 0.00608 | 0.00608 | 0.00607 | 0.00606 | 0.00606 | 0.00606 | 0.00605 | 0.00605 | 0.00605 | 0.00607 | 0.0061 | 0.00614 | 0.00617 | 0.00619 | 0.00619 | 0.00618 | 0.00615 | 0.00612 | 0.0061 | 0.00608 | 0.00608 | 0.00609 | 0.00612 | 0.00614 | 0.00616 | 0.00618 | 0.00618 | 0.00617 | 0.00616 | 0.00615 | 0.00615 | 0.00615 | 0.00617 | 0.00618 | 0.0062 | 0.00621 | 0.00622 | 0.00622 | 0.00621 | 0.0062 | 0.00619 | 0.00617 | 0.00614 | 0.00614 | 0.00617 | 0.00624 | 0.00633 | 0.00642 | 0.00651 | 0.00659 | 0.00664 | 0.00665 | 0.00662 | 0.00654 | 0.00643 | 0.00634 | 0.00625 | 0.00617 | 0.00608 | 0.00599 | 0.00589 | 0.00577 | 0.00561 | 0.00542 | 0.0052 | 0.00493 | 0.00464 | 0.00433 | 0.004 | 0.00367 | 0.00334 | 0.00305 | 0.00279 | 0.00258 | 0.00243 | 0.00235 | 0.00233 | 0.00236 | 0.00245 | 0.00257 | 0.00272 | 0.00288 | 0.00305 | 0.00323 | 0.00342 | 0.00361 | 0.0038 | 0.00397 | 0.00414 | 0.00428 | 0.00441 | 0.00452 | 0.00461 | 0.00469 | 0.00477 | 0.00485 | 0.00494 | 0.00502 | 0.00509 | 0.00514 | 0.00516 | 0.00516 | 0.00513 | 0.00507 | 0.00499 | 0.00488 | 0.00475 | 0.00461 | 0.00445 | 0.00425 | 0.00397 | 0.00359 | 0.00308 | 0.00246 | 0.00179 | 0.00117 | 0.0007 | 0.00044 | 0.00044 | 0.00069 | 0.00115 | 0.00175 | 0.00242 | 0.00306 | 0.00363 | 0.00408 | 0.00444 | 0.00473 | 0.00498 | 0.00519 | 0.00536 | 0.00547 | 0.00551 | 0.0055 | 0.00544 | 0.00535 | 0.00521 | 0.00504 | 0.00482 | 0.00457 | 0.0043 | 0.004 | 0.00371 | 0.00342 | 0.00313 | 0.00287 | 0.00265 | 0.00248 | 0.00237 | 0.00233 | 0.00235 | 0.00241 | 0.0025 | 0.00259 | 0.00268 | 0.00275 | 0.0028 | 0.00283 | 0.00285 | 0.00286 | 0.00288 | 0.00291 | 0.00293 | 0.00293 | 0.0029 | 0.00283 | 0.00274 | 0.00264 | 0.00253 | 0.00244 | 0.00237 | 0.00233 | 0.00233 | 0.00235 | 0.0024 | 0.00247 | 0.00256 | 0.00266 | 0.00277 | 0.00288 | 0.00299 | 0.0031 | 0.00321 | 0.00331 | 0.00342 | 0.00352 | 0.00364 | 0.00376 | 0.00388 | 0.00401 | 0.00413 | 0.00425 | 0.00436 | 0.00446 | 0.00456 | 0.00466 | 0.00477 | 0.00488 | 0.00501 | 0.00514 | 0.00529 | 0.00544 | 0.00559 | 0.00573 | 0.00586 | 0.00596 | 0.00606 | 0.00615 | 0.00622 | 0.00628 | 0.00632 | 0.00636 | 0.00638 | 0.0064 | 0.00641 | 0.00642 | 0.00644 | 0.00646 | 0.00649 | 0.00652 | 0.00655 | 0.00659 | 0.00662 | 0.00664 | 0.00666 | 0.00666 | 0.00667 | 0.00668 | 0.00669 | 0.00668 | 0.00665 | 0.00661 | 0.00656 | 0.00652 | 0.00647 | 0.00641 | 0.00635 | 0.00627 | 0.00621 | 0.00617 | 0.00615 | 0.00614 | 0.00614 | 0.00615 | 0.00618 | 0.00621 | 0.00623 | 0.00621 | 0.00617 | 0.00611 | 0.00605 | 0.00598 | 0.00595 | 0.00594 | 0.00597 | 0.00602 | 0.00609 | 0.00614 | 0.00616 | 0.00614 | 0.0061 | 0.00604 | 0.00596 | 0.0059 | 0.00589 | 0.00591 | 0.00597 | 0.00605 | 0.00614 | 0.00622 | 0.00627 | 0.0063 | 0.00631 | 0.0063 | 0.00628 | 0.00626 | 0.00624 | 0.00622 | 0.00618 | 0.00616 | 0.00614 | 0.00614 | 0.00615 | 0.00616 | 0.00618 | 0.0062 | 0.00623 | 0.00624 | 0.00624 | 0.00622 | 0.0062 | 0.00619 | 0.0062 | 0.0062 | 0.00618 | 0.00616 | 0.00614 | 0.00613 | 0.00611 | 0.0061 | 0.00609 | 0.00608 | 0.00607 | 0.00608 | 0.00609 | 0.0061 | 0.00611 | 0.00613 | 0.00617 | 0.00621 | 0.00624 | 0.00626 | 0.00625 | 0.00622 | 0.00618 | 0.00614 | 0.0061 | 0.00607 | 0.00604 | 0.00602 | 0.00602 | 0.00601 | 0.00602 | 0.00604 | 0.00607 | 0.00612 | 0.00617 | 0.00621 | 0.00624 | 0.00625 | 0.00623 | 0.00621 | 0.00618 | 0.00616 | 0.00616 | 0.00617 | 0.00619 | 0.00622 | 0.00625 | 0.00628 | 0.00631 | 0.00634 | 0.00637 | 0.0064 | 0.00644 | 0.00647 | 0.0065 | 0.00651 | 0.00648 | 0.0064 | 0.0063 | 0.00618 | 0.00609 | 0.00601 | 0.00596 | 0.00592 | 0.00589 | 0.00586 | 0.00583 | 0.00581 | 0.00578 | 0.00574 | 0.00572 | 0.00572 | 0.00576 | 0.00583 | 0.00593 | 0.00602 | 0.00608 | 0.00612 | 0.00614 | 0.00616 | 0.00617 | 0.00616 | 0.00612 | 0.0061 | 0.00612 | 0.0062 | 0.00632 | 0.0064 | 0.00639 | 0.00626 | 0.00604 | 0.00578 | 0.00549 | 0.00522 | 0.00502 | 0.00493 | 0.00495 | 0.00506 | 0.00521 | 0.00534 | 0.00542 | 0.00544 | 0.00542 | 0.00539 | 0.00537 | 0.00537 | 0.00535 | 0.00533 | 0.00528 | 0.00523 | 0.0052 | 0.00519 | 0.0052 | 0.00521 | 0.00521 | 0.00522 | 0.00522 | 0.00521 | 0.00519 | 0.00517 | 0.00515 | 0.00516 | 0.00517 | 0.00517 | 0.00517 | 0.00515 | 0.00513 | 0.00511 | 0.0051 | 0.00512 | 0.00515 | 0.00521 | 0.00527 | 0.00532 | 0.00536 | 0.00536 | 0.00536 | 0.00536 | 0.00536 | 0.00538 | 0.00541 | 0.00545 | 0.00548 | 0.00552 | 0.00553 | 0.00552 | 0.0055 | 0.00547 | 0.00546 | 0.00547 | 0.0055 | 0.00555 | 0.00561 | 0.00568 | 0.00574 | 0.00578 | 0.00579 | 0.00578 | 0.00576 | 0.00573 | 0.00571 | 0.0057 | 0.00571 | 0.00572 | 0.00573 | 0.00575 | 0.00576 | 0.00577 | 0.00578 | 0.00576 | 0.0057 | 0.00561 | 0.00552 | 0.00545 | 0.00538 | 0.00532 | 0.00526 | 0.00523 | 0.00521 | 0.00522 | 0.00524 | 0.00524 | 0.00523 | 0.00524 | 0.00527 | 0.00531 | 0.00535 | 0.00539 | 0.00542 | 0.00546 | 0.00551 | 0.00557 | 0.00563 | 0.00569 | 0.00575 | 0.00579 | 0.0058 | 0.00578 | 0.00573 | 0.00566 | 0.00558 | 0.00551 | 0.00546 | 0.00543 | 0.00541 | 0.00541 | 0.0054 | 0.00538 | 0.00535 | 0.0053 | 0.00524 | 0.00518 | 0.00512 | 0.00508 | 0.00506 | 0.00508 | 0.00512 | 0.00517 | 0.0052 | 0.00519 | 0.00516 | 0.00511 | 0.00505 | 0.00499 | 0.00494 | 0.00491 | 0.00492 | 0.00496 | 0.00503 | 0.00511 | 0.00517 | 0.00523 | 0.0053 | 0.00536 | 0.00541 | 0.00543 | 0.00544 | 0.00548 | 0.00554 | 0.00561 | 0.00567 | 0.0057 | 0.00568 | 0.00565 | 0.00558 | 0.00546 | 0.00529 | 0.0051 | 0.00494 | 0.00484 | 0.00479 | 0.00473 | 0.00465 | 0.00458 | 0.00454 | 0.00455 | 0.00458 | 0.00463 | 0.00468 | 0.00473 | 0.0048 | 0.00486 | 0.0049 | 0.00493 | 0.00495 | 0.00496 | 0.00499 | 0.00502 | 0.00503 | 0.00502 | 0.00496 | 0.00484 | 0.00468 | 0.00453 | 0.00442 | 0.00438 | 0.00438 | 0.00441 | 0.00448 | 0.00459 | 0.00473 | 0.00486 | 0.00492 | 0.0049 | 0.00479 | 0.00464 | 0.00446 | 0.00428 | 0.00412 | 0.00399 | 0.00392 | 0.00393 | 0.004 | 0.00409 | 0.00419 | 0.00427 | 0.00435 | 0.00443 | 0.00448 | 0.0045 | 0.00449 | 0.00444 | 0.00438 | 0.00433 | 0.00429 | 0.00426 | 0.00425 | 0.00429 | 0.00437 | 0.00448 | 0.0046 | 0.00472 | 0.00483 | 0.00493 | 0.00502 | 0.0051 | 0.00518 | 0.00526 | 0.00532 | 0.00533 | 0.00528 | 0.00517 | 0.00504 | 0.00493 | 0.00485 | 0.00477 | 0.00469 | 0.00465 | 0.00466 | 0.00475 | 0.00488 | 0.005 | 0.00509 | 0.00516 | 0.00521 | 0.00526 | 0.00528 | 0.00527 | 0.00522 | 0.00513 | 0.005 | 0.00481 | 0.0046 | 0.00439 | 0.00419 | 0.00402 | 0.00389 | 0.00383 | 0.00386 | 0.00394 | 0.00405 | 0.00412 | 0.00414 | 0.00413 | 0.00409 | 0.00405 | 0.00402 | 0.004 | 0.00401 | 0.00404 | 0.0041 | 0.00415 | 0.00421 | 0.00426 | 0.00432 | 0.00438 | 0.00442 | 0.00444 | 0.00443 | 0.00441 | 0.00439 | 0.00439 | 0.0044 | 0.00444 | 0.00449 | 0.00457 | 0.00466 | 0.00474 | 0.0048 | 0.00483 | 0.00484 | 0.00482 | 0.0048 | 0.00478 | 0.00476 | 0.00474 | 0.00471 | 0.00468 | 0.00464 | 0.0046 | 0.00452 | 0.00443 | 0.00434 | 0.00427 | 0.00425 | 0.00428 | 0.00436 | 0.00447 | 0.00461 | 0.00475 | 0.00486 | 0.00492 | 0.00494 | 0.00491 | 0.00487 | 0.00483 | 0.00478 | 0.00475 | 0.00473 | 0.00472 | 0.00472 | 0.00471 | 0.00472 | 0.00473 | 0.00475 | 0.00477 | 0.00476 | 0.0047 | 0.00459 | 0.00446 | 0.00435 | 0.00428 | 0.00427 | 0.00428 | 0.00433 | 0.00439 | 0.00448 | 0.00458 | 0.00465 | 0.00468 | 0.00469 | 0.00471 | 0.00474 | 0.00479 | 0.00482 | 0.0048 | 0.00473 | 0.00463 | 0.00451 | 0.0044 | 0.00433 | 0.00429 | 0.0043 | 0.00435 | 0.00443 | 0.00452 | 0.0046 | 0.00465 | 0.00468 | 0.00468 | 0.00468 | 0.00467 | 0.00466 | 0.00466 | 0.00465 | 0.00463 | 0.00459 | 0.00454 | 0.00449 | 0.00445 | 0.00443 | 0.00444 | 0.00447 | 0.00449 | 0.0045 | 0.0045 | 0.0045 | 0.00451 | 0.00453 | 0.00455 | 0.00457 | 0.0046 | 0.00462 | 0.00463 | 0.00462 | 0.0046 | 0.00456 | 0.00452 | 0.00449 | 0.00448 | 0.00447 | 0.00446 | 0.00446 | 0.00447 | 0.00449 | 0.00453 | 0.00458 | 0.00464 | 0.00468 | 0.0047 | 0.00467 | 0.00461 | 0.00451 | 0.00439 | 0.00428 | 0.00418 | 0.00411 | 0.00408 | 0.0041 | 0.00415 | 0.00423 | 0.00433 | 0.00441 | 0.00446 | 0.00448 | 0.00447 | 0.00443 | 0.00438 | 0.00432 | 0.00428 | 0.00427 | 0.0043 | 0.00435 | 0.00443 | 0.0045 | 0.00456 | 0.00462 | 0.00466 | 0.00468 | 0.00469 | 0.00467 | 0.00461 | 0.00451 | 0.00438 | 0.00425 | 0.00414 | 0.00404 | 0.00398 | 0.00396 | 0.00397 | 0.00402 | 0.00408 | 0.00415 | 0.00422 | 0.00428 | 0.00434 | 0.00439 | 0.00444 | 0.00448 | 0.00451 | 0.00451 | 0.00451 | 0.00449 | 0.00449 | 0.0045 | 0.00454 | 0.0046 | 0.00467 | 0.00474 | 0.00481 | 0.00488 | 0.00493 | 0.00494 | 0.00491 | 0.00483 | 0.00471 | 0.00457 | 0.00444 | 0.00432 | 0.00425 | 0.00422 | 0.00423 | 0.00428 | 0.00433 | 0.00437 | 0.00438 | 0.00437 | 0.00435 | 0.00434 | 0.00435 | 0.00436 | 0.00438 | 0.00441 | 0.00443 | 0.00445 | 0.00446 | 0.00446 | 0.00445 | 0.00444 | 0.00444 | 0.00447 | 0.00451 | 0.00457 | 0.00462 | 0.00465 | 0.00463 | 0.00458 | 0.00449 | 0.00439 | 0.00433 | 0.0043 | 0.00433 | 0.00439 | 0.00446 | 0.00453 | 0.00456 | 0.00455 | 0.00452 | 0.00449 | 0.00446 | 0.00447 | 0.0045 | 0.00456 | 0.00461 | 0.00464 | 0.00467 | 0.00467 | 0.00468 | 0.0047 | 0.00472 | 0.00475 | 0.00477 | 0.00476 | 0.00474 | 0.00471 | 0.00467 | 0.00463 | 0.0046 | 0.00458 | 0.00456 | 0.00454 | 0.00452 | 0.00451 | 0.00452 | 0.00457 | 0.00468 | 0.00484 | 0.00507 | 0.00534 | 0.00562 | 0.00588 | 0.00607 | 0.00614 | 0.00607 | 0.00588 | 0.00559 | 0.00528 | 0.00501 | 0.00483 | 0.00476 | 0.0048 | 0.00491 | 0.00505 | 0.00517 | 0.00523 | 0.00522 | 0.00516 | 0.00505 | 0.00493 | 0.00481 | 0.00471 | 0.00467 | 0.00467 | 0.00473 | 0.0048 | 0.00488 | 0.00492 | 0.00491 | 0.00482 | 0.00467 | 0.00448 | 0.00429 | 0.00413 | 0.00404 | 0.00402 | 0.00406 | 0.00411 | 0.00414 | 0.00414 | 0.00412 | 0.00412 | 0.00419 | 0.00435 | 0.00459 | 0.00488 | 0.00519 | 0.00548 | 0.00572 | 0.00588 | 0.00597 | 0.00601 | 0.00599 | 0.00594 | 0.00587 | 0.00577 | 0.00564 | 0.00544 | 0.00521 | 0.00498 | 0.00479 | 0.00469 | 0.00469 | 0.00478 | 0.00492 | 0.00508 | 0.00522 | 0.00532 | 0.00536 | 0.00535 | 0.00531 | 0.00529 | 0.00531 | 0.00539 | 0.00552 | 0.00567 | 0.0058 | 0.00588 | 0.00589 | 0.00581 | 0.00567 | 0.00549 | 0.00532 | 0.0052 | 0.00513 | 0.00513 | 0.00518 | 0.00527 | 0.00538 | 0.0055 | 0.00563 | 0.00576 | 0.00589 | 0.00601 | 0.00611 | 0.00621 | 0.0063 | 0.00639 | 0.00647 | 0.00653 | 0.00659 | 0.00667 | 0.00678 | 0.00693 | 0.00708 | 0.00721 | 0.0073 | 0.00735 | 0.00737 | 0.00734 | 0.00728 | 0.00717 | 0.00704 | 0.00689 | 0.00674 | 0.00656 | 0.00637 | 0.00618 | 0.00603 | 0.00597 | 0.00603 | 0.00623 | 0.00652 | 0.00684 | 0.00713 | 0.00731 | 0.00731 | 0.00713 | 0.00678 | 0.00637 | 0.00599 | 0.00571 | 0.00558 | 0.00562 | 0.00578 | 0.00603 | 0.0063 | 0.00654 | 0.00673 | 0.00686 | 0.00694 | 0.007 | 0.00705 | 0.00709 | 0.0071 | 0.00707 | 0.00702 | 0.00693 | 0.00685 | 0.00677 | 0.00673 | 0.00673 | 0.00679 | 0.00688 | 0.00697 | 0.00704 | 0.00706 | 0.00703 | 0.00698 | 0.0069 | 0.00683 | 0.00678 | 0.00681 | 0.00692 | 0.00714 | 0.00747 | 0.00786 | 0.00826 | 0.0086 | 0.00886 | 0.009 | 0.00903 | 0.00897 | 0.00886 | 0.00874 | 0.00864 | 0.00858 | 0.00854 | 0.00848 | 0.00838 | 0.00821 | 0.00797 | 0.00769 | 0.00741 | 0.00715 | 0.00697 | 0.00688 | 0.0069 | 0.00705 | 0.00729 | 0.00761 | 0.00794 | 0.00823 | 0.00842 | 0.00849 | 0.00842 | 0.00822 | 0.00794 | 0.00762 | 0.00734 | 0.00714 | 0.00704 | 0.00701 | 0.00704 | 0.00709 | 0.00715 | 0.00721 | 0.00725 | 0.00726 | 0.00723 | 0.00717 | 0.00707 | 0.00697 | 0.00688 | 0.00683 | 0.00684 | 0.00693 | 0.00709 | 0.00729 | 0.00748 | 0.00761 | 0.00763 | 0.00754 | 0.00734 | 0.00707 | 0.00678 | 0.00651 | 0.00628 | 0.00611 | 0.00599 | 0.0059 | 0.00583 | 0.00578 | 0.00573 | 0.00568 | 0.00564 | 0.00559 | 0.00556 | 0.00553 | 0.00552 | 0.00551 | 0.00552 | 0.00554 | 0.00556 | 0.00557 | 0.00558 | 0.00557 | 0.00554 | 0.00551 | 0.00548 | 0.00545 | 0.00544 | 0.00544 | 0.00544 | 0.00546 | 0.00548 | 0.0055 | 0.00552 | 0.00555 | 0.00558 | 0.00561 | 0.00563 | 0.00566 | 0.00567 | 0.00568 | 0.00568 | 0.00568 | 0.00569 | 0.00571 | 0.00575 | 0.00583 | 0.00596 | 0.00615 | 0.00639 | 0.00666 | 0.00692 | 0.00713 | 0.00726 | 0.0073 | 0.00726 | 0.00716 | 0.00705 | 0.00696 | 0.00692 | 0.00692 | 0.00695 | 0.00698 | 0.00698 | 0.00696 | 0.0069 | 0.00682 | 0.00674 | 0.00667 | 0.00665 | 0.00669 | 0.0068 | 0.00705 | 0.00745 | 0.00794 | 0.00843 | 0.00883 | 0.00907 | 0.0091 | 0.00891 | 0.00853 | 0.00801 | 0.00744 | 0.00689 | 0.00644 | 0.0061 | 0.00583 | 0.00562 | 0.00549 | 0.00542 | 0.00539 | 0.00537 | 0.00533 | 0.00526 | 0.00516 | 0.00505 | 0.00498 | 0.00503 | 0.00528 | 0.00577 | 0.00648 | 0.00729 | 0.00804 | 0.00859 | 0.00885 | 0.0088 | 0.00848 | 0.00796 | 0.00736 | 0.00679 | 0.00631 | 0.00595 | 0.00573 | 0.0056 | 0.00554 | 0.00552 | 0.00551 | 0.00547 | 0.00541 | 0.00532 | 0.00523 | 0.00515 | 0.00512 | 0.00517 | 0.00532 | 0.00555 | 0.00582 | 0.00608 | 0.00629 | 0.00643 | 0.00648 | 0.00641 | 0.00622 | 0.00594 | 0.00562 | 0.00532 | 0.00509 | 0.00492 | 0.00482 | 0.00476 | 0.00474 | 0.00472 | 0.00463 | 0.00442 | 0.00409 | 0.00374 | 0.0035 | 0.0035 | 0.00379 | 0.00433 | 0.00503 | 0.00576 | 0.00641 | 0.00687 | 0.0071 | 0.00708 | 0.00688 | 0.00664 | 0.00645 | 0.00638 | 0.00642 | 0.00651 | 0.00663 | 0.00672 | 0.00679 | 0.00682 | 0.00681 | 0.00675 | 0.00662 | 0.00641 | 0.00611 | 0.00575 | 0.00539 | 0.00507 | 0.00485 | 0.00474 | 0.00478 | 0.00495 | 0.00521 | 0.00551 | 0.00577 | 0.00596 | 0.00606 | 0.00611 | 0.00614 | 0.00617 | 0.0062 | 0.00622 | 0.00624 | 0.00623 | 0.00621 | 0.00616 | 0.00608 | 0.00598 | 0.00589 | 0.00584 | 0.00585 | 0.00592 | 0.00605 | 0.0062 | 0.00637 | 0.00654 | 0.00669 | 0.00682 | 0.00693 | 0.00701 | 0.00707 | 0.00711 | 0.00713 | 0.00715 | 0.00716 | 0.00715 | 0.00713 | 0.00709 | 0.00703 | 0.00692 | 0.00675 | 0.00654 | 0.00633 | 0.00616 | 0.00607 | 0.00605 | 0.00612 | 0.00626 | 0.00647 | 0.00671 | 0.00695 | 0.00711 | 0.00718 | 0.00716 | 0.00708 | 0.00698 | 0.00688 | 0.00678 | 0.0067 | 0.00665 | 0.00665 | 0.00668 | 0.00674 | 0.00681 | 0.00687 | 0.00693 | 0.00696 | 0.00694 | 0.00685 | 0.00671 | 0.00653 | 0.00635 | 0.00619 | 0.00606 | 0.00598 | 0.00597 | 0.00602 | 0.00612 | 0.00622 | 0.0063 | 0.00637 | 0.00642 | 0.00649 | 0.00656 | 0.00662 | 0.00666 | 0.00667 | 0.00669 | 0.00673 | 0.00682 | 0.00693 | 0.00706 | 0.00717 | 0.00726 | 0.00729 | 0.00728 | 0.00723 | 0.00719 | 0.0072 | 0.00732 | 0.00756 | 0.0079 | 0.00831 | 0.00872 | 0.00908 | 0.00938 | 0.00962 | 0.00983 | 0.01003 | 0.01022 | 0.01042 | 0.0106 | 0.01075 | 0.01084 | 0.01087 | 0.01085 | 0.01081 | 0.01077 | 0.01071 | 0.01065 | 0.01054 | 0.01036 | 0.01009 | 0.00975 | 0.00938 | 0.00905 | 0.00885 | 0.00886 | 0.0091 | 0.00953 | 0.01005 | 0.01056 | 0.01095 | 0.01116 | 0.01115 | 0.01092 | 0.01049 | 0.00995 | 0.00941 | 0.00898 | 0.00872 | 0.00866 | 0.00877 | 0.009 | 0.00932 | 0.00966 | 0.00998 | 0.0102 | 0.0103 | 0.01028 | 0.01016 | 0.01001 | 0.00985 | 0.0097 | 0.00953 | 0.00934 | 0.00912 | 0.00889 | 0.00866 | 0.00846 | 0.00829 | 0.00815 | 0.00804 | 0.00794 | 0.00788 | 0.00783 | 0.00779 | 0.00775 | 0.0077 | 0.00762 | 0.00749 | 0.00727 | 0.00696 | 0.00659 | 0.00621 | 0.00588 | 0.00564 | 0.00554 | 0.00559 | 0.00575 | 0.00597 | 0.00616 | 0.00628 | 0.0063 | 0.00625 | 0.00617 | 0.00609 | 0.00604 | 0.00602 | 0.00601 | 0.00602 | 0.00604 | 0.00604 | 0.00603 | 0.006 | 0.00596 | 0.00592 | 0.0059 | 0.0059 | 0.00593 | 0.00598 | 0.00598 | 0.00587 | 0.00558 | 0.00515 | 0.00462 | 0.00409 | 0.00365 | 0.00334 | 0.00324 | 0.00337 | 0.00372 | 0.00421 | 0.00473 | 0.00518 | 0.0055 | 0.00567 | 0.00575 | 0.00576 | 0.00573 | 0.00569 | 0.00564 | 0.00561 | 0.0056 | 0.0056 | 0.00561 | 0.00564 | 0.00566 | 0.00568 | 0.00569 | 0.00567 | 0.0056 | 0.00549 | 0.00534 | 0.00517 | 0.00501 | 0.00486 | 0.00476 | 0.00471 | 0.0047 | 0.00469 | 0.00469 | 0.00468 | 0.00468 | 0.00472 | 0.00479 | 0.00488 | 0.005 | 0.00512 | 0.00525 | 0.00537 | 0.00546 | 0.0055 | 0.00551 | 0.0055 | 0.00551 | 0.00553 | 0.00557 | 0.0056 | 0.00562 | 0.00563 | 0.00564 | 0.00564 | 0.00564 | 0.00562 | 0.0056 | 0.00558 | 0.00558 | 0.00559 | 0.00561 | 0.00564 | 0.00566 | 0.00569 | 0.0057 | 0.00569 | 0.00565 | 0.00557 | 0.00549 | 0.00542 | 0.00539 | 0.00541 | 0.00547 | 0.00556 | 0.00567 | 0.00578 | 0.0059 | 0.00598 | 0.00604 | 0.00607 | 0.00608 | 0.0061 | 0.00614 | 0.00618 | 0.00624 | 0.0063 | 0.00636 | 0.00642 | 0.00647 | 0.00651 | 0.00653 | 0.00654 | 0.00655 | 0.00656 | 0.00659 | 0.00664 | 0.00671 | 0.00681 | 0.00694 | 0.00709 | 0.00725 | 0.00742 | 0.00758 | 0.00773 | 0.00786 | 0.00798 | 0.00808 | 0.00818 | 0.00829 | 0.0084 | 0.00852 | 0.00864 | 0.00877 | 0.00891 | 0.00904 | 0.00917 | 0.00928 | 0.00936 | 0.00943 | 0.00949 | 0.00958 | 0.00966 | 0.00973 | 0.00977 | 0.00976 | 0.00971 | 0.00962 | 0.00949 | 0.00931 | 0.00911 | 0.00896 | 0.00892 | 0.00901 | 0.00917 | 0.00933 | 0.00941 | 0.00941 | 0.00933 | 0.00919 | 0.00899 | 0.00877 | 0.00857 | 0.00845 | 0.00847 | 0.0086 | 0.00878 | 0.00896 | 0.0091 | 0.00921 | 0.0093 | 0.00936 | 0.0094 | 0.00942 | 0.00942 | 0.0094 | 0.00936 | 0.00931 | 0.00924 | 0.00918 | 0.00911 | 0.00902 | 0.00893 | 0.00883 | 0.00872 | 0.00861 | 0.00849 | 0.00836 | 0.00822 | 0.00809 | 0.00796 | 0.00784 | 0.00772 | 0.00759 | 0.00747 | 0.00734 | 0.00721 | 0.0071 | 0.007 | 0.00691 | 0.00684 | 0.00677 | 0.00671 | 0.00665 | 0.0066 | 0.00655 | 0.00649 | 0.00643 | 0.00638 | 0.00633 | 0.00628 | 0.00623 | 0.00619 | 0.00614 | 0.0061 | 0.00607 | 0.00605 | 0.00604 | 0.00602 | 0.00601 | 0.006 | 0.00598 | 0.00596 | 0.00594 | 0.00591 | 0.00589 | 0.00586 | 0.00583 | 0.00581 | 0.00578 | 0.00575 | 0.00573 | 0.0057 | 0.00568 | 0.00565 | 0.00563 | 0.00562 | 0.00562 | 0.00562 | 0.00562 | 0.00561 | 0.00558 | 0.00555 | 0.00551 | 0.00546 | 0.00541 | 0.00536 | 0.00533 | 0.00532 | 0.00532 | 0.00533 | 0.00535 | 0.00535 | 0.00535 | 0.00534 | 0.00533 | 0.00531 | 0.0053 | 0.00529 | 0.00528 | 0.00528 | 0.00528 | 0.00529 | 0.0053 | 0.00531 | 0.00532 | 0.00533 | 0.00534 | 0.00534 | 0.00535 | 0.00536 | 0.00536 | 0.00536 | 0.00536 | 0.00537 | 0.00537 | 0.00537 | 0.00536 | 0.00535 | 0.00535 | 0.00535 | 0.00535 | 0.00536 | 0.00538 | 0.0054 | 0.00541 | 0.00543 | 0.00545 | 0.00547 | 0.00548 | 0.0055 | 0.00551 | 0.00553 | 0.00554 | 0.00555 | 0.00556 | 0.00558 | 0.00559 | 0.0056 | 0.00563 | 0.00566 | 0.00569 | 0.00572 | 0.00576 | 0.0058 | 0.00584 | 0.00588 | 0.00593 | 0.00597 | 0.00602 | 0.00606 | 0.0061 | 0.00614 | 0.00618 | 0.00621 | 0.00624 | 0.00628 | 0.00631 | 0.00636 | 0.00642 | 0.00648 | 0.00656 | 0.00664 | 0.00672 | 0.00679 | 0.00685 | 0.00691 | 0.00697 | 0.00702 | 0.00708 | 0.00716 | 0.00725 | 0.00737 | 0.00751 | 0.00766 | 0.00783 | 0.008 | 0.00819 | 0.00839 | 0.00858 | 0.00878 | 0.00898 | 0.00918 | 0.00938 | 0.00959 | 0.0098 | 0.01 | 0.01021 | 0.01043 | 0.01066 | 0.01088 | 0.01108 | 0.01123 | 0.01133 | 0.01138 | 0.01139 | 0.01137 | 0.01132 | 0.01127 | 0.01123 | 0.01124 | 0.01129 | 0.01139 | 0.01154 | 0.01177 | 0.0121 | 0.01253 | 0.01302 | 0.01354 | 0.01407 | 0.0146 | 0.01511 | 0.01558 | 0.01599 | 0.01637 | 0.01675 | 0.01716 | 0.01761 | 0.0181 | 0.01861 | 0.01912 | 0.01963 | 0.02014 | 0.02062 | 0.02105 | 0.02143 | 0.02173 | 0.02197 | 0.02215 | 0.02225 | 0.02228 | 0.02224 | 0.0221 | 0.02186 | 0.02155 | 0.02126 | 0.02112 | 0.02126 | 0.02168 | 0.02228 | 0.02292 | 0.02346 | 0.0238 | 0.02386 | 0.02359 | 0.02301 | 0.02223 | 0.02144 | 0.02089 | 0.02073 | 0.02093 | 0.02136 | 0.02186 | 0.02232 | 0.02269 | 0.02291 | 0.02298 | 0.02291 | 0.02274 | 0.02254 | 0.02238 | 0.0223 | 0.02227 | 0.02225 | 0.02219 | 0.02211 | 0.02199 | 0.02186 | 0.02172 | 0.02156 | 0.02139 | 0.02119 | 0.02097 | 0.02073 | 0.02044 | 0.02011 | 0.01977 | 0.01947 | 0.01922 | 0.01901 | 0.01878 | 0.01848 | 0.0181 | 0.01764 | 0.01712 | 0.01654 | 0.0159 | 0.01521 | 0.01453 | 0.01394 | 0.01353 | 0.01337 | 0.01344 | 0.01365 | 0.01388 | 0.01405 | 0.0141 | 0.01401 | 0.01375 | 0.01332 | 0.01276 | 0.01216 | 0.01165 | 0.01133 | 0.01119 | 0.01113 | 0.0111 | 0.01106 | 0.01101 | 0.01095 | 0.01088 | 0.01078 | 0.01065 | 0.01051 | 0.01035 | 0.01018 | 0.00999 | 0.0098 | 0.00961 | 0.00941 | 0.00922 | 0.00905 | 0.00888 | 0.00873 | 0.0086 | 0.00846 | 0.00833 | 0.00818 | 0.00801 | 0.00784 | 0.00766 | 0.00748 | 0.0073 | 0.00715 | 0.007 | 0.00688 | 0.00676 | 0.00666 | 0.00655 | 0.00645 | 0.00635 | 0.00625 | 0.00617 | 0.00609 | 0.00601 | 0.00593 | 0.00585 | 0.00578 | 0.00571 | 0.00565 | 0.0056 | 0.00555 | 0.0055 | 0.00547 | 0.00545 | 0.00543 | 0.00541 | 0.00538 | 0.00535 | 0.00531 | 0.00527 | 0.00524 | 0.00521 | 0.00517 | 0.00514 | 0.00512 | 0.00509 | 0.00506 | 0.00504 | 0.00502 | 0.00501 | 0.00501 | 0.00501 | 0.00502 | 0.00502 | 0.005 | 0.00498 | 0.00496 | 0.00493 | 0.00491 | 0.00489 | 0.00489 | 0.00489 | 0.0049 | 0.00491 | 0.00492 | 0.00492 | 0.00491 | 0.00489 | 0.00488 | 0.00486 | 0.00484 | 0.00482 | 0.0048 | 0.00479 | 0.00479 | 0.0048 | 0.00481 | 0.00481 | 0.00481 | 0.00481 | 0.00481 | 0.0048 | 0.0048 | 0.00479 | 0.00479 | 0.00478 | 0.00479 | 0.0048 | 0.00481 | 0.00483 | 0.00484 | 0.00485 | 0.00485 | 0.00486 | 0.00486 | 0.00486 | 0.00486 | 0.00487 | 0.00488 | 0.00489 | 0.00491 | 0.00493 | 0.00494 | 0.00495 | 0.00495 | 0.00495 | 0.00493 | 0.00492 | 0.00491 | 0.00491 | 0.00491 | 0.00492 | 0.00494 | 0.00496 | 0.00499 | 0.00502 | 0.00506 | 0.00508 | 0.00509 | 0.0051 | 0.0051 | 0.00511 | 0.00513 | 0.00514 | 0.00515 | 0.00517 | 0.0052 | 0.00522 | 0.00525 | 0.00528 | 0.00532 | 0.00537 | 0.00543 | 0.00551 | 0.00558 | 0.00567 | 0.00576 | 0.00585 | 0.00594 | 0.00603 | 0.00611 | 0.0062 | 0.00629 | 0.00639 | 0.0065 | 0.00662 | 0.00674 | 0.00686 | 0.00696 | 0.00705 | 0.00712 | 0.00716 | 0.0072 | 0.00723 | 0.00727 | 0.00731 | 0.00735 | 0.00738 | 0.00741 | 0.00743 | 0.00747 | 0.00753 | 0.00761 | 0.00768 | 0.00772 | 0.00771 | 0.00767 | 0.00759 | 0.00748 | 0.00733 | 0.00719 | 0.00707 | 0.00702 | 0.00705 | 0.0071 | 0.00714 | 0.00717 | 0.00722 | 0.00733 | 0.00745 | 0.00756 | 0.00761 | 0.0076 | 0.00754 | 0.00746 | 0.00734 | 0.00719 | 0.00702 | 0.0069 | 0.00686 | 0.0069 | 0.00698 | 0.00706 | 0.00712 | 0.00717 | 0.0072 | 0.00722 | 0.00722 | 0.00719 | 0.00714 | 0.00708 | 0.00701 | 0.00694 | 0.00686 | 0.00677 | 0.00668 | 0.00659 | 0.00652 | 0.00645 | 0.00637 | 0.00629 | 0.0062 | 0.00612 | 0.00603 | 0.00595 | 0.00587 | 0.00579 | 0.0057 | 0.00562 | 0.00556 | 0.00551 | 0.00546 | 0.00542 | 0.00539 | 0.00537 | 0.00535 | 0.00533 | 0.0053 | 0.00525 | 0.00521 | 0.00517 | 0.00515 | 0.00514 | 0.00513 | 0.00511 | 0.0051 | 0.00508 | 0.00506 | 0.00503 | 0.00501 | 0.005 | 0.005 | 0.00501 | 0.00502 | 0.00503 | 0.00502 | 0.005 | 0.00498 | 0.00494 | 0.00492 | 0.0049 | 0.00489 | 0.00488 | 0.00489 | 0.0049 | 0.00491 | 0.00492 | 0.00493 | 0.00493 | 0.00494 | 0.00495 | 0.00496 | 0.00499 | 0.00501 | 0.00505 | 0.00509 | 0.00512 | 0.00515 | 0.00517 | 0.00518 | 0.00517 | 0.00516 | 0.00514 | 0.00512 | 0.00512 | 0.00514 | 0.00516 | 0.00518 | 0.00519 | 0.0052 | 0.00519 | 0.00516 | 0.00512 | 0.00509 | 0.00506 | 0.00506 | 0.00507 | 0.00509 | 0.00511 | 0.00513 | 0.00515 | 0.00516 | 0.00516 | 0.00514 | 0.00512 | 0.0051 | 0.00508 | 0.00507 | 0.00507 | 0.00506 | 0.00505 | 0.00505 | 0.00506 | 0.00508 | 0.0051 | 0.00512 | 0.00514 | 0.00516 | 0.00517 | 0.00518 | 0.00517 | 0.00515 | 0.00513 | 0.0051 | 0.00507 | 0.00504 | 0.00501 | 0.00498 | 0.00496 | 0.00496 | 0.00497 | 0.00497 | 0.00498 | 0.005 | 0.00501 | 0.00503 | 0.00504 | 0.00504 | 0.00503 | 0.00502 | 0.00502 | 0.00503 | 0.00504 | 0.00505 | 0.00506 | 0.00507 | 0.00506 | 0.00506 | 0.00505 | 0.00504 | 0.00503 | 0.00502 | 0.00502 | 0.00503 | 0.00505 | 0.00506 | 0.00506 | 0.00505 | 0.00503 | 0.00501 | 0.005 | 0.00498 | 0.00497 | 0.00497 | 0.00498 | 0.00499 | 0.00501 | 0.00503 | 0.00504 | 0.00503 | 0.00501 | 0.005 | 0.00499 | 0.00499 | 0.00499 | 0.005 | 0.005 | 0.00501 | 0.00502 | 0.00502 | 0.005 | 0.00497 | 0.00495 | 0.00494 | 0.00495 | 0.00496 | 0.00496 | 0.00496 | 0.00495 | 0.00495 | 0.00494 | 0.00494 | 0.00494 | 0.00494 | 0.00495 | 0.00497 | 0.00498 | 0.00498 | 0.00497 | 0.00495 | 0.00493 | 0.00493 | 0.00493 | 0.00494 | 0.00495 | 0.00496 | 0.00498 | 0.00499 | 0.00499 | 0.00497 | 0.00494 | 0.0049 | 0.00485 | 0.0048 | 0.00477 | 0.00475 | 0.00474 | 0.00475 | 0.00477 | 0.00481 | 0.00485 | 0.00487 | 0.00488 | 0.00488 | 0.00486 | 0.00485 | 0.00483 | 0.00483 | 0.00484 | 0.00487 | 0.0049 | 0.00493 | 0.00495 | 0.00495 | 0.00494 | 0.00492 | 0.00487 | 0.0048 | 0.00473 | 0.00466 | 0.00461 | 0.00459 | 0.00459 | 0.00459 | 0.0046 | 0.00459 | 0.00458 | 0.00455 | 0.00452 | 0.00448 | 0.00444 | 0.0044 | 0.00438 | 0.00438 | 0.0044 | 0.00444 | 0.00448 | 0.00452 | 0.00455 | 0.00458 | 0.00459 | 0.00459 | 0.00457 | 0.00455 | 0.00453 | 0.00452 | 0.00453 | 0.00455 | 0.00457 | 0.0046 | 0.00463 | 0.00466 | 0.00468 | 0.0047 | 0.00472 | 0.00474 | 0.00475 | 0.00475 | 0.00472 | 0.00462 | 0.00445 | 0.00424 | 0.00414 | 0.0043 | 0.00476 | 0.00542 | 0.00612 | 0.00669 | 0.00708 | 0.00722 | 0.00711 | 0.00675 | 0.00618 | 0.00556 | 0.00509 | 0.0049 | 0.00496 | 0.00512 | 0.00528 | 0.00537 | 0.0054 | 0.00538 | 0.00534 | 0.00527 | 0.00519 | 0.00512 | 0.00506 | 0.00504 | 0.00503 | 0.00503 | 0.00502 | 0.00499 | 0.00493 | 0.00487 | 0.0048 | 0.00476 | 0.00475 | 0.00476 | 0.00479 | 0.00484 | 0.00488 | 0.00492 | 0.00494 | 0.00496 | 0.00497 | 0.00497 | 0.00498 | 0.00501 | 0.00506 | 0.00512 | 0.00519 | 0.00525 | 0.0053 | 0.00535 | 0.0054 | 0.00544 | 0.00548 | 0.00549 | 0.00549 | 0.00548 | 0.00547 | 0.00547 | 0.00545 | 0.00542 | 0.00537 | 0.00535 | 0.00535 | 0.00537 | 0.00542 | 0.00548 | 0.00555 | 0.00562 | 0.00566 | 0.00561 | 0.00546 | 0.00524 | 0.00502 | 0.00486 | 0.00478 | 0.00477 | 0.00482 | 0.00491 | 0.00504 | 0.00519 | 0.00533 | 0.00541 | 0.00546 | 0.0055 | 0.00557 | 0.00568 | 0.0058 | 0.0059 | 0.00597 | 0.006 | 0.00601 | 0.006 | 0.00598 | 0.00594 | 0.00587 | 0.00578 | 0.0057 | 0.00565 | 0.00563 | 0.00562 | 0.00564 | 0.00567 | 0.00573 | 0.00579 | 0.00581 | 0.00576 | 0.00564 | 0.00549 | 0.00537 | 0.00529 | 0.00526 | 0.0053 | 0.0054 | 0.00555 | 0.00571 | 0.00583 | 0.00588 | 0.00585 | 0.00577 | 0.00568 | 0.00558 | 0.00546 | 0.00536 | 0.00531 | 0.00532 | 0.0054 | 0.00548 | 0.00553 | 0.00554 | 0.00554 | 0.00555 | 0.00558 | 0.0056 | 0.0056 | 0.00559 | 0.0056 | 0.00563 | 0.00565 | 0.00565 | 0.00561 | 0.00557 | 0.00555 | 0.00557 | 0.00565 | 0.00575 | 0.00586 | 0.00595 | 0.006 | 0.006 | 0.00595 | 0.00589 | 0.00582 | 0.00578 | 0.00576 | 0.00576 | 0.00578 | 0.0058 | 0.00582 | 0.00585 | 0.00588 | 0.00591 | 0.00595 | 0.00599 | 0.006 | 0.00597 | 0.0059 | 0.00581 | 0.00569 | 0.00558 | 0.00549 | 0.00543 | 0.00544 | 0.0055 | 0.00561 | 0.00573 | 0.00584 | 0.00592 | 0.00597 | 0.006 | 0.00601 | 0.006 | 0.00598 | 0.00593 | 0.00587 | 0.00582 | 0.00577 | 0.00574 | 0.00571 | 0.00571 | 0.00572 | 0.00574 | 0.00577 | 0.00581 | 0.00584 | 0.00588 | 0.00591 | 0.0059 | 0.00582 | 0.00567 | 0.00551 | 0.00538 | 0.00531 | 0.00531 | 0.00539 | 0.00552 | 0.00567 | 0.00579 | 0.00582 | 0.00574 | 0.00554 | 0.00527 | 0.005 | 0.00477 | 0.00465 | 0.00465 | 0.00476 | 0.00497 | 0.0052 | 0.00541 | 0.00556 | 0.00564 | 0.00566 | 0.00562 | 0.00556 | 0.00551 | 0.0055 | 0.00556 | 0.00569 | 0.00586 | 0.00601 | 0.00608 | 0.00601 | 0.00583 | 0.00559 | 0.00538 | 0.00524 | 0.00519 | 0.00524 | 0.00537 | 0.00556 | 0.00576 | 0.00591 | 0.00596 | 0.0059 | 0.00576 | 0.00559 | 0.0054 | 0.00523 | 0.0051 | 0.00503 | 0.00504 | 0.00513 | 0.00525 | 0.00538 | 0.00547 | 0.00554 | 0.00558 | 0.00559 | 0.00559 | 0.00558 | 0.00558 | 0.00561 | 0.00567 | 0.00574 | 0.0058 | 0.00582 | 0.00578 | 0.0057 | 0.00562 | 0.00558 | 0.00558 | 0.00561 | 0.00562 | 0.00558 | 0.00551 | 0.00543 | 0.00536 | 0.00526 | 0.00508 | 0.00483 | 0.00456 | 0.00439 | 0.00435 | 0.00443 | 0.0046 | 0.00483 | 0.00512 | 0.00544 | 0.00573 | 0.00594 | 0.00604 | 0.00604 | 0.00595 | 0.00578 | 0.00554 | 0.0053 | 0.00512 | 0.00504 | 0.00504 | 0.00507 | 0.0051 | 0.00511 | 0.00513 | 0.00518 | 0.00521 | 0.0052 | 0.00514 | 0.00505 | 0.00492 | 0.00477 | 0.0046 | 0.00443 | 0.00426 | 0.00413 | 0.0041 | 0.0042 | 0.00443 | 0.00474 | 0.00506 | 0.00534 | 0.00557 | 0.00576 | 0.00591 | 0.006 | 0.00598 | 0.00586 | 0.00569 | 0.00551 | 0.00534 | 0.00522 | 0.00515 | 0.00517 | 0.00527 | 0.00544 | 0.00563 | 0.00579 | 0.00587 | 0.00586 | 0.00574 | 0.00553 | 0.00527 | 0.00498 | 0.00468 | 0.00442 | 0.00425 | 0.00417 | 0.00413 | 0.00404 | 0.00383 | 0.0035 | 0.00311 | 0.00276 | 0.00253 | 0.00244 | 0.00254 | 0.00281 | 0.00322 | 0.00365 | 0.004 | 0.00418 | 0.00418 | 0.00408 | 0.00395 | 0.00386 | 0.00385 | 0.00395 | 0.00416 | 0.00446 | 0.00479 | 0.00513 | 0.00542 | 0.00565 | 0.00575 | 0.00566 | 0.00566 | 0.00566 | 0.00566 | 0.00566 | 0.00566 | 0.00566
SR0 | -0.00068 | -0.00068 | -0.00068 | -0.00068 | -0.00068 | -0.00068 | -0.00068 | -0.00068 | -0.0007 | -0.00072 | -0.00073 | -0.00072 | -0.0007 | -0.00065 | -0.00058 | -0.00049 | -0.00037 | -0.00026 | -0.00016 | -0.00011 | -0.0001 | -0.0001 | -0.00012 | -0.00013 | -0.00013 | -0.00013 | -0.00014 | -0.00016 | -0.00021 | -0.00027 | -0.00034 | -0.0004 | -0.00044 | -0.00046 | -0.00045 | -0.0004 | -0.00034 | -0.00027 | -0.00021 | -0.00018 | -0.00016 | -0.00013 | -0.0001 | -5e-05 | 1e-05 | 6e-05 | 0.0001 | 0.0001 | 7e-05 | 1e-05 | -5e-05 | -8e-05 | -9e-05 | -7e-05 | -4e-05 | 1e-05 | 7e-05 | 0.00013 | 0.00019 | 0.00026 | 0.00032 | 0.0004 | 0.00049 | 0.00055 | 0.00058 | 0.00055 | 0.00046 | 0.00034 | 0.0002 | 8e-05 | 0 | -1e-05 | 1e-05 | 4e-05 | 6e-05 | 6e-05 | 4e-05 | 3e-05 | 3e-05 | 7e-05 | 0.00015 | 0.00029 | 0.00047 | 0.00068 | 0.00088 | 0.00104 | 0.00114 | 0.00118 | 0.00114 | 0.00103 | 0.00086 | 0.00065 | 0.00044 | 0.00028 | 0.00021 | 0.00024 | 0.00037 | 0.00055 | 0.00073 | 0.00086 | 0.00089 | 0.00083 | 0.00072 | 0.00059 | 0.0005 | 0.00047 | 0.00051 | 0.00062 | 0.00075 | 0.00086 | 0.00092 | 0.0009 | 0.00083 | 0.00075 | 0.0007 | 0.0007 | 0.00076 | 0.00088 | 0.00103 | 0.0012 | 0.00136 | 0.0015 | 0.0016 | 0.00165 | 0.00166 | 0.00163 | 0.00154 | 0.00141 | 0.00124 | 0.00104 | 0.00084 | 0.00065 | 0.00049 | 0.00039 | 0.00033 | 0.0003 | 0.00029 | 0.00031 | 0.00036 | 0.00044 | 0.00057 | 0.00073 | 0.0009 | 0.00107 | 0.00124 | 0.00137 | 0.00145 | 0.00148 | 0.00147 | 0.00145 | 0.00147 | 0.00154 | 0.00164 | 0.00173 | 0.00178 | 0.00178 | 0.00172 | 0.00161 | 0.00147 | 0.00134 | 0.00122 | 0.00113 | 0.00108 | 0.00109 | 0.00114 | 0.00121 | 0.00131 | 0.00142 | 0.00156 | 0.00172 | 0.00187 | 0.002 | 0.00208 | 0.00211 | 0.00207 | 0.00198 | 0.00186 | 0.00173 | 0.00162 | 0.00157 | 0.00158 | 0.00166 | 0.00177 | 0.00191 | 0.00205 | 0.00217 | 0.00226 | 0.00229 | 0.00226 | 0.00219 | 0.00211 | 0.00205 | 0.00201 | 0.00202 | 0.00207 | 0.00219 | 0.00238 | 0.00263 | 0.00293 | 0.00323 | 0.00349 | 0.00367 | 0.00375 | 0.00369 | 0.00352 | 0.00325 | 0.00296 | 0.00269 | 0.00248 | 0.00236 | 0.00233 | 0.00236 | 0.00243 | 0.00251 | 0.00259 | 0.00263 | 0.00266 | 0.00266 | 0.00266 | 0.00267 | 0.00273 | 0.00282 | 0.00295 | 0.0031 | 0.00326 | 0.0034 | 0.00352 | 0.0036 | 0.00363 | 0.00361 | 0.00356 | 0.00347 | 0.00336 | 0.00324 | 0.00312 | 0.00301 | 0.00291 | 0.00281 | 0.00273 | 0.00267 | 0.00264 | 0.00265 | 0.00272 | 0.00285 | 0.00304 | 0.00326 | 0.00347 | 0.00364 | 0.00376 | 0.00383 | 0.00386 | 0.00387 | 0.00384 | 0.00378 | 0.00372 | 0.00364 | 0.00355 | 0.00342 | 0.00326 | 0.00308 | 0.00292 | 0.00282 | 0.0028 | 0.00285 | 0.00295 | 0.00307 | 0.00318 | 0.00328 | 0.00338 | 0.00349 | 0.00362 | 0.00378 | 0.00394 | 0.00408 | 0.00416 | 0.00414 | 0.00403 | 0.00382 | 0.00355 | 0.00327 | 0.003 | 0.00279 | 0.00265 | 0.00258 | 0.00256 | 0.00254 | 0.00251 | 0.00246 | 0.0024 | 0.00236 | 0.00232 | 0.0023 | 0.00228 | 0.00226 | 0.00223 | 0.0022 | 0.00218 | 0.00216 | 0.00215 | 0.00217 | 0.00221 | 0.00229 | 0.00239 | 0.0025 | 0.00259 | 0.00265 | 0.00268 | 0.00267 | 0.00263 | 0.00255 | 0.00247 | 0.00239 | 0.00234 | 0.00232 | 0.00234 | 0.0024 | 0.00247 | 0.00255 | 0.00261 | 0.00264 | 0.00266 | 0.00265 | 0.00261 | 0.00255 | 0.00249 | 0.00244 | 0.00244 | 0.00247 | 0.00256 | 0.00266 | 0.00276 | 0.00284 | 0.00288 | 0.00289 | 0.00287 | 0.00283 | 0.00281 | 0.00282 | 0.00287 | 0.00297 | 0.00312 | 0.0033 | 0.00352 | 0.00378 | 0.00406 | 0.00433 | 0.00455 | 0.00471 | 0.00481 | 0.00486 | 0.00484 | 0.00474 | 0.00452 | 0.00424 | 0.00394 | 0.00365 | 0.00338 | 0.00314 | 0.00294 | 0.00282 | 0.00279 | 0.00285 | 0.0029 | 0.00289 | 0.00275 | 0.00253 | 0.0023 | 0.00212 | 0.00206 | 0.00212 | 0.00229 | 0.00254 | 0.00282 | 0.00306 | 0.00317 | 0.00311 | 0.00286 | 0.00247 | 0.00204 | 0.00164 | 0.00132 | 0.0011 | 0.00099 | 0.001 | 0.0011 | 0.00128 | 0.00151 | 0.00176 | 0.00197 | 0.00216 | 0.0023 | 0.00241 | 0.00249 | 0.00256 | 0.00261 | 0.00267 | 0.00274 | 0.00282 | 0.00291 | 0.00301 | 0.00313 | 0.00324 | 0.00334 | 0.00339 | 0.00341 | 0.00339 | 0.00334 | 0.00329 | 0.00324 | 0.00321 | 0.00322 | 0.00327 | 0.00334 | 0.00343 | 0.0035 | 0.00355 | 0.00359 | 0.0036 | 0.00361 | 0.00363 | 0.00367 | 0.00375 | 0.00386 | 0.00402 | 0.00421 | 0.00444 | 0.00469 | 0.00498 | 0.00529 | 0.00562 | 0.00592 | 0.00617 | 0.00633 | 0.0064 | 0.00639 | 0.00631 | 0.00619 | 0.00603 | 0.00588 | 0.00574 | 0.00564 | 0.00557 | 0.00552 | 0.00548 | 0.00549 | 0.00555 | 0.0057 | 0.00594 | 0.00625 | 0.00657 | 0.00684 | 0.00705 | 0.00718 | 0.00723 | 0.00721 | 0.00713 | 0.00701 | 0.00689 | 0.00679 | 0.00671 | 0.00663 | 0.00652 | 0.0064 | 0.00629 | 0.00619 | 0.00614 | 0.00611 | 0.00611 | 0.00612 | 0.00613 | 0.00613 | 0.00614 | 0.00614 | 0.00614 | 0.00613 | 0.00609 | 0.00602 | 0.00593 | 0.00584 | 0.00575 | 0.00568 | 0.00563 | 0.0056 | 0.00558 | 0.00556 | 0.00553 | 0.00544 | 0.0053 | 0.00509 | 0.00485 | 0.00461 | 0.00441 | 0.00426 | 0.00417 | 0.00412 | 0.0041 | 0.0041 | 0.00412 | 0.00414 | 0.00416 | 0.00418 | 0.0042 | 0.00422 | 0.00425 | 0.00427 | 0.00426 | 0.00422 | 0.00414 | 0.00405 | 0.00396 | 0.00389 | 0.00383 | 0.00375 | 0.00365 | 0.00352 | 0.00336 | 0.00321 | 0.00306 | 0.00297 | 0.00293 | 0.00298 | 0.00311 | 0.00328 | 0.00347 | 0.00361 | 0.00369 | 0.00368 | 0.00361 | 0.00349 | 0.00334 | 0.00321 | 0.00311 | 0.00305 | 0.00303 | 0.00303 | 0.00305 | 0.00308 | 0.00313 | 0.00318 | 0.00322 | 0.00325 | 0.00326 | 0.00324 | 0.00319 | 0.00312 | 0.00305 | 0.00298 | 0.00295 | 0.00295 | 0.00301 | 0.0031 | 0.00321 | 0.0033 | 0.00337 | 0.0034 | 0.00339 | 0.00336 | 0.00331 | 0.00325 | 0.00316 | 0.00305 | 0.00292 | 0.00278 | 0.00268 | 0.00262 | 0.00264 | 0.00274 | 0.00289 | 0.00304 | 0.00313 | 0.0031 | 0.00294 | 0.00266 | 0.00233 | 0.00204 | 0.00186 | 0.00184 | 0.00199 | 0.00229 | 0.00267 | 0.00304 | 0.00335 | 0.00354 | 0.00362 | 0.00363 | 0.00359 | 0.00356 | 0.00355 | 0.00357 | 0.00363 | 0.0037 | 0.00377 | 0.00384 | 0.0039 | 0.00394 | 0.00396 | 0.00393 | 0.00382 | 0.00358 | 0.00321 | 0.00273 | 0.00219 | 0.0017 | 0.00135 | 0.00119 | 0.00127 | 0.00156 | 0.00199 | 0.00248 | 0.00294 | 0.00331 | 0.00355 | 0.00368 | 0.00374 | 0.00379 | 0.00387 | 0.00397 | 0.00407 | 0.00414 | 0.00415 | 0.00411 | 0.00402 | 0.00394 | 0.00389 | 0.00389 | 0.00394 | 0.004 | 0.00403 | 0.00397 | 0.0038 | 0.00354 | 0.00323 | 0.00295 | 0.00277 | 0.00273 | 0.00286 | 0.00312 | 0.00349 | 0.00389 | 0.00426 | 0.00452 | 0.00465 | 0.00465 | 0.00455 | 0.00441 | 0.00428 | 0.0042 | 0.00418 | 0.00422 | 0.0043 | 0.0044 | 0.00451 | 0.00458 | 0.0046 | 0.00456 | 0.00447 | 0.00437 | 0.00427 | 0.00416 | 0.00404 | 0.0039 | 0.00375 | 0.00364 | 0.00361 | 0.00365 | 0.00377 | 0.00394 | 0.00417 | 0.00441 | 0.00465 | 0.00484 | 0.00497 | 0.00504 | 0.00507 | 0.0051 | 0.00514 | 0.00519 | 0.00522 | 0.00521 | 0.00514 | 0.00503 | 0.00489 | 0.00478 | 0.00472 | 0.00472 | 0.00479 | 0.00489 | 0.00499 | 0.00506 | 0.00506 | 0.00497 | 0.0048 | 0.00461 | 0.00446 | 0.00439 | 0.00443 | 0.00457 | 0.00478 | 0.00501 | 0.00521 | 0.00535 | 0.00542 | 0.00545 | 0.00546 | 0.00547 | 0.00549 | 0.00552 | 0.00558 | 0.00563 | 0.00566 | 0.00565 | 0.00562 | 0.00558 | 0.00553 | 0.00552 | 0.00553 | 0.00556 | 0.00561 | 0.00566 | 0.00568 | 0.00567 | 0.00562 | 0.00557 | 0.00552 | 0.00551 | 0.00552 | 0.00558 | 0.00567 | 0.00577 | 0.00587 | 0.00596 | 0.00602 | 0.00606 | 0.00609 | 0.00611 | 0.00613 | 0.00615 | 0.00617 | 0.00617 | 0.00616 | 0.00613 | 0.00609 | 0.00606 | 0.00604 | 0.00604 | 0.00604 | 0.00603 | 0.00603 | 0.00603 | 0.00602 | 0.00601 | 0.006 | 0.00598 | 0.00597 | 0.00599 | 0.00601 | 0.00606 | 0.00611 | 0.00616 | 0.0062 | 0.00624 | 0.00628 | 0.0063 | 0.00633 | 0.00634 | 0.00634 | 0.00632 | 0.00627 | 0.0062 | 0.00613 | 0.00607 | 0.00603 | 0.00601 | 0.00601 | 0.00603 | 0.00607 | 0.00614 | 0.00622 | 0.00628 | 0.00634 | 0.00638 | 0.00642 | 0.00645 | 0.00648 | 0.0065 | 0.0065 | 0.00649 | 0.00648 | 0.00648 | 0.00647 | 0.00647 | 0.00647 | 0.00647 | 0.00646 | 0.00646 | 0.00645 | 0.00644 | 0.00645 | 0.00647 | 0.00649 | 0.0065 | 0.00651 | 0.0065 | 0.00648 | 0.00644 | 0.0064 | 0.00635 | 0.00633 | 0.00633 | 0.00636 | 0.00641 | 0.00647 | 0.00653 | 0.00659 | 0.00662 | 0.00664 | 0.00664 | 0.00663 | 0.00662 | 0.0066 | 0.00658 | 0.00656 | 0.00653 | 0.00651 | 0.0065 | 0.00649 | 0.0065 | 0.00651 | 0.00653 | 0.00654 | 0.00655 | 0.00656 | 0.00656 | 0.00657 | 0.00657 | 0.00657 | 0.00657 | 0.00657 | 0.00657 | 0.00655 | 0.00654 | 0.00653 | 0.00652 | 0.00652 | 0.00653 | 0.00655 | 0.00658 | 0.00661 | 0.00664 | 0.00665 | 0.00666 | 0.00666 | 0.00666 | 0.00666 | 0.00665 | 0.00664 | 0.00663 | 0.00663 | 0.00663 | 0.00663 | 0.00663 | 0.00663 | 0.00663 | 0.00662 | 0.00662 | 0.00661 | 0.0066 | 0.00658 | 0.00655 | 0.00653 | 0.00652 | 0.00651 | 0.0065 | 0.00651 | 0.00651 | 0.00652 | 0.00652 | 0.00652 | 0.00652 | 0.00652 | 0.00653 | 0.00653 | 0.00654 | 0.00656 | 0.00657 | 0.00658 | 0.00657 | 0.00655 | 0.00652 | 0.0065 | 0.00648 | 0.00647 | 0.00646 | 0.00646 | 0.00646 | 0.00646 | 0.00645 | 0.00644 | 0.00643 | 0.00642 | 0.00642 | 0.00642 | 0.00643 | 0.00645 | 0.00646 | 0.00647 | 0.00647 | 0.00646 | 0.00645 | 0.00643 | 0.00641 | 0.00638 | 0.00637 | 0.00635 | 0.00634 | 0.00634 | 0.00633 | 0.00633 | 0.00632 | 0.0063 | 0.00629 | 0.00626 | 0.00624 | 0.00623 | 0.00622 | 0.00621 | 0.00619 | 0.00617 | 0.00615 | 0.00613 | 0.00613 | 0.00612 | 0.00612 | 0.00613 | 0.00614 | 0.00615 | 0.00616 | 0.00615 | 0.00614 | 0.00613 | 0.00612 | 0.00611 | 0.00609 | 0.00608 | 0.00608 | 0.00608 | 0.0061 | 0.00612 | 0.00615 | 0.00618 | 0.0062 | 0.00622 | 0.00622 | 0.00621 | 0.0062 | 0.00618 | 0.00616 | 0.00613 | 0.00609 | 0.00604 | 0.006 | 0.00597 | 0.00595 | 0.00595 | 0.00596 | 0.00599 | 0.00601 | 0.00603 | 0.00604 | 0.00603 | 0.00601 | 0.00598 | 0.00596 | 0.00594 | 0.00593 | 0.00594 | 0.00595 | 0.00597 | 0.00598 | 0.00599 | 0.00599 | 0.00599 | 0.00599 | 0.00599 | 0.00599 | 0.00599 | 0.006 | 0.00601 | 0.00603 | 0.00604 | 0.00604 | 0.00604 | 0.00603 | 0.00602 | 0.00599 | 0.00596 | 0.00593 | 0.00589 | 0.00586 | 0.00585 | 0.00585 | 0.00586 | 0.00587 | 0.00589 | 0.0059 | 0.00591 | 0.00591 | 0.00591 | 0.0059 | 0.0059 | 0.0059 | 0.00591 | 0.00593 | 0.00594 | 0.00594 | 0.00593 | 0.00591 | 0.0059 | 0.00588 | 0.00587 | 0.00586 | 0.00585 | 0.00585 | 0.00585 | 0.00585 | 0.00585 | 0.00585 | 0.00584 | 0.00584 | 0.00583 | 0.00583 | 0.00582 | 0.00582 | 0.00582 | 0.00582 | 0.00582 | 0.00584 | 0.00586 | 0.00588 | 0.00589 | 0.00589 | 0.00588 | 0.00587 | 0.00585 | 0.00583 | 0.00581 | 0.00579 | 0.00577 | 0.00576 | 0.00577 | 0.00579 | 0.00582 | 0.00585 | 0.00588 | 0.0059 | 0.00591 | 0.0059 | 0.00587 | 0.00583 | 0.00578 | 0.00575 | 0.00573 | 0.00573 | 0.00574 | 0.00575 | 0.00576 | 0.00577 | 0.00578 | 0.0058 | 0.00581 | 0.00581 | 0.00582 | 0.00583 | 0.00583 | 0.00582 | 0.0058 | 0.00578 | 0.00575 | 0.00572 | 0.0057 | 0.00569 | 0.00568 | 0.00567 | 0.00568 | 0.0057 | 0.00572 | 0.00575 | 0.00578 | 0.00581 | 0.00583 | 0.00584 | 0.00584 | 0.00582 | 0.00581 | 0.00579 | 0.00577 | 0.00575 | 0.00573 | 0.00573 | 0.00573 | 0.00573 | 0.00573 | 0.00572 | 0.00571 | 0.00569 | 0.00566 | 0.00563 | 0.00559 | 0.00556 | 0.00554 | 0.00553 | 0.00553 | 0.00553 | 0.00554 | 0.00555 | 0.00556 | 0.00558 | 0.0056 | 0.00562 | 0.00564 | 0.00565 | 0.00564 | 0.00561 | 0.00556 | 0.0055 | 0.00544 | 0.00538 | 0.00535 | 0.00534 | 0.00535 | 0.00536 | 0.00538 | 0.00539 | 0.0054 | 0.00541 | 0.00541 | 0.00541 | 0.0054 | 0.00539 | 0.00537 | 0.00536 | 0.00534 | 0.00533 | 0.00532 | 0.00533 | 0.00534 | 0.00536 | 0.00537 | 0.00537 | 0.00537 | 0.00535 | 0.00532 | 0.00529 | 0.00527 | 0.00525 | 0.00524 | 0.00524 | 0.00524 | 0.00524 | 0.00524 | 0.00523 | 0.00522 | 0.00522 | 0.00521 | 0.0052 | 0.00519 | 0.00517 | 0.00514 | 0.00511 | 0.00509 | 0.00507 | 0.00507 | 0.00507 | 0.00509 | 0.00511 | 0.00513 | 0.00514 | 0.00515 | 0.00514 | 0.00512 | 0.0051 | 0.00508 | 0.00506 | 0.00505 | 0.00504 | 0.00503 | 0.00503 | 0.00503 | 0.00502 | 0.00501 | 0.00498 | 0.00497 | 0.00495 | 0.00494 | 0.00494 | 0.00493 | 0.00492 | 0.00492 | 0.00494 | 0.00495 | 0.00497 | 0.00498 | 0.00499 | 0.00499 | 0.00499 | 0.00499 | 0.005 | 0.00501 | 0.00501 | 0.00502 | 0.00502 | 0.00501 | 0.005 | 0.00499 | 0.00498 | 0.00497 | 0.00496 | 0.00496 | 0.00497 | 0.00498 | 0.00499 | 0.00499 | 0.00499 | 0.00498 | 0.00498 | 0.00498 | 0.00497 | 0.00496 | 0.00495 | 0.00493 | 0.00492 | 0.00491 | 0.00492 | 0.00492 | 0.00492 | 0.00492 | 0.00491 | 0.0049 | 0.00489 | 0.00488 | 0.00487 | 0.00486 | 0.00486 | 0.00485 | 0.00485 | 0.00484 | 0.00482 | 0.00481 | 0.00479 | 0.00478 | 0.00479 | 0.0048 | 0.00483 | 0.00486 | 0.00488 | 0.00489 | 0.00489 | 0.00488 | 0.00486 | 0.00484 | 0.00483 | 0.00483 | 0.00483 | 0.00484 | 0.00484 | 0.00485 | 0.00484 | 0.00484 | 0.00482 | 0.00481 | 0.00479 | 0.00477 | 0.00475 | 0.00473 | 0.00471 | 0.0047 | 0.00468 | 0.00468 | 0.00469 | 0.00471 | 0.00475 | 0.00479 | 0.00483 | 0.00486 | 0.00488 | 0.00488 | 0.00486 | 0.00483 | 0.00478 | 0.00473 | 0.00469 | 0.00465 | 0.00463 | 0.00464 | 0.00465 | 0.00468 | 0.0047 | 0.00472 | 0.00474 | 0.00476 | 0.00478 | 0.00478 | 0.00478 | 0.00478 | 0.00477 | 0.00476 | 0.00475 | 0.00473 | 0.00472 | 0.00472 | 0.00471 | 0.00472 | 0.00472 | 0.00473 | 0.00474 | 0.00475 | 0.00476 | 0.00477 | 0.00479 | 0.00481 | 0.00483 | 0.00486 | 0.00488 | 0.0049 | 0.00492 | 0.00492 | 0.00493 | 0.00493 | 0.00493 | 0.00495 | 0.00497 | 0.00499 | 0.00501 | 0.00504 | 0.00507 | 0.0051 | 0.00513 | 0.00516 | 0.0052 | 0.00525 | 0.00531 | 0.00538 | 0.00545 | 0.00552 | 0.00559 | 0.00567 | 0.00576 | 0.00585 | 0.00594 | 0.00604 | 0.00615 | 0.00626 | 0.00636 | 0.00646 | 0.00655 | 0.00665 | 0.00675 | 0.00687 | 0.00699 | 0.00711 | 0.00723 | 0.00737 | 0.0075 | 0.00765 | 0.0078 | 0.00795 | 0.0081 | 0.00827 | 0.00844 | 0.00861 | 0.00879 | 0.00897 | 0.00917 | 0.00937 | 0.00958 | 0.00978 | 0.00999 | 0.0102 | 0.0104 | 0.01061 | 0.01082 | 0.01104 | 0.01127 | 0.0115 | 0.01175 | 0.01201 | 0.01226 | 0.01252 | 0.01278 | 0.01304 | 0.01331 | 0.01357 | 0.01382 | 0.01406 | 0.0143 | 0.01452 | 0.01474 | 0.01496 | 0.01517 | 0.01538 | 0.01558 | 0.01575 | 0.01589 | 0.01597 | 0.016 | 0.01607 | 0.01625 | 0.01658 | 0.01705 | 0.01757 | 0.0181 | 0.01859 | 0.019 | 0.01926 | 0.01935 | 0.01925 | 0.01901 | 0.01872 | 0.01849 | 0.01833 | 0.01823 | 0.01815 | 0.0181 | 0.0181 | 0.01813 | 0.01819 | 0.01825 | 0.0183 | 0.01833 | 0.01836 | 0.0184 | 0.01847 | 0.01854 | 0.01862 | 0.01869 | 0.01875 | 0.01878 | 0.0188 | 0.01877 | 0.0187 | 0.01859 | 0.01844 | 0.01827 | 0.01807 | 0.01787 | 0.01765 | 0.01743 | 0.01723 | 0.01706 | 0.01693 | 0.01683 | 0.01674 | 0.01665 | 0.01657 | 0.01648 | 0.01638 | 0.01625 | 0.01611 | 0.01596 | 0.01582 | 0.01569 | 0.01557 | 0.01545 | 0.01532 | 0.01518 | 0.01504 | 0.01489 | 0.01474 | 0.01461 | 0.0145 | 0.01443 | 0.0144 | 0.01439 | 0.0144 | 0.01442 | 0.01444 | 0.01444 | 0.01443 | 0.0144 | 0.01437 | 0.01434 | 0.01432 | 0.01431 | 0.01431 | 0.01431 | 0.01432 | 0.01432 | 0.01432 | 0.01432 | 0.01432 | 0.01433 | 0.01435 | 0.01439 | 0.01445 | 0.01452 | 0.0146 | 0.0147 | 0.01479 | 0.01488 | 0.01496 | 0.01505 | 0.01515 | 0.01525 | 0.01534 | 0.01543 | 0.01551 | 0.01556 | 0.0156 | 0.01562 | 0.01561 | 0.01559 | 0.01556 | 0.01554 | 0.01553 | 0.01555 | 0.0156 | 0.01568 | 0.01578 | 0.01589 | 0.01599 | 0.01606 | 0.01611 | 0.01612 | 0.01611 | 0.01609 | 0.01607 | 0.01605 | 0.01605 | 0.01608 | 0.01616 | 0.01633 | 0.01658 | 0.01687 | 0.01712 | 0.01729 | 0.01733 | 0.01725 | 0.01705 | 0.01675 | 0.01638 | 0.01601 | 0.01571 | 0.01553 | 0.01546 | 0.01546 | 0.01546 | 0.01544 | 0.0154 | 0.01533 | 0.01525 | 0.01515 | 0.01507 | 0.015 | 0.01495 | 0.01493 | 0.01492 | 0.01492 | 0.01491 | 0.01487 | 0.0148 | 0.0147 | 0.01456 | 0.0144 | 0.01422 | 0.01403 | 0.01384 | 0.01365 | 0.01346 | 0.01329 | 0.01314 | 0.013 | 0.01288 | 0.01277 | 0.01269 | 0.01263 | 0.01257 | 0.01252 | 0.01246 | 0.01239 | 0.01231 | 0.01222 | 0.01211 | 0.012 | 0.01187 | 0.01174 | 0.0116 | 0.01146 | 0.01131 | 0.01116 | 0.01099 | 0.01083 | 0.01067 | 0.01052 | 0.01038 | 0.01025 | 0.01014 | 0.01003 | 0.00994 | 0.00985 | 0.00976 | 0.00967 | 0.00958 | 0.00948 | 0.00939 | 0.00929 | 0.00918 | 0.00908 | 0.00897 | 0.00887 | 0.00876 | 0.00865 | 0.00854 | 0.00843 | 0.00831 | 0.00819 | 0.00808 | 0.00797 | 0.00787 | 0.00777 | 0.00769 | 0.00761 | 0.00754 | 0.00748 | 0.00742 | 0.00736 | 0.0073 | 0.00724 | 0.00719 | 0.00713 | 0.00708 | 0.00702 | 0.00697 | 0.00692 | 0.00687 | 0.00683 | 0.00678 | 0.00674 | 0.0067 | 0.00667 | 0.00665 | 0.00663 | 0.00661 | 0.0066 | 0.00659 | 0.00657 | 0.00655 | 0.00653 | 0.00651 | 0.00648 | 0.00645 | 0.00641 | 0.00638 | 0.00635 | 0.00632 | 0.00629 | 0.00628 | 0.00627 | 0.00626 | 0.00626 | 0.00626 | 0.00626 | 0.00626 | 0.00625 | 0.00624 | 0.00623 | 0.00621 | 0.0062 | 0.0062 | 0.0062 | 0.0062 | 0.00619 | 0.00618 | 0.00618 | 0.00617 | 0.00616 | 0.00615 | 0.00614 | 0.00613 | 0.00612 | 0.00611 | 0.0061 | 0.00608 | 0.00607 | 0.00606 | 0.00605 | 0.00604 | 0.00602 | 0.00601 | 0.00599 | 0.00597 | 0.00595 | 0.00594 | 0.00592 | 0.00592 | 0.00592 | 0.00593 | 0.00595 | 0.00596 | 0.00597 | 0.00598 | 0.00599 | 0.00598 | 0.00596 | 0.00594 | 0.00591 | 0.00588 | 0.00586 | 0.00585 | 0.00584 | 0.00585 | 0.00586 | 0.00587 | 0.00588 | 0.00589 | 0.00589 | 0.00588 | 0.00586 | 0.00583 | 0.0058 | 0.00578 | 0.00576 | 0.00575 | 0.00574 | 0.00574 | 0.00576 | 0.00577 | 0.00579 | 0.0058 | 0.00581 | 0.00582 | 0.00584 | 0.00585 | 0.00585 | 0.00584 | 0.00583 | 0.00581 | 0.0058 | 0.00578 | 0.00577 | 0.00575 | 0.00575 | 0.00575 | 0.00577 | 0.00578 | 0.00579 | 0.00578 | 0.00577 | 0.00575 | 0.00574 | 0.00572 | 0.00571 | 0.0057 | 0.0057 | 0.00571 | 0.00571 | 0.00572 | 0.00572 | 0.00571 | 0.00571 | 0.00572 | 0.00572 | 0.00573 | 0.00573 | 0.00573 | 0.00572 | 0.00571 | 0.00569 | 0.00566 | 0.00563 | 0.0056 | 0.00558 | 0.00558 | 0.00558 | 0.00559 | 0.0056 | 0.00561 | 0.00562 | 0.00563 | 0.00563 | 0.00563 | 0.00562 | 0.00561 | 0.0056 | 0.00559 | 0.0056 | 0.0056 | 0.0056 | 0.00559 | 0.00559 | 0.00559 | 0.0056 | 0.0056 | 0.0056 | 0.00558 | 0.00558 | 0.00557 | 0.00557 | 0.00556 | 0.00556 | 0.00555 | 0.00555 | 0.00556 | 0.00556 | 0.00555 | 0.00554 | 0.00554 | 0.00553 | 0.00553 | 0.00552 | 0.00552 | 0.00552 | 0.00552 | 0.00552 | 0.00552 | 0.00552 | 0.00552 | 0.00552 | 0.00552 | 0.00552 | 0.00552 | 0.00552 | 0.00553 | 0.00553 | 0.00554 | 0.00553 | 0.00553 | 0.00552 | 0.00551 | 0.0055 | 0.00549 | 0.00548 | 0.00548 | 0.00549 | 0.0055 | 0.00551 | 0.00551 | 0.00551 | 0.00551 | 0.00551 | 0.0055 | 0.0055 | 0.0055 | 0.00551 | 0.00552 | 0.00553 | 0.00553 | 0.00552 | 0.00551 | 0.00551 | 0.0055 | 0.00551 | 0.00552 | 0.00554 | 0.00555 | 0.00557 | 0.00558 | 0.00559 | 0.00559 | 0.00558 | 0.00558 | 0.00557 | 0.00556 | 0.00556 | 0.00557 | 0.00557 | 0.00558 | 0.00559 | 0.00561 | 0.00563 | 0.00565 | 0.00567 | 0.00568 | 0.0057 | 0.00571 | 0.00572 | 0.00572 | 0.00572 | 0.00573 | 0.00573 | 0.00574 | 0.00575 | 0.00576 | 0.00576 | 0.00576 | 0.00576 | 0.00576 | 0.00576 | 0.00576 | 0.00576 | 0.00576 | 0.00575 | 0.00575 | 0.00575 | 0.00576 | 0.00577 | 0.00577 | 0.00577 | 0.00578 | 0.00578 | 0.00579 | 0.00578 | 0.00578 | 0.00577 | 0.00577 | 0.00577 | 0.00577 | 0.00577 | 0.00577 | 0.00577 | 0.00577 | 0.00578 | 0.00579 | 0.00579 | 0.0058 | 0.0058 | 0.00579 | 0.00576 | 0.00573 | 0.0057 | 0.00568 | 0.00567 | 0.00568 | 0.0057 | 0.00572 | 0.00574 | 0.00577 | 0.00579 | 0.0058 | 0.00581 | 0.0058 | 0.00579 | 0.00578 | 0.00576 | 0.00574 | 0.00573 | 0.00572 | 0.00573 | 0.00573 | 0.00574 | 0.00573 | 0.00572 | 0.00571 | 0.0057 | 0.00569 | 0.00567 | 0.00565 | 0.00564 | 0.00564 | 0.00564 | 0.00564 | 0.00563 | 0.00563 | 0.00564 | 0.00566 | 0.00568 | 0.0057 | 0.00571 | 0.00572 | 0.00572 | 0.0057 | 0.00568 | 0.00565 | 0.00563 | 0.00562 | 0.00561 | 0.00561 | 0.00562 | 0.00564 | 0.00567 | 0.0057 | 0.00572 | 0.00575 | 0.00576 | 0.00577 | 0.00577 | 0.00576 | 0.00576 | 0.00576 | 0.00577 | 0.00579 | 0.00579 | 0.0058 | 0.0058 | 0.0058 | 0.0058 | 0.00579 | 0.00577 | 0.00576 | 0.00575 | 0.00575 | 0.00576 | 0.00576 | 0.00575 | 0.00575 | 0.00573 | 0.00571 | 0.00569 | 0.00567 | 0.00566 | 0.00566 | 0.00567 | 0.00568 | 0.00569 | 0.00569 | 0.00569 | 0.00569 | 0.00569 | 0.00568 | 0.00568 | 0.00569 | 0.00571 | 0.00573 | 0.00574 | 0.00574 | 0.00573 | 0.00572 | 0.00571 | 0.00571 | 0.00572 | 0.00573 | 0.00574 | 0.00576 | 0.00576 | 0.00576 | 0.00576 | 0.00576 | 0.00576 | 0.00575 | 0.00575 | 0.00575 | 0.00576 | 0.00576 | 0.00576 | 0.00576 | 0.00575 | 0.00576 | 0.00576 | 0.00577 | 0.00577 | 0.00577 | 0.00577 | 0.00575 | 0.00574 | 0.00573 | 0.00571 | 0.0057 | 0.00568 | 0.00568 | 0.00568 | 0.0057 | 0.00572 | 0.00575 | 0.00577 | 0.0058 | 0.00582 | 0.00583 | 0.00583 | 0.00582 | 0.0058 | 0.00579 | 0.00579 | 0.00578 | 0.00578 | 0.00578 | 0.00577 | 0.00577 | 0.00576 | 0.00575 | 0.00573 | 0.00572 | 0.0057 | 0.00569 | 0.00569 | 0.00569 | 0.00571 | 0.00572 | 0.00574 | 0.00576 | 0.00578 | 0.00579 | 0.0058 | 0.0058 | 0.0058 | 0.0058 | 0.00579 | 0.0058 | 0.0058 | 0.00581 | 0.00582 | 0.00582 | 0.00583 | 0.00584 | 0.00586 | 0.00587 | 0.00588 | 0.00588 | 0.00587 | 0.00586 | 0.00586 | 0.00586 | 0.00585 | 0.00585 | 0.00587 | 0.00591 | 0.00594 | 0.00597 | 0.00598 | 0.00597 | 0.00596 | 0.00594 | 0.00592 | 0.00589 | 0.00586 | 0.00584 | 0.00584 | 0.00585 | 0.00587 | 0.00588 | 0.0059 | 0.00592 | 0.00593 | 0.00593 | 0.00593 | 0.00592 | 0.00591 | 0.00591 | 0.0059 | 0.0059 | 0.0059 | 0.00589 | 0.00589 | 0.00589 | 0.00589 | 0.00589 | 0.0059 | 0.00591 | 0.00593 | 0.00595 | 0.00595 | 0.00595 | 0.00595 | 0.00594 | 0.00593 | 0.00592 | 0.00592 | 0.00592 | 0.00593 | 0.00595 | 0.00596 | 0.00598 | 0.00599 | 0.006 | 0.00601 | 0.00601 | 0.00601 | 0.006 | 0.006 | 0.00601 | 0.00602 | 0.00604 | 0.00607 | 0.00609 | 0.00611 | 0.00612 | 0.00613 | 0.00612 | 0.00611 | 0.0061 | 0.00609 | 0.00609 | 0.00608 | 0.00608 | 0.00607 | 0.00607 | 0.00607 | 0.00606 | 0.00606 | 0.00605 | 0.00604 | 0.00605 | 0.00607 | 0.0061 | 0.00614 | 0.00617 | 0.00619 | 0.00621 | 0.00622 | 0.00621 | 0.00619 | 0.00616 | 0.00612 | 0.00608 | 0.00606 | 0.00605 | 0.00605 | 0.00606 | 0.00608 | 0.00609 | 0.00612 | 0.00614 | 0.00616 | 0.00616 | 0.00616 | 0.00614 | 0.00611 | 0.00609 | 0.00607 | 0.00605 | 0.00603 | 0.00603 | 0.00603 | 0.00606 | 0.00609 | 0.00613 | 0.00615 | 0.00617 | 0.00618 | 0.00618 | 0.00617 | 0.00615 | 0.00613 | 0.00612 | 0.00612 | 0.00613 | 0.00614 | 0.00616 | 0.00617 | 0.00617 | 0.00617 | 0.00617 | 0.00614 | 0.00611 | 0.00611 | 0.00615 | 0.00623 | 0.00633 | 0.00644 | 0.00655 | 0.00663 | 0.0067 | 0.00672 | 0.0067 | 0.00662 | 0.00652 | 0.00642 | 0.00633 | 0.00622 | 0.00611 | 0.00599 | 0.00585 | 0.0057 | 0.00554 | 0.00535 | 0.00514 | 0.00491 | 0.00465 | 0.00436 | 0.00405 | 0.00373 | 0.00339 | 0.00307 | 0.00278 | 0.00255 | 0.00238 | 0.00228 | 0.00225 | 0.00229 | 0.00238 | 0.00252 | 0.00268 | 0.00286 | 0.00305 | 0.00325 | 0.00346 | 0.00367 | 0.00385 | 0.00401 | 0.00414 | 0.00424 | 0.00432 | 0.0044 | 0.00447 | 0.00455 | 0.00463 | 0.00473 | 0.00483 | 0.00493 | 0.00502 | 0.00508 | 0.00512 | 0.00513 | 0.0051 | 0.00505 | 0.00495 | 0.00484 | 0.0047 | 0.00454 | 0.00437 | 0.00416 | 0.00388 | 0.00349 | 0.00298 | 0.00237 | 0.00171 | 0.0011 | 0.00065 | 0.00042 | 0.00044 | 0.00072 | 0.0012 | 0.00181 | 0.00247 | 0.0031 | 0.00365 | 0.00409 | 0.00443 | 0.00469 | 0.0049 | 0.00507 | 0.00518 | 0.00525 | 0.00526 | 0.00523 | 0.00516 | 0.00507 | 0.00495 | 0.00479 | 0.0046 | 0.00438 | 0.00413 | 0.00387 | 0.00358 | 0.0033 | 0.00302 | 0.00276 | 0.00253 | 0.00236 | 0.00226 | 0.00222 | 0.00223 | 0.00229 | 0.00238 | 0.00247 | 0.00256 | 0.00263 | 0.00267 | 0.0027 | 0.00271 | 0.00272 | 0.00273 | 0.00276 | 0.00278 | 0.00278 | 0.00277 | 0.00272 | 0.00265 | 0.00256 | 0.00246 | 0.00236 | 0.00226 | 0.00219 | 0.00216 | 0.00216 | 0.0022 | 0.00227 | 0.00236 | 0.00247 | 0.00258 | 0.00271 | 0.00284 | 0.00296 | 0.00308 | 0.00319 | 0.0033 | 0.0034 | 0.0035 | 0.0036 | 0.00371 | 0.00384 | 0.00397 | 0.00411 | 0.00424 | 0.00436 | 0.00448 | 0.00458 | 0.00467 | 0.00476 | 0.00485 | 0.00494 | 0.00505 | 0.00517 | 0.00531 | 0.00547 | 0.00562 | 0.00577 | 0.00591 | 0.00603 | 0.00612 | 0.00618 | 0.00622 | 0.00625 | 0.00627 | 0.00628 | 0.00628 | 0.00629 | 0.0063 | 0.00631 | 0.00633 | 0.00635 | 0.00638 | 0.00642 | 0.00645 | 0.00649 | 0.00652 | 0.00653 | 0.00653 | 0.0065 | 0.00646 | 0.00643 | 0.00639 | 0.00635 | 0.00631 | 0.00626 | 0.00621 | 0.00615 | 0.00608 | 0.00602 | 0.00596 | 0.00592 | 0.00588 | 0.00586 | 0.00584 | 0.00584 | 0.00585 | 0.00587 | 0.00589 | 0.00591 | 0.00591 | 0.00591 | 0.00589 | 0.00583 | 0.00577 | 0.00572 | 0.00568 | 0.00567 | 0.00567 | 0.00568 | 0.00568 | 0.00569 | 0.00569 | 0.00569 | 0.00567 | 0.00565 | 0.00566 | 0.00569 | 0.00575 | 0.00583 | 0.00589 | 0.00594 | 0.00597 | 0.006 | 0.00601 | 0.00601 | 0.006 | 0.00597 | 0.00595 | 0.00593 | 0.00593 | 0.00593 | 0.00592 | 0.0059 | 0.00587 | 0.00585 | 0.00583 | 0.00584 | 0.00585 | 0.00585 | 0.00587 | 0.00588 | 0.00591 | 0.00595 | 0.00599 | 0.00602 | 0.00601 | 0.00598 | 0.00593 | 0.00588 | 0.00583 | 0.00579 | 0.00576 | 0.00576 | 0.00579 | 0.00583 | 0.00586 | 0.00588 | 0.00586 | 0.00581 | 0.00577 | 0.00574 | 0.00573 | 0.00575 | 0.0058 | 0.00587 | 0.00595 | 0.00603 | 0.00608 | 0.00608 | 0.00605 | 0.00598 | 0.00589 | 0.00581 | 0.00575 | 0.00573 | 0.00574 | 0.00576 | 0.00579 | 0.00581 | 0.00579 | 0.00575 | 0.0057 | 0.00565 | 0.00563 | 0.00565 | 0.0057 | 0.00577 | 0.00583 | 0.00588 | 0.0059 | 0.00588 | 0.00585 | 0.00582 | 0.00579 | 0.00578 | 0.00581 | 0.00587 | 0.00593 | 0.00598 | 0.00599 | 0.00595 | 0.00587 | 0.00577 | 0.00568 | 0.00558 | 0.00548 | 0.00538 | 0.00529 | 0.00522 | 0.00519 | 0.00518 | 0.00519 | 0.00523 | 0.00528 | 0.00534 | 0.00541 | 0.00548 | 0.00552 | 0.00553 | 0.00551 | 0.0055 | 0.00552 | 0.00557 | 0.00564 | 0.00569 | 0.00572 | 0.00574 | 0.00576 | 0.0058 | 0.00583 | 0.00582 | 0.00574 | 0.00559 | 0.0054 | 0.00519 | 0.00495 | 0.00471 | 0.00451 | 0.00438 | 0.00433 | 0.00434 | 0.00441 | 0.0045 | 0.00458 | 0.00465 | 0.0047 | 0.00475 | 0.00479 | 0.00481 | 0.00482 | 0.00483 | 0.00481 | 0.00477 | 0.00472 | 0.00468 | 0.00466 | 0.00465 | 0.00464 | 0.00464 | 0.00466 | 0.0047 | 0.00474 | 0.00478 | 0.00481 | 0.00483 | 0.00481 | 0.00476 | 0.00467 | 0.00458 | 0.00449 | 0.00443 | 0.00441 | 0.00443 | 0.00447 | 0.00454 | 0.00462 | 0.0047 | 0.00476 | 0.00479 | 0.0048 | 0.00482 | 0.00486 | 0.00489 | 0.00493 | 0.00495 | 0.00496 | 0.00495 | 0.00494 | 0.00493 | 0.00492 | 0.00492 | 0.00493 | 0.00496 | 0.00499 | 0.00503 | 0.00507 | 0.0051 | 0.00512 | 0.00512 | 0.0051 | 0.00506 | 0.00504 | 0.00502 | 0.00503 | 0.00505 | 0.00507 | 0.00509 | 0.00511 | 0.00512 | 0.00513 | 0.00513 | 0.00513 | 0.0051 | 0.00505 | 0.00498 | 0.00491 | 0.00484 | 0.00476 | 0.00468 | 0.0046 | 0.00455 | 0.00453 | 0.00453 | 0.00457 | 0.0046 | 0.00464 | 0.00468 | 0.00471 | 0.00474 | 0.00476 | 0.00477 | 0.00478 | 0.00481 | 0.00485 | 0.0049 | 0.00496 | 0.00502 | 0.00506 | 0.00509 | 0.00507 | 0.00504 | 0.005 | 0.00495 | 0.00491 | 0.00486 | 0.00482 | 0.00477 | 0.00472 | 0.00466 | 0.00461 | 0.00456 | 0.00451 | 0.00447 | 0.00444 | 0.00442 | 0.0044 | 0.00438 | 0.00437 | 0.00439 | 0.00442 | 0.00442 | 0.00439 | 0.00433 | 0.00427 | 0.00422 | 0.00418 | 0.00416 | 0.00416 | 0.0042 | 0.00428 | 0.0044 | 0.00451 | 0.00459 | 0.00464 | 0.00468 | 0.00472 | 0.00475 | 0.00474 | 0.00471 | 0.00469 | 0.00471 | 0.00477 | 0.00483 | 0.00486 | 0.00484 | 0.00476 | 0.00466 | 0.00453 | 0.00438 | 0.00421 | 0.00406 | 0.00396 | 0.00393 | 0.00395 | 0.00397 | 0.00396 | 0.00391 | 0.00387 | 0.00387 | 0.00392 | 0.00399 | 0.00407 | 0.00414 | 0.00419 | 0.00421 | 0.00418 | 0.00409 | 0.00397 | 0.00383 | 0.00371 | 0.00362 | 0.00358 | 0.00359 | 0.00364 | 0.00373 | 0.00383 | 0.00391 | 0.00396 | 0.00399 | 0.004 | 0.00398 | 0.00393 | 0.00389 | 0.00385 | 0.00384 | 0.00384 | 0.00383 | 0.00379 | 0.00372 | 0.00361 | 0.00349 | 0.00337 | 0.00328 | 0.00322 | 0.00319 | 0.0032 | 0.00326 | 0.00335 | 0.00344 | 0.00354 | 0.00361 | 0.00367 | 0.00369 | 0.00367 | 0.00362 | 0.00355 | 0.00347 | 0.00341 | 0.00337 | 0.00335 | 0.00337 | 0.00344 | 0.00354 | 0.00364 | 0.00372 | 0.00379 | 0.00387 | 0.00397 | 0.0041 | 0.00423 | 0.00437 | 0.00449 | 0.00456 | 0.00455 | 0.00447 | 0.00435 | 0.00422 | 0.00411 | 0.004 | 0.00391 | 0.00386 | 0.00387 | 0.00393 | 0.00402 | 0.0041 | 0.00416 | 0.00422 | 0.00427 | 0.00431 | 0.00431 | 0.00428 | 0.00422 | 0.00411 | 0.00397 | 0.00378 | 0.00358 | 0.0034 | 0.00325 | 0.00312 | 0.00303 | 0.00298 | 0.003 | 0.00307 | 0.00315 | 0.0032 | 0.0032 | 0.00315 | 0.00307 | 0.00298 | 0.0029 | 0.00287 | 0.00289 | 0.00296 | 0.00309 | 0.00324 | 0.0034 | 0.00353 | 0.00362 | 0.00368 | 0.00369 | 0.00365 | 0.00358 | 0.00352 | 0.00348 | 0.00347 | 0.00349 | 0.00354 | 0.0036 | 0.00369 | 0.0038 | 0.00391 | 0.00401 | 0.00406 | 0.00406 | 0.00402 | 0.00395 | 0.00387 | 0.00378 | 0.00369 | 0.00363 | 0.0036 | 0.0036 | 0.00359 | 0.00354 | 0.00345 | 0.00334 | 0.00325 | 0.0032 | 0.0032 | 0.00325 | 0.00334 | 0.00346 | 0.0036 | 0.00371 | 0.00378 | 0.00379 | 0.00379 | 0.00377 | 0.00377 | 0.00377 | 0.00378 | 0.00379 | 0.0038 | 0.0038 | 0.00379 | 0.00376 | 0.00374 | 0.00372 | 0.0037 | 0.00366 | 0.00356 | 0.00344 | 0.0033 | 0.00321 | 0.00317 | 0.00317 | 0.0032 | 0.00324 | 0.0033 | 0.00339 | 0.00347 | 0.00352 | 0.00355 | 0.00356 | 0.00358 | 0.00364 | 0.00369 | 0.00373 | 0.00371 | 0.00364 | 0.00353 | 0.00342 | 0.00332 | 0.00325 | 0.00321 | 0.00321 | 0.00324 | 0.00329 | 0.00337 | 0.00344 | 0.0035 | 0.00354 | 0.00356 | 0.00359 | 0.00362 | 0.00365 | 0.00367 | 0.00366 | 0.00363 | 0.00358 | 0.00351 | 0.00343 | 0.00338 | 0.00334 | 0.00334 | 0.00335 | 0.00336 | 0.00337 | 0.00338 | 0.00338 | 0.0034 | 0.00341 | 0.00342 | 0.00345 | 0.00348 | 0.00353 | 0.00356 | 0.00358 | 0.00357 | 0.00354 | 0.00351 | 0.00347 | 0.00343 | 0.00339 | 0.00336 | 0.00334 | 0.00333 | 0.00334 | 0.00336 | 0.0034 | 0.00345 | 0.00349 | 0.00349 | 0.00345 | 0.00335 | 0.00319 | 0.00301 | 0.00281 | 0.00264 | 0.00252 | 0.00248 | 0.00251 | 0.00263 | 0.00279 | 0.00297 | 0.00313 | 0.00323 | 0.00326 | 0.00325 | 0.00321 | 0.00315 | 0.0031 | 0.00308 | 0.00308 | 0.00312 | 0.00319 | 0.00327 | 0.00335 | 0.00342 | 0.00347 | 0.0035 | 0.00351 | 0.0035 | 0.00345 | 0.00336 | 0.00323 | 0.00307 | 0.00292 | 0.00278 | 0.00266 | 0.00256 | 0.00249 | 0.00245 | 0.00247 | 0.00253 | 0.00262 | 0.00273 | 0.00285 | 0.00298 | 0.0031 | 0.00319 | 0.00325 | 0.00327 | 0.00327 | 0.00325 | 0.00324 | 0.00324 | 0.00326 | 0.00329 | 0.00333 | 0.00336 | 0.00338 | 0.00341 | 0.00344 | 0.00347 | 0.00348 | 0.00345 | 0.00339 | 0.00329 | 0.00318 | 0.00306 | 0.00295 | 0.00288 | 0.00285 | 0.00288 | 0.00293 | 0.003 | 0.00304 | 0.00306 | 0.00306 | 0.00306 | 0.00307 | 0.0031 | 0.00313 | 0.00317 | 0.0032 | 0.00321 | 0.0032 | 0.00317 | 0.00313 | 0.00309 | 0.00306 | 0.00305 | 0.00308 | 0.00314 | 0.00322 | 0.0033 | 0.00334 | 0.00334 | 0.00328 | 0.00318 | 0.00306 | 0.00296 | 0.0029 | 0.00289 | 0.00293 | 0.00299 | 0.00306 | 0.0031 | 0.00312 | 0.00312 | 0.0031 | 0.00309 | 0.00307 | 0.00307 | 0.00308 | 0.00309 | 0.00309 | 0.0031 | 0.00312 | 0.00315 | 0.0032 | 0.00327 | 0.00333 | 0.00338 | 0.0034 | 0.0034 | 0.00337 | 0.00333 | 0.00329 | 0.00325 | 0.00322 | 0.0032 | 0.00318 | 0.00316 | 0.00315 | 0.00316 | 0.00322 | 0.00332 | 0.00346 | 0.00364 | 0.00385 | 0.00407 | 0.00428 | 0.00442 | 0.00448 | 0.00441 | 0.00423 | 0.00398 | 0.00372 | 0.00351 | 0.00338 | 0.00335 | 0.00342 | 0.00355 | 0.00368 | 0.00378 | 0.00382 | 0.00379 | 0.00372 | 0.00362 | 0.0035 | 0.00339 | 0.00332 | 0.0033 | 0.00334 | 0.00342 | 0.00352 | 0.00362 | 0.00367 | 0.00365 | 0.00354 | 0.00335 | 0.00311 | 0.00287 | 0.00267 | 0.00257 | 0.00256 | 0.00263 | 0.00274 | 0.00282 | 0.00287 | 0.00288 | 0.00291 | 0.00299 | 0.00315 | 0.00338 | 0.00366 | 0.00397 | 0.00427 | 0.00454 | 0.00474 | 0.00486 | 0.00488 | 0.00483 | 0.00472 | 0.00457 | 0.0044 | 0.00421 | 0.004 | 0.00379 | 0.00362 | 0.00354 | 0.00355 | 0.00365 | 0.00381 | 0.00399 | 0.00416 | 0.00431 | 0.00441 | 0.00444 | 0.00442 | 0.00437 | 0.00433 | 0.00433 | 0.00437 | 0.00442 | 0.00448 | 0.0045 | 0.00446 | 0.00436 | 0.0042 | 0.00402 | 0.00385 | 0.00374 | 0.00371 | 0.00374 | 0.00384 | 0.00397 | 0.00412 | 0.00427 | 0.00441 | 0.00452 | 0.00462 | 0.0047 | 0.00478 | 0.00485 | 0.00493 | 0.005 | 0.00506 | 0.00509 | 0.00506 | 0.00502 | 0.00499 | 0.00501 | 0.00509 | 0.0052 | 0.00532 | 0.00544 | 0.00555 | 0.00564 | 0.00571 | 0.00573 | 0.00569 | 0.00563 | 0.00556 | 0.00547 | 0.00535 | 0.00519 | 0.00501 | 0.00485 | 0.00477 | 0.00477 | 0.00487 | 0.00504 | 0.00523 | 0.0054 | 0.00549 | 0.00546 | 0.00528 | 0.00502 | 0.00473 | 0.0045 | 0.00438 | 0.00438 | 0.00448 | 0.00467 | 0.0049 | 0.00515 | 0.00538 | 0.00555 | 0.00565 | 0.00571 | 0.00574 | 0.00576 | 0.00577 | 0.00576 | 0.00572 | 0.00568 | 0.00564 | 0.00563 | 0.00564 | 0.0057 | 0.00578 | 0.00589 | 0.00601 | 0.00611 | 0.00618 | 0.00621 | 0.00621 | 0.00619 | 0.00617 | 0.00616 | 0.00616 | 0.00618 | 0.00622 | 0.00629 | 0.00641 | 0.00657 | 0.00677 | 0.00699 | 0.00721 | 0.00742 | 0.00758 | 0.00769 | 0.00774 | 0.00773 | 0.00768 | 0.0076 | 0.00752 | 0.00742 | 0.00732 | 0.0072 | 0.00705 | 0.00689 | 0.00671 | 0.00655 | 0.00642 | 0.00634 | 0.00633 | 0.00639 | 0.00652 | 0.00671 | 0.00692 | 0.00711 | 0.00727 | 0.00737 | 0.00738 | 0.00731 | 0.00717 | 0.007 | 0.00681 | 0.00666 | 0.00656 | 0.00649 | 0.00647 | 0.00646 | 0.00647 | 0.00646 | 0.00645 | 0.00641 | 0.00636 | 0.00628 | 0.0062 | 0.00611 | 0.00605 | 0.00602 | 0.00604 | 0.00611 | 0.00623 | 0.00638 | 0.00653 | 0.00663 | 0.00666 | 0.00661 | 0.00647 | 0.00626 | 0.00601 | 0.00576 | 0.00553 | 0.00534 | 0.0052 | 0.00509 | 0.00502 | 0.00498 | 0.00494 | 0.00492 | 0.00489 | 0.00486 | 0.00483 | 0.0048 | 0.00477 | 0.00476 | 0.00475 | 0.00476 | 0.00477 | 0.00478 | 0.00479 | 0.00478 | 0.00475 | 0.00472 | 0.00468 | 0.00465 | 0.00462 | 0.00461 | 0.00461 | 0.00461 | 0.00463 | 0.00465 | 0.00467 | 0.00469 | 0.00471 | 0.00473 | 0.00474 | 0.00474 | 0.00474 | 0.00473 | 0.00472 | 0.00471 | 0.00472 | 0.00475 | 0.0048 | 0.00487 | 0.00496 | 0.00508 | 0.00523 | 0.00539 | 0.00556 | 0.0057 | 0.00581 | 0.00586 | 0.00587 | 0.00584 | 0.00578 | 0.00571 | 0.00566 | 0.00563 | 0.00561 | 0.00562 | 0.00562 | 0.00561 | 0.00559 | 0.00557 | 0.00554 | 0.00553 | 0.00552 | 0.00551 | 0.00552 | 0.0056 | 0.00577 | 0.00603 | 0.00631 | 0.00657 | 0.00674 | 0.00679 | 0.0067 | 0.00648 | 0.00616 | 0.00576 | 0.00536 | 0.005 | 0.00469 | 0.00443 | 0.00424 | 0.00411 | 0.00407 | 0.00407 | 0.00406 | 0.00402 | 0.00393 | 0.00379 | 0.00362 | 0.00345 | 0.00337 | 0.00346 | 0.00379 | 0.00436 | 0.00506 | 0.00577 | 0.00636 | 0.00672 | 0.00682 | 0.00666 | 0.0063 | 0.00583 | 0.00532 | 0.00486 | 0.00449 | 0.00423 | 0.00408 | 0.00402 | 0.00402 | 0.00404 | 0.00403 | 0.00397 | 0.00385 | 0.00371 | 0.00357 | 0.00347 | 0.00346 | 0.00355 | 0.00372 | 0.00394 | 0.00416 | 0.00435 | 0.00448 | 0.00453 | 0.00447 | 0.0043 | 0.00405 | 0.00377 | 0.00352 | 0.00333 | 0.00322 | 0.00316 | 0.00316 | 0.00319 | 0.0032 | 0.0031 | 0.00283 | 0.00239 | 0.00187 | 0.00145 | 0.00127 | 0.00143 | 0.00189 | 0.00259 | 0.0034 | 0.0042 | 0.00486 | 0.00529 | 0.00545 | 0.00537 | 0.00517 | 0.00496 | 0.00481 | 0.00475 | 0.00475 | 0.00479 | 0.00486 | 0.00493 | 0.005 | 0.00504 | 0.00504 | 0.00494 | 0.00472 | 0.00438 | 0.00397 | 0.00354 | 0.00316 | 0.00289 | 0.00279 | 0.00286 | 0.0031 | 0.00345 | 0.00383 | 0.00415 | 0.00438 | 0.0045 | 0.00456 | 0.0046 | 0.00463 | 0.00466 | 0.00469 | 0.0047 | 0.00468 | 0.00463 | 0.00453 | 0.00439 | 0.00421 | 0.00403 | 0.00391 | 0.00388 | 0.00397 | 0.00416 | 0.00442 | 0.00471 | 0.00501 | 0.00529 | 0.0055 | 0.00563 | 0.0057 | 0.00571 | 0.00571 | 0.00571 | 0.00574 | 0.00577 | 0.0058 | 0.00581 | 0.00577 | 0.00565 | 0.00544 | 0.00514 | 0.0048 | 0.00449 | 0.00427 | 0.00419 | 0.00423 | 0.0044 | 0.00467 | 0.005 | 0.00535 | 0.00564 | 0.00583 | 0.00589 | 0.00584 | 0.00574 | 0.00562 | 0.00551 | 0.00541 | 0.00534 | 0.00532 | 0.00535 | 0.00542 | 0.00551 | 0.0056 | 0.00568 | 0.00574 | 0.00576 | 0.00569 | 0.00554 | 0.00533 | 0.0051 | 0.00487 | 0.00469 | 0.00457 | 0.00452 | 0.00456 | 0.00466 | 0.00481 | 0.00495 | 0.00505 | 0.00513 | 0.0052 | 0.00529 | 0.00538 | 0.00545 | 0.00549 | 0.0055 | 0.00551 | 0.00554 | 0.0056 | 0.00569 | 0.00579 | 0.00586 | 0.0059 | 0.00589 | 0.00584 | 0.00576 | 0.00571 | 0.00573 | 0.00589 | 0.00618 | 0.00658 | 0.00703 | 0.00747 | 0.00785 | 0.00816 | 0.0084 | 0.00861 | 0.00881 | 0.009 | 0.00919 | 0.00936 | 0.00948 | 0.00954 | 0.00955 | 0.00952 | 0.00947 | 0.00942 | 0.00937 | 0.0093 | 0.00918 | 0.00898 | 0.0087 | 0.00833 | 0.00792 | 0.00756 | 0.00733 | 0.00731 | 0.00753 | 0.00794 | 0.00847 | 0.009 | 0.00942 | 0.00967 | 0.00971 | 0.00951 | 0.00912 | 0.00859 | 0.00804 | 0.00759 | 0.00733 | 0.00726 | 0.00739 | 0.00765 | 0.00801 | 0.0084 | 0.00875 | 0.009 | 0.00912 | 0.0091 | 0.00898 | 0.00883 | 0.00867 | 0.00852 | 0.00835 | 0.00814 | 0.0079 | 0.00765 | 0.00742 | 0.00722 | 0.00707 | 0.00695 | 0.00687 | 0.00681 | 0.00678 | 0.00676 | 0.00674 | 0.00671 | 0.00667 | 0.00659 | 0.00643 | 0.00618 | 0.00584 | 0.00543 | 0.00501 | 0.00464 | 0.00439 | 0.0043 | 0.00436 | 0.00455 | 0.0048 | 0.00502 | 0.00514 | 0.00516 | 0.00509 | 0.005 | 0.00491 | 0.00485 | 0.00482 | 0.00481 | 0.00481 | 0.00482 | 0.00483 | 0.00481 | 0.00478 | 0.00475 | 0.00471 | 0.00469 | 0.00469 | 0.00472 | 0.00476 | 0.00476 | 0.00463 | 0.00433 | 0.00386 | 0.00332 | 0.00277 | 0.0023 | 0.00199 | 0.00188 | 0.00202 | 0.00238 | 0.0029 | 0.00345 | 0.00393 | 0.00426 | 0.00446 | 0.00455 | 0.00457 | 0.00455 | 0.0045 | 0.00445 | 0.00441 | 0.0044 | 0.00439 | 0.00441 | 0.00443 | 0.00447 | 0.0045 | 0.00451 | 0.0045 | 0.00444 | 0.00433 | 0.00418 | 0.00401 | 0.00384 | 0.0037 | 0.00361 | 0.00356 | 0.00354 | 0.00354 | 0.00353 | 0.00352 | 0.00352 | 0.00354 | 0.00361 | 0.0037 | 0.00382 | 0.00395 | 0.00408 | 0.0042 | 0.00428 | 0.00431 | 0.00431 | 0.0043 | 0.00429 | 0.00431 | 0.00433 | 0.00435 | 0.00436 | 0.00436 | 0.00435 | 0.00434 | 0.00431 | 0.00427 | 0.00423 | 0.0042 | 0.00419 | 0.00418 | 0.0042 | 0.00422 | 0.00424 | 0.00427 | 0.00428 | 0.00427 | 0.00422 | 0.00414 | 0.00405 | 0.00398 | 0.00395 | 0.00397 | 0.00403 | 0.00412 | 0.00424 | 0.00438 | 0.00451 | 0.00461 | 0.00468 | 0.00472 | 0.00475 | 0.00477 | 0.0048 | 0.00483 | 0.00488 | 0.00494 | 0.005 | 0.00507 | 0.00512 | 0.00516 | 0.00518 | 0.00519 | 0.00519 | 0.0052 | 0.00522 | 0.00528 | 0.00536 | 0.00547 | 0.00561 | 0.00576 | 0.00593 | 0.0061 | 0.00625 | 0.00639 | 0.00652 | 0.00663 | 0.00673 | 0.00684 | 0.00695 | 0.00707 | 0.0072 | 0.00734 | 0.0075 | 0.00765 | 0.0078 | 0.00793 | 0.00804 | 0.00813 | 0.00819 | 0.00825 | 0.00833 | 0.00841 | 0.00849 | 0.00853 | 0.00854 | 0.0085 | 0.00843 | 0.0083 | 0.00813 | 0.00794 | 0.00779 | 0.00774 | 0.00782 | 0.00797 | 0.00812 | 0.0082 | 0.0082 | 0.00812 | 0.00798 | 0.00778 | 0.00756 | 0.00736 | 0.00725 | 0.00726 | 0.00738 | 0.00755 | 0.0077 | 0.00783 | 0.00793 | 0.00801 | 0.00807 | 0.0081 | 0.00812 | 0.00811 | 0.00807 | 0.00801 | 0.00793 | 0.00785 | 0.00776 | 0.00767 | 0.00757 | 0.00747 | 0.00736 | 0.00724 | 0.00711 | 0.00698 | 0.00684 | 0.0067 | 0.00656 | 0.00642 | 0.00629 | 0.00616 | 0.00603 | 0.00589 | 0.00575 | 0.00562 | 0.0055 | 0.00539 | 0.0053 | 0.00522 | 0.00515 | 0.0051 | 0.00505 | 0.00501 | 0.00496 | 0.0049 | 0.00484 | 0.00479 | 0.00474 | 0.00469 | 0.00465 | 0.00461 | 0.00457 | 0.00453 | 0.00449 | 0.00446 | 0.00442 | 0.00439 | 0.00435 | 0.00433 | 0.0043 | 0.00427 | 0.00425 | 0.00422 | 0.00418 | 0.00415 | 0.00411 | 0.00407 | 0.00404 | 0.00401 | 0.00399 | 0.00398 | 0.00398 | 0.00397 | 0.00397 | 0.00397 | 0.00398 | 0.00399 | 0.004 | 0.004 | 0.00398 | 0.00396 | 0.00392 | 0.00386 | 0.00381 | 0.00376 | 0.00372 | 0.0037 | 0.00371 | 0.00374 | 0.00379 | 0.00384 | 0.00389 | 0.00393 | 0.00396 | 0.00399 | 0.00402 | 0.00405 | 0.00408 | 0.00411 | 0.00415 | 0.00419 | 0.00423 | 0.00426 | 0.0043 | 0.00433 | 0.00437 | 0.0044 | 0.00443 | 0.00445 | 0.00448 | 0.0045 | 0.00451 | 0.00452 | 0.00452 | 0.00452 | 0.00452 | 0.00451 | 0.0045 | 0.0045 | 0.00449 | 0.00448 | 0.00448 | 0.00447 | 0.00447 | 0.00446 | 0.00444 | 0.00443 | 0.00441 | 0.00441 | 0.00441 | 0.00441 | 0.00443 | 0.00444 | 0.00445 | 0.00446 | 0.00447 | 0.00448 | 0.0045 | 0.00452 | 0.00454 | 0.00456 | 0.00459 | 0.00462 | 0.00465 | 0.00469 | 0.00473 | 0.00478 | 0.00484 | 0.0049 | 0.00496 | 0.00502 | 0.00508 | 0.00514 | 0.00521 | 0.00528 | 0.00535 | 0.00543 | 0.00551 | 0.0056 | 0.0057 | 0.00579 | 0.00588 | 0.00597 | 0.00606 | 0.00616 | 0.00626 | 0.00636 | 0.00647 | 0.00659 | 0.00673 | 0.00689 | 0.00706 | 0.00724 | 0.00743 | 0.00763 | 0.00785 | 0.00807 | 0.00829 | 0.00853 | 0.00876 | 0.00899 | 0.00921 | 0.00943 | 0.00963 | 0.00983 | 0.01001 | 0.0102 | 0.01041 | 0.01061 | 0.0108 | 0.01095 | 0.01105 | 0.01111 | 0.01113 | 0.01113 | 0.0111 | 0.01107 | 0.01105 | 0.01107 | 0.01112 | 0.01121 | 0.01135 | 0.01158 | 0.01191 | 0.01232 | 0.01279 | 0.01329 | 0.0138 | 0.01431 | 0.01481 | 0.01526 | 0.01568 | 0.01608 | 0.01649 | 0.01694 | 0.01742 | 0.01792 | 0.01843 | 0.01894 | 0.01945 | 0.01996 | 0.02045 | 0.0209 | 0.02129 | 0.02164 | 0.02192 | 0.02214 | 0.02227 | 0.02233 | 0.0223 | 0.02218 | 0.02196 | 0.02167 | 0.0214 | 0.02129 | 0.02144 | 0.02188 | 0.02251 | 0.02317 | 0.02375 | 0.02414 | 0.02425 | 0.02405 | 0.02354 | 0.02283 | 0.02211 | 0.02162 | 0.02148 | 0.02169 | 0.02212 | 0.02262 | 0.0231 | 0.02349 | 0.02375 | 0.02386 | 0.02384 | 0.02372 | 0.02355 | 0.02342 | 0.02336 | 0.02333 | 0.02332 | 0.02328 | 0.02322 | 0.02313 | 0.02301 | 0.02289 | 0.02276 | 0.0226 | 0.02242 | 0.02221 | 0.02196 | 0.02167 | 0.02134 | 0.02101 | 0.02071 | 0.02047 | 0.02028 | 0.02008 | 0.01984 | 0.01953 | 0.01913 | 0.01866 | 0.01813 | 0.01753 | 0.01688 | 0.01621 | 0.01562 | 0.01521 | 0.01505 | 0.01513 | 0.01534 | 0.01558 | 0.01574 | 0.01579 | 0.01568 | 0.01539 | 0.01493 | 0.01433 | 0.0137 | 0.01318 | 0.01284 | 0.01267 | 0.01259 | 0.01253 | 0.01247 | 0.01239 | 0.01231 | 0.01221 | 0.0121 | 0.01197 | 0.01184 | 0.01169 | 0.01154 | 0.01136 | 0.01117 | 0.01097 | 0.01076 | 0.01055 | 0.01034 | 0.01014 | 0.00996 | 0.00979 | 0.00962 | 0.00945 | 0.00927 | 0.00908 | 0.00888 | 0.00868 | 0.00848 | 0.0083 | 0.00813 | 0.00798 | 0.00785 | 0.00773 | 0.00762 | 0.0075 | 0.00738 | 0.00726 | 0.00716 | 0.00706 | 0.00697 | 0.00689 | 0.0068 | 0.00671 | 0.00663 | 0.00655 | 0.00647 | 0.0064 | 0.00634 | 0.00629 | 0.00624 | 0.00621 | 0.00617 | 0.00612 | 0.00605 | 0.00597 | 0.00589 | 0.00582 | 0.00574 | 0.00566 | 0.00557 | 0.0055 | 0.00542 | 0.00535 | 0.00527 | 0.00521 | 0.00515 | 0.0051 | 0.00506 | 0.00502 | 0.00499 | 0.00496 | 0.00492 | 0.00488 | 0.00483 | 0.00478 | 0.00472 | 0.00468 | 0.00464 | 0.00461 | 0.00459 | 0.00458 | 0.00457 | 0.00457 | 0.00455 | 0.00452 | 0.00448 | 0.00443 | 0.00438 | 0.00433 | 0.00429 | 0.00426 | 0.00424 | 0.00423 | 0.00422 | 0.00421 | 0.0042 | 0.00417 | 0.00414 | 0.0041 | 0.00406 | 0.00402 | 0.00399 | 0.00396 | 0.00394 | 0.00394 | 0.00394 | 0.00395 | 0.00396 | 0.00396 | 0.00395 | 0.00393 | 0.0039 | 0.00387 | 0.00384 | 0.00381 | 0.0038 | 0.00379 | 0.00378 | 0.00378 | 0.00378 | 0.00378 | 0.00378 | 0.00376 | 0.00375 | 0.00373 | 0.00373 | 0.00372 | 0.00372 | 0.00372 | 0.00373 | 0.00375 | 0.00378 | 0.00381 | 0.00383 | 0.00384 | 0.00385 | 0.00384 | 0.00384 | 0.00385 | 0.00385 | 0.00386 | 0.00387 | 0.00388 | 0.0039 | 0.00392 | 0.00395 | 0.00399 | 0.00404 | 0.0041 | 0.00417 | 0.00424 | 0.00432 | 0.00438 | 0.00444 | 0.0045 | 0.00455 | 0.0046 | 0.00465 | 0.00472 | 0.00481 | 0.00491 | 0.00503 | 0.00516 | 0.00529 | 0.00542 | 0.00554 | 0.00565 | 0.00574 | 0.00581 | 0.00586 | 0.0059 | 0.00594 | 0.00597 | 0.00599 | 0.00599 | 0.00598 | 0.00598 | 0.00601 | 0.00607 | 0.00615 | 0.00622 | 0.00626 | 0.00626 | 0.00623 | 0.00615 | 0.00602 | 0.00586 | 0.00569 | 0.00556 | 0.00549 | 0.00548 | 0.0055 | 0.00551 | 0.00552 | 0.00555 | 0.00564 | 0.00576 | 0.00585 | 0.0059 | 0.0059 | 0.00586 | 0.00579 | 0.00569 | 0.00554 | 0.00537 | 0.00524 | 0.00519 | 0.00522 | 0.00529 | 0.00536 | 0.00542 | 0.00547 | 0.00549 | 0.0055 | 0.00548 | 0.00545 | 0.0054 | 0.00535 | 0.00527 | 0.00518 | 0.00508 | 0.00498 | 0.00489 | 0.0048 | 0.00472 | 0.00465 | 0.00458 | 0.0045 | 0.00442 | 0.00434 | 0.00424 | 0.00414 | 0.00404 | 0.00395 | 0.00387 | 0.00382 | 0.00377 | 0.00374 | 0.0037 | 0.00367 | 0.00363 | 0.0036 | 0.00357 | 0.00352 | 0.00347 | 0.00342 | 0.00339 | 0.00338 | 0.00338 | 0.00339 | 0.0034 | 0.00339 | 0.00339 | 0.00338 | 0.00336 | 0.00333 | 0.00329 | 0.00325 | 0.00322 | 0.00321 | 0.00321 | 0.00322 | 0.00322 | 0.00323 | 0.00323 | 0.00323 | 0.00322 | 0.00321 | 0.00319 | 0.00315 | 0.00312 | 0.00311 | 0.0031 | 0.00309 | 0.00308 | 0.00307 | 0.00307 | 0.00306 | 0.00307 | 0.00308 | 0.0031 | 0.00313 | 0.00316 | 0.0032 | 0.00324 | 0.00329 | 0.00332 | 0.00335 | 0.00337 | 0.00337 | 0.00337 | 0.00337 | 0.00336 | 0.00335 | 0.00335 | 0.00334 | 0.00335 | 0.00336 | 0.00338 | 0.0034 | 0.00343 | 0.00345 | 0.00347 | 0.0035 | 0.00352 | 0.00356 | 0.00358 | 0.0036 | 0.0036 | 0.00359 | 0.00357 | 0.00354 | 0.00351 | 0.00347 | 0.00344 | 0.00342 | 0.00342 | 0.00342 | 0.00344 | 0.00347 | 0.0035 | 0.00352 | 0.00354 | 0.00356 | 0.00357 | 0.00356 | 0.00354 | 0.00351 | 0.00349 | 0.00347 | 0.00346 | 0.00346 | 0.00346 | 0.00346 | 0.00345 | 0.00344 | 0.00341 | 0.00338 | 0.00335 | 0.00332 | 0.00331 | 0.00331 | 0.00332 | 0.00334 | 0.00336 | 0.00338 | 0.0034 | 0.00341 | 0.00343 | 0.00345 | 0.00346 | 0.00347 | 0.00347 | 0.00346 | 0.00343 | 0.0034 | 0.00337 | 0.00334 | 0.00333 | 0.00332 | 0.00334 | 0.00336 | 0.00339 | 0.00342 | 0.00344 | 0.00345 | 0.00346 | 0.00345 | 0.00344 | 0.00343 | 0.00342 | 0.00342 | 0.00343 | 0.00344 | 0.00346 | 0.00348 | 0.0035 | 0.00352 | 0.00354 | 0.00356 | 0.00356 | 0.00355 | 0.00353 | 0.00352 | 0.00351 | 0.0035 | 0.0035 | 0.00349 | 0.0035 | 0.00353 | 0.00355 | 0.00358 | 0.0036 | 0.00361 | 0.0036 | 0.00359 | 0.00358 | 0.00357 | 0.00355 | 0.00353 | 0.00353 | 0.00353 | 0.00354 | 0.00355 | 0.00356 | 0.00357 | 0.00359 | 0.00361 | 0.00364 | 0.00368 | 0.00371 | 0.00372 | 0.00373 | 0.00373 | 0.00373 | 0.00373 | 0.00374 | 0.00374 | 0.00374 | 0.00373 | 0.00373 | 0.00374 | 0.00375 | 0.00376 | 0.00376 | 0.00378 | 0.0038 | 0.00383 | 0.00386 | 0.00386 | 0.00385 | 0.00384 | 0.00383 | 0.00382 | 0.00382 | 0.00383 | 0.00386 | 0.00389 | 0.00392 | 0.00395 | 0.00397 | 0.00396 | 0.00393 | 0.00388 | 0.00381 | 0.00373 | 0.00365 | 0.0036 | 0.00356 | 0.00356 | 0.00357 | 0.00359 | 0.00361 | 0.00363 | 0.00364 | 0.00363 | 0.00361 | 0.00358 | 0.00354 | 0.0035 | 0.00347 | 0.00348 | 0.00351 | 0.00357 | 0.00364 | 0.00371 | 0.00377 | 0.0038 | 0.00381 | 0.0038 | 0.00377 | 0.00373 | 0.00369 | 0.00366 | 0.00366 | 0.00368 | 0.00371 | 0.00374 | 0.00378 | 0.00382 | 0.00386 | 0.00391 | 0.00396 | 0.004 | 0.00403 | 0.00403 | 0.00397 | 0.00385 | 0.00368 | 0.0036 | 0.00377 | 0.00424 | 0.00492 | 0.00563 | 0.00623 | 0.00664 | 0.00682 | 0.00675 | 0.00643 | 0.00591 | 0.00533 | 0.00486 | 0.00467 | 0.00472 | 0.00487 | 0.00499 | 0.00505 | 0.00504 | 0.00499 | 0.00493 | 0.00485 | 0.00478 | 0.00471 | 0.00466 | 0.00464 | 0.00462 | 0.00459 | 0.00456 | 0.00451 | 0.00446 | 0.00441 | 0.00439 | 0.00438 | 0.00441 | 0.00445 | 0.0045 | 0.00453 | 0.00455 | 0.00455 | 0.00455 | 0.00454 | 0.00453 | 0.00453 | 0.00455 | 0.00459 | 0.00466 | 0.00477 | 0.00488 | 0.005 | 0.00511 | 0.00521 | 0.00529 | 0.00536 | 0.00539 | 0.00538 | 0.00535 | 0.00532 | 0.0053 | 0.0053 | 0.0053 | 0.00529 | 0.00527 | 0.00527 | 0.00527 | 0.0053 | 0.00534 | 0.00541 | 0.00549 | 0.00558 | 0.00566 | 0.00566 | 0.00555 | 0.00535 | 0.00513 | 0.00494 | 0.00482 | 0.00479 | 0.00483 | 0.00494 | 0.00511 | 0.00531 | 0.00549 | 0.00562 | 0.0057 | 0.00576 | 0.00583 | 0.00592 | 0.006 | 0.00606 | 0.00609 | 0.00611 | 0.00613 | 0.00615 | 0.00616 | 0.00615 | 0.00613 | 0.0061 | 0.00607 | 0.00604 | 0.00602 | 0.00599 | 0.00597 | 0.00598 | 0.00602 | 0.00607 | 0.00609 | 0.00603 | 0.00592 | 0.00578 | 0.00567 | 0.0056 | 0.00558 | 0.00561 | 0.00569 | 0.00581 | 0.00596 | 0.00608 | 0.00613 | 0.00611 | 0.00605 | 0.00599 | 0.00594 | 0.00588 | 0.00581 | 0.00577 | 0.00579 | 0.00589 | 0.00599 | 0.00606 | 0.00606 | 0.00603 | 0.00601 | 0.00601 | 0.006 | 0.00598 | 0.00597 | 0.00599 | 0.00606 | 0.00613 | 0.00617 | 0.00616 | 0.00611 | 0.00605 | 0.00602 | 0.00604 | 0.00611 | 0.00619 | 0.00628 | 0.00635 | 0.00639 | 0.00642 | 0.00644 | 0.00648 | 0.00652 | 0.00658 | 0.00666 | 0.00673 | 0.00679 | 0.00682 | 0.00683 | 0.00682 | 0.0068 | 0.00676 | 0.00671 | 0.00665 | 0.00657 | 0.00649 | 0.0064 | 0.00632 | 0.00624 | 0.00618 | 0.00615 | 0.00617 | 0.00623 | 0.00631 | 0.00639 | 0.00645 | 0.00649 | 0.00651 | 0.00652 | 0.00653 | 0.00654 | 0.00655 | 0.00655 | 0.00655 | 0.00657 | 0.00658 | 0.00658 | 0.00657 | 0.00656 | 0.00655 | 0.00654 | 0.00654 | 0.00653 | 0.00652 | 0.00651 | 0.00649 | 0.00645 | 0.00636 | 0.00621 | 0.00607 | 0.00597 | 0.00595 | 0.00601 | 0.00614 | 0.0063 | 0.00647 | 0.0066 | 0.00663 | 0.00651 | 0.00623 | 0.00585 | 0.00546 | 0.00516 | 0.00499 | 0.00496 | 0.00507 | 0.00529 | 0.00555 | 0.0058 | 0.00596 | 0.00602 | 0.006 | 0.00594 | 0.00587 | 0.00583 | 0.00583 | 0.0059 | 0.00602 | 0.00617 | 0.00629 | 0.00632 | 0.00623 | 0.00603 | 0.0058 | 0.00561 | 0.00549 | 0.00548 | 0.00557 | 0.00574 | 0.00595 | 0.00616 | 0.00633 | 0.00641 | 0.00638 | 0.00625 | 0.00605 | 0.0058 | 0.00557 | 0.0054 | 0.0053 | 0.0053 | 0.00537 | 0.0055 | 0.00565 | 0.00578 | 0.00586 | 0.00589 | 0.00586 | 0.00581 | 0.00576 | 0.00574 | 0.00574 | 0.00579 | 0.00587 | 0.00597 | 0.00606 | 0.00612 | 0.00615 | 0.00617 | 0.00621 | 0.00628 | 0.00635 | 0.00636 | 0.0063 | 0.0062 | 0.00611 | 0.00603 | 0.00589 | 0.00565 | 0.00531 | 0.00497 | 0.00472 | 0.00464 | 0.00471 | 0.00491 | 0.00524 | 0.00567 | 0.00616 | 0.00659 | 0.00687 | 0.00697 | 0.0069 | 0.00668 | 0.00633 | 0.00587 | 0.00543 | 0.00509 | 0.00493 | 0.00493 | 0.00503 | 0.00517 | 0.00534 | 0.00552 | 0.00568 | 0.00577 | 0.00575 | 0.00564 | 0.00547 | 0.00528 | 0.00509 | 0.00491 | 0.00474 | 0.0046 | 0.00449 | 0.00444 | 0.0045 | 0.00467 | 0.00494 | 0.00525 | 0.00558 | 0.00587 | 0.00614 | 0.00635 | 0.00648 | 0.00648 | 0.00636 | 0.00616 | 0.00594 | 0.00575 | 0.00561 | 0.00555 | 0.00557 | 0.00566 | 0.0058 | 0.00598 | 0.00617 | 0.00632 | 0.00639 | 0.00636 | 0.00623 | 0.006 | 0.00568 | 0.00531 | 0.00496 | 0.00472 | 0.0046 | 0.00456 | 0.00448 | 0.00426 | 0.0039 | 0.00344 | 0.00296 | 0.00256 | 0.00229 | 0.00224 | 0.00247 | 0.00296 | 0.00363 | 0.00432 | 0.00487 | 0.00524 | 0.00542 | 0.00545 | 0.0054 | 0.00531 | 0.00524 | 0.00522 | 0.00526 | 0.00537 | 0.00553 | 0.00571 | 0.00586 | 0.00591 | 0.00578 | 0.00578 | 0.00578 | 0.00578 | 0.00578 | 0.00578 | 0.00578
LB1 | 9e-05 | 9e-05 | 0.009% | 9e-05 | 9e-05 | 9e-05 | 9e-05 | 0.00013 | 0.00016 | 0.00018 | 0.00018 | 0.00016 | 0.00013 | 0.00011 | 0.00011 | 0.00012 | 0.00015 | 0.0002 | 0.00024 | 0.00027 | 0.00028 | 0.00028 | 0.00025 | 0.00021 | 0.00017 | 0.00014 | 0.00012 | 0.00011 | 0.00011 | 0.0001 | 0.0001 | 0.0001 | 0.0001 | 0.0001 | 0.00011 | 0.00011 | 0.00012 | 0.00013 | 0.00014 | 0.00015 | 0.00014 | 0.00013 | 0.00012 | 0.00012 | 0.00012 | 0.00012 | 0.00011 | 0.0001 | 8e-05 | 6e-05 | 5e-05 | 5e-05 | 5e-05 | 5e-05 | 6e-05 | 7e-05 | 8e-05 | 0.0001 | 0.00012 | 0.00014 | 0.00016 | 0.00018 | 0.00021 | 0.00023 | 0.00024 | 0.00024 | 0.00021 | 0.00018 | 0.00013 | 9e-05 | 6e-05 | 4e-05 | 4e-05 | 5e-05 | 6e-05 | 9e-05 | 0.00011 | 0.00014 | 0.00016 | 0.00017 | 0.00018 | 0.00019 | 0.0002 | 0.00021 | 0.00022 | 0.00023 | 0.00023 | 0.00023 | 0.00023 | 0.00022 | 0.00021 | 0.0002 | 0.00018 | 0.00016 | 0.00015 | 0.00014 | 0.00015 | 0.00015 | 0.00016 | 0.00016 | 0.00016 | 0.00015 | 0.00016 | 0.00017 | 0.00018 | 0.00021 | 0.00024 | 0.00027 | 0.00029 | 0.0003 | 0.0003 | 0.00028 | 0.00026 | 0.00025 | 0.00024 | 0.00024 | 0.00026 | 0.00028 | 0.00031 | 0.00034 | 0.00036 | 0.00037 | 0.00037 | 0.00037 | 0.00035 | 0.00034 | 0.00032 | 0.0003 | 0.00028 | 0.00026 | 0.00024 | 0.00023 | 0.00021 | 0.00019 | 0.00018 | 0.00018 | 0.00017 | 0.00018 | 0.00019 | 0.00022 | 0.00024 | 0.00027 | 0.0003 | 0.00033 | 0.00035 | 0.00037 | 0.00039 | 0.0004 | 0.00042 | 0.00043 | 0.00043 | 0.00043 | 0.00042 | 0.0004 | 0.00038 | 0.00035 | 0.00033 | 0.00032 | 0.00031 | 0.0003 | 0.0003 | 0.00031 | 0.00033 | 0.00035 | 0.00038 | 0.00041 | 0.00043 | 0.00043 | 0.00044 | 0.00043 | 0.00042 | 0.00041 | 0.00041 | 0.0004 | 0.0004 | 0.0004 | 0.00039 | 0.00039 | 0.00038 | 0.00039 | 0.0004 | 0.00042 | 0.00046 | 0.00051 | 0.00057 | 0.00061 | 0.00064 | 0.00065 | 0.00065 | 0.00064 | 0.00061 | 0.00057 | 0.00052 | 0.00046 | 0.00041 | 0.00038 | 0.00037 | 0.00039 | 0.00045 | 0.00055 | 0.00069 | 0.00084 | 0.00097 | 0.00107 | 0.0011 | 0.00108 | 0.00101 | 0.0009 | 0.00077 | 0.00065 | 0.00055 | 0.00049 | 0.00047 | 0.00048 | 0.00051 | 0.00053 | 0.00055 | 0.00056 | 0.00058 | 0.00061 | 0.00065 | 0.00071 | 0.00078 | 0.00085 | 0.00092 | 0.00097 | 0.001 | 0.001 | 0.00097 | 0.00092 | 0.00086 | 0.0008 | 0.00076 | 0.00072 | 0.00071 | 0.0007 | 0.00072 | 0.00073 | 0.00075 | 0.00075 | 0.00075 | 0.00074 | 0.00073 | 0.00073 | 0.00076 | 0.0008 | 0.00086 | 0.00092 | 0.00097 | 0.00102 | 0.00105 | 0.00107 | 0.00108 | 0.00107 | 0.00106 | 0.00104 | 0.00102 | 0.00098 | 0.00093 | 0.00087 | 0.0008 | 0.00073 | 0.00068 | 0.00065 | 0.00066 | 0.00069 | 0.00073 | 0.00078 | 0.00082 | 0.00086 | 0.0009 | 0.00096 | 0.00103 | 0.00111 | 0.00118 | 0.00123 | 0.00126 | 0.00124 | 0.00119 | 0.00111 | 0.00102 | 0.00091 | 0.00082 | 0.00076 | 0.00071 | 0.00068 | 0.00066 | 0.00064 | 0.00062 | 0.00061 | 0.0006 | 0.00062 | 0.00063 | 0.00065 | 0.00066 | 0.00067 | 0.00066 | 0.00065 | 0.00063 | 0.00063 | 0.00063 | 0.00065 | 0.00068 | 0.00072 | 0.00076 | 0.0008 | 0.00081 | 0.00081 | 0.00079 | 0.00077 | 0.00073 | 0.0007 | 0.00068 | 0.00067 | 0.00068 | 0.00071 | 0.00075 | 0.0008 | 0.00084 | 0.00088 | 0.0009 | 0.00091 | 0.00091 | 0.0009 | 0.00088 | 0.00086 | 0.00084 | 0.00082 | 0.0008 | 0.0008 | 0.00079 | 0.00079 | 0.00079 | 0.00079 | 0.00079 | 0.0008 | 0.00082 | 0.00082 | 0.00082 | 0.00082 | 0.00083 | 0.00087 | 0.00093 | 0.00103 | 0.00116 | 0.00129 | 0.00141 | 0.00149 | 0.00153 | 0.0015 | 0.00143 | 0.00133 | 0.00122 | 0.00112 | 0.00104 | 0.00099 | 0.00096 | 0.00094 | 0.00091 | 0.00088 | 0.00086 | 0.00085 | 0.00085 | 0.00088 | 0.00094 | 0.00102 | 0.00111 | 0.00119 | 0.00125 | 0.00129 | 0.00131 | 0.0013 | 0.00129 | 0.00126 | 0.00123 | 0.0012 | 0.00118 | 0.00116 | 0.00115 | 0.00113 | 0.00113 | 0.00113 | 0.00115 | 0.00118 | 0.00121 | 0.00125 | 0.00127 | 0.00128 | 0.00128 | 0.00126 | 0.00121 | 0.00115 | 0.00107 | 0.00098 | 0.00091 | 0.00085 | 0.00083 | 0.00084 | 0.0009 | 0.001 | 0.00112 | 0.00124 | 0.00136 | 0.00145 | 0.00149 | 0.0015 | 0.00147 | 0.00142 | 0.00137 | 0.00133 | 0.00131 | 0.00129 | 0.00129 | 0.0013 | 0.0013 | 0.00131 | 0.00131 | 0.00131 | 0.00131 | 0.0013 | 0.0013 | 0.00129 | 0.00128 | 0.00127 | 0.00128 | 0.00129 | 0.00133 | 0.00137 | 0.00143 | 0.00148 | 0.00154 | 0.00159 | 0.00162 | 0.00163 | 0.00163 | 0.0016 | 0.00157 | 0.00153 | 0.00148 | 0.00142 | 0.00135 | 0.0013 | 0.00125 | 0.00121 | 0.0012 | 0.0012 | 0.00124 | 0.00132 | 0.00143 | 0.00154 | 0.00164 | 0.00172 | 0.00175 | 0.00176 | 0.00173 | 0.00169 | 0.00165 | 0.00162 | 0.00162 | 0.00164 | 0.00166 | 0.00166 | 0.00164 | 0.00159 | 0.00152 | 0.00145 | 0.00138 | 0.00133 | 0.00129 | 0.00126 | 0.00123 | 0.00121 | 0.00118 | 0.00115 | 0.00113 | 0.00112 | 0.00111 | 0.0011 | 0.0011 | 0.0011 | 0.00112 | 0.00114 | 0.00117 | 0.00121 | 0.00125 | 0.00128 | 0.00131 | 0.00132 | 0.00133 | 0.00132 | 0.00129 | 0.00127 | 0.00124 | 0.00122 | 0.0012 | 0.00118 | 0.00116 | 0.00115 | 0.00114 | 0.00114 | 0.00113 | 0.00112 | 0.00111 | 0.00111 | 0.00112 | 0.00114 | 0.00117 | 0.00121 | 0.00125 | 0.00128 | 0.00131 | 0.00133 | 0.00134 | 0.00134 | 0.00135 | 0.00135 | 0.00136 | 0.00137 | 0.00139 | 0.00142 | 0.00145 | 0.00147 | 0.00148 | 0.00148 | 0.00146 | 0.00142 | 0.00137 | 0.00131 | 0.00126 | 0.00121 | 0.00118 | 0.00116 | 0.00117 | 0.00118 | 0.00121 | 0.00124 | 0.00127 | 0.0013 | 0.00131 | 0.00131 | 0.0013 | 0.00128 | 0.00127 | 0.00126 | 0.00126 | 0.00126 | 0.00128 | 0.0013 | 0.00132 | 0.00133 | 0.00134 | 0.00134 | 0.00134 | 0.00134 | 0.00135 | 0.00136 | 0.00137 | 0.00138 | 0.00138 | 0.00137 | 0.00136 | 0.00135 | 0.00134 | 0.00134 | 0.00136 | 0.00139 | 0.00143 | 0.00146 | 0.00147 | 0.00144 | 0.00138 | 0.0013 | 0.00122 | 0.00114 | 0.00109 | 0.00108 | 0.0011 | 0.00115 | 0.00122 | 0.00129 | 0.00135 | 0.00138 | 0.00138 | 0.00136 | 0.00132 | 0.00129 | 0.00125 | 0.00124 | 0.00124 | 0.00125 | 0.00128 | 0.00132 | 0.00135 | 0.00138 | 0.0014 | 0.00141 | 0.0014 | 0.00137 | 0.00133 | 0.00129 | 0.00124 | 0.0012 | 0.00118 | 0.00118 | 0.0012 | 0.00124 | 0.00128 | 0.00133 | 0.00136 | 0.00137 | 0.00136 | 0.00133 | 0.00131 | 0.00128 | 0.00128 | 0.00129 | 0.00131 | 0.00134 | 0.00138 | 0.00141 | 0.00144 | 0.00147 | 0.0015 | 0.00152 | 0.00154 | 0.00155 | 0.00154 | 0.00151 | 0.00146 | 0.0014 | 0.00134 | 0.00128 | 0.00124 | 0.00122 | 0.00122 | 0.00124 | 0.00128 | 0.00133 | 0.00138 | 0.00142 | 0.00146 | 0.00149 | 0.00151 | 0.0015 | 0.00149 | 0.00146 | 0.00144 | 0.00142 | 0.0014 | 0.00141 | 0.00143 | 0.00146 | 0.00149 | 0.00151 | 0.00153 | 0.00154 | 0.00154 | 0.00154 | 0.00153 | 0.00151 | 0.0015 | 0.00148 | 0.00147 | 0.00146 | 0.00146 | 0.00147 | 0.00148 | 0.00149 | 0.00152 | 0.00155 | 0.00157 | 0.00159 | 0.00161 | 0.00162 | 0.00162 | 0.00162 | 0.00161 | 0.0016 | 0.00159 | 0.00158 | 0.00158 | 0.0016 | 0.00163 | 0.00166 | 0.0017 | 0.00172 | 0.00174 | 0.00173 | 0.00171 | 0.00166 | 0.0016 | 0.00153 | 0.00148 | 0.00145 | 0.00146 | 0.00149 | 0.00154 | 0.0016 | 0.00166 | 0.00171 | 0.00174 | 0.00174 | 0.00174 | 0.00173 | 0.00173 | 0.00172 | 0.00172 | 0.00172 | 0.00172 | 0.00172 | 0.00172 | 0.00172 | 0.00172 | 0.00173 | 0.00174 | 0.00175 | 0.00176 | 0.00175 | 0.00174 | 0.00173 | 0.00173 | 0.00173 | 0.00173 | 0.00175 | 0.00177 | 0.00179 | 0.0018 | 0.00181 | 0.00182 | 0.00182 | 0.00182 | 0.00182 | 0.00182 | 0.00183 | 0.00184 | 0.00185 | 0.00185 | 0.00186 | 0.00186 | 0.00186 | 0.00186 | 0.00186 | 0.00186 | 0.00187 | 0.00189 | 0.00191 | 0.00193 | 0.00195 | 0.00195 | 0.00194 | 0.00193 | 0.0019 | 0.00187 | 0.00184 | 0.00182 | 0.00181 | 0.00182 | 0.00184 | 0.00187 | 0.00189 | 0.00191 | 0.00192 | 0.00193 | 0.00192 | 0.00191 | 0.00191 | 0.00191 | 0.00193 | 0.00194 | 0.00196 | 0.00197 | 0.00198 | 0.00198 | 0.00198 | 0.00197 | 0.00195 | 0.00194 | 0.00194 | 0.00194 | 0.00196 | 0.00198 | 0.00201 | 0.00203 | 0.00205 | 0.00207 | 0.00208 | 0.00208 | 0.00208 | 0.00208 | 0.00207 | 0.00206 | 0.00206 | 0.00205 | 0.00204 | 0.00203 | 0.00203 | 0.00202 | 0.00202 | 0.00203 | 0.00204 | 0.00205 | 0.00206 | 0.00207 | 0.00208 | 0.00208 | 0.00209 | 0.00209 | 0.00209 | 0.0021 | 0.00211 | 0.00212 | 0.00213 | 0.00214 | 0.00214 | 0.00213 | 0.00211 | 0.00209 | 0.00207 | 0.00206 | 0.00206 | 0.00206 | 0.00206 | 0.00207 | 0.00209 | 0.00212 | 0.00215 | 0.00217 | 0.00218 | 0.00218 | 0.00218 | 0.00218 | 0.00217 | 0.00216 | 0.00215 | 0.00214 | 0.00214 | 0.00214 | 0.00214 | 0.00214 | 0.00213 | 0.00212 | 0.00211 | 0.0021 | 0.0021 | 0.0021 | 0.0021 | 0.00211 | 0.00212 | 0.00212 | 0.00213 | 0.00213 | 0.00213 | 0.00214 | 0.00215 | 0.00217 | 0.00219 | 0.00221 | 0.00224 | 0.00225 | 0.00226 | 0.00226 | 0.00225 | 0.00223 | 0.00221 | 0.00219 | 0.00217 | 0.00216 | 0.00216 | 0.00215 | 0.00216 | 0.00217 | 0.00218 | 0.0022 | 0.00222 | 0.00224 | 0.00225 | 0.00226 | 0.00227 | 0.00228 | 0.00228 | 0.00229 | 0.00229 | 0.00229 | 0.0023 | 0.0023 | 0.00231 | 0.00231 | 0.00231 | 0.0023 | 0.0023 | 0.0023 | 0.00231 | 0.00231 | 0.00232 | 0.00232 | 0.00231 | 0.00231 | 0.00231 | 0.00231 | 0.00232 | 0.00233 | 0.00234 | 0.00235 | 0.00236 | 0.00237 | 0.00238 | 0.00238 | 0.00238 | 0.00239 | 0.00239 | 0.00239 | 0.00238 | 0.00236 | 0.00234 | 0.00231 | 0.0023 | 0.00229 | 0.00229 | 0.00229 | 0.0023 | 0.00232 | 0.00233 | 0.00234 | 0.00234 | 0.00234 | 0.00234 | 0.00234 | 0.00234 | 0.00234 | 0.00233 | 0.00232 | 0.00231 | 0.0023 | 0.00229 | 0.00227 | 0.00227 | 0.00227 | 0.00227 | 0.00227 | 0.00227 | 0.00228 | 0.00228 | 0.00228 | 0.00228 | 0.00228 | 0.00229 | 0.0023 | 0.00232 | 0.00235 | 0.00237 | 0.00238 | 0.00238 | 0.00237 | 0.00236 | 0.00234 | 0.00232 | 0.00231 | 0.0023 | 0.0023 | 0.00229 | 0.00229 | 0.0023 | 0.00229 | 0.00229 | 0.00229 | 0.00228 | 0.00228 | 0.00229 | 0.00229 | 0.0023 | 0.0023 | 0.00229 | 0.00228 | 0.00228 | 0.00228 | 0.00229 | 0.00231 | 0.00232 | 0.00234 | 0.00235 | 0.00236 | 0.00236 | 0.00236 | 0.00234 | 0.00233 | 0.00231 | 0.00231 | 0.00232 | 0.00234 | 0.00237 | 0.00239 | 0.00241 | 0.00242 | 0.00243 | 0.00243 | 0.00242 | 0.00239 | 0.00235 | 0.00231 | 0.00229 | 0.00229 | 0.0023 | 0.00231 | 0.00233 | 0.00235 | 0.00236 | 0.00238 | 0.00239 | 0.00239 | 0.00238 | 0.00236 | 0.00235 | 0.00234 | 0.00233 | 0.00233 | 0.00233 | 0.00233 | 0.00235 | 0.00237 | 0.00239 | 0.00241 | 0.00243 | 0.00243 | 0.00243 | 0.00241 | 0.0024 | 0.00239 | 0.00237 | 0.00237 | 0.00236 | 0.00236 | 0.00237 | 0.00238 | 0.00239 | 0.0024 | 0.00241 | 0.00242 | 0.00243 | 0.00243 | 0.00244 | 0.00244 | 0.00243 | 0.00243 | 0.00243 | 0.00243 | 0.00244 | 0.00244 | 0.00245 | 0.00245 | 0.00246 | 0.00246 | 0.00245 | 0.00245 | 0.00244 | 0.00244 | 0.00244 | 0.00243 | 0.00243 | 0.00241 | 0.0024 | 0.00238 | 0.00238 | 0.00238 | 0.00239 | 0.0024 | 0.00241 | 0.00241 | 0.00241 | 0.00241 | 0.0024 | 0.00238 | 0.00236 | 0.00235 | 0.00234 | 0.00234 | 0.00233 | 0.00233 | 0.00233 | 0.00233 | 0.00232 | 0.00233 | 0.00233 | 0.00233 | 0.00233 | 0.00234 | 0.00235 | 0.00236 | 0.00238 | 0.0024 | 0.00243 | 0.00244 | 0.00246 | 0.00247 | 0.00247 | 0.00247 | 0.00246 | 0.00244 | 0.00243 | 0.00243 | 0.00243 | 0.00244 | 0.00245 | 0.00247 | 0.00248 | 0.00248 | 0.00247 | 0.00246 | 0.00244 | 0.00243 | 0.00243 | 0.00244 | 0.00246 | 0.00248 | 0.0025 | 0.00252 | 0.00252 | 0.00252 | 0.00251 | 0.00251 | 0.0025 | 0.00249 | 0.00248 | 0.00247 | 0.00245 | 0.00243 | 0.00241 | 0.00239 | 0.00238 | 0.00238 | 0.00239 | 0.0024 | 0.00242 | 0.00243 | 0.00244 | 0.00244 | 0.00244 | 0.00243 | 0.00241 | 0.0024 | 0.00238 | 0.00238 | 0.00238 | 0.00238 | 0.00239 | 0.0024 | 0.00242 | 0.00244 | 0.00245 | 0.00246 | 0.00247 | 0.00247 | 0.00246 | 0.00245 | 0.00244 | 0.00243 | 0.00241 | 0.0024 | 0.00239 | 0.00238 | 0.00237 | 0.00237 | 0.00237 | 0.00238 | 0.0024 | 0.00242 | 0.00243 | 0.00244 | 0.00244 | 0.00243 | 0.00241 | 0.0024 | 0.00238 | 0.00238 | 0.00238 | 0.00239 | 0.0024 | 0.00241 | 0.00243 | 0.00243 | 0.00243 | 0.00242 | 0.00241 | 0.00241 | 0.0024 | 0.0024 | 0.0024 | 0.0024 | 0.00241 | 0.00242 | 0.00242 | 0.00241 | 0.0024 | 0.00239 | 0.00238 | 0.00236 | 0.00235 | 0.00235 | 0.00237 | 0.00239 | 0.00241 | 0.00243 | 0.00243 | 0.00243 | 0.00242 | 0.0024 | 0.00239 | 0.00238 | 0.00237 | 0.00238 | 0.00239 | 0.00241 | 0.00242 | 0.00244 | 0.00245 | 0.00247 | 0.00247 | 0.00248 | 0.00248 | 0.00248 | 0.00248 | 0.00248 | 0.00247 | 0.00247 | 0.00246 | 0.00246 | 0.00246 | 0.00246 | 0.00246 | 0.00246 | 0.00246 | 0.00246 | 0.00246 | 0.00246 | 0.00246 | 0.00246 | 0.00245 | 0.00244 | 0.00243 | 0.00241 | 0.00239 | 0.00237 | 0.00237 | 0.00237 | 0.00237 | 0.00237 | 0.00238 | 0.00238 | 0.00239 | 0.0024 | 0.0024 | 0.0024 | 0.00241 | 0.00242 | 0.00244 | 0.00245 | 0.00246 | 0.00246 | 0.00246 | 0.00245 | 0.00245 | 0.00245 | 0.00244 | 0.00244 | 0.00244 | 0.00244 | 0.00244 | 0.00245 | 0.00246 | 0.00246 | 0.00247 | 0.00248 | 0.00249 | 0.00249 | 0.00249 | 0.00248 | 0.00247 | 0.00246 | 0.00245 | 0.00245 | 0.00245 | 0.00245 | 0.00246 | 0.00246 | 0.00247 | 0.00247 | 0.00246 | 0.00245 | 0.00244 | 0.00242 | 0.00241 | 0.0024 | 0.00239 | 0.00239 | 0.00241 | 0.00243 | 0.00246 | 0.00248 | 0.00249 | 0.0025 | 0.0025 | 0.00251 | 0.00251 | 0.0025 | 0.00249 | 0.00249 | 0.00249 | 0.00249 | 0.00249 | 0.00249 | 0.00249 | 0.00248 | 0.00247 | 0.00247 | 0.00247 | 0.00247 | 0.00248 | 0.00249 | 0.0025 | 0.00251 | 0.00251 | 0.00252 | 0.00252 | 0.00251 | 0.0025 | 0.0025 | 0.00249 | 0.00248 | 0.00248 | 0.00249 | 0.0025 | 0.00252 | 0.00253 | 0.00254 | 0.00255 | 0.00256 | 0.00256 | 0.00257 | 0.00257 | 0.00257 | 0.00258 | 0.00259 | 0.0026 | 0.0026 | 0.00259 | 0.00258 | 0.00258 | 0.00259 | 0.0026 | 0.00261 | 0.00262 | 0.00263 | 0.00265 | 0.00265 | 0.00266 | 0.00266 | 0.00265 | 0.00265 | 0.00266 | 0.00266 | 0.00267 | 0.00267 | 0.00268 | 0.00269 | 0.0027 | 0.00272 | 0.00274 | 0.00276 | 0.00278 | 0.00281 | 0.00284 | 0.00286 | 0.00289 | 0.00291 | 0.00294 | 0.00297 | 0.00299 | 0.003 | 0.00301 | 0.00301 | 0.00303 | 0.00304 | 0.00305 | 0.00307 | 0.0031 | 0.00313 | 0.00316 | 0.00318 | 0.0032 | 0.00322 | 0.00323 | 0.00324 | 0.00326 | 0.00327 | 0.00329 | 0.00332 | 0.00334 | 0.00337 | 0.0034 | 0.00344 | 0.00347 | 0.0035 | 0.00352 | 0.00353 | 0.00353 | 0.00353 | 0.00353 | 0.00353 | 0.00356 | 0.0036 | 0.00364 | 0.00369 | 0.00374 | 0.00377 | 0.00379 | 0.0038 | 0.00379 | 0.00377 | 0.00375 | 0.00374 | 0.00374 | 0.00375 | 0.00376 | 0.00377 | 0.00378 | 0.00379 | 0.0038 | 0.00382 | 0.00383 | 0.00384 | 0.00385 | 0.00387 | 0.00389 | 0.00391 | 0.00393 | 0.00395 | 0.00396 | 0.00398 | 0.00399 | 0.004 | 0.004 | 0.004 | 0.00401 | 0.00401 | 0.00401 | 0.00402 | 0.00402 | 0.00402 | 0.00403 | 0.00404 | 0.00405 | 0.00405 | 0.00406 | 0.00406 | 0.00407 | 0.00407 | 0.00408 | 0.00407 | 0.00406 | 0.00405 | 0.00404 | 0.00404 | 0.00403 | 0.00402 | 0.004 | 0.00399 | 0.00397 | 0.00395 | 0.00393 | 0.00391 | 0.0039 | 0.00389 | 0.00389 | 0.00389 | 0.0039 | 0.00392 | 0.00394 | 0.00396 | 0.00399 | 0.00403 | 0.00407 | 0.0041 | 0.00414 | 0.00417 | 0.0042 | 0.00423 | 0.00425 | 0.00428 | 0.0043 | 0.00431 | 0.00433 | 0.00435 | 0.00437 | 0.0044 | 0.00444 | 0.00448 | 0.00454 | 0.0046 | 0.00466 | 0.00473 | 0.00479 | 0.00484 | 0.00488 | 0.00492 | 0.00494 | 0.00496 | 0.00498 | 0.00498 | 0.00499 | 0.00499 | 0.00499 | 0.00499 | 0.00498 | 0.00496 | 0.00494 | 0.00491 | 0.00486 | 0.00481 | 0.00475 | 0.00469 | 0.00464 | 0.00459 | 0.00454 | 0.0045 | 0.00447 | 0.00444 | 0.00442 | 0.0044 | 0.00439 | 0.00439 | 0.00439 | 0.0044 | 0.00442 | 0.00444 | 0.00446 | 0.00446 | 0.00443 | 0.0044 | 0.00436 | 0.00432 | 0.00427 | 0.00422 | 0.00418 | 0.00417 | 0.00416 | 0.00417 | 0.00417 | 0.00417 | 0.00417 | 0.00416 | 0.00414 | 0.00413 | 0.00411 | 0.00409 | 0.00407 | 0.00406 | 0.00406 | 0.00404 | 0.00403 | 0.00401 | 0.004 | 0.00398 | 0.00397 | 0.00395 | 0.00395 | 0.00395 | 0.00394 | 0.00394 | 0.00393 | 0.00391 | 0.0039 | 0.0039 | 0.00389 | 0.00389 | 0.00389 | 0.0039 | 0.00392 | 0.00393 | 0.00393 | 0.00392 | 0.00392 | 0.00391 | 0.0039 | 0.0039 | 0.00389 | 0.00389 | 0.00389 | 0.0039 | 0.00392 | 0.00393 | 0.00393 | 0.00394 | 0.00394 | 0.00396 | 0.00397 | 0.00398 | 0.00399 | 0.00401 | 0.00403 | 0.00405 | 0.00407 | 0.00409 | 0.0041 | 0.00411 | 0.00411 | 0.00411 | 0.0041 | 0.00408 | 0.00406 | 0.00402 | 0.00398 | 0.00393 | 0.00387 | 0.00381 | 0.00374 | 0.00368 | 0.00361 | 0.00355 | 0.0035 | 0.00345 | 0.00341 | 0.00338 | 0.00337 | 0.00336 | 0.00336 | 0.00335 | 0.00334 | 0.00332 | 0.0033 | 0.00328 | 0.00325 | 0.00322 | 0.0032 | 0.00319 | 0.00318 | 0.00318 | 0.00318 | 0.00317 | 0.00317 | 0.00316 | 0.00315 | 0.00314 | 0.00313 | 0.00313 | 0.00313 | 0.00314 | 0.00315 | 0.00315 | 0.00315 | 0.00315 | 0.00314 | 0.00313 | 0.00312 | 0.00311 | 0.0031 | 0.0031 | 0.00311 | 0.00312 | 0.00313 | 0.00314 | 0.00315 | 0.00315 | 0.00316 | 0.00315 | 0.00314 | 0.00314 | 0.00313 | 0.00313 | 0.00313 | 0.00312 | 0.00312 | 0.00312 | 0.00312 | 0.00312 | 0.00312 | 0.00311 | 0.00311 | 0.00311 | 0.00311 | 0.00312 | 0.00312 | 0.00313 | 0.00313 | 0.00313 | 0.00313 | 0.00313 | 0.00312 | 0.00311 | 0.0031 | 0.00308 | 0.00307 | 0.00306 | 0.00306 | 0.00306 | 0.00307 | 0.00308 | 0.00311 | 0.00313 | 0.00314 | 0.00314 | 0.00314 | 0.00313 | 0.00312 | 0.00311 | 0.00309 | 0.00308 | 0.00307 | 0.00307 | 0.00308 | 0.00309 | 0.00309 | 0.0031 | 0.00311 | 0.00312 | 0.00311 | 0.00311 | 0.00309 | 0.00308 | 0.00307 | 0.00306 | 0.00305 | 0.00305 | 0.00306 | 0.00308 | 0.0031 | 0.00312 | 0.00313 | 0.00314 | 0.00315 | 0.00315 | 0.00315 | 0.00315 | 0.00314 | 0.00313 | 0.00312 | 0.00311 | 0.0031 | 0.00311 | 0.00311 | 0.00312 | 0.00312 | 0.00313 | 0.00315 | 0.00317 | 0.00318 | 0.00318 | 0.00317 | 0.00316 | 0.00315 | 0.00314 | 0.00312 | 0.00311 | 0.0031 | 0.0031 | 0.00311 | 0.00312 | 0.00312 | 0.00313 | 0.00313 | 0.00314 | 0.00315 | 0.00316 | 0.00317 | 0.00318 | 0.00318 | 0.00318 | 0.00317 | 0.00316 | 0.00315 | 0.00314 | 0.00313 | 0.00313 | 0.00314 | 0.00314 | 0.00315 | 0.00315 | 0.00314 | 0.00314 | 0.00314 | 0.00314 | 0.00315 | 0.00316 | 0.00316 | 0.00317 | 0.00318 | 0.00319 | 0.0032 | 0.0032 | 0.0032 | 0.00319 | 0.00319 | 0.00319 | 0.00319 | 0.00318 | 0.00317 | 0.00316 | 0.00316 | 0.00317 | 0.00317 | 0.00317 | 0.00318 | 0.00318 | 0.00318 | 0.00319 | 0.00318 | 0.00318 | 0.00318 | 0.00318 | 0.00318 | 0.00318 | 0.00318 | 0.00318 | 0.00318 | 0.00318 | 0.00318 | 0.00317 | 0.00318 | 0.00318 | 0.00318 | 0.00319 | 0.00319 | 0.0032 | 0.00321 | 0.00322 | 0.00322 | 0.00323 | 0.00322 | 0.00322 | 0.00322 | 0.00321 | 0.00321 | 0.0032 | 0.0032 | 0.00321 | 0.00322 | 0.00323 | 0.00324 | 0.00324 | 0.00323 | 0.00322 | 0.00322 | 0.00321 | 0.00321 | 0.00321 | 0.00322 | 0.00322 | 0.00322 | 0.00322 | 0.00321 | 0.00321 | 0.00321 | 0.00321 | 0.00322 | 0.00322 | 0.00323 | 0.00324 | 0.00325 | 0.00326 | 0.00327 | 0.00328 | 0.00329 | 0.00329 | 0.0033 | 0.0033 | 0.0033 | 0.00329 | 0.00329 | 0.0033 | 0.0033 | 0.00331 | 0.00331 | 0.00331 | 0.00331 | 0.00331 | 0.0033 | 0.0033 | 0.00329 | 0.00329 | 0.00329 | 0.0033 | 0.00331 | 0.00331 | 0.00332 | 0.00333 | 0.00334 | 0.00334 | 0.00335 | 0.00335 | 0.00336 | 0.00336 | 0.00335 | 0.00335 | 0.00334 | 0.00333 | 0.00333 | 0.00333 | 0.00333 | 0.00334 | 0.00334 | 0.00334 | 0.00333 | 0.00332 | 0.0033 | 0.00329 | 0.00328 | 0.00328 | 0.00329 | 0.0033 | 0.00332 | 0.00334 | 0.00335 | 0.00336 | 0.00335 | 0.00334 | 0.00334 | 0.00333 | 0.00332 | 0.0033 | 0.00329 | 0.00328 | 0.00329 | 0.00329 | 0.0033 | 0.00331 | 0.00332 | 0.00333 | 0.00334 | 0.00335 | 0.00336 | 0.00336 | 0.00336 | 0.00336 | 0.00336 | 0.00335 | 0.00334 | 0.00334 | 0.00334 | 0.00335 | 0.00336 | 0.00336 | 0.00337 | 0.00337 | 0.00336 | 0.00336 | 0.00336 | 0.00335 | 0.00335 | 0.00334 | 0.00333 | 0.00332 | 0.00331 | 0.00331 | 0.00332 | 0.00333 | 0.00335 | 0.00337 | 0.00338 | 0.00339 | 0.00339 | 0.00338 | 0.00337 | 0.00335 | 0.00335 | 0.00335 | 0.00335 | 0.00335 | 0.00335 | 0.00336 | 0.00336 | 0.00337 | 0.00339 | 0.0034 | 0.0034 | 0.0034 | 0.0034 | 0.00338 | 0.00337 | 0.00335 | 0.00335 | 0.00337 | 0.00339 | 0.00342 | 0.00346 | 0.00349 | 0.00352 | 0.00352 | 0.00352 | 0.00351 | 0.00349 | 0.00349 | 0.00349 | 0.00349 | 0.00348 | 0.00348 | 0.00348 | 0.00348 | 0.00347 | 0.00345 | 0.00344 | 0.00343 | 0.00344 | 0.00344 | 0.00345 | 0.00347 | 0.00348 | 0.0035 | 0.0035 | 0.0035 | 0.00349 | 0.00347 | 0.00347 | 0.00347 | 0.00348 | 0.00349 | 0.00351 | 0.00351 | 0.00351 | 0.0035 | 0.00349 | 0.00347 | 0.00345 | 0.00343 | 0.00342 | 0.00342 | 0.00343 | 0.00344 | 0.00346 | 0.00348 | 0.00349 | 0.0035 | 0.00351 | 0.00352 | 0.00353 | 0.00353 | 0.00354 | 0.00355 | 0.00355 | 0.00356 | 0.00357 | 0.00358 | 0.00358 | 0.00358 | 0.00357 | 0.00357 | 0.00356 | 0.00355 | 0.00353 | 0.00351 | 0.00349 | 0.00348 | 0.00348 | 0.00348 | 0.00349 | 0.00349 | 0.00351 | 0.00352 | 0.00353 | 0.00354 | 0.00354 | 0.00354 | 0.00354 | 0.00354 | 0.00354 | 0.00355 | 0.00355 | 0.00356 | 0.00356 | 0.00357 | 0.00357 | 0.00358 | 0.00358 | 0.00358 | 0.00358 | 0.00358 | 0.00357 | 0.00357 | 0.00356 | 0.00355 | 0.00354 | 0.00352 | 0.00352 | 0.00352 | 0.00352 | 0.00353 | 0.00354 | 0.00355 | 0.00357 | 0.00358 | 0.0036 | 0.0036 | 0.0036 | 0.0036 | 0.00361 | 0.00362 | 0.00362 | 0.00363 | 0.00363 | 0.00363 | 0.00364 | 0.00364 | 0.00364 | 0.00362 | 0.00361 | 0.00361 | 0.00362 | 0.00364 | 0.00366 | 0.00367 | 0.00367 | 0.00368 | 0.00368 | 0.00368 | 0.00368 | 0.00367 | 0.00366 | 0.00365 | 0.00365 | 0.00365 | 0.00364 | 0.00363 | 0.00362 | 0.00361 | 0.00361 | 0.00361 | 0.00361 | 0.00362 | 0.00364 | 0.00365 | 0.00365 | 0.00364 | 0.00364 | 0.00363 | 0.00363 | 0.00363 | 0.00364 | 0.00365 | 0.00366 | 0.00368 | 0.00369 | 0.0037 | 0.00369 | 0.00368 | 0.00367 | 0.00366 | 0.00366 | 0.00366 | 0.00366 | 0.00367 | 0.00368 | 0.00368 | 0.00368 | 0.00367 | 0.00367 | 0.00366 | 0.00365 | 0.00364 | 0.00364 | 0.00363 | 0.00364 | 0.00365 | 0.00367 | 0.00368 | 0.0037 | 0.00372 | 0.00373 | 0.00375 | 0.00375 | 0.00374 | 0.00372 | 0.00371 | 0.0037 | 0.00369 | 0.00369 | 0.00369 | 0.00369 | 0.00369 | 0.00369 | 0.0037 | 0.00369 | 0.00369 | 0.00369 | 0.0037 | 0.00372 | 0.00374 | 0.00375 | 0.00375 | 0.00374 | 0.00372 | 0.0037 | 0.00369 | 0.00368 | 0.00367 | 0.00368 | 0.00369 | 0.00372 | 0.00375 | 0.00377 | 0.00379 | 0.0038 | 0.0038 | 0.00381 | 0.00382 | 0.00382 | 0.00382 | 0.00381 | 0.00378 | 0.00375 | 0.00372 | 0.00369 | 0.00368 | 0.00368 | 0.0037 | 0.00372 | 0.00376 | 0.0038 | 0.00383 | 0.00384 | 0.00385 | 0.00385 | 0.00383 | 0.00382 | 0.00381 | 0.0038 | 0.00381 | 0.00381 | 0.00382 | 0.00381 | 0.0038 | 0.0038 | 0.00379 | 0.00378 | 0.0038 | 0.00382 | 0.00379 | 0.00369 | 0.00355 | 0.00338 | 0.0032 | 0.00304 | 0.00293 | 0.00287 | 0.00288 | 0.00297 | 0.00315 | 0.00334 | 0.00352 | 0.00367 | 0.00382 | 0.00398 | 0.00415 | 0.00432 | 0.00451 | 0.00469 | 0.00488 | 0.00505 | 0.00521 | 0.00536 | 0.00549 | 0.00559 | 0.00567 | 0.00573 | 0.00575 | 0.00574 | 0.00568 | 0.00558 | 0.00545 | 0.00529 | 0.00512 | 0.00495 | 0.00479 | 0.00467 | 0.0046 | 0.00459 | 0.00464 | 0.00473 | 0.00486 | 0.00501 | 0.00516 | 0.0053 | 0.00542 | 0.00554 | 0.00566 | 0.00579 | 0.00593 | 0.00609 | 0.00627 | 0.00645 | 0.00663 | 0.0068 | 0.00693 | 0.00702 | 0.00708 | 0.00711 | 0.00712 | 0.00712 | 0.00711 | 0.00709 | 0.00709 | 0.00711 | 0.00717 | 0.0073 | 0.00751 | 0.00786 | 0.00834 | 0.00892 | 0.0095 | 0.00997 | 0.01022 | 0.0102 | 0.00991 | 0.0094 | 0.00876 | 0.00811 | 0.00756 | 0.00718 | 0.007 | 0.00699 | 0.00707 | 0.00719 | 0.00728 | 0.00733 | 0.00734 | 0.00736 | 0.00739 | 0.00746 | 0.00753 | 0.00758 | 0.0076 | 0.00758 | 0.00753 | 0.00746 | 0.00738 | 0.00732 | 0.00734 | 0.00745 | 0.00765 | 0.0079 | 0.00814 | 0.00832 | 0.00836 | 0.00824 | 0.00794 | 0.0075 | 0.00695 | 0.00637 | 0.00581 | 0.00536 | 0.00503 | 0.00485 | 0.00478 | 0.00479 | 0.00485 | 0.00491 | 0.00496 | 0.00497 | 0.00495 | 0.0049 | 0.00485 | 0.00481 | 0.00481 | 0.00485 | 0.00492 | 0.005 | 0.00508 | 0.00516 | 0.00521 | 0.00526 | 0.00529 | 0.00533 | 0.00537 | 0.00541 | 0.00545 | 0.00548 | 0.0055 | 0.00551 | 0.0055 | 0.0055 | 0.00548 | 0.00548 | 0.00548 | 0.00548 | 0.00549 | 0.00549 | 0.00548 | 0.00546 | 0.00542 | 0.00538 | 0.00532 | 0.00525 | 0.00518 | 0.0051 | 0.00501 | 0.00492 | 0.00483 | 0.00474 | 0.00465 | 0.00455 | 0.00446 | 0.00436 | 0.00426 | 0.00416 | 0.00407 | 0.004 | 0.00393 | 0.00387 | 0.00382 | 0.00379 | 0.00378 | 0.00379 | 0.00381 | 0.00385 | 0.0039 | 0.00396 | 0.00402 | 0.00408 | 0.00412 | 0.00415 | 0.00416 | 0.00417 | 0.00416 | 0.00415 | 0.00414 | 0.00415 | 0.00416 | 0.00418 | 0.00422 | 0.00426 | 0.00432 | 0.00438 | 0.00445 | 0.00451 | 0.00456 | 0.00458 | 0.00457 | 0.00455 | 0.00453 | 0.0045 | 0.00448 | 0.00446 | 0.00447 | 0.00454 | 0.00467 | 0.00476 | 0.00481 | 0.00482 | 0.00478 | 0.00471 | 0.00462 | 0.00449 | 0.00436 | 0.00425 | 0.00419 | 0.00419 | 0.00422 | 0.00424 | 0.00428 | 0.00432 | 0.00438 | 0.00443 | 0.00447 | 0.0045 | 0.00453 | 0.00454 | 0.00454 | 0.00453 | 0.00449 | 0.00444 | 0.0044 | 0.00436 | 0.00434 | 0.00433 | 0.00432 | 0.00431 | 0.0043 | 0.00428 | 0.00426 | 0.00425 | 0.00423 | 0.00421 | 0.00418 | 0.00417 | 0.00419 | 0.00422 | 0.00426 | 0.0043 | 0.00433 | 0.00436 | 0.00438 | 0.0044 | 0.00441 | 0.00439 | 0.00435 | 0.00432 | 0.00431 | 0.00432 | 0.00434 | 0.00435 | 0.00435 | 0.00435 | 0.00435 | 0.00437 | 0.00439 | 0.0044 | 0.00442 | 0.00444 | 0.00446 | 0.00448 | 0.00448 | 0.00446 | 0.00442 | 0.00437 | 0.00434 | 0.00431 | 0.00429 | 0.00427 | 0.00427 | 0.00428 | 0.00431 | 0.00434 | 0.00438 | 0.00441 | 0.00443 | 0.00446 | 0.00449 | 0.0045 | 0.0045 | 0.0045 | 0.00451 | 0.00453 | 0.00456 | 0.00458 | 0.00458 | 0.00457 | 0.00456 | 0.00456 | 0.00457 | 0.00459 | 0.00459 | 0.00458 | 0.00454 | 0.00451 | 0.00448 | 0.00444 | 0.00438 | 0.00432 | 0.00429 | 0.00428 | 0.0043 | 0.00432 | 0.00434 | 0.00435 | 0.00438 | 0.00442 | 0.00447 | 0.00451 | 0.00452 | 0.0045 | 0.00447 | 0.00442 | 0.00436 | 0.00431 | 0.00428 | 0.00428 | 0.00429 | 0.00432 | 0.00436 | 0.00443 | 0.00451 | 0.0046 | 0.00467 | 0.0047 | 0.00468 | 0.00462 | 0.00455 | 0.00448 | 0.00443 | 0.00441 | 0.00442 | 0.00446 | 0.00451 | 0.00454 | 0.00454 | 0.00452 | 0.00449 | 0.00447 | 0.00448 | 0.0045 | 0.00452 | 0.00453 | 0.00452 | 0.00447 | 0.00437 | 0.00428 | 0.0042 | 0.00418 | 0.0042 | 0.00426 | 0.00433 | 0.0044 | 0.00446 | 0.0045 | 0.00451 | 0.00449 | 0.00445 | 0.00441 | 0.00436 | 0.00431 | 0.00426 | 0.00423 | 0.00422 | 0.00423 | 0.00424 | 0.00426 | 0.00428 | 0.00432 | 0.00435 | 0.00439 | 0.00442 | 0.00446 | 0.0045 | 0.00454 | 0.00457 | 0.00459 | 0.00459 | 0.00459 | 0.00457 | 0.00453 | 0.00449 | 0.00445 | 0.00443 | 0.00442 | 0.00442 | 0.00443 | 0.00447 | 0.00452 | 0.00459 | 0.00465 | 0.00468 | 0.00469 | 0.00467 | 0.00463 | 0.00459 | 0.00454 | 0.00451 | 0.0045 | 0.00452 | 0.00455 | 0.00459 | 0.00462 | 0.00464 | 0.00465 | 0.00462 | 0.00459 | 0.00455 | 0.00452 | 0.00451 | 0.00451 | 0.00452 | 0.00452 | 0.00454 | 0.00456 | 0.00458 | 0.00459 | 0.00459 | 0.00458 | 0.00458 | 0.00458 | 0.00457 | 0.00457 | 0.00456 | 0.00455 | 0.00456 | 0.00458 | 0.0046 | 0.0046 | 0.00461 | 0.00461 | 0.00462 | 0.00463 | 0.00464 | 0.00466 | 0.00469 | 0.00472 | 0.00476 | 0.00478 | 0.00479 | 0.00479 | 0.00476 | 0.00473 | 0.00469 | 0.00465 | 0.00462 | 0.00458 | 0.00456 | 0.00454 | 0.00454 | 0.00455 | 0.00457 | 0.00459 | 0.00462 | 0.00465 | 0.00468 | 0.00471 | 0.00473 | 0.00473 | 0.00473 | 0.00471 | 0.00471 | 0.00471 | 0.00473 | 0.00474 | 0.00475 | 0.00475 | 0.00474 | 0.00473 | 0.00472 | 0.00471 | 0.00468 | 0.00466 | 0.00467 | 0.00472 | 0.00477 | 0.00482 | 0.00483 | 0.00483 | 0.00483 | 0.00484 | 0.00484 | 0.00481 | 0.00477 | 0.00475 | 0.00476 | 0.0048 | 0.00482 | 0.00482 | 0.0048 | 0.00476 | 0.00474 | 0.00471 | 0.00469 | 0.00468 | 0.00466 | 0.00467 | 0.00469 | 0.00475 | 0.00482 | 0.0049 | 0.00494 | 0.00494 | 0.0049 | 0.00487 | 0.00484 | 0.00481 | 0.00475 | 0.00469 | 0.00463 | 0.00462 | 0.00463 | 0.00464 | 0.00463 | 0.00461 | 0.00459 | 0.00461 | 0.00464 | 0.00466 | 0.00466 | 0.00463 | 0.00461 | 0.00461 | 0.0046 | 0.00459 | 0.00457 | 0.00455 | 0.00456 | 0.00459 | 0.00464 | 0.00467 | 0.0047 | 0.00472 | 0.00476 | 0.00481 | 0.00486 | 0.00489 | 0.00491 | 0.00492 | 0.00493 | 0.00492 | 0.00488 | 0.00481 | 0.00472 | 0.00464 | 0.00458 | 0.00455 | 0.00454 | 0.00456 | 0.00459 | 0.00464 | 0.00471 | 0.00478 | 0.00486 | 0.00495 | 0.00503 | 0.00506 | 0.00504 | 0.00497 | 0.00487 | 0.00476 | 0.00465 | 0.00455 | 0.00447 | 0.00443 | 0.00444 | 0.00449 | 0.00454 | 0.00458 | 0.0046 | 0.00463 | 0.00466 | 0.00469 | 0.00471 | 0.00472 | 0.00471 | 0.0047 | 0.00469 | 0.00469 | 0.0047 | 0.00474 | 0.00479 | 0.00485 | 0.00492 | 0.00496 | 0.00498 | 0.00497 | 0.00491 | 0.00481 | 0.00468 | 0.00458 | 0.00452 | 0.00453 | 0.00459 | 0.00468 | 0.00477 | 0.00485 | 0.00491 | 0.00493 | 0.00492 | 0.00489 | 0.00487 | 0.00487 | 0.00489 | 0.00492 | 0.00495 | 0.00497 | 0.00497 | 0.00496 | 0.00495 | 0.00493 | 0.00492 | 0.00492 | 0.00494 | 0.00497 | 0.00499 | 0.005 | 0.00498 | 0.00494 | 0.00489 | 0.00484 | 0.00479 | 0.00475 | 0.00474 | 0.00475 | 0.0048 | 0.00485 | 0.0049 | 0.00492 | 0.00492 | 0.0049 | 0.00487 | 0.00485 | 0.00485 | 0.00486 | 0.0049 | 0.00493 | 0.00497 | 0.005 | 0.00502 | 0.00504 | 0.00505 | 0.00504 | 0.00502 | 0.005 | 0.00497 | 0.00494 | 0.00491 | 0.00486 | 0.00482 | 0.0048 | 0.0048 | 0.00481 | 0.00484 | 0.00486 | 0.00487 | 0.00489 | 0.0049 | 0.0049 | 0.0049 | 0.0049 | 0.0049 | 0.00492 | 0.00494 | 0.00497 | 0.00498 | 0.00498 | 0.00497 | 0.00495 | 0.00494 | 0.00493 | 0.00492 | 0.00492 | 0.00493 | 0.00493 | 0.00494 | 0.00493 | 0.00492 | 0.00491 | 0.0049 | 0.0049 | 0.00492 | 0.00493 | 0.00494 | 0.00496 | 0.00497 | 0.00498 | 0.00499 | 0.00499 | 0.00499 | 0.00499 | 0.00498 | 0.00497 | 0.00497 | 0.00497 | 0.00497 | 0.00498 | 0.00498 | 0.00497 | 0.00497 | 0.00497 | 0.00499 | 0.00502 | 0.00506 | 0.00509 | 0.00511 | 0.00511 | 0.00509 | 0.00505 | 0.005 | 0.00495 | 0.00492 | 0.0049 | 0.0049 | 0.00491 | 0.00491 | 0.00491 | 0.0049 | 0.00489 | 0.00488 | 0.00489 | 0.00492 | 0.00496 | 0.00499 | 0.00501 | 0.00502 | 0.00501 | 0.00499 | 0.00497 | 0.00495 | 0.00495 | 0.00496 | 0.00498 | 0.005 | 0.00501 | 0.00502 | 0.00502 | 0.00502 | 0.00502 | 0.00501 | 0.00501 | 0.005 | 0.00499 | 0.00499 | 0.00498 | 0.00498 | 0.00499 | 0.005 | 0.00502 | 0.00504 | 0.00506 | 0.00506 | 0.00506 | 0.00504 | 0.00501 | 0.00498 | 0.00495 | 0.00493 | 0.0049 | 0.00488 | 0.00486 | 0.00483 | 0.00482 | 0.00483 | 0.00486 | 0.0049 | 0.00494 | 0.00498 | 0.005 | 0.00502 | 0.00502 | 0.00501 | 0.00499 | 0.00497 | 0.00497 | 0.00497 | 0.00498 | 0.00498 | 0.00497 | 0.00496 | 0.00495 | 0.00495 | 0.00496 | 0.00499 | 0.00505 | 0.00511 | 0.00518 | 0.00523 | 0.00527 | 0.00529 | 0.00529 | 0.00527 | 0.00524 | 0.0052 | 0.00516 | 0.00513 | 0.00511 | 0.00509 | 0.00508 | 0.00507 | 0.00507 | 0.00506 | 0.00506 | 0.00505 | 0.00505 | 0.00505 | 0.00505 | 0.00505 | 0.00506 | 0.00507 | 0.00508 | 0.0051 | 0.00511 | 0.00512 | 0.00512 | 0.00512 | 0.00511 | 0.00511 | 0.00511 | 0.0051 | 0.0051 | 0.00509 | 0.00507 | 0.00506 | 0.00504 | 0.00503 | 0.00504 | 0.00505 | 0.00508 | 0.00511 | 0.00514 | 0.00515 | 0.00515 | 0.00514 | 0.00512 | 0.00511 | 0.00512 | 0.00514 | 0.00518 | 0.00522 | 0.00526 | 0.00528 | 0.0053 | 0.00529 | 0.00527 | 0.00524 | 0.00522 | 0.00519 | 0.00518 | 0.00517 | 0.00517 | 0.00517 | 0.00518 | 0.00519 | 0.00521 | 0.00522 | 0.00522 | 0.00521 | 0.00519 | 0.00518 | 0.00517 | 0.00517 | 0.0052 | 0.00526 | 0.00534 | 0.00544 | 0.00554 | 0.00562 | 0.00567 | 0.00567 | 0.00563 | 0.00555 | 0.00546 | 0.00537 | 0.0053 | 0.00526 | 0.00525 | 0.00527 | 0.0053 | 0.00533 | 0.00536 | 0.00537 | 0.00536 | 0.00535 | 0.00533 | 0.00531 | 0.0053 | 0.00531 | 0.00532 | 0.00535 | 0.00537 | 0.0054 | 0.00541 | 0.00541 | 0.00539 | 0.00537 | 0.00535 | 0.00535 | 0.00536 | 0.0054 | 0.00544 | 0.00548 | 0.00552 | 0.00554 | 0.00554 | 0.00553 | 0.00552 | 0.00553 | 0.00555 | 0.00559 | 0.00565 | 0.00571 | 0.00577 | 0.0058 | 0.00582 | 0.00582 | 0.00582 | 0.00583 | 0.00585 | 0.00588 | 0.00591 | 0.00592 | 0.00591 | 0.00588 | 0.00581 | 0.00573 | 0.00565 | 0.00559 | 0.00554 | 0.00553 | 0.00553 | 0.00554 | 0.00555 | 0.00555 | 0.00555 | 0.00553 | 0.00552 | 0.00552 | 0.00553 | 0.00556 | 0.00561 | 0.00567 | 0.00573 | 0.00577 | 0.0058 | 0.0058 | 0.00578 | 0.00574 | 0.00568 | 0.00562 | 0.00557 | 0.00553 | 0.0055 | 0.00549 | 0.0055 | 0.00552 | 0.00556 | 0.00561 | 0.00567 | 0.00572 | 0.00575 | 0.00577 | 0.00577 | 0.00576 | 0.00576 | 0.00578 | 0.00581 | 0.00586 | 0.00591 | 0.00598 | 0.00603 | 0.00608 | 0.00609 | 0.00609 | 0.00606 | 0.00601 | 0.00596 | 0.0059 | 0.00584 | 0.00577 | 0.00571 | 0.00565 | 0.00561 | 0.00559 | 0.0056 | 0.00565 | 0.00573 | 0.00585 | 0.00599 | 0.00611 | 0.0062 | 0.00623 | 0.00621 | 0.00613 | 0.00602 | 0.00591 | 0.0058 | 0.00573 | 0.00571 | 0.00573 | 0.00578 | 0.00584 | 0.00589 | 0.00594 | 0.00597 | 0.00601 | 0.00605 | 0.0061 | 0.00615 | 0.0062 | 0.00624 | 0.00626 | 0.00625 | 0.00623 | 0.00619 | 0.00615 | 0.00611 | 0.0061 | 0.0061 | 0.00613 | 0.00615 | 0.00617 | 0.00618 | 0.00617 | 0.00615 | 0.00612 | 0.00609 | 0.00606 | 0.00606 | 0.00609 | 0.00617 | 0.0063 | 0.00644 | 0.00658 | 0.00669 | 0.00676 | 0.00678 | 0.00677 | 0.00673 | 0.0067 | 0.00668 | 0.00668 | 0.00671 | 0.00674 | 0.00675 | 0.00672 | 0.00665 | 0.00654 | 0.00642 | 0.0063 | 0.00622 | 0.00618 | 0.00619 | 0.00625 | 0.00636 | 0.0065 | 0.00665 | 0.00678 | 0.00688 | 0.00693 | 0.00693 | 0.00687 | 0.00677 | 0.00666 | 0.00655 | 0.00647 | 0.00643 | 0.00642 | 0.00643 | 0.00645 | 0.00646 | 0.00648 | 0.00649 | 0.0065 | 0.00651 | 0.00651 | 0.00649 | 0.00646 | 0.00643 | 0.00639 | 0.00637 | 0.00637 | 0.00641 | 0.00647 | 0.00655 | 0.0066 | 0.00663 | 0.00661 | 0.00655 | 0.00645 | 0.00635 | 0.00625 | 0.00617 | 0.00614 | 0.00613 | 0.00614 | 0.00617 | 0.00619 | 0.00621 | 0.00622 | 0.00622 | 0.00622 | 0.00621 | 0.0062 | 0.00619 | 0.00619 | 0.00619 | 0.0062 | 0.00621 | 0.00622 | 0.00622 | 0.00622 | 0.00622 | 0.00622 | 0.00622 | 0.00621 | 0.00621 | 0.00621 | 0.00621 | 0.00621 | 0.00622 | 0.00623 | 0.00623 | 0.00624 | 0.00625 | 0.00625 | 0.00625 | 0.00624 | 0.00622 | 0.0062 | 0.00618 | 0.00617 | 0.00615 | 0.00614 | 0.00614 | 0.00615 | 0.00618 | 0.00623 | 0.00632 | 0.00642 | 0.00652 | 0.0066 | 0.00664 | 0.00664 | 0.00661 | 0.00655 | 0.00649 | 0.00645 | 0.00643 | 0.00644 | 0.00648 | 0.00652 | 0.00655 | 0.00656 | 0.00655 | 0.00652 | 0.00647 | 0.00641 | 0.00637 | 0.00634 | 0.00635 | 0.00642 | 0.00655 | 0.00671 | 0.00689 | 0.00704 | 0.00713 | 0.00715 | 0.00711 | 0.00699 | 0.00684 | 0.00666 | 0.00651 | 0.00639 | 0.00631 | 0.00626 | 0.00623 | 0.0062 | 0.00617 | 0.00615 | 0.00614 | 0.00613 | 0.00613 | 0.00613 | 0.00615 | 0.00619 | 0.00626 | 0.00639 | 0.00657 | 0.00679 | 0.00702 | 0.00721 | 0.00733 | 0.00736 | 0.00728 | 0.00712 | 0.00692 | 0.0067 | 0.00651 | 0.00637 | 0.00629 | 0.00625 | 0.00623 | 0.00623 | 0.00623 | 0.00622 | 0.0062 | 0.00618 | 0.00617 | 0.00616 | 0.00617 | 0.00619 | 0.00622 | 0.00628 | 0.00635 | 0.00643 | 0.00651 | 0.00657 | 0.00661 | 0.00661 | 0.00659 | 0.00653 | 0.00645 | 0.00636 | 0.00628 | 0.00621 | 0.00617 | 0.00614 | 0.00611 | 0.00608 | 0.00604 | 0.00599 | 0.00593 | 0.00588 | 0.00584 | 0.00585 | 0.00593 | 0.00606 | 0.00623 | 0.00639 | 0.00653 | 0.00661 | 0.00662 | 0.00657 | 0.00648 | 0.00636 | 0.00628 | 0.00624 | 0.00625 | 0.00631 | 0.00638 | 0.00645 | 0.0065 | 0.00653 | 0.00652 | 0.0065 | 0.00646 | 0.00641 | 0.00636 | 0.00631 | 0.00627 | 0.00624 | 0.00623 | 0.00623 | 0.00624 | 0.00625 | 0.00627 | 0.00628 | 0.0063 | 0.0063 | 0.0063 | 0.00629 | 0.00628 | 0.00628 | 0.00628 | 0.00629 | 0.0063 | 0.00631 | 0.00632 | 0.00633 | 0.00635 | 0.00636 | 0.00639 | 0.00644 | 0.00649 | 0.00656 | 0.00662 | 0.00668 | 0.00673 | 0.00676 | 0.00678 | 0.00678 | 0.00678 | 0.00679 | 0.0068 | 0.00682 | 0.00684 | 0.00686 | 0.00687 | 0.00686 | 0.00684 | 0.00681 | 0.00679 | 0.00678 | 0.00679 | 0.00682 | 0.00684 | 0.00687 | 0.00688 | 0.00687 | 0.00685 | 0.00681 | 0.00676 | 0.00672 | 0.0067 | 0.00669 | 0.0067 | 0.00672 | 0.00673 | 0.00675 | 0.00676 | 0.00677 | 0.00676 | 0.00675 | 0.00674 | 0.00673 | 0.00672 | 0.00671 | 0.00671 | 0.0067 | 0.00671 | 0.00671 | 0.00672 | 0.00672 | 0.00673 | 0.00674 | 0.00675 | 0.00675 | 0.00675 | 0.00674 | 0.00672 | 0.00671 | 0.0067 | 0.00669 | 0.0067 | 0.00671 | 0.00672 | 0.00674 | 0.00676 | 0.00678 | 0.00679 | 0.00679 | 0.0068 | 0.0068 | 0.0068 | 0.00681 | 0.00682 | 0.00684 | 0.00685 | 0.00687 | 0.00687 | 0.00687 | 0.00686 | 0.00684 | 0.00684 | 0.00684 | 0.00686 | 0.00688 | 0.00692 | 0.00696 | 0.00701 | 0.00705 | 0.00708 | 0.00711 | 0.00713 | 0.00714 | 0.00715 | 0.00715 | 0.00714 | 0.00713 | 0.00712 | 0.00711 | 0.0071 | 0.00709 | 0.00708 | 0.00707 | 0.00705 | 0.00702 | 0.00698 | 0.00694 | 0.0069 | 0.00687 | 0.00687 | 0.00689 | 0.00693 | 0.00698 | 0.00704 | 0.00709 | 0.00712 | 0.00712 | 0.0071 | 0.00706 | 0.00701 | 0.00696 | 0.00692 | 0.0069 | 0.00691 | 0.00693 | 0.00697 | 0.00701 | 0.00705 | 0.00709 | 0.00711 | 0.00712 | 0.00712 | 0.0071 | 0.00709 | 0.00708 | 0.00708 | 0.00707 | 0.00707 | 0.00707 | 0.00706 | 0.00705 | 0.00704 | 0.00703 | 0.00701 | 0.00698 | 0.00696 | 0.00694 | 0.00693 | 0.00694 | 0.00695 | 0.00697 | 0.00699 | 0.00699 | 0.00698 | 0.00695 | 0.0069 | 0.00685 | 0.0068 | 0.00678 | 0.00677 | 0.00679 | 0.00683 | 0.00687 | 0.00691 | 0.00692 | 0.00693 | 0.00692 | 0.00691 | 0.00691 | 0.00691 | 0.00692 | 0.00694 | 0.00695 | 0.00697 | 0.00699 | 0.007 | 0.00701 | 0.00702 | 0.00702 | 0.00702 | 0.00702 | 0.00702 | 0.00703 | 0.00703 | 0.00702 | 0.00699 | 0.00692 | 0.00685 | 0.00677 | 0.0067 | 0.00664 | 0.00662 | 0.00662 | 0.00667 | 0.00674 | 0.00683 | 0.0069 | 0.00695 | 0.00698 | 0.00699 | 0.00699 | 0.00698 | 0.00696 | 0.00694 | 0.00693 | 0.00691 | 0.00691 | 0.00691 | 0.00692 | 0.00693 | 0.00695 | 0.00697 | 0.00698 | 0.00699 | 0.00698 | 0.00697 | 0.00696 | 0.00694 | 0.00692 | 0.0069 | 0.00689 | 0.00689 | 0.00689 | 0.00689 | 0.00689 | 0.0069 | 0.00691 | 0.00694 | 0.00697 | 0.00699 | 0.00702 | 0.00704 | 0.00706 | 0.00707 | 0.00707 | 0.00707 | 0.00707 | 0.00708 | 0.00708 | 0.00709 | 0.0071 | 0.0071 | 0.0071 | 0.0071 | 0.0071 | 0.00709 | 0.00708 | 0.00707 | 0.00706 | 0.00705 | 0.00705 | 0.00706 | 0.00707 | 0.00708 | 0.00709 | 0.0071 | 0.00711 | 0.00711 | 0.0071 | 0.00708 | 0.00707 | 0.00707 | 0.00708 | 0.00709 | 0.00711 | 0.00713 | 0.00716 | 0.00718 | 0.0072 | 0.00721 | 0.00721 | 0.00721 | 0.00721 | 0.0072 | 0.0072 | 0.0072 | 0.00721 | 0.00721 | 0.00722 | 0.00723 | 0.00724 | 0.00725 | 0.00727 | 0.00728 | 0.00729 | 0.00731 | 0.00732 | 0.00733 | 0.00735 | 0.00737 | 0.0074 | 0.00743 | 0.00747 | 0.0075 | 0.00753 | 0.00756 | 0.00758 | 0.00761 | 0.00763 | 0.00765 | 0.00767 | 0.00768 | 0.00769 | 0.00769 | 0.00769 | 0.00769 | 0.00769 | 0.00769 | 0.00768 | 0.00768 | 0.00767 | 0.00767 | 0.00767 | 0.00766 | 0.00765 | 0.00764 | 0.00763 | 0.00762 | 0.0076 | 0.00759 | 0.00757 | 0.00755 | 0.00755 | 0.00755 | 0.00756 | 0.00756 | 0.00756 | 0.00754 | 0.00753 | 0.00751 | 0.00749 | 0.00748 | 0.00747 | 0.00746 | 0.00747 | 0.0075 | 0.00753 | 0.00756 | 0.00759 | 0.0076 | 0.00761 | 0.00761 | 0.00761 | 0.00759 | 0.00758 | 0.00756 | 0.00754 | 0.00753 | 0.00752 | 0.00752 | 0.00752 | 0.00752 | 0.00751 | 0.0075 | 0.00748 | 0.00747 | 0.00745 | 0.00742 | 0.00741 | 0.00739 | 0.00738 | 0.00737 | 0.00737 | 0.00736 | 0.00736 | 0.00735 | 0.00734 | 0.00733 | 0.00733 | 0.00733 | 0.00733 | 0.00734 | 0.00735 | 0.00736 | 0.00736 | 0.00736 | 0.00736 | 0.00735 | 0.00735 | 0.00735 | 0.00734 | 0.00734 | 0.00734 | 0.00734 | 0.00734 | 0.00734 | 0.00734 | 0.00734 | 0.00734 | 0.00733 | 0.00733 | 0.00732 | 0.00732 | 0.00731 | 0.0073 | 0.0073 | 0.0073 | 0.0073 | 0.00729 | 0.00728 | 0.00727 | 0.00727 | 0.00727 | 0.00727 | 0.00728 | 0.00729 | 0.00731 | 0.00732 | 0.00733 | 0.00734 | 0.00734 | 0.00735 | 0.00735 | 0.00737 | 0.00738 | 0.00738 | 0.00738 | 0.00738 | 0.00738 | 0.00739 | 0.00741 | 0.00744 | 0.00748 | 0.00751 | 0.00754 | 0.00756 | 0.00759 | 0.00761 | 0.00763 | 0.00765 | 0.00767 | 0.0077 | 0.00772 | 0.00775 | 0.00776 | 0.00777 | 0.00777 | 0.00777 | 0.00777 | 0.00776 | 0.00777 | 0.00777 | 0.00777 | 0.00778 | 0.00778 | 0.00779 | 0.0078 | 0.0078 | 0.00779 | 0.00778 | 0.00777 | 0.00776 | 0.00775 | 0.00775 | 0.00775 | 0.00776 | 0.00777 | 0.00778 | 0.00778 | 0.00778 | 0.00777 | 0.00776 | 0.00775 | 0.00774 | 0.00773 | 0.00773 | 0.00774 | 0.00775 | 0.00776 | 0.00778 | 0.00781 | 0.00783 | 0.00785 | 0.00787 | 0.00788 | 0.0079 | 0.00792 | 0.00794 | 0.00795 | 0.00796 | 0.00797 | 0.00799 | 0.008 | 0.00801 | 0.00802 | 0.00803 | 0.00805 | 0.00807 | 0.00809 | 0.00811 | 0.00814 | 0.00817 | 0.00821 | 0.00825 | 0.00828 | 0.00831 | 0.00833 | 0.00835 | 0.00836 | 0.00838 | 0.0084 | 0.00843 | 0.00847 | 0.00852 | 0.00857 | 0.00862 | 0.00866 | 0.0087 | 0.00873 | 0.00877 | 0.0088 | 0.00883 | 0.00886 | 0.00889 | 0.00892 | 0.00895 | 0.00898 | 0.00901 | 0.00904 | 0.00907 | 0.00909 | 0.00911 | 0.00911 | 0.00911 | 0.0091 | 0.00909 | 0.00908 | 0.00907 | 0.00906 | 0.00906 | 0.00905 | 0.00905 | 0.00905 | 0.00905 | 0.00905 | 0.00906 | 0.00909 | 0.00914 | 0.0092 | 0.00926 | 0.00932 | 0.00937 | 0.00942 | 0.00946 | 0.00948 | 0.0095 | 0.00951 | 0.00953 | 0.00956 | 0.00959 | 0.00962 | 0.00966 | 0.00971 | 0.00975 | 0.0098 | 0.00984 | 0.00988 | 0.00992 | 0.00996 | 0.00998 | 0.01 | 0.01 | 0.00998 | 0.00996 | 0.00992 | 0.00989 | 0.00987 | 0.00988 | 0.00992 | 0.00998 | 0.01004 | 0.01009 | 0.01013 | 0.01015 | 0.01014 | 0.01011 | 0.01006 | 0.01003 | 0.01001 | 0.01003 | 0.01007 | 0.01012 | 0.01017 | 0.01022 | 0.01026 | 0.01028 | 0.01029 | 0.01028 | 0.01028 | 0.01026 | 0.01025 | 0.01024 | 0.01022 | 0.01021 | 0.01021 | 0.0102 | 0.0102 | 0.0102 | 0.01019 | 0.01019 | 0.01019 | 0.01018 | 0.01016 | 0.01013 | 0.0101 | 0.01007 | 0.01004 | 0.01001 | 0.00999 | 0.00998 | 0.00998 | 0.00998 | 0.00999 | 0.00999 | 0.00998 | 0.00997 | 0.00995 | 0.00992 | 0.00989 | 0.00985 | 0.00983 | 0.00983 | 0.00984 | 0.00986 | 0.00988 | 0.00989 | 0.00991 | 0.00991 | 0.0099 | 0.00987 | 0.00983 | 0.00977 | 0.00972 | 0.00967 | 0.00964 | 0.00961 | 0.00959 | 0.00959 | 0.0096 | 0.00961 | 0.0096 | 0.00958 | 0.00955 | 0.00951 | 0.00946 | 0.00942 | 0.00938 | 0.00934 | 0.00931 | 0.00929 | 0.00926 | 0.00924 | 0.00922 | 0.00919 | 0.00917 | 0.00915 | 0.00912 | 0.00909 | 0.00905 | 0.00902 | 0.00899 | 0.00896 | 0.00895 | 0.00894 | 0.00893 | 0.00893 | 0.00892 | 0.00889 | 0.00886 | 0.00883 | 0.0088 | 0.00878 | 0.00877 | 0.00877 | 0.00876 | 0.00875 | 0.00873 | 0.00872 | 0.0087 | 0.0087 | 0.00869 | 0.00869 | 0.0087 | 0.00873 | 0.00875 | 0.00877 | 0.00878 | 0.00877 | 0.00875 | 0.00871 | 0.00868 | 0.00864 | 0.00861 | 0.00858 | 0.00855 | 0.00854 | 0.00852 | 0.00851 | 0.0085 | 0.00849 | 0.00847 | 0.00846 | 0.00844 | 0.00843 | 0.00842 | 0.00841 | 0.00839 | 0.00837 | 0.00835 | 0.00834 | 0.00834 | 0.00833 | 0.00833 | 0.00833 | 0.00834 | 0.00836 | 0.00838 | 0.00838 | 0.00838 | 0.00836 | 0.00834 | 0.00832 | 0.00831 | 0.00829 | 0.00828 | 0.00827 | 0.00827 | 0.00828 | 0.00829 | 0.00829 | 0.00829 | 0.00828 | 0.00828 | 0.00828 | 0.00827 | 0.00826 | 0.00825 | 0.00823 | 0.00822 | 0.00822 | 0.00823 | 0.00823 | 0.00824 | 0.00825 | 0.00825 | 0.00825 | 0.00825 | 0.00824 | 0.00823 | 0.00821 | 0.00821 | 0.00821 | 0.00822 | 0.00823 | 0.00824 | 0.00825 | 0.00825 | 0.00824 | 0.00823 | 0.0082 | 0.00818 | 0.00816 | 0.00815 | 0.00815 | 0.00815 | 0.00817 | 0.0082 | 0.00822 | 0.00824 | 0.00824 | 0.00824 | 0.00824 | 0.00824 | 0.00824 | 0.00823 | 0.00822 | 0.00821 | 0.0082 | 0.00819 | 0.00818 | 0.00817 | 0.00817 | 0.00817 | 0.00819 | 0.00821 | 0.00824 | 0.00827 | 0.00828 | 0.00828 | 0.00827 | 0.00825 | 0.00823 | 0.00822 | 0.00823 | 0.00824 | 0.00828 | 0.00833 | 0.00837 | 0.00841 | 0.00844 | 0.00845 | 0.00845 | 0.00844 | 0.00844 | 0.00843 | 0.00843 | 0.00843 | 0.00844 | 0.00846 | 0.00847 | 0.00848 | 0.00847 | 0.00846 | 0.00845 | 0.00844 | 0.00842 | 0.0084 | 0.00838 | 0.00837 | 0.00837 | 0.00836 | 0.00835 | 0.00835 | 0.00836 | 0.00837 | 0.00839 | 0.00841 | 0.00841 | 0.00842 | 0.00842 | 0.00842 | 0.00842 | 0.00842 | 0.00842 | 0.00842 | 0.00842 | 0.00841 | 0.00839 | 0.00836 | 0.00834 | 0.00833 | 0.00833 | 0.00834 | 0.00836 | 0.00838 | 0.0084 | 0.00841 | 0.00842 | 0.00841 | 0.00841 | 0.00841 | 0.0084 | 0.00839 | 0.00838 | 0.00836 | 0.00835 | 0.00834 | 0.00834 | 0.00835 | 0.00837 | 0.00839 | 0.00841 | 0.00842 | 0.00841 | 0.00839 | 0.00836 | 0.00834 | 0.00832 | 0.0083 | 0.00829 | 0.00828 | 0.00828 | 0.00829 | 0.0083 | 0.00831 | 0.00833 | 0.00835 | 0.00836 | 0.00836 | 0.00836 | 0.00835 | 0.00835 | 0.00837 | 0.00838 | 0.0084 | 0.00841 | 0.0084 | 0.00839 | 0.00836 | 0.00834 | 0.00831 | 0.0083 | 0.00831 | 0.00833 | 0.00835 | 0.00838 | 0.00839 | 0.00839 | 0.00838 | 0.00837 | 0.00837 | 0.00836 | 0.00835 | 0.00834 | 0.00834 | 0.00833 | 0.00832 | 0.00831 | 0.0083 | 0.00831 | 0.00832 | 0.00834 | 0.00837 | 0.0084 | 0.00844 | 0.00848 | 0.00852 | 0.00855 | 0.00856 | 0.00858 | 0.00859 | 0.00859 | 0.00859 | 0.00859 | 0.00859 | 0.0086 | 0.00861 | 0.00863 | 0.00866 | 0.00867 | 0.00868 | 0.00869 | 0.0087 | 0.0087 | 0.00871 | 0.0087 | 0.0087 | 0.0087 | 0.00871 | 0.00872 | 0.00873 | 0.00874 | 0.00875 | 0.00874 | 0.00873 | 0.00871 | 0.00869 | 0.00867 | 0.00865 | 0.00864 | 0.00863 | 0.00863 | 0.00864 | 0.00865 | 0.00866 | 0.00866 | 0.00867 | 0.00867 | 0.00869 | 0.0087 | 0.0087 | 0.0087 | 0.0087 | 0.00869 | 0.00868 | 0.00867 | 0.00864 | 0.00862 | 0.00859 | 0.00858 | 0.00856 | 0.00856 | 0.00857 | 0.00857 | 0.00858 | 0.00859 | 0.00859 | 0.0086 | 0.00859 | 0.00858 | 0.00858 | 0.00858 | 0.00859 | 0.00862 | 0.00865 | 0.00867 | 0.00868 | 0.00867 | 0.00866 | 0.00864 | 0.00863 | 0.00862 | 0.00861 | 0.0086 | 0.0086 | 0.0086 | 0.0086 | 0.0086 | 0.00859 | 0.00859 | 0.00859 | 0.0086 | 0.00862 | 0.00864 | 0.00866 | 0.00869 | 0.00871 | 0.00874 | 0.00876 | 0.00877 | 0.00877 | 0.00876 | 0.00875 | 0.00874 | 0.00873 | 0.00872 | 0.00872 | 0.00873 | 0.00875 | 0.00877 | 0.0088 | 0.00882 | 0.00884 | 0.00886 | 0.00888 | 0.0089 | 0.00892 | 0.00892 | 0.00891 | 0.0089 | 0.00889 | 0.00888 | 0.00887 | 0.00886 | 0.00886 | 0.00887 | 0.00888 | 0.0089 | 0.00892 | 0.00892 | 0.00891 | 0.00891 | 0.00892 | 0.00894 | 0.00896 | 0.00898 | 0.009 | 0.00901 | 0.00902 | 0.00903 | 0.00902 | 0.00898 | 0.00894 | 0.00891 | 0.0089 | 0.00891 | 0.00893 | 0.00895 | 0.00898 | 0.00902 | 0.00905 | 0.00908 | 0.00908 | 0.00906 | 0.00904 | 0.00903 | 0.00904 | 0.00907 | 0.00911 | 0.00917 | 0.00923 | 0.00927 | 0.0093 | 0.0093 | 0.00928 | 0.00928 | 0.00928 | 0.00931 | 0.00936 | 0.00943 | 0.00952 | 0.00961 | 0.00968 | 0.00972 | 0.00974 | 0.00975 | 0.00976 | 0.00977 | 0.00978 | 0.0098 | 0.00983 | 0.00989 | 0.00994 | 0.00999 | 0.01 | 0.00998 | 0.00992 | 0.00985 | 0.0098 | 0.00977 | 0.00976 | 0.00979 | 0.00986 | 0.00994 | 0.01004 | 0.01015 | 0.01023 | 0.0103 | 0.01034 | 0.01036 | 0.01039 | 0.01042 | 0.01045 | 0.01047 | 0.01048 | 0.0105 | 0.01052 | 0.01056 | 0.01063 | 0.01076 | 0.01097 | 0.01122 | 0.01129 | 0.01083 | 0.00964 | 0.00793 | 0.00614 | 0.00465 | 0.00372 | 0.00346 | 0.00388 | 0.00496 | 0.00654 | 0.00835 | 0.00991 | 0.01084 | 0.01105 | 0.01084 | 0.01051 | 0.01023 | 0.01006 | 0.00995 | 0.00988 | 0.00983 | 0.0098 | 0.00978 | 0.00976 | 0.00972 | 0.00966 | 0.00958 | 0.00951 | 0.00945 | 0.0094 | 0.00937 | 0.00937 | 0.00939 | 0.00941 | 0.00943 | 0.00943 | 0.00943 | 0.00942 | 0.00942 | 0.00941 | 0.00939 | 0.00935 | 0.00931 | 0.00929 | 0.00927 | 0.00924 | 0.00916 | 0.00905 | 0.0089 | 0.00874 | 0.00859 | 0.00846 | 0.00838 | 0.00835 | 0.00838 | 0.00847 | 0.00859 | 0.00869 | 0.00876 | 0.00878 | 0.00876 | 0.00872 | 0.00865 | 0.00857 | 0.0085 | 0.00843 | 0.00838 | 0.00834 | 0.00829 | 0.00824 | 0.00822 | 0.00827 | 0.00838 | 0.00853 | 0.00866 | 0.00875 | 0.00878 | 0.00875 | 0.00867 | 0.00852 | 0.00833 | 0.00813 | 0.00796 | 0.00787 | 0.00785 | 0.00788 | 0.00792 | 0.00795 | 0.00798 | 0.00799 | 0.00799 | 0.00797 | 0.00795 | 0.00792 | 0.00789 | 0.00785 | 0.00781 | 0.00778 | 0.00775 | 0.00773 | 0.00771 | 0.00769 | 0.00768 | 0.00769 | 0.00771 | 0.00773 | 0.00773 | 0.00772 | 0.00769 | 0.00766 | 0.00764 | 0.00763 | 0.0076 | 0.00757 | 0.00754 | 0.0075 | 0.00748 | 0.00745 | 0.0074 | 0.00734 | 0.00728 | 0.00724 | 0.00722 | 0.0072 | 0.00716 | 0.00711 | 0.00707 | 0.00704 | 0.00701 | 0.00699 | 0.00696 | 0.00694 | 0.00694 | 0.00696 | 0.00699 | 0.00701 | 0.00702 | 0.00702 | 0.007 | 0.00696 | 0.00689 | 0.00681 | 0.00673 | 0.00666 | 0.00661 | 0.00659 | 0.0066 | 0.00662 | 0.00664 | 0.00665 | 0.00665 | 0.00664 | 0.00662 | 0.00659 | 0.00657 | 0.00656 | 0.00656 | 0.00659 | 0.00661 | 0.00664 | 0.00664 | 0.00662 | 0.0066 | 0.00657 | 0.00653 | 0.00647 | 0.00642 | 0.00636 | 0.00631 | 0.00626 | 0.00623 | 0.00619 | 0.00616 | 0.00614 | 0.00613 | 0.00611 | 0.00608 | 0.00605 | 0.00602 | 0.00599 | 0.00598 | 0.00598 | 0.00598 | 0.00597 | 0.00595 | 0.00592 | 0.00588 | 0.00583 | 0.00578 | 0.00573 | 0.00569 | 0.00566 | 0.00563 | 0.0056 | 0.00556 | 0.00551 | 0.00545 | 0.00539 | 0.00533 | 0.00526 | 0.00519 | 0.00512 | 0.00509 | 0.0051 | 0.00515 | 0.00523 | 0.00533 | 0.00543 | 0.00551 | 0.00554 | 0.0055 | 0.00541 | 0.00529 | 0.00517 | 0.00509 | 0.00504 | 0.00502 | 0.00503 | 0.00506 | 0.00509 | 0.00509 | 0.00505 | 0.005 | 0.00494 | 0.00488 | 0.00484 | 0.00481 | 0.0048 | 0.00481 | 0.00485 | 0.00488 | 0.0049 | 0.00488 | 0.00484 | 0.00477 | 0.00469 | 0.00461 | 0.00455 | 0.0045 | 0.00448 | 0.00446 | 0.00443 | 0.00437 | 0.00428 | 0.00417 | 0.00407 | 0.00401 | 0.00399 | 0.004 | 0.00403 | 0.00406 | 0.0041 | 0.00414 | 0.00417 | 0.0042 | 0.00422 | 0.00424 | 0.00429 | 0.00435 | 0.00442 | 0.00446 | 0.00445 | 0.0044 | 0.00434 | 0.00426 | 0.0042 | 0.00413 | 0.00405 | 0.00399 | 0.00393 | 0.00389 | 0.00386 | 0.00385 | 0.00383 | 0.0038 | 0.00377 | 0.00374 | 0.00372 | 0.00371 | 0.0037 | 0.00366 | 0.00359 | 0.0035 | 0.00341 | 0.00334 | 0.00327 | 0.00322 | 0.00319 | 0.00321 | 0.00329 | 0.0034 | 0.00353 | 0.00365 | 0.00372 | 0.00373 | 0.00366 | 0.00352 | 0.00333 | 0.00315 | 0.00301 | 0.00295 | 0.00296 | 0.00303 | 0.00314 | 0.00325 | 0.00334 | 0.00338 | 0.00335 | 0.00323 | 0.00304 | 0.00284 | 0.00265 | 0.00251 | 0.0024 | 0.00232 | 0.00228 | 0.00229 | 0.00237 | 0.00249 | 0.00264 | 0.00277 | 0.00286 | 0.00292 | 0.00293 | 0.00293 | 0.0029 | 0.00285 | 0.00278 | 0.00271 | 0.00267 | 0.00265 | 0.00266 | 0.00268 | 0.00269 | 0.00268 | 0.00267 | 0.00266 | 0.00267 | 0.00267 | 0.00265 | 0.0026 | 0.00251 | 0.0024 | 0.00229 | 0.00217 | 0.00204 | 0.00192 | 0.00184 | 0.00181 | 0.00181 | 0.00182 | 0.0018 | 0.00173 | 0.00163 | 0.00149 | 0.00136 | 0.00124 | 0.00118 | 0.00118 | 0.00124 | 0.00133 | 0.00143 | 0.00151 | 0.00157 | 0.00159 | 0.00159 | 0.00158 | 0.00159 | 0.00163 | 0.00171 | 0.00181 | 0.0019 | 0.00197 | 0.002 | 0.00199 | 0.00192 | 0.00192 | 0.00192 | 0.00192 | 0.00192 | 0.00192 | 0.00192
LD1 | 0.00012 | 0.00012 | 0.012% | 0.00012 | 0.00012 | 0.00012 | 0.00012 | 0.00014 | 0.00017 | 0.00018 | 0.00018 | 0.00017 | 0.00016 | 0.00015 | 0.00015 | 0.00016 | 0.00019 | 0.00021 | 0.00024 | 0.00025 | 0.00025 | 0.00024 | 0.00021 | 0.00018 | 0.00014 | 0.00011 | 9e-05 | 9e-05 | 9e-05 | 0.0001 | 0.00011 | 0.00011 | 0.00012 | 0.00012 | 0.00012 | 0.00011 | 0.00011 | 0.0001 | 9e-05 | 9e-05 | 9e-05 | 9e-05 | 0.0001 | 0.0001 | 9e-05 | 8e-05 | 7e-05 | 6e-05 | 5e-05 | 5e-05 | 6e-05 | 9e-05 | 0.00012 | 0.00016 | 0.00019 | 0.00021 | 0.00021 | 0.0002 | 0.00019 | 0.00018 | 0.00017 | 0.00016 | 0.00016 | 0.00016 | 0.00015 | 0.00014 | 0.00013 | 0.00012 | 0.00011 | 0.00011 | 0.00011 | 0.00012 | 0.00012 | 0.00013 | 0.00014 | 0.00014 | 0.00014 | 0.00013 | 0.00013 | 0.00012 | 0.00012 | 0.00012 | 0.00012 | 0.00013 | 0.00013 | 0.00013 | 0.00012 | 0.00012 | 0.00013 | 0.00014 | 0.00015 | 0.00016 | 0.00018 | 0.00019 | 0.00019 | 0.00018 | 0.00017 | 0.00014 | 0.00012 | 9e-05 | 7e-05 | 5e-05 | 5e-05 | 6e-05 | 7e-05 | 0.0001 | 0.00012 | 0.00015 | 0.00016 | 0.00017 | 0.00018 | 0.00018 | 0.00019 | 0.0002 | 0.00021 | 0.00022 | 0.00023 | 0.00023 | 0.00023 | 0.00022 | 0.00021 | 0.00021 | 0.0002 | 0.0002 | 0.0002 | 0.00021 | 0.00021 | 0.00022 | 0.00023 | 0.00024 | 0.00025 | 0.00026 | 0.00027 | 0.00026 | 0.00025 | 0.00023 | 0.0002 | 0.00017 | 0.00015 | 0.00014 | 0.00015 | 0.00016 | 0.00018 | 0.00021 | 0.00023 | 0.00024 | 0.00025 | 0.00025 | 0.00024 | 0.00024 | 0.00023 | 0.00023 | 0.00023 | 0.00022 | 0.00022 | 0.00021 | 0.0002 | 0.00019 | 0.00018 | 0.00018 | 0.00019 | 0.00021 | 0.00023 | 0.00027 | 0.00029 | 0.00031 | 0.00032 | 0.00031 | 0.00029 | 0.00026 | 0.00023 | 0.0002 | 0.00019 | 0.00018 | 0.00017 | 0.00017 | 0.00017 | 0.00017 | 0.00018 | 0.00019 | 0.0002 | 0.00023 | 0.00026 | 0.00029 | 0.00032 | 0.00034 | 0.00035 | 0.00034 | 0.00033 | 0.00031 | 0.00029 | 0.00027 | 0.00026 | 0.00025 | 0.00025 | 0.00026 | 0.00028 | 0.00031 | 0.00035 | 0.0004 | 0.00046 | 0.00052 | 0.00057 | 0.0006 | 0.0006 | 0.00057 | 0.00053 | 0.00046 | 0.00039 | 0.00032 | 0.00027 | 0.00023 | 0.00021 | 0.00021 | 0.00022 | 0.00023 | 0.00024 | 0.00024 | 0.00024 | 0.00025 | 0.00026 | 0.00027 | 0.00029 | 0.00031 | 0.00034 | 0.00037 | 0.0004 | 0.00041 | 0.0004 | 0.00038 | 0.00035 | 0.00031 | 0.00028 | 0.00025 | 0.00022 | 0.00021 | 0.0002 | 0.0002 | 0.0002 | 0.00021 | 0.00021 | 0.0002 | 0.00019 | 0.00018 | 0.00019 | 0.00021 | 0.00025 | 0.00029 | 0.00033 | 0.00037 | 0.0004 | 0.00043 | 0.00044 | 0.00044 | 0.00043 | 0.00042 | 0.00041 | 0.00039 | 0.00037 | 0.00035 | 0.00032 | 0.00029 | 0.00026 | 0.00024 | 0.00023 | 0.00022 | 0.00023 | 0.00024 | 0.00025 | 0.00027 | 0.00031 | 0.00034 | 0.00039 | 0.00043 | 0.00046 | 0.00047 | 0.00046 | 0.00043 | 0.0004 | 0.00035 | 0.00032 | 0.00029 | 0.00026 | 0.00025 | 0.00024 | 0.00022 | 0.0002 | 0.00018 | 0.00015 | 0.00014 | 0.00014 | 0.00015 | 0.00017 | 0.00019 | 0.0002 | 0.0002 | 0.00018 | 0.00016 | 0.00014 | 0.00012 | 0.00011 | 0.00011 | 0.00013 | 0.00015 | 0.00017 | 0.00019 | 0.0002 | 0.0002 | 0.00019 | 0.00017 | 0.00016 | 0.00015 | 0.00015 | 0.00016 | 0.00018 | 0.00019 | 0.0002 | 0.00021 | 0.0002 | 0.00018 | 0.00017 | 0.00017 | 0.00018 | 0.0002 | 0.00022 | 0.00025 | 0.00027 | 0.00029 | 0.00031 | 0.00032 | 0.00033 | 0.00033 | 0.00033 | 0.00033 | 0.00032 | 0.00032 | 0.00031 | 0.0003 | 0.00029 | 0.00029 | 0.00029 | 0.00031 | 0.00034 | 0.00038 | 0.00044 | 0.00049 | 0.00054 | 0.00058 | 0.00061 | 0.00062 | 0.00063 | 0.00063 | 0.00063 | 0.00061 | 0.0006 | 0.00059 | 0.00056 | 0.00054 | 0.0005 | 0.00046 | 0.00043 | 0.0004 | 0.00039 | 0.00039 | 0.00039 | 0.0004 | 0.0004 | 0.00041 | 0.00042 | 0.00043 | 0.00043 | 0.00043 | 0.00043 | 0.00042 | 0.0004 | 0.00038 | 0.00036 | 0.00034 | 0.00032 | 0.00032 | 0.00032 | 0.00034 | 0.00036 | 0.00039 | 0.00042 | 0.00045 | 0.00046 | 0.00046 | 0.00044 | 0.00041 | 0.00037 | 0.00033 | 0.00028 | 0.00023 | 0.0002 | 0.00017 | 0.00017 | 0.00018 | 0.00021 | 0.00025 | 0.00031 | 0.00038 | 0.00045 | 0.0005 | 0.00053 | 0.00053 | 0.00051 | 0.00048 | 0.00043 | 0.00038 | 0.00034 | 0.00031 | 0.00029 | 0.00028 | 0.00028 | 0.00029 | 0.0003 | 0.00031 | 0.00032 | 0.00033 | 0.00033 | 0.00032 | 0.00031 | 0.0003 | 0.00029 | 0.00029 | 0.00031 | 0.00034 | 0.00038 | 0.00044 | 0.00049 | 0.00054 | 0.00058 | 0.00061 | 0.00061 | 0.00059 | 0.00055 | 0.0005 | 0.00044 | 0.00038 | 0.00032 | 0.00027 | 0.00025 | 0.00024 | 0.00026 | 0.00029 | 0.00035 | 0.00041 | 0.00048 | 0.00054 | 0.00058 | 0.0006 | 0.0006 | 0.00058 | 0.00056 | 0.00054 | 0.00055 | 0.00057 | 0.0006 | 0.00063 | 0.00066 | 0.00067 | 0.00064 | 0.0006 | 0.00053 | 0.00046 | 0.0004 | 0.00036 | 0.00034 | 0.00033 | 0.00032 | 0.00032 | 0.00031 | 0.00029 | 0.00027 | 0.00025 | 0.00024 | 0.00024 | 0.00025 | 0.00027 | 0.00031 | 0.00035 | 0.0004 | 0.00044 | 0.00047 | 0.00048 | 0.00049 | 0.00049 | 0.00046 | 0.00043 | 0.00038 | 0.00033 | 0.0003 | 0.00027 | 0.00026 | 0.00025 | 0.00026 | 0.00026 | 0.00027 | 0.00027 | 0.00027 | 0.00026 | 0.00026 | 0.00025 | 0.00026 | 0.00027 | 0.00029 | 0.00031 | 0.00033 | 0.00034 | 0.00035 | 0.00035 | 0.00035 | 0.00034 | 0.00033 | 0.00032 | 0.00031 | 0.00031 | 0.00031 | 0.00032 | 0.00033 | 0.00034 | 0.00035 | 0.00036 | 0.00036 | 0.00035 | 0.00034 | 0.00032 | 0.00031 | 0.00029 | 0.00028 | 0.00028 | 0.00028 | 0.00029 | 0.0003 | 0.00031 | 0.00033 | 0.00034 | 0.00036 | 0.00038 | 0.0004 | 0.00042 | 0.00043 | 0.00044 | 0.00044 | 0.00043 | 0.00042 | 0.0004 | 0.00038 | 0.00036 | 0.00035 | 0.00033 | 0.00033 | 0.00032 | 0.00031 | 0.0003 | 0.00029 | 0.00028 | 0.00027 | 0.00025 | 0.00024 | 0.00024 | 0.00024 | 0.00025 | 0.00027 | 0.00029 | 0.0003 | 0.00031 | 0.00031 | 0.0003 | 0.00028 | 0.00027 | 0.00026 | 0.00027 | 0.00029 | 0.00032 | 0.00035 | 0.00039 | 0.00041 | 0.00042 | 0.00042 | 0.0004 | 0.00037 | 0.00034 | 0.00032 | 0.00029 | 0.00028 | 0.00027 | 0.00027 | 0.00027 | 0.00028 | 0.0003 | 0.00031 | 0.00032 | 0.00032 | 0.00032 | 0.00032 | 0.00031 | 0.00029 | 0.00027 | 0.00026 | 0.00025 | 0.00025 | 0.00027 | 0.0003 | 0.00033 | 0.00037 | 0.0004 | 0.00042 | 0.00042 | 0.00042 | 0.0004 | 0.00038 | 0.00037 | 0.00036 | 0.00036 | 0.00037 | 0.00038 | 0.0004 | 0.00041 | 0.00042 | 0.00043 | 0.00044 | 0.00044 | 0.00044 | 0.00044 | 0.00044 | 0.00043 | 0.00041 | 0.00039 | 0.00037 | 0.00036 | 0.00035 | 0.00036 | 0.00036 | 0.00036 | 0.00036 | 0.00035 | 0.00034 | 0.00032 | 0.00031 | 0.0003 | 0.00029 | 0.0003 | 0.00031 | 0.00033 | 0.00034 | 0.00035 | 0.00037 | 0.00038 | 0.00039 | 0.0004 | 0.0004 | 0.00041 | 0.00042 | 0.00042 | 0.00043 | 0.00044 | 0.00044 | 0.00045 | 0.00045 | 0.00045 | 0.00045 | 0.00044 | 0.00043 | 0.00042 | 0.0004 | 0.00038 | 0.00038 | 0.00039 | 0.00041 | 0.00042 | 0.00043 | 0.00045 | 0.00046 | 0.00048 | 0.00048 | 0.00048 | 0.00048 | 0.00048 | 0.00049 | 0.00051 | 0.00053 | 0.00055 | 0.00057 | 0.00058 | 0.00059 | 0.00059 | 0.00057 | 0.00055 | 0.00052 | 0.00049 | 0.00047 | 0.00045 | 0.00044 | 0.00045 | 0.00048 | 0.00051 | 0.00054 | 0.00057 | 0.00059 | 0.00059 | 0.00059 | 0.00058 | 0.00057 | 0.00056 | 0.00056 | 0.00057 | 0.00059 | 0.0006 | 0.00061 | 0.00061 | 0.0006 | 0.00058 | 0.00057 | 0.00056 | 0.00055 | 0.00055 | 0.00056 | 0.00057 | 0.00058 | 0.00059 | 0.0006 | 0.00061 | 0.00062 | 0.00064 | 0.00065 | 0.00065 | 0.00065 | 0.00065 | 0.00064 | 0.00065 | 0.00065 | 0.00066 | 0.00067 | 0.00068 | 0.00069 | 0.0007 | 0.00071 | 0.00071 | 0.00071 | 0.00071 | 0.00071 | 0.00071 | 0.00071 | 0.0007 | 0.0007 | 0.0007 | 0.0007 | 0.0007 | 0.0007 | 0.00071 | 0.0007 | 0.0007 | 0.0007 | 0.0007 | 0.0007 | 0.0007 | 0.0007 | 0.0007 | 0.00071 | 0.00071 | 0.00072 | 0.00073 | 0.00073 | 0.00074 | 0.00075 | 0.00076 | 0.00077 | 0.00078 | 0.00078 | 0.00078 | 0.00077 | 0.00076 | 0.00076 | 0.00076 | 0.00077 | 0.00078 | 0.00081 | 0.00084 | 0.00087 | 0.00091 | 0.00094 | 0.00096 | 0.00096 | 0.00096 | 0.00095 | 0.00094 | 0.00092 | 0.00089 | 0.00087 | 0.00086 | 0.00085 | 0.00086 | 0.00086 | 0.00087 | 0.00088 | 0.00089 | 0.0009 | 0.00091 | 0.00092 | 0.00092 | 0.00092 | 0.00093 | 0.00094 | 0.00096 | 0.00098 | 0.00099 | 0.001 | 0.00101 | 0.00101 | 0.001 | 0.00099 | 0.00098 | 0.00096 | 0.00095 | 0.00094 | 0.00093 | 0.00093 | 0.00093 | 0.00093 | 0.00093 | 0.00094 | 0.00095 | 0.00096 | 0.00097 | 0.00098 | 0.00099 | 0.00099 | 0.00098 | 0.00097 | 0.00096 | 0.00095 | 0.00095 | 0.00096 | 0.00097 | 0.00099 | 0.001 | 0.00101 | 0.00101 | 0.001 | 0.00098 | 0.00097 | 0.00096 | 0.00096 | 0.00096 | 0.00098 | 0.001 | 0.00102 | 0.00103 | 0.00104 | 0.00103 | 0.00103 | 0.00103 | 0.00104 | 0.00106 | 0.00108 | 0.0011 | 0.00112 | 0.00114 | 0.00114 | 0.00114 | 0.00112 | 0.00111 | 0.00109 | 0.00109 | 0.00108 | 0.00107 | 0.00107 | 0.00108 | 0.0011 | 0.00112 | 0.00115 | 0.00117 | 0.00118 | 0.00118 | 0.00117 | 0.00115 | 0.00114 | 0.00113 | 0.00113 | 0.00115 | 0.00117 | 0.00121 | 0.00124 | 0.00126 | 0.00127 | 0.00127 | 0.00126 | 0.00125 | 0.00124 | 0.00124 | 0.00123 | 0.00123 | 0.00124 | 0.00125 | 0.00126 | 0.00127 | 0.00128 | 0.00129 | 0.00129 | 0.0013 | 0.0013 | 0.0013 | 0.0013 | 0.00128 | 0.00127 | 0.00127 | 0.00127 | 0.00128 | 0.00129 | 0.0013 | 0.00131 | 0.00133 | 0.00134 | 0.00134 | 0.00134 | 0.00132 | 0.00131 | 0.0013 | 0.0013 | 0.00131 | 0.00132 | 0.00134 | 0.00136 | 0.00137 | 0.00137 | 0.00136 | 0.00133 | 0.00131 | 0.00128 | 0.00126 | 0.00126 | 0.00126 | 0.00128 | 0.0013 | 0.00132 | 0.00134 | 0.00134 | 0.00134 | 0.00134 | 0.00133 | 0.00133 | 0.00132 | 0.00132 | 0.00133 | 0.00135 | 0.00138 | 0.00141 | 0.00144 | 0.00145 | 0.00146 | 0.00144 | 0.00142 | 0.0014 | 0.00137 | 0.00135 | 0.00132 | 0.00131 | 0.0013 | 0.00129 | 0.00129 | 0.00129 | 0.00129 | 0.00129 | 0.0013 | 0.00131 | 0.00131 | 0.00132 | 0.00132 | 0.00132 | 0.00131 | 0.0013 | 0.0013 | 0.0013 | 0.00131 | 0.00132 | 0.00133 | 0.00134 | 0.00135 | 0.00135 | 0.00137 | 0.00138 | 0.0014 | 0.00142 | 0.00144 | 0.00146 | 0.00148 | 0.0015 | 0.0015 | 0.00149 | 0.00148 | 0.00147 | 0.00146 | 0.00145 | 0.00145 | 0.00145 | 0.00144 | 0.00144 | 0.00144 | 0.00144 | 0.00145 | 0.00145 | 0.00145 | 0.00145 | 0.00145 | 0.00144 | 0.00143 | 0.00141 | 0.0014 | 0.00139 | 0.00139 | 0.00139 | 0.00139 | 0.00139 | 0.00138 | 0.00138 | 0.00138 | 0.00138 | 0.00138 | 0.00139 | 0.0014 | 0.00141 | 0.00143 | 0.00143 | 0.00143 | 0.00141 | 0.00139 | 0.00138 | 0.00137 | 0.00136 | 0.00137 | 0.00139 | 0.0014 | 0.00142 | 0.00143 | 0.00144 | 0.00144 | 0.00144 | 0.00143 | 0.00142 | 0.0014 | 0.00139 | 0.00139 | 0.00139 | 0.00138 | 0.00138 | 0.00137 | 0.00137 | 0.00137 | 0.00137 | 0.00137 | 0.00136 | 0.00134 | 0.00132 | 0.00129 | 0.00126 | 0.00124 | 0.00121 | 0.0012 | 0.00121 | 0.00123 | 0.00126 | 0.00129 | 0.00132 | 0.00134 | 0.00135 | 0.00136 | 0.00136 | 0.00135 | 0.00133 | 0.00132 | 0.0013 | 0.00128 | 0.00126 | 0.00123 | 0.00121 | 0.00119 | 0.00118 | 0.00118 | 0.00119 | 0.0012 | 0.00122 | 0.00124 | 0.00125 | 0.00127 | 0.00128 | 0.00129 | 0.0013 | 0.0013 | 0.00131 | 0.00131 | 0.00131 | 0.0013 | 0.00129 | 0.00128 | 0.00127 | 0.00125 | 0.00124 | 0.00122 | 0.00122 | 0.00121 | 0.0012 | 0.0012 | 0.00119 | 0.00118 | 0.00117 | 0.00117 | 0.00117 | 0.00119 | 0.00121 | 0.00123 | 0.00124 | 0.00126 | 0.00126 | 0.00126 | 0.00125 | 0.00125 | 0.00124 | 0.00123 | 0.00123 | 0.00122 | 0.00121 | 0.00119 | 0.00117 | 0.00115 | 0.00114 | 0.00113 | 0.00112 | 0.00113 | 0.00113 | 0.00113 | 0.00114 | 0.00114 | 0.00115 | 0.00117 | 0.00118 | 0.00118 | 0.00118 | 0.00117 | 0.00116 | 0.00114 | 0.00113 | 0.00112 | 0.00112 | 0.00113 | 0.00115 | 0.00117 | 0.00119 | 0.0012 | 0.0012 | 0.00119 | 0.00116 | 0.00114 | 0.00112 | 0.00111 | 0.00111 | 0.00112 | 0.00113 | 0.00114 | 0.00115 | 0.00115 | 0.00115 | 0.00113 | 0.00111 | 0.00108 | 0.00106 | 0.00105 | 0.00103 | 0.00103 | 0.00103 | 0.00103 | 0.00104 | 0.00105 | 0.00105 | 0.00105 | 0.00104 | 0.00104 | 0.00104 | 0.00104 | 0.00104 | 0.00104 | 0.00104 | 0.00106 | 0.00107 | 0.00108 | 0.00109 | 0.00108 | 0.00107 | 0.00105 | 0.00103 | 0.001 | 0.00098 | 0.00097 | 0.00097 | 0.00097 | 0.00098 | 0.00099 | 0.00101 | 0.00101 | 0.00101 | 0.00099 | 0.00097 | 0.00094 | 0.00092 | 0.00091 | 0.00091 | 0.00092 | 0.00094 | 0.00096 | 0.00098 | 0.00099 | 0.00101 | 0.00101 | 0.00101 | 0.00101 | 0.00101 | 0.00102 | 0.00102 | 0.00103 | 0.00104 | 0.00104 | 0.00103 | 0.00101 | 0.00099 | 0.00098 | 0.00098 | 0.00098 | 0.00098 | 0.00099 | 0.00099 | 0.00099 | 0.00099 | 0.00098 | 0.00097 | 0.00096 | 0.00095 | 0.00094 | 0.00093 | 0.00091 | 0.0009 | 0.00088 | 0.00086 | 0.00084 | 0.00083 | 0.00083 | 0.00084 | 0.00085 | 0.00086 | 0.00088 | 0.00089 | 0.0009 | 0.00091 | 0.00091 | 0.00091 | 0.0009 | 0.00089 | 0.00088 | 0.00087 | 0.00087 | 0.00088 | 0.00088 | 0.0009 | 0.0009 | 0.00091 | 0.00092 | 0.00093 | 0.00093 | 0.00093 | 0.00092 | 0.00091 | 0.00091 | 0.0009 | 0.00089 | 0.00088 | 0.00086 | 0.00084 | 0.00083 | 0.00082 | 0.00082 | 0.00082 | 0.00083 | 0.00084 | 0.00086 | 0.00087 | 0.00087 | 0.00087 | 0.00086 | 0.00085 | 0.00085 | 0.00084 | 0.00083 | 0.00082 | 0.00081 | 0.00081 | 0.00081 | 0.00081 | 0.00081 | 0.00081 | 0.00081 | 0.00081 | 0.00081 | 0.00081 | 0.0008 | 0.0008 | 0.0008 | 0.0008 | 0.00081 | 0.00082 | 0.00083 | 0.00084 | 0.00084 | 0.00084 | 0.00083 | 0.00083 | 0.00083 | 0.00082 | 0.00083 | 0.00083 | 0.00084 | 0.00085 | 0.00086 | 0.00086 | 0.00086 | 0.00085 | 0.00084 | 0.00083 | 0.00082 | 0.00082 | 0.00082 | 0.00081 | 0.00081 | 0.00081 | 0.0008 | 0.0008 | 0.0008 | 0.0008 | 0.0008 | 0.00081 | 0.00082 | 0.00084 | 0.00084 | 0.00085 | 0.00085 | 0.00085 | 0.00085 | 0.00085 | 0.00086 | 0.00086 | 0.00087 | 0.00086 | 0.00085 | 0.00084 | 0.00083 | 0.00081 | 0.0008 | 0.00079 | 0.00079 | 0.0008 | 0.00081 | 0.00081 | 0.00082 | 0.00083 | 0.00085 | 0.00087 | 0.0009 | 0.00092 | 0.00094 | 0.00097 | 0.00098 | 0.00099 | 0.00099 | 0.00098 | 0.00098 | 0.00097 | 0.00097 | 0.00097 | 0.00097 | 0.00097 | 0.00099 | 0.001 | 0.00102 | 0.00103 | 0.00106 | 0.00108 | 0.0011 | 0.00111 | 0.00113 | 0.00114 | 0.00115 | 0.00115 | 0.00116 | 0.00115 | 0.00115 | 0.00115 | 0.00116 | 0.00117 | 0.00118 | 0.0012 | 0.00121 | 0.00123 | 0.00124 | 0.00124 | 0.00124 | 0.00124 | 0.00123 | 0.00123 | 0.00124 | 0.00126 | 0.00129 | 0.00131 | 0.00134 | 0.00136 | 0.00137 | 0.00138 | 0.00138 | 0.00136 | 0.00134 | 0.00133 | 0.00132 | 0.00132 | 0.00133 | 0.00134 | 0.00136 | 0.00138 | 0.0014 | 0.00141 | 0.00142 | 0.00142 | 0.00141 | 0.00141 | 0.00141 | 0.00141 | 0.00142 | 0.00143 | 0.00145 | 0.00147 | 0.00149 | 0.0015 | 0.00151 | 0.00151 | 0.00151 | 0.00151 | 0.00151 | 0.00151 | 0.00151 | 0.00152 | 0.00154 | 0.00157 | 0.00159 | 0.00161 | 0.00161 | 0.00161 | 0.0016 | 0.00158 | 0.00156 | 0.00154 | 0.00153 | 0.00152 | 0.00152 | 0.00152 | 0.00153 | 0.00152 | 0.00152 | 0.00151 | 0.00149 | 0.00148 | 0.00148 | 0.00147 | 0.00147 | 0.00146 | 0.00146 | 0.00146 | 0.00148 | 0.0015 | 0.00152 | 0.00154 | 0.00156 | 0.00157 | 0.00158 | 0.00158 | 0.00159 | 0.00159 | 0.0016 | 0.00162 | 0.00164 | 0.00167 | 0.00169 | 0.00171 | 0.00173 | 0.00175 | 0.00177 | 0.00178 | 0.00179 | 0.00181 | 0.00184 | 0.00187 | 0.00191 | 0.00195 | 0.00199 | 0.00201 | 0.00203 | 0.00204 | 0.00205 | 0.00206 | 0.00206 | 0.00206 | 0.00206 | 0.00207 | 0.00208 | 0.00207 | 0.00207 | 0.00205 | 0.00204 | 0.00203 | 0.00202 | 0.00201 | 0.002 | 0.00198 | 0.00196 | 0.00194 | 0.00191 | 0.00188 | 0.00186 | 0.00183 | 0.00181 | 0.0018 | 0.0018 | 0.0018 | 0.0018 | 0.00182 | 0.00185 | 0.00187 | 0.00188 | 0.00188 | 0.00188 | 0.00186 | 0.00184 | 0.00181 | 0.00177 | 0.00175 | 0.00173 | 0.00173 | 0.00174 | 0.00174 | 0.00174 | 0.00173 | 0.00172 | 0.0017 | 0.00168 | 0.00165 | 0.00163 | 0.00161 | 0.00161 | 0.0016 | 0.00159 | 0.00157 | 0.00156 | 0.00155 | 0.00154 | 0.00153 | 0.00152 | 0.00151 | 0.0015 | 0.00149 | 0.00147 | 0.00146 | 0.00144 | 0.00143 | 0.00144 | 0.00145 | 0.00145 | 0.00146 | 0.00147 | 0.00148 | 0.00149 | 0.00149 | 0.00149 | 0.00148 | 0.00147 | 0.00146 | 0.00145 | 0.00143 | 0.00142 | 0.00142 | 0.00142 | 0.00144 | 0.00146 | 0.00147 | 0.00148 | 0.00148 | 0.00149 | 0.00149 | 0.0015 | 0.0015 | 0.00152 | 0.00154 | 0.00156 | 0.00158 | 0.00159 | 0.00159 | 0.00159 | 0.00159 | 0.00158 | 0.00158 | 0.00156 | 0.00155 | 0.00153 | 0.00152 | 0.0015 | 0.00147 | 0.00144 | 0.0014 | 0.00137 | 0.00133 | 0.00129 | 0.00125 | 0.00121 | 0.00117 | 0.00115 | 0.00114 | 0.00113 | 0.00113 | 0.00113 | 0.00113 | 0.00112 | 0.00111 | 0.00109 | 0.00107 | 0.00105 | 0.00103 | 0.00101 | 0.00099 | 0.00098 | 0.00097 | 0.00096 | 0.00095 | 0.00095 | 0.00095 | 0.00095 | 0.00096 | 0.00096 | 0.00096 | 0.00095 | 0.00095 | 0.00094 | 0.00093 | 0.00092 | 0.00091 | 0.0009 | 0.00089 | 0.00089 | 0.00088 | 0.00088 | 0.00088 | 0.00087 | 0.00087 | 0.00087 | 0.00088 | 0.00088 | 0.00089 | 0.0009 | 0.0009 | 0.0009 | 0.00089 | 0.00088 | 0.00088 | 0.00088 | 0.00088 | 0.00088 | 0.00089 | 0.00089 | 0.0009 | 0.0009 | 0.00089 | 0.00087 | 0.00086 | 0.00085 | 0.00085 | 0.00085 | 0.00085 | 0.00085 | 0.00085 | 0.00084 | 0.00084 | 0.00083 | 0.00082 | 0.00081 | 0.0008 | 0.00079 | 0.00078 | 0.00076 | 0.00075 | 0.00075 | 0.00076 | 0.00077 | 0.00079 | 0.0008 | 0.00082 | 0.00082 | 0.00082 | 0.00082 | 0.0008 | 0.00078 | 0.00076 | 0.00075 | 0.00074 | 0.00074 | 0.00075 | 0.00075 | 0.00076 | 0.00076 | 0.00077 | 0.00076 | 0.00075 | 0.00074 | 0.00073 | 0.00071 | 0.0007 | 0.00069 | 0.0007 | 0.00071 | 0.00072 | 0.00074 | 0.00075 | 0.00076 | 0.00077 | 0.00078 | 0.00079 | 0.00079 | 0.0008 | 0.0008 | 0.00079 | 0.00079 | 0.00078 | 0.00077 | 0.00076 | 0.00076 | 0.00076 | 0.00076 | 0.00076 | 0.00077 | 0.00077 | 0.00078 | 0.00077 | 0.00077 | 0.00075 | 0.00073 | 0.00072 | 0.00071 | 0.0007 | 0.0007 | 0.0007 | 0.0007 | 0.0007 | 0.0007 | 0.00069 | 0.00068 | 0.00068 | 0.00069 | 0.0007 | 0.00072 | 0.00074 | 0.00075 | 0.00076 | 0.00076 | 0.00075 | 0.00073 | 0.00072 | 0.00071 | 0.0007 | 0.00071 | 0.00072 | 0.00073 | 0.00073 | 0.00073 | 0.00073 | 0.00072 | 0.00071 | 0.0007 | 0.00069 | 0.00069 | 0.00069 | 0.0007 | 0.00072 | 0.00073 | 0.00074 | 0.00074 | 0.00075 | 0.00075 | 0.00075 | 0.00074 | 0.00073 | 0.00072 | 0.00071 | 0.00071 | 0.00071 | 0.00071 | 0.00071 | 0.00071 | 0.00072 | 0.00072 | 0.00072 | 0.00072 | 0.00072 | 0.00073 | 0.00073 | 0.00072 | 0.00072 | 0.00071 | 0.00071 | 0.00071 | 0.0007 | 0.00069 | 0.00069 | 0.00069 | 0.00069 | 0.00069 | 0.00069 | 0.00069 | 0.0007 | 0.0007 | 0.0007 | 0.0007 | 0.00069 | 0.00068 | 0.00067 | 0.00067 | 0.00066 | 0.00065 | 0.00065 | 0.00065 | 0.00066 | 0.00067 | 0.00068 | 0.00068 | 0.00069 | 0.00069 | 0.00068 | 0.00068 | 0.00068 | 0.00068 | 0.00069 | 0.0007 | 0.0007 | 0.00069 | 0.00069 | 0.00068 | 0.00067 | 0.00066 | 0.00065 | 0.00064 | 0.00064 | 0.00065 | 0.00066 | 0.00067 | 0.00068 | 0.00069 | 0.0007 | 0.0007 | 0.0007 | 0.0007 | 0.0007 | 0.00069 | 0.00069 | 0.00068 | 0.00068 | 0.00067 | 0.00067 | 0.00067 | 0.00067 | 0.00066 | 0.00066 | 0.00066 | 0.00067 | 0.00067 | 0.00067 | 0.00067 | 0.00066 | 0.00066 | 0.00065 | 0.00065 | 0.00064 | 0.00064 | 0.00064 | 0.00064 | 0.00063 | 0.00063 | 0.00063 | 0.00062 | 0.00061 | 0.0006 | 0.00059 | 0.0006 | 0.00062 | 0.00063 | 0.00065 | 0.00065 | 0.00065 | 0.00065 | 0.00064 | 0.00063 | 0.00061 | 0.0006 | 0.00059 | 0.00059 | 0.0006 | 0.0006 | 0.00061 | 0.00061 | 0.00061 | 0.00061 | 0.00062 | 0.00062 | 0.00061 | 0.0006 | 0.00058 | 0.00056 | 0.00055 | 0.00054 | 0.00054 | 0.00054 | 0.00056 | 0.00057 | 0.00058 | 0.00058 | 0.00058 | 0.00058 | 0.00057 | 0.00057 | 0.00057 | 0.00057 | 0.00058 | 0.00058 | 0.00059 | 0.0006 | 0.00061 | 0.00062 | 0.00062 | 0.00061 | 0.00061 | 0.00059 | 0.00058 | 0.00057 | 0.00057 | 0.00056 | 0.00056 | 0.00056 | 0.00056 | 0.00056 | 0.00057 | 0.00058 | 0.00059 | 0.00059 | 0.0006 | 0.00061 | 0.00062 | 0.00062 | 0.00061 | 0.00059 | 0.00058 | 0.00056 | 0.00055 | 0.00054 | 0.00052 | 0.0005 | 0.00049 | 0.00048 | 0.00049 | 0.00049 | 0.0005 | 0.00052 | 0.00053 | 0.00054 | 0.00055 | 0.00055 | 0.00055 | 0.00055 | 0.00056 | 0.00058 | 0.00061 | 0.00063 | 0.00066 | 0.00067 | 0.00068 | 0.00068 | 0.00066 | 0.00064 | 0.00062 | 0.0006 | 0.00059 | 0.00059 | 0.00058 | 0.00057 | 0.00056 | 0.00055 | 0.00053 | 0.00052 | 0.0005 | 0.00049 | 0.00049 | 0.00049 | 0.00049 | 0.00049 | 0.00049 | 0.00049 | 0.00049 | 0.0005 | 0.00051 | 0.00052 | 0.00053 | 0.00054 | 0.00055 | 0.00056 | 0.00055 | 0.00054 | 0.00053 | 0.00052 | 0.00052 | 0.00052 | 0.00054 | 0.00056 | 0.00058 | 0.00059 | 0.00059 | 0.00058 | 0.00056 | 0.00054 | 0.00053 | 0.00051 | 0.00051 | 0.00052 | 0.00053 | 0.00054 | 0.00056 | 0.00058 | 0.0006 | 0.00061 | 0.00061 | 0.00061 | 0.00059 | 0.00057 | 0.00056 | 0.00054 | 0.00052 | 0.0005 | 0.00049 | 0.00049 | 0.0005 | 0.00051 | 0.00053 | 0.00054 | 0.00055 | 0.00055 | 0.00056 | 0.00057 | 0.00057 | 0.00057 | 0.00057 | 0.00056 | 0.00055 | 0.00053 | 0.00051 | 0.00049 | 0.00047 | 0.00046 | 0.00045 | 0.00046 | 0.00047 | 0.0005 | 0.00053 | 0.00055 | 0.00057 | 0.00057 | 0.00057 | 0.00055 | 0.00053 | 0.00051 | 0.00049 | 0.00046 | 0.00045 | 0.00044 | 0.00044 | 0.00046 | 0.00048 | 0.0005 | 0.00052 | 0.00054 | 0.00056 | 0.00057 | 0.00057 | 0.00057 | 0.00057 | 0.00056 | 0.00056 | 0.00057 | 0.00056 | 0.00056 | 0.00055 | 0.00053 | 0.00051 | 0.00049 | 0.00048 | 0.00049 | 0.00052 | 0.00055 | 0.00058 | 0.00059 | 0.0006 | 0.0006 | 0.0006 | 0.00058 | 0.00055 | 0.00052 | 0.00051 | 0.00051 | 0.00051 | 0.00053 | 0.00054 | 0.00055 | 0.00056 | 0.00056 | 0.00055 | 0.00053 | 0.0005 | 0.00048 | 0.00046 | 0.00044 | 0.00043 | 0.00043 | 0.00044 | 0.00046 | 0.00048 | 0.0005 | 0.00051 | 0.00051 | 0.00051 | 0.0005 | 0.00049 | 0.00048 | 0.00046 | 0.00045 | 0.00046 | 0.00047 | 0.00049 | 0.00051 | 0.00051 | 0.00052 | 0.00052 | 0.00053 | 0.00055 | 0.00055 | 0.00055 | 0.00054 | 0.00053 | 0.00051 | 0.0005 | 0.00049 | 0.00048 | 0.00047 | 0.00047 | 0.00047 | 0.00048 | 0.00048 | 0.00048 | 0.00048 | 0.00049 | 0.0005 | 0.00052 | 0.00054 | 0.00056 | 0.00056 | 0.00056 | 0.00056 | 0.00055 | 0.00053 | 0.00052 | 0.0005 | 0.00048 | 0.00047 | 0.00048 | 0.00049 | 0.0005 | 0.00051 | 0.00051 | 0.0005 | 0.00049 | 0.00048 | 0.00047 | 0.00045 | 0.00044 | 0.00043 | 0.00044 | 0.00045 | 0.00046 | 0.00047 | 0.00047 | 0.00048 | 0.00049 | 0.00051 | 0.00053 | 0.00054 | 0.00054 | 0.00053 | 0.00051 | 0.00049 | 0.00048 | 0.00046 | 0.00046 | 0.00045 | 0.00046 | 0.00047 | 0.00049 | 0.0005 | 0.00051 | 0.00051 | 0.00051 | 0.0005 | 0.00049 | 0.00048 | 0.00047 | 0.00046 | 0.00046 | 0.00046 | 0.00046 | 0.00046 | 0.00047 | 0.00048 | 0.00049 | 0.0005 | 0.00051 | 0.00052 | 0.00051 | 0.00047 | 0.00042 | 0.00035 | 0.00027 | 0.00022 | 0.00019 | 0.00018 | 0.0002 | 0.00024 | 0.00031 | 0.00037 | 0.00043 | 0.00048 | 0.00053 | 0.00058 | 0.00062 | 0.00068 | 0.00073 | 0.00078 | 0.00082 | 0.00087 | 0.00092 | 0.00096 | 0.001 | 0.00103 | 0.00106 | 0.00107 | 0.00108 | 0.00108 | 0.00106 | 0.00104 | 0.00102 | 0.00098 | 0.00095 | 0.0009 | 0.00085 | 0.0008 | 0.00076 | 0.00073 | 0.00073 | 0.00074 | 0.00078 | 0.00084 | 0.00091 | 0.00099 | 0.00105 | 0.00111 | 0.00114 | 0.00116 | 0.00117 | 0.00118 | 0.00118 | 0.00119 | 0.00122 | 0.00125 | 0.00129 | 0.00133 | 0.00135 | 0.00136 | 0.00136 | 0.00136 | 0.00136 | 0.00135 | 0.00136 | 0.00138 | 0.00141 | 0.00146 | 0.00153 | 0.00163 | 0.00176 | 0.00192 | 0.00208 | 0.00221 | 0.00228 | 0.00228 | 0.00221 | 0.00207 | 0.0019 | 0.00171 | 0.00156 | 0.00145 | 0.00141 | 0.00141 | 0.00145 | 0.00149 | 0.00153 | 0.00155 | 0.00156 | 0.00155 | 0.00155 | 0.00154 | 0.00154 | 0.00153 | 0.00152 | 0.0015 | 0.00148 | 0.00146 | 0.00145 | 0.00145 | 0.00147 | 0.0015 | 0.00156 | 0.00163 | 0.00171 | 0.00176 | 0.00177 | 0.00174 | 0.00167 | 0.00156 | 0.00142 | 0.00127 | 0.00113 | 0.00101 | 0.00092 | 0.00087 | 0.00085 | 0.00086 | 0.00087 | 0.00089 | 0.0009 | 0.0009 | 0.00089 | 0.00086 | 0.00084 | 0.00082 | 0.00081 | 0.00082 | 0.00084 | 0.00086 | 0.00088 | 0.0009 | 0.00091 | 0.00091 | 0.00091 | 0.00092 | 0.00093 | 0.00094 | 0.00096 | 0.00097 | 0.00098 | 0.00097 | 0.00096 | 0.00095 | 0.00093 | 0.00091 | 0.00091 | 0.00091 | 0.00092 | 0.00092 | 0.00093 | 0.00092 | 0.00092 | 0.00091 | 0.00089 | 0.00087 | 0.00086 | 0.00083 | 0.00081 | 0.00078 | 0.00075 | 0.00071 | 0.00067 | 0.00063 | 0.0006 | 0.00057 | 0.00054 | 0.0005 | 0.00047 | 0.00043 | 0.00039 | 0.00036 | 0.00033 | 0.00031 | 0.00031 | 0.00033 | 0.00037 | 0.00041 | 0.00045 | 0.00049 | 0.00052 | 0.00054 | 0.00054 | 0.00054 | 0.00053 | 0.00053 | 0.00053 | 0.00053 | 0.00055 | 0.00057 | 0.0006 | 0.00063 | 0.00064 | 0.00065 | 0.00065 | 0.00066 | 0.00067 | 0.00068 | 0.00069 | 0.00069 | 0.00068 | 0.00068 | 0.00068 | 0.00067 | 0.00065 | 0.00065 | 0.00066 | 0.0007 | 0.00075 | 0.00078 | 0.00079 | 0.00078 | 0.00075 | 0.00071 | 0.00065 | 0.00058 | 0.0005 | 0.00045 | 0.00043 | 0.00044 | 0.00047 | 0.0005 | 0.00053 | 0.00057 | 0.0006 | 0.00063 | 0.00065 | 0.00066 | 0.00068 | 0.00068 | 0.00068 | 0.00066 | 0.00064 | 0.0006 | 0.00055 | 0.00051 | 0.00047 | 0.00045 | 0.00045 | 0.00047 | 0.00051 | 0.00054 | 0.00056 | 0.00055 | 0.00053 | 0.00049 | 0.00044 | 0.0004 | 0.00039 | 0.00041 | 0.00044 | 0.00049 | 0.00054 | 0.00059 | 0.00061 | 0.00061 | 0.00058 | 0.00056 | 0.00054 | 0.00054 | 0.00055 | 0.00057 | 0.00058 | 0.00058 | 0.00058 | 0.00059 | 0.0006 | 0.00063 | 0.00065 | 0.00067 | 0.00068 | 0.0007 | 0.00071 | 0.00071 | 0.00071 | 0.00069 | 0.00067 | 0.00064 | 0.00062 | 0.00061 | 0.0006 | 0.00059 | 0.00059 | 0.00058 | 0.00058 | 0.00058 | 0.00057 | 0.00055 | 0.00052 | 0.0005 | 0.00052 | 0.00056 | 0.00062 | 0.00068 | 0.00073 | 0.00076 | 0.00075 | 0.00072 | 0.00067 | 0.00063 | 0.00061 | 0.00059 | 0.0006 | 0.00062 | 0.00065 | 0.00067 | 0.00066 | 0.00063 | 0.00057 | 0.00051 | 0.00046 | 0.00041 | 0.00037 | 0.00032 | 0.0003 | 0.00031 | 0.00034 | 0.00039 | 0.00043 | 0.00047 | 0.00052 | 0.00056 | 0.00059 | 0.00059 | 0.00056 | 0.00049 | 0.00042 | 0.00035 | 0.00031 | 0.00028 | 0.00027 | 0.00027 | 0.00031 | 0.00039 | 0.0005 | 0.00062 | 0.00072 | 0.00078 | 0.0008 | 0.00079 | 0.00076 | 0.00072 | 0.00066 | 0.00061 | 0.00059 | 0.00058 | 0.00059 | 0.00061 | 0.00063 | 0.00065 | 0.00066 | 0.00065 | 0.00063 | 0.00062 | 0.00062 | 0.00062 | 0.00062 | 0.0006 | 0.00058 | 0.00056 | 0.00054 | 0.00051 | 0.00048 | 0.00046 | 0.00044 | 0.00043 | 0.00043 | 0.00043 | 0.00043 | 0.00045 | 0.00046 | 0.00046 | 0.00044 | 0.0004 | 0.00037 | 0.00034 | 0.00033 | 0.00031 | 0.00029 | 0.00029 | 0.0003 | 0.00033 | 0.00037 | 0.00039 | 0.00041 | 0.00041 | 0.00043 | 0.00045 | 0.00046 | 0.00047 | 0.00047 | 0.00046 | 0.00046 | 0.00045 | 0.00044 | 0.00042 | 0.00041 | 0.00041 | 0.00043 | 0.00046 | 0.00048 | 0.00051 | 0.00054 | 0.00056 | 0.00056 | 0.00054 | 0.0005 | 0.00046 | 0.00044 | 0.00042 | 0.00042 | 0.00042 | 0.00042 | 0.00043 | 0.00045 | 0.00046 | 0.00047 | 0.00047 | 0.00046 | 0.00044 | 0.00044 | 0.00044 | 0.00045 | 0.00045 | 0.00045 | 0.00045 | 0.00047 | 0.0005 | 0.00052 | 0.00052 | 0.0005 | 0.00047 | 0.00046 | 0.00045 | 0.00045 | 0.00044 | 0.00042 | 0.00043 | 0.00045 | 0.00048 | 0.00053 | 0.00056 | 0.0006 | 0.00063 | 0.00066 | 0.00067 | 0.00066 | 0.00061 | 0.00055 | 0.0005 | 0.00048 | 0.00047 | 0.00048 | 0.00047 | 0.00044 | 0.0004 | 0.00036 | 0.00031 | 0.00027 | 0.00024 | 0.00021 | 0.00022 | 0.00026 | 0.00034 | 0.00041 | 0.00048 | 0.00052 | 0.00054 | 0.00053 | 0.0005 | 0.00046 | 0.00042 | 0.00038 | 0.00037 | 0.00038 | 0.00042 | 0.00047 | 0.00054 | 0.0006 | 0.00064 | 0.00066 | 0.00067 | 0.00067 | 0.00066 | 0.00063 | 0.00059 | 0.00055 | 0.00052 | 0.0005 | 0.00049 | 0.00046 | 0.00044 | 0.00042 | 0.00042 | 0.00042 | 0.00041 | 0.00038 | 0.00034 | 0.00031 | 0.00029 | 0.00027 | 0.00025 | 0.00024 | 0.00026 | 0.00031 | 0.00038 | 0.00045 | 0.00052 | 0.00056 | 0.00058 | 0.00059 | 0.00059 | 0.00059 | 0.00057 | 0.00054 | 0.00051 | 0.0005 | 0.00052 | 0.00058 | 0.00062 | 0.00063 | 0.00058 | 0.00052 | 0.00044 | 0.00036 | 0.00026 | 0.00016 | 0.0001 | 0.0001 | 0.00016 | 0.00024 | 0.00029 | 0.00031 | 0.0003 | 0.00029 | 0.00029 | 0.00028 | 0.00027 | 0.00025 | 0.00023 | 0.00021 | 0.00018 | 0.00013 | 8e-05 | 5e-05 | 5e-05 | 8e-05 | 0.00013 | 0.0002 | 0.00027 | 0.00034 | 0.00041 | 0.00045 | 0.00046 | 0.00045 | 0.00042 | 0.00039 | 0.00037 | 0.00035 | 0.00034 | 0.00032 | 0.00031 | 0.0003 | 0.00031 | 0.00032 | 0.00035 | 0.00039 | 0.00045 | 0.00052 | 0.00055 | 0.00055 | 0.00051 | 0.00043 | 0.00034 | 0.00026 | 0.00019 | 0.00016 | 0.00016 | 0.0002 | 0.00025 | 0.00029 | 0.00032 | 0.00034 | 0.00035 | 0.00035 | 0.00035 | 0.00034 | 0.00032 | 0.00029 | 0.00023 | 0.00017 | 0.00011 | 8e-05 | 9e-05 | 0.00011 | 0.00013 | 0.00015 | 0.00018 | 0.00022 | 0.00026 | 0.00027 | 0.00025 | 0.00021 | 0.00018 | 0.00019 | 0.00024 | 0.00029 | 0.00034 | 0.00038 | 0.00041 | 0.00041 | 0.00039 | 0.00036 | 0.00031 | 0.00028 | 0.00028 | 0.0003 | 0.00033 | 0.00038 | 0.00042 | 0.00044 | 0.00044 | 0.00041 | 0.00036 | 0.00032 | 0.0003 | 0.00031 | 0.00033 | 0.00034 | 0.00033 | 0.00031 | 0.00027 | 0.00024 | 0.00021 | 0.00018 | 0.00017 | 0.0002 | 0.00025 | 0.00034 | 0.00041 | 0.00045 | 0.00045 | 0.00041 | 0.00036 | 0.00031 | 0.00028 | 0.00026 | 0.00026 | 0.00028 | 0.0003 | 0.00031 | 0.00032 | 0.00032 | 0.00032 | 0.0003 | 0.00029 | 0.00029 | 0.00029 | 0.00031 | 0.00032 | 0.00033 | 0.00032 | 0.0003 | 0.00029 | 0.00027 | 0.00027 | 0.00028 | 0.0003 | 0.00032 | 0.00034 | 0.00035 | 0.00035 | 0.00036 | 0.00036 | 0.00036 | 0.00036 | 0.00036 | 0.00037 | 0.00038 | 0.00037 | 0.00035 | 0.00031 | 0.00027 | 0.00025 | 0.00025 | 0.00026 | 0.00027 | 0.00027 | 0.00027 | 0.00027 | 0.00026 | 0.00026 | 0.00025 | 0.00025 | 0.00026 | 0.00027 | 0.00027 | 0.00027 | 0.00026 | 0.00025 | 0.00023 | 0.00022 | 0.0002 | 0.00019 | 0.00019 | 0.00019 | 0.00019 | 0.00019 | 0.00019 | 0.00019 | 0.0002 | 0.0002 | 0.00021 | 0.00022 | 0.00024 | 0.00027 | 0.0003 | 0.00033 | 0.00035 | 0.00035 | 0.00034 | 0.00032 | 0.00029 | 0.00026 | 0.00023 | 0.00021 | 0.00019 | 0.00018 | 0.00017 | 0.00015 | 0.00013 | 0.00012 | 0.00012 | 0.00013 | 0.00014 | 0.00016 | 0.00018 | 0.0002 | 0.00021 | 0.00021 | 0.00021 | 0.00019 | 0.00017 | 0.00015 | 0.00013 | 0.00011 | 9e-05 | 8e-05 | 8e-05 | 0.0001 | 0.00012 | 0.00015 | 0.00018 | 0.0002 | 0.00021 | 0.00021 | 0.00021 | 0.00019 | 0.00018 | 0.00017 | 0.00017 | 0.00017 | 0.00018 | 0.00018 | 0.00018 | 0.00016 | 0.00014 | 0.00011 | 9e-05 | 7e-05 | 7e-05 | 6e-05 | 6e-05 | 6e-05 | 6e-05 | 6e-05 | 6e-05 | 7e-05 | 7e-05 | 8e-05 | 0.0001 | 0.00011 | 0.00012 | 0.00013 | 0.00012 | 0.00011 | 9e-05 | 7e-05 | 6e-05 | 5e-05 | 4e-05 | 4e-05 | 5e-05 | 6e-05 | 8e-05 | 0.0001 | 0.00013 | 0.00016 | 0.00019 | 0.00021 | 0.00021 | 0.00021 | 0.0002 | 0.00018 | 0.00016 | 0.00014 | 0.00012 | 0.0001 | 9e-05 | 8e-05 | 7e-05 | 6e-05 | 6e-05 | 5e-05 | 5e-05 | 6e-05 | 6e-05 | 6e-05 | 7e-05 | 7e-05 | 8e-05 | 8e-05 | 9e-05 | 9e-05 | 0.0001 | 0.0001 | 0.0001 | 9e-05 | 9e-05 | 9e-05 | 8e-05 | 8e-05 | 8e-05 | 8e-05 | 8e-05 | 8e-05 | 8e-05 | 9e-05 | 0.0001 | 0.00011 | 0.00012 | 0.00013 | 0.00013 | 0.00013 | 0.00012 | 0.0001 | 8e-05 | 6e-05 | 5e-05 | 5e-05 | 5e-05 | 6e-05 | 8e-05 | 0.0001 | 0.00011 | 0.00012 | 0.00012 | 0.00012 | 0.00011 | 0.0001 | 0.0001 | 9e-05 | 9e-05 | 9e-05 | 9e-05 | 0.0001 | 0.00011 | 0.00011 | 0.00012 | 0.00011 | 0.0001 | 9e-05 | 8e-05 | 7e-05 | 7e-05 | 8e-05 | 8e-05 | 9e-05 | 0.0001 | 0.00011 | 0.00012 | 0.00013 | 0.00014 | 0.00014 | 0.00015 | 0.00016 | 0.00016 | 0.00017 | 0.00017 | 0.00018 | 0.00018 | 0.00018 | 0.00017 | 0.00016 | 0.00015 | 0.00014 | 0.00012 | 0.00011 | 0.00011 | 0.00011 | 0.00013 | 0.00016 | 0.00019 | 0.00022 | 0.00024 | 0.00026 | 0.00028 | 0.00028 | 0.00029 | 0.00029 | 0.0003 | 0.00032 | 0.00033 | 0.00035 | 0.00037 | 0.00039 | 0.0004 | 0.00041 | 0.00042 | 0.00044 | 0.00045 | 0.00047 | 0.00048 | 0.0005 | 0.00051 | 0.00052 | 0.00053 | 0.00053 | 0.00054 | 0.00055 | 0.00056 | 0.00057 | 0.00057 | 0.00056 | 0.00054 | 0.00052 | 0.00048 | 0.00044 | 0.00041 | 0.00037 | 0.00035 | 0.00033 | 0.00032 | 0.00032 | 0.00032 | 0.00033 | 0.00033 | 0.00033 | 0.00033 | 0.00034 | 0.00034 | 0.00033 | 0.00032 | 0.00031 | 0.00029 | 0.00027 | 0.00025 | 0.00023 | 0.00021 | 0.0002 | 0.0002 | 0.0002 | 0.00021 | 0.00022 | 0.00023 | 0.00024 | 0.00024 | 0.00025 | 0.00025 | 0.00026 | 0.00027 | 0.00028 | 0.0003 | 0.00031 | 0.00033 | 0.00035 | 0.00036 | 0.00037 | 0.00038 | 0.00038 | 0.00039 | 0.00039 | 0.0004 | 0.0004 | 0.00041 | 0.00041 | 0.00041 | 0.00041 | 0.00041 | 0.00041 | 0.00041 | 0.0004 | 0.0004 | 0.0004 | 0.0004 | 0.00041 | 0.00041 | 0.00042 | 0.00043 | 0.00046 | 0.00048 | 0.0005 | 0.00052 | 0.00054 | 0.00054 | 0.00054 | 0.00054 | 0.00053 | 0.00052 | 0.00052 | 0.00052 | 0.00053 | 0.00054 | 0.00054 | 0.00055 | 0.00055 | 0.00056 | 0.00058 | 0.00059 | 0.00061 | 0.00063 | 0.00065 | 0.00067 | 0.00068 | 0.00069 | 0.00069 | 0.00069 | 0.00069 | 0.00069 | 0.0007 | 0.00071 | 0.00072 | 0.00073 | 0.00074 | 0.00075 | 0.00076 | 0.00077 | 0.00078 | 0.0008 | 0.00082 | 0.00084 | 0.00086 | 0.00088 | 0.0009 | 0.00092 | 0.00094 | 0.00097 | 0.00099 | 0.00102 | 0.00105 | 0.00109 | 0.00112 | 0.00115 | 0.00118 | 0.00119 | 0.0012 | 0.00119 | 0.00118 | 0.00115 | 0.00112 | 0.00108 | 0.00105 | 0.00103 | 0.00102 | 0.00103 | 0.00104 | 0.00107 | 0.0011 | 0.00114 | 0.00117 | 0.00119 | 0.0012 | 0.00119 | 0.00118 | 0.00115 | 0.00111 | 0.00107 | 0.00103 | 0.001 | 0.00098 | 0.00097 | 0.00097 | 0.00097 | 0.00098 | 0.00099 | 0.001 | 0.00101 | 0.00101 | 0.00101 | 0.00099 | 0.00097 | 0.00095 | 0.00093 | 0.00091 | 0.0009 | 0.00089 | 0.00089 | 0.00089 | 0.0009 | 0.00089 | 0.00088 | 0.00087 | 0.00085 | 0.00082 | 0.0008 | 0.00078 | 0.00076 | 0.00076 | 0.00076 | 0.00077 | 0.00078 | 0.0008 | 0.00081 | 0.00082 | 0.00083 | 0.00082 | 0.00081 | 0.0008 | 0.00079 | 0.00079 | 0.00078 | 0.00077 | 0.00077 | 0.00077 | 0.00076 | 0.00076 | 0.00076 | 0.00075 | 0.00075 | 0.00074 | 0.00073 | 0.00073 | 0.00073 | 0.00073 | 0.00073 | 0.00073 | 0.00073 | 0.00073 | 0.00073 | 0.00072 | 0.00071 | 0.00069 | 0.00068 | 0.00066 | 0.00065 | 0.00064 | 0.00064 | 0.00064 | 0.00065 | 0.00066 | 0.00068 | 0.0007 | 0.00072 | 0.00073 | 0.00074 | 0.00074 | 0.00073 | 0.00072 | 0.00071 | 0.0007 | 0.0007 | 0.00071 | 0.00071 | 0.00072 | 0.00073 | 0.00073 | 0.00072 | 0.0007 | 0.00069 | 0.00067 | 0.00066 | 0.00066 | 0.00067 | 0.00069 | 0.00073 | 0.00079 | 0.00084 | 0.00088 | 0.00091 | 0.00091 | 0.00089 | 0.00086 | 0.00082 | 0.00078 | 0.00075 | 0.00074 | 0.00073 | 0.00074 | 0.00074 | 0.00074 | 0.00073 | 0.00072 | 0.0007 | 0.00069 | 0.00068 | 0.00067 | 0.00067 | 0.00067 | 0.00068 | 0.0007 | 0.00073 | 0.00076 | 0.00081 | 0.00086 | 0.0009 | 0.00093 | 0.00094 | 0.00093 | 0.00091 | 0.00088 | 0.00083 | 0.00079 | 0.00074 | 0.00071 | 0.00068 | 0.00066 | 0.00064 | 0.00063 | 0.00062 | 0.00062 | 0.00062 | 0.00061 | 0.00061 | 0.00061 | 0.00061 | 0.0006 | 0.0006 | 0.00061 | 0.00062 | 0.00063 | 0.00064 | 0.00065 | 0.00065 | 0.00065 | 0.00065 | 0.00064 | 0.00063 | 0.00062 | 0.00061 | 0.00061 | 0.00061 | 0.00061 | 0.0006 | 0.00059 | 0.00058 | 0.00057 | 0.00056 | 0.00055 | 0.00057 | 0.00059 | 0.00063 | 0.00066 | 0.00068 | 0.00068 | 0.00066 | 0.00063 | 0.00058 | 0.00052 | 0.00047 | 0.00044 | 0.00043 | 0.00044 | 0.00045 | 0.00047 | 0.00048 | 0.00049 | 0.00049 | 0.00048 | 0.00047 | 0.00046 | 0.00045 | 0.00044 | 0.00043 | 0.00042 | 0.00041 | 0.0004 | 0.00039 | 0.00038 | 0.00037 | 0.00037 | 0.00037 | 0.00037 | 0.00038 | 0.00038 | 0.00038 | 0.00038 | 0.00039 | 0.00039 | 0.0004 | 0.00041 | 0.00042 | 0.00044 | 0.00046 | 0.00048 | 0.00051 | 0.00053 | 0.00055 | 0.00057 | 0.00059 | 0.00061 | 0.00063 | 0.00065 | 0.00067 | 0.00069 | 0.00071 | 0.00074 | 0.00076 | 0.00079 | 0.00082 | 0.00084 | 0.00085 | 0.00086 | 0.00086 | 0.00086 | 0.00086 | 0.00086 | 0.00087 | 0.00089 | 0.00091 | 0.00092 | 0.00094 | 0.00095 | 0.00095 | 0.00095 | 0.00095 | 0.00095 | 0.00096 | 0.00096 | 0.00098 | 0.00098 | 0.00099 | 0.00098 | 0.00097 | 0.00095 | 0.00093 | 0.00091 | 0.00089 | 0.00088 | 0.00087 | 0.00087 | 0.00086 | 0.00087 | 0.00087 | 0.00087 | 0.00088 | 0.00088 | 0.00089 | 0.0009 | 0.00091 | 0.00092 | 0.00093 | 0.00094 | 0.00095 | 0.00096 | 0.00096 | 0.00097 | 0.00097 | 0.00097 | 0.00097 | 0.00098 | 0.00098 | 0.00098 | 0.00099 | 0.001 | 0.00101 | 0.00102 | 0.00104 | 0.00105 | 0.00107 | 0.00108 | 0.00109 | 0.00109 | 0.00109 | 0.00108 | 0.00107 | 0.00105 | 0.00103 | 0.00101 | 0.00099 | 0.00099 | 0.00098 | 0.00099 | 0.001 | 0.001 | 0.00101 | 0.00102 | 0.00103 | 0.00103 | 0.00104 | 0.00103 | 0.00103 | 0.00102 | 0.00101 | 0.001 | 0.00099 | 0.00098 | 0.00097 | 0.00096 | 0.00095 | 0.00094 | 0.00093 | 0.00092 | 0.00091 | 0.0009 | 0.00089 | 0.00089 | 0.0009 | 0.00091 | 0.00092 | 0.00094 | 0.00094 | 0.00094 | 0.00094 | 0.00092 | 0.00089 | 0.00086 | 0.00083 | 0.0008 | 0.00077 | 0.00075 | 0.00075 | 0.00076 | 0.00077 | 0.00079 | 0.00082 | 0.00085 | 0.00087 | 0.00089 | 0.00091 | 0.00092 | 0.00093 | 0.00094 | 0.00094 | 0.00094 | 0.00094 | 0.00094 | 0.00094 | 0.00094 | 0.00094 | 0.00094 | 0.00094 | 0.00094 | 0.00094 | 0.00093 | 0.00093 | 0.00093 | 0.00093 | 0.00094 | 0.00093 | 0.00093 | 0.00092 | 0.0009 | 0.00088 | 0.00087 | 0.00085 | 0.00085 | 0.00084 | 0.00084 | 0.00084 | 0.00084 | 0.00083 | 0.00082 | 0.00081 | 0.0008 | 0.00079 | 0.00079 | 0.00078 | 0.00078 | 0.00077 | 0.00076 | 0.00075 | 0.00074 | 0.00073 | 0.00072 | 0.00071 | 0.00071 | 0.0007 | 0.00071 | 0.00072 | 0.00073 | 0.00074 | 0.00075 | 0.00075 | 0.00075 | 0.00075 | 0.00075 | 0.00074 | 0.00074 | 0.00075 | 0.00076 | 0.00078 | 0.0008 | 0.00082 | 0.00083 | 0.00084 | 0.00085 | 0.00085 | 0.00085 | 0.00083 | 0.00081 | 0.00078 | 0.00075 | 0.00073 | 0.00071 | 0.0007 | 0.00071 | 0.00073 | 0.00077 | 0.0008 | 0.00084 | 0.00087 | 0.00089 | 0.0009 | 0.00091 | 0.00091 | 0.00091 | 0.00091 | 0.00092 | 0.00092 | 0.00093 | 0.00094 | 0.00094 | 0.00095 | 0.00095 | 0.00096 | 0.00096 | 0.00096 | 0.00096 | 0.00095 | 0.00094 | 0.00092 | 0.0009 | 0.00088 | 0.00086 | 0.00085 | 0.00083 | 0.00082 | 0.00081 | 0.00079 | 0.00076 | 0.00074 | 0.00071 | 0.00069 | 0.00066 | 0.00064 | 0.00063 | 0.00062 | 0.00061 | 0.00061 | 0.0006 | 0.00059 | 0.00059 | 0.00058 | 0.00058 | 0.00057 | 0.00057 | 0.00056 | 0.00056 | 0.00057 | 0.00057 | 0.00058 | 0.00059 | 0.0006 | 0.00062 | 0.00064 | 0.00065 | 0.00066 | 0.00067 | 0.00067 | 0.00067 | 0.00067 | 0.00066 | 0.00066 | 0.00066 | 0.00066 | 0.00066 | 0.00066 | 0.00066 | 0.00066 | 0.00066 | 0.00067 | 0.00067 | 0.00068 | 0.0007 | 0.00072 | 0.00075 | 0.00078 | 0.00081 | 0.00084 | 0.00086 | 0.00087 | 0.00088 | 0.0009 | 0.00091 | 0.00092 | 0.00092 | 0.00093 | 0.00093 | 0.00093 | 0.00093 | 0.00092 | 0.00092 | 0.00093 | 0.00093 | 0.00094 | 0.00094 | 0.00094 | 0.00094 | 0.00092 | 0.0009 | 0.00088 | 0.00085 | 0.00083 | 0.00081 | 0.00079 | 0.00078 | 0.00077 | 0.00077 | 0.00076 | 0.00075 | 0.00075 | 0.00074 | 0.00073 | 0.00071 | 0.00068 | 0.00066 | 0.00064 | 0.00063 | 0.00062 | 0.00062 | 0.00062 | 0.00063 | 0.00065 | 0.00066 | 0.00066 | 0.00066 | 0.00065 | 0.00063 | 0.00061 | 0.00058 | 0.00056 | 0.00054 | 0.00052 | 0.00051 | 0.0005 | 0.00049 | 0.00048 | 0.00047 | 0.00045 | 0.00042 | 0.0004 | 0.00038 | 0.00037 | 0.00035 | 0.00034 | 0.00033 | 0.00032 | 0.0003 | 0.00029 | 0.00028 | 0.00027 | 0.00026 | 0.00025 | 0.00025 | 0.00026 | 0.00026 | 0.00027 | 0.00028 | 0.00029 | 0.00031 | 0.00033 | 0.00035 | 0.00035 | 0.00036 | 0.00035 | 0.00035 | 0.00034 | 0.00032 | 0.00031 | 0.0003 | 0.00029 | 0.00029 | 0.00029 | 0.00029 | 0.00028 | 0.00028 | 0.00027 | 0.00027 | 0.00027 | 0.00027 | 0.00025 | 0.00023 | 0.00021 | 0.00018 | 0.00016 | 0.00015 | 0.00013 | 0.00013 | 0.00013 | 0.00014 | 0.00015 | 0.00015 | 0.00016 | 0.00017 | 0.00017 | 0.00018 | 0.00019 | 0.00019 | 0.0002 | 0.00021 | 0.00022 | 0.00023 | 0.00024 | 0.00027 | 0.0003 | 0.00034 | 0.0004 | 0.00046 | 0.00053 | 0.0006 | 0.00068 | 0.00074 | 0.0008 | 0.00086 | 0.00092 | 0.00098 | 0.00104 | 0.00111 | 0.00118 | 0.00125 | 0.00133 | 0.0014 | 0.00145 | 0.0015 | 0.00152 | 0.00154 | 0.00154 | 0.00153 | 0.00152 | 0.00151 | 0.00148 | 0.00146 | 0.00142 | 0.00138 | 0.00134 | 0.00129 | 0.00125 | 0.0012 | 0.00116 | 0.00113 | 0.00111 | 0.00109 | 0.00108 | 0.00106 | 0.00104 | 0.00102 | 0.001 | 0.00097 | 0.00094 | 0.00091 | 0.00088 | 0.00085 | 0.00082 | 0.0008 | 0.00077 | 0.00075 | 0.00074 | 0.00073 | 0.00073 | 0.00074 | 0.00075 | 0.00077 | 0.0008 | 0.00082 | 0.00085 | 0.00088 | 0.0009 | 0.00093 | 0.00095 | 0.00097 | 0.001 | 0.00105 | 0.00109 | 0.00115 | 0.0012 | 0.00126 | 0.00131 | 0.00137 | 0.00142 | 0.00147 | 0.00152 | 0.00156 | 0.00161 | 0.00166 | 0.0017 | 0.00175 | 0.00181 | 0.00188 | 0.00196 | 0.00206 | 0.00216 | 0.00227 | 0.00237 | 0.00246 | 0.00253 | 0.00258 | 0.00262 | 0.00265 | 0.00267 | 0.00269 | 0.00272 | 0.00274 | 0.00276 | 0.00278 | 0.0028 | 0.00281 | 0.0028 | 0.00279 | 0.00278 | 0.00275 | 0.00273 | 0.00271 | 0.00269 | 0.00268 | 0.00266 | 0.00265 | 0.00264 | 0.00263 | 0.00261 | 0.00258 | 0.00256 | 0.00254 | 0.00253 | 0.00253 | 0.00254 | 0.00256 | 0.00258 | 0.00261 | 0.00264 | 0.00266 | 0.00267 | 0.00268 | 0.0027 | 0.00272 | 0.00274 | 0.00277 | 0.00281 | 0.00286 | 0.00292 | 0.00299 | 0.00305 | 0.00312 | 0.00319 | 0.00325 | 0.00332 | 0.00338 | 0.00343 | 0.00348 | 0.00352 | 0.00355 | 0.00356 | 0.00356 | 0.00358 | 0.00362 | 0.00368 | 0.00375 | 0.00384 | 0.00394 | 0.00405 | 0.00415 | 0.00423 | 0.00431 | 0.00438 | 0.00447 | 0.00458 | 0.00469 | 0.0048 | 0.0049 | 0.00499 | 0.00506 | 0.00511 | 0.00514 | 0.00515 | 0.00515 | 0.00516 | 0.00517 | 0.00518 | 0.00519 | 0.00518 | 0.00517 | 0.00514 | 0.00511 | 0.00508 | 0.00504 | 0.00499 | 0.00493 | 0.00487 | 0.00481 | 0.00476 | 0.00472 | 0.00468 | 0.00466 | 0.00465 | 0.00465 | 0.00467 | 0.00471 | 0.00476 | 0.00481 | 0.00487 | 0.00492 | 0.00497 | 0.00503 | 0.00509 | 0.00513 | 0.00515 | 0.00515 | 0.00515 | 0.00515 | 0.00514 | 0.00513 | 0.00511 | 0.00509 | 0.00507 | 0.00505 | 0.00501 | 0.00496 | 0.0049 | 0.00482 | 0.00475 | 0.00469 | 0.00464 | 0.0046 | 0.00457 | 0.00455 | 0.00452 | 0.0045 | 0.00446 | 0.00442 | 0.00437 | 0.00432 | 0.00428 | 0.00424 | 0.00421 | 0.00418 | 0.00415 | 0.00412 | 0.00409 | 0.00406 | 0.00403 | 0.004 | 0.00397 | 0.00394 | 0.00391 | 0.00389 | 0.00386 | 0.00383 | 0.00381 | 0.00379 | 0.00377 | 0.00375 | 0.00374 | 0.00374 | 0.00372 | 0.00371 | 0.00369 | 0.00367 | 0.00365 | 0.00362 | 0.0036 | 0.00357 | 0.00353 | 0.00349 | 0.00346 | 0.00343 | 0.00339 | 0.00336 | 0.00333 | 0.00332 | 0.00331 | 0.00332 | 0.00333 | 0.00334 | 0.00335 | 0.00335 | 0.00333 | 0.0033 | 0.00326 | 0.0032 | 0.00312 | 0.00304 | 0.00296 | 0.00289 | 0.00281 | 0.00274 | 0.00267 | 0.00261 | 0.00256 | 0.00252 | 0.00248 | 0.00244 | 0.0024 | 0.00236 | 0.00232 | 0.00228 | 0.00223 | 0.00219 | 0.00216 | 0.00213 | 0.00211 | 0.0021 | 0.00208 | 0.00207 | 0.00204 | 0.00201 | 0.00197 | 0.00192 | 0.00186 | 0.00181 | 0.00175 | 0.0017 | 0.00165 | 0.00161 | 0.00158 | 0.00155 | 0.00153 | 0.00152 | 0.0015 | 0.00148 | 0.00146 | 0.00143 | 0.0014 | 0.00136 | 0.00132 | 0.00127 | 0.00124 | 0.00121 | 0.00119 | 0.00118 | 0.00118 | 0.00118 | 0.00118 | 0.00118 | 0.00117 | 0.00117 | 0.00115 | 0.00113 | 0.0011 | 0.00108 | 0.00106 | 0.00104 | 0.00103 | 0.00102 | 0.00101 | 0.001 | 0.00099 | 0.00099 | 0.00098 | 0.00096 | 0.00094 | 0.00092 | 0.00091 | 0.00091 | 0.00091 | 0.00091 | 0.0009 | 0.00088 | 0.00087 | 0.00086 | 0.00085 | 0.00085 | 0.00085 | 0.00085 | 0.00085 | 0.00085 | 0.00085 | 0.00084 | 0.00083 | 0.00082 | 0.00081 | 0.00081 | 0.00081 | 0.00082 | 0.00082 | 0.00082 | 0.00081 | 0.0008 | 0.00078 | 0.00078 | 0.00077 | 0.00078 | 0.0008 | 0.00084 | 0.00087 | 0.00091 | 0.00094 | 0.00096 | 0.00097 | 0.00097 | 0.00097 | 0.00096 | 0.00094 | 0.00094 | 0.00094 | 0.00096 | 0.00097 | 0.00099 | 0.001 | 0.001 | 0.001 | 0.00099 | 0.00097 | 0.00094 | 0.00091 | 0.00089 | 0.00087 | 0.00086 | 0.00084 | 0.00081 | 0.00079 | 0.00077 | 0.00075 | 0.00074 | 0.00074 | 0.00074 | 0.00076 | 0.00077 | 0.00078 | 0.00079 | 0.0008 | 0.00081 | 0.00082 | 0.00083 | 0.00084 | 0.00084 | 0.00083 | 0.00083 | 0.00082 | 0.0008 | 0.00079 | 0.00077 | 0.00075 | 0.00073 | 0.00071 | 0.00069 | 0.00066 | 0.00063 | 0.0006 | 0.00058 | 0.00056 | 0.00054 | 0.00052 | 0.00051 | 0.00051 | 0.00051 | 0.00052 | 0.00054 | 0.00056 | 0.00057 | 0.00057 | 0.00057 | 0.00057 | 0.00055 | 0.00054 | 0.00052 | 0.0005 | 0.00048 | 0.00045 | 0.00043 | 0.00041 | 0.0004 | 0.00041 | 0.00041 | 0.00042 | 0.00044 | 0.00045 | 0.00045 | 0.00045 | 0.00045 | 0.00045 | 0.00046 | 0.00047 | 0.00047 | 0.00048 | 0.00048 | 0.00047 | 0.00046 | 0.00045 | 0.00044 | 0.00043 | 0.00044 | 0.00046 | 0.00047 | 0.00047 | 0.00046 | 0.00045 | 0.00043 | 0.00042 | 0.00041 | 0.0004 | 0.0004 | 0.00039 | 0.00039 | 0.00038 | 0.00036 | 0.00034 | 0.00031 | 0.0003 | 0.0003 | 0.00032 | 0.00035 | 0.0004 | 0.00045 | 0.0005 | 0.00053 | 0.00055 | 0.00056 | 0.00056 | 0.00055 | 0.00055 | 0.00054 | 0.00055 | 0.00056 | 0.00059 | 0.00061 | 0.00063 | 0.00064 | 0.00064 | 0.00063 | 0.00062 | 0.00061 | 0.00059 | 0.00058 | 0.00057 | 0.00057 | 0.00059 | 0.0006 | 0.00061 | 0.00062 | 0.00063 | 0.00064 | 0.00065 | 0.00065 | 0.00065 | 0.00065 | 0.00065 | 0.00065 | 0.00064 | 0.00063 | 0.00062 | 0.00061 | 0.00061 | 0.00062 | 0.00063 | 0.00064 | 0.00065 | 0.00066 | 0.00066 | 0.00065 | 0.00063 | 0.00061 | 0.00059 | 0.00058 | 0.00057 | 0.00056 | 0.00056 | 0.00057 | 0.00059 | 0.0006 | 0.00061 | 0.00061 | 0.00061 | 0.00062 | 0.00062 | 0.00063 | 0.00063 | 0.00063 | 0.00064 | 0.00065 | 0.00067 | 0.00069 | 0.00071 | 0.00072 | 0.00072 | 0.00071 | 0.00069 | 0.00068 | 0.00066 | 0.00065 | 0.00065 | 0.00065 | 0.00065 | 0.00065 | 0.00066 | 0.00066 | 0.00065 | 0.00065 | 0.00065 | 0.00065 | 0.00065 | 0.00066 | 0.00068 | 0.00071 | 0.00074 | 0.00077 | 0.00079 | 0.0008 | 0.00079 | 0.00078 | 0.00077 | 0.00076 | 0.00075 | 0.00075 | 0.00076 | 0.00079 | 0.00082 | 0.00084 | 0.00085 | 0.00086 | 0.00087 | 0.00088 | 0.0009 | 0.00092 | 0.00094 | 0.00095 | 0.00095 | 0.00096 | 0.00096 | 0.00097 | 0.00097 | 0.00096 | 0.00095 | 0.00094 | 0.00094 | 0.00095 | 0.00096 | 0.00097 | 0.00099 | 0.00102 | 0.00106 | 0.00111 | 0.00115 | 0.00117 | 0.00117 | 0.00117 | 0.00117 | 0.00117 | 0.00118 | 0.00119 | 0.00121 | 0.00123 | 0.00127 | 0.00131 | 0.00136 | 0.00139 | 0.00141 | 0.00142 | 0.00143 | 0.00145 | 0.00147 | 0.0015 | 0.00153 | 0.00156 | 0.00159 | 0.00163 | 0.00168 | 0.00172 | 0.00174 | 0.00175 | 0.00175 | 0.00174 | 0.00174 | 0.00174 | 0.00174 | 0.00175 | 0.00177 | 0.0018 | 0.00184 | 0.00189 | 0.00195 | 0.00199 | 0.00203 | 0.00206 | 0.00208 | 0.00208 | 0.00207 | 0.00205 | 0.00203 | 0.00201 | 0.00201 | 0.00203 | 0.00205 | 0.00206 | 0.00207 | 0.00207 | 0.00206 | 0.00204 | 0.00203 | 0.00203 | 0.00205 | 0.00208 | 0.00211 | 0.00216 | 0.0022 | 0.00224 | 0.00226 | 0.00228 | 0.0023 | 0.00233 | 0.00236 | 0.00241 | 0.00245 | 0.00248 | 0.0025 | 0.00253 | 0.00255 | 0.00259 | 0.00266 | 0.00275 | 0.00281 | 0.00275 | 0.00249 | 0.00209 | 0.00164 | 0.00127 | 0.00104 | 0.00098 | 0.00111 | 0.0014 | 0.00184 | 0.00235 | 0.00281 | 0.00309 | 0.00317 | 0.00312 | 0.00305 | 0.00299 | 0.00295 | 0.00294 | 0.00292 | 0.0029 | 0.00287 | 0.00283 | 0.00277 | 0.0027 | 0.00262 | 0.00255 | 0.00249 | 0.00245 | 0.00243 | 0.00242 | 0.00242 | 0.00243 | 0.00243 | 0.00244 | 0.00244 | 0.00244 | 0.00245 | 0.00247 | 0.0025 | 0.00253 | 0.00258 | 0.00262 | 0.00265 | 0.00267 | 0.00268 | 0.00265 | 0.0026 | 0.00254 | 0.00246 | 0.0024 | 0.00236 | 0.00235 | 0.00238 | 0.00242 | 0.00248 | 0.00253 | 0.00257 | 0.00259 | 0.0026 | 0.00261 | 0.00261 | 0.00261 | 0.00261 | 0.00262 | 0.00264 | 0.00266 | 0.00268 | 0.00268 | 0.00268 | 0.00267 | 0.00269 | 0.00273 | 0.00278 | 0.00283 | 0.00287 | 0.00291 | 0.00294 | 0.00296 | 0.00295 | 0.00291 | 0.00285 | 0.0028 | 0.00276 | 0.00275 | 0.00277 | 0.00281 | 0.00286 | 0.00291 | 0.00293 | 0.00293 | 0.00292 | 0.00288 | 0.00283 | 0.00278 | 0.00273 | 0.00272 | 0.00273 | 0.00276 | 0.00279 | 0.00281 | 0.00281 | 0.0028 | 0.00279 | 0.00278 | 0.00275 | 0.00272 | 0.00268 | 0.00266 | 0.00267 | 0.00269 | 0.00271 | 0.00273 | 0.00276 | 0.00281 | 0.00285 | 0.00288 | 0.00288 | 0.00286 | 0.00281 | 0.00276 | 0.00272 | 0.00268 | 0.00265 | 0.00264 | 0.00262 | 0.00262 | 0.00263 | 0.00264 | 0.00265 | 0.00264 | 0.00264 | 0.00263 | 0.00262 | 0.00262 | 0.00262 | 0.00262 | 0.00262 | 0.00263 | 0.00263 | 0.00262 | 0.0026 | 0.00256 | 0.0025 | 0.00244 | 0.0024 | 0.0024 | 0.00243 | 0.00249 | 0.00255 | 0.00259 | 0.00263 | 0.00265 | 0.00267 | 0.00267 | 0.00269 | 0.00272 | 0.00277 | 0.00285 | 0.00293 | 0.00298 | 0.00301 | 0.00301 | 0.00299 | 0.00296 | 0.00293 | 0.00289 | 0.00285 | 0.0028 | 0.00275 | 0.0027 | 0.00265 | 0.0026 | 0.00256 | 0.00252 | 0.00249 | 0.00246 | 0.00242 | 0.00238 | 0.00234 | 0.00231 | 0.00229 | 0.00227 | 0.00225 | 0.00223 | 0.00221 | 0.0022 | 0.00218 | 0.00217 | 0.00215 | 0.00213 | 0.00213 | 0.00215 | 0.00217 | 0.00219 | 0.00218 | 0.00216 | 0.00213 | 0.00209 | 0.00204 | 0.00199 | 0.00196 | 0.00197 | 0.00201 | 0.00209 | 0.00216 | 0.00222 | 0.00226 | 0.00228 | 0.00225 | 0.00219 | 0.00209 | 0.00199 | 0.00191 | 0.00187 | 0.00186 | 0.00187 | 0.00189 | 0.00192 | 0.00196 | 0.00198 | 0.00199 | 0.00197 | 0.00193 | 0.0019 | 0.00187 | 0.00185 | 0.00182 | 0.00178 | 0.00175 | 0.00172 | 0.0017 | 0.00169 | 0.00168 | 0.00168 | 0.00168 | 0.00167 | 0.00165 | 0.00161 | 0.00158 | 0.00156 | 0.00155 | 0.00154 | 0.00153 | 0.0015 | 0.00147 | 0.00145 | 0.00144 | 0.00144 | 0.00145 | 0.00146 | 0.00147 | 0.00151 | 0.00155 | 0.00158 | 0.00159 | 0.00158 | 0.00157 | 0.00159 | 0.00161 | 0.00163 | 0.00163 | 0.00159 | 0.00151 | 0.00141 | 0.0013 | 0.00119 | 0.0011 | 0.00104 | 0.00104 | 0.0011 | 0.00121 | 0.00135 | 0.00149 | 0.0016 | 0.00166 | 0.00166 | 0.00163 | 0.00158 | 0.00152 | 0.00144 | 0.00134 | 0.00125 | 0.00119 | 0.00117 | 0.00117 | 0.00119 | 0.00122 | 0.00128 | 0.00136 | 0.00146 | 0.00153 | 0.00158 | 0.00161 | 0.00164 | 0.00165 | 0.00165 | 0.00164 | 0.00163 | 0.00161 | 0.0016 | 0.00156 | 0.0015 | 0.00143 | 0.00137 | 0.00132 | 0.00124 | 0.00114 | 0.00099 | 0.00082 | 0.00065 | 0.00051 | 0.00043 | 0.00042 | 0.00049 | 0.00066 | 0.00088 | 0.00114 | 0.00138 | 0.00155 | 0.00162 | 0.00159 | 0.00149 | 0.00136 | 0.00125 | 0.00117 | 0.00114 | 0.00114 | 0.00118 | 0.00124 | 0.00131 | 0.00136 | 0.00136 | 0.00132 | 0.00125 | 0.0012 | 0.00116 | 0.00113 | 0.00107 | 0.00099 | 0.0009 | 0.00083 | 0.00081 | 0.00084 | 0.00093 | 0.00103 | 0.00113 | 0.0012 | 0.00124 | 0.00125 | 0.00126 | 0.00128 | 0.00129 | 0.0013 | 0.00127 | 0.00121 | 0.0011 | 0.00094 | 0.00072 | 0.00048 | 0.00027 | 0.00011 | 5e-05 | 7e-05 | 0.00014 | 0.00021 | 0.00028 | 0.00035 | 0.00043 | 0.00052 | 0.00062 | 0.0007 | 0.00074 | 0.00072 | 0.00067 | 0.00058 | 0.00058 | 0.00058 | 0.00058 | 0.00058 | 0.00058 | 0.00058
SS1 | 0 | 0 | 0% | 0 | 0 | 0 | 0 | -1e-05 | 0 | 1e-05 | 2e-05 | 4e-05 | 5e-05 | 5e-05 | 5e-05 | 5e-05 | 5e-05 | 4e-05 | 3e-05 | 2e-05 | 1e-05 | 1e-05 | 2e-05 | 3e-05 | 4e-05 | 6e-05 | 7e-05 | 7e-05 | 7e-05 | 6e-05 | 6e-05 | 6e-05 | 6e-05 | 6e-05 | 6e-05 | 7e-05 | 8e-05 | 8e-05 | 8e-05 | 7e-05 | 7e-05 | 6e-05 | 6e-05 | 6e-05 | 6e-05 | 7e-05 | 7e-05 | 8e-05 | 9e-05 | 0.00011 | 0.00013 | 0.00015 | 0.00016 | 0.00016 | 0.00015 | 0.00013 | 0.0001 | 7e-05 | 4e-05 | 2e-05 | 1e-05 | 2e-05 | 3e-05 | 5e-05 | 5e-05 | 6e-05 | 7e-05 | 8e-05 | 9e-05 | 0.0001 | 0.00011 | 0.00012 | 0.00012 | 0.00011 | 0.0001 | 9e-05 | 8e-05 | 8e-05 | 8e-05 | 0.0001 | 0.00011 | 0.00013 | 0.00013 | 0.00014 | 0.00013 | 0.00013 | 0.00013 | 0.00013 | 0.00013 | 0.00014 | 0.00015 | 0.00016 | 0.00017 | 0.00017 | 0.00017 | 0.00016 | 0.00014 | 0.00012 | 0.0001 | 8e-05 | 5e-05 | 4e-05 | 4e-05 | 4e-05 | 6e-05 | 9e-05 | 0.00012 | 0.00015 | 0.00019 | 0.00022 | 0.00024 | 0.00027 | 0.00029 | 0.00029 | 0.00029 | 0.00028 | 0.00026 | 0.00024 | 0.00022 | 0.0002 | 0.00018 | 0.00019 | 0.0002 | 0.00022 | 0.00023 | 0.00023 | 0.00022 | 0.00019 | 0.00016 | 0.00013 | 0.00011 | 0.00011 | 0.00014 | 0.00019 | 0.00025 | 0.0003 | 0.00035 | 0.00037 | 0.00036 | 0.00034 | 0.00031 | 0.00027 | 0.00024 | 0.00022 | 0.0002 | 0.00019 | 0.00019 | 0.00019 | 0.0002 | 0.00021 | 0.00023 | 0.00025 | 0.00027 | 0.00028 | 0.00028 | 0.00026 | 0.00024 | 0.00021 | 0.00019 | 0.00017 | 0.00016 | 0.00017 | 0.00019 | 0.00023 | 0.00027 | 0.0003 | 0.00033 | 0.00034 | 0.00034 | 0.00034 | 0.00034 | 0.00033 | 0.00033 | 0.00034 | 0.00035 | 0.00035 | 0.00036 | 0.00037 | 0.00038 | 0.0004 | 0.00041 | 0.00043 | 0.00044 | 0.00045 | 0.00044 | 0.00042 | 0.0004 | 0.00037 | 0.00035 | 0.00034 | 0.00033 | 0.00034 | 0.00034 | 0.00034 | 0.00034 | 0.00034 | 0.00033 | 0.00031 | 0.00029 | 0.00025 | 0.00021 | 0.00017 | 0.00015 | 0.00014 | 0.00015 | 0.00018 | 0.00023 | 0.00029 | 0.00034 | 0.00038 | 0.00039 | 0.00038 | 0.00035 | 0.00031 | 0.00027 | 0.00024 | 0.00021 | 0.00018 | 0.00016 | 0.00014 | 0.00013 | 0.00013 | 0.00014 | 0.00015 | 0.00018 | 0.00021 | 0.00024 | 0.00027 | 0.00029 | 0.0003 | 0.0003 | 0.0003 | 0.0003 | 0.0003 | 0.0003 | 0.0003 | 0.0003 | 0.00031 | 0.00032 | 0.00032 | 0.00033 | 0.00033 | 0.00033 | 0.00031 | 0.00027 | 0.00022 | 0.00017 | 0.00012 | 8e-05 | 4e-05 | 2e-05 | 2e-05 | 4e-05 | 7e-05 | 0.00012 | 0.00018 | 0.00024 | 0.00029 | 0.00034 | 0.00038 | 0.0004 | 0.00039 | 0.00036 | 0.00032 | 0.00028 | 0.00025 | 0.00024 | 0.00024 | 0.00025 | 0.00025 | 0.00024 | 0.00021 | 0.00018 | 0.00014 | 0.0001 | 8e-05 | 6e-05 | 5e-05 | 6e-05 | 9e-05 | 0.00012 | 0.00015 | 0.00019 | 0.00022 | 0.00025 | 0.00027 | 0.0003 | 0.00032 | 0.00032 | 0.00033 | 0.00032 | 0.00031 | 0.00031 | 0.00029 | 0.00028 | 0.00025 | 0.00023 | 0.0002 | 0.00017 | 0.00015 | 0.00014 | 0.00014 | 0.00014 | 0.00013 | 0.00013 | 0.00013 | 0.00012 | 0.00012 | 0.00013 | 0.00014 | 0.00016 | 0.00018 | 0.0002 | 0.00021 | 0.00021 | 0.0002 | 0.0002 | 0.0002 | 0.00021 | 0.00023 | 0.00025 | 0.00027 | 0.00029 | 0.0003 | 0.00031 | 0.0003 | 0.0003 | 0.0003 | 0.00029 | 0.00028 | 0.00026 | 0.00024 | 0.00022 | 0.00021 | 0.0002 | 0.00021 | 0.00024 | 0.00028 | 0.00032 | 0.00036 | 0.00037 | 0.00037 | 0.00036 | 0.00033 | 0.00031 | 0.00028 | 0.00027 | 0.00027 | 0.0003 | 0.00035 | 0.00042 | 0.00051 | 0.0006 | 0.00069 | 0.00075 | 0.00078 | 0.00078 | 0.00074 | 0.00068 | 0.00061 | 0.00054 | 0.00048 | 0.00043 | 0.0004 | 0.00038 | 0.00037 | 0.00038 | 0.0004 | 0.00042 | 0.00046 | 0.0005 | 0.00055 | 0.00059 | 0.00062 | 0.00063 | 0.00063 | 0.00063 | 0.00062 | 0.00061 | 0.00061 | 0.0006 | 0.0006 | 0.00061 | 0.00061 | 0.00061 | 0.00061 | 0.0006 | 0.00058 | 0.00055 | 0.00053 | 0.0005 | 0.00048 | 0.00047 | 0.00046 | 0.00046 | 0.00046 | 0.00045 | 0.00044 | 0.00042 | 0.0004 | 0.00039 | 0.00039 | 0.0004 | 0.00042 | 0.00045 | 0.00048 | 0.0005 | 0.00051 | 0.0005 | 0.00047 | 0.00042 | 0.00037 | 0.00032 | 0.00028 | 0.00026 | 0.00026 | 0.00028 | 0.00032 | 0.00037 | 0.00041 | 0.00045 | 0.00048 | 0.00049 | 0.00048 | 0.00046 | 0.00043 | 0.00038 | 0.00032 | 0.00025 | 0.00018 | 0.00014 | 0.00013 | 0.00015 | 0.0002 | 0.00026 | 0.00033 | 0.00039 | 0.00043 | 0.00045 | 0.00043 | 0.00039 | 0.00033 | 0.00027 | 0.00023 | 0.0002 | 0.00017 | 0.00015 | 0.00012 | 0.0001 | 9e-05 | 9e-05 | 9e-05 | 0.0001 | 0.00011 | 0.00011 | 0.0001 | 0.0001 | 0.0001 | 0.00011 | 0.00012 | 0.00015 | 0.00018 | 0.00023 | 0.00027 | 0.0003 | 0.00031 | 0.0003 | 0.00028 | 0.00027 | 0.00026 | 0.00026 | 0.00026 | 0.00027 | 0.00028 | 0.00028 | 0.00028 | 0.00028 | 0.00028 | 0.00028 | 0.00028 | 0.00027 | 0.00026 | 0.00023 | 0.00019 | 0.00014 | 9e-05 | 6e-05 | 5e-05 | 6e-05 | 0.0001 | 0.00015 | 0.00021 | 0.00027 | 0.00031 | 0.00035 | 0.00036 | 0.00038 | 0.00038 | 0.0004 | 0.00042 | 0.00044 | 0.00046 | 0.00048 | 0.00049 | 0.00051 | 0.00051 | 0.00052 | 0.00053 | 0.00054 | 0.00054 | 0.00054 | 0.00053 | 0.00052 | 0.0005 | 0.00048 | 0.00048 | 0.00049 | 0.00051 | 0.00054 | 0.00058 | 0.00062 | 0.00065 | 0.00066 | 0.00065 | 0.00062 | 0.00058 | 0.00052 | 0.00047 | 0.00042 | 0.0004 | 0.00041 | 0.00043 | 0.00048 | 0.00053 | 0.00058 | 0.00062 | 0.00064 | 0.00065 | 0.00064 | 0.00063 | 0.00062 | 0.00063 | 0.00066 | 0.0007 | 0.00075 | 0.0008 | 0.00083 | 0.00085 | 0.00085 | 0.00084 | 0.00083 | 0.00081 | 0.00078 | 0.00077 | 0.00075 | 0.00074 | 0.00073 | 0.00072 | 0.00072 | 0.00071 | 0.00071 | 0.00071 | 0.00072 | 0.00074 | 0.00076 | 0.00079 | 0.00082 | 0.00084 | 0.00086 | 0.00087 | 0.00086 | 0.00084 | 0.00082 | 0.0008 | 0.00078 | 0.00078 | 0.00078 | 0.0008 | 0.00083 | 0.00086 | 0.0009 | 0.00094 | 0.00098 | 0.00101 | 0.00103 | 0.00105 | 0.00106 | 0.00106 | 0.00105 | 0.00104 | 0.00103 | 0.00103 | 0.00103 | 0.00105 | 0.00106 | 0.00108 | 0.00109 | 0.0011 | 0.0011 | 0.00109 | 0.00108 | 0.00107 | 0.00107 | 0.00106 | 0.00107 | 0.00107 | 0.00108 | 0.0011 | 0.00113 | 0.00116 | 0.0012 | 0.00124 | 0.00127 | 0.0013 | 0.00131 | 0.00131 | 0.00131 | 0.00131 | 0.00131 | 0.00131 | 0.00133 | 0.00134 | 0.00136 | 0.00138 | 0.00139 | 0.00139 | 0.0014 | 0.00142 | 0.00145 | 0.00149 | 0.00153 | 0.00157 | 0.00159 | 0.00161 | 0.00163 | 0.00164 | 0.00165 | 0.00166 | 0.00167 | 0.00168 | 0.0017 | 0.00171 | 0.00171 | 0.00171 | 0.0017 | 0.0017 | 0.0017 | 0.0017 | 0.00171 | 0.00172 | 0.00173 | 0.00173 | 0.00173 | 0.00173 | 0.00172 | 0.00172 | 0.00173 | 0.00176 | 0.00181 | 0.00186 | 0.00192 | 0.00197 | 0.00202 | 0.00206 | 0.00208 | 0.00208 | 0.00208 | 0.00207 | 0.00206 | 0.00205 | 0.00204 | 0.00203 | 0.00202 | 0.00202 | 0.00204 | 0.00206 | 0.00209 | 0.00212 | 0.00215 | 0.00218 | 0.0022 | 0.00222 | 0.00224 | 0.00226 | 0.00228 | 0.0023 | 0.00233 | 0.00235 | 0.00238 | 0.00239 | 0.0024 | 0.00241 | 0.00242 | 0.00243 | 0.00244 | 0.00246 | 0.00247 | 0.00249 | 0.0025 | 0.00251 | 0.00253 | 0.00254 | 0.00255 | 0.00256 | 0.00258 | 0.00261 | 0.00264 | 0.00267 | 0.00271 | 0.00274 | 0.00277 | 0.00279 | 0.0028 | 0.00281 | 0.00281 | 0.0028 | 0.0028 | 0.00279 | 0.00279 | 0.0028 | 0.00282 | 0.00285 | 0.00289 | 0.00293 | 0.00296 | 0.00299 | 0.00303 | 0.00307 | 0.0031 | 0.00312 | 0.00313 | 0.00314 | 0.00315 | 0.00315 | 0.00316 | 0.00317 | 0.00318 | 0.00321 | 0.00324 | 0.00327 | 0.00329 | 0.00331 | 0.00333 | 0.00336 | 0.00339 | 0.00343 | 0.00348 | 0.00352 | 0.00357 | 0.0036 | 0.00362 | 0.00363 | 0.00363 | 0.00364 | 0.00366 | 0.00369 | 0.00372 | 0.00376 | 0.0038 | 0.00383 | 0.00386 | 0.00388 | 0.0039 | 0.00392 | 0.00394 | 0.00395 | 0.00397 | 0.00399 | 0.004 | 0.00401 | 0.00403 | 0.00404 | 0.00406 | 0.00408 | 0.0041 | 0.00412 | 0.00415 | 0.00417 | 0.0042 | 0.00423 | 0.00427 | 0.00431 | 0.00435 | 0.00438 | 0.00441 | 0.00442 | 0.00444 | 0.00446 | 0.00449 | 0.00452 | 0.00455 | 0.00458 | 0.00461 | 0.00464 | 0.00468 | 0.00471 | 0.00475 | 0.00478 | 0.00482 | 0.00485 | 0.00488 | 0.0049 | 0.00491 | 0.00493 | 0.00495 | 0.00496 | 0.00499 | 0.00501 | 0.00504 | 0.00506 | 0.00508 | 0.0051 | 0.00512 | 0.00513 | 0.00515 | 0.00517 | 0.0052 | 0.00523 | 0.00525 | 0.00528 | 0.00529 | 0.00531 | 0.00534 | 0.00537 | 0.0054 | 0.00543 | 0.00546 | 0.00549 | 0.00552 | 0.00554 | 0.00556 | 0.00557 | 0.00558 | 0.00559 | 0.0056 | 0.00561 | 0.00563 | 0.00564 | 0.00565 | 0.00566 | 0.00567 | 0.00567 | 0.00569 | 0.00572 | 0.00577 | 0.00581 | 0.00584 | 0.00587 | 0.00589 | 0.00592 | 0.00594 | 0.00595 | 0.00596 | 0.00597 | 0.00599 | 0.00601 | 0.00602 | 0.00603 | 0.00603 | 0.00602 | 0.00602 | 0.00603 | 0.00604 | 0.00606 | 0.00608 | 0.0061 | 0.00613 | 0.00615 | 0.00617 | 0.00619 | 0.0062 | 0.00621 | 0.00623 | 0.00624 | 0.00627 | 0.00629 | 0.00631 | 0.00632 | 0.00634 | 0.00635 | 0.00637 | 0.00639 | 0.0064 | 0.00642 | 0.00643 | 0.00644 | 0.00645 | 0.00646 | 0.00647 | 0.00648 | 0.0065 | 0.00651 | 0.00653 | 0.00656 | 0.00659 | 0.00662 | 0.00665 | 0.00669 | 0.00672 | 0.00675 | 0.00677 | 0.00679 | 0.0068 | 0.0068 | 0.0068 | 0.00682 | 0.00684 | 0.00688 | 0.00692 | 0.00697 | 0.007 | 0.00703 | 0.00705 | 0.00706 | 0.00706 | 0.00706 | 0.00706 | 0.00706 | 0.00707 | 0.00709 | 0.00711 | 0.00713 | 0.00717 | 0.0072 | 0.00723 | 0.00726 | 0.00728 | 0.0073 | 0.0073 | 0.00729 | 0.00726 | 0.00724 | 0.00721 | 0.0072 | 0.00719 | 0.0072 | 0.00722 | 0.00723 | 0.00724 | 0.00724 | 0.00724 | 0.00724 | 0.00723 | 0.00723 | 0.00721 | 0.0072 | 0.0072 | 0.0072 | 0.0072 | 0.00719 | 0.00719 | 0.00719 | 0.0072 | 0.00721 | 0.00721 | 0.00721 | 0.00719 | 0.00718 | 0.00716 | 0.00714 | 0.00712 | 0.00711 | 0.0071 | 0.00709 | 0.00708 | 0.00708 | 0.00708 | 0.00708 | 0.00708 | 0.00709 | 0.0071 | 0.00711 | 0.00711 | 0.00711 | 0.00711 | 0.00711 | 0.00712 | 0.00712 | 0.00713 | 0.00713 | 0.00713 | 0.00712 | 0.00712 | 0.00711 | 0.0071 | 0.00709 | 0.00708 | 0.00708 | 0.00709 | 0.0071 | 0.00712 | 0.00714 | 0.00715 | 0.00716 | 0.00716 | 0.00716 | 0.00715 | 0.00713 | 0.00711 | 0.00709 | 0.00708 | 0.00707 | 0.00706 | 0.00706 | 0.00707 | 0.00707 | 0.00708 | 0.0071 | 0.00712 | 0.00714 | 0.00715 | 0.00716 | 0.00715 | 0.00714 | 0.00713 | 0.00711 | 0.00709 | 0.00708 | 0.00707 | 0.00706 | 0.00705 | 0.00704 | 0.00701 | 0.00699 | 0.00695 | 0.00692 | 0.00688 | 0.00685 | 0.00682 | 0.00681 | 0.0068 | 0.0068 | 0.00679 | 0.00679 | 0.00678 | 0.00676 | 0.00673 | 0.00669 | 0.00665 | 0.00662 | 0.00659 | 0.00657 | 0.00657 | 0.00657 | 0.00658 | 0.00657 | 0.00656 | 0.00654 | 0.00651 | 0.00647 | 0.00643 | 0.00639 | 0.00635 | 0.00633 | 0.00632 | 0.00631 | 0.00632 | 0.00633 | 0.00633 | 0.00633 | 0.00631 | 0.00629 | 0.00627 | 0.00624 | 0.00622 | 0.00619 | 0.00618 | 0.00617 | 0.00616 | 0.00615 | 0.00613 | 0.0061 | 0.00606 | 0.00601 | 0.00597 | 0.00594 | 0.00592 | 0.0059 | 0.00588 | 0.00588 | 0.00587 | 0.00586 | 0.00586 | 0.00586 | 0.00587 | 0.00587 | 0.00588 | 0.0059 | 0.00591 | 0.00591 | 0.0059 | 0.00588 | 0.00585 | 0.00582 | 0.00579 | 0.00576 | 0.00572 | 0.00569 | 0.00567 | 0.00566 | 0.00564 | 0.00562 | 0.00559 | 0.00556 | 0.00553 | 0.00551 | 0.0055 | 0.00549 | 0.00549 | 0.00548 | 0.00547 | 0.00546 | 0.00544 | 0.00542 | 0.0054 | 0.00539 | 0.00539 | 0.00538 | 0.00538 | 0.00538 | 0.00537 | 0.00536 | 0.00533 | 0.0053 | 0.00527 | 0.00524 | 0.00522 | 0.00521 | 0.0052 | 0.00518 | 0.00517 | 0.00515 | 0.00513 | 0.0051 | 0.00508 | 0.00505 | 0.00503 | 0.00501 | 0.005 | 0.00499 | 0.00498 | 0.00498 | 0.00497 | 0.00498 | 0.00497 | 0.00497 | 0.00495 | 0.00493 | 0.0049 | 0.00488 | 0.00485 | 0.00483 | 0.0048 | 0.00478 | 0.00477 | 0.00476 | 0.00474 | 0.00473 | 0.00472 | 0.00471 | 0.00471 | 0.00472 | 0.00472 | 0.00472 | 0.00471 | 0.0047 | 0.00469 | 0.00467 | 0.00466 | 0.00464 | 0.00463 | 0.00462 | 0.0046 | 0.00457 | 0.00454 | 0.00452 | 0.00449 | 0.00445 | 0.00443 | 0.00441 | 0.00441 | 0.00443 | 0.00444 | 0.00445 | 0.00445 | 0.00444 | 0.00444 | 0.00443 | 0.00441 | 0.00437 | 0.00434 | 0.0043 | 0.00428 | 0.00428 | 0.00428 | 0.00428 | 0.00428 | 0.00429 | 0.0043 | 0.0043 | 0.0043 | 0.00428 | 0.00426 | 0.00424 | 0.00422 | 0.00422 | 0.00422 | 0.00421 | 0.00421 | 0.0042 | 0.00419 | 0.00418 | 0.00416 | 0.00414 | 0.00411 | 0.00409 | 0.00408 | 0.00407 | 0.00406 | 0.00405 | 0.00405 | 0.00404 | 0.00402 | 0.004 | 0.00398 | 0.00394 | 0.00391 | 0.00388 | 0.00386 | 0.00384 | 0.00384 | 0.00385 | 0.00386 | 0.00388 | 0.00389 | 0.00389 | 0.00389 | 0.00387 | 0.00386 | 0.00384 | 0.00382 | 0.0038 | 0.00379 | 0.00377 | 0.00375 | 0.00372 | 0.00369 | 0.00367 | 0.00366 | 0.00366 | 0.00367 | 0.00369 | 0.00371 | 0.00374 | 0.00375 | 0.00375 | 0.00373 | 0.00369 | 0.00365 | 0.00361 | 0.00359 | 0.00357 | 0.00356 | 0.00356 | 0.00357 | 0.00357 | 0.00357 | 0.00356 | 0.00355 | 0.00354 | 0.00353 | 0.00353 | 0.00353 | 0.00353 | 0.00354 | 0.00354 | 0.00353 | 0.00352 | 0.00351 | 0.0035 | 0.0035 | 0.00351 | 0.0035 | 0.0035 | 0.00349 | 0.00348 | 0.00346 | 0.00343 | 0.0034 | 0.00337 | 0.00334 | 0.00331 | 0.00328 | 0.00327 | 0.00326 | 0.00325 | 0.00325 | 0.00325 | 0.00325 | 0.00326 | 0.00326 | 0.00326 | 0.00326 | 0.00325 | 0.00324 | 0.00323 | 0.00321 | 0.0032 | 0.00319 | 0.00318 | 0.00317 | 0.00317 | 0.00316 | 0.00315 | 0.00315 | 0.00315 | 0.00314 | 0.00314 | 0.00313 | 0.00313 | 0.00313 | 0.00313 | 0.00312 | 0.0031 | 0.00309 | 0.00308 | 0.00307 | 0.00306 | 0.00305 | 0.00304 | 0.00303 | 0.00301 | 0.00299 | 0.00297 | 0.00296 | 0.00295 | 0.00295 | 0.00294 | 0.00294 | 0.00294 | 0.00294 | 0.00293 | 0.00292 | 0.00291 | 0.0029 | 0.00289 | 0.00288 | 0.00288 | 0.00288 | 0.00289 | 0.00289 | 0.00289 | 0.00289 | 0.00289 | 0.00288 | 0.00288 | 0.00286 | 0.00285 | 0.00284 | 0.00283 | 0.00282 | 0.00281 | 0.0028 | 0.0028 | 0.0028 | 0.00281 | 0.00281 | 0.0028 | 0.00279 | 0.00278 | 0.00276 | 0.00275 | 0.00273 | 0.00272 | 0.00271 | 0.00271 | 0.00272 | 0.00274 | 0.00275 | 0.00276 | 0.00277 | 0.00277 | 0.00277 | 0.00276 | 0.00273 | 0.00271 | 0.00269 | 0.00267 | 0.00265 | 0.00263 | 0.00262 | 0.00263 | 0.00263 | 0.00264 | 0.00264 | 0.00265 | 0.00265 | 0.00265 | 0.00266 | 0.00267 | 0.00268 | 0.00268 | 0.00268 | 0.00268 | 0.00268 | 0.00267 | 0.00266 | 0.00265 | 0.00263 | 0.00262 | 0.00261 | 0.0026 | 0.0026 | 0.0026 | 0.00259 | 0.0026 | 0.0026 | 0.00261 | 0.00261 | 0.0026 | 0.00259 | 0.00258 | 0.00259 | 0.0026 | 0.00261 | 0.00262 | 0.00262 | 0.00262 | 0.00262 | 0.00262 | 0.00263 | 0.00264 | 0.00265 | 0.00268 | 0.00271 | 0.00273 | 0.00275 | 0.00276 | 0.00276 | 0.00276 | 0.00276 | 0.00276 | 0.00277 | 0.00279 | 0.00281 | 0.00283 | 0.00286 | 0.00288 | 0.0029 | 0.00291 | 0.00291 | 0.00291 | 0.00291 | 0.00292 | 0.00293 | 0.00295 | 0.00297 | 0.003 | 0.00302 | 0.00303 | 0.00304 | 0.00303 | 0.00303 | 0.00302 | 0.00302 | 0.00303 | 0.00305 | 0.00308 | 0.00312 | 0.00315 | 0.00318 | 0.0032 | 0.00323 | 0.00326 | 0.0033 | 0.00333 | 0.00337 | 0.0034 | 0.00343 | 0.00346 | 0.00348 | 0.0035 | 0.00351 | 0.00351 | 0.00353 | 0.00355 | 0.00357 | 0.0036 | 0.00362 | 0.00366 | 0.00371 | 0.00376 | 0.00383 | 0.0039 | 0.00396 | 0.00402 | 0.00408 | 0.00413 | 0.00417 | 0.0042 | 0.00422 | 0.00425 | 0.00427 | 0.00431 | 0.00436 | 0.0044 | 0.00445 | 0.00449 | 0.00453 | 0.00456 | 0.00459 | 0.00461 | 0.00463 | 0.00464 | 0.00466 | 0.00468 | 0.00468 | 0.00468 | 0.00465 | 0.00462 | 0.00459 | 0.00457 | 0.00454 | 0.00452 | 0.0045 | 0.0045 | 0.0045 | 0.0045 | 0.00451 | 0.00451 | 0.00452 | 0.00452 | 0.00453 | 0.00453 | 0.00453 | 0.00453 | 0.00452 | 0.00451 | 0.0045 | 0.00448 | 0.00446 | 0.00445 | 0.00445 | 0.00445 | 0.00446 | 0.00447 | 0.00448 | 0.00449 | 0.0045 | 0.0045 | 0.00449 | 0.00448 | 0.00446 | 0.00445 | 0.00443 | 0.00441 | 0.00439 | 0.00437 | 0.00435 | 0.00434 | 0.00433 | 0.00432 | 0.00432 | 0.00432 | 0.00432 | 0.00432 | 0.00432 | 0.00432 | 0.00431 | 0.0043 | 0.0043 | 0.00429 | 0.00429 | 0.00429 | 0.00429 | 0.00429 | 0.0043 | 0.0043 | 0.0043 | 0.0043 | 0.0043 | 0.0043 | 0.00429 | 0.00427 | 0.00426 | 0.00425 | 0.00424 | 0.00423 | 0.00423 | 0.00423 | 0.00423 | 0.00424 | 0.00426 | 0.00426 | 0.00427 | 0.00428 | 0.00429 | 0.00431 | 0.00433 | 0.00436 | 0.00439 | 0.00442 | 0.00445 | 0.00448 | 0.0045 | 0.00451 | 0.00452 | 0.00452 | 0.00451 | 0.00449 | 0.00446 | 0.00442 | 0.00436 | 0.00429 | 0.00422 | 0.00414 | 0.00406 | 0.004 | 0.00395 | 0.00392 | 0.00389 | 0.00386 | 0.00382 | 0.00378 | 0.00374 | 0.0037 | 0.00365 | 0.00362 | 0.00359 | 0.00357 | 0.00356 | 0.00355 | 0.00354 | 0.00353 | 0.00352 | 0.0035 | 0.00348 | 0.00346 | 0.00344 | 0.00342 | 0.0034 | 0.00338 | 0.00336 | 0.00335 | 0.00334 | 0.00333 | 0.00332 | 0.00331 | 0.00329 | 0.00328 | 0.00326 | 0.00324 | 0.00323 | 0.00322 | 0.00322 | 0.00322 | 0.00322 | 0.00321 | 0.00321 | 0.0032 | 0.00319 | 0.00318 | 0.00318 | 0.00317 | 0.00315 | 0.00314 | 0.00313 | 0.00311 | 0.0031 | 0.00308 | 0.00306 | 0.00305 | 0.00304 | 0.00303 | 0.00302 | 0.00302 | 0.00302 | 0.00302 | 0.00302 | 0.00303 | 0.00303 | 0.00302 | 0.00302 | 0.00301 | 0.00301 | 0.003 | 0.003 | 0.003 | 0.003 | 0.003 | 0.003 | 0.00301 | 0.00301 | 0.00301 | 0.003 | 0.00298 | 0.00296 | 0.00294 | 0.00291 | 0.00288 | 0.00285 | 0.00283 | 0.00282 | 0.00283 | 0.00283 | 0.00284 | 0.00286 | 0.00288 | 0.00289 | 0.00291 | 0.00292 | 0.00292 | 0.00292 | 0.0029 | 0.00288 | 0.00286 | 0.00283 | 0.00281 | 0.00279 | 0.00279 | 0.00279 | 0.00279 | 0.00279 | 0.00279 | 0.00278 | 0.00277 | 0.00277 | 0.00276 | 0.00276 | 0.00276 | 0.00276 | 0.00277 | 0.00277 | 0.00277 | 0.00278 | 0.00277 | 0.00276 | 0.00275 | 0.00274 | 0.00274 | 0.00275 | 0.00276 | 0.00277 | 0.00277 | 0.00277 | 0.00276 | 0.00275 | 0.00274 | 0.00272 | 0.00271 | 0.0027 | 0.0027 | 0.00271 | 0.00272 | 0.00273 | 0.00273 | 0.00273 | 0.00273 | 0.00273 | 0.00273 | 0.00274 | 0.00274 | 0.00274 | 0.00274 | 0.00274 | 0.00274 | 0.00274 | 0.00274 | 0.00273 | 0.00272 | 0.0027 | 0.00269 | 0.00268 | 0.00268 | 0.00267 | 0.00266 | 0.00267 | 0.00268 | 0.00268 | 0.00269 | 0.00268 | 0.00268 | 0.00268 | 0.00267 | 0.00267 | 0.00266 | 0.00265 | 0.00264 | 0.00264 | 0.00264 | 0.00264 | 0.00264 | 0.00264 | 0.00265 | 0.00264 | 0.00264 | 0.00263 | 0.00262 | 0.00261 | 0.00261 | 0.00261 | 0.00261 | 0.00262 | 0.00263 | 0.00265 | 0.00266 | 0.00267 | 0.00267 | 0.00265 | 0.00264 | 0.00263 | 0.00261 | 0.0026 | 0.00259 | 0.00258 | 0.00257 | 0.00257 | 0.00257 | 0.00256 | 0.00256 | 0.00256 | 0.00257 | 0.00257 | 0.00257 | 0.00257 | 0.00256 | 0.00255 | 0.00255 | 0.00255 | 0.00254 | 0.00254 | 0.00253 | 0.00253 | 0.00253 | 0.00253 | 0.00251 | 0.0025 | 0.00249 | 0.00249 | 0.0025 | 0.00251 | 0.00252 | 0.00253 | 0.00253 | 0.00254 | 0.00254 | 0.00254 | 0.00253 | 0.00252 | 0.0025 | 0.00249 | 0.00249 | 0.00248 | 0.00248 | 0.00247 | 0.00247 | 0.00247 | 0.00247 | 0.00247 | 0.00248 | 0.00248 | 0.00248 | 0.00248 | 0.00249 | 0.00249 | 0.00248 | 0.00247 | 0.00246 | 0.00244 | 0.00243 | 0.00242 | 0.00241 | 0.00242 | 0.00242 | 0.00243 | 0.00243 | 0.00243 | 0.00244 | 0.00244 | 0.00245 | 0.00245 | 0.00244 | 0.00243 | 0.00242 | 0.00242 | 0.00241 | 0.00241 | 0.0024 | 0.0024 | 0.00239 | 0.00238 | 0.00238 | 0.00236 | 0.00235 | 0.00233 | 0.00231 | 0.0023 | 0.0023 | 0.00229 | 0.00228 | 0.00228 | 0.00228 | 0.00227 | 0.00227 | 0.00226 | 0.00226 | 0.00226 | 0.00227 | 0.00227 | 0.00228 | 0.00227 | 0.00227 | 0.00227 | 0.00227 | 0.00226 | 0.00225 | 0.00224 | 0.00223 | 0.00222 | 0.0022 | 0.00218 | 0.00217 | 0.00215 | 0.00214 | 0.00214 | 0.00214 | 0.00216 | 0.00217 | 0.00219 | 0.0022 | 0.00221 | 0.0022 | 0.00218 | 0.00215 | 0.00212 | 0.00209 | 0.00207 | 0.00205 | 0.00205 | 0.00205 | 0.00204 | 0.00204 | 0.00203 | 0.00202 | 0.00201 | 0.00201 | 0.00201 | 0.00203 | 0.00204 | 0.00206 | 0.00208 | 0.00209 | 0.00209 | 0.00208 | 0.00206 | 0.00205 | 0.00205 | 0.00204 | 0.00205 | 0.00206 | 0.00207 | 0.00209 | 0.0021 | 0.00211 | 0.0021 | 0.0021 | 0.00209 | 0.00208 | 0.00207 | 0.00206 | 0.00204 | 0.00201 | 0.00199 | 0.00196 | 0.00193 | 0.00191 | 0.0019 | 0.00191 | 0.00192 | 0.00194 | 0.00196 | 0.00197 | 0.00197 | 0.00197 | 0.00196 | 0.00195 | 0.00195 | 0.00195 | 0.00196 | 0.00196 | 0.00197 | 0.00196 | 0.00196 | 0.00194 | 0.00193 | 0.00191 | 0.00189 | 0.00187 | 0.00185 | 0.00185 | 0.00186 | 0.00188 | 0.00191 | 0.00193 | 0.00196 | 0.00198 | 0.00199 | 0.00199 | 0.00198 | 0.00195 | 0.00191 | 0.00187 | 0.00185 | 0.00183 | 0.00181 | 0.00181 | 0.00182 | 0.00184 | 0.00185 | 0.00187 | 0.00188 | 0.00188 | 0.00187 | 0.00185 | 0.00182 | 0.00179 | 0.00177 | 0.00174 | 0.00174 | 0.00175 | 0.00178 | 0.00181 | 0.00184 | 0.00187 | 0.0019 | 0.00191 | 0.00191 | 0.0019 | 0.0019 | 0.00189 | 0.00188 | 0.00187 | 0.00186 | 0.00185 | 0.00185 | 0.00185 | 0.00186 | 0.00185 | 0.00184 | 0.00183 | 0.00183 | 0.00183 | 0.00183 | 0.00184 | 0.00185 | 0.00185 | 0.00186 | 0.00186 | 0.00186 | 0.00185 | 0.00184 | 0.00182 | 0.00181 | 0.0018 | 0.0018 | 0.0018 | 0.00179 | 0.00178 | 0.00178 | 0.00179 | 0.00181 | 0.00183 | 0.00185 | 0.00185 | 0.00185 | 0.00184 | 0.00183 | 0.00182 | 0.00181 | 0.0018 | 0.0018 | 0.0018 | 0.0018 | 0.0018 | 0.0018 | 0.00181 | 0.00182 | 0.00183 | 0.00184 | 0.00185 | 0.00185 | 0.00185 | 0.00184 | 0.00182 | 0.0018 | 0.00178 | 0.00178 | 0.00178 | 0.00179 | 0.0018 | 0.0018 | 0.0018 | 0.0018 | 0.0018 | 0.00179 | 0.00177 | 0.00175 | 0.00173 | 0.00172 | 0.00173 | 0.00173 | 0.00174 | 0.00174 | 0.00175 | 0.00176 | 0.00177 | 0.00177 | 0.00177 | 0.00176 | 0.00175 | 0.00175 | 0.00176 | 0.00176 | 0.00176 | 0.00176 | 0.00176 | 0.00176 | 0.00176 | 0.00175 | 0.00174 | 0.00174 | 0.00174 | 0.00174 | 0.00175 | 0.00175 | 0.00174 | 0.00173 | 0.00172 | 0.00171 | 0.00171 | 0.0017 | 0.0017 | 0.0017 | 0.00171 | 0.00171 | 0.00171 | 0.0017 | 0.0017 | 0.00169 | 0.0017 | 0.0017 | 0.0017 | 0.0017 | 0.00169 | 0.00169 | 0.0017 | 0.0017 | 0.00171 | 0.00172 | 0.00173 | 0.00174 | 0.00175 | 0.00175 | 0.00173 | 0.00171 | 0.00169 | 0.00167 | 0.00164 | 0.00162 | 0.0016 | 0.00158 | 0.00158 | 0.00157 | 0.00156 | 0.00155 | 0.00154 | 0.00154 | 0.00154 | 0.00154 | 0.00154 | 0.00155 | 0.00157 | 0.00159 | 0.00162 | 0.00163 | 0.00164 | 0.00164 | 0.00164 | 0.00164 | 0.00165 | 0.00165 | 0.00165 | 0.00166 | 0.00166 | 0.00166 | 0.00166 | 0.00164 | 0.00163 | 0.00162 | 0.00161 | 0.00161 | 0.0016 | 0.0016 | 0.00159 | 0.00158 | 0.00159 | 0.0016 | 0.00161 | 0.00163 | 0.00164 | 0.00165 | 0.00166 | 0.00167 | 0.00167 | 0.00166 | 0.00164 | 0.00162 | 0.00161 | 0.00161 | 0.0016 | 0.0016 | 0.00158 | 0.00157 | 0.00156 | 0.00155 | 0.00154 | 0.00153 | 0.00153 | 0.00153 | 0.00154 | 0.00157 | 0.0016 | 0.0016 | 0.00155 | 0.00147 | 0.00136 | 0.00125 | 0.00113 | 0.00104 | 0.00099 | 0.00098 | 0.00103 | 0.00113 | 0.00126 | 0.00138 | 0.00148 | 0.00158 | 0.00167 | 0.00175 | 0.00183 | 0.00191 | 0.002 | 0.00209 | 0.00219 | 0.00229 | 0.0024 | 0.00251 | 0.00262 | 0.00272 | 0.0028 | 0.00287 | 0.0029 | 0.0029 | 0.00287 | 0.0028 | 0.00272 | 0.00263 | 0.00254 | 0.00246 | 0.00241 | 0.00238 | 0.00237 | 0.00235 | 0.00233 | 0.0023 | 0.00229 | 0.00231 | 0.00237 | 0.00244 | 0.00251 | 0.00261 | 0.00272 | 0.00284 | 0.00295 | 0.00305 | 0.00312 | 0.00316 | 0.0032 | 0.00322 | 0.00324 | 0.00322 | 0.0032 | 0.00319 | 0.00321 | 0.00326 | 0.00333 | 0.00341 | 0.00349 | 0.0036 | 0.00374 | 0.00391 | 0.00411 | 0.00433 | 0.00456 | 0.0048 | 0.00501 | 0.00514 | 0.00514 | 0.00501 | 0.00478 | 0.00446 | 0.00414 | 0.00383 | 0.00358 | 0.00336 | 0.00323 | 0.00317 | 0.00316 | 0.00316 | 0.00315 | 0.00313 | 0.00311 | 0.00314 | 0.0032 | 0.00326 | 0.00334 | 0.00339 | 0.00344 | 0.00347 | 0.00345 | 0.00341 | 0.00339 | 0.00343 | 0.00357 | 0.00373 | 0.00391 | 0.00408 | 0.0042 | 0.00427 | 0.00423 | 0.00405 | 0.00377 | 0.00345 | 0.00315 | 0.00289 | 0.00267 | 0.00248 | 0.00237 | 0.00229 | 0.00227 | 0.00228 | 0.00227 | 0.00227 | 0.00228 | 0.00229 | 0.00232 | 0.00235 | 0.00234 | 0.00235 | 0.00236 | 0.00236 | 0.0024 | 0.00241 | 0.00242 | 0.00245 | 0.00246 | 0.00245 | 0.00247 | 0.00246 | 0.00245 | 0.00246 | 0.00245 | 0.00245 | 0.00247 | 0.00248 | 0.00248 | 0.00248 | 0.00247 | 0.00244 | 0.00241 | 0.00237 | 0.00234 | 0.00232 | 0.00231 | 0.00232 | 0.00233 | 0.00233 | 0.00231 | 0.00227 | 0.00221 | 0.00213 | 0.00205 | 0.00196 | 0.00188 | 0.00181 | 0.00174 | 0.00167 | 0.00159 | 0.0015 | 0.00142 | 0.00134 | 0.00127 | 0.00123 | 0.00122 | 0.00122 | 0.00124 | 0.00125 | 0.00127 | 0.00128 | 0.00128 | 0.00129 | 0.00131 | 0.00132 | 0.00133 | 0.00134 | 0.00136 | 0.00137 | 0.00137 | 0.00135 | 0.00133 | 0.00132 | 0.00132 | 0.00134 | 0.00138 | 0.00142 | 0.00147 | 0.00151 | 0.00154 | 0.00157 | 0.00158 | 0.00159 | 0.00158 | 0.00157 | 0.00156 | 0.00156 | 0.00157 | 0.00158 | 0.00158 | 0.00159 | 0.00161 | 0.00166 | 0.0017 | 0.00173 | 0.00174 | 0.00172 | 0.00169 | 0.00164 | 0.00157 | 0.0015 | 0.00144 | 0.00139 | 0.00138 | 0.00138 | 0.00138 | 0.00139 | 0.00139 | 0.00138 | 0.00136 | 0.00133 | 0.0013 | 0.00127 | 0.00125 | 0.00123 | 0.00122 | 0.0012 | 0.00117 | 0.00115 | 0.00115 | 0.00116 | 0.00118 | 0.0012 | 0.00123 | 0.00125 | 0.00128 | 0.00129 | 0.00127 | 0.00122 | 0.00117 | 0.00115 | 0.00115 | 0.00118 | 0.00119 | 0.00119 | 0.00118 | 0.00117 | 0.00115 | 0.00112 | 0.00108 | 0.00105 | 0.00104 | 0.00106 | 0.00111 | 0.00117 | 0.00122 | 0.00123 | 0.00121 | 0.00118 | 0.00114 | 0.00108 | 0.00103 | 0.00098 | 0.00096 | 0.00096 | 0.00097 | 0.001 | 0.00103 | 0.00104 | 0.00104 | 0.00102 | 0.001 | 0.00097 | 0.00096 | 0.00097 | 0.001 | 0.00103 | 0.00106 | 0.00109 | 0.00112 | 0.00116 | 0.00121 | 0.00125 | 0.00127 | 0.00125 | 0.00123 | 0.0012 | 0.00117 | 0.00114 | 0.0011 | 0.00105 | 0.00103 | 0.00105 | 0.00111 | 0.00117 | 0.00122 | 0.00124 | 0.00125 | 0.00127 | 0.00131 | 0.00134 | 0.00136 | 0.00136 | 0.00136 | 0.00137 | 0.00139 | 0.00141 | 0.00142 | 0.00143 | 0.00145 | 0.00148 | 0.00148 | 0.00143 | 0.00135 | 0.00124 | 0.00114 | 0.00106 | 0.00103 | 0.00104 | 0.00111 | 0.00122 | 0.00135 | 0.00145 | 0.0015 | 0.00151 | 0.00148 | 0.00145 | 0.00142 | 0.0014 | 0.00139 | 0.00137 | 0.00134 | 0.00128 | 0.00118 | 0.00104 | 0.00085 | 0.00066 | 0.00052 | 0.00045 | 0.00045 | 0.0005 | 0.00059 | 0.00071 | 0.00084 | 0.00096 | 0.00104 | 0.00106 | 0.00103 | 0.00098 | 0.00094 | 0.00091 | 0.00088 | 0.00086 | 0.00085 | 0.00086 | 0.00087 | 0.00088 | 0.00087 | 0.00086 | 0.00086 | 0.00085 | 0.00084 | 0.00084 | 0.00084 | 0.00082 | 0.0008 | 0.00077 | 0.00074 | 0.00072 | 0.00071 | 0.00072 | 0.00073 | 0.00074 | 0.00075 | 0.00077 | 0.00079 | 0.00079 | 0.00079 | 0.00078 | 0.0008 | 0.00083 | 0.00087 | 0.0009 | 0.00093 | 0.00095 | 0.00096 | 0.00098 | 0.00098 | 0.00098 | 0.00097 | 0.00098 | 0.00101 | 0.00104 | 0.00104 | 0.00102 | 0.00098 | 0.00094 | 0.00091 | 0.00089 | 0.00088 | 0.00088 | 0.0009 | 0.00094 | 0.00099 | 0.00104 | 0.00106 | 0.00107 | 0.00106 | 0.00104 | 0.00102 | 0.00099 | 0.00097 | 0.00095 | 0.00091 | 0.00088 | 0.00085 | 0.00083 | 0.00081 | 0.00079 | 0.00077 | 0.00077 | 0.00079 | 0.00082 | 0.00088 | 0.00093 | 0.00096 | 0.00099 | 0.00101 | 0.00101 | 0.00099 | 0.00097 | 0.00094 | 0.00092 | 0.00091 | 0.00092 | 0.00093 | 0.00096 | 0.001 | 0.00103 | 0.00105 | 0.00105 | 0.00103 | 0.00098 | 0.00093 | 0.00087 | 0.00083 | 0.00082 | 0.00082 | 0.00083 | 0.00085 | 0.00086 | 0.00086 | 0.00084 | 0.00082 | 0.0008 | 0.00079 | 0.00078 | 0.00078 | 0.00076 | 0.00073 | 0.0007 | 0.00066 | 0.00063 | 0.00059 | 0.00056 | 0.00055 | 0.00057 | 0.0006 | 0.00064 | 0.00068 | 0.00071 | 0.00074 | 0.00076 | 0.00078 | 0.00079 | 0.00079 | 0.00078 | 0.00077 | 0.00075 | 0.00074 | 0.00073 | 0.00073 | 0.00073 | 0.00072 | 0.0007 | 0.00066 | 0.00062 | 0.00057 | 0.00051 | 0.00044 | 0.00039 | 0.00038 | 0.00042 | 0.00049 | 0.00057 | 0.00063 | 0.00066 | 0.00066 | 0.00063 | 0.00059 | 0.00052 | 0.00044 | 0.00036 | 0.00028 | 0.00022 | 0.00017 | 0.00013 | 0.00011 | 9e-05 | 7e-05 | 6e-05 | 5e-05 | 6e-05 | 8e-05 | 0.00012 | 0.00016 | 0.00023 | 0.00032 | 0.00044 | 0.00054 | 0.00062 | 0.00068 | 0.0007 | 0.00071 | 0.00069 | 0.00064 | 0.00056 | 0.00048 | 0.00041 | 0.00037 | 0.00038 | 0.00043 | 0.00049 | 0.00056 | 0.00061 | 0.00065 | 0.00066 | 0.00064 | 0.00058 | 0.00049 | 0.0004 | 0.00033 | 0.0003 | 0.00028 | 0.00023 | 0.00017 | 0.0001 | 6e-05 | 4e-05 | 6e-05 | 8e-05 | 0.00012 | 0.00017 | 0.00024 | 0.00033 | 0.00042 | 0.0005 | 0.00057 | 0.00062 | 0.00064 | 0.00065 | 0.00065 | 0.00063 | 0.00062 | 0.00061 | 0.00062 | 0.00064 | 0.00068 | 0.00072 | 0.00075 | 0.00076 | 0.00076 | 0.00074 | 0.00071 | 0.00068 | 0.00066 | 0.00064 | 0.00062 | 0.00061 | 0.0006 | 0.0006 | 0.00059 | 0.00057 | 0.00054 | 0.00048 | 0.0004 | 0.00031 | 0.00021 | 0.00012 | 6e-05 | 2e-05 | 1e-05 | 5e-05 | 0.00012 | 0.00022 | 0.00031 | 0.00039 | 0.00042 | 0.00041 | 0.00037 | 0.00031 | 0.00022 | 0.00012 | 4e-05 | -1e-05 | -2e-05 | 0 | 5e-05 | 0.00011 | 0.00015 | 0.00019 | 0.00021 | 0.00023 | 0.00024 | 0.00025 | 0.00026 | 0.00028 | 0.00034 | 0.00041 | 0.00048 | 0.00054 | 0.00056 | 0.00057 | 0.00056 | 0.00056 | 0.00054 | 0.00052 | 0.00048 | 0.00044 | 0.00041 | 0.00038 | 0.00036 | 0.00033 | 0.0003 | 0.00027 | 0.00025 | 0.00025 | 0.00024 | 0.00024 | 0.00023 | 0.00024 | 0.00026 | 0.0003 | 0.00033 | 0.00034 | 0.00034 | 0.00033 | 0.00031 | 0.00029 | 0.00027 | 0.00025 | 0.00025 | 0.00025 | 0.00026 | 0.00028 | 0.00029 | 0.00031 | 0.00032 | 0.00033 | 0.00033 | 0.00032 | 0.0003 | 0.00028 | 0.00027 | 0.00028 | 0.0003 | 0.00033 | 0.00035 | 0.00037 | 0.00037 | 0.00037 | 0.00035 | 0.00032 | 0.0003 | 0.00031 | 0.00033 | 0.00036 | 0.00039 | 0.0004 | 0.0004 | 0.00039 | 0.00037 | 0.00033 | 0.00029 | 0.00026 | 0.00024 | 0.00022 | 0.00021 | 0.00022 | 0.00023 | 0.00026 | 0.0003 | 0.00034 | 0.00038 | 0.00041 | 0.00043 | 0.00044 | 0.00043 | 0.00041 | 0.00037 | 0.00033 | 0.00029 | 0.00026 | 0.00024 | 0.00023 | 0.00021 | 0.0002 | 0.00019 | 0.00019 | 0.00019 | 0.00019 | 0.00019 | 0.00019 | 0.0002 | 0.0002 | 0.00021 | 0.00022 | 0.00022 | 0.00022 | 0.00022 | 0.00023 | 0.00023 | 0.00024 | 0.00025 | 0.00026 | 0.00027 | 0.00027 | 0.00027 | 0.00027 | 0.00026 | 0.00025 | 0.00025 | 0.00025 | 0.00026 | 0.00025 | 0.00024 | 0.00022 | 0.00019 | 0.00016 | 0.00013 | 0.0001 | 8e-05 | 8e-05 | 9e-05 | 0.00012 | 0.00016 | 0.00019 | 0.00021 | 0.00023 | 0.00023 | 0.00023 | 0.00022 | 0.00022 | 0.00021 | 0.00021 | 0.00021 | 0.00022 | 0.00023 | 0.00025 | 0.00026 | 0.00026 | 0.00026 | 0.00024 | 0.00023 | 0.00021 | 0.00019 | 0.00018 | 0.00018 | 0.00019 | 0.00021 | 0.00022 | 0.00023 | 0.00023 | 0.00022 | 0.00021 | 0.00021 | 0.00019 | 0.00019 | 0.00018 | 0.00018 | 0.00019 | 0.00019 | 0.00019 | 0.00019 | 0.00019 | 0.00021 | 0.00022 | 0.00024 | 0.00024 | 0.00023 | 0.00021 | 0.00018 | 0.00015 | 0.00013 | 0.00012 | 0.00011 | 0.0001 | 9e-05 | 8e-05 | 7e-05 | 5e-05 | 3e-05 | 0 | -1e-05 | -1e-05 | -1e-05 | 0 | 1e-05 | 2e-05 | 2e-05 | 3e-05 | 4e-05 | 6e-05 | 8e-05 | 0.0001 | 0.00012 | 0.00013 | 0.00013 | 0.00013 | 0.00012 | 0.0001 | 9e-05 | 9e-05 | 9e-05 | 0.0001 | 0.00011 | 0.00013 | 0.00014 | 0.00015 | 0.00016 | 0.00016 | 0.00016 | 0.00016 | 0.00016 | 0.00016 | 0.00016 | 0.00015 | 0.00015 | 0.00014 | 0.00014 | 0.00013 | 0.00013 | 0.00011 | 9e-05 | 5e-05 | 2e-05 | -1e-05 | -3e-05 | -3e-05 | -2e-05 | 1e-05 | 4e-05 | 7e-05 | 0.0001 | 0.00012 | 0.00013 | 0.00014 | 0.00013 | 0.00011 | 9e-05 | 6e-05 | 3e-05 | -1e-05 | -3e-05 | -4e-05 | -3e-05 | -1e-05 | 1e-05 | 3e-05 | 4e-05 | 3e-05 | 0 | -3e-05 | -6e-05 | -8e-05 | -8e-05 | -6e-05 | -4e-05 | 0 | 4e-05 | 7e-05 | 0.0001 | 0.00011 | 0.00012 | 0.00013 | 0.00013 | 0.00013 | 0.00013 | 0.00012 | 0.00012 | 0.00011 | 0.00011 | 0.00011 | 0.00011 | 0.00011 | 0.00012 | 0.00014 | 0.00015 | 0.00017 | 0.00019 | 0.0002 | 0.0002 | 0.0002 | 0.00018 | 0.00015 | 0.00013 | 0.00011 | 0.0001 | 0.0001 | 0.00012 | 0.00015 | 0.00018 | 0.00021 | 0.00025 | 0.00028 | 0.0003 | 0.00031 | 0.00032 | 0.00033 | 0.00034 | 0.00038 | 0.00042 | 0.00046 | 0.0005 | 0.00053 | 0.00055 | 0.00055 | 0.00053 | 0.0005 | 0.00047 | 0.00044 | 0.00042 | 0.00042 | 0.00042 | 0.00042 | 0.00042 | 0.00041 | 0.0004 | 0.00039 | 0.00037 | 0.00035 | 0.00034 | 0.00033 | 0.00034 | 0.00034 | 0.00034 | 0.00032 | 0.0003 | 0.00026 | 0.00021 | 0.00016 | 0.00012 | 0.0001 | 9e-05 | 0.00011 | 0.00015 | 0.00019 | 0.00024 | 0.00027 | 0.0003 | 0.00031 | 0.00032 | 0.00031 | 0.00028 | 0.00025 | 0.00021 | 0.00019 | 0.00019 | 0.00021 | 0.00025 | 0.0003 | 0.00033 | 0.00035 | 0.00034 | 0.00032 | 0.0003 | 0.00028 | 0.00026 | 0.00025 | 0.00026 | 0.0003 | 0.00036 | 0.00041 | 0.00046 | 0.0005 | 0.00053 | 0.00056 | 0.00059 | 0.0006 | 0.00061 | 0.0006 | 0.00058 | 0.00055 | 0.00052 | 0.00048 | 0.00045 | 0.00043 | 0.00043 | 0.00044 | 0.00047 | 0.00052 | 0.00058 | 0.00065 | 0.00071 | 0.00076 | 0.00079 | 0.00081 | 0.00081 | 0.0008 | 0.0008 | 0.0008 | 0.0008 | 0.0008 | 0.00079 | 0.00077 | 0.00075 | 0.00073 | 0.00072 | 0.00073 | 0.00076 | 0.00082 | 0.0009 | 0.00098 | 0.00106 | 0.00111 | 0.00113 | 0.00113 | 0.00113 | 0.00112 | 0.00114 | 0.00118 | 0.00124 | 0.00131 | 0.0014 | 0.00149 | 0.00157 | 0.00163 | 0.00166 | 0.00165 | 0.00162 | 0.00158 | 0.00155 | 0.00153 | 0.00153 | 0.00155 | 0.00156 | 0.00158 | 0.00158 | 0.00156 | 0.00153 | 0.0015 | 0.00149 | 0.00151 | 0.00156 | 0.00163 | 0.00172 | 0.0018 | 0.00186 | 0.0019 | 0.00191 | 0.00189 | 0.00184 | 0.00178 | 0.0017 | 0.00163 | 0.00157 | 0.00153 | 0.00153 | 0.00156 | 0.00161 | 0.00168 | 0.00175 | 0.0018 | 0.00182 | 0.00182 | 0.00179 | 0.00175 | 0.00172 | 0.00168 | 0.00164 | 0.00161 | 0.00159 | 0.00157 | 0.00156 | 0.00156 | 0.00156 | 0.00156 | 0.00155 | 0.00152 | 0.00147 | 0.00142 | 0.00136 | 0.00131 | 0.00128 | 0.00128 | 0.0013 | 0.00134 | 0.00139 | 0.00142 | 0.00144 | 0.00144 | 0.00142 | 0.00139 | 0.00136 | 0.00134 | 0.00133 | 0.00132 | 0.00132 | 0.00133 | 0.00133 | 0.00133 | 0.00133 | 0.00132 | 0.00131 | 0.0013 | 0.00129 | 0.00129 | 0.00129 | 0.00129 | 0.00129 | 0.00129 | 0.00129 | 0.00129 | 0.00128 | 0.00128 | 0.00127 | 0.00127 | 0.00127 | 0.00128 | 0.00128 | 0.00128 | 0.00128 | 0.00128 | 0.00127 | 0.00127 | 0.00126 | 0.00125 | 0.00124 | 0.00123 | 0.00123 | 0.00123 | 0.00123 | 0.00123 | 0.00123 | 0.0012 | 0.00115 | 0.00108 | 0.00101 | 0.00095 | 0.00091 | 0.0009 | 0.00091 | 0.00094 | 0.00097 | 0.001 | 0.001 | 0.00098 | 0.00095 | 0.00092 | 0.00089 | 0.00087 | 0.00086 | 0.00086 | 0.00087 | 0.00088 | 0.00088 | 0.00088 | 0.00086 | 0.00084 | 0.00082 | 0.00079 | 0.00076 | 0.00073 | 0.00071 | 0.0007 | 0.0007 | 0.00071 | 0.00073 | 0.00075 | 0.00076 | 0.00077 | 0.00078 | 0.00078 | 0.00079 | 0.00079 | 0.0008 | 0.00081 | 0.00082 | 0.00082 | 0.00082 | 0.00081 | 0.00079 | 0.00075 | 0.0007 | 0.00063 | 0.00056 | 0.00048 | 0.00042 | 0.00039 | 0.0004 | 0.00044 | 0.00053 | 0.00064 | 0.00076 | 0.00085 | 0.0009 | 0.0009 | 0.00088 | 0.00082 | 0.00077 | 0.00072 | 0.00069 | 0.00068 | 0.00068 | 0.00069 | 0.00069 | 0.00068 | 0.00066 | 0.00064 | 0.00063 | 0.00062 | 0.00062 | 0.00062 | 0.00063 | 0.00064 | 0.00065 | 0.00066 | 0.00067 | 0.00067 | 0.00068 | 0.00068 | 0.00069 | 0.00071 | 0.00073 | 0.00075 | 0.00079 | 0.00083 | 0.00087 | 0.0009 | 0.00092 | 0.00092 | 0.0009 | 0.00087 | 0.00084 | 0.00081 | 0.00079 | 0.00079 | 0.00081 | 0.00085 | 0.0009 | 0.00096 | 0.00101 | 0.00105 | 0.00108 | 0.00109 | 0.00108 | 0.00106 | 0.00103 | 0.001 | 0.001 | 0.00101 | 0.00105 | 0.00109 | 0.00114 | 0.00118 | 0.0012 | 0.00121 | 0.0012 | 0.00118 | 0.00116 | 0.00116 | 0.00117 | 0.00121 | 0.00127 | 0.00135 | 0.00143 | 0.00152 | 0.0016 | 0.00167 | 0.00173 | 0.00179 | 0.00186 | 0.00192 | 0.00199 | 0.00205 | 0.00212 | 0.00218 | 0.00223 | 0.00227 | 0.0023 | 0.00231 | 0.00232 | 0.00234 | 0.00237 | 0.00244 | 0.00254 | 0.00266 | 0.0028 | 0.00295 | 0.0031 | 0.00323 | 0.00332 | 0.00338 | 0.00343 | 0.00347 | 0.00351 | 0.00357 | 0.00363 | 0.00371 | 0.0038 | 0.00386 | 0.00389 | 0.00388 | 0.00384 | 0.00379 | 0.00375 | 0.00373 | 0.00375 | 0.00382 | 0.00392 | 0.00404 | 0.00417 | 0.00429 | 0.00437 | 0.00441 | 0.00442 | 0.00441 | 0.00438 | 0.00436 | 0.00435 | 0.00435 | 0.00436 | 0.00439 | 0.00443 | 0.00448 | 0.00454 | 0.00461 | 0.00467 | 0.00472 | 0.00477 | 0.00479 | 0.0048 | 0.0048 | 0.0048 | 0.00481 | 0.00484 | 0.00489 | 0.00495 | 0.00504 | 0.00513 | 0.00522 | 0.0053 | 0.00535 | 0.0054 | 0.00543 | 0.00546 | 0.00549 | 0.00551 | 0.00554 | 0.00555 | 0.00557 | 0.00558 | 0.0056 | 0.00561 | 0.00562 | 0.00561 | 0.00559 | 0.00555 | 0.00551 | 0.00545 | 0.00539 | 0.00533 | 0.00526 | 0.00521 | 0.00516 | 0.00511 | 0.00506 | 0.005 | 0.00493 | 0.00487 | 0.00481 | 0.00476 | 0.00471 | 0.00466 | 0.00462 | 0.00457 | 0.00452 | 0.00447 | 0.00442 | 0.00438 | 0.00434 | 0.00431 | 0.00428 | 0.00425 | 0.00422 | 0.00419 | 0.00416 | 0.00412 | 0.00408 | 0.00404 | 0.00399 | 0.00394 | 0.0039 | 0.00387 | 0.00385 | 0.00384 | 0.00384 | 0.00384 | 0.00385 | 0.00385 | 0.00384 | 0.00381 | 0.00378 | 0.00376 | 0.00374 | 0.00374 | 0.00377 | 0.00381 | 0.00388 | 0.00395 | 0.00403 | 0.00411 | 0.00418 | 0.00424 | 0.0043 | 0.00436 | 0.00441 | 0.00446 | 0.00449 | 0.00452 | 0.00454 | 0.00457 | 0.00461 | 0.00466 | 0.00472 | 0.00478 | 0.00484 | 0.00489 | 0.00493 | 0.00495 | 0.00496 | 0.00495 | 0.00494 | 0.00492 | 0.00488 | 0.00485 | 0.0048 | 0.00476 | 0.00471 | 0.00466 | 0.00461 | 0.00457 | 0.00453 | 0.00449 | 0.00445 | 0.0044 | 0.00435 | 0.00429 | 0.00424 | 0.0042 | 0.00416 | 0.00412 | 0.00409 | 0.00405 | 0.00401 | 0.00396 | 0.00391 | 0.00387 | 0.00384 | 0.00382 | 0.00381 | 0.00382 | 0.00385 | 0.00389 | 0.00393 | 0.00397 | 0.00401 | 0.00404 | 0.00407 | 0.0041 | 0.00414 | 0.00419 | 0.00424 | 0.00431 | 0.00437 | 0.00442 | 0.00447 | 0.0045 | 0.00452 | 0.00451 | 0.0045 | 0.00447 | 0.00444 | 0.00441 | 0.00438 | 0.00436 | 0.00434 | 0.00434 | 0.00435 | 0.00438 | 0.00442 | 0.00447 | 0.00453 | 0.0046 | 0.00467 | 0.00475 | 0.00483 | 0.00491 | 0.005 | 0.00508 | 0.00516 | 0.00523 | 0.00528 | 0.00532 | 0.00534 | 0.00535 | 0.00533 | 0.0053 | 0.00526 | 0.0052 | 0.00513 | 0.00505 | 0.00496 | 0.00486 | 0.00476 | 0.00464 | 0.00453 | 0.00442 | 0.00431 | 0.0042 | 0.00409 | 0.00398 | 0.00387 | 0.00375 | 0.00364 | 0.00353 | 0.00343 | 0.00333 | 0.00324 | 0.00316 | 0.00308 | 0.00302 | 0.00297 | 0.00292 | 0.00288 | 0.00284 | 0.0028 | 0.00276 | 0.00272 | 0.00267 | 0.00263 | 0.00259 | 0.00256 | 0.00254 | 0.00253 | 0.00253 | 0.00254 | 0.00256 | 0.00259 | 0.00261 | 0.00262 | 0.00263 | 0.00262 | 0.00261 | 0.0026 | 0.00258 | 0.00255 | 0.00252 | 0.0025 | 0.00248 | 0.00248 | 0.00247 | 0.00246 | 0.00245 | 0.00244 | 0.00242 | 0.0024 | 0.00238 | 0.00236 | 0.00235 | 0.00235 | 0.00235 | 0.00236 | 0.00236 | 0.00237 | 0.00237 | 0.00236 | 0.00235 | 0.00235 | 0.00234 | 0.00233 | 0.00233 | 0.00233 | 0.00232 | 0.00231 | 0.00228 | 0.00225 | 0.00221 | 0.00218 | 0.00215 | 0.00212 | 0.0021 | 0.00208 | 0.00207 | 0.00206 | 0.00205 | 0.00204 | 0.00203 | 0.00203 | 0.00202 | 0.00201 | 0.002 | 0.00199 | 0.00198 | 0.00196 | 0.00193 | 0.0019 | 0.00187 | 0.00185 | 0.00182 | 0.00179 | 0.00176 | 0.00173 | 0.00169 | 0.00167 | 0.00164 | 0.00161 | 0.00158 | 0.00155 | 0.00152 | 0.00149 | 0.00145 | 0.00139 | 0.00133 | 0.00126 | 0.00119 | 0.00112 | 0.00105 | 0.00098 | 0.00092 | 0.00086 | 0.00081 | 0.00074 | 0.00068 | 0.00062 | 0.00055 | 0.00049 | 0.00044 | 0.00039 | 0.00034 | 0.0003 | 0.00026 | 0.00023 | 0.00021 | 0.00018 | 0.00017 | 0.00017 | 0.00018 | 0.0002 | 0.00024 | 0.0003 | 0.00036 | 0.00043 | 0.00052 | 0.00061 | 0.0007 | 0.00078 | 0.00086 | 0.00093 | 0.001 | 0.00106 | 0.0011 | 0.00113 | 0.00115 | 0.00115 | 0.00113 | 0.0011 | 0.00105 | 0.00099 | 0.00092 | 0.00084 | 0.00076 | 0.00067 | 0.00057 | 0.00047 | 0.00038 | 0.0003 | 0.00022 | 0.00016 | 0.00011 | 7e-05 | 4e-05 | 2e-05 | 0 | -1e-05 | -1e-05 | -1e-05 | -1e-05 | 1e-05 | 3e-05 | 8e-05 | 0.00014 | 0.00022 | 0.00032 | 0.00044 | 0.00057 | 0.00073 | 0.00091 | 0.00111 | 0.00132 | 0.00155 | 0.00181 | 0.00208 | 0.00237 | 0.00268 | 0.00301 | 0.00335 | 0.00371 | 0.00408 | 0.00446 | 0.00484 | 0.00521 | 0.00556 | 0.0059 | 0.0062 | 0.00647 | 0.0067 | 0.00689 | 0.00703 | 0.00713 | 0.00719 | 0.0072 | 0.00718 | 0.00712 | 0.00704 | 0.00694 | 0.00681 | 0.00667 | 0.00652 | 0.00637 | 0.0062 | 0.00603 | 0.00586 | 0.00569 | 0.00551 | 0.00533 | 0.00517 | 0.00502 | 0.00487 | 0.00473 | 0.00458 | 0.00443 | 0.00428 | 0.00413 | 0.00398 | 0.00382 | 0.00367 | 0.00354 | 0.00342 | 0.00333 | 0.00327 | 0.00324 | 0.00324 | 0.00327 | 0.00334 | 0.00343 | 0.00353 | 0.00365 | 0.00379 | 0.00393 | 0.00409 | 0.00426 | 0.00445 | 0.00465 | 0.00487 | 0.00509 | 0.00532 | 0.00554 | 0.00577 | 0.006 | 0.00623 | 0.00647 | 0.00671 | 0.00695 | 0.00718 | 0.00742 | 0.00765 | 0.00788 | 0.00811 | 0.00836 | 0.00862 | 0.00891 | 0.00922 | 0.00956 | 0.0099 | 0.01025 | 0.01057 | 0.01088 | 0.01115 | 0.0114 | 0.01161 | 0.01179 | 0.01194 | 0.01208 | 0.01221 | 0.01232 | 0.01241 | 0.01247 | 0.01251 | 0.01252 | 0.0125 | 0.01246 | 0.01239 | 0.0123 | 0.01219 | 0.01207 | 0.01195 | 0.01184 | 0.01172 | 0.01161 | 0.01151 | 0.01141 | 0.01132 | 0.01122 | 0.01113 | 0.01104 | 0.01095 | 0.01088 | 0.01082 | 0.01078 | 0.01073 | 0.0107 | 0.01067 | 0.01065 | 0.01065 | 0.01065 | 0.01067 | 0.01072 | 0.01079 | 0.01089 | 0.01102 | 0.01117 | 0.01136 | 0.01157 | 0.0118 | 0.01205 | 0.01231 | 0.01258 | 0.01284 | 0.01309 | 0.01334 | 0.01358 | 0.01382 | 0.01406 | 0.0143 | 0.01455 | 0.01481 | 0.01511 | 0.01543 | 0.01577 | 0.01615 | 0.01656 | 0.017 | 0.01747 | 0.01795 | 0.01843 | 0.01891 | 0.01938 | 0.01984 | 0.02029 | 0.02071 | 0.0211 | 0.02145 | 0.02176 | 0.02204 | 0.02227 | 0.02245 | 0.02259 | 0.0227 | 0.02277 | 0.02282 | 0.02284 | 0.02283 | 0.02278 | 0.0227 | 0.02259 | 0.02246 | 0.02231 | 0.02215 | 0.02199 | 0.02184 | 0.02171 | 0.02161 | 0.02156 | 0.02154 | 0.02157 | 0.02165 | 0.02178 | 0.02196 | 0.02219 | 0.02247 | 0.02278 | 0.02312 | 0.02348 | 0.02384 | 0.02418 | 0.02447 | 0.0247 | 0.02488 | 0.02499 | 0.02504 | 0.02505 | 0.02503 | 0.02499 | 0.02494 | 0.02486 | 0.02477 | 0.02467 | 0.02454 | 0.02441 | 0.02426 | 0.02411 | 0.02396 | 0.0238 | 0.02365 | 0.0235 | 0.02337 | 0.02324 | 0.02311 | 0.02299 | 0.02288 | 0.02276 | 0.02263 | 0.02251 | 0.02237 | 0.02224 | 0.02211 | 0.02198 | 0.02187 | 0.02175 | 0.02164 | 0.02152 | 0.0214 | 0.02128 | 0.02117 | 0.02106 | 0.02097 | 0.0209 | 0.02085 | 0.02081 | 0.02077 | 0.02072 | 0.02066 | 0.02059 | 0.0205 | 0.02041 | 0.0203 | 0.02018 | 0.02007 | 0.01996 | 0.01988 | 0.01981 | 0.01976 | 0.01973 | 0.01972 | 0.01972 | 0.01973 | 0.01973 | 0.01973 | 0.0197 | 0.01967 | 0.01961 | 0.01955 | 0.01946 | 0.01936 | 0.01923 | 0.01907 | 0.01889 | 0.01866 | 0.01841 | 0.01811 | 0.01778 | 0.01743 | 0.01706 | 0.01669 | 0.01633 | 0.01599 | 0.01566 | 0.01536 | 0.01508 | 0.01482 | 0.01458 | 0.01434 | 0.01411 | 0.01388 | 0.01367 | 0.01346 | 0.01327 | 0.0131 | 0.01293 | 0.01277 | 0.01261 | 0.01246 | 0.0123 | 0.01214 | 0.01197 | 0.01179 | 0.0116 | 0.01142 | 0.01123 | 0.01105 | 0.01087 | 0.01069 | 0.01052 | 0.01034 | 0.01015 | 0.00996 | 0.00976 | 0.00956 | 0.00936 | 0.00918 | 0.009 | 0.00883 | 0.00867 | 0.00852 | 0.00836 | 0.0082 | 0.00804 | 0.00788 | 0.00773 | 0.00758 | 0.00743 | 0.00729 | 0.00714 | 0.007 | 0.00686 | 0.00673 | 0.0066 | 0.00649 | 0.0064 | 0.00631 | 0.00623 | 0.00615 | 0.00606 | 0.00597 | 0.00588 | 0.00579 | 0.00569 | 0.00561 | 0.00552 | 0.00545 | 0.00538 | 0.0053 | 0.00522 | 0.00512 | 0.00502 | 0.00492 | 0.00482 | 0.00472 | 0.00463 | 0.00454 | 0.00446 | 0.00439 | 0.00434 | 0.00428 | 0.00423 | 0.00417 | 0.00411 | 0.00405 | 0.00399 | 0.00393 | 0.00388 | 0.00383 | 0.0038 | 0.00378 | 0.00377 | 0.00376 | 0.00375 | 0.00375 | 0.00373 | 0.00372 | 0.0037 | 0.0037 | 0.00371 | 0.00374 | 0.00379 | 0.00385 | 0.00392 | 0.004 | 0.00408 | 0.00418 | 0.00427 | 0.00438 | 0.00448 | 0.00457 | 0.00467 | 0.00475 | 0.00482 | 0.00486 | 0.00488 | 0.00487 | 0.00485 | 0.0048 | 0.00475 | 0.00468 | 0.0046 | 0.0045 | 0.00439 | 0.00427 | 0.00414 | 0.004 | 0.00386 | 0.00372 | 0.0036 | 0.0035 | 0.00342 | 0.00335 | 0.0033 | 0.00328 | 0.00327 | 0.00329 | 0.00334 | 0.00342 | 0.00353 | 0.00366 | 0.00381 | 0.00399 | 0.00416 | 0.00432 | 0.00445 | 0.00456 | 0.00462 | 0.0046 | 0.00451 | 0.00433 | 0.00409 | 0.00379 | 0.00347 | 0.00315 | 0.00285 | 0.0026 | 0.00239 | 0.00223 | 0.00209 | 0.00198 | 0.00188 | 0.00179 | 0.00171 | 0.00163 | 0.00157 | 0.00152 | 0.00147 | 0.00143 | 0.00138 | 0.00133 | 0.00127 | 0.00121 | 0.00115 | 0.0011 | 0.00106 | 0.00101 | 0.00097 | 0.00094 | 0.00091 | 0.00089 | 0.00087 | 0.00085 | 0.00083 | 0.00082 | 0.0008 | 0.00078 | 0.00075 | 0.00071 | 0.00067 | 0.00063 | 0.00059 | 0.00056 | 0.00053 | 0.0005 | 0.00049 | 0.00048 | 0.00048 | 0.00047 | 0.00047 | 0.00047 | 0.00046 | 0.00044 | 0.00041 | 0.00037 | 0.00034 | 0.00031 | 0.00028 | 0.00026 | 0.00024 | 0.00023 | 0.00022 | 0.00021 | 0.0002 | 0.00018 | 0.00018 | 0.00018 | 0.0002 | 0.00022 | 0.00024 | 0.00026 | 0.00026 | 0.00024 | 0.00019 | 0.00014 | 0.0001 | 7e-05 | 6e-05 | 7e-05 | 8e-05 | 0.0001 | 0.00013 | 0.00014 | 0.00015 | 0.00013 | 9e-05 | 5e-05 | 2e-05 | -2e-05 | -5e-05 | -7e-05 | -8e-05 | -7e-05 | -6e-05 | -3e-05 | -2e-05 | -1e-05 | -2e-05 | -4e-05 | -7e-05 | -0.0001 | -0.0001 | -0.0001 | -8e-05 | -5e-05 | -2e-05 | 0 | 1e-05 | 0 | -1e-05 | -4e-05 | -7e-05 | -0.0001 | -0.00012 | -0.00014 | -0.00015 | -0.00016 | -0.00018 | -0.0002 | -0.00022 | -0.00023 | -0.00024 | -0.00024 | -0.00024 | -0.00024 | -0.00024 | -0.00024 | -0.00024 | -0.00025 | -0.00025 | -0.00025 | -0.00024 | -0.00022 | -0.00019 | -0.00015 | -0.00011 | -8e-05 | -6e-05 | -6e-05 | -7e-05 | -0.0001 | -0.00014 | -0.00017 | -0.0002 | -0.0002 | -0.00017 | -0.00014 | -9e-05 | -5e-05 | -1e-05 | 2e-05 | 4e-05 | 4e-05 | 4e-05 | 3e-05 | 4e-05 | 5e-05 | 6e-05 | 6e-05 | 6e-05 | 5e-05 | 3e-05 | 2e-05 | 2e-05 | 1e-05 | 1e-05 | 0 | 1e-05 | 1e-05 | 1e-05 | 2e-05 | 3e-05 | 4e-05 | 7e-05 | 0.00012 | 0.00016 | 0.00021 | 0.00025 | 0.00028 | 0.0003 | 0.0003 | 0.00029 | 0.00028 | 0.00026 | 0.00026 | 0.00027 | 0.00029 | 0.00031 | 0.00034 | 0.00037 | 0.00039 | 0.00042 | 0.00045 | 0.00048 | 0.00052 | 0.00057 | 0.00062 | 0.00067 | 0.00071 | 0.00073 | 0.00075 | 0.00078 | 0.00081 | 0.00086 | 0.00091 | 0.00097 | 0.00103 | 0.0011 | 0.00118 | 0.00125 | 0.00132 | 0.00138 | 0.00145 | 0.00153 | 0.00162 | 0.00172 | 0.0018 | 0.00188 | 0.00198 | 0.00208 | 0.00218 | 0.00227 | 0.00235 | 0.00241 | 0.00246 | 0.00248 | 0.00247 | 0.00245 | 0.00241 | 0.00238 | 0.00235 | 0.00234 | 0.00234 | 0.00234 | 0.00234 | 0.00235 | 0.00237 | 0.00239 | 0.00241 | 0.00242 | 0.00243 | 0.00245 | 0.00245 | 0.00244 | 0.00242 | 0.00238 | 0.00235 | 0.00232 | 0.0023 | 0.00227 | 0.00224 | 0.00219 | 0.00214 | 0.00209 | 0.00204 | 0.00202 | 0.00202 | 0.00205 | 0.0021 | 0.00215 | 0.00221 | 0.00226 | 0.0023 | 0.00232 | 0.00234 | 0.00236 | 0.00239 | 0.00246 | 0.00256 | 0.0027 | 0.00286 | 0.00304 | 0.00324 | 0.00347 | 0.00374 | 0.00409 | 0.00447 | 0.00472 | 0.00457 | 0.00407 | 0.00354 | 0.00303 | 0.00236 | 0.00162 | 0.00111 | 0.00104 | 0.00146 | 0.00228 | 0.00332 | 0.00427 | 0.00494 | 0.00547 | 0.00599 | 0.00626 | 0.00614 | 0.00584 | 0.00559 | 0.00543 | 0.00531 | 0.00519 | 0.00508 | 0.00498 | 0.00488 | 0.0048 | 0.00472 | 0.00465 | 0.0046 | 0.00457 | 0.00454 | 0.00452 | 0.00451 | 0.00449 | 0.00447 | 0.00446 | 0.00446 | 0.00446 | 0.00447 | 0.00449 | 0.00451 | 0.00453 | 0.00453 | 0.00454 | 0.00454 | 0.00456 | 0.00458 | 0.0046 | 0.00462 | 0.00465 | 0.00469 | 0.00474 | 0.0048 | 0.00485 | 0.0049 | 0.00496 | 0.00502 | 0.0051 | 0.00517 | 0.00523 | 0.00528 | 0.00532 | 0.00536 | 0.00543 | 0.0055 | 0.00559 | 0.00569 | 0.00581 | 0.00593 | 0.00607 | 0.00622 | 0.00639 | 0.00658 | 0.00678 | 0.007 | 0.00719 | 0.00734 | 0.00745 | 0.00749 | 0.00747 | 0.0074 | 0.0073 | 0.0072 | 0.00712 | 0.00709 | 0.0071 | 0.00715 | 0.00723 | 0.00732 | 0.00741 | 0.00747 | 0.00751 | 0.00751 | 0.0075 | 0.00746 | 0.00741 | 0.00736 | 0.00732 | 0.00729 | 0.00728 | 0.00729 | 0.0073 | 0.00731 | 0.00731 | 0.00731 | 0.00732 | 0.00734 | 0.00738 | 0.00743 | 0.0075 | 0.00757 | 0.00763 | 0.00768 | 0.00772 | 0.00776 | 0.00778 | 0.0078 | 0.00781 | 0.00782 | 0.00784 | 0.00785 | 0.00783 | 0.0078 | 0.00776 | 0.00772 | 0.00769 | 0.00766 | 0.00765 | 0.00764 | 0.00765 | 0.00766 | 0.00766 | 0.00765 | 0.00764 | 0.00764 | 0.00765 | 0.00766 | 0.00765 | 0.00765 | 0.00766 | 0.00769 | 0.00773 | 0.00778 | 0.00781 | 0.00785 | 0.0079 | 0.00795 | 0.00801 | 0.00807 | 0.00814 | 0.00822 | 0.00834 | 0.00849 | 0.00867 | 0.00888 | 0.00912 | 0.00937 | 0.00962 | 0.00983 | 0.00997 | 0.01001 | 0.00996 | 0.00983 | 0.00965 | 0.00945 | 0.00927 | 0.00911 | 0.00899 | 0.00891 | 0.00885 | 0.0088 | 0.00872 | 0.00861 | 0.00845 | 0.00825 | 0.00802 | 0.00779 | 0.00757 | 0.00739 | 0.00725 | 0.00715 | 0.00709 | 0.00706 | 0.00705 | 0.00705 | 0.00704 | 0.00699 | 0.0069 | 0.00679 | 0.00669 | 0.00661 | 0.00658 | 0.00658 | 0.00659 | 0.00662 | 0.00666 | 0.00671 | 0.00675 | 0.00679 | 0.00684 | 0.00689 | 0.00697 | 0.00705 | 0.00712 | 0.00717 | 0.0072 | 0.00721 | 0.00721 | 0.00721 | 0.0072 | 0.00719 | 0.00718 | 0.00716 | 0.00712 | 0.00704 | 0.00693 | 0.00681 | 0.0067 | 0.00661 | 0.00657 | 0.00656 | 0.00656 | 0.00656 | 0.00653 | 0.00647 | 0.00638 | 0.00626 | 0.0061 | 0.00593 | 0.00577 | 0.00563 | 0.00555 | 0.0055 | 0.00547 | 0.00543 | 0.00535 | 0.00525 | 0.00514 | 0.00502 | 0.0049 | 0.00477 | 0.00464 | 0.00456 | 0.00452 | 0.00454 | 0.0046 | 0.00469 | 0.00481 | 0.00494 | 0.00505 | 0.00511 | 0.00509 | 0.00499 | 0.00485 | 0.00469 | 0.00453 | 0.00439 | 0.00428 | 0.0042 | 0.00412 | 0.00404 | 0.00394 | 0.00379 | 0.00361 | 0.00342 | 0.00324 | 0.00308 | 0.00294 | 0.00283 | 0.00274 | 0.00267 | 0.00262 | 0.00258 | 0.00255 | 0.00254 | 0.00254 | 0.00255 | 0.00254 | 0.00251 | 0.00245 | 0.00237 | 0.00229 | 0.0022 | 0.00211 | 0.00202 | 0.00195 | 0.00191 | 0.00189 | 0.00188 | 0.00187 | 0.00186 | 0.00186 | 0.00189 | 0.00196 | 0.00208 | 0.00225 | 0.00242 | 0.00256 | 0.00262 | 0.00261 | 0.00256 | 0.00247 | 0.00237 | 0.00225 | 0.00215 | 0.00211 | 0.00215 | 0.00226 | 0.00241 | 0.00253 | 0.00259 | 0.00258 | 0.00252 | 0.00242 | 0.00228 | 0.00211 | 0.00193 | 0.00178 | 0.00172 | 0.00177 | 0.00192 | 0.00215 | 0.0024 | 0.00264 | 0.00288 | 0.0031 | 0.00327 | 0.00337 | 0.00337 | 0.00331 | 0.00321 | 0.00313 | 0.00309 | 0.00307 | 0.00305 | 0.003 | 0.00292 | 0.00282 | 0.00269 | 0.00254 | 0.00236 | 0.00216 | 0.00198 | 0.00183 | 0.00174 | 0.0017 | 0.00172 | 0.00181 | 0.00196 | 0.00214 | 0.00228 | 0.00232 | 0.00225 | 0.00206 | 0.00182 | 0.00157 | 0.00136 | 0.00123 | 0.0012 | 0.00126 | 0.00137 | 0.00146 | 0.00148 | 0.0014 | 0.00124 | 0.00107 | 0.00091 | 0.0008 | 0.00072 | 0.00065 | 0.00059 | 0.00053 | 0.00047 | 0.00042 | 0.00038 | 0.00035 | 0.00033 | 0.00033 | 0.00033 | 0.00033 | 0.00033 | 0.00033 | 0.00033
SR1 | 0.00068 | 0.00068 | 0.068% | 0.00068 | 0.00068 | 0.00068 | 0.00068 | 0.0007 | 0.0007 | 0.00069 | 0.00068 | 0.00066 | 0.00064 | 0.00063 | 0.00063 | 0.00063 | 0.00065 | 0.00068 | 0.00072 | 0.00077 | 0.0008 | 0.00082 | 0.00082 | 0.00081 | 0.00078 | 0.00075 | 0.00072 | 0.0007 | 0.00068 | 0.00067 | 0.00067 | 0.00069 | 0.00071 | 0.00073 | 0.00074 | 0.00074 | 0.00074 | 0.00073 | 0.00073 | 0.00072 | 0.00071 | 0.00071 | 0.00072 | 0.00075 | 0.00077 | 0.00079 | 0.00079 | 0.00076 | 0.00071 | 0.00065 | 0.0006 | 0.00056 | 0.00055 | 0.00056 | 0.0006 | 0.00065 | 0.0007 | 0.00075 | 0.00079 | 0.00082 | 0.00085 | 0.00088 | 0.00094 | 0.001 | 0.00105 | 0.00106 | 0.00101 | 0.00089 | 0.00072 | 0.00054 | 0.00038 | 0.00026 | 0.00022 | 0.00024 | 0.00032 | 0.00043 | 0.00054 | 0.00063 | 0.00068 | 0.0007 | 0.0007 | 0.0007 | 0.00072 | 0.00076 | 0.00081 | 0.00086 | 0.00089 | 0.0009 | 0.00087 | 0.00082 | 0.00076 | 0.00069 | 0.00063 | 0.0006 | 0.00058 | 0.00059 | 0.00063 | 0.0007 | 0.00079 | 0.00087 | 0.00094 | 0.00097 | 0.00098 | 0.00097 | 0.00096 | 0.00095 | 0.00093 | 0.0009 | 0.00086 | 0.00081 | 0.00074 | 0.00066 | 0.00056 | 0.00047 | 0.0004 | 0.00038 | 0.00041 | 0.00049 | 0.00059 | 0.00071 | 0.00081 | 0.0009 | 0.00097 | 0.00102 | 0.00106 | 0.0011 | 0.00114 | 0.00118 | 0.00119 | 0.00116 | 0.00107 | 0.00092 | 0.00073 | 0.00053 | 0.00035 | 0.00021 | 0.00014 | 0.00012 | 0.00016 | 0.00025 | 0.00035 | 0.00046 | 0.00056 | 0.00065 | 0.00073 | 0.00081 | 0.00088 | 0.0009 | 0.00089 | 0.00083 | 0.00074 | 0.00064 | 0.00054 | 0.00046 | 0.00041 | 0.00038 | 0.00038 | 0.0004 | 0.00042 | 0.00045 | 0.00048 | 0.0005 | 0.0005 | 0.00048 | 0.00045 | 0.00041 | 0.00038 | 0.00037 | 0.00039 | 0.00045 | 0.00052 | 0.0006 | 0.00065 | 0.00066 | 0.00065 | 0.00061 | 0.00054 | 0.00044 | 0.00033 | 0.00023 | 0.00016 | 0.00015 | 0.00021 | 0.0003 | 0.00043 | 0.00057 | 0.00071 | 0.0008 | 0.00083 | 0.00077 | 0.00066 | 0.00052 | 0.0004 | 0.0003 | 0.00024 | 0.00021 | 0.00021 | 0.00027 | 0.00039 | 0.00057 | 0.00076 | 0.00091 | 0.00101 | 0.00105 | 0.001 | 0.00089 | 0.00072 | 0.00052 | 0.00036 | 0.00028 | 0.00032 | 0.00044 | 0.0006 | 0.00075 | 0.00087 | 0.00096 | 0.00101 | 0.00104 | 0.00105 | 0.00106 | 0.00107 | 0.0011 | 0.00113 | 0.00117 | 0.00119 | 0.00118 | 0.00115 | 0.00109 | 0.00103 | 0.00097 | 0.00093 | 0.00089 | 0.00087 | 0.00086 | 0.00088 | 0.00092 | 0.00097 | 0.00101 | 0.00105 | 0.00107 | 0.00108 | 0.0011 | 0.00115 | 0.00123 | 0.00134 | 0.00144 | 0.00152 | 0.00156 | 0.00155 | 0.00149 | 0.00142 | 0.00133 | 0.00125 | 0.00118 | 0.00115 | 0.00115 | 0.00115 | 0.00113 | 0.00109 | 0.00102 | 0.00097 | 0.00096 | 0.001 | 0.0011 | 0.00122 | 0.00133 | 0.00139 | 0.00141 | 0.00139 | 0.00138 | 0.00139 | 0.00144 | 0.00153 | 0.00164 | 0.00174 | 0.00183 | 0.00188 | 0.00186 | 0.00179 | 0.00167 | 0.00153 | 0.00142 | 0.00134 | 0.0013 | 0.00129 | 0.00128 | 0.00128 | 0.00128 | 0.0013 | 0.00133 | 0.00136 | 0.00141 | 0.00145 | 0.00151 | 0.00157 | 0.00163 | 0.00168 | 0.0017 | 0.00171 | 0.0017 | 0.00169 | 0.00169 | 0.00172 | 0.00176 | 0.0018 | 0.00183 | 0.00184 | 0.00182 | 0.00177 | 0.00169 | 0.00161 | 0.00154 | 0.0015 | 0.00151 | 0.00157 | 0.00165 | 0.00173 | 0.00179 | 0.0018 | 0.00177 | 0.00172 | 0.00165 | 0.00157 | 0.00148 | 0.00141 | 0.00137 | 0.00136 | 0.00137 | 0.00142 | 0.00148 | 0.00154 | 0.00159 | 0.00162 | 0.00161 | 0.00156 | 0.00146 | 0.00132 | 0.00116 | 0.00101 | 0.00093 | 0.00094 | 0.00104 | 0.0012 | 0.00137 | 0.00151 | 0.00159 | 0.00158 | 0.00147 | 0.00127 | 0.00101 | 0.00074 | 0.00049 | 0.00029 | 0.00015 | 6e-05 | 2e-05 | 2e-05 | 6e-05 | 0.00013 | 0.00023 | 0.00036 | 0.00052 | 0.0007 | 0.00088 | 0.00101 | 0.00109 | 0.00111 | 0.00109 | 0.00104 | 0.00098 | 0.00093 | 0.0009 | 0.00091 | 0.00098 | 0.0011 | 0.00125 | 0.00142 | 0.00157 | 0.00169 | 0.00179 | 0.00186 | 0.0019 | 0.00192 | 0.00191 | 0.00189 | 0.00187 | 0.00185 | 0.00184 | 0.00183 | 0.00181 | 0.00177 | 0.0017 | 0.00161 | 0.0015 | 0.0014 | 0.00133 | 0.00135 | 0.00146 | 0.00166 | 0.00192 | 0.00218 | 0.00243 | 0.0026 | 0.00269 | 0.00268 | 0.0026 | 0.00247 | 0.00236 | 0.00231 | 0.00232 | 0.00238 | 0.00248 | 0.00257 | 0.00264 | 0.00269 | 0.00272 | 0.00275 | 0.00278 | 0.00283 | 0.0029 | 0.00298 | 0.00308 | 0.00316 | 0.00325 | 0.00334 | 0.00345 | 0.0036 | 0.00376 | 0.00391 | 0.00401 | 0.00404 | 0.00399 | 0.00385 | 0.00366 | 0.00344 | 0.00323 | 0.00308 | 0.00299 | 0.00298 | 0.00301 | 0.00307 | 0.00314 | 0.00318 | 0.00319 | 0.00321 | 0.00325 | 0.00334 | 0.00349 | 0.00364 | 0.00372 | 0.00371 | 0.00361 | 0.00346 | 0.00329 | 0.00314 | 0.00303 | 0.00299 | 0.00301 | 0.0031 | 0.00321 | 0.00327 | 0.00325 | 0.00318 | 0.00307 | 0.00298 | 0.00295 | 0.00299 | 0.00307 | 0.00318 | 0.00326 | 0.00332 | 0.00335 | 0.00337 | 0.00337 | 0.00337 | 0.00335 | 0.0033 | 0.00322 | 0.00312 | 0.00302 | 0.00294 | 0.00293 | 0.00299 | 0.0031 | 0.00324 | 0.00336 | 0.00342 | 0.00337 | 0.00321 | 0.00296 | 0.00266 | 0.00239 | 0.00219 | 0.0021 | 0.00211 | 0.00219 | 0.0023 | 0.00241 | 0.0025 | 0.00256 | 0.00259 | 0.00259 | 0.00258 | 0.00257 | 0.00256 | 0.00256 | 0.00256 | 0.00256 | 0.00255 | 0.00255 | 0.00255 | 0.00259 | 0.00263 | 0.00267 | 0.00267 | 0.00262 | 0.00255 | 0.00245 | 0.00234 | 0.00224 | 0.00216 | 0.00213 | 0.00214 | 0.00221 | 0.0023 | 0.00238 | 0.00242 | 0.00242 | 0.00238 | 0.0023 | 0.00221 | 0.00211 | 0.00203 | 0.00197 | 0.00192 | 0.00188 | 0.00184 | 0.00178 | 0.00171 | 0.00162 | 0.00154 | 0.00147 | 0.00141 | 0.00139 | 0.0014 | 0.00143 | 0.00149 | 0.00158 | 0.00168 | 0.00179 | 0.00193 | 0.00208 | 0.00226 | 0.00244 | 0.00259 | 0.00271 | 0.00278 | 0.0028 | 0.00278 | 0.00273 | 0.00266 | 0.00258 | 0.0025 | 0.00244 | 0.00239 | 0.00235 | 0.00234 | 0.00235 | 0.00236 | 0.00238 | 0.00237 | 0.00232 | 0.00223 | 0.00211 | 0.00199 | 0.0019 | 0.00184 | 0.00184 | 0.00189 | 0.00199 | 0.00212 | 0.00225 | 0.00236 | 0.00242 | 0.00245 | 0.00246 | 0.00246 | 0.00247 | 0.00249 | 0.00252 | 0.00254 | 0.00255 | 0.00254 | 0.00252 | 0.0025 | 0.00247 | 0.00245 | 0.00245 | 0.00246 | 0.00247 | 0.00246 | 0.00242 | 0.00236 | 0.0023 | 0.00225 | 0.00223 | 0.00223 | 0.00227 | 0.00233 | 0.00239 | 0.00244 | 0.00247 | 0.00247 | 0.00246 | 0.00245 | 0.00246 | 0.00248 | 0.00252 | 0.00257 | 0.00261 | 0.00265 | 0.00266 | 0.00267 | 0.00267 | 0.00268 | 0.00267 | 0.00265 | 0.0026 | 0.00251 | 0.00238 | 0.00224 | 0.00212 | 0.00202 | 0.00197 | 0.00198 | 0.00204 | 0.00213 | 0.00225 | 0.00236 | 0.00245 | 0.00252 | 0.00257 | 0.0026 | 0.00261 | 0.00261 | 0.0026 | 0.00259 | 0.00257 | 0.00257 | 0.00257 | 0.0026 | 0.00265 | 0.00273 | 0.00281 | 0.00288 | 0.00292 | 0.00292 | 0.00286 | 0.00276 | 0.00264 | 0.00252 | 0.00241 | 0.00233 | 0.00229 | 0.00229 | 0.00234 | 0.00242 | 0.00252 | 0.0026 | 0.00268 | 0.00274 | 0.00278 | 0.00281 | 0.00283 | 0.00284 | 0.00284 | 0.00286 | 0.00288 | 0.00291 | 0.00294 | 0.00295 | 0.00295 | 0.00293 | 0.00291 | 0.00289 | 0.00287 | 0.00287 | 0.00289 | 0.00291 | 0.00292 | 0.00289 | 0.00283 | 0.00275 | 0.00266 | 0.0026 | 0.00257 | 0.00259 | 0.00266 | 0.00277 | 0.00288 | 0.00299 | 0.00305 | 0.00308 | 0.00307 | 0.00305 | 0.00303 | 0.003 | 0.00298 | 0.00298 | 0.00298 | 0.00297 | 0.00296 | 0.00295 | 0.00293 | 0.00293 | 0.00293 | 0.00295 | 0.00298 | 0.00303 | 0.00307 | 0.0031 | 0.00311 | 0.0031 | 0.00307 | 0.00305 | 0.00303 | 0.00303 | 0.00304 | 0.00306 | 0.00309 | 0.00311 | 0.00313 | 0.00313 | 0.00312 | 0.00311 | 0.0031 | 0.0031 | 0.0031 | 0.00311 | 0.00311 | 0.00311 | 0.00309 | 0.00307 | 0.00306 | 0.00307 | 0.00309 | 0.00313 | 0.00316 | 0.00318 | 0.00319 | 0.00319 | 0.00317 | 0.00314 | 0.0031 | 0.00307 | 0.00305 | 0.00305 | 0.00306 | 0.00308 | 0.00311 | 0.00314 | 0.00317 | 0.0032 | 0.00323 | 0.00325 | 0.00327 | 0.00331 | 0.00334 | 0.00336 | 0.00336 | 0.00335 | 0.00333 | 0.00331 | 0.00329 | 0.00327 | 0.00325 | 0.00324 | 0.00325 | 0.00327 | 0.00328 | 0.00329 | 0.00329 | 0.00329 | 0.0033 | 0.00331 | 0.00332 | 0.00332 | 0.00333 | 0.00332 | 0.00332 | 0.00332 | 0.00332 | 0.00332 | 0.00332 | 0.00333 | 0.00333 | 0.00334 | 0.00335 | 0.00336 | 0.00337 | 0.00338 | 0.00338 | 0.00339 | 0.0034 | 0.00341 | 0.00341 | 0.00339 | 0.00335 | 0.00332 | 0.0033 | 0.00329 | 0.00328 | 0.00329 | 0.0033 | 0.00333 | 0.00337 | 0.00339 | 0.0034 | 0.0034 | 0.00339 | 0.00339 | 0.00338 | 0.00338 | 0.00337 | 0.00337 | 0.00337 | 0.00338 | 0.00339 | 0.0034 | 0.00341 | 0.00341 | 0.00342 | 0.00343 | 0.00343 | 0.00344 | 0.00343 | 0.00342 | 0.0034 | 0.00337 | 0.00334 | 0.00331 | 0.00329 | 0.00328 | 0.00325 | 0.00323 | 0.00321 | 0.00321 | 0.00322 | 0.00323 | 0.00325 | 0.00329 | 0.00334 | 0.0034 | 0.00346 | 0.0035 | 0.00351 | 0.00351 | 0.0035 | 0.00349 | 0.00349 | 0.00349 | 0.00349 | 0.00348 | 0.00348 | 0.00348 | 0.00348 | 0.00348 | 0.00348 | 0.00348 | 0.00349 | 0.0035 | 0.00353 | 0.00357 | 0.0036 | 0.00363 | 0.00364 | 0.00364 | 0.00363 | 0.00359 | 0.00355 | 0.00351 | 0.00346 | 0.00343 | 0.00341 | 0.0034 | 0.0034 | 0.0034 | 0.00341 | 0.00342 | 0.00344 | 0.00346 | 0.00349 | 0.00353 | 0.00356 | 0.00359 | 0.0036 | 0.00361 | 0.0036 | 0.00359 | 0.0036 | 0.0036 | 0.00361 | 0.00362 | 0.00364 | 0.00366 | 0.00369 | 0.0037 | 0.00371 | 0.00371 | 0.00371 | 0.00371 | 0.00371 | 0.00369 | 0.00367 | 0.00365 | 0.00364 | 0.00363 | 0.00362 | 0.00361 | 0.00362 | 0.00362 | 0.00363 | 0.00362 | 0.00361 | 0.00359 | 0.00357 | 0.00356 | 0.00355 | 0.00355 | 0.00356 | 0.00358 | 0.00361 | 0.00365 | 0.00368 | 0.0037 | 0.0037 | 0.0037 | 0.00369 | 0.00367 | 0.00365 | 0.00363 | 0.00362 | 0.00362 | 0.00363 | 0.00365 | 0.00367 | 0.0037 | 0.00373 | 0.00377 | 0.0038 | 0.00384 | 0.00386 | 0.00388 | 0.00388 | 0.00388 | 0.00387 | 0.00386 | 0.00384 | 0.0038 | 0.00376 | 0.00372 | 0.00367 | 0.00363 | 0.0036 | 0.00359 | 0.00359 | 0.00361 | 0.00364 | 0.00369 | 0.00373 | 0.00377 | 0.0038 | 0.00381 | 0.00382 | 0.00383 | 0.00384 | 0.00384 | 0.00384 | 0.00384 | 0.00383 | 0.00382 | 0.00382 | 0.00381 | 0.0038 | 0.00379 | 0.00378 | 0.00378 | 0.00379 | 0.0038 | 0.00382 | 0.00384 | 0.00387 | 0.0039 | 0.00392 | 0.00394 | 0.00394 | 0.00392 | 0.00389 | 0.00386 | 0.00383 | 0.00383 | 0.00383 | 0.00384 | 0.00385 | 0.00387 | 0.00389 | 0.0039 | 0.0039 | 0.0039 | 0.00387 | 0.00385 | 0.00382 | 0.0038 | 0.00379 | 0.00378 | 0.00378 | 0.00379 | 0.00381 | 0.00384 | 0.00388 | 0.00392 | 0.00395 | 0.00397 | 0.00399 | 0.004 | 0.00402 | 0.00403 | 0.00402 | 0.00401 | 0.004 | 0.00399 | 0.00399 | 0.00399 | 0.004 | 0.00401 | 0.00402 | 0.00403 | 0.00402 | 0.00401 | 0.00399 | 0.00399 | 0.00399 | 0.004 | 0.00403 | 0.00406 | 0.0041 | 0.00413 | 0.00414 | 0.00414 | 0.00412 | 0.00409 | 0.00404 | 0.004 | 0.00396 | 0.00394 | 0.00393 | 0.00393 | 0.00394 | 0.00396 | 0.00399 | 0.00402 | 0.00405 | 0.00407 | 0.00409 | 0.0041 | 0.00411 | 0.0041 | 0.00409 | 0.00408 | 0.00407 | 0.00407 | 0.00407 | 0.00407 | 0.00407 | 0.00407 | 0.00407 | 0.00406 | 0.00405 | 0.00405 | 0.00405 | 0.00405 | 0.00407 | 0.00409 | 0.00412 | 0.00414 | 0.00416 | 0.00416 | 0.00417 | 0.00417 | 0.00418 | 0.00419 | 0.00419 | 0.00419 | 0.00418 | 0.00417 | 0.00416 | 0.00415 | 0.00415 | 0.00415 | 0.00415 | 0.00416 | 0.00418 | 0.0042 | 0.00421 | 0.00422 | 0.00422 | 0.00423 | 0.00424 | 0.00426 | 0.00428 | 0.00431 | 0.00432 | 0.00434 | 0.00435 | 0.00435 | 0.00434 | 0.00432 | 0.00429 | 0.00427 | 0.00426 | 0.00426 | 0.00428 | 0.00429 | 0.00432 | 0.00434 | 0.00435 | 0.00435 | 0.00434 | 0.00432 | 0.0043 | 0.00429 | 0.00429 | 0.00429 | 0.00429 | 0.00429 | 0.00429 | 0.00428 | 0.00428 | 0.00427 | 0.00427 | 0.00427 | 0.00427 | 0.00428 | 0.00428 | 0.00428 | 0.00428 | 0.00427 | 0.00427 | 0.00427 | 0.00427 | 0.00427 | 0.00428 | 0.00429 | 0.00431 | 0.00433 | 0.00435 | 0.00437 | 0.00438 | 0.0044 | 0.00442 | 0.00443 | 0.00444 | 0.00444 | 0.00445 | 0.00445 | 0.00445 | 0.00445 | 0.00444 | 0.00442 | 0.00439 | 0.00437 | 0.00437 | 0.00437 | 0.0044 | 0.00443 | 0.00446 | 0.00449 | 0.0045 | 0.0045 | 0.00449 | 0.00446 | 0.00443 | 0.00441 | 0.00441 | 0.00442 | 0.00445 | 0.00448 | 0.00451 | 0.00453 | 0.00454 | 0.00454 | 0.00452 | 0.00451 | 0.00449 | 0.00449 | 0.00448 | 0.00449 | 0.00449 | 0.0045 | 0.00452 | 0.00452 | 0.00453 | 0.00453 | 0.00453 | 0.00453 | 0.00452 | 0.00452 | 0.00451 | 0.00449 | 0.00447 | 0.00445 | 0.00444 | 0.00443 | 0.00444 | 0.00446 | 0.00448 | 0.00451 | 0.00455 | 0.00458 | 0.00459 | 0.00459 | 0.00456 | 0.00453 | 0.00449 | 0.00447 | 0.00445 | 0.00444 | 0.00443 | 0.00442 | 0.00443 | 0.00442 | 0.00442 | 0.0044 | 0.00438 | 0.00438 | 0.00439 | 0.00442 | 0.00444 | 0.00446 | 0.00448 | 0.0045 | 0.00452 | 0.00452 | 0.00452 | 0.00451 | 0.00452 | 0.00453 | 0.00455 | 0.00457 | 0.00458 | 0.00459 | 0.00458 | 0.00457 | 0.00455 | 0.00453 | 0.00451 | 0.0045 | 0.00449 | 0.0045 | 0.00452 | 0.00454 | 0.00457 | 0.00459 | 0.0046 | 0.00461 | 0.00462 | 0.00463 | 0.00464 | 0.00466 | 0.00467 | 0.00469 | 0.00471 | 0.00473 | 0.00476 | 0.00477 | 0.00477 | 0.00476 | 0.00473 | 0.0047 | 0.00467 | 0.00463 | 0.0046 | 0.00458 | 0.00456 | 0.00454 | 0.00454 | 0.00455 | 0.00456 | 0.00459 | 0.00463 | 0.00467 | 0.00472 | 0.00475 | 0.00478 | 0.0048 | 0.0048 | 0.0048 | 0.00478 | 0.00477 | 0.00475 | 0.00473 | 0.00472 | 0.00471 | 0.00469 | 0.00467 | 0.00466 | 0.00466 | 0.00467 | 0.00469 | 0.00471 | 0.00473 | 0.00474 | 0.00476 | 0.00477 | 0.00477 | 0.00478 | 0.00478 | 0.0048 | 0.00482 | 0.00484 | 0.00486 | 0.00489 | 0.00491 | 0.00492 | 0.00492 | 0.0049 | 0.00489 | 0.00487 | 0.00486 | 0.00487 | 0.00489 | 0.00492 | 0.00494 | 0.00497 | 0.00499 | 0.00501 | 0.00502 | 0.00504 | 0.00507 | 0.00511 | 0.00516 | 0.00521 | 0.00525 | 0.00528 | 0.0053 | 0.0053 | 0.00531 | 0.00532 | 0.00532 | 0.00533 | 0.00533 | 0.00535 | 0.00538 | 0.00543 | 0.00548 | 0.00555 | 0.00562 | 0.00571 | 0.0058 | 0.00588 | 0.00595 | 0.006 | 0.00606 | 0.00612 | 0.00619 | 0.00627 | 0.00635 | 0.00645 | 0.00654 | 0.00664 | 0.00672 | 0.0068 | 0.00687 | 0.00692 | 0.00697 | 0.00701 | 0.00705 | 0.00708 | 0.00711 | 0.00717 | 0.00725 | 0.00734 | 0.00746 | 0.00759 | 0.00772 | 0.00786 | 0.00799 | 0.0081 | 0.00819 | 0.00827 | 0.00834 | 0.00839 | 0.00846 | 0.00856 | 0.00868 | 0.00882 | 0.00896 | 0.00911 | 0.00926 | 0.00938 | 0.00948 | 0.00953 | 0.00954 | 0.00952 | 0.00952 | 0.00954 | 0.00963 | 0.00979 | 0.01 | 0.01023 | 0.01045 | 0.01064 | 0.01078 | 0.01087 | 0.0109 | 0.01087 | 0.01079 | 0.0107 | 0.01063 | 0.01059 | 0.01056 | 0.01053 | 0.01049 | 0.01048 | 0.01049 | 0.01052 | 0.01054 | 0.01056 | 0.01057 | 0.01057 | 0.01058 | 0.01059 | 0.0106 | 0.01062 | 0.01064 | 0.01067 | 0.0107 | 0.01072 | 0.01072 | 0.01069 | 0.01062 | 0.01054 | 0.01045 | 0.01036 | 0.01028 | 0.01019 | 0.01012 | 0.01005 | 0.01001 | 0.00998 | 0.00995 | 0.00992 | 0.00989 | 0.00985 | 0.0098 | 0.00975 | 0.0097 | 0.00963 | 0.00956 | 0.00951 | 0.00946 | 0.00943 | 0.00941 | 0.00938 | 0.00935 | 0.00931 | 0.00927 | 0.00922 | 0.00916 | 0.00911 | 0.00907 | 0.00904 | 0.00902 | 0.00901 | 0.00901 | 0.00901 | 0.00901 | 0.009 | 0.00898 | 0.00896 | 0.00894 | 0.00892 | 0.00889 | 0.00887 | 0.00885 | 0.00884 | 0.00883 | 0.00883 | 0.00883 | 0.00883 | 0.00883 | 0.00883 | 0.00884 | 0.00886 | 0.00887 | 0.0089 | 0.00893 | 0.00897 | 0.00902 | 0.00907 | 0.00911 | 0.00915 | 0.00919 | 0.00922 | 0.00925 | 0.00927 | 0.00929 | 0.0093 | 0.00931 | 0.00932 | 0.00932 | 0.00932 | 0.00933 | 0.00934 | 0.00936 | 0.00939 | 0.00943 | 0.00948 | 0.00952 | 0.00957 | 0.00962 | 0.00965 | 0.00967 | 0.00968 | 0.00968 | 0.00968 | 0.00968 | 0.00968 | 0.00969 | 0.00972 | 0.0098 | 0.00993 | 0.01008 | 0.01021 | 0.0103 | 0.01034 | 0.01031 | 0.01023 | 0.01009 | 0.00993 | 0.00977 | 0.00965 | 0.00958 | 0.00956 | 0.00956 | 0.00956 | 0.00955 | 0.00953 | 0.00949 | 0.00945 | 0.0094 | 0.00936 | 0.00933 | 0.00932 | 0.00933 | 0.00934 | 0.00936 | 0.00936 | 0.00935 | 0.00933 | 0.00929 | 0.00922 | 0.00915 | 0.00907 | 0.00899 | 0.00891 | 0.00884 | 0.00878 | 0.00871 | 0.00866 | 0.00862 | 0.00859 | 0.00856 | 0.00854 | 0.00852 | 0.00851 | 0.00849 | 0.00846 | 0.00842 | 0.00838 | 0.00833 | 0.00828 | 0.00824 | 0.00818 | 0.00813 | 0.00808 | 0.00802 | 0.00797 | 0.00791 | 0.00784 | 0.00777 | 0.00771 | 0.00765 | 0.00759 | 0.00754 | 0.00748 | 0.00743 | 0.00738 | 0.00733 | 0.00729 | 0.00724 | 0.0072 | 0.00716 | 0.00712 | 0.00708 | 0.00704 | 0.00701 | 0.00698 | 0.00696 | 0.00695 | 0.00693 | 0.00692 | 0.00689 | 0.00686 | 0.00683 | 0.00679 | 0.00675 | 0.0067 | 0.00666 | 0.00663 | 0.00661 | 0.0066 | 0.00659 | 0.00658 | 0.00657 | 0.00655 | 0.00653 | 0.0065 | 0.00647 | 0.00644 | 0.00641 | 0.00637 | 0.00635 | 0.00633 | 0.00632 | 0.00631 | 0.0063 | 0.0063 | 0.0063 | 0.00631 | 0.0063 | 0.0063 | 0.0063 | 0.00629 | 0.0063 | 0.0063 | 0.00629 | 0.00629 | 0.00628 | 0.00627 | 0.00626 | 0.00624 | 0.00622 | 0.0062 | 0.00618 | 0.00617 | 0.00617 | 0.00617 | 0.00617 | 0.00618 | 0.00619 | 0.00621 | 0.00622 | 0.00623 | 0.00622 | 0.00621 | 0.0062 | 0.00619 | 0.00618 | 0.00618 | 0.00618 | 0.00618 | 0.00618 | 0.00618 | 0.00618 | 0.00618 | 0.00618 | 0.00618 | 0.00617 | 0.00617 | 0.00617 | 0.00617 | 0.00617 | 0.00616 | 0.00616 | 0.00615 | 0.00616 | 0.00616 | 0.00617 | 0.00618 | 0.00618 | 0.00617 | 0.00616 | 0.00615 | 0.00615 | 0.00615 | 0.00615 | 0.00616 | 0.00616 | 0.00617 | 0.00618 | 0.00618 | 0.00617 | 0.00616 | 0.00615 | 0.00614 | 0.00613 | 0.00612 | 0.00613 | 0.00614 | 0.00616 | 0.00618 | 0.00619 | 0.0062 | 0.00619 | 0.00618 | 0.00615 | 0.00612 | 0.00609 | 0.00607 | 0.00606 | 0.00607 | 0.00608 | 0.0061 | 0.00613 | 0.00616 | 0.00617 | 0.00619 | 0.0062 | 0.0062 | 0.00621 | 0.00621 | 0.0062 | 0.00619 | 0.00618 | 0.00617 | 0.00617 | 0.00616 | 0.00617 | 0.00617 | 0.00618 | 0.0062 | 0.00622 | 0.00623 | 0.00623 | 0.00622 | 0.0062 | 0.00618 | 0.00617 | 0.00616 | 0.00616 | 0.00616 | 0.00617 | 0.00618 | 0.0062 | 0.00621 | 0.00621 | 0.00621 | 0.00621 | 0.0062 | 0.0062 | 0.00621 | 0.00621 | 0.00621 | 0.0062 | 0.0062 | 0.0062 | 0.00619 | 0.00619 | 0.00618 | 0.00617 | 0.00616 | 0.00616 | 0.00617 | 0.00617 | 0.00618 | 0.00618 | 0.00618 | 0.00619 | 0.0062 | 0.00621 | 0.00621 | 0.00621 | 0.00622 | 0.00622 | 0.00623 | 0.00623 | 0.00622 | 0.00622 | 0.00622 | 0.00622 | 0.00622 | 0.00623 | 0.00623 | 0.00623 | 0.00623 | 0.00624 | 0.00624 | 0.00625 | 0.00624 | 0.00624 | 0.00624 | 0.00623 | 0.00622 | 0.00622 | 0.00621 | 0.0062 | 0.0062 | 0.00621 | 0.00622 | 0.00624 | 0.00625 | 0.00625 | 0.00624 | 0.00624 | 0.00623 | 0.00623 | 0.00623 | 0.00622 | 0.00622 | 0.00622 | 0.00622 | 0.00623 | 0.00623 | 0.00623 | 0.00623 | 0.00623 | 0.00624 | 0.00624 | 0.00624 | 0.00625 | 0.00625 | 0.00625 | 0.00625 | 0.00626 | 0.00626 | 0.00625 | 0.00625 | 0.00625 | 0.00625 | 0.00625 | 0.00625 | 0.00626 | 0.00627 | 0.00628 | 0.00629 | 0.00628 | 0.00628 | 0.00626 | 0.00626 | 0.00625 | 0.00625 | 0.00625 | 0.00626 | 0.00627 | 0.00629 | 0.0063 | 0.00632 | 0.00633 | 0.00634 | 0.00634 | 0.00634 | 0.00634 | 0.00633 | 0.00633 | 0.00633 | 0.00633 | 0.00634 | 0.00636 | 0.00637 | 0.00639 | 0.0064 | 0.00641 | 0.00642 | 0.00643 | 0.00643 | 0.00643 | 0.00642 | 0.00642 | 0.00642 | 0.00642 | 0.00642 | 0.00642 | 0.00642 | 0.00642 | 0.00643 | 0.00643 | 0.00644 | 0.00644 | 0.00645 | 0.00645 | 0.00645 | 0.00646 | 0.00647 | 0.00648 | 0.0065 | 0.00651 | 0.00652 | 0.00653 | 0.00654 | 0.00654 | 0.00653 | 0.00652 | 0.00651 | 0.00651 | 0.0065 | 0.0065 | 0.0065 | 0.0065 | 0.0065 | 0.0065 | 0.00651 | 0.00652 | 0.00654 | 0.00655 | 0.00656 | 0.00656 | 0.00655 | 0.00653 | 0.00651 | 0.00649 | 0.00647 | 0.00647 | 0.00647 | 0.00648 | 0.00651 | 0.00653 | 0.00654 | 0.00655 | 0.00656 | 0.00657 | 0.00657 | 0.00657 | 0.00657 | 0.00657 | 0.00658 | 0.0066 | 0.00662 | 0.00663 | 0.00663 | 0.00662 | 0.00662 | 0.00661 | 0.00659 | 0.00658 | 0.00656 | 0.00655 | 0.00655 | 0.00656 | 0.00657 | 0.00658 | 0.00659 | 0.00661 | 0.00663 | 0.00665 | 0.00666 | 0.00666 | 0.00666 | 0.00665 | 0.00663 | 0.00661 | 0.0066 | 0.00658 | 0.00657 | 0.00656 | 0.00655 | 0.00654 | 0.00654 | 0.00656 | 0.00658 | 0.0066 | 0.00662 | 0.00663 | 0.00663 | 0.00662 | 0.00661 | 0.00661 | 0.00662 | 0.00664 | 0.00668 | 0.00672 | 0.00676 | 0.00679 | 0.00681 | 0.00681 | 0.0068 | 0.00678 | 0.00675 | 0.00674 | 0.00672 | 0.0067 | 0.00669 | 0.00669 | 0.00669 | 0.00669 | 0.00669 | 0.00669 | 0.00669 | 0.00668 | 0.00668 | 0.00667 | 0.00667 | 0.00667 | 0.00668 | 0.0067 | 0.00671 | 0.00672 | 0.00672 | 0.00673 | 0.00674 | 0.00675 | 0.00675 | 0.00674 | 0.00673 | 0.00672 | 0.00671 | 0.0067 | 0.00669 | 0.00669 | 0.0067 | 0.00671 | 0.00673 | 0.00674 | 0.00675 | 0.00675 | 0.00675 | 0.00676 | 0.00677 | 0.00678 | 0.00678 | 0.00679 | 0.00679 | 0.00678 | 0.00678 | 0.00677 | 0.00677 | 0.00677 | 0.00678 | 0.00679 | 0.00681 | 0.00682 | 0.00683 | 0.00684 | 0.00684 | 0.00684 | 0.00683 | 0.00682 | 0.00682 | 0.00683 | 0.00685 | 0.00686 | 0.00688 | 0.00688 | 0.00688 | 0.00688 | 0.00687 | 0.00687 | 0.00687 | 0.00687 | 0.00687 | 0.00688 | 0.00689 | 0.00688 | 0.00687 | 0.00685 | 0.00682 | 0.00681 | 0.00681 | 0.00681 | 0.00681 | 0.00682 | 0.00682 | 0.00682 | 0.00681 | 0.0068 | 0.0068 | 0.0068 | 0.00679 | 0.00679 | 0.00678 | 0.00677 | 0.00676 | 0.00676 | 0.00677 | 0.0068 | 0.00683 | 0.00686 | 0.0069 | 0.00692 | 0.00694 | 0.00695 | 0.00695 | 0.00695 | 0.00695 | 0.00696 | 0.00697 | 0.00698 | 0.00699 | 0.00699 | 0.00699 | 0.00698 | 0.00697 | 0.00697 | 0.00699 | 0.00701 | 0.00702 | 0.00701 | 0.00698 | 0.00694 | 0.00692 | 0.00691 | 0.0069 | 0.00689 | 0.00688 | 0.00689 | 0.0069 | 0.00692 | 0.00693 | 0.00694 | 0.00694 | 0.00696 | 0.00698 | 0.007 | 0.00701 | 0.00701 | 0.00701 | 0.00702 | 0.00702 | 0.00703 | 0.00703 | 0.00705 | 0.00706 | 0.00707 | 0.00707 | 0.00707 | 0.00706 | 0.00705 | 0.00705 | 0.00704 | 0.00702 | 0.00701 | 0.00699 | 0.00699 | 0.007 | 0.00702 | 0.00703 | 0.00703 | 0.00703 | 0.00703 | 0.00703 | 0.00703 | 0.00702 | 0.00702 | 0.00702 | 0.00703 | 0.00704 | 0.00706 | 0.00707 | 0.00708 | 0.00709 | 0.0071 | 0.0071 | 0.00711 | 0.00711 | 0.0071 | 0.00708 | 0.00707 | 0.00706 | 0.00706 | 0.00706 | 0.00707 | 0.00708 | 0.00709 | 0.00711 | 0.00712 | 0.00712 | 0.00711 | 0.0071 | 0.00709 | 0.0071 | 0.00712 | 0.00715 | 0.00718 | 0.0072 | 0.00722 | 0.00721 | 0.00719 | 0.00716 | 0.00712 | 0.00709 | 0.00707 | 0.00706 | 0.00707 | 0.00709 | 0.00711 | 0.00713 | 0.00714 | 0.00716 | 0.00718 | 0.00721 | 0.00724 | 0.00728 | 0.0073 | 0.00732 | 0.00731 | 0.00729 | 0.00726 | 0.00723 | 0.00721 | 0.0072 | 0.0072 | 0.00721 | 0.00722 | 0.00723 | 0.00723 | 0.00723 | 0.00723 | 0.00722 | 0.00721 | 0.00721 | 0.00721 | 0.00722 | 0.00724 | 0.00726 | 0.00728 | 0.00728 | 0.00729 | 0.00729 | 0.00728 | 0.00727 | 0.00731 | 0.00735 | 0.0073 | 0.00715 | 0.0069 | 0.0066 | 0.00628 | 0.00599 | 0.00577 | 0.00564 | 0.00564 | 0.00578 | 0.00608 | 0.00642 | 0.00674 | 0.00704 | 0.00732 | 0.0076 | 0.00787 | 0.00816 | 0.00844 | 0.00872 | 0.009 | 0.00928 | 0.00955 | 0.0098 | 0.01003 | 0.01022 | 0.01037 | 0.01045 | 0.01047 | 0.01041 | 0.01028 | 0.01009 | 0.00983 | 0.00955 | 0.00925 | 0.00895 | 0.00869 | 0.00849 | 0.00837 | 0.00833 | 0.00837 | 0.00849 | 0.00868 | 0.00892 | 0.00921 | 0.00952 | 0.00981 | 0.01008 | 0.01033 | 0.0106 | 0.01088 | 0.01117 | 0.01149 | 0.0118 | 0.01209 | 0.01236 | 0.01258 | 0.01273 | 0.0128 | 0.01282 | 0.01283 | 0.01284 | 0.01285 | 0.01286 | 0.01286 | 0.01288 | 0.01296 | 0.01314 | 0.01345 | 0.01392 | 0.01457 | 0.01536 | 0.01621 | 0.01694 | 0.0174 | 0.01746 | 0.01714 | 0.01648 | 0.01561 | 0.01469 | 0.01386 | 0.01322 | 0.01282 | 0.01267 | 0.01271 | 0.01287 | 0.01303 | 0.01313 | 0.01318 | 0.0132 | 0.01324 | 0.01332 | 0.01342 | 0.01351 | 0.01355 | 0.01357 | 0.01354 | 0.01343 | 0.01331 | 0.01322 | 0.01325 | 0.01344 | 0.01375 | 0.01412 | 0.01449 | 0.01474 | 0.01481 | 0.01459 | 0.01404 | 0.01322 | 0.01225 | 0.01127 | 0.01037 | 0.00961 | 0.00904 | 0.00873 | 0.0086 | 0.00863 | 0.00876 | 0.00886 | 0.00894 | 0.00898 | 0.00896 | 0.00892 | 0.00886 | 0.00877 | 0.00875 | 0.00878 | 0.00884 | 0.00896 | 0.00907 | 0.00918 | 0.0093 | 0.00939 | 0.00945 | 0.00952 | 0.00958 | 0.00964 | 0.00972 | 0.00979 | 0.00987 | 0.00994 | 0.00999 | 0.01003 | 0.01007 | 0.01009 | 0.01009 | 0.0101 | 0.0101 | 0.01009 | 0.01007 | 0.01004 | 0.00997 | 0.0099 | 0.0098 | 0.00969 | 0.00956 | 0.00944 | 0.00931 | 0.00918 | 0.00905 | 0.00891 | 0.00876 | 0.00859 | 0.00841 | 0.00823 | 0.00806 | 0.00791 | 0.00777 | 0.00765 | 0.00756 | 0.00749 | 0.00744 | 0.0074 | 0.00737 | 0.00736 | 0.00738 | 0.00742 | 0.00749 | 0.00757 | 0.00767 | 0.00775 | 0.00782 | 0.00787 | 0.00791 | 0.00792 | 0.00791 | 0.00789 | 0.00787 | 0.00787 | 0.00789 | 0.00793 | 0.00799 | 0.00807 | 0.00817 | 0.00827 | 0.00839 | 0.0085 | 0.00858 | 0.00864 | 0.00865 | 0.00863 | 0.00859 | 0.00854 | 0.0085 | 0.00849 | 0.00851 | 0.00862 | 0.00881 | 0.00897 | 0.00906 | 0.00908 | 0.00901 | 0.00888 | 0.0087 | 0.00848 | 0.00827 | 0.00809 | 0.00799 | 0.00799 | 0.00805 | 0.00807 | 0.0081 | 0.00813 | 0.00816 | 0.00819 | 0.00822 | 0.00825 | 0.00827 | 0.00829 | 0.00831 | 0.00833 | 0.00833 | 0.00832 | 0.00828 | 0.00822 | 0.00814 | 0.00807 | 0.008 | 0.00795 | 0.00792 | 0.00791 | 0.00795 | 0.008 | 0.00806 | 0.00809 | 0.0081 | 0.0081 | 0.00809 | 0.00809 | 0.00809 | 0.00808 | 0.00807 | 0.00807 | 0.00807 | 0.00807 | 0.00805 | 0.00803 | 0.00802 | 0.00804 | 0.00808 | 0.00815 | 0.00821 | 0.00826 | 0.0083 | 0.00832 | 0.00833 | 0.00833 | 0.00831 | 0.0083 | 0.00828 | 0.00827 | 0.00825 | 0.00823 | 0.0082 | 0.00817 | 0.00814 | 0.00813 | 0.00814 | 0.00815 | 0.00819 | 0.00823 | 0.00829 | 0.00832 | 0.00834 | 0.00834 | 0.00833 | 0.00831 | 0.00829 | 0.00829 | 0.00831 | 0.00837 | 0.00844 | 0.0085 | 0.00853 | 0.00853 | 0.0085 | 0.00846 | 0.00842 | 0.00839 | 0.00837 | 0.0084 | 0.00846 | 0.00854 | 0.00858 | 0.00857 | 0.00851 | 0.00841 | 0.00833 | 0.00827 | 0.00824 | 0.00821 | 0.00818 | 0.00818 | 0.0082 | 0.00824 | 0.00829 | 0.00834 | 0.0084 | 0.00847 | 0.00853 | 0.00856 | 0.00854 | 0.00847 | 0.00836 | 0.00824 | 0.00815 | 0.00811 | 0.00812 | 0.00817 | 0.00825 | 0.00832 | 0.00839 | 0.00846 | 0.00855 | 0.00863 | 0.00869 | 0.00871 | 0.00868 | 0.00862 | 0.00853 | 0.00842 | 0.00829 | 0.00816 | 0.00807 | 0.00804 | 0.00807 | 0.00815 | 0.00825 | 0.00834 | 0.00842 | 0.00847 | 0.0085 | 0.00849 | 0.00844 | 0.00834 | 0.00824 | 0.00813 | 0.00805 | 0.00801 | 0.008 | 0.00802 | 0.00805 | 0.0081 | 0.00815 | 0.00819 | 0.00822 | 0.00826 | 0.00829 | 0.00831 | 0.00832 | 0.00832 | 0.0083 | 0.00827 | 0.00823 | 0.0082 | 0.00817 | 0.00814 | 0.00812 | 0.00811 | 0.00812 | 0.00814 | 0.00815 | 0.00815 | 0.00815 | 0.00816 | 0.00819 | 0.00823 | 0.00827 | 0.0083 | 0.00833 | 0.00836 | 0.00838 | 0.00839 | 0.00838 | 0.00835 | 0.00832 | 0.00828 | 0.00825 | 0.00823 | 0.00823 | 0.00827 | 0.00833 | 0.0084 | 0.00847 | 0.00851 | 0.00854 | 0.00856 | 0.00856 | 0.00854 | 0.00851 | 0.00848 | 0.00847 | 0.00847 | 0.00849 | 0.00851 | 0.00852 | 0.00849 | 0.00846 | 0.00846 | 0.00848 | 0.00853 | 0.00861 | 0.0087 | 0.0088 | 0.00891 | 0.00901 | 0.00908 | 0.00908 | 0.00901 | 0.00892 | 0.00882 | 0.00874 | 0.00865 | 0.00857 | 0.00848 | 0.00841 | 0.00836 | 0.00833 | 0.00834 | 0.00836 | 0.0084 | 0.00846 | 0.00853 | 0.00859 | 0.00865 | 0.0087 | 0.00874 | 0.00878 | 0.00883 | 0.0089 | 0.00898 | 0.00907 | 0.00914 | 0.0092 | 0.00923 | 0.00924 | 0.00924 | 0.00923 | 0.00922 | 0.00922 | 0.00922 | 0.00924 | 0.00928 | 0.00933 | 0.00939 | 0.00945 | 0.00948 | 0.00948 | 0.00945 | 0.00939 | 0.00931 | 0.00922 | 0.00915 | 0.0091 | 0.00907 | 0.00907 | 0.00908 | 0.00908 | 0.00906 | 0.00902 | 0.00898 | 0.00893 | 0.00888 | 0.00881 | 0.00874 | 0.00869 | 0.00868 | 0.00874 | 0.00884 | 0.00898 | 0.00917 | 0.00939 | 0.00962 | 0.00984 | 0.00998 | 0.01005 | 0.01007 | 0.01007 | 0.01007 | 0.01006 | 0.01003 | 0.00999 | 0.00994 | 0.00991 | 0.00989 | 0.00988 | 0.00987 | 0.00989 | 0.00995 | 0.01007 | 0.01023 | 0.0104 | 0.01055 | 0.01064 | 0.01065 | 0.01062 | 0.01054 | 0.01041 | 0.01023 | 0.01003 | 0.00983 | 0.00966 | 0.00953 | 0.00943 | 0.00935 | 0.00926 | 0.0092 | 0.00917 | 0.00918 | 0.00921 | 0.00923 | 0.00923 | 0.00923 | 0.0092 | 0.00917 | 0.00912 | 0.00907 | 0.00902 | 0.00899 | 0.009 | 0.00906 | 0.00917 | 0.00931 | 0.00946 | 0.00961 | 0.00978 | 0.00994 | 0.0101 | 0.01023 | 0.01033 | 0.0104 | 0.01042 | 0.01039 | 0.0103 | 0.01014 | 0.00995 | 0.00976 | 0.00958 | 0.00941 | 0.00926 | 0.00913 | 0.00904 | 0.00898 | 0.00893 | 0.00889 | 0.00886 | 0.00885 | 0.00885 | 0.00884 | 0.0088 | 0.00872 | 0.00864 | 0.00859 | 0.00858 | 0.00859 | 0.00861 | 0.00865 | 0.00871 | 0.00878 | 0.00884 | 0.00889 | 0.00892 | 0.00895 | 0.009 | 0.0091 | 0.00925 | 0.00945 | 0.0097 | 0.01001 | 0.01035 | 0.01069 | 0.01101 | 0.01127 | 0.01144 | 0.0115 | 0.01144 | 0.01131 | 0.01114 | 0.01094 | 0.01073 | 0.01052 | 0.01031 | 0.01013 | 0.00997 | 0.00987 | 0.00983 | 0.00983 | 0.00986 | 0.00989 | 0.0099 | 0.00988 | 0.00984 | 0.0098 | 0.00975 | 0.00971 | 0.00967 | 0.00965 | 0.00964 | 0.00964 | 0.00963 | 0.0096 | 0.00956 | 0.00952 | 0.00949 | 0.00948 | 0.00947 | 0.00946 | 0.00943 | 0.00938 | 0.00931 | 0.00925 | 0.00922 | 0.00923 | 0.00927 | 0.00935 | 0.00945 | 0.00957 | 0.00968 | 0.00974 | 0.00973 | 0.00967 | 0.00958 | 0.00948 | 0.00939 | 0.00934 | 0.00933 | 0.00936 | 0.00943 | 0.00952 | 0.0096 | 0.00966 | 0.0097 | 0.00973 | 0.00975 | 0.00976 | 0.00976 | 0.00975 | 0.00973 | 0.00971 | 0.00969 | 0.00965 | 0.00961 | 0.00957 | 0.00954 | 0.00954 | 0.00955 | 0.00955 | 0.00953 | 0.00949 | 0.00946 | 0.00943 | 0.00941 | 0.00941 | 0.00941 | 0.00943 | 0.00947 | 0.0095 | 0.00953 | 0.00953 | 0.00952 | 0.00949 | 0.00948 | 0.00949 | 0.00953 | 0.00957 | 0.00962 | 0.00964 | 0.00965 | 0.00965 | 0.00964 | 0.00962 | 0.0096 | 0.00959 | 0.00959 | 0.00959 | 0.00959 | 0.00959 | 0.00958 | 0.00957 | 0.00955 | 0.00953 | 0.00951 | 0.00952 | 0.00953 | 0.00954 | 0.00954 | 0.00954 | 0.00953 | 0.00951 | 0.0095 | 0.0095 | 0.00951 | 0.00952 | 0.00954 | 0.00957 | 0.0096 | 0.00962 | 0.00964 | 0.00964 | 0.00964 | 0.00963 | 0.00962 | 0.00961 | 0.0096 | 0.00958 | 0.00956 | 0.00953 | 0.0095 | 0.00948 | 0.00946 | 0.00944 | 0.00944 | 0.00944 | 0.00946 | 0.00948 | 0.0095 | 0.00951 | 0.0095 | 0.00948 | 0.00948 | 0.00951 | 0.00957 | 0.00964 | 0.00971 | 0.00976 | 0.0098 | 0.0098 | 0.00978 | 0.00972 | 0.00964 | 0.00957 | 0.00951 | 0.00949 | 0.00948 | 0.00947 | 0.00946 | 0.00945 | 0.00944 | 0.00943 | 0.00944 | 0.00945 | 0.00947 | 0.00949 | 0.0095 | 0.00949 | 0.00948 | 0.00945 | 0.00943 | 0.00941 | 0.0094 | 0.00938 | 0.00936 | 0.00933 | 0.00931 | 0.00931 | 0.00933 | 0.00935 | 0.00935 | 0.00933 | 0.00929 | 0.00924 | 0.00919 | 0.00914 | 0.0091 | 0.00907 | 0.00908 | 0.00913 | 0.00919 | 0.00924 | 0.00926 | 0.00923 | 0.00918 | 0.00914 | 0.00913 | 0.00918 | 0.00928 | 0.0094 | 0.00953 | 0.00964 | 0.00972 | 0.00977 | 0.00977 | 0.00974 | 0.00969 | 0.00964 | 0.00961 | 0.0096 | 0.00961 | 0.00964 | 0.00966 | 0.00968 | 0.00969 | 0.00968 | 0.00965 | 0.0096 | 0.00953 | 0.00945 | 0.00938 | 0.00931 | 0.00927 | 0.00926 | 0.00928 | 0.00932 | 0.00935 | 0.00937 | 0.00937 | 0.00935 | 0.00932 | 0.00929 | 0.00927 | 0.00925 | 0.00923 | 0.00922 | 0.0092 | 0.00916 | 0.0091 | 0.00903 | 0.00898 | 0.00896 | 0.00898 | 0.00902 | 0.00909 | 0.00916 | 0.00921 | 0.00924 | 0.00925 | 0.00927 | 0.0093 | 0.00936 | 0.00943 | 0.00949 | 0.00953 | 0.00953 | 0.00949 | 0.00942 | 0.00931 | 0.00921 | 0.00912 | 0.00905 | 0.00901 | 0.00898 | 0.00896 | 0.00896 | 0.00899 | 0.00905 | 0.00913 | 0.00922 | 0.00931 | 0.00938 | 0.00942 | 0.00941 | 0.00936 | 0.0093 | 0.00926 | 0.00928 | 0.00939 | 0.00955 | 0.00973 | 0.00988 | 0.00997 | 0.00998 | 0.00989 | 0.00972 | 0.00949 | 0.00923 | 0.009 | 0.00884 | 0.00877 | 0.00879 | 0.00887 | 0.00898 | 0.0091 | 0.00919 | 0.00926 | 0.00928 | 0.00926 | 0.00922 | 0.00917 | 0.00912 | 0.00908 | 0.00906 | 0.00905 | 0.00906 | 0.00906 | 0.00904 | 0.00902 | 0.00898 | 0.00896 | 0.00895 | 0.00898 | 0.00904 | 0.00912 | 0.0092 | 0.00927 | 0.00933 | 0.00936 | 0.00935 | 0.00931 | 0.00926 | 0.00922 | 0.00922 | 0.00927 | 0.00935 | 0.00941 | 0.00945 | 0.00944 | 0.00941 | 0.00936 | 0.00933 | 0.00932 | 0.00932 | 0.00932 | 0.00932 | 0.0093 | 0.00925 | 0.00915 | 0.00903 | 0.00889 | 0.00878 | 0.00874 | 0.00876 | 0.00883 | 0.00891 | 0.00898 | 0.00902 | 0.00903 | 0.00902 | 0.00897 | 0.00892 | 0.00887 | 0.00886 | 0.00892 | 0.00903 | 0.00917 | 0.0093 | 0.00941 | 0.00946 | 0.00945 | 0.00936 | 0.0092 | 0.00902 | 0.00885 | 0.00873 | 0.00865 | 0.00862 | 0.00863 | 0.00867 | 0.00876 | 0.00888 | 0.00902 | 0.00915 | 0.00921 | 0.00918 | 0.00906 | 0.00889 | 0.00875 | 0.00869 | 0.00873 | 0.00883 | 0.00896 | 0.00907 | 0.00917 | 0.00923 | 0.00923 | 0.00913 | 0.00895 | 0.00874 | 0.00858 | 0.00848 | 0.00843 | 0.00839 | 0.00835 | 0.00832 | 0.00831 | 0.00833 | 0.00837 | 0.00844 | 0.00858 | 0.00877 | 0.00901 | 0.00924 | 0.00942 | 0.00951 | 0.0095 | 0.00939 | 0.00917 | 0.00889 | 0.00861 | 0.00841 | 0.00833 | 0.00838 | 0.00853 | 0.00871 | 0.00888 | 0.00901 | 0.0091 | 0.00917 | 0.00925 | 0.00934 | 0.00947 | 0.0096 | 0.00972 | 0.00981 | 0.00984 | 0.00979 | 0.00967 | 0.0095 | 0.00934 | 0.00924 | 0.00922 | 0.00929 | 0.00939 | 0.00948 | 0.00953 | 0.0095 | 0.00941 | 0.00925 | 0.00905 | 0.00884 | 0.00867 | 0.00859 | 0.00863 | 0.0088 | 0.00906 | 0.00935 | 0.00958 | 0.00972 | 0.00974 | 0.00966 | 0.00953 | 0.0094 | 0.00931 | 0.00932 | 0.00942 | 0.00957 | 0.00972 | 0.00979 | 0.00975 | 0.00962 | 0.00941 | 0.0092 | 0.00903 | 0.00893 | 0.00892 | 0.009 | 0.00916 | 0.00941 | 0.0097 | 0.00999 | 0.01022 | 0.01035 | 0.01035 | 0.01023 | 0.01002 | 0.00975 | 0.0095 | 0.00931 | 0.00924 | 0.00928 | 0.0094 | 0.00954 | 0.00966 | 0.00977 | 0.00987 | 0.00997 | 0.01005 | 0.0101 | 0.01011 | 0.01007 | 0.01 | 0.0099 | 0.00981 | 0.0098 | 0.00989 | 0.01007 | 0.01031 | 0.01053 | 0.01067 | 0.0107 | 0.01062 | 0.01043 | 0.0102 | 0.00996 | 0.0098 | 0.00975 | 0.00979 | 0.0099 | 0.01003 | 0.01014 | 0.01022 | 0.01028 | 0.01031 | 0.01033 | 0.01034 | 0.01034 | 0.01034 | 0.01034 | 0.01033 | 0.01033 | 0.01031 | 0.0103 | 0.0103 | 0.01031 | 0.01033 | 0.01036 | 0.01039 | 0.01041 | 0.01043 | 0.01044 | 0.01043 | 0.01042 | 0.0104 | 0.01037 | 0.01035 | 0.01033 | 0.01031 | 0.0103 | 0.01028 | 0.01026 | 0.01024 | 0.01021 | 0.01017 | 0.01013 | 0.01009 | 0.01004 | 0.00998 | 0.00992 | 0.00989 | 0.00992 | 0.01003 | 0.01023 | 0.01046 | 0.01066 | 0.01078 | 0.01079 | 0.01068 | 0.01049 | 0.01026 | 0.01004 | 0.00988 | 0.00982 | 0.00984 | 0.0099 | 0.00997 | 0.01 | 0.00998 | 0.00991 | 0.0098 | 0.00966 | 0.00953 | 0.00941 | 0.00937 | 0.0094 | 0.00952 | 0.00967 | 0.00982 | 0.00994 | 0.00999 | 0.00996 | 0.00985 | 0.00966 | 0.00944 | 0.00922 | 0.00905 | 0.00897 | 0.00896 | 0.00897 | 0.00898 | 0.00897 | 0.00894 | 0.0089 | 0.00889 | 0.0089 | 0.00893 | 0.00896 | 0.009 | 0.00907 | 0.00922 | 0.00948 | 0.00987 | 0.01034 | 0.01083 | 0.01125 | 0.01151 | 0.01154 | 0.01134 | 0.01092 | 0.01037 | 0.00983 | 0.0094 | 0.00916 | 0.0091 | 0.00916 | 0.00929 | 0.00941 | 0.0095 | 0.00952 | 0.00949 | 0.00944 | 0.0094 | 0.0094 | 0.00944 | 0.00949 | 0.00956 | 0.00963 | 0.00973 | 0.00985 | 0.00996 | 0.01004 | 0.01006 | 0.01003 | 0.00996 | 0.00986 | 0.00972 | 0.00957 | 0.00942 | 0.00931 | 0.00925 | 0.00924 | 0.00923 | 0.00921 | 0.00916 | 0.00909 | 0.00902 | 0.00897 | 0.00895 | 0.00897 | 0.00906 | 0.00921 | 0.00941 | 0.00962 | 0.0098 | 0.0099 | 0.00991 | 0.00983 | 0.00969 | 0.00954 | 0.00943 | 0.00941 | 0.00949 | 0.00965 | 0.00986 | 0.01008 | 0.01026 | 0.01037 | 0.0104 | 0.01036 | 0.01029 | 0.01023 | 0.0102 | 0.01021 | 0.01025 | 0.01031 | 0.0104 | 0.01048 | 0.01055 | 0.01057 | 0.01056 | 0.01053 | 0.01051 | 0.01051 | 0.01053 | 0.01056 | 0.01058 | 0.0106 | 0.01062 | 0.01064 | 0.01065 | 0.01066 | 0.01066 | 0.01066 | 0.01066 | 0.01067 | 0.01071 | 0.01078 | 0.01086 | 0.01095 | 0.01101 | 0.01103 | 0.01101 | 0.01096 | 0.01087 | 0.01077 | 0.01067 | 0.01063 | 0.01066 | 0.01075 | 0.01088 | 0.01099 | 0.01107 | 0.01109 | 0.01105 | 0.01098 | 0.0109 | 0.01084 | 0.01085 | 0.01095 | 0.01112 | 0.01129 | 0.01143 | 0.01149 | 0.01148 | 0.01139 | 0.01127 | 0.01113 | 0.01101 | 0.01094 | 0.01097 | 0.01107 | 0.01121 | 0.01135 | 0.01147 | 0.01154 | 0.01159 | 0.0116 | 0.01159 | 0.01157 | 0.01155 | 0.01153 | 0.01151 | 0.01151 | 0.0115 | 0.01148 | 0.01148 | 0.01149 | 0.01153 | 0.01156 | 0.01159 | 0.0116 | 0.01159 | 0.01157 | 0.01154 | 0.0115 | 0.01148 | 0.01149 | 0.01154 | 0.01162 | 0.0117 | 0.01177 | 0.01182 | 0.01186 | 0.01188 | 0.0119 | 0.01191 | 0.01191 | 0.01192 | 0.01192 | 0.01193 | 0.01194 | 0.01196 | 0.01196 | 0.01195 | 0.01191 | 0.01186 | 0.01181 | 0.01179 | 0.0118 | 0.01188 | 0.01201 | 0.01221 | 0.01246 | 0.01272 | 0.01296 | 0.01315 | 0.01329 | 0.01339 | 0.01347 | 0.01355 | 0.01362 | 0.01369 | 0.01375 | 0.01378 | 0.01378 | 0.01375 | 0.0137 | 0.01365 | 0.01359 | 0.01353 | 0.01345 | 0.01335 | 0.01322 | 0.01309 | 0.01299 | 0.01294 | 0.01298 | 0.0131 | 0.01328 | 0.01349 | 0.01368 | 0.01381 | 0.01385 | 0.01378 | 0.01364 | 0.01345 | 0.01327 | 0.01314 | 0.01306 | 0.01307 | 0.01313 | 0.01323 | 0.01336 | 0.01349 | 0.0136 | 0.01369 | 0.01375 | 0.01375 | 0.01371 | 0.01363 | 0.01353 | 0.01345 | 0.01339 | 0.01337 | 0.01336 | 0.01337 | 0.01338 | 0.01336 | 0.01333 | 0.01327 | 0.01318 | 0.01308 | 0.01298 | 0.0129 | 0.01283 | 0.01279 | 0.01277 | 0.01276 | 0.01275 | 0.01273 | 0.01268 | 0.0126 | 0.0125 | 0.01239 | 0.01227 | 0.01218 | 0.01212 | 0.01209 | 0.01211 | 0.01216 | 0.01223 | 0.01229 | 0.01233 | 0.01234 | 0.01234 | 0.01233 | 0.01231 | 0.01231 | 0.0123 | 0.0123 | 0.01231 | 0.01231 | 0.01232 | 0.01232 | 0.01231 | 0.01229 | 0.01226 | 0.01223 | 0.01221 | 0.01221 | 0.01223 | 0.01224 | 0.01223 | 0.01218 | 0.01209 | 0.01198 | 0.01187 | 0.01177 | 0.0117 | 0.01166 | 0.01168 | 0.01176 | 0.01188 | 0.01201 | 0.01211 | 0.01217 | 0.01221 | 0.01222 | 0.01221 | 0.01219 | 0.01217 | 0.01216 | 0.01215 | 0.01216 | 0.01217 | 0.01219 | 0.01221 | 0.01222 | 0.01224 | 0.01226 | 0.01227 | 0.01229 | 0.01229 | 0.01229 | 0.01228 | 0.01226 | 0.01223 | 0.01221 | 0.01219 | 0.01217 | 0.01216 | 0.01215 | 0.01215 | 0.01217 | 0.0122 | 0.01222 | 0.01225 | 0.01227 | 0.0123 | 0.01232 | 0.01235 | 0.01236 | 0.01237 | 0.01238 | 0.01239 | 0.0124 | 0.01242 | 0.01243 | 0.01244 | 0.01244 | 0.01244 | 0.01244 | 0.01243 | 0.01241 | 0.01239 | 0.01237 | 0.01237 | 0.01237 | 0.01239 | 0.01241 | 0.01243 | 0.01246 | 0.01248 | 0.0125 | 0.01249 | 0.01248 | 0.01246 | 0.01244 | 0.01244 | 0.01245 | 0.01247 | 0.01249 | 0.01251 | 0.01253 | 0.01256 | 0.01258 | 0.01259 | 0.0126 | 0.0126 | 0.01261 | 0.01262 | 0.01264 | 0.01266 | 0.01269 | 0.01272 | 0.01275 | 0.01278 | 0.01282 | 0.01284 | 0.01287 | 0.01291 | 0.01294 | 0.01297 | 0.01301 | 0.01305 | 0.0131 | 0.01315 | 0.01321 | 0.01328 | 0.01335 | 0.01344 | 0.01353 | 0.01363 | 0.01373 | 0.01383 | 0.01392 | 0.014 | 0.01406 | 0.0141 | 0.01412 | 0.01413 | 0.01414 | 0.01414 | 0.01415 | 0.01416 | 0.01417 | 0.01418 | 0.01419 | 0.01421 | 0.01424 | 0.01426 | 0.01427 | 0.01426 | 0.01423 | 0.01419 | 0.01414 | 0.01407 | 0.01399 | 0.01393 | 0.01393 | 0.01397 | 0.01406 | 0.01414 | 0.01419 | 0.0142 | 0.01418 | 0.01413 | 0.01406 | 0.01397 | 0.01389 | 0.01384 | 0.01385 | 0.01391 | 0.014 | 0.01408 | 0.01415 | 0.0142 | 0.01424 | 0.01427 | 0.01429 | 0.0143 | 0.01429 | 0.01428 | 0.01426 | 0.01423 | 0.01421 | 0.01418 | 0.01416 | 0.01413 | 0.0141 | 0.01407 | 0.01405 | 0.01402 | 0.01398 | 0.01394 | 0.01389 | 0.01383 | 0.01378 | 0.01373 | 0.01367 | 0.01361 | 0.01354 | 0.01347 | 0.0134 | 0.01335 | 0.01331 | 0.01329 | 0.01327 | 0.01326 | 0.01326 | 0.01326 | 0.01326 | 0.01325 | 0.01323 | 0.01321 | 0.01318 | 0.01316 | 0.01314 | 0.01312 | 0.0131 | 0.01308 | 0.01307 | 0.01306 | 0.01305 | 0.01305 | 0.01305 | 0.01304 | 0.01303 | 0.01302 | 0.01302 | 0.01301 | 0.01301 | 0.01301 | 0.01301 | 0.01301 | 0.01299 | 0.01297 | 0.01294 | 0.01292 | 0.0129 | 0.0129 | 0.01291 | 0.01292 | 0.01294 | 0.01296 | 0.01299 | 0.013 | 0.013 | 0.01299 | 0.01297 | 0.01295 | 0.01293 | 0.0129 | 0.01286 | 0.01281 | 0.01277 | 0.01275 | 0.01274 | 0.01275 | 0.01278 | 0.01281 | 0.01285 | 0.01288 | 0.01292 | 0.01294 | 0.01294 | 0.01294 | 0.01295 | 0.01296 | 0.01297 | 0.01298 | 0.01298 | 0.01299 | 0.01299 | 0.013 | 0.013 | 0.01301 | 0.01302 | 0.01302 | 0.01303 | 0.01303 | 0.01303 | 0.01303 | 0.01304 | 0.01304 | 0.01304 | 0.01304 | 0.01305 | 0.01305 | 0.01305 | 0.01306 | 0.01306 | 0.01307 | 0.01308 | 0.01309 | 0.01311 | 0.01313 | 0.01315 | 0.01316 | 0.01317 | 0.01318 | 0.01318 | 0.01318 | 0.01319 | 0.01319 | 0.01321 | 0.01322 | 0.01324 | 0.01325 | 0.01326 | 0.01328 | 0.0133 | 0.01332 | 0.01334 | 0.01335 | 0.01337 | 0.01339 | 0.01341 | 0.01343 | 0.01345 | 0.01347 | 0.01349 | 0.01351 | 0.01353 | 0.01354 | 0.01355 | 0.01356 | 0.01357 | 0.01359 | 0.01362 | 0.01366 | 0.01371 | 0.01376 | 0.01382 | 0.01388 | 0.01393 | 0.01398 | 0.01403 | 0.01408 | 0.01413 | 0.01418 | 0.01423 | 0.01428 | 0.01433 | 0.0144 | 0.01447 | 0.01454 | 0.01462 | 0.01469 | 0.01478 | 0.01487 | 0.01495 | 0.01504 | 0.01513 | 0.01522 | 0.0153 | 0.01539 | 0.01548 | 0.01556 | 0.01563 | 0.01569 | 0.01574 | 0.01577 | 0.01579 | 0.0158 | 0.0158 | 0.01581 | 0.01581 | 0.01582 | 0.01584 | 0.01589 | 0.01597 | 0.0161 | 0.01627 | 0.01646 | 0.01667 | 0.01688 | 0.0171 | 0.0173 | 0.01749 | 0.01765 | 0.01781 | 0.01797 | 0.01815 | 0.01834 | 0.01853 | 0.01873 | 0.01892 | 0.01911 | 0.0193 | 0.01948 | 0.01964 | 0.01979 | 0.01991 | 0.02003 | 0.02011 | 0.02017 | 0.02019 | 0.02018 | 0.02013 | 0.02004 | 0.01992 | 0.01981 | 0.01976 | 0.01982 | 0.01999 | 0.02023 | 0.02048 | 0.02069 | 0.02083 | 0.02086 | 0.02075 | 0.02053 | 0.02023 | 0.01993 | 0.01972 | 0.01965 | 0.01971 | 0.01987 | 0.02006 | 0.02025 | 0.0204 | 0.0205 | 0.02054 | 0.02052 | 0.02047 | 0.02041 | 0.02035 | 0.02032 | 0.0203 | 0.02029 | 0.02027 | 0.02023 | 0.02019 | 0.02014 | 0.02009 | 0.02005 | 0.02 | 0.01993 | 0.01985 | 0.01975 | 0.01964 | 0.0195 | 0.01937 | 0.01925 | 0.01915 | 0.01906 | 0.01898 | 0.01886 | 0.01872 | 0.01854 | 0.01834 | 0.0181 | 0.01784 | 0.01757 | 0.0173 | 0.01707 | 0.01691 | 0.01685 | 0.01688 | 0.01698 | 0.01708 | 0.01715 | 0.01717 | 0.01713 | 0.01701 | 0.01683 | 0.01659 | 0.01634 | 0.01613 | 0.016 | 0.01595 | 0.01593 | 0.01594 | 0.01594 | 0.01594 | 0.01592 | 0.01589 | 0.01585 | 0.01579 | 0.01574 | 0.01569 | 0.01563 | 0.01558 | 0.01552 | 0.01546 | 0.0154 | 0.01533 | 0.01526 | 0.01519 | 0.01513 | 0.01508 | 0.01503 | 0.01497 | 0.01491 | 0.01484 | 0.01477 | 0.0147 | 0.01464 | 0.01459 | 0.01454 | 0.0145 | 0.01447 | 0.01443 | 0.01439 | 0.01434 | 0.01429 | 0.01425 | 0.01421 | 0.01417 | 0.01414 | 0.01411 | 0.01407 | 0.01404 | 0.01401 | 0.01397 | 0.01394 | 0.01392 | 0.0139 | 0.01389 | 0.0139 | 0.01391 | 0.01393 | 0.01394 | 0.01395 | 0.01393 | 0.01391 | 0.01389 | 0.01387 | 0.01385 | 0.01384 | 0.01384 | 0.01385 | 0.01386 | 0.01388 | 0.01388 | 0.01388 | 0.01386 | 0.01385 | 0.01383 | 0.01382 | 0.01382 | 0.01382 | 0.01382 | 0.01381 | 0.01381 | 0.0138 | 0.0138 | 0.01381 | 0.01381 | 0.01382 | 0.01384 | 0.01386 | 0.01388 | 0.01389 | 0.01389 | 0.01389 | 0.01387 | 0.01386 | 0.01385 | 0.01383 | 0.01382 | 0.01382 | 0.01382 | 0.01384 | 0.01385 | 0.01386 | 0.01387 | 0.01388 | 0.01389 | 0.0139 | 0.0139 | 0.01389 | 0.01387 | 0.01386 | 0.01385 | 0.01384 | 0.01385 | 0.01385 | 0.01386 | 0.01388 | 0.0139 | 0.01392 | 0.01394 | 0.01395 | 0.01395 | 0.01396 | 0.01397 | 0.01399 | 0.014 | 0.01401 | 0.01402 | 0.01403 | 0.01404 | 0.01404 | 0.01403 | 0.01402 | 0.01402 | 0.01401 | 0.01401 | 0.01401 | 0.01402 | 0.01404 | 0.01406 | 0.01408 | 0.01409 | 0.0141 | 0.0141 | 0.01412 | 0.01413 | 0.01415 | 0.01416 | 0.01417 | 0.01418 | 0.0142 | 0.01422 | 0.01424 | 0.01425 | 0.01426 | 0.01428 | 0.01431 | 0.01434 | 0.01436 | 0.0144 | 0.01443 | 0.01447 | 0.0145 | 0.01454 | 0.01457 | 0.01461 | 0.01466 | 0.01471 | 0.01475 | 0.01481 | 0.01486 | 0.01492 | 0.01498 | 0.01502 | 0.01506 | 0.01509 | 0.01511 | 0.01513 | 0.01514 | 0.01515 | 0.01516 | 0.01516 | 0.01516 | 0.01515 | 0.01515 | 0.01517 | 0.0152 | 0.01523 | 0.01527 | 0.01529 | 0.0153 | 0.01528 | 0.01525 | 0.01519 | 0.01513 | 0.01507 | 0.01504 | 0.01504 | 0.01506 | 0.01508 | 0.0151 | 0.01514 | 0.01519 | 0.01525 | 0.0153 | 0.01532 | 0.01533 | 0.01531 | 0.01528 | 0.01523 | 0.01516 | 0.01509 | 0.01503 | 0.015 | 0.01501 | 0.01504 | 0.01508 | 0.01512 | 0.01515 | 0.01516 | 0.01517 | 0.01516 | 0.01516 | 0.01515 | 0.01513 | 0.01512 | 0.0151 | 0.01508 | 0.01507 | 0.01505 | 0.01503 | 0.01501 | 0.01499 | 0.01496 | 0.01493 | 0.01489 | 0.01485 | 0.0148 | 0.01475 | 0.01471 | 0.01466 | 0.01462 | 0.01458 | 0.01455 | 0.01453 | 0.01452 | 0.01452 | 0.01452 | 0.01452 | 0.01452 | 0.01451 | 0.0145 | 0.01447 | 0.01445 | 0.01442 | 0.01441 | 0.01442 | 0.01443 | 0.01445 | 0.01447 | 0.01449 | 0.0145 | 0.01451 | 0.0145 | 0.01449 | 0.01448 | 0.01447 | 0.01448 | 0.01448 | 0.0145 | 0.01451 | 0.01452 | 0.01453 | 0.01452 | 0.01451 | 0.01449 | 0.01446 | 0.01444 | 0.01443 | 0.01442 | 0.01441 | 0.01441 | 0.01442 | 0.01442 | 0.01443 | 0.01444 | 0.01445 | 0.01447 | 0.01449 | 0.01451 | 0.01454 | 0.01456 | 0.01457 | 0.01457 | 0.01456 | 0.01455 | 0.01454 | 0.01454 | 0.01454 | 0.01456 | 0.01457 | 0.01459 | 0.01462 | 0.01464 | 0.01467 | 0.01469 | 0.0147 | 0.0147 | 0.01468 | 0.01467 | 0.01465 | 0.01465 | 0.01465 | 0.01466 | 0.01468 | 0.0147 | 0.01471 | 0.01472 | 0.0147 | 0.01467 | 0.01464 | 0.01461 | 0.01459 | 0.01459 | 0.0146 | 0.01463 | 0.01466 | 0.01468 | 0.0147 | 0.01472 | 0.01473 | 0.01474 | 0.01473 | 0.01472 | 0.0147 | 0.01467 | 0.01465 | 0.01463 | 0.01462 | 0.01461 | 0.01461 | 0.01462 | 0.01464 | 0.01467 | 0.01469 | 0.0147 | 0.01469 | 0.01468 | 0.01467 | 0.01466 | 0.01465 | 0.01465 | 0.01465 | 0.01466 | 0.01468 | 0.0147 | 0.01473 | 0.01474 | 0.01475 | 0.01474 | 0.01472 | 0.01471 | 0.0147 | 0.0147 | 0.0147 | 0.01471 | 0.01473 | 0.01475 | 0.01476 | 0.01477 | 0.01477 | 0.01476 | 0.01475 | 0.01475 | 0.01476 | 0.01477 | 0.01477 | 0.01476 | 0.01476 | 0.01475 | 0.01474 | 0.01473 | 0.01472 | 0.01472 | 0.01474 | 0.01477 | 0.0148 | 0.01481 | 0.01481 | 0.0148 | 0.01478 | 0.01477 | 0.01475 | 0.01475 | 0.01475 | 0.01477 | 0.01479 | 0.01481 | 0.01483 | 0.01485 | 0.01487 | 0.01487 | 0.01487 | 0.01487 | 0.01488 | 0.01489 | 0.0149 | 0.0149 | 0.0149 | 0.0149 | 0.01489 | 0.01487 | 0.01484 | 0.01481 | 0.0148 | 0.01481 | 0.01484 | 0.01487 | 0.0149 | 0.01492 | 0.01495 | 0.01498 | 0.01497 | 0.01494 | 0.01488 | 0.0148 | 0.01472 | 0.01466 | 0.01463 | 0.01464 | 0.01467 | 0.01473 | 0.01481 | 0.01488 | 0.01491 | 0.01492 | 0.01491 | 0.01488 | 0.01487 | 0.01488 | 0.01492 | 0.015 | 0.01509 | 0.01516 | 0.01519 | 0.01516 | 0.01509 | 0.01501 | 0.01496 | 0.01494 | 0.01497 | 0.01506 | 0.01519 | 0.01537 | 0.01554 | 0.01567 | 0.01572 | 0.01571 | 0.01567 | 0.01564 | 0.01561 | 0.01561 | 0.01563 | 0.01569 | 0.01579 | 0.0159 | 0.01599 | 0.01599 | 0.0159 | 0.01574 | 0.01556 | 0.0154 | 0.0153 | 0.01526 | 0.01531 | 0.01543 | 0.01561 | 0.01582 | 0.01603 | 0.01618 | 0.01627 | 0.0163 | 0.01628 | 0.01626 | 0.01625 | 0.01625 | 0.01628 | 0.01632 | 0.01637 | 0.01645 | 0.01658 | 0.01677 | 0.0171 | 0.01757 | 0.01789 | 0.01755 | 0.01618 | 0.01394 | 0.01115 | 0.00815 | 0.00548 | 0.00376 | 0.00331 | 0.00419 | 0.00627 | 0.00918 | 0.01221 | 0.01465 | 0.01618 | 0.01689 | 0.01688 | 0.01637 | 0.01576 | 0.01538 | 0.01521 | 0.01516 | 0.01517 | 0.0152 | 0.01524 | 0.01527 | 0.01525 | 0.01516 | 0.01503 | 0.01491 | 0.01481 | 0.01475 | 0.01472 | 0.01474 | 0.01478 | 0.01483 | 0.01487 | 0.01487 | 0.01487 | 0.01487 | 0.01488 | 0.01489 | 0.01486 | 0.01479 | 0.01471 | 0.01464 | 0.01458 | 0.01449 | 0.01433 | 0.01407 | 0.01376 | 0.01346 | 0.01319 | 0.01297 | 0.01284 | 0.01282 | 0.01294 | 0.01319 | 0.01351 | 0.01381 | 0.01403 | 0.01414 | 0.01416 | 0.01409 | 0.01398 | 0.01383 | 0.0137 | 0.01359 | 0.01351 | 0.01343 | 0.01334 | 0.01323 | 0.01318 | 0.01326 | 0.0135 | 0.01381 | 0.01411 | 0.01434 | 0.01447 | 0.01453 | 0.01448 | 0.01432 | 0.01405 | 0.01373 | 0.01344 | 0.01326 | 0.01319 | 0.01315 | 0.01309 | 0.01301 | 0.01292 | 0.01283 | 0.01276 | 0.0127 | 0.01264 | 0.01259 | 0.01253 | 0.01247 | 0.01242 | 0.01239 | 0.01238 | 0.01238 | 0.01238 | 0.01238 | 0.01239 | 0.01241 | 0.01243 | 0.01243 | 0.01241 | 0.01235 | 0.01225 | 0.01214 | 0.01202 | 0.01191 | 0.01183 | 0.01178 | 0.01176 | 0.01179 | 0.01184 | 0.01188 | 0.01189 | 0.01186 | 0.0118 | 0.01171 | 0.01163 | 0.01153 | 0.01144 | 0.01136 | 0.01131 | 0.01131 | 0.01134 | 0.01137 | 0.01139 | 0.01138 | 0.01136 | 0.01133 | 0.0113 | 0.01124 | 0.01118 | 0.01112 | 0.01107 | 0.01104 | 0.01102 | 0.01099 | 0.01094 | 0.01088 | 0.01084 | 0.01082 | 0.01081 | 0.01081 | 0.0108 | 0.01076 | 0.01071 | 0.01065 | 0.01058 | 0.01052 | 0.01047 | 0.01042 | 0.01039 | 0.01038 | 0.01039 | 0.01041 | 0.01043 | 0.01043 | 0.01044 | 0.01045 | 0.01045 | 0.01043 | 0.01039 | 0.01031 | 0.01022 | 0.01013 | 0.01005 | 0.00998 | 0.00993 | 0.00989 | 0.00988 | 0.00989 | 0.00992 | 0.00994 | 0.00992 | 0.00988 | 0.00981 | 0.00974 | 0.00967 | 0.00961 | 0.00955 | 0.0095 | 0.00946 | 0.00945 | 0.00944 | 0.00942 | 0.00938 | 0.00933 | 0.00928 | 0.00926 | 0.00924 | 0.00922 | 0.0092 | 0.00917 | 0.00912 | 0.00904 | 0.00893 | 0.00883 | 0.00875 | 0.00872 | 0.00874 | 0.00878 | 0.00885 | 0.00891 | 0.00896 | 0.00895 | 0.00889 | 0.00875 | 0.00858 | 0.00841 | 0.00825 | 0.00812 | 0.00804 | 0.00802 | 0.00806 | 0.00813 | 0.00822 | 0.0083 | 0.00834 | 0.00836 | 0.00834 | 0.00829 | 0.00822 | 0.00815 | 0.00811 | 0.00811 | 0.00815 | 0.00819 | 0.00823 | 0.00824 | 0.00822 | 0.00818 | 0.00813 | 0.00808 | 0.00805 | 0.00802 | 0.008 | 0.00797 | 0.00792 | 0.00787 | 0.00782 | 0.00778 | 0.00774 | 0.00769 | 0.00764 | 0.00758 | 0.0075 | 0.00743 | 0.00737 | 0.00732 | 0.00729 | 0.00727 | 0.00726 | 0.00727 | 0.0073 | 0.00732 | 0.00732 | 0.0073 | 0.00727 | 0.00725 | 0.00726 | 0.00729 | 0.00732 | 0.00735 | 0.00736 | 0.00733 | 0.00726 | 0.00717 | 0.00707 | 0.00697 | 0.00689 | 0.00681 | 0.00677 | 0.00678 | 0.00685 | 0.00692 | 0.00693 | 0.00685 | 0.00668 | 0.00646 | 0.00627 | 0.00611 | 0.00601 | 0.00598 | 0.006 | 0.00607 | 0.00616 | 0.00621 | 0.0062 | 0.00609 | 0.0059 | 0.00567 | 0.00544 | 0.00527 | 0.00521 | 0.00525 | 0.00538 | 0.00554 | 0.00569 | 0.00579 | 0.00583 | 0.00581 | 0.00572 | 0.00558 | 0.0054 | 0.0052 | 0.00502 | 0.00486 | 0.00473 | 0.00461 | 0.00453 | 0.00449 | 0.00452 | 0.00463 | 0.0048 | 0.00499 | 0.00516 | 0.00528 | 0.00534 | 0.00534 | 0.00528 | 0.00517 | 0.00502 | 0.00487 | 0.00475 | 0.00468 | 0.00467 | 0.00469 | 0.00475 | 0.00483 | 0.00488 | 0.00491 | 0.0049 | 0.00487 | 0.00481 | 0.00475 | 0.00465 | 0.00451 | 0.00434 | 0.00414 | 0.00394 | 0.00373 | 0.00355 | 0.00342 | 0.00334 | 0.00328 | 0.00318 | 0.00303 | 0.00282 | 0.00258 | 0.00235 | 0.00218 | 0.00212 | 0.00217 | 0.00234 | 0.00261 | 0.00291 | 0.00318 | 0.00336 | 0.00347 | 0.00353 | 0.00357 | 0.00362 | 0.0037 | 0.00382 | 0.00394 | 0.00405 | 0.0041 | 0.00409 | 0.004 | 0.00385 | 0.00361 | 0.00361 | 0.00361 | 0.00361 | 0.00361 | 0.00361 | 0.00361
LB2-1 | 0.00017 | 0.00017 | 0.017% | 0.00017 | 0.00017 | 0.00017 | 0.00017 | 0.00019 | 0.0002 | 0.00019 | 0.00018 | 0.00016 | 0.00014 | 0.00013 | 0.00012 | 0.00012 | 0.00012 | 0.00014 | 0.00016 | 0.00018 | 0.0002 | 0.00022 | 0.00024 | 0.00025 | 0.00025 | 0.00024 | 0.00022 | 0.00019 | 0.00015 | 0.00012 | 0.0001 | 8e-05 | 8e-05 | 8e-05 | 0.0001 | 0.00011 | 0.00012 | 0.00013 | 0.00013 | 0.00013 | 0.00012 | 0.00011 | 0.00011 | 0.00012 | 0.00012 | 0.00013 | 0.00013 | 0.00012 | 0.0001 | 8e-05 | 7e-05 | 6e-05 | 5e-05 | 6e-05 | 8e-05 | 0.0001 | 0.00013 | 0.00017 | 0.0002 | 0.00022 | 0.00023 | 0.00023 | 0.00023 | 0.00023 | 0.00022 | 0.00019 | 0.00016 | 0.00013 | 9e-05 | 6e-05 | 4e-05 | 3e-05 | 3e-05 | 4e-05 | 5e-05 | 7e-05 | 9e-05 | 0.0001 | 0.00011 | 0.00012 | 0.00013 | 0.00014 | 0.00016 | 0.00017 | 0.00019 | 0.00021 | 0.00022 | 0.00022 | 0.00022 | 0.00021 | 0.00019 | 0.00017 | 0.00015 | 0.00014 | 0.00015 | 0.00016 | 0.00018 | 0.00019 | 0.0002 | 0.0002 | 0.00018 | 0.00016 | 0.00014 | 0.00014 | 0.00015 | 0.00019 | 0.00023 | 0.00028 | 0.00033 | 0.00036 | 0.00038 | 0.00038 | 0.00037 | 0.00036 | 0.00034 | 0.00033 | 0.00032 | 0.00032 | 0.00032 | 0.00031 | 0.00031 | 0.00031 | 0.0003 | 0.0003 | 0.0003 | 0.00029 | 0.00028 | 0.00027 | 0.00026 | 0.00026 | 0.00027 | 0.00029 | 0.00032 | 0.00035 | 0.00039 | 0.00042 | 0.00043 | 0.00043 | 0.00041 | 0.00038 | 0.00036 | 0.00034 | 0.00032 | 0.00032 | 0.00032 | 0.00033 | 0.00034 | 0.00037 | 0.0004 | 0.00042 | 0.00045 | 0.00047 | 0.00049 | 0.00049 | 0.00049 | 0.00047 | 0.00044 | 0.00042 | 0.0004 | 0.00039 | 0.00039 | 0.0004 | 0.00043 | 0.00046 | 0.0005 | 0.00052 | 0.00054 | 0.00054 | 0.00052 | 0.00049 | 0.00045 | 0.00042 | 0.00039 | 0.00036 | 0.00035 | 0.00036 | 0.00036 | 0.00037 | 0.00038 | 0.00039 | 0.0004 | 0.00041 | 0.00043 | 0.00045 | 0.00047 | 0.0005 | 0.00051 | 0.00052 | 0.00051 | 0.0005 | 0.00049 | 0.00047 | 0.00045 | 0.00044 | 0.00045 | 0.00046 | 0.0005 | 0.00055 | 0.00061 | 0.00069 | 0.00079 | 0.00088 | 0.00096 | 0.001 | 0.001 | 0.00097 | 0.00089 | 0.0008 | 0.0007 | 0.00061 | 0.00054 | 0.00051 | 0.00051 | 0.00053 | 0.00056 | 0.00058 | 0.00059 | 0.0006 | 0.0006 | 0.0006 | 0.00063 | 0.00067 | 0.00074 | 0.00082 | 0.00091 | 0.00098 | 0.00102 | 0.00103 | 0.001 | 0.00094 | 0.00087 | 0.0008 | 0.00074 | 0.0007 | 0.00067 | 0.00066 | 0.00065 | 0.00065 | 0.00065 | 0.00065 | 0.00064 | 0.00063 | 0.00064 | 0.00066 | 0.00071 | 0.00077 | 0.00084 | 0.0009 | 0.00095 | 0.00099 | 0.00101 | 0.00101 | 0.00099 | 0.00097 | 0.00094 | 0.00092 | 0.0009 | 0.00089 | 0.00086 | 0.00081 | 0.00075 | 0.0007 | 0.00065 | 0.00064 | 0.00065 | 0.00068 | 0.00073 | 0.00077 | 0.00081 | 0.00084 | 0.00089 | 0.00096 | 0.00104 | 0.00113 | 0.00121 | 0.00127 | 0.00129 | 0.00126 | 0.00118 | 0.00108 | 0.00095 | 0.00083 | 0.00073 | 0.00066 | 0.00062 | 0.00059 | 0.00057 | 0.00054 | 0.00051 | 0.00049 | 0.00047 | 0.00046 | 0.00046 | 0.00046 | 0.00047 | 0.00049 | 0.0005 | 0.00051 | 0.00052 | 0.00053 | 0.00054 | 0.00056 | 0.00058 | 0.00061 | 0.00064 | 0.00066 | 0.00068 | 0.00069 | 0.00068 | 0.00066 | 0.00063 | 0.0006 | 0.00057 | 0.00055 | 0.00055 | 0.00056 | 0.00059 | 0.00062 | 0.00064 | 0.00067 | 0.00068 | 0.00069 | 0.0007 | 0.0007 | 0.0007 | 0.00069 | 0.00069 | 0.00069 | 0.0007 | 0.0007 | 0.0007 | 0.00069 | 0.00068 | 0.00067 | 0.00066 | 0.00065 | 0.00064 | 0.00063 | 0.00063 | 0.00064 | 0.00067 | 0.00072 | 0.0008 | 0.00092 | 0.00105 | 0.0012 | 0.00133 | 0.00143 | 0.00148 | 0.00148 | 0.00143 | 0.00136 | 0.00127 | 0.00119 | 0.00113 | 0.00109 | 0.00106 | 0.00102 | 0.00099 | 0.00094 | 0.00089 | 0.00084 | 0.00082 | 0.00082 | 0.00084 | 0.00089 | 0.00095 | 0.00101 | 0.00107 | 0.00112 | 0.00116 | 0.00119 | 0.00121 | 0.00122 | 0.00122 | 0.0012 | 0.00117 | 0.00113 | 0.00109 | 0.00106 | 0.00103 | 0.00102 | 0.00102 | 0.00104 | 0.00107 | 0.0011 | 0.00112 | 0.00112 | 0.00111 | 0.00109 | 0.00105 | 0.00101 | 0.00096 | 0.0009 | 0.00084 | 0.00079 | 0.00075 | 0.00075 | 0.00079 | 0.00086 | 0.00096 | 0.00107 | 0.00118 | 0.00126 | 0.0013 | 0.00131 | 0.00127 | 0.00122 | 0.00117 | 0.00112 | 0.00108 | 0.00106 | 0.00104 | 0.00103 | 0.00102 | 0.00101 | 0.001 | 0.001 | 0.001 | 0.00102 | 0.00104 | 0.00107 | 0.00109 | 0.00111 | 0.00113 | 0.00115 | 0.00119 | 0.00122 | 0.00126 | 0.0013 | 0.00133 | 0.00136 | 0.00138 | 0.0014 | 0.0014 | 0.00138 | 0.00136 | 0.00133 | 0.00128 | 0.00122 | 0.00116 | 0.00111 | 0.00107 | 0.00106 | 0.00107 | 0.0011 | 0.00116 | 0.00124 | 0.00135 | 0.00145 | 0.00154 | 0.0016 | 0.00164 | 0.00164 | 0.00162 | 0.00158 | 0.00153 | 0.00148 | 0.00145 | 0.00145 | 0.00145 | 0.00145 | 0.00143 | 0.0014 | 0.00136 | 0.00132 | 0.00128 | 0.00124 | 0.00122 | 0.00121 | 0.00119 | 0.00118 | 0.00116 | 0.00113 | 0.00111 | 0.0011 | 0.00109 | 0.00109 | 0.00109 | 0.0011 | 0.0011 | 0.00112 | 0.00114 | 0.00117 | 0.0012 | 0.00123 | 0.00126 | 0.00128 | 0.00129 | 0.00128 | 0.00126 | 0.00122 | 0.00118 | 0.00114 | 0.00111 | 0.00108 | 0.00106 | 0.00104 | 0.00103 | 0.00102 | 0.00102 | 0.00103 | 0.00104 | 0.00106 | 0.00108 | 0.0011 | 0.00113 | 0.00116 | 0.00118 | 0.00121 | 0.00124 | 0.00127 | 0.00129 | 0.00132 | 0.00134 | 0.00136 | 0.00137 | 0.00137 | 0.00136 | 0.00135 | 0.00134 | 0.00132 | 0.0013 | 0.00127 | 0.00123 | 0.00119 | 0.00114 | 0.00109 | 0.00106 | 0.00104 | 0.00104 | 0.00104 | 0.00106 | 0.00108 | 0.00111 | 0.00112 | 0.00113 | 0.00113 | 0.00112 | 0.00112 | 0.00111 | 0.00112 | 0.00114 | 0.00115 | 0.00116 | 0.00117 | 0.00117 | 0.00116 | 0.00115 | 0.00113 | 0.00112 | 0.00112 | 0.00114 | 0.00116 | 0.00119 | 0.00123 | 0.00126 | 0.00127 | 0.00128 | 0.00128 | 0.00126 | 0.00124 | 0.00121 | 0.0012 | 0.00119 | 0.0012 | 0.00123 | 0.00125 | 0.00127 | 0.00127 | 0.00125 | 0.00121 | 0.00116 | 0.00111 | 0.00108 | 0.00106 | 0.00108 | 0.00111 | 0.00116 | 0.0012 | 0.00123 | 0.00124 | 0.00124 | 0.00122 | 0.0012 | 0.00118 | 0.00117 | 0.00117 | 0.00119 | 0.00121 | 0.00123 | 0.00126 | 0.00127 | 0.00128 | 0.00129 | 0.00128 | 0.00126 | 0.00122 | 0.00118 | 0.00114 | 0.00109 | 0.00105 | 0.00102 | 0.00101 | 0.00102 | 0.00106 | 0.00112 | 0.00118 | 0.00124 | 0.00127 | 0.00129 | 0.00128 | 0.00126 | 0.00123 | 0.00121 | 0.0012 | 0.0012 | 0.00121 | 0.00123 | 0.00124 | 0.00126 | 0.00127 | 0.00128 | 0.0013 | 0.00131 | 0.00132 | 0.00133 | 0.00132 | 0.0013 | 0.00126 | 0.00123 | 0.00119 | 0.00117 | 0.00117 | 0.00117 | 0.00119 | 0.00121 | 0.00122 | 0.00124 | 0.00124 | 0.00124 | 0.00124 | 0.00123 | 0.00123 | 0.00122 | 0.00122 | 0.00123 | 0.00123 | 0.00124 | 0.00126 | 0.00127 | 0.0013 | 0.00132 | 0.00133 | 0.00134 | 0.00135 | 0.00135 | 0.00137 | 0.00138 | 0.00138 | 0.00137 | 0.00136 | 0.00134 | 0.00133 | 0.00132 | 0.00131 | 0.00131 | 0.00132 | 0.00135 | 0.00137 | 0.00139 | 0.00141 | 0.00141 | 0.00141 | 0.00142 | 0.00142 | 0.00143 | 0.00144 | 0.00144 | 0.00144 | 0.00145 | 0.00146 | 0.00147 | 0.00149 | 0.00152 | 0.00154 | 0.00155 | 0.00156 | 0.00155 | 0.00152 | 0.00148 | 0.00144 | 0.0014 | 0.00137 | 0.00136 | 0.00137 | 0.0014 | 0.00144 | 0.00148 | 0.00153 | 0.00156 | 0.00159 | 0.0016 | 0.00161 | 0.00161 | 0.00162 | 0.00162 | 0.00163 | 0.00162 | 0.00162 | 0.00161 | 0.00161 | 0.0016 | 0.0016 | 0.00161 | 0.00162 | 0.00162 | 0.00162 | 0.00162 | 0.00161 | 0.0016 | 0.0016 | 0.00161 | 0.00162 | 0.00165 | 0.00167 | 0.00169 | 0.00171 | 0.00172 | 0.00172 | 0.00171 | 0.00171 | 0.00172 | 0.00173 | 0.00174 | 0.00175 | 0.00176 | 0.00178 | 0.00178 | 0.00179 | 0.00179 | 0.00178 | 0.00178 | 0.00178 | 0.00178 | 0.00178 | 0.00178 | 0.00178 | 0.00177 | 0.00176 | 0.00174 | 0.00173 | 0.00173 | 0.00173 | 0.00173 | 0.00173 | 0.00173 | 0.00173 | 0.00173 | 0.00173 | 0.00172 | 0.00171 | 0.00172 | 0.00173 | 0.00176 | 0.00179 | 0.00181 | 0.00184 | 0.00185 | 0.00185 | 0.00184 | 0.00182 | 0.0018 | 0.00178 | 0.00178 | 0.00178 | 0.0018 | 0.00182 | 0.00185 | 0.00187 | 0.0019 | 0.00192 | 0.00194 | 0.00195 | 0.00195 | 0.00194 | 0.00193 | 0.00191 | 0.00189 | 0.00188 | 0.00187 | 0.00188 | 0.00189 | 0.0019 | 0.00191 | 0.00191 | 0.00191 | 0.0019 | 0.00189 | 0.00188 | 0.00187 | 0.00187 | 0.00188 | 0.0019 | 0.00191 | 0.00193 | 0.00195 | 0.00196 | 0.00197 | 0.00197 | 0.00197 | 0.00196 | 0.00194 | 0.00192 | 0.0019 | 0.00189 | 0.00188 | 0.00188 | 0.0019 | 0.00191 | 0.00194 | 0.00196 | 0.00197 | 0.00198 | 0.00198 | 0.00197 | 0.00196 | 0.00196 | 0.00196 | 0.00196 | 0.00196 | 0.00197 | 0.00198 | 0.00199 | 0.00199 | 0.00198 | 0.00198 | 0.00198 | 0.00198 | 0.00198 | 0.00198 | 0.00198 | 0.00197 | 0.00197 | 0.00197 | 0.00197 | 0.00198 | 0.00199 | 0.00201 | 0.00203 | 0.00204 | 0.00203 | 0.00202 | 0.00201 | 0.002 | 0.00199 | 0.00199 | 0.00199 | 0.002 | 0.00202 | 0.00203 | 0.00204 | 0.00205 | 0.00204 | 0.00203 | 0.00202 | 0.00201 | 0.002 | 0.00199 | 0.00199 | 0.00199 | 0.00201 | 0.00203 | 0.00206 | 0.00208 | 0.00209 | 0.00209 | 0.00209 | 0.00208 | 0.00207 | 0.00207 | 0.00207 | 0.00208 | 0.00209 | 0.00211 | 0.00211 | 0.00212 | 0.00211 | 0.00209 | 0.00208 | 0.00208 | 0.00209 | 0.00211 | 0.00213 | 0.00215 | 0.00216 | 0.00217 | 0.00217 | 0.00217 | 0.00218 | 0.00218 | 0.00218 | 0.00218 | 0.00218 | 0.00219 | 0.00219 | 0.00218 | 0.00217 | 0.00216 | 0.00215 | 0.00214 | 0.00213 | 0.00212 | 0.00212 | 0.00212 | 0.00213 | 0.00213 | 0.00213 | 0.00213 | 0.00213 | 0.00213 | 0.00212 | 0.00211 | 0.0021 | 0.00209 | 0.00209 | 0.00209 | 0.00208 | 0.00207 | 0.00206 | 0.00206 | 0.00206 | 0.00207 | 0.00208 | 0.00209 | 0.0021 | 0.00212 | 0.00212 | 0.00211 | 0.0021 | 0.0021 | 0.00209 | 0.00209 | 0.0021 | 0.0021 | 0.00211 | 0.00212 | 0.00214 | 0.00215 | 0.00216 | 0.00216 | 0.00216 | 0.00216 | 0.00216 | 0.00216 | 0.00216 | 0.00216 | 0.00216 | 0.00215 | 0.00214 | 0.00212 | 0.00211 | 0.00209 | 0.00208 | 0.00207 | 0.00207 | 0.00207 | 0.00207 | 0.00208 | 0.00208 | 0.00208 | 0.00207 | 0.00207 | 0.00208 | 0.0021 | 0.00212 | 0.00214 | 0.00216 | 0.00218 | 0.00219 | 0.00219 | 0.00219 | 0.00218 | 0.00218 | 0.00218 | 0.00219 | 0.00219 | 0.00219 | 0.0022 | 0.0022 | 0.0022 | 0.00221 | 0.00222 | 0.00223 | 0.00224 | 0.00224 | 0.00223 | 0.00221 | 0.00219 | 0.00218 | 0.00216 | 0.00215 | 0.00214 | 0.00213 | 0.00212 | 0.00212 | 0.00213 | 0.00213 | 0.00212 | 0.00212 | 0.00212 | 0.00212 | 0.00213 | 0.00213 | 0.00213 | 0.00213 | 0.00213 | 0.00214 | 0.00214 | 0.00214 | 0.00214 | 0.00214 | 0.00214 | 0.00215 | 0.00215 | 0.00216 | 0.00216 | 0.00216 | 0.00216 | 0.00215 | 0.00213 | 0.00211 | 0.0021 | 0.0021 | 0.00211 | 0.00212 | 0.00213 | 0.00214 | 0.00215 | 0.00216 | 0.00215 | 0.00214 | 0.00213 | 0.00212 | 0.00213 | 0.00215 | 0.00217 | 0.00218 | 0.00219 | 0.0022 | 0.00221 | 0.00221 | 0.0022 | 0.00218 | 0.00216 | 0.00214 | 0.00213 | 0.00212 | 0.00211 | 0.0021 | 0.00209 | 0.0021 | 0.00212 | 0.00214 | 0.00214 | 0.00215 | 0.00215 | 0.00214 | 0.00213 | 0.00211 | 0.00209 | 0.00207 | 0.00206 | 0.00206 | 0.00206 | 0.00207 | 0.00208 | 0.00208 | 0.00209 | 0.00209 | 0.00209 | 0.00209 | 0.00209 | 0.0021 | 0.0021 | 0.00211 | 0.00213 | 0.00215 | 0.00217 | 0.00219 | 0.0022 | 0.00221 | 0.00221 | 0.0022 | 0.00219 | 0.00218 | 0.00216 | 0.00214 | 0.00213 | 0.00213 | 0.00214 | 0.00216 | 0.00217 | 0.00219 | 0.00219 | 0.00218 | 0.00217 | 0.00215 | 0.00213 | 0.00212 | 0.00212 | 0.00214 | 0.00216 | 0.00219 | 0.00221 | 0.00222 | 0.00222 | 0.00221 | 0.0022 | 0.00218 | 0.00216 | 0.00215 | 0.00214 | 0.00212 | 0.00212 | 0.00211 | 0.00211 | 0.00212 | 0.00213 | 0.00215 | 0.00217 | 0.00218 | 0.00219 | 0.00219 | 0.00218 | 0.00216 | 0.00215 | 0.00213 | 0.00212 | 0.0021 | 0.00209 | 0.00208 | 0.00208 | 0.00209 | 0.00211 | 0.00213 | 0.00215 | 0.00216 | 0.00217 | 0.00217 | 0.00216 | 0.00214 | 0.00211 | 0.00209 | 0.00209 | 0.00209 | 0.0021 | 0.00211 | 0.00211 | 0.00211 | 0.00212 | 0.00211 | 0.0021 | 0.00209 | 0.00208 | 0.00208 | 0.00207 | 0.00207 | 0.00207 | 0.00208 | 0.00208 | 0.00209 | 0.00211 | 0.00212 | 0.00213 | 0.00214 | 0.00214 | 0.00213 | 0.00212 | 0.0021 | 0.00208 | 0.00207 | 0.00206 | 0.00206 | 0.00207 | 0.00208 | 0.00209 | 0.0021 | 0.0021 | 0.00209 | 0.00207 | 0.00205 | 0.00203 | 0.00202 | 0.00202 | 0.00201 | 0.00202 | 0.00203 | 0.00205 | 0.00208 | 0.00209 | 0.0021 | 0.00211 | 0.00211 | 0.00211 | 0.00211 | 0.0021 | 0.0021 | 0.00209 | 0.00209 | 0.00209 | 0.00209 | 0.0021 | 0.00211 | 0.00212 | 0.00214 | 0.00216 | 0.00219 | 0.00221 | 0.00223 | 0.00224 | 0.00223 | 0.00221 | 0.00219 | 0.00218 | 0.00216 | 0.00215 | 0.00214 | 0.00213 | 0.00213 | 0.00214 | 0.00215 | 0.00216 | 0.00217 | 0.00218 | 0.00218 | 0.00216 | 0.00214 | 0.00211 | 0.00207 | 0.00204 | 0.00202 | 0.00199 | 0.00198 | 0.00197 | 0.00198 | 0.00199 | 0.002 | 0.00202 | 0.00204 | 0.00207 | 0.0021 | 0.00213 | 0.00216 | 0.00217 | 0.00217 | 0.00217 | 0.00215 | 0.00213 | 0.00212 | 0.00211 | 0.00211 | 0.00211 | 0.00211 | 0.00211 | 0.00211 | 0.00211 | 0.00211 | 0.00211 | 0.00211 | 0.00211 | 0.00211 | 0.00211 | 0.00212 | 0.00211 | 0.0021 | 0.00208 | 0.00206 | 0.00204 | 0.00203 | 0.00203 | 0.00204 | 0.00205 | 0.00206 | 0.00207 | 0.00208 | 0.00209 | 0.00209 | 0.00208 | 0.00208 | 0.00208 | 0.00207 | 0.00207 | 0.00207 | 0.00208 | 0.00208 | 0.00209 | 0.00209 | 0.00209 | 0.0021 | 0.00211 | 0.00211 | 0.00212 | 0.00212 | 0.00212 | 0.00212 | 0.00213 | 0.00213 | 0.00213 | 0.00212 | 0.00211 | 0.00211 | 0.0021 | 0.0021 | 0.0021 | 0.00212 | 0.00213 | 0.00214 | 0.00215 | 0.00216 | 0.00217 | 0.00217 | 0.00218 | 0.00218 | 0.00217 | 0.00216 | 0.00215 | 0.00214 | 0.00213 | 0.00213 | 0.00212 | 0.00212 | 0.00213 | 0.00214 | 0.00215 | 0.00216 | 0.00216 | 0.00217 | 0.00217 | 0.00218 | 0.0022 | 0.00221 | 0.00222 | 0.00223 | 0.00224 | 0.00226 | 0.00227 | 0.00229 | 0.00229 | 0.00229 | 0.00229 | 0.00229 | 0.00229 | 0.00228 | 0.00226 | 0.00226 | 0.00226 | 0.00227 | 0.0023 | 0.00232 | 0.00235 | 0.00237 | 0.0024 | 0.00242 | 0.00244 | 0.00247 | 0.00249 | 0.00252 | 0.00254 | 0.00257 | 0.00259 | 0.00262 | 0.00264 | 0.00265 | 0.00265 | 0.00266 | 0.00265 | 0.00265 | 0.00266 | 0.00267 | 0.00269 | 0.00271 | 0.00275 | 0.0028 | 0.00284 | 0.00288 | 0.00291 | 0.00293 | 0.00295 | 0.00297 | 0.00299 | 0.003 | 0.00302 | 0.00304 | 0.00307 | 0.0031 | 0.00313 | 0.00316 | 0.00319 | 0.00321 | 0.00324 | 0.00326 | 0.00326 | 0.00326 | 0.00325 | 0.00325 | 0.00327 | 0.0033 | 0.00335 | 0.0034 | 0.00346 | 0.00351 | 0.00355 | 0.00358 | 0.00359 | 0.00359 | 0.00358 | 0.00355 | 0.00354 | 0.00353 | 0.00354 | 0.00355 | 0.00356 | 0.00357 | 0.00359 | 0.00362 | 0.00364 | 0.00366 | 0.00368 | 0.00369 | 0.00371 | 0.00373 | 0.00375 | 0.00378 | 0.00382 | 0.00387 | 0.00392 | 0.00396 | 0.004 | 0.00402 | 0.00403 | 0.00404 | 0.00405 | 0.00407 | 0.00409 | 0.00411 | 0.00413 | 0.00416 | 0.00419 | 0.00422 | 0.00424 | 0.00425 | 0.00425 | 0.00426 | 0.00426 | 0.00426 | 0.00424 | 0.00422 | 0.00419 | 0.00417 | 0.00416 | 0.00416 | 0.00415 | 0.00413 | 0.00411 | 0.00409 | 0.00407 | 0.00406 | 0.00404 | 0.00403 | 0.00403 | 0.00404 | 0.00406 | 0.00409 | 0.00411 | 0.00415 | 0.00418 | 0.00421 | 0.00424 | 0.00428 | 0.00431 | 0.00435 | 0.0044 | 0.00444 | 0.00449 | 0.00455 | 0.0046 | 0.00466 | 0.00471 | 0.00476 | 0.00481 | 0.00485 | 0.0049 | 0.00495 | 0.00501 | 0.00508 | 0.00515 | 0.00522 | 0.00529 | 0.00536 | 0.00542 | 0.00547 | 0.00551 | 0.00554 | 0.00556 | 0.00557 | 0.00557 | 0.00556 | 0.00555 | 0.00552 | 0.00548 | 0.00544 | 0.00539 | 0.00535 | 0.0053 | 0.00525 | 0.00518 | 0.00511 | 0.00504 | 0.00497 | 0.0049 | 0.00483 | 0.00477 | 0.00472 | 0.00467 | 0.00462 | 0.00458 | 0.00454 | 0.00451 | 0.0045 | 0.0045 | 0.00451 | 0.00454 | 0.00456 | 0.00456 | 0.00455 | 0.00453 | 0.00449 | 0.00444 | 0.00438 | 0.00432 | 0.00427 | 0.00424 | 0.00423 | 0.00421 | 0.0042 | 0.00419 | 0.00417 | 0.00415 | 0.00413 | 0.0041 | 0.00407 | 0.00404 | 0.00402 | 0.00401 | 0.004 | 0.00399 | 0.00399 | 0.004 | 0.00401 | 0.00401 | 0.00401 | 0.00399 | 0.00397 | 0.00395 | 0.00393 | 0.00391 | 0.0039 | 0.00388 | 0.00387 | 0.00385 | 0.00385 | 0.00385 | 0.00386 | 0.00387 | 0.00388 | 0.00389 | 0.00389 | 0.0039 | 0.0039 | 0.00389 | 0.00388 | 0.00387 | 0.00386 | 0.00386 | 0.00387 | 0.00388 | 0.00389 | 0.00391 | 0.00392 | 0.00392 | 0.00393 | 0.00395 | 0.00397 | 0.004 | 0.00404 | 0.00408 | 0.00413 | 0.00417 | 0.00421 | 0.00424 | 0.00425 | 0.00425 | 0.00424 | 0.00422 | 0.00419 | 0.00415 | 0.0041 | 0.00404 | 0.00397 | 0.0039 | 0.00382 | 0.00373 | 0.00365 | 0.00356 | 0.00348 | 0.00341 | 0.00334 | 0.00328 | 0.00323 | 0.00318 | 0.00315 | 0.00313 | 0.00311 | 0.00309 | 0.00307 | 0.00304 | 0.00302 | 0.003 | 0.00297 | 0.00295 | 0.00292 | 0.0029 | 0.00289 | 0.00287 | 0.00286 | 0.00284 | 0.00283 | 0.00281 | 0.0028 | 0.00279 | 0.00277 | 0.00277 | 0.00277 | 0.00278 | 0.00279 | 0.00279 | 0.00279 | 0.00279 | 0.00278 | 0.00278 | 0.00276 | 0.00275 | 0.00273 | 0.00272 | 0.00271 | 0.00271 | 0.00271 | 0.00271 | 0.00271 | 0.00271 | 0.00271 | 0.00271 | 0.00271 | 0.0027 | 0.0027 | 0.0027 | 0.0027 | 0.00271 | 0.00271 | 0.0027 | 0.00269 | 0.00268 | 0.00267 | 0.00266 | 0.00265 | 0.00264 | 0.00264 | 0.00264 | 0.00265 | 0.00265 | 0.00265 | 0.00265 | 0.00265 | 0.00265 | 0.00264 | 0.00264 | 0.00263 | 0.00263 | 0.00262 | 0.00262 | 0.00262 | 0.00262 | 0.00262 | 0.00263 | 0.00264 | 0.00265 | 0.00266 | 0.00266 | 0.00266 | 0.00265 | 0.00264 | 0.00263 | 0.00261 | 0.0026 | 0.00259 | 0.00258 | 0.00258 | 0.00258 | 0.00259 | 0.00259 | 0.00259 | 0.00259 | 0.00259 | 0.00259 | 0.00259 | 0.00258 | 0.00258 | 0.00257 | 0.00257 | 0.00257 | 0.00258 | 0.00258 | 0.00259 | 0.00261 | 0.00262 | 0.00263 | 0.00263 | 0.00263 | 0.00263 | 0.00263 | 0.00263 | 0.00263 | 0.00262 | 0.00262 | 0.00262 | 0.00263 | 0.00264 | 0.00265 | 0.00265 | 0.00266 | 0.00266 | 0.00265 | 0.00264 | 0.00263 | 0.00261 | 0.00259 | 0.00257 | 0.00257 | 0.00257 | 0.00258 | 0.00259 | 0.0026 | 0.00261 | 0.00262 | 0.00262 | 0.00261 | 0.00261 | 0.0026 | 0.0026 | 0.00261 | 0.00262 | 0.00263 | 0.00263 | 0.00263 | 0.00263 | 0.00264 | 0.00263 | 0.00263 | 0.00263 | 0.00264 | 0.00265 | 0.00266 | 0.00267 | 0.00267 | 0.00266 | 0.00265 | 0.00264 | 0.00263 | 0.00263 | 0.00263 | 0.00263 | 0.00264 | 0.00265 | 0.00267 | 0.00268 | 0.00268 | 0.00268 | 0.00267 | 0.00267 | 0.00266 | 0.00266 | 0.00265 | 0.00265 | 0.00266 | 0.00267 | 0.00268 | 0.00268 | 0.00269 | 0.00268 | 0.00268 | 0.00267 | 0.00266 | 0.00265 | 0.00264 | 0.00263 | 0.00263 | 0.00263 | 0.00262 | 0.00262 | 0.00262 | 0.00262 | 0.00263 | 0.00263 | 0.00263 | 0.00264 | 0.00264 | 0.00264 | 0.00264 | 0.00265 | 0.00265 | 0.00266 | 0.00266 | 0.00266 | 0.00266 | 0.00265 | 0.00265 | 0.00264 | 0.00263 | 0.00263 | 0.00262 | 0.00262 | 0.00263 | 0.00264 | 0.00265 | 0.00266 | 0.00266 | 0.00266 | 0.00266 | 0.00266 | 0.00266 | 0.00266 | 0.00267 | 0.00268 | 0.00268 | 0.00268 | 0.00267 | 0.00266 | 0.00265 | 0.00264 | 0.00264 | 0.00264 | 0.00265 | 0.00265 | 0.00266 | 0.00267 | 0.00268 | 0.00269 | 0.0027 | 0.0027 | 0.0027 | 0.0027 | 0.0027 | 0.0027 | 0.0027 | 0.00269 | 0.00268 | 0.00269 | 0.00269 | 0.0027 | 0.0027 | 0.0027 | 0.0027 | 0.00271 | 0.00271 | 0.00272 | 0.00272 | 0.00272 | 0.00271 | 0.00271 | 0.00271 | 0.00271 | 0.00271 | 0.0027 | 0.0027 | 0.0027 | 0.0027 | 0.0027 | 0.0027 | 0.0027 | 0.00269 | 0.00269 | 0.00269 | 0.00269 | 0.0027 | 0.00271 | 0.00271 | 0.00272 | 0.00272 | 0.00272 | 0.00272 | 0.00272 | 0.00272 | 0.00272 | 0.00273 | 0.00273 | 0.00273 | 0.00273 | 0.00273 | 0.00273 | 0.00272 | 0.00272 | 0.00273 | 0.00273 | 0.00273 | 0.00272 | 0.0027 | 0.00267 | 0.00265 | 0.00263 | 0.00263 | 0.00263 | 0.00264 | 0.00265 | 0.00267 | 0.00269 | 0.00271 | 0.00273 | 0.00274 | 0.00275 | 0.00276 | 0.00277 | 0.00277 | 0.00276 | 0.00275 | 0.00274 | 0.00274 | 0.00274 | 0.00275 | 0.00275 | 0.00274 | 0.00273 | 0.00272 | 0.00271 | 0.0027 | 0.00268 | 0.00267 | 0.00266 | 0.00266 | 0.00266 | 0.00266 | 0.00266 | 0.00267 | 0.00268 | 0.0027 | 0.00272 | 0.00274 | 0.00275 | 0.00275 | 0.00275 | 0.00275 | 0.00275 | 0.00275 | 0.00274 | 0.00273 | 0.00271 | 0.00269 | 0.00269 | 0.0027 | 0.00271 | 0.00273 | 0.00275 | 0.00276 | 0.00276 | 0.00275 | 0.00272 | 0.0027 | 0.00269 | 0.0027 | 0.00272 | 0.00276 | 0.0028 | 0.00285 | 0.00288 | 0.0029 | 0.00289 | 0.00288 | 0.00286 | 0.00283 | 0.00281 | 0.00279 | 0.00277 | 0.00275 | 0.00273 | 0.00272 | 0.00271 | 0.00271 | 0.00271 | 0.00271 | 0.00272 | 0.00273 | 0.00275 | 0.00277 | 0.00279 | 0.00279 | 0.00279 | 0.00278 | 0.00277 | 0.00276 | 0.00275 | 0.00276 | 0.00277 | 0.00277 | 0.00278 | 0.00278 | 0.00278 | 0.00277 | 0.00275 | 0.00273 | 0.00271 | 0.00269 | 0.00269 | 0.00269 | 0.00269 | 0.0027 | 0.00272 | 0.00273 | 0.00275 | 0.00277 | 0.00279 | 0.0028 | 0.00282 | 0.00283 | 0.00284 | 0.00285 | 0.00286 | 0.00287 | 0.00288 | 0.00287 | 0.00285 | 0.00284 | 0.00282 | 0.00281 | 0.00279 | 0.00277 | 0.00276 | 0.00276 | 0.00277 | 0.00279 | 0.00281 | 0.00283 | 0.00284 | 0.00285 | 0.00285 | 0.00284 | 0.00283 | 0.00281 | 0.00281 | 0.00282 | 0.00284 | 0.00288 | 0.00291 | 0.00292 | 0.00292 | 0.0029 | 0.00288 | 0.00286 | 0.00283 | 0.0028 | 0.00279 | 0.00279 | 0.00279 | 0.0028 | 0.00279 | 0.00278 | 0.00278 | 0.00278 | 0.00278 | 0.00278 | 0.00278 | 0.00278 | 0.00278 | 0.0028 | 0.00282 | 0.00284 | 0.00287 | 0.0029 | 0.00293 | 0.00295 | 0.00296 | 0.00296 | 0.00294 | 0.00293 | 0.00292 | 0.0029 | 0.00289 | 0.00287 | 0.00285 | 0.00283 | 0.00281 | 0.0028 | 0.00279 | 0.00279 | 0.00281 | 0.00284 | 0.00288 | 0.0029 | 0.00291 | 0.0029 | 0.00288 | 0.00286 | 0.00283 | 0.0028 | 0.00278 | 0.00278 | 0.0028 | 0.00282 | 0.00284 | 0.00286 | 0.00288 | 0.0029 | 0.00292 | 0.00293 | 0.00294 | 0.00294 | 0.00294 | 0.00293 | 0.00292 | 0.0029 | 0.00288 | 0.00287 | 0.00287 | 0.00288 | 0.00288 | 0.00287 | 0.00286 | 0.00285 | 0.00285 | 0.00284 | 0.00282 | 0.0028 | 0.00279 | 0.0028 | 0.00282 | 0.00284 | 0.00287 | 0.00289 | 0.00292 | 0.00294 | 0.00296 | 0.00297 | 0.00296 | 0.00294 | 0.00291 | 0.00287 | 0.00285 | 0.00284 | 0.00285 | 0.00288 | 0.00291 | 0.00295 | 0.00299 | 0.00303 | 0.00305 | 0.00304 | 0.00302 | 0.00299 | 0.00297 | 0.00296 | 0.00297 | 0.00297 | 0.00298 | 0.00298 | 0.00299 | 0.003 | 0.003 | 0.00298 | 0.00296 | 0.00293 | 0.00291 | 0.00291 | 0.00291 | 0.00292 | 0.00293 | 0.00294 | 0.00294 | 0.00295 | 0.00295 | 0.00295 | 0.00295 | 0.00294 | 0.00293 | 0.00293 | 0.00293 | 0.00294 | 0.00294 | 0.00295 | 0.00296 | 0.00299 | 0.00302 | 0.00305 | 0.00308 | 0.00309 | 0.00308 | 0.00307 | 0.00305 | 0.00302 | 0.003 | 0.00297 | 0.00295 | 0.00294 | 0.00295 | 0.00296 | 0.00299 | 0.003 | 0.00301 | 0.00302 | 0.00302 | 0.00302 | 0.00301 | 0.003 | 0.00299 | 0.00299 | 0.003 | 0.00301 | 0.00301 | 0.00301 | 0.00301 | 0.003 | 0.00301 | 0.00303 | 0.00306 | 0.00303 | 0.00295 | 0.00282 | 0.00266 | 0.00249 | 0.00234 | 0.00223 | 0.00218 | 0.00219 | 0.00228 | 0.00245 | 0.00262 | 0.00279 | 0.00293 | 0.00306 | 0.00319 | 0.00332 | 0.00346 | 0.00361 | 0.00376 | 0.00391 | 0.00406 | 0.0042 | 0.00433 | 0.00445 | 0.00456 | 0.00464 | 0.0047 | 0.00472 | 0.0047 | 0.00464 | 0.00454 | 0.00441 | 0.00426 | 0.0041 | 0.00394 | 0.00381 | 0.0037 | 0.00365 | 0.00363 | 0.00367 | 0.00375 | 0.00384 | 0.00395 | 0.00406 | 0.00417 | 0.00429 | 0.00442 | 0.00456 | 0.00473 | 0.00491 | 0.00509 | 0.00525 | 0.0054 | 0.00551 | 0.00558 | 0.00563 | 0.00564 | 0.00564 | 0.00564 | 0.00567 | 0.00571 | 0.00575 | 0.00578 | 0.0058 | 0.00584 | 0.00589 | 0.006 | 0.00617 | 0.00645 | 0.00685 | 0.00735 | 0.00786 | 0.00827 | 0.00849 | 0.00847 | 0.00822 | 0.00779 | 0.00724 | 0.00668 | 0.0062 | 0.00587 | 0.00572 | 0.00571 | 0.00579 | 0.00589 | 0.00598 | 0.00604 | 0.00607 | 0.00609 | 0.00612 | 0.00616 | 0.0062 | 0.00621 | 0.00621 | 0.00617 | 0.00612 | 0.00606 | 0.006 | 0.00599 | 0.00603 | 0.00615 | 0.00633 | 0.00656 | 0.00678 | 0.00692 | 0.00695 | 0.00683 | 0.00655 | 0.00615 | 0.00566 | 0.00515 | 0.00468 | 0.0043 | 0.00403 | 0.0039 | 0.00386 | 0.00388 | 0.00392 | 0.00397 | 0.004 | 0.004 | 0.00398 | 0.00394 | 0.0039 | 0.00388 | 0.00388 | 0.00391 | 0.00396 | 0.00402 | 0.00408 | 0.00414 | 0.00418 | 0.00423 | 0.00426 | 0.0043 | 0.00434 | 0.00439 | 0.00443 | 0.00446 | 0.00449 | 0.0045 | 0.00452 | 0.00452 | 0.00452 | 0.00452 | 0.00451 | 0.00449 | 0.00448 | 0.00445 | 0.00442 | 0.00438 | 0.00434 | 0.00429 | 0.00424 | 0.00418 | 0.00412 | 0.00404 | 0.00396 | 0.00387 | 0.00379 | 0.00371 | 0.00363 | 0.00355 | 0.00348 | 0.0034 | 0.00333 | 0.00326 | 0.00319 | 0.00314 | 0.00309 | 0.00306 | 0.00304 | 0.00303 | 0.00303 | 0.00304 | 0.00305 | 0.00306 | 0.00308 | 0.0031 | 0.00313 | 0.00316 | 0.00319 | 0.00322 | 0.00325 | 0.00327 | 0.00329 | 0.0033 | 0.00331 | 0.00331 | 0.00333 | 0.00334 | 0.00336 | 0.00338 | 0.00341 | 0.00346 | 0.00351 | 0.00356 | 0.0036 | 0.00362 | 0.00362 | 0.00361 | 0.00359 | 0.00357 | 0.00356 | 0.00357 | 0.00359 | 0.00364 | 0.00372 | 0.00378 | 0.00382 | 0.00382 | 0.0038 | 0.00376 | 0.00369 | 0.0036 | 0.0035 | 0.0034 | 0.00333 | 0.0033 | 0.00329 | 0.00328 | 0.00329 | 0.00333 | 0.00339 | 0.00346 | 0.00352 | 0.00355 | 0.00356 | 0.00355 | 0.00353 | 0.0035 | 0.00346 | 0.00342 | 0.00337 | 0.00333 | 0.00331 | 0.00329 | 0.00328 | 0.00326 | 0.00323 | 0.00321 | 0.00321 | 0.00322 | 0.00322 | 0.00323 | 0.00323 | 0.00324 | 0.00327 | 0.00331 | 0.00335 | 0.00338 | 0.00339 | 0.0034 | 0.00341 | 0.00341 | 0.00341 | 0.00342 | 0.00343 | 0.00344 | 0.00346 | 0.00347 | 0.00348 | 0.00348 | 0.00346 | 0.00344 | 0.00342 | 0.00342 | 0.00343 | 0.00342 | 0.00341 | 0.00339 | 0.00339 | 0.00339 | 0.00341 | 0.00342 | 0.00343 | 0.00343 | 0.00343 | 0.00343 | 0.00344 | 0.00344 | 0.00344 | 0.00343 | 0.00341 | 0.0034 | 0.00338 | 0.00336 | 0.00335 | 0.00334 | 0.00334 | 0.00337 | 0.00342 | 0.00348 | 0.00354 | 0.00357 | 0.00359 | 0.00362 | 0.00365 | 0.00369 | 0.00374 | 0.00377 | 0.00379 | 0.00378 | 0.00374 | 0.00366 | 0.00355 | 0.00344 | 0.00334 | 0.00328 | 0.00327 | 0.00328 | 0.00331 | 0.00333 | 0.00334 | 0.00332 | 0.00327 | 0.00321 | 0.00316 | 0.00313 | 0.00315 | 0.0032 | 0.00326 | 0.00331 | 0.00335 | 0.00336 | 0.00336 | 0.00335 | 0.00334 | 0.00335 | 0.00338 | 0.00342 | 0.00346 | 0.00348 | 0.00349 | 0.00351 | 0.00351 | 0.00349 | 0.00344 | 0.00337 | 0.00332 | 0.00329 | 0.00328 | 0.00328 | 0.00329 | 0.00332 | 0.00335 | 0.00338 | 0.0034 | 0.00341 | 0.00341 | 0.00342 | 0.00343 | 0.00344 | 0.00345 | 0.00346 | 0.00346 | 0.00343 | 0.00338 | 0.00332 | 0.00326 | 0.00322 | 0.0032 | 0.0032 | 0.00321 | 0.00324 | 0.00326 | 0.00329 | 0.0033 | 0.00332 | 0.00333 | 0.00333 | 0.00333 | 0.00332 | 0.00333 | 0.00335 | 0.00337 | 0.00338 | 0.00337 | 0.00336 | 0.00334 | 0.00333 | 0.00334 | 0.00333 | 0.00332 | 0.0033 | 0.00331 | 0.00332 | 0.00333 | 0.00334 | 0.00336 | 0.00338 | 0.00342 | 0.00344 | 0.00345 | 0.00345 | 0.00345 | 0.00345 | 0.00347 | 0.00349 | 0.00351 | 0.00353 | 0.00356 | 0.00358 | 0.00358 | 0.00357 | 0.00353 | 0.0035 | 0.00347 | 0.00346 | 0.00345 | 0.00345 | 0.00346 | 0.00346 | 0.00347 | 0.00348 | 0.00349 | 0.00348 | 0.00346 | 0.00343 | 0.00341 | 0.00342 | 0.00345 | 0.00349 | 0.00352 | 0.00355 | 0.00357 | 0.0036 | 0.00362 | 0.00362 | 0.00361 | 0.0036 | 0.0036 | 0.00361 | 0.00362 | 0.00361 | 0.00359 | 0.00356 | 0.00355 | 0.00356 | 0.00357 | 0.0036 | 0.00363 | 0.00367 | 0.0037 | 0.00373 | 0.00373 | 0.00372 | 0.0037 | 0.00368 | 0.00367 | 0.00367 | 0.00366 | 0.00364 | 0.00361 | 0.00357 | 0.00353 | 0.0035 | 0.00347 | 0.00345 | 0.00344 | 0.00344 | 0.00345 | 0.00347 | 0.00349 | 0.00352 | 0.00354 | 0.00356 | 0.00358 | 0.00359 | 0.00361 | 0.00361 | 0.00361 | 0.0036 | 0.00359 | 0.00359 | 0.0036 | 0.00362 | 0.00363 | 0.00363 | 0.00363 | 0.00362 | 0.00361 | 0.00358 | 0.00356 | 0.00354 | 0.00354 | 0.00357 | 0.00361 | 0.00363 | 0.00363 | 0.00361 | 0.0036 | 0.0036 | 0.00361 | 0.0036 | 0.00358 | 0.00357 | 0.00358 | 0.00359 | 0.00358 | 0.00355 | 0.00351 | 0.00349 | 0.0035 | 0.00354 | 0.00359 | 0.00363 | 0.00366 | 0.00371 | 0.00376 | 0.00381 | 0.00384 | 0.00386 | 0.00387 | 0.00387 | 0.00387 | 0.00386 | 0.00385 | 0.00384 | 0.00382 | 0.00378 | 0.00374 | 0.0037 | 0.00366 | 0.00361 | 0.00354 | 0.00347 | 0.00343 | 0.00344 | 0.00349 | 0.00354 | 0.00356 | 0.00356 | 0.00355 | 0.00352 | 0.00347 | 0.00338 | 0.00327 | 0.00317 | 0.00311 | 0.00308 | 0.0031 | 0.00314 | 0.00323 | 0.00333 | 0.00346 | 0.00357 | 0.00366 | 0.00373 | 0.00378 | 0.00381 | 0.00382 | 0.0038 | 0.00377 | 0.00373 | 0.00369 | 0.00364 | 0.00357 | 0.00349 | 0.00342 | 0.00339 | 0.00339 | 0.00342 | 0.00348 | 0.00354 | 0.00361 | 0.00369 | 0.00375 | 0.00378 | 0.00377 | 0.00373 | 0.00367 | 0.00363 | 0.0036 | 0.00357 | 0.00355 | 0.00354 | 0.00355 | 0.0036 | 0.00365 | 0.0037 | 0.00373 | 0.00373 | 0.00373 | 0.00372 | 0.00372 | 0.00371 | 0.00371 | 0.00372 | 0.00374 | 0.00376 | 0.00379 | 0.00381 | 0.00383 | 0.00384 | 0.00384 | 0.00384 | 0.00384 | 0.00383 | 0.0038 | 0.00375 | 0.00368 | 0.00362 | 0.00357 | 0.00356 | 0.00356 | 0.00358 | 0.00362 | 0.00368 | 0.00374 | 0.00378 | 0.0038 | 0.00381 | 0.00382 | 0.00383 | 0.00384 | 0.00385 | 0.00386 | 0.00388 | 0.00392 | 0.00394 | 0.00396 | 0.00396 | 0.00395 | 0.00394 | 0.00393 | 0.00392 | 0.00391 | 0.00389 | 0.00387 | 0.00385 | 0.00384 | 0.00383 | 0.00383 | 0.00385 | 0.00387 | 0.0039 | 0.00394 | 0.00397 | 0.00398 | 0.00397 | 0.00393 | 0.0039 | 0.00388 | 0.00388 | 0.00389 | 0.00389 | 0.0039 | 0.0039 | 0.00391 | 0.0039 | 0.00388 | 0.00385 | 0.00381 | 0.00377 | 0.00375 | 0.00374 | 0.00373 | 0.00373 | 0.00374 | 0.00374 | 0.00374 | 0.00374 | 0.00374 | 0.00373 | 0.00372 | 0.00371 | 0.00371 | 0.00372 | 0.00374 | 0.00376 | 0.00379 | 0.00382 | 0.00385 | 0.00388 | 0.0039 | 0.00392 | 0.00392 | 0.00392 | 0.0039 | 0.00389 | 0.00387 | 0.00385 | 0.00385 | 0.00385 | 0.00384 | 0.00383 | 0.00381 | 0.00379 | 0.00378 | 0.00377 | 0.00378 | 0.00379 | 0.00381 | 0.00382 | 0.00384 | 0.00385 | 0.00386 | 0.00386 | 0.00386 | 0.00385 | 0.00385 | 0.00384 | 0.00384 | 0.00383 | 0.00382 | 0.0038 | 0.0038 | 0.0038 | 0.00381 | 0.00383 | 0.00384 | 0.00386 | 0.00389 | 0.00392 | 0.00395 | 0.00398 | 0.004 | 0.004 | 0.00399 | 0.00397 | 0.00395 | 0.00394 | 0.00393 | 0.00393 | 0.00393 | 0.00393 | 0.00392 | 0.0039 | 0.00388 | 0.00385 | 0.00383 | 0.00383 | 0.00384 | 0.00387 | 0.0039 | 0.00392 | 0.00392 | 0.00391 | 0.00389 | 0.00387 | 0.00386 | 0.00385 | 0.00386 | 0.00387 | 0.00388 | 0.00388 | 0.00389 | 0.00389 | 0.00389 | 0.00389 | 0.00389 | 0.00389 | 0.0039 | 0.0039 | 0.00391 | 0.00391 | 0.00391 | 0.00392 | 0.00393 | 0.00395 | 0.00397 | 0.00399 | 0.00399 | 0.00398 | 0.00396 | 0.00393 | 0.00391 | 0.00389 | 0.00386 | 0.00384 | 0.00381 | 0.00379 | 0.00378 | 0.00378 | 0.00379 | 0.00382 | 0.00385 | 0.00389 | 0.00394 | 0.00397 | 0.00399 | 0.004 | 0.00398 | 0.00396 | 0.00393 | 0.00391 | 0.00389 | 0.00388 | 0.00386 | 0.00385 | 0.00384 | 0.00384 | 0.00385 | 0.00388 | 0.00391 | 0.00396 | 0.00401 | 0.00406 | 0.0041 | 0.00412 | 0.00413 | 0.00413 | 0.00412 | 0.0041 | 0.00408 | 0.00406 | 0.00404 | 0.00402 | 0.004 | 0.00398 | 0.00396 | 0.00394 | 0.00393 | 0.00392 | 0.00392 | 0.00392 | 0.00392 | 0.00392 | 0.00393 | 0.00394 | 0.00394 | 0.00395 | 0.00396 | 0.00397 | 0.00397 | 0.00397 | 0.00396 | 0.00395 | 0.00394 | 0.00394 | 0.00394 | 0.00394 | 0.00394 | 0.00395 | 0.00395 | 0.00396 | 0.00397 | 0.00398 | 0.004 | 0.00401 | 0.00402 | 0.00403 | 0.00402 | 0.00401 | 0.00401 | 0.00401 | 0.00403 | 0.00406 | 0.00409 | 0.00413 | 0.00416 | 0.00418 | 0.00418 | 0.00416 | 0.00414 | 0.00411 | 0.00409 | 0.00407 | 0.00407 | 0.00407 | 0.00408 | 0.00408 | 0.00409 | 0.00409 | 0.0041 | 0.0041 | 0.0041 | 0.00409 | 0.00408 | 0.00407 | 0.00406 | 0.00406 | 0.00408 | 0.00412 | 0.00418 | 0.00425 | 0.00433 | 0.0044 | 0.00445 | 0.00447 | 0.00446 | 0.00442 | 0.00436 | 0.00429 | 0.00423 | 0.00419 | 0.00418 | 0.00418 | 0.00421 | 0.00425 | 0.00428 | 0.00431 | 0.00433 | 0.00433 | 0.00432 | 0.0043 | 0.00428 | 0.00427 | 0.00427 | 0.00428 | 0.00431 | 0.00434 | 0.00438 | 0.00441 | 0.00443 | 0.00445 | 0.00447 | 0.00449 | 0.00451 | 0.00455 | 0.00459 | 0.00464 | 0.00468 | 0.00471 | 0.00472 | 0.00472 | 0.00471 | 0.00471 | 0.00473 | 0.00476 | 0.00481 | 0.00487 | 0.00493 | 0.00499 | 0.00502 | 0.00504 | 0.00505 | 0.00505 | 0.00505 | 0.00505 | 0.00504 | 0.00503 | 0.00501 | 0.00498 | 0.00493 | 0.00486 | 0.0048 | 0.00474 | 0.0047 | 0.00468 | 0.00468 | 0.00468 | 0.00469 | 0.0047 | 0.00471 | 0.00471 | 0.0047 | 0.00469 | 0.00469 | 0.0047 | 0.00473 | 0.00476 | 0.00481 | 0.00485 | 0.00488 | 0.00489 | 0.00489 | 0.00487 | 0.00483 | 0.00478 | 0.00473 | 0.00469 | 0.00466 | 0.00464 | 0.00463 | 0.00463 | 0.00465 | 0.00467 | 0.00471 | 0.00474 | 0.00477 | 0.0048 | 0.00481 | 0.00482 | 0.00483 | 0.00486 | 0.0049 | 0.00495 | 0.00501 | 0.00506 | 0.0051 | 0.00513 | 0.00514 | 0.00513 | 0.0051 | 0.00505 | 0.005 | 0.00494 | 0.00489 | 0.00483 | 0.00477 | 0.00472 | 0.00468 | 0.00465 | 0.00464 | 0.00466 | 0.00471 | 0.00479 | 0.00489 | 0.00499 | 0.00508 | 0.00515 | 0.00516 | 0.00513 | 0.00506 | 0.00497 | 0.00488 | 0.0048 | 0.00475 | 0.00475 | 0.00479 | 0.00485 | 0.00492 | 0.00498 | 0.00503 | 0.00507 | 0.0051 | 0.00512 | 0.00515 | 0.00518 | 0.0052 | 0.00522 | 0.00523 | 0.00523 | 0.00522 | 0.0052 | 0.00517 | 0.00515 | 0.00515 | 0.00516 | 0.00517 | 0.0052 | 0.00521 | 0.00522 | 0.00522 | 0.0052 | 0.00518 | 0.00515 | 0.00513 | 0.00515 | 0.00521 | 0.00532 | 0.00548 | 0.00566 | 0.00582 | 0.00595 | 0.00601 | 0.00602 | 0.00597 | 0.00589 | 0.0058 | 0.00574 | 0.0057 | 0.00571 | 0.00573 | 0.00575 | 0.00574 | 0.00569 | 0.00562 | 0.00553 | 0.00544 | 0.00537 | 0.00534 | 0.00534 | 0.0054 | 0.0055 | 0.00564 | 0.00579 | 0.00593 | 0.00605 | 0.00611 | 0.00612 | 0.00607 | 0.00599 | 0.00587 | 0.00576 | 0.00568 | 0.00563 | 0.00561 | 0.00562 | 0.00563 | 0.00564 | 0.00566 | 0.00567 | 0.00568 | 0.00568 | 0.00566 | 0.00563 | 0.0056 | 0.00555 | 0.00552 | 0.00549 | 0.0055 | 0.00553 | 0.00559 | 0.00565 | 0.0057 | 0.00573 | 0.00571 | 0.00567 | 0.00559 | 0.0055 | 0.00541 | 0.00535 | 0.00532 | 0.00531 | 0.00533 | 0.00535 | 0.00538 | 0.00541 | 0.00543 | 0.00545 | 0.00546 | 0.00546 | 0.00545 | 0.00544 | 0.00544 | 0.00543 | 0.00542 | 0.00542 | 0.00541 | 0.00541 | 0.0054 | 0.00539 | 0.00538 | 0.00537 | 0.00537 | 0.00536 | 0.00535 | 0.00534 | 0.00533 | 0.00533 | 0.00533 | 0.00533 | 0.00533 | 0.00533 | 0.00532 | 0.00531 | 0.0053 | 0.00528 | 0.00526 | 0.00524 | 0.00523 | 0.00522 | 0.00522 | 0.00522 | 0.00524 | 0.00528 | 0.00533 | 0.00541 | 0.0055 | 0.00559 | 0.00565 | 0.00568 | 0.00568 | 0.00564 | 0.00559 | 0.00553 | 0.00548 | 0.00546 | 0.00546 | 0.00549 | 0.00552 | 0.00554 | 0.00555 | 0.00554 | 0.00552 | 0.00548 | 0.00545 | 0.00542 | 0.00541 | 0.00543 | 0.0055 | 0.00563 | 0.00578 | 0.00595 | 0.00609 | 0.00618 | 0.0062 | 0.00615 | 0.00604 | 0.00589 | 0.00572 | 0.00557 | 0.00545 | 0.00538 | 0.00533 | 0.0053 | 0.00527 | 0.00525 | 0.00523 | 0.00521 | 0.00519 | 0.00517 | 0.00516 | 0.00515 | 0.00516 | 0.0052 | 0.00529 | 0.00543 | 0.00561 | 0.0058 | 0.00597 | 0.00607 | 0.00611 | 0.00606 | 0.00595 | 0.0058 | 0.00564 | 0.0055 | 0.00539 | 0.00531 | 0.00526 | 0.00524 | 0.00522 | 0.0052 | 0.00518 | 0.00516 | 0.00514 | 0.00513 | 0.00513 | 0.00515 | 0.00517 | 0.0052 | 0.00524 | 0.0053 | 0.00536 | 0.00542 | 0.00547 | 0.00551 | 0.00553 | 0.00554 | 0.00552 | 0.00549 | 0.00544 | 0.00539 | 0.00535 | 0.00531 | 0.00529 | 0.00527 | 0.00525 | 0.00522 | 0.00517 | 0.00511 | 0.00504 | 0.00499 | 0.00498 | 0.00502 | 0.00512 | 0.00524 | 0.00538 | 0.00548 | 0.00555 | 0.00555 | 0.00551 | 0.00542 | 0.00532 | 0.00524 | 0.0052 | 0.0052 | 0.00524 | 0.0053 | 0.00535 | 0.00539 | 0.00541 | 0.00541 | 0.00539 | 0.00536 | 0.00533 | 0.0053 | 0.00527 | 0.00524 | 0.00522 | 0.00521 | 0.0052 | 0.0052 | 0.00521 | 0.00522 | 0.00524 | 0.00526 | 0.00527 | 0.00529 | 0.00529 | 0.00529 | 0.0053 | 0.0053 | 0.00531 | 0.00532 | 0.00533 | 0.00534 | 0.00535 | 0.00536 | 0.00537 | 0.0054 | 0.00544 | 0.00549 | 0.00555 | 0.00562 | 0.00569 | 0.00576 | 0.00581 | 0.00586 | 0.00589 | 0.00591 | 0.00593 | 0.00596 | 0.00598 | 0.00601 | 0.00602 | 0.00602 | 0.00601 | 0.00598 | 0.00596 | 0.00594 | 0.00593 | 0.00595 | 0.00598 | 0.00602 | 0.00605 | 0.00607 | 0.00606 | 0.00603 | 0.00599 | 0.00593 | 0.00588 | 0.00584 | 0.00582 | 0.00581 | 0.00582 | 0.00583 | 0.00584 | 0.00584 | 0.00585 | 0.00584 | 0.00583 | 0.00581 | 0.0058 | 0.00578 | 0.00577 | 0.00576 | 0.00576 | 0.00576 | 0.00576 | 0.00577 | 0.00578 | 0.00579 | 0.00581 | 0.00582 | 0.00582 | 0.00582 | 0.00581 | 0.00579 | 0.00577 | 0.00575 | 0.00574 | 0.00573 | 0.00573 | 0.00574 | 0.00575 | 0.00576 | 0.00577 | 0.00578 | 0.00579 | 0.0058 | 0.00581 | 0.00583 | 0.00586 | 0.00588 | 0.00591 | 0.00594 | 0.00596 | 0.00597 | 0.00596 | 0.00595 | 0.00594 | 0.00593 | 0.00594 | 0.00596 | 0.00598 | 0.00602 | 0.00606 | 0.0061 | 0.00613 | 0.00616 | 0.00617 | 0.00619 | 0.0062 | 0.00621 | 0.00621 | 0.00622 | 0.00621 | 0.00621 | 0.0062 | 0.00619 | 0.00618 | 0.00617 | 0.00616 | 0.00614 | 0.00612 | 0.00608 | 0.00604 | 0.006 | 0.00597 | 0.00596 | 0.00598 | 0.00602 | 0.00607 | 0.00612 | 0.00617 | 0.00619 | 0.00619 | 0.00617 | 0.00612 | 0.00605 | 0.00599 | 0.00595 | 0.00592 | 0.00591 | 0.00593 | 0.00596 | 0.006 | 0.00605 | 0.00609 | 0.00613 | 0.00616 | 0.00617 | 0.00617 | 0.00616 | 0.00615 | 0.00614 | 0.00612 | 0.00611 | 0.00608 | 0.00606 | 0.00604 | 0.00602 | 0.006 | 0.00599 | 0.00597 | 0.00596 | 0.00595 | 0.00595 | 0.00597 | 0.00598 | 0.006 | 0.00601 | 0.00601 | 0.006 | 0.00596 | 0.00592 | 0.00587 | 0.00583 | 0.00581 | 0.0058 | 0.00582 | 0.00586 | 0.0059 | 0.00593 | 0.00594 | 0.00595 | 0.00594 | 0.00593 | 0.00592 | 0.00592 | 0.00593 | 0.00594 | 0.00597 | 0.00599 | 0.00602 | 0.00604 | 0.00606 | 0.00607 | 0.00607 | 0.00607 | 0.00607 | 0.00607 | 0.00607 | 0.00607 | 0.00605 | 0.00601 | 0.00595 | 0.00587 | 0.00579 | 0.00572 | 0.00567 | 0.00564 | 0.00565 | 0.00569 | 0.00575 | 0.00581 | 0.00587 | 0.0059 | 0.00591 | 0.00591 | 0.0059 | 0.0059 | 0.00589 | 0.00588 | 0.00587 | 0.00587 | 0.00586 | 0.00586 | 0.00586 | 0.00587 | 0.00587 | 0.00589 | 0.0059 | 0.0059 | 0.0059 | 0.00589 | 0.00588 | 0.00587 | 0.00586 | 0.00585 | 0.00585 | 0.00586 | 0.00586 | 0.00586 | 0.00586 | 0.00586 | 0.00587 | 0.00588 | 0.0059 | 0.00593 | 0.00596 | 0.00599 | 0.00601 | 0.00603 | 0.00603 | 0.00603 | 0.00603 | 0.00603 | 0.00603 | 0.00603 | 0.00604 | 0.00604 | 0.00605 | 0.00605 | 0.00606 | 0.00606 | 0.00606 | 0.00606 | 0.00606 | 0.00605 | 0.00605 | 0.00606 | 0.00606 | 0.00606 | 0.00607 | 0.00608 | 0.00608 | 0.00609 | 0.00608 | 0.00608 | 0.00608 | 0.00608 | 0.00609 | 0.0061 | 0.00612 | 0.00614 | 0.00615 | 0.00617 | 0.00618 | 0.0062 | 0.00621 | 0.00622 | 0.00623 | 0.00624 | 0.00626 | 0.00627 | 0.00628 | 0.0063 | 0.00631 | 0.00632 | 0.00634 | 0.00635 | 0.00636 | 0.00638 | 0.00639 | 0.00641 | 0.00644 | 0.00648 | 0.00652 | 0.00656 | 0.00661 | 0.00665 | 0.0067 | 0.00674 | 0.00678 | 0.00682 | 0.00686 | 0.0069 | 0.00694 | 0.00697 | 0.00699 | 0.007 | 0.007 | 0.007 | 0.00699 | 0.00699 | 0.00699 | 0.00699 | 0.00698 | 0.00698 | 0.00697 | 0.00695 | 0.00693 | 0.0069 | 0.00687 | 0.00685 | 0.00682 | 0.0068 | 0.00678 | 0.00675 | 0.00672 | 0.0067 | 0.00668 | 0.00667 | 0.00666 | 0.00666 | 0.00665 | 0.00664 | 0.00663 | 0.00661 | 0.00659 | 0.00658 | 0.00656 | 0.00655 | 0.00655 | 0.00655 | 0.00657 | 0.00658 | 0.00659 | 0.00659 | 0.00658 | 0.00657 | 0.00656 | 0.00654 | 0.00653 | 0.00651 | 0.0065 | 0.00649 | 0.00648 | 0.00648 | 0.00647 | 0.00647 | 0.00646 | 0.00645 | 0.00643 | 0.00641 | 0.0064 | 0.00638 | 0.00636 | 0.00634 | 0.00632 | 0.00631 | 0.0063 | 0.0063 | 0.00629 | 0.00627 | 0.00626 | 0.00625 | 0.00625 | 0.00624 | 0.00624 | 0.00624 | 0.00624 | 0.00625 | 0.00626 | 0.00626 | 0.00627 | 0.00627 | 0.00626 | 0.00626 | 0.00625 | 0.00624 | 0.00624 | 0.00623 | 0.00623 | 0.00623 | 0.00624 | 0.00624 | 0.00624 | 0.00624 | 0.00624 | 0.00623 | 0.00623 | 0.00623 | 0.00622 | 0.00621 | 0.0062 | 0.00619 | 0.00618 | 0.00618 | 0.00619 | 0.0062 | 0.00622 | 0.00623 | 0.00624 | 0.00625 | 0.00625 | 0.00625 | 0.00625 | 0.00625 | 0.00625 | 0.00627 | 0.00629 | 0.00631 | 0.00633 | 0.00635 | 0.00637 | 0.00639 | 0.00641 | 0.00643 | 0.00646 | 0.0065 | 0.00654 | 0.00658 | 0.00662 | 0.00665 | 0.00668 | 0.00671 | 0.00674 | 0.00677 | 0.0068 | 0.00683 | 0.00686 | 0.00689 | 0.00691 | 0.00693 | 0.00695 | 0.00695 | 0.00695 | 0.00696 | 0.00696 | 0.00696 | 0.00696 | 0.00696 | 0.00695 | 0.00693 | 0.00692 | 0.0069 | 0.00689 | 0.00686 | 0.00684 | 0.00682 | 0.00681 | 0.0068 | 0.0068 | 0.0068 | 0.0068 | 0.0068 | 0.00681 | 0.00682 | 0.00683 | 0.00683 | 0.00683 | 0.00683 | 0.00682 | 0.00682 | 0.00681 | 0.00681 | 0.0068 | 0.0068 | 0.00681 | 0.00682 | 0.00683 | 0.00684 | 0.00685 | 0.00687 | 0.0069 | 0.00692 | 0.00695 | 0.00699 | 0.00702 | 0.00705 | 0.00708 | 0.00711 | 0.00714 | 0.00717 | 0.0072 | 0.00723 | 0.00726 | 0.00728 | 0.00731 | 0.00734 | 0.00737 | 0.0074 | 0.00743 | 0.00746 | 0.00749 | 0.00752 | 0.00755 | 0.00759 | 0.00764 | 0.0077 | 0.00777 | 0.00784 | 0.0079 | 0.00797 | 0.00802 | 0.00807 | 0.00812 | 0.00816 | 0.00819 | 0.00822 | 0.00824 | 0.00826 | 0.00828 | 0.00831 | 0.00833 | 0.00835 | 0.00837 | 0.0084 | 0.00844 | 0.00847 | 0.00849 | 0.0085 | 0.00851 | 0.00851 | 0.00851 | 0.0085 | 0.00848 | 0.00846 | 0.00846 | 0.00846 | 0.00847 | 0.00849 | 0.00851 | 0.00854 | 0.00858 | 0.00863 | 0.00868 | 0.00872 | 0.00875 | 0.00878 | 0.00881 | 0.00884 | 0.00886 | 0.00889 | 0.00893 | 0.00897 | 0.00903 | 0.00908 | 0.00912 | 0.00916 | 0.0092 | 0.00925 | 0.00929 | 0.00934 | 0.00938 | 0.00941 | 0.00944 | 0.00947 | 0.00949 | 0.0095 | 0.00949 | 0.00947 | 0.00944 | 0.00941 | 0.00939 | 0.00939 | 0.00942 | 0.00946 | 0.00951 | 0.00955 | 0.00959 | 0.00962 | 0.00961 | 0.00958 | 0.00955 | 0.00951 | 0.00949 | 0.00951 | 0.00955 | 0.00961 | 0.00967 | 0.00972 | 0.00976 | 0.00978 | 0.00979 | 0.00978 | 0.00977 | 0.00975 | 0.00973 | 0.00971 | 0.00969 | 0.00967 | 0.00965 | 0.00963 | 0.00962 | 0.0096 | 0.00959 | 0.00959 | 0.00959 | 0.00959 | 0.00958 | 0.00956 | 0.00954 | 0.00951 | 0.00948 | 0.00946 | 0.00944 | 0.00945 | 0.00946 | 0.00948 | 0.00949 | 0.0095 | 0.0095 | 0.00948 | 0.00945 | 0.0094 | 0.00934 | 0.00927 | 0.00923 | 0.00922 | 0.00924 | 0.00928 | 0.00932 | 0.00937 | 0.0094 | 0.00941 | 0.00939 | 0.00934 | 0.00926 | 0.00917 | 0.00909 | 0.00903 | 0.00898 | 0.00896 | 0.00894 | 0.00892 | 0.00891 | 0.00889 | 0.00887 | 0.00884 | 0.00881 | 0.00878 | 0.00874 | 0.0087 | 0.00865 | 0.00861 | 0.00856 | 0.00851 | 0.00846 | 0.00841 | 0.00837 | 0.00834 | 0.00831 | 0.00829 | 0.00826 | 0.00823 | 0.0082 | 0.00816 | 0.00812 | 0.00808 | 0.00803 | 0.008 | 0.00797 | 0.00795 | 0.00793 | 0.00791 | 0.00788 | 0.00785 | 0.00783 | 0.0078 | 0.00778 | 0.00776 | 0.00774 | 0.00772 | 0.00771 | 0.0077 | 0.00769 | 0.00768 | 0.00767 | 0.00767 | 0.00767 | 0.00767 | 0.00768 | 0.00768 | 0.00768 | 0.00767 | 0.00765 | 0.00762 | 0.00758 | 0.00755 | 0.00751 | 0.00748 | 0.00745 | 0.00742 | 0.00739 | 0.00736 | 0.00733 | 0.00731 | 0.00729 | 0.00728 | 0.00728 | 0.00728 | 0.00727 | 0.00726 | 0.00724 | 0.00722 | 0.00719 | 0.00716 | 0.00714 | 0.00714 | 0.00714 | 0.00716 | 0.00718 | 0.00719 | 0.00719 | 0.00718 | 0.00715 | 0.00713 | 0.00711 | 0.00709 | 0.00708 | 0.00706 | 0.00706 | 0.00705 | 0.00705 | 0.00705 | 0.00704 | 0.00704 | 0.00703 | 0.00703 | 0.00703 | 0.00702 | 0.00701 | 0.00699 | 0.00697 | 0.00695 | 0.00694 | 0.00694 | 0.00694 | 0.00694 | 0.00694 | 0.00693 | 0.00693 | 0.00692 | 0.0069 | 0.00689 | 0.00688 | 0.00687 | 0.00687 | 0.00688 | 0.00688 | 0.00689 | 0.00689 | 0.00689 | 0.00689 | 0.00689 | 0.00688 | 0.00688 | 0.00688 | 0.00688 | 0.00688 | 0.00687 | 0.00687 | 0.00686 | 0.00686 | 0.00687 | 0.00687 | 0.00687 | 0.00687 | 0.00687 | 0.00687 | 0.00688 | 0.00688 | 0.00687 | 0.00685 | 0.00683 | 0.00681 | 0.00679 | 0.00677 | 0.00675 | 0.00675 | 0.00676 | 0.00679 | 0.00682 | 0.00687 | 0.00691 | 0.00693 | 0.00694 | 0.00694 | 0.00693 | 0.00692 | 0.00692 | 0.00692 | 0.00694 | 0.00696 | 0.00698 | 0.00701 | 0.00703 | 0.00704 | 0.00703 | 0.00702 | 0.00701 | 0.00701 | 0.00702 | 0.00703 | 0.00705 | 0.00707 | 0.00709 | 0.0071 | 0.0071 | 0.0071 | 0.00709 | 0.00709 | 0.00708 | 0.00708 | 0.00707 | 0.00705 | 0.00704 | 0.00701 | 0.00699 | 0.00697 | 0.00696 | 0.00697 | 0.00698 | 0.00699 | 0.007 | 0.00702 | 0.00705 | 0.00707 | 0.00709 | 0.0071 | 0.00712 | 0.00712 | 0.00711 | 0.00709 | 0.00706 | 0.00703 | 0.007 | 0.007 | 0.00701 | 0.00703 | 0.00706 | 0.00709 | 0.00711 | 0.00713 | 0.00713 | 0.00713 | 0.00712 | 0.00711 | 0.00711 | 0.0071 | 0.00709 | 0.00707 | 0.00705 | 0.00703 | 0.00702 | 0.00701 | 0.00701 | 0.00701 | 0.00701 | 0.00701 | 0.007 | 0.00698 | 0.00697 | 0.00695 | 0.00694 | 0.00694 | 0.00694 | 0.00696 | 0.00698 | 0.00699 | 0.00701 | 0.00702 | 0.00703 | 0.00704 | 0.00704 | 0.00704 | 0.00703 | 0.00702 | 0.00701 | 0.00701 | 0.007 | 0.007 | 0.00698 | 0.00696 | 0.00695 | 0.00694 | 0.00695 | 0.00695 | 0.00696 | 0.00698 | 0.00701 | 0.00704 | 0.00708 | 0.0071 | 0.00711 | 0.00711 | 0.0071 | 0.0071 | 0.0071 | 0.00709 | 0.00707 | 0.00706 | 0.00706 | 0.00707 | 0.00707 | 0.00706 | 0.00706 | 0.00706 | 0.00707 | 0.00708 | 0.00709 | 0.0071 | 0.00713 | 0.00715 | 0.00717 | 0.00717 | 0.00717 | 0.00718 | 0.00719 | 0.0072 | 0.00721 | 0.00722 | 0.00723 | 0.00726 | 0.00728 | 0.0073 | 0.00731 | 0.00732 | 0.00734 | 0.00736 | 0.00738 | 0.0074 | 0.00741 | 0.00741 | 0.00743 | 0.00745 | 0.00746 | 0.00748 | 0.0075 | 0.00751 | 0.00752 | 0.00752 | 0.00751 | 0.0075 | 0.00748 | 0.00747 | 0.00745 | 0.00743 | 0.00742 | 0.00741 | 0.00741 | 0.00742 | 0.00743 | 0.00744 | 0.00745 | 0.00746 | 0.00745 | 0.00742 | 0.00738 | 0.00733 | 0.0073 | 0.00727 | 0.00725 | 0.00724 | 0.00723 | 0.00722 | 0.00721 | 0.0072 | 0.00719 | 0.00718 | 0.00717 | 0.00716 | 0.00716 | 0.00717 | 0.00717 | 0.00717 | 0.00716 | 0.00715 | 0.00716 | 0.00718 | 0.0072 | 0.00722 | 0.00724 | 0.00725 | 0.00725 | 0.00724 | 0.00722 | 0.00721 | 0.0072 | 0.00721 | 0.00722 | 0.00723 | 0.00724 | 0.00726 | 0.00727 | 0.00728 | 0.00728 | 0.00728 | 0.00728 | 0.00729 | 0.00729 | 0.00731 | 0.00732 | 0.00734 | 0.00735 | 0.00735 | 0.00735 | 0.00733 | 0.00732 | 0.00731 | 0.00729 | 0.00728 | 0.00726 | 0.00725 | 0.00725 | 0.00725 | 0.00726 | 0.00727 | 0.00729 | 0.00732 | 0.00736 | 0.00741 | 0.00746 | 0.0075 | 0.00751 | 0.00751 | 0.0075 | 0.00748 | 0.00747 | 0.00746 | 0.00746 | 0.00745 | 0.00746 | 0.00746 | 0.00747 | 0.00747 | 0.00747 | 0.00746 | 0.00747 | 0.00749 | 0.00753 | 0.00756 | 0.00758 | 0.00759 | 0.00761 | 0.00763 | 0.00765 | 0.00766 | 0.00765 | 0.00763 | 0.00762 | 0.00761 | 0.00761 | 0.00761 | 0.0076 | 0.00761 | 0.00763 | 0.00766 | 0.00769 | 0.0077 | 0.0077 | 0.0077 | 0.00771 | 0.00774 | 0.00778 | 0.00783 | 0.00788 | 0.00793 | 0.00796 | 0.00797 | 0.00796 | 0.00793 | 0.00791 | 0.00789 | 0.00789 | 0.00792 | 0.00798 | 0.00805 | 0.00813 | 0.00819 | 0.00823 | 0.00825 | 0.00827 | 0.00828 | 0.0083 | 0.00833 | 0.00837 | 0.00843 | 0.0085 | 0.00857 | 0.00862 | 0.00863 | 0.0086 | 0.00854 | 0.00848 | 0.00843 | 0.00841 | 0.00842 | 0.00846 | 0.00852 | 0.0086 | 0.00868 | 0.00875 | 0.00878 | 0.00878 | 0.00876 | 0.00875 | 0.00874 | 0.00875 | 0.00879 | 0.00884 | 0.00889 | 0.00895 | 0.00901 | 0.00907 | 0.00914 | 0.00925 | 0.00942 | 0.00961 | 0.00964 | 0.00922 | 0.00819 | 0.00671 | 0.00518 | 0.00391 | 0.00314 | 0.00296 | 0.00335 | 0.00429 | 0.00566 | 0.00721 | 0.00855 | 0.00934 | 0.00951 | 0.00932 | 0.00903 | 0.00879 | 0.00864 | 0.00854 | 0.00848 | 0.00843 | 0.0084 | 0.00838 | 0.00836 | 0.00833 | 0.00828 | 0.00822 | 0.00816 | 0.0081 | 0.00806 | 0.00802 | 0.00799 | 0.00798 | 0.00797 | 0.00796 | 0.00795 | 0.00795 | 0.00796 | 0.008 | 0.00803 | 0.00805 | 0.00806 | 0.00806 | 0.00805 | 0.00804 | 0.008 | 0.00792 | 0.0078 | 0.00766 | 0.00751 | 0.00739 | 0.00729 | 0.00722 | 0.0072 | 0.00724 | 0.00731 | 0.0074 | 0.00748 | 0.00752 | 0.00752 | 0.00749 | 0.00743 | 0.00736 | 0.00728 | 0.0072 | 0.00714 | 0.00709 | 0.00706 | 0.00703 | 0.00699 | 0.00699 | 0.00703 | 0.00712 | 0.00723 | 0.00733 | 0.00738 | 0.00741 | 0.00739 | 0.00733 | 0.00723 | 0.0071 | 0.00697 | 0.00687 | 0.00682 | 0.00682 | 0.00686 | 0.0069 | 0.00693 | 0.00695 | 0.00696 | 0.00695 | 0.00692 | 0.00689 | 0.00685 | 0.00679 | 0.00673 | 0.00668 | 0.00665 | 0.00664 | 0.00665 | 0.00666 | 0.00667 | 0.00668 | 0.00668 | 0.00667 | 0.00663 | 0.00658 | 0.0065 | 0.00643 | 0.00636 | 0.00631 | 0.00627 | 0.00626 | 0.00627 | 0.00629 | 0.00632 | 0.00636 | 0.00637 | 0.00635 | 0.0063 | 0.00624 | 0.00618 | 0.00614 | 0.0061 | 0.00607 | 0.00605 | 0.00605 | 0.00606 | 0.00608 | 0.00608 | 0.00606 | 0.00603 | 0.006 | 0.00599 | 0.00598 | 0.00597 | 0.00594 | 0.00592 | 0.00589 | 0.00587 | 0.00585 | 0.00581 | 0.00575 | 0.00569 | 0.00563 | 0.00557 | 0.00552 | 0.00548 | 0.00545 | 0.00544 | 0.00544 | 0.00545 | 0.00547 | 0.00551 | 0.00554 | 0.00557 | 0.00559 | 0.0056 | 0.0056 | 0.0056 | 0.00562 | 0.00564 | 0.00567 | 0.00568 | 0.00567 | 0.00562 | 0.00556 | 0.00547 | 0.00537 | 0.00529 | 0.00523 | 0.0052 | 0.00519 | 0.00521 | 0.00523 | 0.00524 | 0.00524 | 0.00523 | 0.0052 | 0.00516 | 0.00512 | 0.00509 | 0.00506 | 0.00503 | 0.00499 | 0.00494 | 0.00489 | 0.00486 | 0.00483 | 0.0048 | 0.00476 | 0.00472 | 0.00469 | 0.00467 | 0.00466 | 0.00464 | 0.00461 | 0.00458 | 0.00454 | 0.00451 | 0.00447 | 0.00444 | 0.00443 | 0.00444 | 0.00448 | 0.00453 | 0.00458 | 0.00463 | 0.00466 | 0.00467 | 0.00464 | 0.00458 | 0.00448 | 0.00437 | 0.00427 | 0.00419 | 0.00414 | 0.00409 | 0.00406 | 0.00403 | 0.00401 | 0.00397 | 0.00392 | 0.00385 | 0.00379 | 0.00375 | 0.00374 | 0.00377 | 0.00383 | 0.00391 | 0.00399 | 0.00406 | 0.0041 | 0.00412 | 0.0041 | 0.00405 | 0.00398 | 0.0039 | 0.00382 | 0.00375 | 0.0037 | 0.00366 | 0.00361 | 0.00354 | 0.00345 | 0.00336 | 0.00326 | 0.00316 | 0.00309 | 0.00304 | 0.00303 | 0.00306 | 0.00313 | 0.00321 | 0.00329 | 0.00334 | 0.00338 | 0.0034 | 0.00342 | 0.00345 | 0.00346 | 0.00345 | 0.00342 | 0.00337 | 0.00331 | 0.00323 | 0.00314 | 0.00304 | 0.00293 | 0.00283 | 0.00275 | 0.00271 | 0.00271 | 0.00276 | 0.00281 | 0.00286 | 0.00289 | 0.00291 | 0.00292 | 0.0029 | 0.00283 | 0.00269 | 0.00252 | 0.00236 | 0.00224 | 0.00216 | 0.00212 | 0.00212 | 0.00217 | 0.00229 | 0.00245 | 0.00262 | 0.00276 | 0.00285 | 0.00288 | 0.00283 | 0.00271 | 0.00252 | 0.00233 | 0.00216 | 0.00207 | 0.00206 | 0.00212 | 0.0022 | 0.0023 | 0.00239 | 0.00243 | 0.00239 | 0.00226 | 0.00207 | 0.00185 | 0.00165 | 0.00149 | 0.00139 | 0.00135 | 0.00139 | 0.0015 | 0.00169 | 0.00191 | 0.00211 | 0.00225 | 0.00232 | 0.00234 | 0.00231 | 0.00225 | 0.00219 | 0.00212 | 0.00206 | 0.00202 | 0.002 | 0.00197 | 0.00193 | 0.00188 | 0.00182 | 0.00177 | 0.00172 | 0.00166 | 0.00156 | 0.00142 | 0.00125 | 0.00107 | 0.00093 | 0.00087 | 0.00091 | 0.00102 | 0.00117 | 0.00131 | 0.00143 | 0.00152 | 0.00155 | 0.00153 | 0.00144 | 0.00132 | 0.00119 | 0.00108 | 0.00099 | 0.00092 | 0.00087 | 0.00084 | 0.00084 | 0.00085 | 0.00084 | 0.00079 | 0.00069 | 0.00056 | 0.00041 | 0.00029 | 0.00024 | 0.00027 | 0.0004 | 0.00057 | 0.00076 | 0.00091 | 0.001 | 0.00103 | 0.00099 | 0.00099 | 0.00099 | 0.00099 | 0.00099 | 0.00099 | 0.00099
LB2-2 | 0.0001 | 0.0001 | 0.01% | 0.0001 | 0.0001 | 0.0001 | 0.0001 | 0.00013 | 0.00014 | 0.00015 | 0.00013 | 0.00012 | 0.0001 | 9e-05 | 9e-05 | 0.0001 | 0.00013 | 0.00016 | 0.0002 | 0.00022 | 0.00023 | 0.00023 | 0.00021 | 0.00018 | 0.00015 | 0.00011 | 9e-05 | 6e-05 | 4e-05 | 2e-05 | 1e-05 | 0 | 0 | 1e-05 | 2e-05 | 4e-05 | 6e-05 | 8e-05 | 9e-05 | 9e-05 | 8e-05 | 7e-05 | 6e-05 | 6e-05 | 7e-05 | 7e-05 | 7e-05 | 7e-05 | 5e-05 | 4e-05 | 2e-05 | 1e-05 | 0 | 1e-05 | 1e-05 | 2e-05 | 3e-05 | 5e-05 | 6e-05 | 7e-05 | 9e-05 | 0.0001 | 0.00013 | 0.00015 | 0.00016 | 0.00016 | 0.00015 | 0.00013 | 0.0001 | 7e-05 | 5e-05 | 3e-05 | 3e-05 | 3e-05 | 4e-05 | 6e-05 | 8e-05 | 0.00011 | 0.00013 | 0.00015 | 0.00017 | 0.00019 | 0.00021 | 0.00023 | 0.00024 | 0.00025 | 0.00025 | 0.00025 | 0.00024 | 0.00023 | 0.00021 | 0.00019 | 0.00017 | 0.00015 | 0.00015 | 0.00015 | 0.00015 | 0.00016 | 0.00017 | 0.00018 | 0.00018 | 0.00017 | 0.00015 | 0.00015 | 0.00015 | 0.00018 | 0.00021 | 0.00025 | 0.00028 | 0.00031 | 0.00032 | 0.00031 | 0.00029 | 0.00027 | 0.00025 | 0.00025 | 0.00026 | 0.00027 | 0.00029 | 0.00031 | 0.00032 | 0.00033 | 0.00033 | 0.00031 | 0.0003 | 0.00028 | 0.00027 | 0.00027 | 0.00026 | 0.00027 | 0.00027 | 0.00029 | 0.00031 | 0.00033 | 0.00035 | 0.00037 | 0.00039 | 0.00039 | 0.00039 | 0.00039 | 0.00038 | 0.00037 | 0.00036 | 0.00036 | 0.00036 | 0.00037 | 0.00039 | 0.00041 | 0.00042 | 0.00042 | 0.00041 | 0.0004 | 0.00038 | 0.00036 | 0.00034 | 0.00033 | 0.00033 | 0.00034 | 0.00035 | 0.00038 | 0.00041 | 0.00043 | 0.00046 | 0.00048 | 0.00049 | 0.0005 | 0.00049 | 0.00047 | 0.00045 | 0.00042 | 0.0004 | 0.00039 | 0.00038 | 0.00038 | 0.00038 | 0.00037 | 0.00037 | 0.00036 | 0.00036 | 0.00036 | 0.00038 | 0.0004 | 0.00044 | 0.00049 | 0.00055 | 0.0006 | 0.00065 | 0.00068 | 0.00069 | 0.00068 | 0.00065 | 0.0006 | 0.00055 | 0.00049 | 0.00045 | 0.00042 | 0.00043 | 0.00047 | 0.00055 | 0.00066 | 0.0008 | 0.00094 | 0.00106 | 0.00114 | 0.00116 | 0.00113 | 0.00105 | 0.00094 | 0.00082 | 0.00071 | 0.00063 | 0.00058 | 0.00057 | 0.00058 | 0.0006 | 0.00061 | 0.00063 | 0.00064 | 0.00066 | 0.00071 | 0.00077 | 0.00086 | 0.00095 | 0.00104 | 0.00112 | 0.00118 | 0.0012 | 0.00118 | 0.00114 | 0.00107 | 0.00099 | 0.00092 | 0.00086 | 0.00082 | 0.00078 | 0.00077 | 0.00076 | 0.00075 | 0.00076 | 0.00076 | 0.00076 | 0.00077 | 0.00078 | 0.00081 | 0.00086 | 0.00092 | 0.00098 | 0.00103 | 0.00106 | 0.00108 | 0.00108 | 0.00107 | 0.00105 | 0.00102 | 0.00099 | 0.00097 | 0.00095 | 0.00092 | 0.00088 | 0.00083 | 0.00078 | 0.00074 | 0.00071 | 0.00071 | 0.00072 | 0.00075 | 0.00079 | 0.00082 | 0.00085 | 0.00089 | 0.00094 | 0.001 | 0.00107 | 0.00114 | 0.0012 | 0.00123 | 0.00124 | 0.0012 | 0.00113 | 0.00105 | 0.00096 | 0.00087 | 0.00081 | 0.00077 | 0.00075 | 0.00073 | 0.00072 | 0.00071 | 0.00069 | 0.00069 | 0.00068 | 0.00069 | 0.0007 | 0.0007 | 0.0007 | 0.0007 | 0.00069 | 0.00068 | 0.00066 | 0.00064 | 0.00063 | 0.00064 | 0.00066 | 0.00069 | 0.00073 | 0.00077 | 0.00079 | 0.0008 | 0.00078 | 0.00074 | 0.00069 | 0.00065 | 0.00062 | 0.00061 | 0.00063 | 0.00067 | 0.00072 | 0.00077 | 0.00081 | 0.00083 | 0.00084 | 0.00084 | 0.00083 | 0.00082 | 0.0008 | 0.0008 | 0.0008 | 0.0008 | 0.00082 | 0.00083 | 0.00085 | 0.00086 | 0.00087 | 0.00088 | 0.00089 | 0.0009 | 0.0009 | 0.0009 | 0.0009 | 0.0009 | 0.00092 | 0.00098 | 0.00107 | 0.0012 | 0.00135 | 0.0015 | 0.00162 | 0.00168 | 0.0017 | 0.00165 | 0.00156 | 0.00145 | 0.00133 | 0.00123 | 0.00116 | 0.00111 | 0.00108 | 0.00106 | 0.00104 | 0.00103 | 0.00102 | 0.00104 | 0.00107 | 0.00112 | 0.00118 | 0.00125 | 0.00132 | 0.00138 | 0.00143 | 0.00146 | 0.00148 | 0.00148 | 0.00147 | 0.00144 | 0.0014 | 0.00136 | 0.0013 | 0.00126 | 0.00121 | 0.00118 | 0.00116 | 0.00115 | 0.00116 | 0.00118 | 0.00121 | 0.00124 | 0.00126 | 0.00127 | 0.00126 | 0.00124 | 0.0012 | 0.00114 | 0.00107 | 0.001 | 0.00094 | 0.0009 | 0.0009 | 0.00094 | 0.00103 | 0.00116 | 0.00131 | 0.00145 | 0.00158 | 0.00165 | 0.00167 | 0.00164 | 0.00156 | 0.00147 | 0.00138 | 0.0013 | 0.00125 | 0.00122 | 0.00121 | 0.00122 | 0.00123 | 0.00124 | 0.00125 | 0.00125 | 0.00125 | 0.00125 | 0.00125 | 0.00124 | 0.00123 | 0.00122 | 0.00123 | 0.00126 | 0.00132 | 0.0014 | 0.00149 | 0.00159 | 0.00168 | 0.00175 | 0.00179 | 0.0018 | 0.00177 | 0.00172 | 0.00166 | 0.00158 | 0.00151 | 0.00143 | 0.00136 | 0.0013 | 0.00125 | 0.00121 | 0.00119 | 0.0012 | 0.00124 | 0.00132 | 0.00144 | 0.00156 | 0.00167 | 0.00175 | 0.00179 | 0.00179 | 0.00176 | 0.00172 | 0.00168 | 0.00166 | 0.00167 | 0.00169 | 0.00171 | 0.00172 | 0.00169 | 0.00164 | 0.00157 | 0.00149 | 0.00141 | 0.00136 | 0.00132 | 0.00129 | 0.00128 | 0.00127 | 0.00127 | 0.00126 | 0.00127 | 0.00127 | 0.00128 | 0.00128 | 0.00128 | 0.00128 | 0.00129 | 0.00131 | 0.00135 | 0.00141 | 0.00147 | 0.00153 | 0.00156 | 0.00158 | 0.00156 | 0.00151 | 0.00144 | 0.00136 | 0.00128 | 0.00122 | 0.00118 | 0.00116 | 0.00115 | 0.00115 | 0.00116 | 0.00118 | 0.0012 | 0.00123 | 0.00125 | 0.00127 | 0.00129 | 0.00131 | 0.00132 | 0.00132 | 0.00133 | 0.00133 | 0.00135 | 0.00137 | 0.0014 | 0.00145 | 0.0015 | 0.00155 | 0.00158 | 0.0016 | 0.0016 | 0.00158 | 0.00155 | 0.0015 | 0.00146 | 0.00142 | 0.00139 | 0.00137 | 0.00135 | 0.00135 | 0.00134 | 0.00133 | 0.00132 | 0.00131 | 0.00131 | 0.0013 | 0.0013 | 0.00131 | 0.00132 | 0.00133 | 0.00135 | 0.00136 | 0.00136 | 0.00136 | 0.00137 | 0.00137 | 0.00137 | 0.00137 | 0.00137 | 0.00138 | 0.00138 | 0.00138 | 0.00137 | 0.00137 | 0.00137 | 0.00139 | 0.00141 | 0.00143 | 0.00145 | 0.00147 | 0.00148 | 0.00148 | 0.00147 | 0.00145 | 0.00143 | 0.00141 | 0.00141 | 0.00141 | 0.00143 | 0.00145 | 0.00147 | 0.00147 | 0.00145 | 0.0014 | 0.00134 | 0.00128 | 0.00123 | 0.0012 | 0.0012 | 0.00122 | 0.00126 | 0.00131 | 0.00135 | 0.00138 | 0.00139 | 0.00138 | 0.00135 | 0.00133 | 0.00132 | 0.00131 | 0.00132 | 0.00133 | 0.00135 | 0.00137 | 0.00139 | 0.0014 | 0.00141 | 0.00141 | 0.0014 | 0.00139 | 0.00137 | 0.00134 | 0.0013 | 0.00127 | 0.00124 | 0.00121 | 0.0012 | 0.00121 | 0.00122 | 0.00125 | 0.00128 | 0.0013 | 0.00133 | 0.00134 | 0.00136 | 0.00137 | 0.00139 | 0.0014 | 0.00142 | 0.00144 | 0.00146 | 0.00146 | 0.00147 | 0.00147 | 0.00147 | 0.00148 | 0.00148 | 0.00149 | 0.00148 | 0.00146 | 0.00142 | 0.00137 | 0.00131 | 0.00125 | 0.00121 | 0.0012 | 0.0012 | 0.00122 | 0.00126 | 0.00129 | 0.00133 | 0.00136 | 0.00138 | 0.0014 | 0.00141 | 0.00141 | 0.00142 | 0.00142 | 0.00142 | 0.00142 | 0.00141 | 0.00141 | 0.00142 | 0.00143 | 0.00145 | 0.00147 | 0.00148 | 0.00149 | 0.0015 | 0.0015 | 0.00148 | 0.00146 | 0.00142 | 0.00138 | 0.00134 | 0.00132 | 0.00132 | 0.00133 | 0.00136 | 0.0014 | 0.00145 | 0.0015 | 0.00154 | 0.00156 | 0.00156 | 0.00155 | 0.00154 | 0.00154 | 0.00154 | 0.00155 | 0.00156 | 0.00157 | 0.00159 | 0.00161 | 0.00163 | 0.00164 | 0.00165 | 0.00165 | 0.00165 | 0.00165 | 0.00164 | 0.00163 | 0.0016 | 0.00156 | 0.00152 | 0.00149 | 0.00148 | 0.00148 | 0.00151 | 0.00154 | 0.00158 | 0.00163 | 0.00166 | 0.00168 | 0.00169 | 0.00169 | 0.00168 | 0.00167 | 0.00167 | 0.00168 | 0.00169 | 0.00169 | 0.00169 | 0.00168 | 0.00167 | 0.00166 | 0.00165 | 0.00165 | 0.00165 | 0.00167 | 0.00169 | 0.00171 | 0.00172 | 0.00173 | 0.00173 | 0.00172 | 0.00171 | 0.00171 | 0.00171 | 0.00171 | 0.00172 | 0.00174 | 0.00177 | 0.00179 | 0.00182 | 0.00184 | 0.00185 | 0.00186 | 0.00185 | 0.00185 | 0.00183 | 0.00182 | 0.0018 | 0.00179 | 0.00179 | 0.0018 | 0.00181 | 0.00182 | 0.00182 | 0.00181 | 0.0018 | 0.00179 | 0.00177 | 0.00175 | 0.00174 | 0.00172 | 0.00172 | 0.00172 | 0.00172 | 0.00174 | 0.00175 | 0.00176 | 0.00177 | 0.00178 | 0.00178 | 0.00179 | 0.00179 | 0.0018 | 0.00181 | 0.00182 | 0.00183 | 0.00184 | 0.00184 | 0.00183 | 0.00183 | 0.00183 | 0.00183 | 0.00184 | 0.00185 | 0.00187 | 0.00189 | 0.0019 | 0.00192 | 0.00193 | 0.00194 | 0.00195 | 0.00195 | 0.00194 | 0.00193 | 0.00192 | 0.0019 | 0.00188 | 0.00186 | 0.00185 | 0.00185 | 0.00185 | 0.00185 | 0.00185 | 0.00185 | 0.00184 | 0.00185 | 0.00185 | 0.00186 | 0.00186 | 0.00188 | 0.00189 | 0.00191 | 0.00192 | 0.00193 | 0.00194 | 0.00195 | 0.00195 | 0.00196 | 0.00197 | 0.00197 | 0.00197 | 0.00198 | 0.00198 | 0.00197 | 0.00195 | 0.00193 | 0.00191 | 0.0019 | 0.00189 | 0.00189 | 0.00189 | 0.0019 | 0.00191 | 0.00193 | 0.00195 | 0.00197 | 0.00197 | 0.00197 | 0.00197 | 0.00197 | 0.00196 | 0.00195 | 0.00194 | 0.00194 | 0.00194 | 0.00194 | 0.00194 | 0.00194 | 0.00193 | 0.00192 | 0.00192 | 0.00191 | 0.00191 | 0.00192 | 0.00193 | 0.00195 | 0.00196 | 0.00196 | 0.00196 | 0.00196 | 0.00197 | 0.00198 | 0.002 | 0.00201 | 0.00203 | 0.00203 | 0.00204 | 0.00204 | 0.00203 | 0.00202 | 0.00202 | 0.00201 | 0.002 | 0.00199 | 0.00199 | 0.00198 | 0.00197 | 0.00196 | 0.00197 | 0.00198 | 0.00201 | 0.00203 | 0.00206 | 0.00208 | 0.00209 | 0.00209 | 0.00208 | 0.00207 | 0.00205 | 0.00204 | 0.00204 | 0.00203 | 0.00203 | 0.00203 | 0.00204 | 0.00205 | 0.00207 | 0.00208 | 0.0021 | 0.00212 | 0.00213 | 0.00214 | 0.00214 | 0.00214 | 0.00213 | 0.00211 | 0.0021 | 0.0021 | 0.0021 | 0.00209 | 0.00209 | 0.00209 | 0.00209 | 0.00209 | 0.00209 | 0.0021 | 0.0021 | 0.0021 | 0.00209 | 0.00209 | 0.00208 | 0.00208 | 0.00208 | 0.00207 | 0.00207 | 0.00208 | 0.00208 | 0.00209 | 0.00209 | 0.00208 | 0.00208 | 0.00208 | 0.00208 | 0.00208 | 0.00207 | 0.00206 | 0.00205 | 0.00204 | 0.00203 | 0.00203 | 0.00203 | 0.00204 | 0.00205 | 0.00206 | 0.00207 | 0.00208 | 0.00209 | 0.00209 | 0.00208 | 0.00206 | 0.00204 | 0.00203 | 0.00203 | 0.00203 | 0.00205 | 0.00207 | 0.00211 | 0.00214 | 0.00218 | 0.0022 | 0.00221 | 0.00221 | 0.0022 | 0.00219 | 0.00216 | 0.00213 | 0.00209 | 0.00205 | 0.00203 | 0.00201 | 0.00201 | 0.00203 | 0.00205 | 0.00208 | 0.0021 | 0.00211 | 0.00212 | 0.00212 | 0.00211 | 0.0021 | 0.00208 | 0.00208 | 0.00208 | 0.00209 | 0.0021 | 0.00211 | 0.00211 | 0.00211 | 0.00211 | 0.00211 | 0.00211 | 0.00211 | 0.00212 | 0.00213 | 0.00214 | 0.00216 | 0.00217 | 0.00219 | 0.00219 | 0.00219 | 0.00219 | 0.00219 | 0.00217 | 0.00215 | 0.00213 | 0.00211 | 0.00209 | 0.00208 | 0.00208 | 0.00207 | 0.00208 | 0.00209 | 0.0021 | 0.00211 | 0.00212 | 0.00213 | 0.00213 | 0.00213 | 0.00214 | 0.00214 | 0.00214 | 0.00214 | 0.00213 | 0.00213 | 0.00213 | 0.00214 | 0.00215 | 0.00216 | 0.00218 | 0.00219 | 0.00219 | 0.0022 | 0.0022 | 0.00219 | 0.00218 | 0.00216 | 0.00214 | 0.00213 | 0.00212 | 0.00212 | 0.00213 | 0.00213 | 0.00214 | 0.00215 | 0.00217 | 0.00219 | 0.00221 | 0.00221 | 0.00221 | 0.00221 | 0.00222 | 0.00222 | 0.00223 | 0.00223 | 0.00224 | 0.00224 | 0.00224 | 0.00224 | 0.00222 | 0.00219 | 0.00216 | 0.00214 | 0.00213 | 0.00213 | 0.00214 | 0.00216 | 0.00217 | 0.00219 | 0.0022 | 0.00221 | 0.00221 | 0.0022 | 0.0022 | 0.0022 | 0.0022 | 0.0022 | 0.0022 | 0.0022 | 0.00219 | 0.00219 | 0.00219 | 0.00219 | 0.0022 | 0.0022 | 0.0022 | 0.00221 | 0.00221 | 0.00221 | 0.00221 | 0.00221 | 0.00222 | 0.00222 | 0.00223 | 0.00223 | 0.00224 | 0.00224 | 0.00224 | 0.00225 | 0.00227 | 0.00228 | 0.0023 | 0.00231 | 0.0023 | 0.00229 | 0.00227 | 0.00225 | 0.00225 | 0.00225 | 0.00226 | 0.00227 | 0.00229 | 0.0023 | 0.0023 | 0.00228 | 0.00227 | 0.00226 | 0.00226 | 0.00227 | 0.00229 | 0.00231 | 0.00234 | 0.00235 | 0.00236 | 0.00235 | 0.00235 | 0.00234 | 0.00233 | 0.00232 | 0.0023 | 0.00229 | 0.00228 | 0.00227 | 0.00226 | 0.00225 | 0.00224 | 0.00225 | 0.00226 | 0.00227 | 0.00228 | 0.00228 | 0.00228 | 0.00229 | 0.0023 | 0.0023 | 0.0023 | 0.00229 | 0.00228 | 0.00226 | 0.00225 | 0.00224 | 0.00225 | 0.00228 | 0.00231 | 0.00234 | 0.00237 | 0.00239 | 0.00239 | 0.00238 | 0.00235 | 0.00232 | 0.0023 | 0.00228 | 0.00228 | 0.0023 | 0.00231 | 0.00233 | 0.00233 | 0.00234 | 0.00233 | 0.00233 | 0.00232 | 0.00231 | 0.0023 | 0.0023 | 0.00229 | 0.00229 | 0.00228 | 0.00228 | 0.00228 | 0.00229 | 0.00231 | 0.00233 | 0.00235 | 0.00236 | 0.00237 | 0.00236 | 0.00236 | 0.00234 | 0.00233 | 0.00233 | 0.00233 | 0.00234 | 0.00235 | 0.00236 | 0.00236 | 0.00235 | 0.00234 | 0.00232 | 0.0023 | 0.00228 | 0.00227 | 0.00227 | 0.00226 | 0.00227 | 0.00228 | 0.00231 | 0.00234 | 0.00237 | 0.00239 | 0.00239 | 0.0024 | 0.0024 | 0.00239 | 0.00238 | 0.00237 | 0.00236 | 0.00236 | 0.00235 | 0.00235 | 0.00235 | 0.00235 | 0.00236 | 0.00237 | 0.00239 | 0.00242 | 0.00244 | 0.00246 | 0.00246 | 0.00246 | 0.00244 | 0.00243 | 0.00242 | 0.00241 | 0.00242 | 0.00243 | 0.00243 | 0.00244 | 0.00245 | 0.00246 | 0.00247 | 0.00247 | 0.00247 | 0.00246 | 0.00246 | 0.00245 | 0.00243 | 0.00242 | 0.0024 | 0.00238 | 0.00236 | 0.00235 | 0.00235 | 0.00235 | 0.00235 | 0.00236 | 0.00236 | 0.00236 | 0.00236 | 0.00237 | 0.00238 | 0.00239 | 0.00239 | 0.00239 | 0.00239 | 0.00238 | 0.00238 | 0.00238 | 0.00238 | 0.00239 | 0.0024 | 0.00241 | 0.00242 | 0.00243 | 0.00243 | 0.00243 | 0.00244 | 0.00245 | 0.00246 | 0.00247 | 0.00248 | 0.00249 | 0.00249 | 0.00247 | 0.00246 | 0.00244 | 0.00242 | 0.00241 | 0.00242 | 0.00243 | 0.00245 | 0.00248 | 0.0025 | 0.00251 | 0.00251 | 0.00251 | 0.00249 | 0.00246 | 0.00244 | 0.00241 | 0.0024 | 0.00239 | 0.00239 | 0.0024 | 0.00241 | 0.0024 | 0.0024 | 0.0024 | 0.0024 | 0.00242 | 0.00243 | 0.00246 | 0.00247 | 0.00249 | 0.00249 | 0.00249 | 0.00248 | 0.00247 | 0.00246 | 0.00246 | 0.00246 | 0.00248 | 0.00249 | 0.00252 | 0.00253 | 0.00254 | 0.00255 | 0.00255 | 0.00255 | 0.00255 | 0.00255 | 0.00255 | 0.00255 | 0.00254 | 0.00253 | 0.00252 | 0.00252 | 0.00252 | 0.00252 | 0.00252 | 0.00252 | 0.00253 | 0.00253 | 0.00254 | 0.00255 | 0.00256 | 0.00257 | 0.00258 | 0.00259 | 0.0026 | 0.00261 | 0.00262 | 0.00262 | 0.00264 | 0.00266 | 0.00269 | 0.00271 | 0.00273 | 0.00274 | 0.00273 | 0.00272 | 0.0027 | 0.00268 | 0.00267 | 0.00268 | 0.00269 | 0.00271 | 0.00274 | 0.00276 | 0.00278 | 0.0028 | 0.00283 | 0.00286 | 0.00289 | 0.00293 | 0.00296 | 0.00298 | 0.003 | 0.00301 | 0.00301 | 0.00302 | 0.00303 | 0.00304 | 0.00306 | 0.00307 | 0.00308 | 0.00309 | 0.00311 | 0.00312 | 0.00314 | 0.00316 | 0.00318 | 0.00322 | 0.00327 | 0.00331 | 0.00334 | 0.00337 | 0.0034 | 0.00341 | 0.00342 | 0.00343 | 0.00344 | 0.00345 | 0.00348 | 0.0035 | 0.00354 | 0.00358 | 0.00361 | 0.00364 | 0.00365 | 0.00366 | 0.00365 | 0.00364 | 0.00364 | 0.00365 | 0.00369 | 0.00373 | 0.00379 | 0.00385 | 0.00389 | 0.00393 | 0.00394 | 0.00394 | 0.00393 | 0.0039 | 0.00388 | 0.00387 | 0.00386 | 0.00387 | 0.00389 | 0.0039 | 0.00393 | 0.00395 | 0.00396 | 0.00398 | 0.00399 | 0.004 | 0.004 | 0.00401 | 0.00401 | 0.00402 | 0.00403 | 0.00405 | 0.00408 | 0.00411 | 0.00413 | 0.00416 | 0.00418 | 0.0042 | 0.00422 | 0.00422 | 0.00423 | 0.00423 | 0.00424 | 0.00424 | 0.00425 | 0.00426 | 0.00428 | 0.00429 | 0.00429 | 0.00428 | 0.00428 | 0.00428 | 0.00427 | 0.00426 | 0.00425 | 0.00423 | 0.00422 | 0.0042 | 0.00419 | 0.00417 | 0.00415 | 0.00413 | 0.00411 | 0.0041 | 0.00409 | 0.00409 | 0.00408 | 0.00407 | 0.00407 | 0.00407 | 0.00407 | 0.00409 | 0.00411 | 0.00414 | 0.00418 | 0.00421 | 0.00426 | 0.0043 | 0.00433 | 0.00435 | 0.00437 | 0.00439 | 0.00441 | 0.00442 | 0.00444 | 0.00446 | 0.00448 | 0.00452 | 0.00456 | 0.00461 | 0.00466 | 0.00471 | 0.00475 | 0.00481 | 0.00486 | 0.00491 | 0.00496 | 0.005 | 0.00503 | 0.00506 | 0.00508 | 0.00509 | 0.00509 | 0.00509 | 0.00508 | 0.00507 | 0.00506 | 0.00504 | 0.00502 | 0.005 | 0.00497 | 0.00494 | 0.00491 | 0.00486 | 0.00481 | 0.00475 | 0.00471 | 0.00467 | 0.00464 | 0.0046 | 0.00457 | 0.00453 | 0.0045 | 0.00448 | 0.00446 | 0.00445 | 0.00444 | 0.00445 | 0.00447 | 0.0045 | 0.00452 | 0.00452 | 0.0045 | 0.00447 | 0.00443 | 0.00438 | 0.00433 | 0.00429 | 0.00426 | 0.00425 | 0.00425 | 0.00425 | 0.00425 | 0.00425 | 0.00423 | 0.00422 | 0.0042 | 0.00419 | 0.00417 | 0.00416 | 0.00414 | 0.00414 | 0.00414 | 0.00413 | 0.00412 | 0.00412 | 0.00411 | 0.0041 | 0.00409 | 0.00408 | 0.00407 | 0.00405 | 0.00403 | 0.00402 | 0.004 | 0.00399 | 0.00399 | 0.00398 | 0.00399 | 0.00399 | 0.004 | 0.00401 | 0.00402 | 0.00402 | 0.00401 | 0.00401 | 0.004 | 0.00399 | 0.00399 | 0.00398 | 0.00398 | 0.00399 | 0.00399 | 0.004 | 0.00401 | 0.00402 | 0.00403 | 0.00404 | 0.00405 | 0.00406 | 0.00407 | 0.00408 | 0.00409 | 0.0041 | 0.00412 | 0.00415 | 0.00418 | 0.00421 | 0.00423 | 0.00425 | 0.00426 | 0.00425 | 0.00423 | 0.00419 | 0.00415 | 0.0041 | 0.00404 | 0.00398 | 0.00392 | 0.00385 | 0.00378 | 0.00372 | 0.00366 | 0.0036 | 0.00355 | 0.0035 | 0.00347 | 0.00344 | 0.00343 | 0.00342 | 0.00341 | 0.00341 | 0.0034 | 0.00339 | 0.00337 | 0.00336 | 0.00334 | 0.00333 | 0.00332 | 0.0033 | 0.00329 | 0.00328 | 0.00327 | 0.00326 | 0.00325 | 0.00324 | 0.00323 | 0.00323 | 0.00324 | 0.00324 | 0.00325 | 0.00325 | 0.00326 | 0.00326 | 0.00326 | 0.00325 | 0.00324 | 0.00323 | 0.00321 | 0.00319 | 0.00317 | 0.00316 | 0.00316 | 0.00317 | 0.00318 | 0.00319 | 0.0032 | 0.00322 | 0.00324 | 0.00325 | 0.00325 | 0.00324 | 0.00323 | 0.00322 | 0.00321 | 0.00321 | 0.00319 | 0.00319 | 0.00318 | 0.00318 | 0.00319 | 0.00319 | 0.00319 | 0.00319 | 0.00319 | 0.0032 | 0.0032 | 0.0032 | 0.00321 | 0.00322 | 0.00322 | 0.00322 | 0.00321 | 0.00319 | 0.00318 | 0.00318 | 0.00317 | 0.00316 | 0.00316 | 0.00316 | 0.00317 | 0.00318 | 0.0032 | 0.00321 | 0.00322 | 0.00323 | 0.00324 | 0.00324 | 0.00323 | 0.00322 | 0.0032 | 0.00319 | 0.00318 | 0.00317 | 0.00316 | 0.00316 | 0.00317 | 0.00317 | 0.00317 | 0.00317 | 0.00317 | 0.00317 | 0.00317 | 0.00316 | 0.00315 | 0.00315 | 0.00315 | 0.00315 | 0.00316 | 0.00317 | 0.00319 | 0.00321 | 0.00323 | 0.00325 | 0.00326 | 0.00327 | 0.00327 | 0.00327 | 0.00326 | 0.00325 | 0.00324 | 0.00323 | 0.00323 | 0.00323 | 0.00322 | 0.00322 | 0.00321 | 0.00321 | 0.0032 | 0.00321 | 0.00321 | 0.00321 | 0.00321 | 0.0032 | 0.00319 | 0.00319 | 0.00319 | 0.00319 | 0.0032 | 0.00321 | 0.00323 | 0.00324 | 0.00325 | 0.00326 | 0.00326 | 0.00326 | 0.00327 | 0.00328 | 0.00329 | 0.0033 | 0.0033 | 0.0033 | 0.00329 | 0.00328 | 0.00326 | 0.00325 | 0.00324 | 0.00323 | 0.00323 | 0.00324 | 0.00325 | 0.00326 | 0.00327 | 0.00327 | 0.00327 | 0.00328 | 0.00328 | 0.00328 | 0.00328 | 0.00329 | 0.0033 | 0.00331 | 0.00332 | 0.00331 | 0.00331 | 0.0033 | 0.0033 | 0.0033 | 0.0033 | 0.0033 | 0.0033 | 0.0033 | 0.00332 | 0.00333 | 0.00333 | 0.00334 | 0.00334 | 0.00334 | 0.00333 | 0.00332 | 0.00331 | 0.0033 | 0.00329 | 0.00329 | 0.0033 | 0.00331 | 0.00332 | 0.00334 | 0.00335 | 0.00335 | 0.00335 | 0.00334 | 0.00333 | 0.00332 | 0.00332 | 0.00332 | 0.00332 | 0.00333 | 0.00335 | 0.00336 | 0.00337 | 0.00337 | 0.00337 | 0.00336 | 0.00335 | 0.00334 | 0.00333 | 0.00333 | 0.00333 | 0.00333 | 0.00334 | 0.00335 | 0.00335 | 0.00335 | 0.00334 | 0.00333 | 0.00333 | 0.00334 | 0.00335 | 0.00336 | 0.00337 | 0.00338 | 0.00338 | 0.00336 | 0.00335 | 0.00334 | 0.00334 | 0.00335 | 0.00336 | 0.00337 | 0.00338 | 0.00339 | 0.00339 | 0.0034 | 0.0034 | 0.0034 | 0.0034 | 0.00341 | 0.00341 | 0.00342 | 0.00342 | 0.00341 | 0.00341 | 0.00341 | 0.00342 | 0.00343 | 0.00344 | 0.00344 | 0.00344 | 0.00344 | 0.00343 | 0.00342 | 0.00341 | 0.0034 | 0.0034 | 0.0034 | 0.0034 | 0.00341 | 0.00341 | 0.00341 | 0.00341 | 0.00342 | 0.00342 | 0.00342 | 0.00343 | 0.00344 | 0.00344 | 0.00344 | 0.00344 | 0.00344 | 0.00345 | 0.00347 | 0.00348 | 0.0035 | 0.00351 | 0.00352 | 0.00352 | 0.00353 | 0.00353 | 0.00352 | 0.00351 | 0.00351 | 0.0035 | 0.00349 | 0.00349 | 0.00348 | 0.00348 | 0.00348 | 0.00349 | 0.00351 | 0.00352 | 0.00353 | 0.00352 | 0.0035 | 0.00348 | 0.00346 | 0.00345 | 0.00345 | 0.00347 | 0.00348 | 0.00351 | 0.00354 | 0.00357 | 0.00358 | 0.00359 | 0.00358 | 0.00357 | 0.00357 | 0.00356 | 0.00354 | 0.00353 | 0.00351 | 0.00351 | 0.00352 | 0.00354 | 0.00355 | 0.00356 | 0.00356 | 0.00356 | 0.00356 | 0.00356 | 0.00355 | 0.00354 | 0.00352 | 0.00352 | 0.00352 | 0.00352 | 0.00353 | 0.00354 | 0.00355 | 0.00357 | 0.00358 | 0.0036 | 0.00361 | 0.00361 | 0.0036 | 0.00358 | 0.00357 | 0.00356 | 0.00355 | 0.00354 | 0.00352 | 0.00352 | 0.00352 | 0.00354 | 0.00356 | 0.00358 | 0.00361 | 0.00363 | 0.00364 | 0.00364 | 0.00362 | 0.00358 | 0.00354 | 0.00352 | 0.00351 | 0.00351 | 0.00354 | 0.00358 | 0.00363 | 0.00367 | 0.00371 | 0.00373 | 0.00373 | 0.00372 | 0.00371 | 0.0037 | 0.00369 | 0.00368 | 0.00368 | 0.00368 | 0.00367 | 0.00366 | 0.00365 | 0.00364 | 0.00362 | 0.00361 | 0.0036 | 0.00359 | 0.00359 | 0.00359 | 0.00359 | 0.00358 | 0.00358 | 0.00358 | 0.00358 | 0.00359 | 0.00361 | 0.00363 | 0.00364 | 0.00365 | 0.00365 | 0.00364 | 0.00363 | 0.00361 | 0.0036 | 0.00359 | 0.00361 | 0.00363 | 0.00365 | 0.00367 | 0.00368 | 0.00369 | 0.00369 | 0.00369 | 0.00369 | 0.00369 | 0.0037 | 0.00372 | 0.00373 | 0.00373 | 0.00372 | 0.00371 | 0.0037 | 0.0037 | 0.00371 | 0.00371 | 0.00371 | 0.00371 | 0.0037 | 0.00369 | 0.00368 | 0.00366 | 0.00365 | 0.00365 | 0.00367 | 0.00369 | 0.00371 | 0.00373 | 0.00374 | 0.00374 | 0.00374 | 0.00374 | 0.00373 | 0.00372 | 0.00372 | 0.00373 | 0.00374 | 0.00375 | 0.00375 | 0.00375 | 0.00375 | 0.00374 | 0.00374 | 0.00372 | 0.00371 | 0.00369 | 0.00368 | 0.00368 | 0.00369 | 0.0037 | 0.00371 | 0.00372 | 0.00373 | 0.00375 | 0.00376 | 0.00376 | 0.00376 | 0.00375 | 0.00374 | 0.00373 | 0.00374 | 0.00375 | 0.00375 | 0.00376 | 0.00377 | 0.00378 | 0.00379 | 0.00379 | 0.00379 | 0.00379 | 0.00379 | 0.00379 | 0.00378 | 0.00378 | 0.00377 | 0.00376 | 0.00375 | 0.00375 | 0.00376 | 0.00379 | 0.00381 | 0.00383 | 0.00383 | 0.00382 | 0.00381 | 0.00379 | 0.00377 | 0.00375 | 0.00374 | 0.00373 | 0.00373 | 0.00374 | 0.00374 | 0.00374 | 0.00374 | 0.00373 | 0.00373 | 0.00373 | 0.00374 | 0.00375 | 0.00376 | 0.00378 | 0.00379 | 0.0038 | 0.00379 | 0.00379 | 0.00378 | 0.00377 | 0.00377 | 0.00376 | 0.00376 | 0.00377 | 0.0038 | 0.00383 | 0.00385 | 0.00386 | 0.00386 | 0.00387 | 0.00387 | 0.00388 | 0.00389 | 0.00388 | 0.00388 | 0.00388 | 0.00387 | 0.00387 | 0.00385 | 0.00384 | 0.00383 | 0.00382 | 0.00382 | 0.00384 | 0.00386 | 0.00388 | 0.00391 | 0.00393 | 0.00395 | 0.00396 | 0.00397 | 0.00397 | 0.00397 | 0.00396 | 0.00395 | 0.00393 | 0.00393 | 0.00393 | 0.00393 | 0.00393 | 0.00393 | 0.00394 | 0.00394 | 0.00394 | 0.00393 | 0.00393 | 0.00392 | 0.00391 | 0.00391 | 0.00391 | 0.00393 | 0.00394 | 0.00394 | 0.00395 | 0.00394 | 0.00394 | 0.00394 | 0.00394 | 0.00393 | 0.00392 | 0.00392 | 0.00391 | 0.00392 | 0.00392 | 0.00393 | 0.00394 | 0.00397 | 0.00401 | 0.00405 | 0.00408 | 0.00409 | 0.00407 | 0.00405 | 0.00401 | 0.00398 | 0.00394 | 0.00392 | 0.00392 | 0.00393 | 0.00395 | 0.00397 | 0.00399 | 0.004 | 0.004 | 0.004 | 0.00399 | 0.00399 | 0.00399 | 0.00399 | 0.004 | 0.004 | 0.004 | 0.004 | 0.00399 | 0.00397 | 0.00396 | 0.00395 | 0.00394 | 0.00396 | 0.00399 | 0.00396 | 0.00388 | 0.00375 | 0.0036 | 0.00343 | 0.00329 | 0.00319 | 0.00313 | 0.00315 | 0.00324 | 0.00341 | 0.00359 | 0.00376 | 0.00392 | 0.00406 | 0.0042 | 0.00435 | 0.00451 | 0.00468 | 0.00486 | 0.00504 | 0.00521 | 0.00537 | 0.00552 | 0.00564 | 0.00574 | 0.00581 | 0.00585 | 0.00585 | 0.00583 | 0.00577 | 0.00568 | 0.00556 | 0.00542 | 0.00527 | 0.00511 | 0.00496 | 0.00484 | 0.00475 | 0.00471 | 0.00472 | 0.00478 | 0.0049 | 0.00505 | 0.00522 | 0.0054 | 0.00557 | 0.00573 | 0.00588 | 0.00602 | 0.00615 | 0.00627 | 0.0064 | 0.00654 | 0.0067 | 0.00686 | 0.007 | 0.00711 | 0.00719 | 0.00724 | 0.00728 | 0.00732 | 0.00734 | 0.00734 | 0.00735 | 0.00736 | 0.0074 | 0.00748 | 0.00764 | 0.00791 | 0.00831 | 0.00882 | 0.00935 | 0.00978 | 0.01002 | 0.01002 | 0.00978 | 0.00933 | 0.00876 | 0.00817 | 0.00764 | 0.00727 | 0.00708 | 0.00703 | 0.00709 | 0.00719 | 0.0073 | 0.00738 | 0.00745 | 0.00751 | 0.00758 | 0.00765 | 0.00769 | 0.0077 | 0.00768 | 0.00762 | 0.00754 | 0.00745 | 0.00737 | 0.00732 | 0.00733 | 0.00743 | 0.00761 | 0.00784 | 0.00807 | 0.00824 | 0.0083 | 0.00821 | 0.00795 | 0.00755 | 0.00704 | 0.00649 | 0.00597 | 0.00552 | 0.0052 | 0.005 | 0.00493 | 0.00493 | 0.00498 | 0.00505 | 0.0051 | 0.00513 | 0.00512 | 0.00509 | 0.00505 | 0.00502 | 0.00501 | 0.00504 | 0.0051 | 0.00517 | 0.00524 | 0.00531 | 0.00537 | 0.00541 | 0.00544 | 0.00546 | 0.00549 | 0.00552 | 0.00556 | 0.00559 | 0.00562 | 0.00565 | 0.00567 | 0.00569 | 0.0057 | 0.00571 | 0.00571 | 0.00571 | 0.00569 | 0.00566 | 0.00563 | 0.00558 | 0.00553 | 0.00547 | 0.00541 | 0.00534 | 0.00527 | 0.0052 | 0.00512 | 0.00504 | 0.00496 | 0.00488 | 0.0048 | 0.00472 | 0.00464 | 0.00455 | 0.00446 | 0.00436 | 0.00426 | 0.00417 | 0.0041 | 0.00405 | 0.00401 | 0.00399 | 0.00399 | 0.004 | 0.00404 | 0.00408 | 0.00414 | 0.0042 | 0.00425 | 0.00431 | 0.00435 | 0.00439 | 0.00442 | 0.00444 | 0.00445 | 0.00445 | 0.00447 | 0.00449 | 0.00452 | 0.00454 | 0.00455 | 0.00457 | 0.00459 | 0.00463 | 0.00468 | 0.00471 | 0.00473 | 0.00474 | 0.00473 | 0.00471 | 0.00468 | 0.00464 | 0.00462 | 0.00461 | 0.00464 | 0.00472 | 0.00483 | 0.00492 | 0.00496 | 0.00497 | 0.00495 | 0.0049 | 0.00482 | 0.00472 | 0.00462 | 0.00454 | 0.00448 | 0.00447 | 0.00447 | 0.00446 | 0.00446 | 0.00447 | 0.00449 | 0.00453 | 0.00458 | 0.00462 | 0.00467 | 0.0047 | 0.00472 | 0.00471 | 0.00467 | 0.0046 | 0.00453 | 0.00446 | 0.00441 | 0.0044 | 0.00441 | 0.00443 | 0.00447 | 0.00451 | 0.00456 | 0.0046 | 0.0046 | 0.00459 | 0.00456 | 0.00455 | 0.00456 | 0.00459 | 0.0046 | 0.0046 | 0.00457 | 0.00454 | 0.00452 | 0.00448 | 0.00444 | 0.0044 | 0.00437 | 0.00438 | 0.00443 | 0.00451 | 0.00457 | 0.00462 | 0.00465 | 0.00469 | 0.00472 | 0.00474 | 0.00475 | 0.00474 | 0.00473 | 0.00472 | 0.0047 | 0.00467 | 0.00465 | 0.00464 | 0.00463 | 0.00463 | 0.00463 | 0.00464 | 0.00465 | 0.00467 | 0.00468 | 0.00466 | 0.00462 | 0.00457 | 0.00452 | 0.00447 | 0.00443 | 0.00442 | 0.00445 | 0.00451 | 0.00458 | 0.00467 | 0.00477 | 0.00484 | 0.00489 | 0.00489 | 0.00484 | 0.00478 | 0.00473 | 0.00472 | 0.00474 | 0.00479 | 0.00486 | 0.00492 | 0.00495 | 0.00494 | 0.00487 | 0.00476 | 0.00464 | 0.00453 | 0.00444 | 0.00438 | 0.00437 | 0.00439 | 0.00445 | 0.00452 | 0.00458 | 0.00463 | 0.00466 | 0.00469 | 0.00471 | 0.00472 | 0.00469 | 0.00464 | 0.0046 | 0.00459 | 0.00461 | 0.00464 | 0.00468 | 0.00472 | 0.00476 | 0.00479 | 0.00481 | 0.00481 | 0.00482 | 0.00481 | 0.00478 | 0.00472 | 0.00465 | 0.0046 | 0.00459 | 0.00462 | 0.00467 | 0.00474 | 0.00482 | 0.00492 | 0.00503 | 0.00511 | 0.00513 | 0.00509 | 0.00504 | 0.00497 | 0.0049 | 0.00483 | 0.00477 | 0.0047 | 0.00464 | 0.0046 | 0.00459 | 0.00459 | 0.00459 | 0.0046 | 0.0046 | 0.00459 | 0.00459 | 0.00458 | 0.00458 | 0.0046 | 0.00461 | 0.00462 | 0.00461 | 0.0046 | 0.00458 | 0.00457 | 0.00455 | 0.00454 | 0.00452 | 0.00451 | 0.00451 | 0.00454 | 0.00458 | 0.00463 | 0.00468 | 0.00473 | 0.00477 | 0.00481 | 0.00484 | 0.00485 | 0.00484 | 0.00482 | 0.00478 | 0.00473 | 0.0047 | 0.00468 | 0.00468 | 0.0047 | 0.00473 | 0.00478 | 0.00483 | 0.00489 | 0.00495 | 0.00499 | 0.005 | 0.00498 | 0.00495 | 0.00492 | 0.00489 | 0.00486 | 0.00484 | 0.00483 | 0.00483 | 0.00484 | 0.00483 | 0.00482 | 0.0048 | 0.00478 | 0.00476 | 0.00475 | 0.00473 | 0.00473 | 0.00473 | 0.00475 | 0.00476 | 0.00476 | 0.00477 | 0.00478 | 0.0048 | 0.00481 | 0.00481 | 0.00481 | 0.00481 | 0.00481 | 0.0048 | 0.00477 | 0.00473 | 0.0047 | 0.00469 | 0.0047 | 0.00472 | 0.00475 | 0.00479 | 0.00484 | 0.00491 | 0.00497 | 0.00502 | 0.00504 | 0.00505 | 0.00506 | 0.00507 | 0.00509 | 0.00509 | 0.00507 | 0.00503 | 0.00498 | 0.00493 | 0.00487 | 0.00482 | 0.00477 | 0.00473 | 0.00473 | 0.00475 | 0.00481 | 0.00488 | 0.00496 | 0.00503 | 0.0051 | 0.00515 | 0.00517 | 0.00516 | 0.00512 | 0.00507 | 0.005 | 0.00495 | 0.00491 | 0.0049 | 0.00492 | 0.00495 | 0.00499 | 0.00503 | 0.00507 | 0.0051 | 0.00511 | 0.0051 | 0.00507 | 0.00504 | 0.00503 | 0.00504 | 0.00505 | 0.00505 | 0.00503 | 0.00501 | 0.00499 | 0.00497 | 0.00495 | 0.00492 | 0.0049 | 0.0049 | 0.00492 | 0.00495 | 0.00499 | 0.00501 | 0.00502 | 0.00502 | 0.00503 | 0.00505 | 0.00507 | 0.0051 | 0.00512 | 0.00513 | 0.00516 | 0.0052 | 0.00524 | 0.00525 | 0.00525 | 0.00523 | 0.00522 | 0.00521 | 0.00519 | 0.00514 | 0.00506 | 0.00495 | 0.00484 | 0.00474 | 0.00467 | 0.00463 | 0.00464 | 0.0047 | 0.00482 | 0.00495 | 0.00506 | 0.00512 | 0.00512 | 0.00509 | 0.00503 | 0.00495 | 0.00485 | 0.00475 | 0.00466 | 0.0046 | 0.00456 | 0.00457 | 0.00462 | 0.0047 | 0.00481 | 0.00494 | 0.00506 | 0.00515 | 0.0052 | 0.00522 | 0.00521 | 0.0052 | 0.00517 | 0.00513 | 0.00507 | 0.00501 | 0.00496 | 0.00493 | 0.0049 | 0.00487 | 0.00487 | 0.00488 | 0.00492 | 0.00497 | 0.00501 | 0.00503 | 0.00505 | 0.00506 | 0.00507 | 0.00507 | 0.00504 | 0.005 | 0.00496 | 0.00494 | 0.00494 | 0.00495 | 0.00498 | 0.00502 | 0.00505 | 0.00508 | 0.0051 | 0.00513 | 0.00514 | 0.00515 | 0.00516 | 0.00517 | 0.00519 | 0.00521 | 0.00524 | 0.00525 | 0.00526 | 0.00527 | 0.00529 | 0.0053 | 0.0053 | 0.00527 | 0.00523 | 0.00518 | 0.00514 | 0.00511 | 0.00507 | 0.00503 | 0.005 | 0.005 | 0.00504 | 0.0051 | 0.00516 | 0.00521 | 0.00524 | 0.00524 | 0.00522 | 0.00518 | 0.00514 | 0.00511 | 0.0051 | 0.0051 | 0.00511 | 0.00513 | 0.00515 | 0.00517 | 0.00517 | 0.00516 | 0.00514 | 0.00513 | 0.00514 | 0.00516 | 0.00517 | 0.00517 | 0.00515 | 0.00513 | 0.00512 | 0.00513 | 0.00514 | 0.00515 | 0.00517 | 0.0052 | 0.00524 | 0.00528 | 0.00531 | 0.00531 | 0.00529 | 0.00526 | 0.00523 | 0.0052 | 0.00518 | 0.00517 | 0.00517 | 0.00519 | 0.00522 | 0.00526 | 0.00529 | 0.00532 | 0.00533 | 0.00534 | 0.00533 | 0.00531 | 0.00528 | 0.00525 | 0.00522 | 0.0052 | 0.00518 | 0.00515 | 0.00513 | 0.00511 | 0.00511 | 0.00511 | 0.00513 | 0.00515 | 0.00517 | 0.0052 | 0.00524 | 0.00529 | 0.00534 | 0.00538 | 0.00541 | 0.00543 | 0.00543 | 0.00543 | 0.0054 | 0.00537 | 0.00534 | 0.00531 | 0.00529 | 0.00529 | 0.00529 | 0.00529 | 0.00529 | 0.00527 | 0.00525 | 0.00523 | 0.00521 | 0.00521 | 0.00522 | 0.00525 | 0.00528 | 0.00531 | 0.00533 | 0.00536 | 0.00538 | 0.00538 | 0.00538 | 0.00536 | 0.00535 | 0.00533 | 0.00533 | 0.00533 | 0.00533 | 0.00533 | 0.00534 | 0.00534 | 0.00535 | 0.00535 | 0.00536 | 0.00536 | 0.00538 | 0.0054 | 0.00543 | 0.00545 | 0.00546 | 0.00546 | 0.00545 | 0.00543 | 0.0054 | 0.00538 | 0.00536 | 0.00534 | 0.00532 | 0.00531 | 0.0053 | 0.0053 | 0.0053 | 0.00531 | 0.00533 | 0.00536 | 0.00538 | 0.0054 | 0.0054 | 0.00539 | 0.00536 | 0.00534 | 0.00533 | 0.00534 | 0.00536 | 0.00539 | 0.00542 | 0.00544 | 0.00545 | 0.00544 | 0.00541 | 0.00538 | 0.00536 | 0.00533 | 0.00532 | 0.00531 | 0.0053 | 0.0053 | 0.00529 | 0.00529 | 0.0053 | 0.00532 | 0.00534 | 0.00538 | 0.00541 | 0.00543 | 0.00544 | 0.00543 | 0.00541 | 0.00538 | 0.00534 | 0.00531 | 0.00528 | 0.00526 | 0.00525 | 0.00525 | 0.00527 | 0.0053 | 0.00535 | 0.0054 | 0.00544 | 0.00547 | 0.00548 | 0.00548 | 0.00546 | 0.00543 | 0.0054 | 0.00538 | 0.00537 | 0.00537 | 0.00537 | 0.00538 | 0.00537 | 0.00536 | 0.00535 | 0.00534 | 0.00535 | 0.00537 | 0.0054 | 0.00544 | 0.00549 | 0.00553 | 0.00556 | 0.00557 | 0.00556 | 0.00554 | 0.0055 | 0.00547 | 0.00544 | 0.00542 | 0.00542 | 0.00543 | 0.00544 | 0.00545 | 0.00546 | 0.00546 | 0.00546 | 0.00545 | 0.00544 | 0.00543 | 0.00542 | 0.00542 | 0.00543 | 0.00545 | 0.00546 | 0.00548 | 0.00549 | 0.0055 | 0.0055 | 0.00549 | 0.00548 | 0.00548 | 0.00548 | 0.00548 | 0.00549 | 0.00549 | 0.00548 | 0.00547 | 0.00546 | 0.00545 | 0.00545 | 0.00546 | 0.00547 | 0.00549 | 0.00552 | 0.00553 | 0.00554 | 0.00555 | 0.00555 | 0.00555 | 0.00556 | 0.00557 | 0.00559 | 0.00561 | 0.00562 | 0.00563 | 0.00562 | 0.00561 | 0.00559 | 0.00558 | 0.00556 | 0.00555 | 0.00554 | 0.00554 | 0.00553 | 0.00554 | 0.00555 | 0.00556 | 0.00558 | 0.0056 | 0.00561 | 0.00561 | 0.00561 | 0.00561 | 0.00562 | 0.00564 | 0.00568 | 0.00574 | 0.00582 | 0.00592 | 0.00601 | 0.00608 | 0.00611 | 0.0061 | 0.00606 | 0.00598 | 0.00588 | 0.00579 | 0.00571 | 0.00567 | 0.00567 | 0.00568 | 0.00572 | 0.00575 | 0.00577 | 0.00578 | 0.00577 | 0.00576 | 0.00573 | 0.00572 | 0.0057 | 0.00571 | 0.00572 | 0.00575 | 0.00577 | 0.0058 | 0.00582 | 0.00582 | 0.00582 | 0.00581 | 0.00581 | 0.00582 | 0.00585 | 0.00588 | 0.00593 | 0.00597 | 0.00599 | 0.006 | 0.006 | 0.00598 | 0.00596 | 0.00596 | 0.00598 | 0.00603 | 0.00609 | 0.00615 | 0.0062 | 0.00623 | 0.00625 | 0.00625 | 0.00626 | 0.00627 | 0.00629 | 0.00632 | 0.00634 | 0.00634 | 0.00631 | 0.00626 | 0.00618 | 0.0061 | 0.00601 | 0.00596 | 0.00592 | 0.00592 | 0.00594 | 0.00596 | 0.00598 | 0.00599 | 0.00599 | 0.00598 | 0.00597 | 0.00597 | 0.00598 | 0.00601 | 0.00606 | 0.00612 | 0.00617 | 0.00622 | 0.00625 | 0.00625 | 0.00623 | 0.00619 | 0.00614 | 0.00608 | 0.00603 | 0.006 | 0.00598 | 0.00597 | 0.00597 | 0.00599 | 0.00602 | 0.00606 | 0.00609 | 0.00612 | 0.00614 | 0.00615 | 0.00615 | 0.00616 | 0.00617 | 0.0062 | 0.00624 | 0.00628 | 0.00633 | 0.00637 | 0.00641 | 0.00645 | 0.00646 | 0.00645 | 0.00643 | 0.00639 | 0.00634 | 0.00628 | 0.00622 | 0.00615 | 0.00608 | 0.00603 | 0.00599 | 0.00598 | 0.006 | 0.00606 | 0.00617 | 0.0063 | 0.00644 | 0.00656 | 0.00664 | 0.00666 | 0.00662 | 0.00652 | 0.00639 | 0.00624 | 0.00613 | 0.00606 | 0.00605 | 0.00608 | 0.00615 | 0.00621 | 0.00627 | 0.00631 | 0.00634 | 0.00636 | 0.00639 | 0.00642 | 0.00645 | 0.00649 | 0.00651 | 0.00652 | 0.00651 | 0.00648 | 0.00644 | 0.00641 | 0.00639 | 0.00639 | 0.00641 | 0.00644 | 0.00647 | 0.00648 | 0.00648 | 0.00645 | 0.00641 | 0.00637 | 0.00632 | 0.0063 | 0.0063 | 0.00634 | 0.00644 | 0.00657 | 0.00671 | 0.00685 | 0.00695 | 0.007 | 0.00701 | 0.00699 | 0.00695 | 0.00691 | 0.00688 | 0.00687 | 0.00689 | 0.0069 | 0.00689 | 0.00686 | 0.00679 | 0.0067 | 0.0066 | 0.00652 | 0.00646 | 0.00644 | 0.00646 | 0.00651 | 0.00661 | 0.00673 | 0.00687 | 0.00699 | 0.00707 | 0.00711 | 0.0071 | 0.00704 | 0.00694 | 0.00682 | 0.00672 | 0.00664 | 0.0066 | 0.0066 | 0.00662 | 0.00665 | 0.00668 | 0.00672 | 0.00674 | 0.00676 | 0.00677 | 0.00676 | 0.00674 | 0.00671 | 0.00667 | 0.00663 | 0.00662 | 0.00663 | 0.00668 | 0.00675 | 0.00682 | 0.00688 | 0.0069 | 0.00688 | 0.00682 | 0.00674 | 0.00664 | 0.00655 | 0.00649 | 0.00646 | 0.00646 | 0.00647 | 0.00649 | 0.00651 | 0.00653 | 0.00653 | 0.00653 | 0.00653 | 0.00652 | 0.00651 | 0.0065 | 0.00649 | 0.00649 | 0.00649 | 0.00649 | 0.0065 | 0.0065 | 0.0065 | 0.0065 | 0.0065 | 0.0065 | 0.0065 | 0.00649 | 0.00649 | 0.0065 | 0.0065 | 0.0065 | 0.0065 | 0.0065 | 0.0065 | 0.0065 | 0.00649 | 0.00648 | 0.00647 | 0.00646 | 0.00644 | 0.00643 | 0.00642 | 0.00642 | 0.00642 | 0.00642 | 0.00644 | 0.00648 | 0.00654 | 0.00663 | 0.00673 | 0.00683 | 0.00689 | 0.00693 | 0.00692 | 0.00688 | 0.00682 | 0.00675 | 0.0067 | 0.00667 | 0.00668 | 0.00671 | 0.00674 | 0.00677 | 0.00678 | 0.00678 | 0.00676 | 0.00673 | 0.00669 | 0.00667 | 0.00666 | 0.00668 | 0.00675 | 0.00686 | 0.00699 | 0.00712 | 0.00723 | 0.00729 | 0.00729 | 0.00724 | 0.00715 | 0.00702 | 0.00689 | 0.00677 | 0.00668 | 0.00662 | 0.00658 | 0.00655 | 0.00652 | 0.0065 | 0.00648 | 0.00646 | 0.00645 | 0.00643 | 0.00642 | 0.00642 | 0.00644 | 0.0065 | 0.00662 | 0.00679 | 0.00701 | 0.00723 | 0.00741 | 0.00752 | 0.00755 | 0.00748 | 0.00733 | 0.00715 | 0.00697 | 0.00681 | 0.0067 | 0.00664 | 0.00661 | 0.0066 | 0.00659 | 0.00656 | 0.00653 | 0.0065 | 0.00647 | 0.00646 | 0.00645 | 0.00647 | 0.00649 | 0.00652 | 0.00658 | 0.00665 | 0.00673 | 0.00681 | 0.00688 | 0.00694 | 0.00696 | 0.00696 | 0.00692 | 0.00686 | 0.00678 | 0.0067 | 0.00663 | 0.00658 | 0.00655 | 0.00652 | 0.00649 | 0.00646 | 0.00643 | 0.00639 | 0.00636 | 0.00635 | 0.0064 | 0.00649 | 0.00663 | 0.00678 | 0.00692 | 0.00702 | 0.00705 | 0.00703 | 0.00694 | 0.00683 | 0.00671 | 0.00663 | 0.0066 | 0.00662 | 0.00668 | 0.00675 | 0.00681 | 0.00686 | 0.00687 | 0.00686 | 0.00683 | 0.00679 | 0.00675 | 0.0067 | 0.00665 | 0.00661 | 0.00658 | 0.00657 | 0.00657 | 0.00658 | 0.00659 | 0.00661 | 0.00664 | 0.00666 | 0.00668 | 0.00669 | 0.00669 | 0.00669 | 0.00669 | 0.00669 | 0.00669 | 0.00669 | 0.0067 | 0.00671 | 0.00673 | 0.00674 | 0.00675 | 0.00678 | 0.00681 | 0.00685 | 0.0069 | 0.00695 | 0.00699 | 0.00702 | 0.00705 | 0.00706 | 0.00706 | 0.00707 | 0.00708 | 0.0071 | 0.00713 | 0.00715 | 0.00717 | 0.00717 | 0.00715 | 0.00713 | 0.0071 | 0.00709 | 0.0071 | 0.00713 | 0.00717 | 0.00721 | 0.00724 | 0.00724 | 0.00723 | 0.00718 | 0.00713 | 0.00706 | 0.00701 | 0.00698 | 0.00698 | 0.00699 | 0.00701 | 0.00703 | 0.00704 | 0.00705 | 0.00705 | 0.00705 | 0.00703 | 0.00702 | 0.007 | 0.00699 | 0.00698 | 0.00697 | 0.00697 | 0.00697 | 0.00698 | 0.00699 | 0.00701 | 0.00702 | 0.00703 | 0.00704 | 0.00704 | 0.00703 | 0.00701 | 0.00699 | 0.00697 | 0.00696 | 0.00695 | 0.00695 | 0.00695 | 0.00696 | 0.00696 | 0.00697 | 0.00697 | 0.00698 | 0.00698 | 0.007 | 0.00702 | 0.00705 | 0.00708 | 0.00712 | 0.00715 | 0.00716 | 0.00717 | 0.00716 | 0.00715 | 0.00713 | 0.00711 | 0.0071 | 0.00711 | 0.00714 | 0.00717 | 0.00721 | 0.00726 | 0.0073 | 0.00733 | 0.00735 | 0.00737 | 0.00738 | 0.0074 | 0.00741 | 0.00742 | 0.00742 | 0.00742 | 0.00741 | 0.0074 | 0.00739 | 0.00738 | 0.00737 | 0.00736 | 0.00734 | 0.00732 | 0.00729 | 0.00727 | 0.00724 | 0.00724 | 0.00725 | 0.00728 | 0.00732 | 0.00737 | 0.00741 | 0.00745 | 0.00747 | 0.00746 | 0.00744 | 0.00739 | 0.00734 | 0.00728 | 0.00724 | 0.00721 | 0.0072 | 0.0072 | 0.00722 | 0.00725 | 0.00729 | 0.00733 | 0.00737 | 0.00739 | 0.00739 | 0.00738 | 0.00736 | 0.00735 | 0.00733 | 0.00732 | 0.00731 | 0.0073 | 0.0073 | 0.00729 | 0.00729 | 0.00728 | 0.00726 | 0.00725 | 0.00723 | 0.00721 | 0.0072 | 0.0072 | 0.00721 | 0.00722 | 0.00723 | 0.00723 | 0.00721 | 0.00717 | 0.00712 | 0.00707 | 0.00703 | 0.00701 | 0.00701 | 0.00703 | 0.00707 | 0.00711 | 0.00715 | 0.00717 | 0.00717 | 0.00717 | 0.00716 | 0.00716 | 0.00716 | 0.00717 | 0.00719 | 0.0072 | 0.00722 | 0.00724 | 0.00725 | 0.00726 | 0.00726 | 0.00725 | 0.00724 | 0.00724 | 0.00725 | 0.00726 | 0.00727 | 0.00726 | 0.00722 | 0.00717 | 0.00709 | 0.00701 | 0.00694 | 0.00689 | 0.00686 | 0.00688 | 0.00692 | 0.00699 | 0.00706 | 0.00712 | 0.00715 | 0.00716 | 0.00717 | 0.00716 | 0.00715 | 0.00714 | 0.00713 | 0.00713 | 0.00713 | 0.00713 | 0.00714 | 0.00714 | 0.00714 | 0.00715 | 0.00715 | 0.00716 | 0.00716 | 0.00716 | 0.00715 | 0.00714 | 0.00712 | 0.00711 | 0.0071 | 0.00709 | 0.00708 | 0.00708 | 0.00708 | 0.00708 | 0.00708 | 0.0071 | 0.00712 | 0.00715 | 0.00718 | 0.0072 | 0.00722 | 0.00724 | 0.00724 | 0.00725 | 0.00725 | 0.00725 | 0.00726 | 0.00727 | 0.00728 | 0.00729 | 0.0073 | 0.00731 | 0.00732 | 0.00732 | 0.00732 | 0.00732 | 0.00731 | 0.00731 | 0.00731 | 0.00731 | 0.00732 | 0.00733 | 0.00735 | 0.00736 | 0.00738 | 0.0074 | 0.0074 | 0.0074 | 0.00739 | 0.00738 | 0.00737 | 0.00737 | 0.00738 | 0.00739 | 0.0074 | 0.00742 | 0.00743 | 0.00744 | 0.00745 | 0.00746 | 0.00747 | 0.00748 | 0.00749 | 0.0075 | 0.00751 | 0.00752 | 0.00754 | 0.00755 | 0.00756 | 0.00758 | 0.00759 | 0.0076 | 0.00761 | 0.00762 | 0.00763 | 0.00764 | 0.00766 | 0.00768 | 0.00771 | 0.00774 | 0.00777 | 0.0078 | 0.00783 | 0.00786 | 0.0079 | 0.00793 | 0.00796 | 0.00799 | 0.00802 | 0.00804 | 0.00804 | 0.00804 | 0.00804 | 0.00803 | 0.00802 | 0.00802 | 0.00802 | 0.00803 | 0.00803 | 0.00803 | 0.00803 | 0.00803 | 0.00802 | 0.008 | 0.00798 | 0.00796 | 0.00794 | 0.00793 | 0.00792 | 0.0079 | 0.00789 | 0.00789 | 0.00789 | 0.0079 | 0.00791 | 0.0079 | 0.00789 | 0.00788 | 0.00787 | 0.00786 | 0.00785 | 0.00784 | 0.00784 | 0.00784 | 0.00786 | 0.00787 | 0.00789 | 0.0079 | 0.0079 | 0.0079 | 0.00789 | 0.00788 | 0.00787 | 0.00787 | 0.00786 | 0.00786 | 0.00786 | 0.00787 | 0.00788 | 0.00789 | 0.0079 | 0.00789 | 0.00788 | 0.00787 | 0.00785 | 0.00783 | 0.00782 | 0.0078 | 0.00779 | 0.00777 | 0.00776 | 0.00774 | 0.00772 | 0.0077 | 0.00768 | 0.00766 | 0.00765 | 0.00765 | 0.00766 | 0.00767 | 0.00769 | 0.0077 | 0.00771 | 0.00772 | 0.00772 | 0.00772 | 0.00771 | 0.0077 | 0.00769 | 0.00768 | 0.00768 | 0.00767 | 0.00766 | 0.00765 | 0.00764 | 0.00764 | 0.00763 | 0.00763 | 0.00762 | 0.00762 | 0.00763 | 0.00763 | 0.00765 | 0.00766 | 0.00767 | 0.00768 | 0.00768 | 0.00769 | 0.00769 | 0.00769 | 0.00769 | 0.00769 | 0.00769 | 0.00769 | 0.00768 | 0.00767 | 0.00767 | 0.00767 | 0.00768 | 0.0077 | 0.00772 | 0.00774 | 0.00775 | 0.00776 | 0.00776 | 0.00775 | 0.00774 | 0.00773 | 0.00773 | 0.00775 | 0.00777 | 0.00779 | 0.00781 | 0.00782 | 0.00783 | 0.00783 | 0.00782 | 0.00782 | 0.00781 | 0.00782 | 0.00783 | 0.00784 | 0.00785 | 0.00786 | 0.00787 | 0.00787 | 0.00786 | 0.00785 | 0.00784 | 0.00784 | 0.00783 | 0.00784 | 0.00785 | 0.00786 | 0.00787 | 0.00788 | 0.00789 | 0.00789 | 0.00789 | 0.00788 | 0.00788 | 0.00789 | 0.0079 | 0.00791 | 0.00792 | 0.00793 | 0.00794 | 0.00795 | 0.00795 | 0.00795 | 0.00795 | 0.00795 | 0.00795 | 0.00795 | 0.00795 | 0.00796 | 0.00796 | 0.00797 | 0.00799 | 0.008 | 0.00802 | 0.00804 | 0.00805 | 0.00807 | 0.00807 | 0.00808 | 0.00809 | 0.0081 | 0.00811 | 0.00813 | 0.00815 | 0.00816 | 0.00817 | 0.00818 | 0.00818 | 0.00818 | 0.00818 | 0.00818 | 0.00819 | 0.0082 | 0.00822 | 0.00824 | 0.00827 | 0.0083 | 0.00832 | 0.00835 | 0.00838 | 0.0084 | 0.00842 | 0.00844 | 0.00846 | 0.00848 | 0.0085 | 0.00852 | 0.00853 | 0.00854 | 0.00855 | 0.00857 | 0.00859 | 0.00861 | 0.00863 | 0.00866 | 0.00869 | 0.00873 | 0.00877 | 0.0088 | 0.00883 | 0.00887 | 0.0089 | 0.00893 | 0.00896 | 0.00898 | 0.00899 | 0.00899 | 0.00899 | 0.00898 | 0.00897 | 0.00896 | 0.00896 | 0.00897 | 0.00898 | 0.009 | 0.00902 | 0.00905 | 0.00907 | 0.0091 | 0.00914 | 0.00918 | 0.00922 | 0.00927 | 0.00931 | 0.00934 | 0.00936 | 0.00937 | 0.00938 | 0.0094 | 0.00941 | 0.00944 | 0.00946 | 0.00949 | 0.00954 | 0.00959 | 0.00964 | 0.00969 | 0.00973 | 0.00976 | 0.00979 | 0.00981 | 0.00982 | 0.00982 | 0.00981 | 0.00979 | 0.00976 | 0.00972 | 0.00967 | 0.00964 | 0.00962 | 0.00963 | 0.00965 | 0.00969 | 0.00973 | 0.00976 | 0.00977 | 0.00976 | 0.00972 | 0.00967 | 0.00961 | 0.00957 | 0.00956 | 0.00957 | 0.0096 | 0.00963 | 0.00966 | 0.00968 | 0.00968 | 0.00968 | 0.00967 | 0.00965 | 0.00963 | 0.00961 | 0.00959 | 0.00957 | 0.00955 | 0.00953 | 0.00951 | 0.0095 | 0.0095 | 0.0095 | 0.0095 | 0.0095 | 0.0095 | 0.0095 | 0.00949 | 0.00947 | 0.00944 | 0.00941 | 0.00938 | 0.00935 | 0.00932 | 0.0093 | 0.00928 | 0.00925 | 0.00922 | 0.0092 | 0.00918 | 0.00915 | 0.00911 | 0.00906 | 0.00902 | 0.00899 | 0.00898 | 0.009 | 0.00902 | 0.00905 | 0.00907 | 0.00909 | 0.0091 | 0.00909 | 0.00905 | 0.009 | 0.00895 | 0.00891 | 0.00889 | 0.00888 | 0.00888 | 0.00888 | 0.00888 | 0.00888 | 0.00887 | 0.00884 | 0.0088 | 0.00876 | 0.00872 | 0.00868 | 0.00866 | 0.00863 | 0.00862 | 0.00861 | 0.0086 | 0.00858 | 0.00856 | 0.00854 | 0.00852 | 0.00851 | 0.00849 | 0.00846 | 0.00843 | 0.0084 | 0.00837 | 0.00834 | 0.00832 | 0.0083 | 0.00829 | 0.00828 | 0.00827 | 0.00827 | 0.00826 | 0.00823 | 0.0082 | 0.00818 | 0.00818 | 0.00819 | 0.00819 | 0.00819 | 0.00818 | 0.00816 | 0.00814 | 0.00811 | 0.00808 | 0.00805 | 0.00804 | 0.00803 | 0.00805 | 0.00808 | 0.00811 | 0.00812 | 0.00813 | 0.00812 | 0.00811 | 0.0081 | 0.00809 | 0.00808 | 0.00806 | 0.00806 | 0.00806 | 0.00807 | 0.00807 | 0.00808 | 0.00808 | 0.00808 | 0.00808 | 0.00808 | 0.00808 | 0.00807 | 0.00806 | 0.00806 | 0.00806 | 0.00806 | 0.00806 | 0.00807 | 0.00807 | 0.00808 | 0.00809 | 0.00811 | 0.00812 | 0.00813 | 0.00813 | 0.00813 | 0.00812 | 0.00811 | 0.0081 | 0.0081 | 0.0081 | 0.0081 | 0.00811 | 0.00813 | 0.00814 | 0.00814 | 0.00814 | 0.00814 | 0.00814 | 0.00814 | 0.00813 | 0.00813 | 0.00812 | 0.0081 | 0.00809 | 0.00809 | 0.0081 | 0.00812 | 0.00814 | 0.00817 | 0.00819 | 0.00821 | 0.00822 | 0.00822 | 0.00822 | 0.00821 | 0.0082 | 0.00819 | 0.00819 | 0.00818 | 0.00818 | 0.00817 | 0.00817 | 0.00818 | 0.00818 | 0.00818 | 0.00818 | 0.00819 | 0.0082 | 0.00821 | 0.00822 | 0.00823 | 0.00824 | 0.00826 | 0.00827 | 0.00826 | 0.00825 | 0.00824 | 0.00823 | 0.00823 | 0.00822 | 0.00822 | 0.00822 | 0.00823 | 0.00824 | 0.00824 | 0.00824 | 0.00824 | 0.00824 | 0.00824 | 0.00825 | 0.00825 | 0.00827 | 0.00829 | 0.00832 | 0.00833 | 0.00834 | 0.00834 | 0.00833 | 0.00833 | 0.00833 | 0.00833 | 0.00833 | 0.00833 | 0.00835 | 0.00837 | 0.00839 | 0.0084 | 0.00841 | 0.00841 | 0.00842 | 0.00843 | 0.00844 | 0.00844 | 0.00845 | 0.00846 | 0.00846 | 0.00846 | 0.00846 | 0.00846 | 0.00846 | 0.00846 | 0.00845 | 0.00844 | 0.00843 | 0.00843 | 0.00843 | 0.00842 | 0.00841 | 0.00841 | 0.00842 | 0.00844 | 0.00846 | 0.00848 | 0.00849 | 0.0085 | 0.00851 | 0.00852 | 0.00852 | 0.00852 | 0.00852 | 0.00853 | 0.00853 | 0.00853 | 0.00852 | 0.0085 | 0.00849 | 0.00848 | 0.00849 | 0.00849 | 0.0085 | 0.00852 | 0.00853 | 0.00854 | 0.00855 | 0.00855 | 0.00855 | 0.00855 | 0.00854 | 0.00854 | 0.00853 | 0.00852 | 0.00852 | 0.00852 | 0.00853 | 0.00855 | 0.00857 | 0.00858 | 0.00859 | 0.00858 | 0.00856 | 0.00854 | 0.00851 | 0.0085 | 0.00849 | 0.00848 | 0.00849 | 0.0085 | 0.00851 | 0.00852 | 0.00852 | 0.00852 | 0.00851 | 0.00851 | 0.0085 | 0.0085 | 0.00848 | 0.00847 | 0.00847 | 0.00848 | 0.00849 | 0.0085 | 0.00851 | 0.00852 | 0.00853 | 0.00854 | 0.00854 | 0.00854 | 0.00853 | 0.00853 | 0.00853 | 0.00854 | 0.00855 | 0.00856 | 0.00857 | 0.00857 | 0.00857 | 0.00857 | 0.00856 | 0.00855 | 0.00853 | 0.00852 | 0.0085 | 0.00849 | 0.00848 | 0.00847 | 0.00848 | 0.00849 | 0.00851 | 0.00853 | 0.00855 | 0.00858 | 0.00862 | 0.00866 | 0.0087 | 0.00873 | 0.00876 | 0.00879 | 0.0088 | 0.0088 | 0.00879 | 0.00879 | 0.00879 | 0.00881 | 0.00883 | 0.00887 | 0.0089 | 0.00893 | 0.00894 | 0.00892 | 0.00889 | 0.00884 | 0.00879 | 0.00876 | 0.00874 | 0.00875 | 0.00876 | 0.00879 | 0.00882 | 0.00885 | 0.00888 | 0.00889 | 0.00889 | 0.00888 | 0.00886 | 0.00884 | 0.00883 | 0.00881 | 0.00878 | 0.00877 | 0.00876 | 0.00875 | 0.00875 | 0.00875 | 0.00876 | 0.00877 | 0.00878 | 0.00878 | 0.00878 | 0.00877 | 0.00876 | 0.00874 | 0.00871 | 0.00868 | 0.00866 | 0.00864 | 0.00862 | 0.00862 | 0.00863 | 0.00864 | 0.00865 | 0.00866 | 0.00867 | 0.00868 | 0.00868 | 0.00868 | 0.00867 | 0.00866 | 0.00866 | 0.00867 | 0.00868 | 0.00869 | 0.0087 | 0.00871 | 0.0087 | 0.0087 | 0.00869 | 0.00868 | 0.00868 | 0.00868 | 0.00867 | 0.00867 | 0.00866 | 0.00865 | 0.00864 | 0.00863 | 0.00864 | 0.00865 | 0.00866 | 0.00869 | 0.00871 | 0.00874 | 0.00876 | 0.00878 | 0.00878 | 0.00878 | 0.00878 | 0.00878 | 0.00877 | 0.00876 | 0.00875 | 0.00874 | 0.00872 | 0.00872 | 0.00872 | 0.00873 | 0.00875 | 0.00877 | 0.00879 | 0.00881 | 0.00883 | 0.00885 | 0.00887 | 0.00888 | 0.00888 | 0.00887 | 0.00885 | 0.00884 | 0.00883 | 0.00883 | 0.00883 | 0.00884 | 0.00884 | 0.00885 | 0.00885 | 0.00884 | 0.00883 | 0.0088 | 0.00879 | 0.0088 | 0.00882 | 0.00885 | 0.00886 | 0.00886 | 0.00887 | 0.00888 | 0.00888 | 0.00887 | 0.00884 | 0.0088 | 0.00878 | 0.00877 | 0.00878 | 0.00879 | 0.0088 | 0.00884 | 0.00889 | 0.00893 | 0.00896 | 0.00896 | 0.00894 | 0.00891 | 0.00888 | 0.00888 | 0.00889 | 0.00892 | 0.00898 | 0.00903 | 0.00907 | 0.00908 | 0.00907 | 0.00905 | 0.00903 | 0.00903 | 0.00905 | 0.0091 | 0.00918 | 0.00928 | 0.00938 | 0.00945 | 0.0095 | 0.00952 | 0.00952 | 0.00952 | 0.00952 | 0.00953 | 0.00955 | 0.00958 | 0.00963 | 0.00969 | 0.00972 | 0.00973 | 0.00969 | 0.00963 | 0.00957 | 0.00951 | 0.00949 | 0.00949 | 0.00952 | 0.00958 | 0.00966 | 0.00975 | 0.00983 | 0.00989 | 0.00991 | 0.00991 | 0.0099 | 0.00988 | 0.00988 | 0.0099 | 0.00993 | 0.00996 | 0.01 | 0.01005 | 0.01011 | 0.01018 | 0.01029 | 0.01047 | 0.01067 | 0.0107 | 0.01025 | 0.00911 | 0.00749 | 0.00579 | 0.00439 | 0.00353 | 0.0033 | 0.00371 | 0.00472 | 0.00621 | 0.00791 | 0.00939 | 0.01027 | 0.01046 | 0.01024 | 0.00991 | 0.00965 | 0.00948 | 0.00938 | 0.00931 | 0.00927 | 0.00924 | 0.00924 | 0.00924 | 0.00922 | 0.00918 | 0.00911 | 0.00903 | 0.00896 | 0.0089 | 0.00885 | 0.00883 | 0.00883 | 0.00886 | 0.00889 | 0.00891 | 0.00894 | 0.00897 | 0.00898 | 0.00898 | 0.00895 | 0.0089 | 0.00885 | 0.00881 | 0.00877 | 0.00871 | 0.00862 | 0.00849 | 0.00833 | 0.00816 | 0.00802 | 0.00791 | 0.00784 | 0.00783 | 0.00788 | 0.00796 | 0.00806 | 0.00815 | 0.00818 | 0.00816 | 0.00811 | 0.00802 | 0.00792 | 0.00783 | 0.00776 | 0.00773 | 0.00772 | 0.00771 | 0.0077 | 0.00769 | 0.0077 | 0.00776 | 0.00787 | 0.008 | 0.00811 | 0.00818 | 0.0082 | 0.00818 | 0.0081 | 0.00795 | 0.00774 | 0.00752 | 0.00734 | 0.00722 | 0.00718 | 0.00718 | 0.0072 | 0.00723 | 0.00726 | 0.00729 | 0.00731 | 0.00732 | 0.00733 | 0.00732 | 0.00729 | 0.00725 | 0.0072 | 0.00716 | 0.00713 | 0.0071 | 0.00707 | 0.00705 | 0.00703 | 0.00701 | 0.007 | 0.00697 | 0.00692 | 0.00686 | 0.0068 | 0.00675 | 0.00671 | 0.00668 | 0.00667 | 0.00667 | 0.00669 | 0.00671 | 0.00673 | 0.00673 | 0.00671 | 0.00666 | 0.0066 | 0.00655 | 0.0065 | 0.00645 | 0.00641 | 0.00639 | 0.00639 | 0.0064 | 0.00641 | 0.00642 | 0.0064 | 0.00639 | 0.00638 | 0.00637 | 0.00636 | 0.00633 | 0.00629 | 0.00623 | 0.00617 | 0.0061 | 0.00603 | 0.00596 | 0.0059 | 0.00587 | 0.00586 | 0.00586 | 0.00586 | 0.00587 | 0.00586 | 0.00583 | 0.00578 | 0.00572 | 0.00568 | 0.00566 | 0.00566 | 0.00568 | 0.0057 | 0.00572 | 0.00572 | 0.00571 | 0.0057 | 0.00567 | 0.00564 | 0.0056 | 0.00556 | 0.00553 | 0.00549 | 0.00548 | 0.00546 | 0.00545 | 0.00543 | 0.00542 | 0.0054 | 0.00539 | 0.00537 | 0.00534 | 0.00531 | 0.00527 | 0.00524 | 0.00522 | 0.00521 | 0.00521 | 0.0052 | 0.00519 | 0.00516 | 0.00513 | 0.0051 | 0.00508 | 0.00505 | 0.00501 | 0.00497 | 0.00493 | 0.0049 | 0.00488 | 0.00485 | 0.00482 | 0.00478 | 0.00474 | 0.0047 | 0.00465 | 0.00459 | 0.00454 | 0.00452 | 0.00453 | 0.00456 | 0.00459 | 0.00463 | 0.00467 | 0.00469 | 0.00468 | 0.00464 | 0.00456 | 0.00446 | 0.00436 | 0.00428 | 0.00424 | 0.00422 | 0.00423 | 0.00426 | 0.00429 | 0.00431 | 0.0043 | 0.00427 | 0.00421 | 0.00415 | 0.0041 | 0.00408 | 0.00409 | 0.00414 | 0.00419 | 0.00424 | 0.00427 | 0.00426 | 0.00422 | 0.00416 | 0.00408 | 0.004 | 0.00392 | 0.00387 | 0.00385 | 0.00386 | 0.00388 | 0.00389 | 0.00388 | 0.00386 | 0.00383 | 0.00379 | 0.00374 | 0.00367 | 0.00359 | 0.00353 | 0.0035 | 0.00349 | 0.00349 | 0.0035 | 0.00349 | 0.0035 | 0.00351 | 0.00354 | 0.00357 | 0.00359 | 0.0036 | 0.00359 | 0.00356 | 0.00353 | 0.00349 | 0.00344 | 0.00339 | 0.00334 | 0.00329 | 0.00324 | 0.00318 | 0.00313 | 0.00309 | 0.00306 | 0.00305 | 0.00305 | 0.00307 | 0.00309 | 0.0031 | 0.00307 | 0.00297 | 0.00283 | 0.00271 | 0.00263 | 0.00263 | 0.00268 | 0.00278 | 0.00288 | 0.00298 | 0.00307 | 0.00312 | 0.00314 | 0.00313 | 0.00309 | 0.003 | 0.00285 | 0.00267 | 0.00248 | 0.00232 | 0.00221 | 0.00216 | 0.00217 | 0.00224 | 0.00235 | 0.00246 | 0.00252 | 0.00247 | 0.00232 | 0.00209 | 0.00182 | 0.00158 | 0.00139 | 0.00126 | 0.00121 | 0.00123 | 0.00134 | 0.00152 | 0.00174 | 0.00195 | 0.0021 | 0.00218 | 0.0022 | 0.00216 | 0.0021 | 0.00203 | 0.00197 | 0.00191 | 0.00188 | 0.00187 | 0.00187 | 0.00185 | 0.0018 | 0.00173 | 0.00165 | 0.0016 | 0.00159 | 0.00161 | 0.00165 | 0.00165 | 0.00161 | 0.00154 | 0.00144 | 0.00135 | 0.00125 | 0.00115 | 0.00107 | 0.00106 | 0.00115 | 0.00132 | 0.00152 | 0.00169 | 0.00177 | 0.00177 | 0.00168 | 0.00151 | 0.00129 | 0.00106 | 0.00083 | 0.00067 | 0.00057 | 0.00053 | 0.00054 | 0.00056 | 0.00059 | 0.00061 | 0.00066 | 0.00076 | 0.00092 | 0.00112 | 0.00132 | 0.00146 | 0.00151 | 0.00146 | 0.00135 | 0.00119 | 0.00119 | 0.00119 | 0.00119 | 0.00119 | 0.00119 | 0.00119
LB2-3 | 0.00021 | 0.00021 | 0.021% | 0.00021 | 0.00021 | 0.00021 | 0.00021 | 0.00023 | 0.00025 | 0.00025 | 0.00024 | 0.00022 | 0.00021 | 0.00021 | 0.00021 | 0.00023 | 0.00026 | 0.00029 | 0.00033 | 0.00035 | 0.00036 | 0.00035 | 0.00033 | 0.0003 | 0.00027 | 0.00024 | 0.00022 | 0.00019 | 0.00017 | 0.00016 | 0.00014 | 0.00012 | 0.00011 | 0.0001 | 9e-05 | 9e-05 | 0.0001 | 0.00011 | 0.00012 | 0.00014 | 0.00014 | 0.00015 | 0.00015 | 0.00015 | 0.00016 | 0.00015 | 0.00014 | 0.00013 | 0.00011 | 9e-05 | 8e-05 | 7e-05 | 8e-05 | 9e-05 | 0.0001 | 0.00012 | 0.00014 | 0.00016 | 0.0002 | 0.00023 | 0.00026 | 0.00028 | 0.00031 | 0.00032 | 0.00033 | 0.00031 | 0.00027 | 0.00022 | 0.00016 | 0.00011 | 7e-05 | 5e-05 | 5e-05 | 7e-05 | 9e-05 | 0.0001 | 0.0001 | 0.0001 | 0.0001 | 9e-05 | 9e-05 | 0.00011 | 0.00014 | 0.00019 | 0.00024 | 0.00029 | 0.00032 | 0.00034 | 0.00034 | 0.00032 | 0.00028 | 0.00024 | 0.0002 | 0.00017 | 0.00016 | 0.00016 | 0.00017 | 0.00019 | 0.00021 | 0.00022 | 0.00022 | 0.0002 | 0.00017 | 0.00014 | 0.00013 | 0.00013 | 0.00015 | 0.00017 | 0.0002 | 0.00022 | 0.00022 | 0.00021 | 0.0002 | 0.00019 | 0.00019 | 0.00021 | 0.00024 | 0.00029 | 0.00034 | 0.00038 | 0.00042 | 0.00044 | 0.00045 | 0.00044 | 0.00043 | 0.00041 | 0.00038 | 0.00035 | 0.00031 | 0.00027 | 0.00022 | 0.00016 | 0.00011 | 7e-05 | 5e-05 | 3e-05 | 4e-05 | 5e-05 | 9e-05 | 0.00014 | 0.0002 | 0.00025 | 0.0003 | 0.00033 | 0.00035 | 0.00036 | 0.00036 | 0.00035 | 0.00034 | 0.00033 | 0.00033 | 0.00034 | 0.00037 | 0.0004 | 0.00043 | 0.00044 | 0.00042 | 0.00039 | 0.00036 | 0.00032 | 0.00029 | 0.00027 | 0.00027 | 0.00029 | 0.00032 | 0.00036 | 0.00039 | 0.00041 | 0.00043 | 0.00044 | 0.00045 | 0.00046 | 0.00046 | 0.00044 | 0.00042 | 0.00038 | 0.00033 | 0.00027 | 0.00023 | 0.00019 | 0.00019 | 0.00022 | 0.00027 | 0.00033 | 0.0004 | 0.00045 | 0.00048 | 0.00049 | 0.00048 | 0.00046 | 0.00042 | 0.00039 | 0.00037 | 0.00035 | 0.00035 | 0.00036 | 0.00038 | 0.00042 | 0.00049 | 0.00058 | 0.00068 | 0.00077 | 0.00083 | 0.00086 | 0.00084 | 0.00077 | 0.00067 | 0.00057 | 0.00047 | 0.00041 | 0.0004 | 0.00042 | 0.00046 | 0.00051 | 0.00055 | 0.00058 | 0.00058 | 0.00056 | 0.00053 | 0.00051 | 0.0005 | 0.00051 | 0.00053 | 0.00057 | 0.00062 | 0.00067 | 0.00072 | 0.00075 | 0.00076 | 0.00075 | 0.00073 | 0.00071 | 0.00068 | 0.00065 | 0.00062 | 0.0006 | 0.00059 | 0.00058 | 0.00057 | 0.00056 | 0.00056 | 0.00056 | 0.00057 | 0.00061 | 0.00066 | 0.00071 | 0.00075 | 0.00077 | 0.00078 | 0.00077 | 0.00076 | 0.00075 | 0.00074 | 0.00074 | 0.00075 | 0.00076 | 0.00078 | 0.00078 | 0.00076 | 0.00072 | 0.00067 | 0.00064 | 0.00063 | 0.00063 | 0.00066 | 0.0007 | 0.00073 | 0.00076 | 0.00079 | 0.00082 | 0.00086 | 0.00091 | 0.00097 | 0.00103 | 0.00109 | 0.00112 | 0.00113 | 0.0011 | 0.00104 | 0.00095 | 0.00085 | 0.00076 | 0.00069 | 0.00065 | 0.00062 | 0.00061 | 0.00061 | 0.0006 | 0.0006 | 0.0006 | 0.00061 | 0.00062 | 0.00064 | 0.00065 | 0.00066 | 0.00066 | 0.00065 | 0.00063 | 0.00062 | 0.00061 | 0.00061 | 0.00063 | 0.00066 | 0.00069 | 0.00072 | 0.00073 | 0.00073 | 0.00072 | 0.00069 | 0.00067 | 0.00064 | 0.00063 | 0.00063 | 0.00064 | 0.00067 | 0.00071 | 0.00075 | 0.00077 | 0.00079 | 0.0008 | 0.0008 | 0.0008 | 0.00079 | 0.00077 | 0.00075 | 0.00073 | 0.00072 | 0.00071 | 0.00071 | 0.0007 | 0.0007 | 0.00069 | 0.00067 | 0.00066 | 0.00064 | 0.00062 | 0.0006 | 0.00059 | 0.00058 | 0.00059 | 0.00062 | 0.00066 | 0.00071 | 0.00078 | 0.00087 | 0.00095 | 0.00101 | 0.00105 | 0.00107 | 0.00107 | 0.00106 | 0.00105 | 0.00105 | 0.00104 | 0.00102 | 0.00099 | 0.00096 | 0.00091 | 0.00085 | 0.00079 | 0.00074 | 0.00072 | 0.00072 | 0.00073 | 0.00074 | 0.00075 | 0.00075 | 0.00075 | 0.00075 | 0.00077 | 0.00081 | 0.00088 | 0.00096 | 0.00104 | 0.0011 | 0.00115 | 0.00117 | 0.00117 | 0.00115 | 0.00112 | 0.00109 | 0.00107 | 0.00105 | 0.00104 | 0.00104 | 0.00105 | 0.00107 | 0.00108 | 0.00108 | 0.00108 | 0.00106 | 0.00103 | 0.00098 | 0.00093 | 0.00087 | 0.00081 | 0.00078 | 0.00078 | 0.00082 | 0.00088 | 0.00097 | 0.00107 | 0.00115 | 0.00121 | 0.00123 | 0.00122 | 0.00118 | 0.00114 | 0.00111 | 0.00109 | 0.00109 | 0.00111 | 0.00113 | 0.00116 | 0.00118 | 0.00119 | 0.0012 | 0.0012 | 0.00121 | 0.00122 | 0.00124 | 0.00125 | 0.00126 | 0.00127 | 0.00128 | 0.0013 | 0.00133 | 0.00136 | 0.0014 | 0.00143 | 0.00145 | 0.00146 | 0.00146 | 0.00144 | 0.0014 | 0.00135 | 0.00131 | 0.00126 | 0.00121 | 0.00117 | 0.00114 | 0.00112 | 0.00112 | 0.00113 | 0.00115 | 0.00119 | 0.00125 | 0.00133 | 0.0014 | 0.00145 | 0.00148 | 0.00148 | 0.00147 | 0.00145 | 0.00143 | 0.00141 | 0.0014 | 0.0014 | 0.00141 | 0.00142 | 0.00142 | 0.0014 | 0.00135 | 0.0013 | 0.00126 | 0.00123 | 0.00123 | 0.00123 | 0.00125 | 0.00127 | 0.00128 | 0.00129 | 0.0013 | 0.0013 | 0.0013 | 0.00129 | 0.00127 | 0.00125 | 0.00123 | 0.00121 | 0.0012 | 0.00122 | 0.00125 | 0.00129 | 0.00133 | 0.00136 | 0.00137 | 0.00135 | 0.0013 | 0.00123 | 0.00115 | 0.00109 | 0.00104 | 0.00102 | 0.00102 | 0.00104 | 0.00107 | 0.0011 | 0.00113 | 0.00115 | 0.00118 | 0.00121 | 0.00123 | 0.00127 | 0.00131 | 0.00134 | 0.00137 | 0.00139 | 0.0014 | 0.00141 | 0.00142 | 0.00143 | 0.00143 | 0.00143 | 0.00142 | 0.0014 | 0.00138 | 0.00136 | 0.00134 | 0.00133 | 0.00134 | 0.00137 | 0.00141 | 0.00144 | 0.00145 | 0.00144 | 0.0014 | 0.00134 | 0.00127 | 0.00121 | 0.00116 | 0.00113 | 0.00112 | 0.00112 | 0.00114 | 0.00115 | 0.00116 | 0.00115 | 0.00114 | 0.00113 | 0.00111 | 0.0011 | 0.0011 | 0.0011 | 0.00111 | 0.00114 | 0.00117 | 0.00121 | 0.00125 | 0.0013 | 0.00135 | 0.0014 | 0.00144 | 0.00148 | 0.0015 | 0.00151 | 0.00151 | 0.00151 | 0.00149 | 0.00148 | 0.00146 | 0.00143 | 0.00141 | 0.00139 | 0.00139 | 0.00141 | 0.00144 | 0.00148 | 0.00151 | 0.00152 | 0.00149 | 0.00143 | 0.00134 | 0.00125 | 0.00117 | 0.00112 | 0.00112 | 0.00116 | 0.00124 | 0.00133 | 0.00141 | 0.00147 | 0.00149 | 0.0015 | 0.00149 | 0.00148 | 0.00148 | 0.00149 | 0.00151 | 0.00153 | 0.00156 | 0.00158 | 0.00159 | 0.0016 | 0.00161 | 0.00162 | 0.00162 | 0.00162 | 0.00159 | 0.00153 | 0.00144 | 0.00133 | 0.00122 | 0.00113 | 0.00108 | 0.00107 | 0.00111 | 0.00118 | 0.00127 | 0.00136 | 0.00143 | 0.00148 | 0.00151 | 0.00153 | 0.00155 | 0.00159 | 0.00163 | 0.00168 | 0.00171 | 0.00174 | 0.00175 | 0.00174 | 0.00172 | 0.00171 | 0.0017 | 0.0017 | 0.0017 | 0.00169 | 0.00166 | 0.00161 | 0.00155 | 0.00147 | 0.0014 | 0.00136 | 0.00134 | 0.00136 | 0.00141 | 0.00147 | 0.00155 | 0.00162 | 0.00168 | 0.00172 | 0.00174 | 0.00175 | 0.00175 | 0.00176 | 0.00176 | 0.00177 | 0.00177 | 0.00178 | 0.0018 | 0.00181 | 0.00183 | 0.00185 | 0.00185 | 0.00184 | 0.00183 | 0.00181 | 0.00178 | 0.00174 | 0.0017 | 0.00167 | 0.00164 | 0.00163 | 0.00164 | 0.00166 | 0.0017 | 0.00175 | 0.00181 | 0.00186 | 0.00191 | 0.00194 | 0.00196 | 0.00196 | 0.00197 | 0.00197 | 0.00198 | 0.00199 | 0.002 | 0.00201 | 0.00201 | 0.00202 | 0.00203 | 0.00204 | 0.00205 | 0.00207 | 0.00209 | 0.00211 | 0.00211 | 0.0021 | 0.00206 | 0.00201 | 0.00194 | 0.00189 | 0.00186 | 0.00186 | 0.00188 | 0.00192 | 0.00198 | 0.00205 | 0.0021 | 0.00214 | 0.00217 | 0.00219 | 0.0022 | 0.00222 | 0.00224 | 0.00225 | 0.00226 | 0.00225 | 0.00224 | 0.00223 | 0.00221 | 0.0022 | 0.0022 | 0.00221 | 0.00223 | 0.00225 | 0.00227 | 0.00227 | 0.00227 | 0.00226 | 0.00226 | 0.00226 | 0.00226 | 0.00227 | 0.0023 | 0.00232 | 0.00235 | 0.00238 | 0.0024 | 0.00241 | 0.00242 | 0.00243 | 0.00243 | 0.00243 | 0.00243 | 0.00243 | 0.00243 | 0.00242 | 0.00242 | 0.00241 | 0.0024 | 0.00239 | 0.0024 | 0.00241 | 0.00241 | 0.00242 | 0.00242 | 0.00242 | 0.00241 | 0.00241 | 0.0024 | 0.0024 | 0.00241 | 0.00243 | 0.00245 | 0.00247 | 0.00248 | 0.00248 | 0.00249 | 0.00249 | 0.00249 | 0.0025 | 0.00252 | 0.00253 | 0.00255 | 0.00255 | 0.00255 | 0.00253 | 0.0025 | 0.00248 | 0.00247 | 0.00246 | 0.00247 | 0.00249 | 0.00252 | 0.00255 | 0.00258 | 0.00259 | 0.0026 | 0.0026 | 0.0026 | 0.0026 | 0.0026 | 0.00261 | 0.00261 | 0.00261 | 0.00262 | 0.00262 | 0.00263 | 0.00263 | 0.00264 | 0.00264 | 0.00264 | 0.00264 | 0.00264 | 0.00264 | 0.00265 | 0.00266 | 0.00267 | 0.00269 | 0.00271 | 0.00273 | 0.00274 | 0.00273 | 0.00271 | 0.00269 | 0.00267 | 0.00267 | 0.00267 | 0.00268 | 0.00269 | 0.00271 | 0.00273 | 0.00275 | 0.00276 | 0.00277 | 0.00277 | 0.00276 | 0.00276 | 0.00275 | 0.00274 | 0.00274 | 0.00273 | 0.00274 | 0.00275 | 0.00276 | 0.00278 | 0.0028 | 0.00282 | 0.00283 | 0.00283 | 0.00282 | 0.00282 | 0.00281 | 0.00282 | 0.00282 | 0.00283 | 0.00282 | 0.00281 | 0.0028 | 0.0028 | 0.00279 | 0.00278 | 0.00277 | 0.00277 | 0.00277 | 0.00277 | 0.00278 | 0.00278 | 0.00278 | 0.0028 | 0.00282 | 0.00285 | 0.00288 | 0.0029 | 0.00291 | 0.00292 | 0.00292 | 0.00292 | 0.00291 | 0.00291 | 0.00291 | 0.00292 | 0.00293 | 0.00294 | 0.00293 | 0.00292 | 0.0029 | 0.00289 | 0.00289 | 0.0029 | 0.00291 | 0.00292 | 0.00293 | 0.00295 | 0.00295 | 0.00295 | 0.00293 | 0.00291 | 0.0029 | 0.0029 | 0.0029 | 0.00292 | 0.00293 | 0.00294 | 0.00295 | 0.00296 | 0.00296 | 0.00297 | 0.00298 | 0.00299 | 0.003 | 0.00301 | 0.00302 | 0.00303 | 0.00303 | 0.00302 | 0.00301 | 0.00301 | 0.003 | 0.003 | 0.003 | 0.00301 | 0.00301 | 0.00302 | 0.00303 | 0.00304 | 0.00304 | 0.00303 | 0.00302 | 0.003 | 0.00299 | 0.00298 | 0.00298 | 0.00299 | 0.00299 | 0.003 | 0.003 | 0.00301 | 0.003 | 0.003 | 0.00299 | 0.00299 | 0.00298 | 0.00298 | 0.00297 | 0.00296 | 0.00295 | 0.00295 | 0.00295 | 0.00296 | 0.00297 | 0.00299 | 0.003 | 0.00301 | 0.00301 | 0.003 | 0.003 | 0.00298 | 0.00297 | 0.00295 | 0.00294 | 0.00294 | 0.00294 | 0.00295 | 0.00297 | 0.00299 | 0.00301 | 0.00303 | 0.00305 | 0.00306 | 0.00307 | 0.00307 | 0.00307 | 0.00307 | 0.00306 | 0.00304 | 0.00302 | 0.00299 | 0.00296 | 0.00293 | 0.00292 | 0.00292 | 0.00293 | 0.00294 | 0.00296 | 0.00298 | 0.003 | 0.00301 | 0.00301 | 0.003 | 0.00299 | 0.00299 | 0.00299 | 0.00299 | 0.00299 | 0.00299 | 0.00299 | 0.003 | 0.003 | 0.003 | 0.00299 | 0.00299 | 0.00299 | 0.003 | 0.00301 | 0.00303 | 0.00305 | 0.00306 | 0.00307 | 0.00307 | 0.00307 | 0.00306 | 0.00304 | 0.00301 | 0.00298 | 0.00295 | 0.00293 | 0.00291 | 0.00291 | 0.00292 | 0.00293 | 0.00295 | 0.00297 | 0.00299 | 0.003 | 0.003 | 0.00299 | 0.00298 | 0.00297 | 0.00297 | 0.00297 | 0.00298 | 0.00299 | 0.003 | 0.003 | 0.00301 | 0.00301 | 0.00302 | 0.00302 | 0.00302 | 0.00302 | 0.00302 | 0.00303 | 0.00304 | 0.00305 | 0.00305 | 0.00304 | 0.00302 | 0.003 | 0.00299 | 0.00298 | 0.00298 | 0.00298 | 0.00298 | 0.00299 | 0.00301 | 0.00301 | 0.003 | 0.00299 | 0.00298 | 0.00297 | 0.00297 | 0.00298 | 0.00298 | 0.00299 | 0.00299 | 0.00299 | 0.00299 | 0.00297 | 0.00294 | 0.00293 | 0.00292 | 0.00292 | 0.00293 | 0.00293 | 0.00293 | 0.00293 | 0.00293 | 0.00293 | 0.00293 | 0.00293 | 0.00293 | 0.00294 | 0.00294 | 0.00294 | 0.00295 | 0.00295 | 0.00295 | 0.00295 | 0.00294 | 0.00294 | 0.00294 | 0.00295 | 0.00294 | 0.00294 | 0.00293 | 0.00292 | 0.00292 | 0.00291 | 0.0029 | 0.00289 | 0.00288 | 0.00288 | 0.00288 | 0.00289 | 0.00291 | 0.00293 | 0.00294 | 0.00295 | 0.00296 | 0.00297 | 0.00296 | 0.00295 | 0.00294 | 0.00292 | 0.00291 | 0.00291 | 0.00291 | 0.00292 | 0.00293 | 0.00293 | 0.00293 | 0.00293 | 0.00293 | 0.00292 | 0.00291 | 0.00289 | 0.00288 | 0.00288 | 0.00288 | 0.00289 | 0.0029 | 0.00291 | 0.00292 | 0.00293 | 0.00294 | 0.00295 | 0.00295 | 0.00295 | 0.00294 | 0.00293 | 0.00292 | 0.00291 | 0.00289 | 0.00287 | 0.00285 | 0.00283 | 0.00282 | 0.00281 | 0.00281 | 0.00281 | 0.00281 | 0.00282 | 0.00282 | 0.00283 | 0.00284 | 0.00284 | 0.00283 | 0.00282 | 0.00281 | 0.00281 | 0.00281 | 0.00281 | 0.0028 | 0.00281 | 0.00281 | 0.00282 | 0.00282 | 0.00282 | 0.00281 | 0.0028 | 0.00279 | 0.00278 | 0.00277 | 0.00277 | 0.00278 | 0.00279 | 0.0028 | 0.00281 | 0.00282 | 0.00283 | 0.00282 | 0.00282 | 0.0028 | 0.00279 | 0.00278 | 0.00278 | 0.00278 | 0.00278 | 0.00279 | 0.0028 | 0.00281 | 0.00282 | 0.00282 | 0.00281 | 0.00279 | 0.00278 | 0.00276 | 0.00274 | 0.00273 | 0.00272 | 0.00272 | 0.00273 | 0.00274 | 0.00275 | 0.00275 | 0.00274 | 0.00272 | 0.0027 | 0.00268 | 0.00266 | 0.00264 | 0.00263 | 0.00264 | 0.00265 | 0.00268 | 0.0027 | 0.00273 | 0.00274 | 0.00274 | 0.00273 | 0.00272 | 0.00271 | 0.0027 | 0.00269 | 0.00268 | 0.00268 | 0.00268 | 0.0027 | 0.00271 | 0.00272 | 0.00273 | 0.00274 | 0.00275 | 0.00276 | 0.00277 | 0.00277 | 0.00276 | 0.00274 | 0.00271 | 0.00269 | 0.00266 | 0.00265 | 0.00264 | 0.00264 | 0.00265 | 0.00266 | 0.00268 | 0.0027 | 0.00271 | 0.00272 | 0.00273 | 0.00273 | 0.00273 | 0.00271 | 0.00269 | 0.00266 | 0.00263 | 0.0026 | 0.00259 | 0.00258 | 0.00258 | 0.00259 | 0.00261 | 0.00262 | 0.00263 | 0.00263 | 0.00264 | 0.00264 | 0.00265 | 0.00265 | 0.00266 | 0.00266 | 0.00265 | 0.00264 | 0.00263 | 0.00262 | 0.00262 | 0.00262 | 0.00262 | 0.00262 | 0.00262 | 0.00263 | 0.00263 | 0.00264 | 0.00264 | 0.00264 | 0.00265 | 0.00265 | 0.00266 | 0.00266 | 0.00266 | 0.00266 | 0.00265 | 0.00265 | 0.00264 | 0.00264 | 0.00265 | 0.00265 | 0.00266 | 0.00265 | 0.00264 | 0.00262 | 0.0026 | 0.00259 | 0.00257 | 0.00256 | 0.00255 | 0.00255 | 0.00255 | 0.00256 | 0.00258 | 0.00259 | 0.00259 | 0.0026 | 0.00261 | 0.00261 | 0.00261 | 0.00261 | 0.0026 | 0.00259 | 0.00257 | 0.00257 | 0.00256 | 0.00256 | 0.00256 | 0.00256 | 0.00256 | 0.00257 | 0.00257 | 0.00259 | 0.0026 | 0.00262 | 0.00263 | 0.00265 | 0.00266 | 0.00267 | 0.00267 | 0.00267 | 0.00266 | 0.00265 | 0.00263 | 0.00261 | 0.0026 | 0.00259 | 0.00258 | 0.00259 | 0.00259 | 0.0026 | 0.00261 | 0.00261 | 0.00261 | 0.00261 | 0.0026 | 0.0026 | 0.00261 | 0.00261 | 0.00262 | 0.00263 | 0.00264 | 0.00264 | 0.00265 | 0.00267 | 0.00269 | 0.00271 | 0.00274 | 0.00275 | 0.00276 | 0.00277 | 0.00277 | 0.00276 | 0.00275 | 0.00274 | 0.00275 | 0.00276 | 0.00278 | 0.00279 | 0.00281 | 0.00282 | 0.00283 | 0.00284 | 0.00286 | 0.00288 | 0.0029 | 0.00293 | 0.00296 | 0.00298 | 0.00301 | 0.00302 | 0.00304 | 0.00305 | 0.00306 | 0.00306 | 0.00307 | 0.00308 | 0.00309 | 0.00311 | 0.00313 | 0.00315 | 0.00317 | 0.00319 | 0.00323 | 0.00327 | 0.0033 | 0.00333 | 0.00337 | 0.00339 | 0.00342 | 0.00344 | 0.00345 | 0.00346 | 0.00348 | 0.0035 | 0.00352 | 0.00355 | 0.00359 | 0.00361 | 0.00364 | 0.00365 | 0.00366 | 0.00365 | 0.00364 | 0.00363 | 0.00364 | 0.00366 | 0.0037 | 0.00374 | 0.00379 | 0.00384 | 0.00388 | 0.00391 | 0.00393 | 0.00394 | 0.00393 | 0.00391 | 0.00389 | 0.00387 | 0.00385 | 0.00384 | 0.00384 | 0.00384 | 0.00385 | 0.00386 | 0.00388 | 0.00389 | 0.00389 | 0.00389 | 0.00389 | 0.00389 | 0.0039 | 0.00392 | 0.00394 | 0.00396 | 0.00399 | 0.00401 | 0.00402 | 0.00402 | 0.00401 | 0.004 | 0.004 | 0.00399 | 0.00399 | 0.00398 | 0.00398 | 0.00398 | 0.00399 | 0.004 | 0.004 | 0.004 | 0.00399 | 0.00398 | 0.00397 | 0.00395 | 0.00393 | 0.00391 | 0.00388 | 0.00385 | 0.00383 | 0.00382 | 0.00381 | 0.00381 | 0.00381 | 0.0038 | 0.0038 | 0.0038 | 0.00379 | 0.00378 | 0.00377 | 0.00377 | 0.00376 | 0.00377 | 0.00378 | 0.00379 | 0.0038 | 0.00381 | 0.00382 | 0.00383 | 0.00384 | 0.00384 | 0.00384 | 0.00384 | 0.00385 | 0.00385 | 0.00386 | 0.00388 | 0.0039 | 0.00391 | 0.00393 | 0.00395 | 0.00397 | 0.004 | 0.00403 | 0.00406 | 0.0041 | 0.00414 | 0.00418 | 0.00421 | 0.00424 | 0.00426 | 0.00428 | 0.00428 | 0.00429 | 0.00429 | 0.0043 | 0.00431 | 0.00431 | 0.00431 | 0.0043 | 0.00429 | 0.00428 | 0.00427 | 0.00426 | 0.00425 | 0.00423 | 0.00421 | 0.0042 | 0.00418 | 0.00417 | 0.00416 | 0.00414 | 0.00413 | 0.00411 | 0.00409 | 0.00407 | 0.00406 | 0.00405 | 0.00406 | 0.00409 | 0.00413 | 0.00417 | 0.00421 | 0.00423 | 0.00422 | 0.00419 | 0.00415 | 0.0041 | 0.00405 | 0.00401 | 0.00397 | 0.00395 | 0.00394 | 0.00393 | 0.00393 | 0.00393 | 0.00392 | 0.00392 | 0.00392 | 0.00392 | 0.00392 | 0.00392 | 0.00392 | 0.00391 | 0.00391 | 0.00391 | 0.0039 | 0.0039 | 0.00389 | 0.00388 | 0.00386 | 0.00383 | 0.00379 | 0.00376 | 0.00375 | 0.00373 | 0.00372 | 0.00371 | 0.00371 | 0.0037 | 0.00369 | 0.00368 | 0.00367 | 0.00366 | 0.00365 | 0.00364 | 0.00362 | 0.00361 | 0.00359 | 0.00358 | 0.00357 | 0.00357 | 0.00358 | 0.00359 | 0.00361 | 0.00362 | 0.00364 | 0.00365 | 0.00365 | 0.00364 | 0.00363 | 0.00362 | 0.0036 | 0.00359 | 0.00358 | 0.00358 | 0.00358 | 0.00359 | 0.0036 | 0.00361 | 0.00361 | 0.00361 | 0.0036 | 0.00358 | 0.00356 | 0.00354 | 0.00353 | 0.00352 | 0.00351 | 0.00349 | 0.00347 | 0.00344 | 0.0034 | 0.00336 | 0.00332 | 0.00328 | 0.00323 | 0.00319 | 0.00316 | 0.00315 | 0.00314 | 0.00314 | 0.00314 | 0.00315 | 0.00315 | 0.00315 | 0.00315 | 0.00314 | 0.00312 | 0.00309 | 0.00307 | 0.00304 | 0.00302 | 0.00301 | 0.00299 | 0.00298 | 0.00296 | 0.00295 | 0.00295 | 0.00294 | 0.00294 | 0.00295 | 0.00296 | 0.00298 | 0.003 | 0.00302 | 0.00303 | 0.00304 | 0.00304 | 0.00303 | 0.00302 | 0.003 | 0.00297 | 0.00294 | 0.00292 | 0.00292 | 0.00292 | 0.00293 | 0.00293 | 0.00295 | 0.00296 | 0.00298 | 0.00298 | 0.00298 | 0.00298 | 0.00298 | 0.00298 | 0.00298 | 0.00297 | 0.00296 | 0.00295 | 0.00294 | 0.00294 | 0.00294 | 0.00295 | 0.00296 | 0.00298 | 0.00299 | 0.003 | 0.003 | 0.00299 | 0.00298 | 0.00296 | 0.00294 | 0.00292 | 0.0029 | 0.00289 | 0.00288 | 0.00287 | 0.00287 | 0.00288 | 0.00289 | 0.0029 | 0.00292 | 0.00294 | 0.00296 | 0.00297 | 0.00297 | 0.00297 | 0.00296 | 0.00294 | 0.00293 | 0.00291 | 0.0029 | 0.0029 | 0.0029 | 0.0029 | 0.00291 | 0.00292 | 0.00293 | 0.00294 | 0.00294 | 0.00294 | 0.00293 | 0.00292 | 0.0029 | 0.00289 | 0.00287 | 0.00286 | 0.00286 | 0.00287 | 0.00288 | 0.00288 | 0.0029 | 0.00291 | 0.00292 | 0.00293 | 0.00294 | 0.00295 | 0.00296 | 0.00298 | 0.00298 | 0.00297 | 0.00296 | 0.00294 | 0.00293 | 0.00293 | 0.00293 | 0.00293 | 0.00293 | 0.00294 | 0.00295 | 0.00296 | 0.00297 | 0.00296 | 0.00296 | 0.00295 | 0.00295 | 0.00295 | 0.00296 | 0.00296 | 0.00297 | 0.00297 | 0.00297 | 0.00297 | 0.00296 | 0.00294 | 0.00293 | 0.00292 | 0.00293 | 0.00294 | 0.00295 | 0.00296 | 0.00298 | 0.00298 | 0.00298 | 0.00298 | 0.00296 | 0.00295 | 0.00294 | 0.00294 | 0.00294 | 0.00294 | 0.00294 | 0.00294 | 0.00294 | 0.00294 | 0.00295 | 0.00295 | 0.00295 | 0.00295 | 0.00295 | 0.00295 | 0.00296 | 0.00296 | 0.00296 | 0.00295 | 0.00295 | 0.00296 | 0.00296 | 0.00297 | 0.00297 | 0.00297 | 0.00297 | 0.00298 | 0.00298 | 0.00298 | 0.00298 | 0.00298 | 0.00298 | 0.00298 | 0.00298 | 0.00297 | 0.00297 | 0.00296 | 0.00296 | 0.00296 | 0.00296 | 0.00297 | 0.00298 | 0.00299 | 0.003 | 0.00299 | 0.00299 | 0.00299 | 0.00299 | 0.00299 | 0.00298 | 0.00298 | 0.00299 | 0.003 | 0.00301 | 0.00301 | 0.00301 | 0.00301 | 0.003 | 0.00299 | 0.00298 | 0.00298 | 0.00297 | 0.00297 | 0.00298 | 0.00299 | 0.003 | 0.003 | 0.003 | 0.003 | 0.003 | 0.00299 | 0.003 | 0.003 | 0.00301 | 0.00302 | 0.00302 | 0.00302 | 0.00301 | 0.00301 | 0.00299 | 0.00299 | 0.00298 | 0.00298 | 0.00298 | 0.00298 | 0.00299 | 0.003 | 0.003 | 0.00301 | 0.00301 | 0.00302 | 0.00303 | 0.00304 | 0.00304 | 0.00304 | 0.00304 | 0.00303 | 0.00303 | 0.00304 | 0.00304 | 0.00304 | 0.00305 | 0.00305 | 0.00306 | 0.00306 | 0.00307 | 0.00307 | 0.00308 | 0.00308 | 0.00308 | 0.00309 | 0.00309 | 0.00309 | 0.0031 | 0.0031 | 0.0031 | 0.0031 | 0.0031 | 0.00309 | 0.00309 | 0.00308 | 0.00307 | 0.00307 | 0.00308 | 0.0031 | 0.00312 | 0.00314 | 0.00316 | 0.00316 | 0.00317 | 0.00316 | 0.00315 | 0.00314 | 0.00313 | 0.00311 | 0.0031 | 0.00309 | 0.00309 | 0.00308 | 0.00307 | 0.00307 | 0.00307 | 0.00307 | 0.00307 | 0.00308 | 0.00308 | 0.00307 | 0.00305 | 0.00303 | 0.00301 | 0.003 | 0.00301 | 0.00302 | 0.00304 | 0.00306 | 0.00308 | 0.0031 | 0.00311 | 0.00311 | 0.00311 | 0.00311 | 0.00311 | 0.00312 | 0.00313 | 0.00313 | 0.00313 | 0.00313 | 0.00313 | 0.00314 | 0.00313 | 0.00313 | 0.00313 | 0.00312 | 0.00312 | 0.00311 | 0.00309 | 0.00307 | 0.00304 | 0.00302 | 0.003 | 0.00299 | 0.00298 | 0.00298 | 0.003 | 0.00302 | 0.00305 | 0.00308 | 0.00311 | 0.00313 | 0.00313 | 0.00313 | 0.00312 | 0.00311 | 0.0031 | 0.00309 | 0.00307 | 0.00307 | 0.00306 | 0.00307 | 0.00308 | 0.0031 | 0.00312 | 0.00314 | 0.00315 | 0.00315 | 0.00314 | 0.00313 | 0.00312 | 0.00312 | 0.00314 | 0.00316 | 0.00318 | 0.0032 | 0.00322 | 0.00324 | 0.00324 | 0.00323 | 0.00321 | 0.0032 | 0.00319 | 0.0032 | 0.00321 | 0.00321 | 0.00321 | 0.0032 | 0.00319 | 0.00318 | 0.00316 | 0.00315 | 0.00315 | 0.00315 | 0.00316 | 0.00317 | 0.00319 | 0.00319 | 0.00319 | 0.00318 | 0.00316 | 0.00315 | 0.00315 | 0.00315 | 0.00316 | 0.00317 | 0.00319 | 0.00321 | 0.00321 | 0.00321 | 0.0032 | 0.00318 | 0.00316 | 0.00315 | 0.00314 | 0.00314 | 0.00315 | 0.00315 | 0.00315 | 0.00316 | 0.00315 | 0.00315 | 0.00315 | 0.00316 | 0.00318 | 0.00321 | 0.00323 | 0.00325 | 0.00327 | 0.00328 | 0.00328 | 0.00328 | 0.00327 | 0.00326 | 0.00324 | 0.00322 | 0.0032 | 0.00319 | 0.00318 | 0.00317 | 0.00317 | 0.00317 | 0.00318 | 0.00321 | 0.00323 | 0.00324 | 0.00324 | 0.00323 | 0.00322 | 0.00321 | 0.0032 | 0.0032 | 0.00319 | 0.00321 | 0.00322 | 0.00325 | 0.00327 | 0.00328 | 0.00328 | 0.00328 | 0.00327 | 0.00327 | 0.00326 | 0.00326 | 0.00326 | 0.00327 | 0.00328 | 0.00328 | 0.00328 | 0.00328 | 0.00327 | 0.00325 | 0.00322 | 0.00318 | 0.00314 | 0.00311 | 0.00309 | 0.00308 | 0.0031 | 0.00313 | 0.00316 | 0.0032 | 0.00324 | 0.00328 | 0.00331 | 0.00333 | 0.00335 | 0.00335 | 0.00335 | 0.00333 | 0.00332 | 0.0033 | 0.00328 | 0.00326 | 0.00324 | 0.00323 | 0.00325 | 0.00328 | 0.00331 | 0.00335 | 0.00336 | 0.00336 | 0.00336 | 0.00335 | 0.00334 | 0.00332 | 0.00329 | 0.00327 | 0.00325 | 0.00325 | 0.00326 | 0.00326 | 0.00326 | 0.00325 | 0.00325 | 0.00326 | 0.00326 | 0.00326 | 0.00326 | 0.00325 | 0.00325 | 0.00325 | 0.00324 | 0.00324 | 0.00325 | 0.00326 | 0.00327 | 0.00328 | 0.00329 | 0.00329 | 0.0033 | 0.0033 | 0.0033 | 0.00329 | 0.00327 | 0.00327 | 0.00328 | 0.00329 | 0.0033 | 0.00331 | 0.00332 | 0.00332 | 0.00331 | 0.00331 | 0.0033 | 0.00329 | 0.00329 | 0.00328 | 0.00328 | 0.00329 | 0.0033 | 0.00332 | 0.00333 | 0.00334 | 0.00335 | 0.00334 | 0.00334 | 0.00333 | 0.00332 | 0.00331 | 0.0033 | 0.0033 | 0.00331 | 0.00333 | 0.00335 | 0.00336 | 0.00336 | 0.00337 | 0.00336 | 0.00336 | 0.00334 | 0.00332 | 0.00331 | 0.00331 | 0.00331 | 0.00332 | 0.00334 | 0.00336 | 0.00338 | 0.00338 | 0.00338 | 0.00339 | 0.00339 | 0.0034 | 0.0034 | 0.0034 | 0.0034 | 0.00341 | 0.00341 | 0.00342 | 0.00341 | 0.00342 | 0.00343 | 0.00347 | 0.0035 | 0.00353 | 0.00353 | 0.00352 | 0.00349 | 0.00345 | 0.00341 | 0.00338 | 0.00336 | 0.00335 | 0.00337 | 0.00339 | 0.00341 | 0.00343 | 0.00344 | 0.00344 | 0.00343 | 0.00341 | 0.00339 | 0.00338 | 0.00339 | 0.00339 | 0.0034 | 0.0034 | 0.00341 | 0.00341 | 0.00342 | 0.00342 | 0.00342 | 0.00343 | 0.00347 | 0.0035 | 0.00348 | 0.00338 | 0.00321 | 0.00301 | 0.0028 | 0.00262 | 0.00248 | 0.00241 | 0.00242 | 0.00251 | 0.0027 | 0.00291 | 0.00311 | 0.0033 | 0.00349 | 0.00368 | 0.00387 | 0.00406 | 0.00426 | 0.00445 | 0.00463 | 0.0048 | 0.00498 | 0.00514 | 0.0053 | 0.00544 | 0.00554 | 0.00561 | 0.00563 | 0.0056 | 0.00551 | 0.00538 | 0.00522 | 0.00503 | 0.00484 | 0.00465 | 0.00449 | 0.00437 | 0.0043 | 0.00428 | 0.00431 | 0.00438 | 0.0045 | 0.00465 | 0.00481 | 0.00498 | 0.00515 | 0.00532 | 0.0055 | 0.00568 | 0.00588 | 0.00608 | 0.00629 | 0.00651 | 0.00671 | 0.0069 | 0.00705 | 0.00714 | 0.00718 | 0.00717 | 0.00714 | 0.00709 | 0.00704 | 0.00699 | 0.00696 | 0.00697 | 0.00703 | 0.00715 | 0.00737 | 0.00774 | 0.00826 | 0.00889 | 0.00954 | 0.01006 | 0.01035 | 0.01036 | 0.01008 | 0.00956 | 0.0089 | 0.00822 | 0.00763 | 0.00722 | 0.00702 | 0.00699 | 0.00707 | 0.00717 | 0.00725 | 0.00728 | 0.00729 | 0.0073 | 0.00734 | 0.00741 | 0.00749 | 0.00756 | 0.00758 | 0.00757 | 0.00751 | 0.00742 | 0.00732 | 0.00725 | 0.00726 | 0.00738 | 0.00761 | 0.0079 | 0.00818 | 0.00836 | 0.00841 | 0.00827 | 0.00794 | 0.00745 | 0.00685 | 0.00622 | 0.00563 | 0.00513 | 0.00477 | 0.00455 | 0.00445 | 0.00444 | 0.00449 | 0.00455 | 0.00462 | 0.00466 | 0.00467 | 0.00465 | 0.0046 | 0.00457 | 0.00455 | 0.00457 | 0.00462 | 0.00469 | 0.00477 | 0.00486 | 0.00492 | 0.00498 | 0.00502 | 0.00506 | 0.0051 | 0.00514 | 0.00517 | 0.00521 | 0.00524 | 0.00526 | 0.00527 | 0.00528 | 0.00528 | 0.00528 | 0.00528 | 0.00528 | 0.00527 | 0.00525 | 0.00523 | 0.00519 | 0.00514 | 0.00507 | 0.005 | 0.00494 | 0.00487 | 0.0048 | 0.00472 | 0.00463 | 0.00452 | 0.00442 | 0.0043 | 0.00419 | 0.00408 | 0.00398 | 0.00388 | 0.00379 | 0.00372 | 0.00364 | 0.00358 | 0.00351 | 0.00345 | 0.00341 | 0.00339 | 0.00339 | 0.00341 | 0.00345 | 0.00349 | 0.00354 | 0.00358 | 0.0036 | 0.00362 | 0.00362 | 0.00363 | 0.00364 | 0.00366 | 0.00369 | 0.00373 | 0.00377 | 0.00381 | 0.00384 | 0.00387 | 0.00389 | 0.00392 | 0.00397 | 0.00404 | 0.00412 | 0.00419 | 0.00424 | 0.00426 | 0.00425 | 0.00422 | 0.00418 | 0.00415 | 0.00415 | 0.00419 | 0.00429 | 0.00444 | 0.00457 | 0.00464 | 0.00465 | 0.00461 | 0.0045 | 0.00436 | 0.00418 | 0.00401 | 0.00388 | 0.00381 | 0.0038 | 0.00383 | 0.00384 | 0.00386 | 0.00388 | 0.0039 | 0.00393 | 0.00395 | 0.00399 | 0.00405 | 0.00412 | 0.00417 | 0.00421 | 0.00422 | 0.0042 | 0.00416 | 0.0041 | 0.00405 | 0.00401 | 0.00398 | 0.00397 | 0.00396 | 0.00395 | 0.00393 | 0.00392 | 0.0039 | 0.00388 | 0.00385 | 0.00383 | 0.00383 | 0.00385 | 0.00388 | 0.0039 | 0.00393 | 0.00395 | 0.00397 | 0.004 | 0.00402 | 0.00405 | 0.00407 | 0.00408 | 0.00409 | 0.00408 | 0.00405 | 0.004 | 0.00395 | 0.00391 | 0.00389 | 0.00388 | 0.00389 | 0.0039 | 0.00392 | 0.00395 | 0.00397 | 0.00399 | 0.00399 | 0.00398 | 0.00396 | 0.00395 | 0.00395 | 0.00396 | 0.00397 | 0.00398 | 0.00398 | 0.00398 | 0.00398 | 0.00396 | 0.00393 | 0.00388 | 0.00383 | 0.00382 | 0.00385 | 0.00391 | 0.00396 | 0.004 | 0.00403 | 0.00405 | 0.00408 | 0.0041 | 0.00411 | 0.00412 | 0.00414 | 0.00418 | 0.00422 | 0.00424 | 0.00422 | 0.00416 | 0.00408 | 0.004 | 0.00394 | 0.0039 | 0.00386 | 0.00384 | 0.00383 | 0.00383 | 0.00385 | 0.00388 | 0.00393 | 0.00397 | 0.00402 | 0.00405 | 0.00406 | 0.00405 | 0.00403 | 0.00399 | 0.00395 | 0.00388 | 0.00382 | 0.00379 | 0.00381 | 0.00384 | 0.00388 | 0.00389 | 0.0039 | 0.00393 | 0.00402 | 0.00412 | 0.0042 | 0.00423 | 0.00422 | 0.0042 | 0.00419 | 0.00416 | 0.0041 | 0.00403 | 0.00398 | 0.00396 | 0.00397 | 0.00398 | 0.00399 | 0.00399 | 0.004 | 0.00402 | 0.00406 | 0.0041 | 0.00411 | 0.00409 | 0.00405 | 0.00401 | 0.00396 | 0.00391 | 0.00388 | 0.00386 | 0.00385 | 0.00384 | 0.00384 | 0.00384 | 0.00383 | 0.00381 | 0.00378 | 0.00377 | 0.00376 | 0.00376 | 0.00375 | 0.00374 | 0.00373 | 0.00372 | 0.00372 | 0.00372 | 0.00373 | 0.00373 | 0.00375 | 0.00377 | 0.00379 | 0.00379 | 0.00379 | 0.00379 | 0.0038 | 0.00382 | 0.00384 | 0.00386 | 0.00388 | 0.00391 | 0.00395 | 0.00397 | 0.00396 | 0.00394 | 0.00392 | 0.00391 | 0.00391 | 0.00392 | 0.00394 | 0.00398 | 0.00403 | 0.00407 | 0.00409 | 0.0041 | 0.00408 | 0.00407 | 0.00406 | 0.00405 | 0.00405 | 0.00405 | 0.00406 | 0.00407 | 0.00409 | 0.0041 | 0.0041 | 0.0041 | 0.00409 | 0.00409 | 0.00408 | 0.00407 | 0.00405 | 0.00403 | 0.00401 | 0.004 | 0.004 | 0.00401 | 0.00403 | 0.00406 | 0.00408 | 0.00411 | 0.00414 | 0.00415 | 0.00414 | 0.0041 | 0.00405 | 0.004 | 0.00398 | 0.00398 | 0.00399 | 0.00402 | 0.00407 | 0.00413 | 0.0042 | 0.00425 | 0.00428 | 0.00428 | 0.00426 | 0.00425 | 0.00424 | 0.00424 | 0.00423 | 0.0042 | 0.00417 | 0.00414 | 0.00412 | 0.00411 | 0.00409 | 0.00408 | 0.00407 | 0.00407 | 0.00409 | 0.00412 | 0.00415 | 0.00419 | 0.00423 | 0.00427 | 0.00432 | 0.00435 | 0.00437 | 0.00436 | 0.00432 | 0.00428 | 0.00424 | 0.00422 | 0.0042 | 0.0042 | 0.0042 | 0.00419 | 0.00418 | 0.00415 | 0.00413 | 0.00411 | 0.00409 | 0.00409 | 0.00411 | 0.00415 | 0.0042 | 0.00424 | 0.00426 | 0.00425 | 0.00424 | 0.00424 | 0.00424 | 0.00425 | 0.00424 | 0.00423 | 0.00422 | 0.0042 | 0.00417 | 0.00414 | 0.00411 | 0.0041 | 0.00411 | 0.00415 | 0.00419 | 0.00424 | 0.0043 | 0.00436 | 0.00441 | 0.00445 | 0.00447 | 0.00448 | 0.00448 | 0.00446 | 0.00443 | 0.00438 | 0.00431 | 0.00425 | 0.00421 | 0.00418 | 0.00415 | 0.00413 | 0.00411 | 0.00407 | 0.00404 | 0.00402 | 0.00402 | 0.00405 | 0.0041 | 0.00415 | 0.00419 | 0.00421 | 0.00422 | 0.0042 | 0.00415 | 0.00407 | 0.00397 | 0.00387 | 0.00379 | 0.00375 | 0.00375 | 0.0038 | 0.00388 | 0.00399 | 0.0041 | 0.00421 | 0.00429 | 0.00435 | 0.00437 | 0.00434 | 0.00428 | 0.00419 | 0.00411 | 0.00404 | 0.00401 | 0.004 | 0.00402 | 0.00406 | 0.00411 | 0.00419 | 0.00426 | 0.00431 | 0.00433 | 0.00432 | 0.00431 | 0.00429 | 0.00426 | 0.00421 | 0.00411 | 0.004 | 0.0039 | 0.00383 | 0.0038 | 0.0038 | 0.00382 | 0.00389 | 0.004 | 0.00414 | 0.00426 | 0.00434 | 0.00436 | 0.00435 | 0.00433 | 0.0043 | 0.00429 | 0.0043 | 0.00432 | 0.00437 | 0.00443 | 0.0045 | 0.00457 | 0.00463 | 0.00466 | 0.00466 | 0.00462 | 0.00457 | 0.00451 | 0.00443 | 0.00435 | 0.00426 | 0.00419 | 0.00414 | 0.00413 | 0.00416 | 0.00422 | 0.00429 | 0.00435 | 0.00437 | 0.00435 | 0.00429 | 0.00421 | 0.00415 | 0.00411 | 0.00412 | 0.00415 | 0.0042 | 0.00426 | 0.00432 | 0.00436 | 0.0044 | 0.00441 | 0.00442 | 0.00443 | 0.00444 | 0.00446 | 0.00448 | 0.00448 | 0.00445 | 0.0044 | 0.00434 | 0.00427 | 0.00421 | 0.00418 | 0.00417 | 0.0042 | 0.00425 | 0.00431 | 0.00435 | 0.00436 | 0.00433 | 0.00427 | 0.00419 | 0.00413 | 0.00409 | 0.00408 | 0.0041 | 0.00416 | 0.00423 | 0.0043 | 0.00436 | 0.00441 | 0.00444 | 0.00445 | 0.00445 | 0.00445 | 0.00445 | 0.00445 | 0.00443 | 0.00441 | 0.00438 | 0.00434 | 0.00432 | 0.0043 | 0.00428 | 0.00427 | 0.00424 | 0.00423 | 0.00421 | 0.00422 | 0.00423 | 0.00426 | 0.00429 | 0.00432 | 0.00435 | 0.00437 | 0.00439 | 0.00439 | 0.00438 | 0.00437 | 0.00437 | 0.00439 | 0.0044 | 0.00441 | 0.00439 | 0.00435 | 0.0043 | 0.00425 | 0.0042 | 0.00416 | 0.00415 | 0.00417 | 0.00421 | 0.00426 | 0.00431 | 0.00433 | 0.00434 | 0.00434 | 0.00433 | 0.00433 | 0.00433 | 0.00434 | 0.00434 | 0.00435 | 0.00435 | 0.00434 | 0.00433 | 0.00432 | 0.00432 | 0.00433 | 0.00434 | 0.00435 | 0.00436 | 0.00437 | 0.00438 | 0.00438 | 0.00439 | 0.0044 | 0.0044 | 0.00441 | 0.00443 | 0.00444 | 0.00444 | 0.00444 | 0.00443 | 0.00442 | 0.0044 | 0.00438 | 0.00436 | 0.00433 | 0.00431 | 0.0043 | 0.00431 | 0.00432 | 0.00434 | 0.00437 | 0.00439 | 0.00441 | 0.00441 | 0.0044 | 0.00437 | 0.00433 | 0.00429 | 0.00424 | 0.00421 | 0.00419 | 0.00418 | 0.00418 | 0.00421 | 0.00425 | 0.00429 | 0.00433 | 0.00435 | 0.00435 | 0.00434 | 0.00433 | 0.00431 | 0.0043 | 0.0043 | 0.00431 | 0.00434 | 0.00438 | 0.00442 | 0.00445 | 0.00446 | 0.00447 | 0.00446 | 0.00445 | 0.00443 | 0.0044 | 0.00436 | 0.00431 | 0.00425 | 0.00421 | 0.00418 | 0.00416 | 0.00416 | 0.00418 | 0.00421 | 0.00424 | 0.00428 | 0.00431 | 0.00433 | 0.00435 | 0.00436 | 0.00437 | 0.00437 | 0.00437 | 0.00437 | 0.00435 | 0.00433 | 0.00431 | 0.00431 | 0.00431 | 0.00434 | 0.00437 | 0.0044 | 0.00442 | 0.00444 | 0.00446 | 0.00446 | 0.00445 | 0.00443 | 0.00441 | 0.00439 | 0.00439 | 0.0044 | 0.00441 | 0.00443 | 0.00445 | 0.00448 | 0.00449 | 0.0045 | 0.0045 | 0.00448 | 0.00446 | 0.00444 | 0.00442 | 0.00441 | 0.0044 | 0.00439 | 0.00439 | 0.00439 | 0.00439 | 0.00439 | 0.00438 | 0.00436 | 0.00435 | 0.00434 | 0.00434 | 0.00435 | 0.00437 | 0.00438 | 0.00439 | 0.00439 | 0.00438 | 0.00436 | 0.00435 | 0.00435 | 0.00435 | 0.00436 | 0.00437 | 0.00438 | 0.00439 | 0.00438 | 0.00437 | 0.00436 | 0.00436 | 0.00437 | 0.00439 | 0.00442 | 0.00444 | 0.00445 | 0.00445 | 0.00445 | 0.00444 | 0.00443 | 0.00442 | 0.00442 | 0.00442 | 0.00442 | 0.00443 | 0.00443 | 0.00444 | 0.00445 | 0.00445 | 0.00446 | 0.00447 | 0.00447 | 0.00447 | 0.00446 | 0.00446 | 0.00447 | 0.00449 | 0.00452 | 0.00456 | 0.00461 | 0.00467 | 0.00472 | 0.00475 | 0.00477 | 0.00475 | 0.00472 | 0.00466 | 0.00459 | 0.00454 | 0.00451 | 0.0045 | 0.00451 | 0.00455 | 0.00458 | 0.00461 | 0.00462 | 0.00461 | 0.00459 | 0.00456 | 0.00453 | 0.00451 | 0.0045 | 0.00451 | 0.00454 | 0.00457 | 0.00461 | 0.00464 | 0.00466 | 0.00466 | 0.00463 | 0.00459 | 0.00453 | 0.00447 | 0.00442 | 0.00439 | 0.00438 | 0.0044 | 0.00443 | 0.00446 | 0.0045 | 0.00453 | 0.00456 | 0.00459 | 0.00465 | 0.00471 | 0.00477 | 0.00484 | 0.00489 | 0.00494 | 0.00496 | 0.00498 | 0.00499 | 0.00499 | 0.00498 | 0.00496 | 0.00493 | 0.00488 | 0.00481 | 0.00474 | 0.00466 | 0.00461 | 0.00459 | 0.0046 | 0.00464 | 0.00469 | 0.00475 | 0.00479 | 0.00482 | 0.00483 | 0.00482 | 0.0048 | 0.00478 | 0.00477 | 0.00479 | 0.00482 | 0.00486 | 0.00488 | 0.00488 | 0.00486 | 0.00481 | 0.00475 | 0.00467 | 0.00461 | 0.00457 | 0.00456 | 0.00458 | 0.00462 | 0.00467 | 0.00473 | 0.00478 | 0.00483 | 0.00488 | 0.00492 | 0.00494 | 0.00496 | 0.00495 | 0.00494 | 0.00494 | 0.00495 | 0.00498 | 0.00502 | 0.00506 | 0.0051 | 0.00513 | 0.00515 | 0.00515 | 0.00514 | 0.00512 | 0.00509 | 0.00507 | 0.00507 | 0.00508 | 0.00508 | 0.00508 | 0.00506 | 0.00502 | 0.00498 | 0.00494 | 0.00491 | 0.00491 | 0.00495 | 0.00502 | 0.00511 | 0.00521 | 0.00528 | 0.00532 | 0.00531 | 0.00525 | 0.00515 | 0.00505 | 0.00496 | 0.00492 | 0.00493 | 0.00499 | 0.00507 | 0.00516 | 0.00524 | 0.00531 | 0.00535 | 0.00537 | 0.00539 | 0.00541 | 0.00543 | 0.00546 | 0.00548 | 0.00549 | 0.0055 | 0.00549 | 0.00548 | 0.00548 | 0.00549 | 0.00551 | 0.00555 | 0.00559 | 0.00563 | 0.00566 | 0.00567 | 0.00566 | 0.00563 | 0.0056 | 0.00557 | 0.00555 | 0.00554 | 0.00557 | 0.00563 | 0.00572 | 0.00583 | 0.00595 | 0.00604 | 0.0061 | 0.00612 | 0.00612 | 0.0061 | 0.00606 | 0.00604 | 0.00603 | 0.00604 | 0.00606 | 0.00607 | 0.00607 | 0.00605 | 0.006 | 0.00595 | 0.0059 | 0.00586 | 0.00584 | 0.00585 | 0.00588 | 0.00593 | 0.006 | 0.00608 | 0.00617 | 0.00624 | 0.00629 | 0.0063 | 0.00628 | 0.00623 | 0.00616 | 0.00609 | 0.00603 | 0.006 | 0.006 | 0.00601 | 0.00602 | 0.00604 | 0.00606 | 0.00607 | 0.00608 | 0.00608 | 0.00607 | 0.00604 | 0.006 | 0.00596 | 0.00591 | 0.00588 | 0.00588 | 0.0059 | 0.00596 | 0.00603 | 0.0061 | 0.00614 | 0.00615 | 0.00612 | 0.00606 | 0.00598 | 0.00589 | 0.00581 | 0.00576 | 0.00572 | 0.00571 | 0.0057 | 0.00571 | 0.00572 | 0.00573 | 0.00575 | 0.00576 | 0.00577 | 0.00577 | 0.00577 | 0.00576 | 0.00576 | 0.00576 | 0.00576 | 0.00577 | 0.00578 | 0.00578 | 0.00579 | 0.00578 | 0.00577 | 0.00576 | 0.00574 | 0.00573 | 0.00572 | 0.00571 | 0.00571 | 0.00572 | 0.00573 | 0.00574 | 0.00575 | 0.00575 | 0.00575 | 0.00575 | 0.00574 | 0.00573 | 0.00572 | 0.00571 | 0.00571 | 0.00571 | 0.00571 | 0.00572 | 0.00574 | 0.00578 | 0.00583 | 0.00589 | 0.00595 | 0.006 | 0.00603 | 0.00604 | 0.00601 | 0.00597 | 0.00592 | 0.00587 | 0.00583 | 0.00582 | 0.00582 | 0.00583 | 0.00585 | 0.00586 | 0.00586 | 0.00585 | 0.00583 | 0.00581 | 0.00579 | 0.00577 | 0.00578 | 0.00582 | 0.00587 | 0.00595 | 0.00602 | 0.00608 | 0.00611 | 0.00609 | 0.00604 | 0.00595 | 0.00584 | 0.00573 | 0.00565 | 0.0056 | 0.00557 | 0.00555 | 0.00553 | 0.00551 | 0.00549 | 0.00548 | 0.00548 | 0.00548 | 0.00547 | 0.00545 | 0.00541 | 0.00538 | 0.00535 | 0.00535 | 0.00539 | 0.00548 | 0.00562 | 0.00578 | 0.00593 | 0.00603 | 0.00608 | 0.00606 | 0.00599 | 0.0059 | 0.00579 | 0.0057 | 0.00563 | 0.00557 | 0.00554 | 0.00552 | 0.0055 | 0.0055 | 0.00549 | 0.00548 | 0.00547 | 0.00545 | 0.00543 | 0.00541 | 0.0054 | 0.00539 | 0.0054 | 0.00543 | 0.00546 | 0.00549 | 0.00552 | 0.00554 | 0.00555 | 0.00555 | 0.00552 | 0.00548 | 0.00544 | 0.00539 | 0.00536 | 0.00534 | 0.00533 | 0.00532 | 0.00532 | 0.00531 | 0.00529 | 0.00524 | 0.00515 | 0.00506 | 0.00498 | 0.00495 | 0.00498 | 0.00507 | 0.00519 | 0.00533 | 0.00546 | 0.00556 | 0.00561 | 0.00563 | 0.00561 | 0.00559 | 0.00558 | 0.0056 | 0.00564 | 0.00569 | 0.00573 | 0.00576 | 0.00578 | 0.00578 | 0.00577 | 0.00576 | 0.00574 | 0.0057 | 0.00564 | 0.00556 | 0.00548 | 0.0054 | 0.00535 | 0.00532 | 0.00533 | 0.00537 | 0.00543 | 0.00552 | 0.00559 | 0.00565 | 0.00568 | 0.00569 | 0.00569 | 0.0057 | 0.0057 | 0.00571 | 0.00572 | 0.00572 | 0.00572 | 0.00571 | 0.0057 | 0.00567 | 0.00564 | 0.00562 | 0.00562 | 0.00563 | 0.00567 | 0.00572 | 0.00579 | 0.00586 | 0.00593 | 0.00599 | 0.00604 | 0.00608 | 0.00611 | 0.00612 | 0.00613 | 0.00612 | 0.00611 | 0.00609 | 0.00608 | 0.00606 | 0.00605 | 0.00603 | 0.006 | 0.00596 | 0.00591 | 0.00586 | 0.00583 | 0.00581 | 0.00581 | 0.00583 | 0.00588 | 0.00593 | 0.006 | 0.00605 | 0.00609 | 0.0061 | 0.00609 | 0.00608 | 0.00608 | 0.00607 | 0.00608 | 0.00609 | 0.00611 | 0.00613 | 0.00616 | 0.00618 | 0.00619 | 0.00619 | 0.00619 | 0.00619 | 0.00618 | 0.00617 | 0.00615 | 0.00612 | 0.00609 | 0.00607 | 0.00605 | 0.00603 | 0.00603 | 0.00604 | 0.00606 | 0.00608 | 0.0061 | 0.00612 | 0.00615 | 0.00618 | 0.00621 | 0.00623 | 0.00624 | 0.00624 | 0.00624 | 0.00624 | 0.00626 | 0.00627 | 0.00629 | 0.00631 | 0.00631 | 0.00629 | 0.00625 | 0.0062 | 0.00615 | 0.00613 | 0.00614 | 0.00618 | 0.00625 | 0.00634 | 0.00642 | 0.00649 | 0.00654 | 0.00658 | 0.0066 | 0.00661 | 0.00663 | 0.00664 | 0.00664 | 0.00663 | 0.00662 | 0.0066 | 0.00658 | 0.00657 | 0.00656 | 0.00657 | 0.00657 | 0.00656 | 0.00653 | 0.00648 | 0.00642 | 0.00635 | 0.00629 | 0.00624 | 0.00623 | 0.00626 | 0.00632 | 0.00639 | 0.00646 | 0.00652 | 0.00656 | 0.00657 | 0.00655 | 0.0065 | 0.00643 | 0.00637 | 0.00632 | 0.0063 | 0.00631 | 0.00635 | 0.00642 | 0.0065 | 0.00658 | 0.00664 | 0.00668 | 0.00669 | 0.00668 | 0.00665 | 0.00663 | 0.00662 | 0.0066 | 0.00659 | 0.00657 | 0.00655 | 0.00654 | 0.00652 | 0.00651 | 0.0065 | 0.00649 | 0.00648 | 0.00648 | 0.00649 | 0.0065 | 0.00652 | 0.00654 | 0.00656 | 0.00656 | 0.00654 | 0.00648 | 0.0064 | 0.00632 | 0.00624 | 0.00619 | 0.00617 | 0.00619 | 0.00624 | 0.00631 | 0.00638 | 0.00642 | 0.00644 | 0.00644 | 0.00644 | 0.00643 | 0.00643 | 0.00644 | 0.00645 | 0.00645 | 0.00645 | 0.00645 | 0.00645 | 0.00645 | 0.00644 | 0.00644 | 0.00644 | 0.00645 | 0.00646 | 0.00648 | 0.0065 | 0.00649 | 0.00643 | 0.00634 | 0.00623 | 0.00611 | 0.006 | 0.00593 | 0.00591 | 0.00594 | 0.00603 | 0.00615 | 0.00629 | 0.00642 | 0.0065 | 0.00655 | 0.00656 | 0.00656 | 0.00655 | 0.00654 | 0.00652 | 0.00651 | 0.0065 | 0.00651 | 0.00651 | 0.00652 | 0.00653 | 0.00654 | 0.00655 | 0.00656 | 0.00655 | 0.00655 | 0.00653 | 0.00651 | 0.00649 | 0.00648 | 0.00647 | 0.00647 | 0.00647 | 0.00647 | 0.00647 | 0.00647 | 0.00648 | 0.00649 | 0.00652 | 0.00655 | 0.00659 | 0.00662 | 0.00665 | 0.00668 | 0.00669 | 0.00669 | 0.00668 | 0.00668 | 0.00667 | 0.00667 | 0.00667 | 0.00667 | 0.00666 | 0.00666 | 0.00665 | 0.00664 | 0.00662 | 0.0066 | 0.00658 | 0.00656 | 0.00655 | 0.00655 | 0.00655 | 0.00656 | 0.00657 | 0.00658 | 0.00659 | 0.0066 | 0.00659 | 0.00657 | 0.00654 | 0.00653 | 0.00653 | 0.00654 | 0.00656 | 0.00659 | 0.00661 | 0.00664 | 0.00666 | 0.00668 | 0.00668 | 0.00669 | 0.00669 | 0.0067 | 0.00671 | 0.00672 | 0.00674 | 0.00675 | 0.00676 | 0.00677 | 0.00677 | 0.00677 | 0.00677 | 0.00677 | 0.00676 | 0.00676 | 0.00676 | 0.00677 | 0.00678 | 0.0068 | 0.00682 | 0.00685 | 0.00689 | 0.00692 | 0.00694 | 0.00697 | 0.00699 | 0.00701 | 0.00703 | 0.00705 | 0.00707 | 0.00708 | 0.0071 | 0.00711 | 0.00712 | 0.00713 | 0.00714 | 0.00715 | 0.00717 | 0.00718 | 0.00718 | 0.00718 | 0.00718 | 0.00717 | 0.00716 | 0.00715 | 0.00713 | 0.00712 | 0.00711 | 0.0071 | 0.00709 | 0.00708 | 0.00707 | 0.00707 | 0.00708 | 0.00709 | 0.0071 | 0.0071 | 0.00709 | 0.00707 | 0.00705 | 0.00702 | 0.00699 | 0.00696 | 0.00694 | 0.00694 | 0.00695 | 0.00697 | 0.00699 | 0.00701 | 0.00703 | 0.00703 | 0.00703 | 0.00703 | 0.00702 | 0.00701 | 0.00699 | 0.00698 | 0.00697 | 0.00696 | 0.00696 | 0.00696 | 0.00696 | 0.00695 | 0.00694 | 0.00692 | 0.00691 | 0.00689 | 0.00687 | 0.00684 | 0.00683 | 0.00681 | 0.00681 | 0.00679 | 0.00678 | 0.00676 | 0.00674 | 0.00673 | 0.00672 | 0.00672 | 0.00672 | 0.00674 | 0.00675 | 0.00676 | 0.00678 | 0.00678 | 0.00678 | 0.00678 | 0.00677 | 0.00676 | 0.00676 | 0.00676 | 0.00676 | 0.00676 | 0.00676 | 0.00676 | 0.00675 | 0.00675 | 0.00675 | 0.00674 | 0.00673 | 0.00673 | 0.00673 | 0.00672 | 0.00672 | 0.00672 | 0.00671 | 0.00671 | 0.0067 | 0.0067 | 0.0067 | 0.0067 | 0.0067 | 0.00671 | 0.00671 | 0.00671 | 0.00671 | 0.00671 | 0.00671 | 0.00672 | 0.00673 | 0.00674 | 0.00674 | 0.00675 | 0.00675 | 0.00676 | 0.00676 | 0.00676 | 0.00677 | 0.00678 | 0.0068 | 0.00684 | 0.00688 | 0.00692 | 0.00696 | 0.00699 | 0.00703 | 0.00707 | 0.0071 | 0.00714 | 0.00718 | 0.00723 | 0.00729 | 0.00735 | 0.00741 | 0.00746 | 0.0075 | 0.00753 | 0.00755 | 0.00756 | 0.00756 | 0.00756 | 0.00755 | 0.00754 | 0.00753 | 0.00751 | 0.00749 | 0.00747 | 0.00744 | 0.00741 | 0.00739 | 0.00736 | 0.00734 | 0.00733 | 0.00732 | 0.00731 | 0.0073 | 0.00729 | 0.00729 | 0.00728 | 0.00728 | 0.00728 | 0.00727 | 0.00726 | 0.00724 | 0.00722 | 0.0072 | 0.00719 | 0.00718 | 0.00717 | 0.00716 | 0.00716 | 0.00716 | 0.00716 | 0.00717 | 0.00718 | 0.0072 | 0.00722 | 0.00724 | 0.00727 | 0.0073 | 0.00733 | 0.00736 | 0.00738 | 0.0074 | 0.00743 | 0.00745 | 0.00748 | 0.0075 | 0.00753 | 0.00757 | 0.00761 | 0.00766 | 0.00771 | 0.00776 | 0.00781 | 0.00785 | 0.00788 | 0.00791 | 0.00794 | 0.00797 | 0.008 | 0.00805 | 0.00811 | 0.00817 | 0.00825 | 0.00833 | 0.0084 | 0.00847 | 0.00852 | 0.00857 | 0.0086 | 0.00863 | 0.00866 | 0.00868 | 0.00871 | 0.00874 | 0.00877 | 0.0088 | 0.00883 | 0.00885 | 0.00887 | 0.00889 | 0.0089 | 0.0089 | 0.00889 | 0.00888 | 0.00887 | 0.00884 | 0.0088 | 0.00877 | 0.00875 | 0.00874 | 0.00874 | 0.00874 | 0.00876 | 0.00879 | 0.00883 | 0.00889 | 0.00894 | 0.00898 | 0.00902 | 0.00905 | 0.00909 | 0.00912 | 0.00915 | 0.00918 | 0.00922 | 0.00926 | 0.0093 | 0.00935 | 0.0094 | 0.00946 | 0.00953 | 0.0096 | 0.00967 | 0.00975 | 0.00983 | 0.0099 | 0.00997 | 0.01003 | 0.01008 | 0.01012 | 0.01015 | 0.01015 | 0.01013 | 0.0101 | 0.01009 | 0.0101 | 0.01014 | 0.01021 | 0.01029 | 0.01038 | 0.01048 | 0.01057 | 0.01063 | 0.01066 | 0.01067 | 0.01067 | 0.0107 | 0.01075 | 0.01082 | 0.0109 | 0.01099 | 0.01107 | 0.01113 | 0.01116 | 0.01116 | 0.01114 | 0.01111 | 0.01108 | 0.01105 | 0.01104 | 0.01103 | 0.01103 | 0.01103 | 0.01102 | 0.01101 | 0.01098 | 0.01095 | 0.01091 | 0.01086 | 0.01082 | 0.01077 | 0.01072 | 0.01068 | 0.01064 | 0.0106 | 0.01057 | 0.01056 | 0.01056 | 0.01058 | 0.01059 | 0.0106 | 0.01061 | 0.01062 | 0.01062 | 0.01061 | 0.01059 | 0.01055 | 0.01052 | 0.01049 | 0.01047 | 0.01045 | 0.01045 | 0.01044 | 0.01043 | 0.01041 | 0.01038 | 0.01033 | 0.01026 | 0.01018 | 0.01009 | 0.01001 | 0.00993 | 0.00988 | 0.00984 | 0.00982 | 0.00981 | 0.0098 | 0.00979 | 0.00977 | 0.00974 | 0.00969 | 0.00963 | 0.00957 | 0.00951 | 0.00945 | 0.0094 | 0.00936 | 0.00934 | 0.00931 | 0.0093 | 0.00928 | 0.00927 | 0.00927 | 0.00926 | 0.00924 | 0.00922 | 0.00919 | 0.00917 | 0.00915 | 0.00913 | 0.00911 | 0.00909 | 0.00908 | 0.00907 | 0.00906 | 0.00904 | 0.00901 | 0.00899 | 0.00896 | 0.00895 | 0.00893 | 0.00892 | 0.00891 | 0.0089 | 0.00889 | 0.00888 | 0.00886 | 0.00884 | 0.00883 | 0.00882 | 0.00882 | 0.00882 | 0.00884 | 0.00885 | 0.00886 | 0.00885 | 0.00884 | 0.0088 | 0.00876 | 0.0087 | 0.00864 | 0.00858 | 0.00853 | 0.00848 | 0.00844 | 0.0084 | 0.00837 | 0.00835 | 0.00833 | 0.00831 | 0.00829 | 0.00827 | 0.00825 | 0.00824 | 0.00822 | 0.00819 | 0.00816 | 0.00814 | 0.00813 | 0.00812 | 0.00812 | 0.00812 | 0.00813 | 0.00813 | 0.00813 | 0.00812 | 0.00809 | 0.00806 | 0.00802 | 0.008 | 0.00797 | 0.00796 | 0.00795 | 0.00795 | 0.00795 | 0.00795 | 0.00795 | 0.00794 | 0.00792 | 0.00789 | 0.00786 | 0.00783 | 0.0078 | 0.00778 | 0.00776 | 0.00776 | 0.00777 | 0.00778 | 0.0078 | 0.00782 | 0.00782 | 0.00782 | 0.00781 | 0.0078 | 0.00778 | 0.00776 | 0.00775 | 0.00775 | 0.00775 | 0.00776 | 0.00777 | 0.00777 | 0.00776 | 0.00776 | 0.00775 | 0.00774 | 0.00773 | 0.00772 | 0.00772 | 0.00773 | 0.00773 | 0.00774 | 0.00775 | 0.00776 | 0.00777 | 0.00778 | 0.00778 | 0.00777 | 0.00775 | 0.00775 | 0.00774 | 0.00774 | 0.00774 | 0.00775 | 0.00776 | 0.00777 | 0.00778 | 0.00777 | 0.00776 | 0.00774 | 0.00774 | 0.00774 | 0.00775 | 0.00776 | 0.00778 | 0.0078 | 0.00781 | 0.00782 | 0.00782 | 0.00782 | 0.00783 | 0.00785 | 0.00789 | 0.00793 | 0.00798 | 0.00801 | 0.00804 | 0.00805 | 0.00805 | 0.00804 | 0.00803 | 0.00804 | 0.00806 | 0.00808 | 0.00811 | 0.00814 | 0.00817 | 0.00818 | 0.00819 | 0.0082 | 0.0082 | 0.00819 | 0.00818 | 0.00816 | 0.00814 | 0.00811 | 0.00809 | 0.00806 | 0.00804 | 0.00803 | 0.00803 | 0.00804 | 0.00805 | 0.00807 | 0.00808 | 0.0081 | 0.00811 | 0.00813 | 0.00815 | 0.00816 | 0.00816 | 0.00815 | 0.00814 | 0.00812 | 0.00809 | 0.00806 | 0.00805 | 0.00804 | 0.00805 | 0.00806 | 0.00808 | 0.0081 | 0.00811 | 0.00811 | 0.00809 | 0.00807 | 0.00805 | 0.00803 | 0.00803 | 0.00804 | 0.00806 | 0.00808 | 0.0081 | 0.00811 | 0.00812 | 0.00813 | 0.00814 | 0.00814 | 0.00814 | 0.00814 | 0.00813 | 0.00812 | 0.0081 | 0.00808 | 0.00807 | 0.00806 | 0.00805 | 0.00806 | 0.00806 | 0.00807 | 0.00806 | 0.00805 | 0.00804 | 0.00805 | 0.00806 | 0.00808 | 0.00809 | 0.0081 | 0.00811 | 0.00812 | 0.00813 | 0.00813 | 0.00812 | 0.00811 | 0.0081 | 0.0081 | 0.0081 | 0.0081 | 0.00811 | 0.00812 | 0.00814 | 0.00817 | 0.00819 | 0.00821 | 0.00822 | 0.00821 | 0.00819 | 0.00817 | 0.00816 | 0.00814 | 0.00814 | 0.00813 | 0.00813 | 0.00813 | 0.00814 | 0.00815 | 0.00815 | 0.00815 | 0.00814 | 0.00814 | 0.00816 | 0.00819 | 0.00823 | 0.00827 | 0.00832 | 0.00835 | 0.00838 | 0.0084 | 0.00839 | 0.00837 | 0.00834 | 0.00833 | 0.00833 | 0.00836 | 0.00839 | 0.00844 | 0.00849 | 0.00852 | 0.00855 | 0.00856 | 0.00855 | 0.00853 | 0.00851 | 0.00848 | 0.00847 | 0.00846 | 0.00847 | 0.00849 | 0.00852 | 0.00856 | 0.00859 | 0.00862 | 0.00864 | 0.00865 | 0.00864 | 0.00862 | 0.00859 | 0.00856 | 0.00854 | 0.00853 | 0.00853 | 0.00854 | 0.00856 | 0.00858 | 0.00859 | 0.00861 | 0.00862 | 0.00863 | 0.00864 | 0.00865 | 0.00864 | 0.00864 | 0.00863 | 0.00862 | 0.00861 | 0.0086 | 0.00859 | 0.00858 | 0.00859 | 0.00861 | 0.00862 | 0.00864 | 0.00865 | 0.00866 | 0.00868 | 0.00869 | 0.0087 | 0.0087 | 0.00869 | 0.00869 | 0.00869 | 0.0087 | 0.00871 | 0.00872 | 0.00872 | 0.00872 | 0.00872 | 0.00871 | 0.0087 | 0.00869 | 0.00869 | 0.00869 | 0.00869 | 0.00871 | 0.00874 | 0.00877 | 0.0088 | 0.00883 | 0.00885 | 0.00887 | 0.00888 | 0.00889 | 0.00889 | 0.00889 | 0.0089 | 0.00891 | 0.00893 | 0.00895 | 0.00896 | 0.00898 | 0.00899 | 0.00899 | 0.00898 | 0.00898 | 0.00897 | 0.00897 | 0.00898 | 0.009 | 0.00902 | 0.00905 | 0.00908 | 0.0091 | 0.00911 | 0.00913 | 0.00914 | 0.00914 | 0.00914 | 0.00914 | 0.00914 | 0.00915 | 0.00915 | 0.00915 | 0.00916 | 0.00917 | 0.00919 | 0.00921 | 0.00923 | 0.00923 | 0.00924 | 0.00926 | 0.00928 | 0.00932 | 0.00935 | 0.00936 | 0.00936 | 0.00937 | 0.00939 | 0.0094 | 0.00939 | 0.00936 | 0.00931 | 0.00928 | 0.00926 | 0.00926 | 0.00927 | 0.0093 | 0.00934 | 0.00939 | 0.00946 | 0.00951 | 0.00954 | 0.00956 | 0.00956 | 0.00958 | 0.00961 | 0.00966 | 0.00973 | 0.00981 | 0.00989 | 0.00993 | 0.00994 | 0.00991 | 0.00987 | 0.00983 | 0.00982 | 0.00983 | 0.00987 | 0.00994 | 0.01005 | 0.01017 | 0.01028 | 0.01036 | 0.0104 | 0.01042 | 0.01044 | 0.01047 | 0.01049 | 0.01052 | 0.01056 | 0.01062 | 0.01069 | 0.01075 | 0.01078 | 0.01077 | 0.01072 | 0.01065 | 0.0106 | 0.01056 | 0.01056 | 0.01058 | 0.01064 | 0.01074 | 0.01086 | 0.01097 | 0.01107 | 0.01113 | 0.01116 | 0.01117 | 0.01118 | 0.01119 | 0.01121 | 0.01124 | 0.01127 | 0.0113 | 0.01133 | 0.01137 | 0.01144 | 0.01158 | 0.01182 | 0.01212 | 0.01224 | 0.0118 | 0.01056 | 0.00874 | 0.0068 | 0.00517 | 0.00414 | 0.00383 | 0.00428 | 0.00543 | 0.00716 | 0.00914 | 0.01087 | 0.01191 | 0.01214 | 0.01189 | 0.0115 | 0.01116 | 0.01095 | 0.01083 | 0.01075 | 0.01071 | 0.01069 | 0.0107 | 0.01071 | 0.01069 | 0.01064 | 0.01057 | 0.01049 | 0.01043 | 0.01038 | 0.01036 | 0.01036 | 0.01039 | 0.01043 | 0.01045 | 0.01045 | 0.01044 | 0.01041 | 0.01039 | 0.01035 | 0.0103 | 0.01024 | 0.01019 | 0.01015 | 0.01013 | 0.0101 | 0.01002 | 0.00988 | 0.00971 | 0.00952 | 0.00935 | 0.00922 | 0.00913 | 0.00911 | 0.00917 | 0.00927 | 0.0094 | 0.0095 | 0.00956 | 0.00956 | 0.00952 | 0.00946 | 0.00937 | 0.00929 | 0.00924 | 0.00921 | 0.0092 | 0.00918 | 0.00913 | 0.00908 | 0.00907 | 0.00913 | 0.00926 | 0.00943 | 0.00959 | 0.0097 | 0.00976 | 0.00975 | 0.00967 | 0.0095 | 0.00928 | 0.00904 | 0.00885 | 0.00874 | 0.00872 | 0.00875 | 0.00881 | 0.00887 | 0.00892 | 0.00895 | 0.00896 | 0.00895 | 0.00893 | 0.0089 | 0.00886 | 0.0088 | 0.00874 | 0.00869 | 0.00865 | 0.00862 | 0.00859 | 0.00857 | 0.00856 | 0.00855 | 0.00855 | 0.00854 | 0.00851 | 0.00846 | 0.00841 | 0.00836 | 0.00833 | 0.00832 | 0.00831 | 0.00831 | 0.00831 | 0.00831 | 0.0083 | 0.00826 | 0.0082 | 0.00812 | 0.00804 | 0.00797 | 0.00792 | 0.00787 | 0.00782 | 0.00777 | 0.00773 | 0.00771 | 0.00772 | 0.00773 | 0.00774 | 0.00775 | 0.00775 | 0.00776 | 0.00776 | 0.00775 | 0.00772 | 0.00768 | 0.00764 | 0.0076 | 0.00756 | 0.00752 | 0.00746 | 0.0074 | 0.00736 | 0.00734 | 0.00735 | 0.00736 | 0.00737 | 0.00735 | 0.0073 | 0.00725 | 0.0072 | 0.00717 | 0.00716 | 0.00717 | 0.0072 | 0.00726 | 0.00732 | 0.00737 | 0.00739 | 0.00739 | 0.00737 | 0.00734 | 0.00731 | 0.00727 | 0.00722 | 0.00715 | 0.00708 | 0.007 | 0.00693 | 0.00685 | 0.00678 | 0.00673 | 0.0067 | 0.00668 | 0.00667 | 0.00666 | 0.00664 | 0.00662 | 0.00659 | 0.00656 | 0.00652 | 0.00646 | 0.0064 | 0.00633 | 0.00626 | 0.00621 | 0.00617 | 0.00613 | 0.0061 | 0.00608 | 0.00606 | 0.00606 | 0.00605 | 0.00605 | 0.00604 | 0.00603 | 0.00601 | 0.00598 | 0.00591 | 0.00582 | 0.00574 | 0.00567 | 0.00564 | 0.00564 | 0.00567 | 0.00573 | 0.0058 | 0.00585 | 0.00585 | 0.00579 | 0.00569 | 0.00556 | 0.00545 | 0.00538 | 0.00536 | 0.00539 | 0.00544 | 0.0055 | 0.00553 | 0.00552 | 0.00546 | 0.00538 | 0.00527 | 0.00517 | 0.00509 | 0.00503 | 0.00501 | 0.00501 | 0.00505 | 0.00509 | 0.00512 | 0.00511 | 0.00506 | 0.005 | 0.00494 | 0.00488 | 0.00483 | 0.00478 | 0.00474 | 0.00471 | 0.00468 | 0.00464 | 0.00457 | 0.00447 | 0.00437 | 0.00429 | 0.00423 | 0.00419 | 0.00417 | 0.00415 | 0.00415 | 0.00415 | 0.00417 | 0.00418 | 0.00419 | 0.00421 | 0.00426 | 0.00433 | 0.0044 | 0.00444 | 0.00445 | 0.00444 | 0.00442 | 0.00438 | 0.00433 | 0.00426 | 0.00416 | 0.00404 | 0.00392 | 0.0038 | 0.00371 | 0.00363 | 0.00356 | 0.0035 | 0.00345 | 0.00342 | 0.00341 | 0.00339 | 0.00335 | 0.00329 | 0.00322 | 0.00319 | 0.00317 | 0.00318 | 0.00318 | 0.0032 | 0.00325 | 0.00332 | 0.00339 | 0.00344 | 0.00344 | 0.00341 | 0.00333 | 0.00321 | 0.00304 | 0.00285 | 0.0027 | 0.00262 | 0.00262 | 0.0027 | 0.0028 | 0.0029 | 0.00299 | 0.00303 | 0.00303 | 0.00297 | 0.00285 | 0.00269 | 0.00252 | 0.00236 | 0.00224 | 0.00217 | 0.00213 | 0.00213 | 0.00217 | 0.00228 | 0.00242 | 0.00257 | 0.00268 | 0.00272 | 0.00269 | 0.00263 | 0.00256 | 0.00247 | 0.00236 | 0.00223 | 0.0021 | 0.00199 | 0.0019 | 0.00182 | 0.00176 | 0.00171 | 0.0017 | 0.00173 | 0.00178 | 0.00185 | 0.00189 | 0.00188 | 0.00183 | 0.00177 | 0.00171 | 0.00169 | 0.00169 | 0.0017 | 0.00171 | 0.00173 | 0.00172 | 0.00167 | 0.00154 | 0.00133 | 0.00107 | 0.00082 | 0.0006 | 0.00046 | 0.00037 | 0.00036 | 0.00039 | 0.00046 | 0.00053 | 0.00054 | 0.00051 | 0.00044 | 0.00038 | 0.00037 | 0.00043 | 0.00057 | 0.00079 | 0.00107 | 0.00137 | 0.00161 | 0.00178 | 0.00183 | 0.00177 | 0.00162 | 0.00162 | 0.00162 | 0.00162 | 0.00162 | 0.00162 | 0.00162
LB2-4 | 0.00025 | 0.00025 | 0.025% | 0.00025 | 0.00025 | 0.00025 | 0.00025 | 0.00027 | 0.00027 | 0.00026 | 0.00023 | 0.0002 | 0.00016 | 0.00015 | 0.00015 | 0.00017 | 0.00022 | 0.00027 | 0.00032 | 0.00035 | 0.00037 | 0.00037 | 0.00036 | 0.00033 | 0.00031 | 0.00029 | 0.00027 | 0.00026 | 0.00026 | 0.00025 | 0.00024 | 0.00023 | 0.00021 | 0.00019 | 0.00016 | 0.00015 | 0.00014 | 0.00015 | 0.00016 | 0.00017 | 0.00018 | 0.0002 | 0.00022 | 0.00023 | 0.00025 | 0.00025 | 0.00025 | 0.00023 | 0.00021 | 0.00018 | 0.00015 | 0.00014 | 0.00013 | 0.00014 | 0.00016 | 0.00019 | 0.00022 | 0.00026 | 0.00029 | 0.00032 | 0.00035 | 0.00038 | 0.0004 | 0.00041 | 0.0004 | 0.00036 | 0.00031 | 0.00025 | 0.00018 | 0.00011 | 7e-05 | 5e-05 | 5e-05 | 7e-05 | 9e-05 | 0.00011 | 0.00014 | 0.00016 | 0.00018 | 0.0002 | 0.00022 | 0.00025 | 0.00029 | 0.00034 | 0.00038 | 0.00042 | 0.00044 | 0.00044 | 0.00042 | 0.00037 | 0.00032 | 0.00026 | 0.0002 | 0.00016 | 0.00015 | 0.00015 | 0.00017 | 0.0002 | 0.00023 | 0.00026 | 0.00027 | 0.00028 | 0.00028 | 0.00028 | 0.00029 | 0.00031 | 0.00033 | 0.00036 | 0.00038 | 0.00038 | 0.00036 | 0.00033 | 0.00028 | 0.00024 | 0.00021 | 0.00021 | 0.00022 | 0.00026 | 0.00031 | 0.00037 | 0.00042 | 0.00046 | 0.00048 | 0.00049 | 0.00049 | 0.00048 | 0.00046 | 0.00044 | 0.00042 | 0.00039 | 0.00035 | 0.0003 | 0.00024 | 0.00018 | 0.00012 | 7e-05 | 3e-05 | 2e-05 | 3e-05 | 7e-05 | 0.00014 | 0.00021 | 0.00028 | 0.00035 | 0.00041 | 0.00045 | 0.00047 | 0.00047 | 0.00047 | 0.00046 | 0.00045 | 0.00045 | 0.00044 | 0.00043 | 0.0004 | 0.00037 | 0.00034 | 0.0003 | 0.00028 | 0.00026 | 0.00026 | 0.00027 | 0.00029 | 0.00031 | 0.00032 | 0.00034 | 0.00034 | 0.00035 | 0.00035 | 0.00036 | 0.00037 | 0.00038 | 0.00039 | 0.00038 | 0.00036 | 0.00033 | 0.0003 | 0.00026 | 0.00023 | 0.0002 | 0.0002 | 0.00022 | 0.00026 | 0.00033 | 0.00041 | 0.00049 | 0.00056 | 0.00061 | 0.00063 | 0.00063 | 0.00061 | 0.00059 | 0.00056 | 0.00054 | 0.00052 | 0.00051 | 0.00051 | 0.00052 | 0.00053 | 0.00056 | 0.00058 | 0.00061 | 0.00064 | 0.00066 | 0.00067 | 0.00068 | 0.00067 | 0.00066 | 0.00065 | 0.00065 | 0.00065 | 0.00065 | 0.00066 | 0.00067 | 0.00068 | 0.00068 | 0.00068 | 0.00068 | 0.00068 | 0.00069 | 0.00071 | 0.00075 | 0.00079 | 0.00083 | 0.00087 | 0.00091 | 0.00093 | 0.00093 | 0.00092 | 0.0009 | 0.00087 | 0.00083 | 0.0008 | 0.00079 | 0.00078 | 0.00079 | 0.00081 | 0.00083 | 0.00086 | 0.00088 | 0.00089 | 0.0009 | 0.00091 | 0.00092 | 0.00093 | 0.00094 | 0.00095 | 0.00096 | 0.00096 | 0.00096 | 0.00096 | 0.00096 | 0.00096 | 0.00096 | 0.00096 | 0.00096 | 0.00095 | 0.00093 | 0.00091 | 0.00087 | 0.00083 | 0.0008 | 0.00078 | 0.00077 | 0.00078 | 0.00081 | 0.00085 | 0.00088 | 0.00092 | 0.00096 | 0.001 | 0.00103 | 0.00106 | 0.00109 | 0.00109 | 0.00109 | 0.00106 | 0.00103 | 0.00099 | 0.00094 | 0.0009 | 0.00088 | 0.00087 | 0.00087 | 0.00088 | 0.00088 | 0.00087 | 0.00085 | 0.00083 | 0.00081 | 0.0008 | 0.0008 | 0.0008 | 0.00081 | 0.00081 | 0.00082 | 0.00083 | 0.00083 | 0.00083 | 0.00083 | 0.00084 | 0.00085 | 0.00087 | 0.00089 | 0.00091 | 0.00093 | 0.00094 | 0.00094 | 0.00094 | 0.00092 | 0.0009 | 0.00088 | 0.00087 | 0.00086 | 0.00087 | 0.0009 | 0.00092 | 0.00095 | 0.00097 | 0.00098 | 0.00098 | 0.00097 | 0.00096 | 0.00094 | 0.00092 | 0.00091 | 0.00091 | 0.00092 | 0.00093 | 0.00094 | 0.00095 | 0.00095 | 0.00094 | 0.00093 | 0.00091 | 0.00089 | 0.00088 | 0.00087 | 0.00087 | 0.00088 | 0.0009 | 0.00094 | 0.001 | 0.00107 | 0.00114 | 0.0012 | 0.00126 | 0.00129 | 0.0013 | 0.00127 | 0.0012 | 0.00109 | 0.00096 | 0.00085 | 0.00075 | 0.0007 | 0.00068 | 0.00071 | 0.00076 | 0.00083 | 0.00092 | 0.00099 | 0.00103 | 0.00104 | 0.00102 | 0.00098 | 0.00095 | 0.00093 | 0.00093 | 0.00096 | 0.00101 | 0.00107 | 0.00115 | 0.00123 | 0.00129 | 0.00134 | 0.00136 | 0.00138 | 0.00138 | 0.00139 | 0.00139 | 0.0014 | 0.00141 | 0.00142 | 0.00145 | 0.00147 | 0.0015 | 0.00152 | 0.00153 | 0.00151 | 0.00148 | 0.00142 | 0.00134 | 0.00125 | 0.00115 | 0.00106 | 0.00101 | 0.00101 | 0.00105 | 0.00114 | 0.00125 | 0.00136 | 0.00147 | 0.00155 | 0.0016 | 0.00161 | 0.00159 | 0.00156 | 0.00153 | 0.00151 | 0.00149 | 0.00148 | 0.00146 | 0.00143 | 0.00141 | 0.00139 | 0.00138 | 0.00139 | 0.00142 | 0.00146 | 0.00151 | 0.00157 | 0.00162 | 0.00166 | 0.0017 | 0.00173 | 0.00176 | 0.0018 | 0.00182 | 0.00183 | 0.00183 | 0.00181 | 0.00179 | 0.00176 | 0.00173 | 0.00171 | 0.00169 | 0.00167 | 0.00166 | 0.00165 | 0.00164 | 0.00163 | 0.00162 | 0.00162 | 0.00163 | 0.00165 | 0.00169 | 0.00173 | 0.00178 | 0.00181 | 0.00182 | 0.00181 | 0.00179 | 0.00176 | 0.00174 | 0.00171 | 0.00169 | 0.00168 | 0.00168 | 0.0017 | 0.0017 | 0.0017 | 0.00169 | 0.00168 | 0.00166 | 0.00164 | 0.00163 | 0.00163 | 0.00162 | 0.00162 | 0.00162 | 0.00162 | 0.00161 | 0.0016 | 0.00158 | 0.00155 | 0.00151 | 0.00147 | 0.00143 | 0.00141 | 0.0014 | 0.00141 | 0.00144 | 0.00149 | 0.00152 | 0.00155 | 0.00154 | 0.0015 | 0.00145 | 0.00137 | 0.0013 | 0.00125 | 0.00123 | 0.00124 | 0.00128 | 0.00133 | 0.00139 | 0.00143 | 0.00146 | 0.00147 | 0.00148 | 0.00148 | 0.00149 | 0.0015 | 0.00151 | 0.00153 | 0.00155 | 0.00157 | 0.00159 | 0.00161 | 0.00162 | 0.00162 | 0.00161 | 0.00157 | 0.00152 | 0.00147 | 0.00141 | 0.00136 | 0.00133 | 0.00133 | 0.00136 | 0.00141 | 0.00147 | 0.00152 | 0.00155 | 0.00154 | 0.00149 | 0.00142 | 0.00134 | 0.00126 | 0.0012 | 0.00116 | 0.00115 | 0.00117 | 0.00121 | 0.00125 | 0.00129 | 0.00132 | 0.00133 | 0.00132 | 0.0013 | 0.00128 | 0.00125 | 0.00124 | 0.00123 | 0.00124 | 0.00126 | 0.00131 | 0.00136 | 0.00142 | 0.00148 | 0.00155 | 0.00161 | 0.00167 | 0.00172 | 0.00176 | 0.00179 | 0.00179 | 0.00178 | 0.00174 | 0.00169 | 0.00164 | 0.00158 | 0.00154 | 0.00153 | 0.00155 | 0.00159 | 0.00165 | 0.00168 | 0.00169 | 0.00165 | 0.00156 | 0.00143 | 0.00129 | 0.00117 | 0.00109 | 0.00107 | 0.00111 | 0.0012 | 0.00131 | 0.00142 | 0.00151 | 0.00156 | 0.00158 | 0.00157 | 0.00155 | 0.00153 | 0.00152 | 0.00152 | 0.00154 | 0.00157 | 0.0016 | 0.00163 | 0.00166 | 0.00168 | 0.00169 | 0.00168 | 0.00165 | 0.00158 | 0.0015 | 0.00139 | 0.00127 | 0.00118 | 0.00111 | 0.0011 | 0.00113 | 0.0012 | 0.00129 | 0.00139 | 0.00147 | 0.00152 | 0.00153 | 0.00152 | 0.0015 | 0.00148 | 0.00149 | 0.00152 | 0.00155 | 0.00158 | 0.0016 | 0.00161 | 0.0016 | 0.0016 | 0.00159 | 0.00159 | 0.0016 | 0.0016 | 0.00158 | 0.00154 | 0.00146 | 0.00137 | 0.00129 | 0.00122 | 0.00119 | 0.00119 | 0.00124 | 0.00131 | 0.00139 | 0.00146 | 0.00152 | 0.00156 | 0.00157 | 0.00158 | 0.00157 | 0.00157 | 0.00158 | 0.00159 | 0.00161 | 0.00164 | 0.00167 | 0.0017 | 0.00174 | 0.00176 | 0.00178 | 0.00178 | 0.00176 | 0.00174 | 0.00171 | 0.00167 | 0.00162 | 0.00157 | 0.00153 | 0.0015 | 0.00149 | 0.00149 | 0.00151 | 0.00155 | 0.00159 | 0.00163 | 0.00168 | 0.00172 | 0.00175 | 0.00177 | 0.00179 | 0.00181 | 0.00183 | 0.00185 | 0.00186 | 0.00186 | 0.00186 | 0.00184 | 0.00182 | 0.0018 | 0.00179 | 0.00179 | 0.0018 | 0.00181 | 0.00183 | 0.00184 | 0.00184 | 0.00182 | 0.00179 | 0.00175 | 0.00172 | 0.00171 | 0.00171 | 0.00174 | 0.00178 | 0.00183 | 0.00187 | 0.0019 | 0.00192 | 0.00192 | 0.00191 | 0.0019 | 0.00189 | 0.00189 | 0.00189 | 0.0019 | 0.0019 | 0.0019 | 0.00189 | 0.00187 | 0.00186 | 0.00185 | 0.00185 | 0.00186 | 0.00188 | 0.00189 | 0.0019 | 0.00191 | 0.00191 | 0.00191 | 0.0019 | 0.00189 | 0.00189 | 0.0019 | 0.00192 | 0.00195 | 0.00197 | 0.00199 | 0.002 | 0.00201 | 0.00201 | 0.00202 | 0.00203 | 0.00204 | 0.00204 | 0.00205 | 0.00206 | 0.00206 | 0.00205 | 0.00204 | 0.00203 | 0.00202 | 0.00201 | 0.002 | 0.002 | 0.002 | 0.002 | 0.002 | 0.002 | 0.00201 | 0.00202 | 0.00203 | 0.00204 | 0.00205 | 0.00206 | 0.00206 | 0.00206 | 0.00205 | 0.00205 | 0.00204 | 0.00205 | 0.00206 | 0.00208 | 0.00211 | 0.00214 | 0.00216 | 0.00218 | 0.00217 | 0.00216 | 0.00213 | 0.00211 | 0.00209 | 0.00208 | 0.00208 | 0.00209 | 0.00211 | 0.00213 | 0.00214 | 0.00215 | 0.00216 | 0.00215 | 0.00215 | 0.00215 | 0.00216 | 0.00217 | 0.00218 | 0.00219 | 0.0022 | 0.00221 | 0.00222 | 0.00222 | 0.00221 | 0.0022 | 0.00217 | 0.00216 | 0.00216 | 0.00216 | 0.00217 | 0.00218 | 0.0022 | 0.00222 | 0.00225 | 0.00226 | 0.00225 | 0.00223 | 0.00222 | 0.00221 | 0.00221 | 0.00222 | 0.00223 | 0.00224 | 0.00225 | 0.00227 | 0.00227 | 0.00227 | 0.00226 | 0.00225 | 0.00224 | 0.00223 | 0.00223 | 0.00223 | 0.00222 | 0.00222 | 0.00222 | 0.00222 | 0.00222 | 0.00223 | 0.00224 | 0.00225 | 0.00225 | 0.00226 | 0.00226 | 0.00226 | 0.00226 | 0.00227 | 0.00227 | 0.00228 | 0.00229 | 0.00229 | 0.00229 | 0.00228 | 0.00227 | 0.00224 | 0.00222 | 0.00221 | 0.00221 | 0.00221 | 0.00221 | 0.00222 | 0.00223 | 0.00224 | 0.00226 | 0.00227 | 0.00229 | 0.00231 | 0.00233 | 0.00234 | 0.00236 | 0.00237 | 0.00236 | 0.00236 | 0.00235 | 0.00235 | 0.00236 | 0.00236 | 0.00236 | 0.00235 | 0.00235 | 0.00234 | 0.00234 | 0.00235 | 0.00235 | 0.00236 | 0.00237 | 0.00238 | 0.00239 | 0.0024 | 0.00241 | 0.00241 | 0.0024 | 0.0024 | 0.00239 | 0.00238 | 0.00237 | 0.00237 | 0.00237 | 0.00238 | 0.0024 | 0.00243 | 0.00245 | 0.00246 | 0.00246 | 0.00245 | 0.00243 | 0.00241 | 0.0024 | 0.00239 | 0.0024 | 0.00241 | 0.00243 | 0.00245 | 0.00246 | 0.00246 | 0.00247 | 0.00247 | 0.00246 | 0.00246 | 0.00246 | 0.00246 | 0.00245 | 0.00245 | 0.00244 | 0.00243 | 0.00242 | 0.00241 | 0.0024 | 0.0024 | 0.0024 | 0.0024 | 0.0024 | 0.0024 | 0.00241 | 0.00243 | 0.00245 | 0.00246 | 0.00246 | 0.00247 | 0.00247 | 0.00246 | 0.00246 | 0.00245 | 0.00245 | 0.00245 | 0.00245 | 0.00245 | 0.00246 | 0.00246 | 0.00245 | 0.00245 | 0.00244 | 0.00245 | 0.00245 | 0.00247 | 0.00249 | 0.00251 | 0.00253 | 0.00255 | 0.00257 | 0.00257 | 0.00257 | 0.00257 | 0.00256 | 0.00256 | 0.00256 | 0.00255 | 0.00255 | 0.00253 | 0.00251 | 0.00248 | 0.00246 | 0.00244 | 0.00243 | 0.00243 | 0.00244 | 0.00245 | 0.00246 | 0.00247 | 0.00248 | 0.00249 | 0.00248 | 0.00248 | 0.00248 | 0.00249 | 0.0025 | 0.00251 | 0.00252 | 0.00253 | 0.00255 | 0.00257 | 0.00258 | 0.00259 | 0.00259 | 0.0026 | 0.0026 | 0.00261 | 0.00262 | 0.00262 | 0.00262 | 0.00262 | 0.00262 | 0.00262 | 0.00261 | 0.0026 | 0.00259 | 0.00257 | 0.00257 | 0.00257 | 0.00258 | 0.0026 | 0.00261 | 0.00261 | 0.00261 | 0.00261 | 0.0026 | 0.0026 | 0.00259 | 0.00259 | 0.00259 | 0.00259 | 0.0026 | 0.0026 | 0.00259 | 0.00257 | 0.00256 | 0.00254 | 0.00254 | 0.00254 | 0.00254 | 0.00256 | 0.00257 | 0.00259 | 0.00262 | 0.00264 | 0.00265 | 0.00265 | 0.00265 | 0.00264 | 0.00262 | 0.0026 | 0.00259 | 0.00259 | 0.0026 | 0.00261 | 0.00263 | 0.00264 | 0.00266 | 0.00266 | 0.00266 | 0.00265 | 0.00264 | 0.00264 | 0.00264 | 0.00264 | 0.00265 | 0.00264 | 0.00264 | 0.00264 | 0.00264 | 0.00264 | 0.00264 | 0.00264 | 0.00265 | 0.00265 | 0.00266 | 0.00265 | 0.00265 | 0.00264 | 0.00264 | 0.00265 | 0.00266 | 0.00267 | 0.00269 | 0.0027 | 0.00272 | 0.00273 | 0.00272 | 0.00272 | 0.0027 | 0.00269 | 0.00269 | 0.00269 | 0.00269 | 0.00269 | 0.00269 | 0.00268 | 0.00268 | 0.00267 | 0.00265 | 0.00264 | 0.00264 | 0.00264 | 0.00265 | 0.00266 | 0.00268 | 0.00271 | 0.00273 | 0.00275 | 0.00277 | 0.00279 | 0.0028 | 0.0028 | 0.00279 | 0.00277 | 0.00275 | 0.00273 | 0.00272 | 0.00271 | 0.00271 | 0.00271 | 0.00271 | 0.00271 | 0.00271 | 0.0027 | 0.0027 | 0.00271 | 0.00272 | 0.00275 | 0.00278 | 0.00281 | 0.00284 | 0.00286 | 0.00287 | 0.00286 | 0.00285 | 0.00284 | 0.00284 | 0.00284 | 0.00284 | 0.00284 | 0.00284 | 0.00283 | 0.00282 | 0.0028 | 0.00279 | 0.00277 | 0.00277 | 0.00276 | 0.00276 | 0.00277 | 0.00276 | 0.00276 | 0.00276 | 0.00275 | 0.00275 | 0.00275 | 0.00274 | 0.00274 | 0.00273 | 0.00273 | 0.00274 | 0.00275 | 0.00277 | 0.00278 | 0.0028 | 0.00282 | 0.00282 | 0.00282 | 0.00281 | 0.00279 | 0.00277 | 0.00275 | 0.00275 | 0.00274 | 0.00275 | 0.00275 | 0.00275 | 0.00276 | 0.00277 | 0.00278 | 0.00278 | 0.00279 | 0.0028 | 0.0028 | 0.0028 | 0.0028 | 0.00279 | 0.00278 | 0.00277 | 0.00277 | 0.00277 | 0.00279 | 0.0028 | 0.00282 | 0.00283 | 0.00285 | 0.00285 | 0.00285 | 0.00285 | 0.00284 | 0.00284 | 0.00284 | 0.00284 | 0.00285 | 0.00286 | 0.00286 | 0.00286 | 0.00285 | 0.00283 | 0.00281 | 0.00279 | 0.00279 | 0.00278 | 0.00279 | 0.00281 | 0.00284 | 0.00287 | 0.0029 | 0.00292 | 0.00293 | 0.00292 | 0.00291 | 0.00289 | 0.00287 | 0.00285 | 0.00283 | 0.00282 | 0.00282 | 0.00281 | 0.00282 | 0.00283 | 0.00285 | 0.00286 | 0.00288 | 0.00289 | 0.0029 | 0.00291 | 0.00291 | 0.00291 | 0.0029 | 0.00289 | 0.00288 | 0.00288 | 0.00288 | 0.00289 | 0.00288 | 0.00288 | 0.00288 | 0.00289 | 0.0029 | 0.00291 | 0.00292 | 0.00294 | 0.00295 | 0.00295 | 0.00295 | 0.00295 | 0.00293 | 0.00293 | 0.00292 | 0.00291 | 0.0029 | 0.00289 | 0.00289 | 0.00288 | 0.00288 | 0.00287 | 0.00286 | 0.00285 | 0.00285 | 0.00285 | 0.00286 | 0.00288 | 0.00289 | 0.00291 | 0.00292 | 0.00293 | 0.00295 | 0.00296 | 0.00296 | 0.00297 | 0.00297 | 0.00297 | 0.00297 | 0.00297 | 0.00298 | 0.00298 | 0.00298 | 0.00298 | 0.00298 | 0.00299 | 0.003 | 0.003 | 0.00301 | 0.003 | 0.00299 | 0.00297 | 0.00296 | 0.00294 | 0.00293 | 0.00293 | 0.00294 | 0.00295 | 0.00296 | 0.00297 | 0.00298 | 0.00297 | 0.00296 | 0.00294 | 0.00293 | 0.00293 | 0.00294 | 0.00296 | 0.00298 | 0.00301 | 0.00303 | 0.00304 | 0.00305 | 0.00305 | 0.00304 | 0.00302 | 0.003 | 0.00298 | 0.00297 | 0.00297 | 0.00297 | 0.00298 | 0.00299 | 0.00299 | 0.00299 | 0.003 | 0.003 | 0.00301 | 0.00302 | 0.00303 | 0.00304 | 0.00306 | 0.00307 | 0.00308 | 0.00308 | 0.00307 | 0.00306 | 0.00304 | 0.00303 | 0.00301 | 0.00301 | 0.00302 | 0.00303 | 0.00305 | 0.00306 | 0.00308 | 0.00309 | 0.00309 | 0.0031 | 0.0031 | 0.0031 | 0.0031 | 0.00311 | 0.00312 | 0.00314 | 0.00316 | 0.00317 | 0.00319 | 0.00321 | 0.00323 | 0.00325 | 0.00327 | 0.00328 | 0.00328 | 0.00327 | 0.00326 | 0.00325 | 0.00324 | 0.00324 | 0.00326 | 0.00329 | 0.00333 | 0.00338 | 0.00342 | 0.00345 | 0.00347 | 0.00349 | 0.00351 | 0.00353 | 0.00355 | 0.00357 | 0.0036 | 0.00363 | 0.00365 | 0.00367 | 0.00369 | 0.0037 | 0.00371 | 0.00372 | 0.00372 | 0.00374 | 0.00376 | 0.00379 | 0.00382 | 0.00386 | 0.0039 | 0.00394 | 0.00398 | 0.00402 | 0.00405 | 0.00408 | 0.00411 | 0.00414 | 0.00417 | 0.0042 | 0.00422 | 0.00425 | 0.00428 | 0.00432 | 0.00436 | 0.0044 | 0.00443 | 0.00445 | 0.00447 | 0.00448 | 0.00448 | 0.00447 | 0.00447 | 0.00449 | 0.00453 | 0.00459 | 0.00466 | 0.00473 | 0.0048 | 0.00486 | 0.0049 | 0.00491 | 0.00491 | 0.00488 | 0.00485 | 0.00482 | 0.0048 | 0.00479 | 0.00479 | 0.00479 | 0.0048 | 0.00481 | 0.00483 | 0.00484 | 0.00485 | 0.00485 | 0.00486 | 0.00486 | 0.00487 | 0.00487 | 0.00488 | 0.0049 | 0.00492 | 0.00495 | 0.00498 | 0.005 | 0.00502 | 0.00502 | 0.00501 | 0.00499 | 0.00496 | 0.00492 | 0.00488 | 0.00485 | 0.00483 | 0.00482 | 0.00483 | 0.00485 | 0.00487 | 0.00488 | 0.00488 | 0.00488 | 0.00487 | 0.00485 | 0.00482 | 0.00479 | 0.00476 | 0.00474 | 0.00472 | 0.00471 | 0.0047 | 0.00469 | 0.00468 | 0.00467 | 0.00467 | 0.00466 | 0.00465 | 0.00464 | 0.00464 | 0.00464 | 0.00464 | 0.00466 | 0.00467 | 0.00469 | 0.0047 | 0.00471 | 0.00472 | 0.00471 | 0.00471 | 0.00471 | 0.0047 | 0.0047 | 0.0047 | 0.0047 | 0.0047 | 0.0047 | 0.00472 | 0.00473 | 0.00474 | 0.00475 | 0.00477 | 0.00478 | 0.00481 | 0.00483 | 0.00486 | 0.0049 | 0.00494 | 0.00499 | 0.00503 | 0.00505 | 0.00507 | 0.00508 | 0.00508 | 0.00507 | 0.00506 | 0.00505 | 0.00505 | 0.00505 | 0.00506 | 0.00506 | 0.00506 | 0.00506 | 0.00506 | 0.00506 | 0.00505 | 0.00504 | 0.00503 | 0.00502 | 0.00502 | 0.00502 | 0.00501 | 0.005 | 0.00498 | 0.00496 | 0.00494 | 0.00493 | 0.00494 | 0.00495 | 0.00497 | 0.00501 | 0.00506 | 0.0051 | 0.00512 | 0.00512 | 0.0051 | 0.00506 | 0.00502 | 0.00497 | 0.00492 | 0.00488 | 0.00486 | 0.00485 | 0.00486 | 0.00486 | 0.00485 | 0.00484 | 0.00483 | 0.00482 | 0.00482 | 0.00481 | 0.00481 | 0.0048 | 0.00481 | 0.00481 | 0.00481 | 0.0048 | 0.0048 | 0.00479 | 0.00479 | 0.00478 | 0.00476 | 0.00474 | 0.0047 | 0.00467 | 0.00464 | 0.00461 | 0.00458 | 0.00456 | 0.00455 | 0.00454 | 0.00453 | 0.00453 | 0.00453 | 0.00452 | 0.00452 | 0.0045 | 0.00449 | 0.00448 | 0.00447 | 0.00446 | 0.00445 | 0.00444 | 0.00443 | 0.00443 | 0.00443 | 0.00442 | 0.00441 | 0.0044 | 0.00439 | 0.00439 | 0.00439 | 0.00439 | 0.00439 | 0.00438 | 0.00439 | 0.00439 | 0.0044 | 0.0044 | 0.0044 | 0.00438 | 0.00437 | 0.00436 | 0.00435 | 0.00433 | 0.00431 | 0.0043 | 0.00428 | 0.00427 | 0.00425 | 0.00423 | 0.00421 | 0.00418 | 0.00415 | 0.00411 | 0.00407 | 0.00402 | 0.00398 | 0.00395 | 0.00392 | 0.00391 | 0.00391 | 0.00392 | 0.00393 | 0.00395 | 0.00396 | 0.00396 | 0.00395 | 0.00394 | 0.00393 | 0.00391 | 0.0039 | 0.00388 | 0.00387 | 0.00387 | 0.00386 | 0.00386 | 0.00385 | 0.00385 | 0.00385 | 0.00385 | 0.00386 | 0.00387 | 0.00388 | 0.00389 | 0.0039 | 0.0039 | 0.00389 | 0.00389 | 0.00387 | 0.00386 | 0.00384 | 0.00383 | 0.00382 | 0.00382 | 0.00383 | 0.00383 | 0.00384 | 0.00385 | 0.00385 | 0.00386 | 0.00387 | 0.00388 | 0.00388 | 0.00388 | 0.00389 | 0.0039 | 0.0039 | 0.00391 | 0.00391 | 0.00391 | 0.0039 | 0.0039 | 0.00389 | 0.00388 | 0.00388 | 0.00388 | 0.00388 | 0.00388 | 0.00388 | 0.00388 | 0.00388 | 0.00387 | 0.00387 | 0.00386 | 0.00385 | 0.00385 | 0.00386 | 0.00387 | 0.00388 | 0.00388 | 0.00389 | 0.00389 | 0.00389 | 0.00389 | 0.00389 | 0.00388 | 0.00388 | 0.00387 | 0.00387 | 0.00386 | 0.00386 | 0.00385 | 0.00385 | 0.00385 | 0.00385 | 0.00385 | 0.00386 | 0.00387 | 0.00388 | 0.00388 | 0.00389 | 0.00388 | 0.00387 | 0.00386 | 0.00384 | 0.00382 | 0.00381 | 0.0038 | 0.00381 | 0.00382 | 0.00385 | 0.00387 | 0.00389 | 0.00391 | 0.00393 | 0.00393 | 0.00393 | 0.00394 | 0.00394 | 0.00394 | 0.00393 | 0.00392 | 0.00392 | 0.00391 | 0.00392 | 0.00392 | 0.00392 | 0.00392 | 0.00393 | 0.00393 | 0.00394 | 0.00394 | 0.00394 | 0.00393 | 0.00391 | 0.00389 | 0.00389 | 0.00388 | 0.00389 | 0.00389 | 0.0039 | 0.00391 | 0.00392 | 0.00392 | 0.00393 | 0.00392 | 0.00392 | 0.00393 | 0.00394 | 0.00396 | 0.00397 | 0.00398 | 0.00398 | 0.00397 | 0.00397 | 0.00396 | 0.00396 | 0.00395 | 0.00395 | 0.00396 | 0.00397 | 0.00397 | 0.00397 | 0.00397 | 0.00396 | 0.00395 | 0.00394 | 0.00394 | 0.00394 | 0.00395 | 0.00396 | 0.00398 | 0.00399 | 0.00401 | 0.00401 | 0.004 | 0.004 | 0.00399 | 0.00399 | 0.00398 | 0.00398 | 0.00397 | 0.00398 | 0.00398 | 0.00398 | 0.00398 | 0.00398 | 0.00398 | 0.00399 | 0.00399 | 0.00399 | 0.00399 | 0.00399 | 0.00399 | 0.00399 | 0.00399 | 0.004 | 0.00401 | 0.00401 | 0.00402 | 0.00403 | 0.00403 | 0.00403 | 0.00403 | 0.00404 | 0.00404 | 0.00403 | 0.00403 | 0.00403 | 0.00403 | 0.00404 | 0.00404 | 0.00404 | 0.00404 | 0.00404 | 0.00404 | 0.00403 | 0.00402 | 0.00402 | 0.00402 | 0.00402 | 0.00402 | 0.00402 | 0.00402 | 0.00402 | 0.00403 | 0.00403 | 0.00403 | 0.00404 | 0.00404 | 0.00405 | 0.00406 | 0.00406 | 0.00405 | 0.00404 | 0.00403 | 0.00403 | 0.00404 | 0.00405 | 0.00406 | 0.00407 | 0.00409 | 0.0041 | 0.00412 | 0.00412 | 0.00413 | 0.00414 | 0.00414 | 0.00415 | 0.00415 | 0.00415 | 0.00415 | 0.00415 | 0.00415 | 0.00415 | 0.00416 | 0.00417 | 0.00417 | 0.00417 | 0.00417 | 0.00417 | 0.00417 | 0.00417 | 0.00417 | 0.00417 | 0.00417 | 0.00416 | 0.00416 | 0.00416 | 0.00416 | 0.00416 | 0.00417 | 0.00418 | 0.00419 | 0.00419 | 0.0042 | 0.0042 | 0.0042 | 0.00421 | 0.00421 | 0.00422 | 0.00424 | 0.00425 | 0.00427 | 0.00428 | 0.00429 | 0.00429 | 0.00428 | 0.00427 | 0.00425 | 0.00424 | 0.00423 | 0.00422 | 0.00422 | 0.00422 | 0.00423 | 0.00423 | 0.00422 | 0.00422 | 0.00422 | 0.00423 | 0.00423 | 0.00423 | 0.00423 | 0.00422 | 0.0042 | 0.00419 | 0.00419 | 0.00419 | 0.00419 | 0.0042 | 0.00422 | 0.00424 | 0.00426 | 0.00428 | 0.00429 | 0.00429 | 0.00429 | 0.00429 | 0.00429 | 0.0043 | 0.0043 | 0.0043 | 0.0043 | 0.0043 | 0.0043 | 0.0043 | 0.0043 | 0.00429 | 0.00429 | 0.0043 | 0.00431 | 0.00432 | 0.00432 | 0.00431 | 0.0043 | 0.00429 | 0.00429 | 0.00428 | 0.00429 | 0.0043 | 0.00431 | 0.00433 | 0.00435 | 0.00436 | 0.00436 | 0.00435 | 0.00433 | 0.00431 | 0.00429 | 0.00428 | 0.00428 | 0.00428 | 0.00428 | 0.00429 | 0.0043 | 0.00432 | 0.00433 | 0.00433 | 0.00432 | 0.00431 | 0.00429 | 0.00426 | 0.00425 | 0.00425 | 0.00427 | 0.0043 | 0.00435 | 0.00439 | 0.00443 | 0.00445 | 0.00445 | 0.00443 | 0.0044 | 0.00436 | 0.00434 | 0.00433 | 0.00435 | 0.00437 | 0.00439 | 0.00441 | 0.00443 | 0.00444 | 0.00443 | 0.00442 | 0.0044 | 0.00439 | 0.00437 | 0.00436 | 0.00436 | 0.00436 | 0.00436 | 0.00436 | 0.00437 | 0.00437 | 0.00438 | 0.00439 | 0.0044 | 0.00441 | 0.00442 | 0.00444 | 0.00445 | 0.00446 | 0.00445 | 0.00444 | 0.00442 | 0.0044 | 0.00439 | 0.00438 | 0.00439 | 0.0044 | 0.00442 | 0.00444 | 0.00445 | 0.00446 | 0.00444 | 0.00443 | 0.00441 | 0.0044 | 0.00439 | 0.00438 | 0.00439 | 0.0044 | 0.00442 | 0.00445 | 0.00447 | 0.00448 | 0.00449 | 0.0045 | 0.00449 | 0.00449 | 0.00448 | 0.00447 | 0.00446 | 0.00445 | 0.00445 | 0.00446 | 0.00448 | 0.00449 | 0.0045 | 0.0045 | 0.00449 | 0.00448 | 0.00447 | 0.00446 | 0.00445 | 0.00444 | 0.00444 | 0.00445 | 0.00447 | 0.00448 | 0.00449 | 0.0045 | 0.00451 | 0.00452 | 0.00452 | 0.00451 | 0.00451 | 0.0045 | 0.0045 | 0.00451 | 0.00452 | 0.00453 | 0.00454 | 0.00455 | 0.00455 | 0.00453 | 0.00451 | 0.00448 | 0.00446 | 0.00443 | 0.00443 | 0.00443 | 0.00445 | 0.00447 | 0.0045 | 0.00453 | 0.00455 | 0.00457 | 0.00459 | 0.0046 | 0.00461 | 0.00462 | 0.00462 | 0.00463 | 0.00463 | 0.00462 | 0.00461 | 0.00459 | 0.00458 | 0.00458 | 0.00459 | 0.00461 | 0.00462 | 0.00463 | 0.00463 | 0.00463 | 0.00463 | 0.00463 | 0.00462 | 0.00459 | 0.00458 | 0.00456 | 0.00456 | 0.00455 | 0.00454 | 0.00453 | 0.00453 | 0.00454 | 0.00456 | 0.00457 | 0.00459 | 0.00461 | 0.00463 | 0.00465 | 0.00465 | 0.00464 | 0.00462 | 0.0046 | 0.00458 | 0.00457 | 0.00457 | 0.00457 | 0.00459 | 0.00461 | 0.00463 | 0.00464 | 0.00464 | 0.00463 | 0.00462 | 0.00462 | 0.00463 | 0.00465 | 0.00466 | 0.00467 | 0.00466 | 0.00466 | 0.00465 | 0.00465 | 0.00465 | 0.00465 | 0.00465 | 0.00466 | 0.00468 | 0.00471 | 0.00474 | 0.00475 | 0.00476 | 0.00477 | 0.00478 | 0.00479 | 0.00479 | 0.00478 | 0.00476 | 0.00473 | 0.00471 | 0.0047 | 0.00469 | 0.00468 | 0.00468 | 0.00467 | 0.00468 | 0.0047 | 0.00472 | 0.00473 | 0.00473 | 0.00474 | 0.00474 | 0.00475 | 0.00476 | 0.00477 | 0.00477 | 0.00477 | 0.00476 | 0.00475 | 0.00475 | 0.00475 | 0.00475 | 0.00475 | 0.00475 | 0.00476 | 0.00478 | 0.00481 | 0.00482 | 0.00482 | 0.0048 | 0.0048 | 0.0048 | 0.00482 | 0.00484 | 0.00485 | 0.00485 | 0.00484 | 0.00483 | 0.00481 | 0.00478 | 0.00476 | 0.00474 | 0.00473 | 0.00473 | 0.00474 | 0.00476 | 0.00477 | 0.00477 | 0.00477 | 0.00476 | 0.00476 | 0.00477 | 0.00477 | 0.00479 | 0.0048 | 0.00482 | 0.00483 | 0.00483 | 0.00483 | 0.00482 | 0.00481 | 0.00481 | 0.00484 | 0.00487 | 0.00484 | 0.00474 | 0.00457 | 0.00437 | 0.00415 | 0.00396 | 0.00381 | 0.00373 | 0.00374 | 0.00384 | 0.00405 | 0.00428 | 0.0045 | 0.00469 | 0.00488 | 0.00507 | 0.00526 | 0.00547 | 0.00568 | 0.0059 | 0.00611 | 0.00632 | 0.00651 | 0.00669 | 0.00685 | 0.00699 | 0.00709 | 0.00716 | 0.00718 | 0.00715 | 0.00706 | 0.00693 | 0.00675 | 0.00656 | 0.00635 | 0.00614 | 0.00596 | 0.00582 | 0.00573 | 0.0057 | 0.00573 | 0.00581 | 0.00594 | 0.0061 | 0.00628 | 0.00646 | 0.00666 | 0.00685 | 0.00705 | 0.00726 | 0.00746 | 0.00767 | 0.00787 | 0.00806 | 0.00823 | 0.00838 | 0.00849 | 0.00857 | 0.00861 | 0.00865 | 0.00868 | 0.00871 | 0.00872 | 0.00873 | 0.00874 | 0.00877 | 0.00883 | 0.00896 | 0.00919 | 0.00958 | 0.01014 | 0.01084 | 0.01154 | 0.01212 | 0.01243 | 0.01241 | 0.01209 | 0.0115 | 0.01076 | 0.01 | 0.00933 | 0.00886 | 0.00862 | 0.00858 | 0.00866 | 0.00879 | 0.00891 | 0.00898 | 0.00902 | 0.00906 | 0.00911 | 0.00919 | 0.00926 | 0.0093 | 0.00931 | 0.00928 | 0.00922 | 0.00914 | 0.00905 | 0.009 | 0.00902 | 0.00915 | 0.00938 | 0.00967 | 0.00994 | 0.01013 | 0.01015 | 0.00997 | 0.00959 | 0.00904 | 0.00838 | 0.0077 | 0.00707 | 0.00655 | 0.0062 | 0.00601 | 0.00595 | 0.00598 | 0.00606 | 0.00615 | 0.00621 | 0.00625 | 0.00624 | 0.0062 | 0.00615 | 0.0061 | 0.00609 | 0.00611 | 0.00617 | 0.00625 | 0.00633 | 0.00642 | 0.00648 | 0.00654 | 0.00658 | 0.00662 | 0.00667 | 0.00672 | 0.00676 | 0.00681 | 0.00683 | 0.00685 | 0.00686 | 0.00685 | 0.00684 | 0.00682 | 0.00681 | 0.00679 | 0.00679 | 0.00678 | 0.00676 | 0.00674 | 0.00671 | 0.00668 | 0.00664 | 0.00658 | 0.00652 | 0.00643 | 0.00633 | 0.00623 | 0.00611 | 0.00598 | 0.00585 | 0.00573 | 0.0056 | 0.00548 | 0.00537 | 0.00527 | 0.00518 | 0.00511 | 0.00504 | 0.00499 | 0.00494 | 0.0049 | 0.00488 | 0.00487 | 0.00487 | 0.00489 | 0.00493 | 0.00498 | 0.00503 | 0.00508 | 0.00513 | 0.00518 | 0.00523 | 0.00527 | 0.0053 | 0.00532 | 0.00534 | 0.00537 | 0.00539 | 0.00542 | 0.00544 | 0.00546 | 0.00549 | 0.00554 | 0.00561 | 0.00569 | 0.00575 | 0.00579 | 0.00581 | 0.00581 | 0.00581 | 0.00579 | 0.00577 | 0.00577 | 0.0058 | 0.00589 | 0.00606 | 0.00619 | 0.00628 | 0.00632 | 0.00631 | 0.00626 | 0.00615 | 0.006 | 0.00583 | 0.00566 | 0.00554 | 0.00549 | 0.00549 | 0.00548 | 0.00549 | 0.00551 | 0.00554 | 0.00558 | 0.00561 | 0.00564 | 0.00566 | 0.00568 | 0.00569 | 0.00569 | 0.00568 | 0.00567 | 0.00565 | 0.00561 | 0.00557 | 0.00554 | 0.00551 | 0.00547 | 0.00544 | 0.00541 | 0.00539 | 0.00537 | 0.00537 | 0.00538 | 0.00539 | 0.00541 | 0.00545 | 0.00547 | 0.00547 | 0.00545 | 0.00542 | 0.0054 | 0.00541 | 0.00544 | 0.00547 | 0.00551 | 0.00554 | 0.00558 | 0.00562 | 0.00565 | 0.00566 | 0.00566 | 0.00566 | 0.00566 | 0.00568 | 0.00569 | 0.00568 | 0.00567 | 0.00564 | 0.00562 | 0.00561 | 0.00561 | 0.00561 | 0.0056 | 0.00559 | 0.00556 | 0.00554 | 0.00553 | 0.00552 | 0.00552 | 0.00553 | 0.00555 | 0.00557 | 0.0056 | 0.00562 | 0.00562 | 0.00561 | 0.0056 | 0.00559 | 0.00559 | 0.00559 | 0.0056 | 0.00561 | 0.0056 | 0.00557 | 0.00555 | 0.00553 | 0.00553 | 0.00555 | 0.00558 | 0.00562 | 0.00566 | 0.0057 | 0.00572 | 0.00573 | 0.00571 | 0.00566 | 0.00561 | 0.00558 | 0.00556 | 0.00557 | 0.00557 | 0.00557 | 0.00557 | 0.00556 | 0.00555 | 0.00552 | 0.0055 | 0.00549 | 0.0055 | 0.00551 | 0.00551 | 0.0055 | 0.00548 | 0.00543 | 0.00538 | 0.00534 | 0.00532 | 0.00534 | 0.00539 | 0.00549 | 0.00561 | 0.00573 | 0.00584 | 0.00591 | 0.00592 | 0.00586 | 0.00576 | 0.00564 | 0.00552 | 0.00542 | 0.00535 | 0.00533 | 0.00536 | 0.00541 | 0.00548 | 0.00555 | 0.00561 | 0.00566 | 0.0057 | 0.00574 | 0.00579 | 0.00583 | 0.00586 | 0.00586 | 0.00582 | 0.00575 | 0.00567 | 0.00561 | 0.00555 | 0.00551 | 0.00547 | 0.00544 | 0.00543 | 0.00542 | 0.00542 | 0.00541 | 0.00543 | 0.00546 | 0.0055 | 0.00553 | 0.00555 | 0.00556 | 0.00557 | 0.00558 | 0.00558 | 0.00559 | 0.0056 | 0.00562 | 0.00564 | 0.00567 | 0.00567 | 0.00566 | 0.00563 | 0.00561 | 0.0056 | 0.0056 | 0.0056 | 0.00559 | 0.00559 | 0.00559 | 0.00559 | 0.00559 | 0.00559 | 0.0056 | 0.00561 | 0.00563 | 0.00565 | 0.00569 | 0.00573 | 0.00576 | 0.00579 | 0.0058 | 0.00579 | 0.00579 | 0.00579 | 0.0058 | 0.00582 | 0.00584 | 0.00587 | 0.00589 | 0.00591 | 0.00591 | 0.00589 | 0.00586 | 0.00582 | 0.00576 | 0.00571 | 0.00566 | 0.00564 | 0.00565 | 0.00568 | 0.00573 | 0.00578 | 0.00583 | 0.00589 | 0.00593 | 0.00593 | 0.00591 | 0.00587 | 0.00583 | 0.0058 | 0.00577 | 0.00573 | 0.00568 | 0.00565 | 0.00564 | 0.00566 | 0.00571 | 0.00576 | 0.00583 | 0.0059 | 0.00597 | 0.00602 | 0.00604 | 0.00604 | 0.00602 | 0.00599 | 0.00598 | 0.00597 | 0.00597 | 0.00597 | 0.00596 | 0.00594 | 0.00591 | 0.00587 | 0.00583 | 0.00578 | 0.00573 | 0.00571 | 0.0057 | 0.00573 | 0.00578 | 0.00585 | 0.00593 | 0.00601 | 0.00607 | 0.00611 | 0.00611 | 0.00608 | 0.00602 | 0.00595 | 0.00589 | 0.00585 | 0.00582 | 0.00581 | 0.00581 | 0.00583 | 0.00586 | 0.00591 | 0.00595 | 0.00597 | 0.00598 | 0.00598 | 0.00599 | 0.00601 | 0.00604 | 0.00605 | 0.00604 | 0.00603 | 0.00604 | 0.00606 | 0.00608 | 0.00608 | 0.00605 | 0.00603 | 0.00603 | 0.00605 | 0.00606 | 0.00605 | 0.00602 | 0.006 | 0.00601 | 0.00604 | 0.00606 | 0.00607 | 0.00606 | 0.00605 | 0.00606 | 0.00609 | 0.00612 | 0.00614 | 0.00616 | 0.0062 | 0.00625 | 0.0063 | 0.00634 | 0.00634 | 0.00631 | 0.00626 | 0.0062 | 0.00614 | 0.00608 | 0.00601 | 0.00596 | 0.00591 | 0.00589 | 0.0059 | 0.00593 | 0.00597 | 0.00598 | 0.00598 | 0.00598 | 0.00596 | 0.00593 | 0.00588 | 0.00581 | 0.00574 | 0.00567 | 0.00561 | 0.00558 | 0.00557 | 0.0056 | 0.00567 | 0.00577 | 0.00589 | 0.00601 | 0.00612 | 0.0062 | 0.00624 | 0.00625 | 0.00622 | 0.00617 | 0.00609 | 0.006 | 0.00592 | 0.00585 | 0.00581 | 0.00578 | 0.00578 | 0.00579 | 0.00582 | 0.00588 | 0.00595 | 0.00602 | 0.00607 | 0.00609 | 0.00608 | 0.00605 | 0.00599 | 0.00592 | 0.00585 | 0.0058 | 0.00575 | 0.00575 | 0.00578 | 0.00584 | 0.00592 | 0.00597 | 0.00601 | 0.00604 | 0.00606 | 0.00609 | 0.00612 | 0.00618 | 0.00624 | 0.0063 | 0.00634 | 0.00634 | 0.00633 | 0.00631 | 0.00629 | 0.00629 | 0.0063 | 0.00634 | 0.0064 | 0.00647 | 0.00651 | 0.00648 | 0.00639 | 0.00626 | 0.00612 | 0.006 | 0.00592 | 0.00588 | 0.0059 | 0.00597 | 0.00608 | 0.00617 | 0.00623 | 0.00625 | 0.00624 | 0.00622 | 0.00619 | 0.00615 | 0.0061 | 0.00608 | 0.00609 | 0.00612 | 0.00616 | 0.0062 | 0.00624 | 0.00628 | 0.00632 | 0.00636 | 0.00637 | 0.00635 | 0.00628 | 0.0062 | 0.00611 | 0.00605 | 0.00602 | 0.00602 | 0.00607 | 0.00614 | 0.00625 | 0.00635 | 0.00643 | 0.00645 | 0.00641 | 0.00633 | 0.00623 | 0.00615 | 0.0061 | 0.00608 | 0.00608 | 0.00612 | 0.00617 | 0.00623 | 0.00629 | 0.00633 | 0.00634 | 0.00632 | 0.0063 | 0.00627 | 0.00624 | 0.00621 | 0.00618 | 0.00616 | 0.00615 | 0.00614 | 0.00616 | 0.00619 | 0.00622 | 0.00624 | 0.00623 | 0.00621 | 0.00618 | 0.00615 | 0.00613 | 0.00612 | 0.00611 | 0.00611 | 0.00612 | 0.00613 | 0.00615 | 0.00616 | 0.00616 | 0.00617 | 0.00619 | 0.00622 | 0.00625 | 0.00627 | 0.00628 | 0.00628 | 0.00626 | 0.00624 | 0.00621 | 0.00618 | 0.00617 | 0.00616 | 0.00616 | 0.00617 | 0.00618 | 0.00619 | 0.00619 | 0.0062 | 0.00622 | 0.00625 | 0.00628 | 0.00632 | 0.00635 | 0.00637 | 0.00638 | 0.00637 | 0.00634 | 0.00632 | 0.0063 | 0.00628 | 0.00627 | 0.00626 | 0.00626 | 0.00626 | 0.00628 | 0.0063 | 0.00632 | 0.00634 | 0.00636 | 0.00638 | 0.0064 | 0.00641 | 0.0064 | 0.00638 | 0.00635 | 0.00633 | 0.00631 | 0.00629 | 0.00628 | 0.00628 | 0.00629 | 0.0063 | 0.00632 | 0.00633 | 0.00634 | 0.00635 | 0.00635 | 0.00635 | 0.00633 | 0.00632 | 0.0063 | 0.00628 | 0.00627 | 0.00627 | 0.00627 | 0.00628 | 0.00629 | 0.0063 | 0.00631 | 0.00633 | 0.00634 | 0.00635 | 0.00636 | 0.00636 | 0.00635 | 0.00633 | 0.00632 | 0.00631 | 0.0063 | 0.0063 | 0.0063 | 0.00631 | 0.00632 | 0.00633 | 0.00635 | 0.00635 | 0.00635 | 0.00635 | 0.00636 | 0.00636 | 0.00636 | 0.00634 | 0.00633 | 0.0063 | 0.00627 | 0.00624 | 0.00622 | 0.00619 | 0.00617 | 0.00616 | 0.00617 | 0.00618 | 0.00621 | 0.00624 | 0.00628 | 0.00631 | 0.00634 | 0.00635 | 0.00636 | 0.00635 | 0.00633 | 0.0063 | 0.00629 | 0.00629 | 0.0063 | 0.00633 | 0.00637 | 0.00642 | 0.00647 | 0.00651 | 0.00653 | 0.00654 | 0.00652 | 0.00648 | 0.00645 | 0.00641 | 0.0064 | 0.00639 | 0.00641 | 0.00643 | 0.00646 | 0.00648 | 0.00648 | 0.00647 | 0.00645 | 0.00642 | 0.0064 | 0.00638 | 0.00637 | 0.00637 | 0.00639 | 0.00641 | 0.00643 | 0.00645 | 0.00647 | 0.00647 | 0.00647 | 0.00646 | 0.00645 | 0.00644 | 0.00643 | 0.00643 | 0.00641 | 0.0064 | 0.00637 | 0.00633 | 0.0063 | 0.00628 | 0.00628 | 0.0063 | 0.00634 | 0.00638 | 0.00642 | 0.00645 | 0.00646 | 0.00646 | 0.00645 | 0.00644 | 0.00644 | 0.00643 | 0.00644 | 0.00644 | 0.00644 | 0.00643 | 0.00643 | 0.00642 | 0.00642 | 0.00642 | 0.00642 | 0.00642 | 0.00642 | 0.00642 | 0.00643 | 0.00643 | 0.00645 | 0.00647 | 0.00649 | 0.00651 | 0.00652 | 0.00652 | 0.00652 | 0.00652 | 0.00652 | 0.00654 | 0.00658 | 0.00663 | 0.00669 | 0.00676 | 0.00681 | 0.00685 | 0.00685 | 0.00681 | 0.00674 | 0.00665 | 0.00656 | 0.00649 | 0.00644 | 0.00644 | 0.00646 | 0.0065 | 0.00655 | 0.00659 | 0.00662 | 0.00663 | 0.00662 | 0.0066 | 0.00658 | 0.00656 | 0.00655 | 0.00655 | 0.00656 | 0.00659 | 0.00661 | 0.00663 | 0.00663 | 0.00661 | 0.00657 | 0.00652 | 0.00647 | 0.00643 | 0.00642 | 0.00644 | 0.00649 | 0.00656 | 0.00663 | 0.00668 | 0.00671 | 0.00672 | 0.00672 | 0.00672 | 0.00673 | 0.00675 | 0.00679 | 0.00684 | 0.00688 | 0.00692 | 0.00695 | 0.00696 | 0.00696 | 0.00694 | 0.0069 | 0.00686 | 0.00681 | 0.00676 | 0.0067 | 0.00666 | 0.00662 | 0.0066 | 0.00659 | 0.00662 | 0.00665 | 0.00669 | 0.00673 | 0.00676 | 0.00679 | 0.0068 | 0.0068 | 0.00679 | 0.00678 | 0.00677 | 0.00677 | 0.00678 | 0.00679 | 0.00679 | 0.00679 | 0.00678 | 0.00676 | 0.00674 | 0.00671 | 0.00668 | 0.00666 | 0.00666 | 0.00666 | 0.00668 | 0.0067 | 0.00672 | 0.00675 | 0.00678 | 0.00683 | 0.00688 | 0.00694 | 0.00698 | 0.007 | 0.007 | 0.00698 | 0.00693 | 0.00688 | 0.00684 | 0.0068 | 0.00679 | 0.0068 | 0.00682 | 0.00685 | 0.00687 | 0.00687 | 0.00685 | 0.00683 | 0.0068 | 0.00679 | 0.00679 | 0.00681 | 0.00683 | 0.00686 | 0.00689 | 0.0069 | 0.00692 | 0.00693 | 0.00696 | 0.00699 | 0.00702 | 0.00705 | 0.00705 | 0.00703 | 0.00699 | 0.00694 | 0.00687 | 0.00681 | 0.00678 | 0.00677 | 0.0068 | 0.00684 | 0.00689 | 0.00693 | 0.00696 | 0.00698 | 0.007 | 0.00702 | 0.00705 | 0.0071 | 0.00716 | 0.00722 | 0.00727 | 0.00731 | 0.00732 | 0.00731 | 0.00728 | 0.00725 | 0.00722 | 0.00721 | 0.00722 | 0.00724 | 0.00727 | 0.00729 | 0.0073 | 0.00729 | 0.00728 | 0.00725 | 0.00722 | 0.00719 | 0.00716 | 0.00713 | 0.00709 | 0.00707 | 0.00705 | 0.00705 | 0.00706 | 0.00709 | 0.00713 | 0.00719 | 0.00726 | 0.00733 | 0.00741 | 0.00748 | 0.00755 | 0.00759 | 0.00761 | 0.00761 | 0.00758 | 0.00754 | 0.00747 | 0.00741 | 0.00736 | 0.00733 | 0.00733 | 0.00735 | 0.00739 | 0.00745 | 0.00753 | 0.0076 | 0.00765 | 0.00769 | 0.00769 | 0.00767 | 0.00763 | 0.00758 | 0.00752 | 0.00748 | 0.00746 | 0.00746 | 0.00748 | 0.0075 | 0.00752 | 0.00754 | 0.00756 | 0.00757 | 0.00758 | 0.00758 | 0.00757 | 0.00755 | 0.00753 | 0.0075 | 0.00748 | 0.00747 | 0.00749 | 0.00752 | 0.00757 | 0.00762 | 0.00766 | 0.00768 | 0.00767 | 0.00763 | 0.00757 | 0.00751 | 0.00745 | 0.00741 | 0.0074 | 0.0074 | 0.00742 | 0.00744 | 0.00746 | 0.00748 | 0.0075 | 0.00751 | 0.00751 | 0.00751 | 0.00751 | 0.0075 | 0.00749 | 0.00748 | 0.00748 | 0.00748 | 0.00749 | 0.0075 | 0.00751 | 0.00751 | 0.00752 | 0.00752 | 0.00751 | 0.00751 | 0.0075 | 0.0075 | 0.0075 | 0.00751 | 0.00752 | 0.00753 | 0.00754 | 0.00755 | 0.00755 | 0.00755 | 0.00754 | 0.00753 | 0.00751 | 0.0075 | 0.00748 | 0.00747 | 0.00746 | 0.00746 | 0.00747 | 0.00749 | 0.00754 | 0.00759 | 0.00765 | 0.0077 | 0.00774 | 0.00775 | 0.00774 | 0.00771 | 0.00766 | 0.00762 | 0.00759 | 0.00757 | 0.00757 | 0.00758 | 0.0076 | 0.00762 | 0.00763 | 0.00764 | 0.00763 | 0.00762 | 0.00761 | 0.00759 | 0.00756 | 0.00754 | 0.00752 | 0.00751 | 0.00751 | 0.0075 | 0.00749 | 0.00747 | 0.00745 | 0.00743 | 0.00741 | 0.00738 | 0.00736 | 0.00735 | 0.00734 | 0.00734 | 0.00732 | 0.0073 | 0.00728 | 0.00727 | 0.00727 | 0.00727 | 0.00727 | 0.00727 | 0.00726 | 0.00726 | 0.00728 | 0.00734 | 0.00744 | 0.00758 | 0.00775 | 0.00791 | 0.00804 | 0.0081 | 0.00809 | 0.00801 | 0.00788 | 0.00773 | 0.00759 | 0.00748 | 0.00742 | 0.00738 | 0.00737 | 0.00736 | 0.00736 | 0.00736 | 0.00737 | 0.00737 | 0.00737 | 0.00737 | 0.00738 | 0.00738 | 0.00739 | 0.0074 | 0.00742 | 0.00746 | 0.00749 | 0.00751 | 0.00752 | 0.00751 | 0.00749 | 0.00745 | 0.0074 | 0.00735 | 0.00729 | 0.00726 | 0.00724 | 0.00724 | 0.00724 | 0.00725 | 0.00726 | 0.00726 | 0.00724 | 0.0072 | 0.00713 | 0.00706 | 0.007 | 0.00699 | 0.00702 | 0.0071 | 0.00722 | 0.00734 | 0.00746 | 0.00755 | 0.0076 | 0.00762 | 0.00761 | 0.00759 | 0.00759 | 0.0076 | 0.00763 | 0.00766 | 0.00769 | 0.00772 | 0.00773 | 0.00773 | 0.00773 | 0.00773 | 0.00772 | 0.0077 | 0.00767 | 0.00763 | 0.00758 | 0.00754 | 0.00752 | 0.00751 | 0.00752 | 0.00755 | 0.00759 | 0.00765 | 0.00769 | 0.00772 | 0.00774 | 0.00775 | 0.00775 | 0.00776 | 0.00777 | 0.00778 | 0.00778 | 0.00778 | 0.00777 | 0.00775 | 0.00772 | 0.00769 | 0.00766 | 0.00765 | 0.00765 | 0.00768 | 0.00772 | 0.00778 | 0.00783 | 0.00789 | 0.00793 | 0.00797 | 0.008 | 0.00802 | 0.00803 | 0.00804 | 0.00805 | 0.00805 | 0.00805 | 0.00805 | 0.00804 | 0.00802 | 0.00799 | 0.00797 | 0.00793 | 0.00789 | 0.00784 | 0.00781 | 0.00779 | 0.00779 | 0.0078 | 0.00784 | 0.00788 | 0.00794 | 0.008 | 0.00805 | 0.00809 | 0.00811 | 0.00811 | 0.00812 | 0.00812 | 0.00812 | 0.00812 | 0.00813 | 0.00814 | 0.00816 | 0.00818 | 0.0082 | 0.00821 | 0.00822 | 0.00821 | 0.00819 | 0.00815 | 0.0081 | 0.00805 | 0.008 | 0.00797 | 0.00796 | 0.00796 | 0.00799 | 0.00803 | 0.00807 | 0.00812 | 0.00815 | 0.00818 | 0.0082 | 0.00821 | 0.00823 | 0.00825 | 0.00826 | 0.00826 | 0.00827 | 0.00828 | 0.00829 | 0.0083 | 0.0083 | 0.00828 | 0.00825 | 0.0082 | 0.00814 | 0.00808 | 0.00803 | 0.00801 | 0.00802 | 0.00809 | 0.00818 | 0.0083 | 0.00842 | 0.00852 | 0.0086 | 0.00866 | 0.0087 | 0.00872 | 0.00874 | 0.00876 | 0.00878 | 0.00879 | 0.00879 | 0.00878 | 0.00877 | 0.00877 | 0.00876 | 0.00876 | 0.00875 | 0.00874 | 0.00871 | 0.00866 | 0.00859 | 0.00852 | 0.00845 | 0.0084 | 0.00838 | 0.0084 | 0.00846 | 0.00854 | 0.00863 | 0.00871 | 0.00876 | 0.00879 | 0.00878 | 0.00874 | 0.00867 | 0.0086 | 0.00854 | 0.0085 | 0.00849 | 0.00851 | 0.00855 | 0.00861 | 0.00868 | 0.00875 | 0.0088 | 0.00883 | 0.00882 | 0.0088 | 0.00878 | 0.00875 | 0.00874 | 0.00872 | 0.00871 | 0.0087 | 0.00868 | 0.00867 | 0.00865 | 0.00864 | 0.00862 | 0.00861 | 0.0086 | 0.0086 | 0.0086 | 0.00861 | 0.00862 | 0.00863 | 0.00863 | 0.00862 | 0.00858 | 0.00851 | 0.00843 | 0.00835 | 0.00828 | 0.00823 | 0.00822 | 0.00825 | 0.0083 | 0.00837 | 0.00843 | 0.00848 | 0.0085 | 0.0085 | 0.00849 | 0.00848 | 0.00847 | 0.00848 | 0.00849 | 0.0085 | 0.00851 | 0.00852 | 0.00853 | 0.00854 | 0.00854 | 0.00854 | 0.00854 | 0.00854 | 0.00854 | 0.00855 | 0.00856 | 0.00854 | 0.0085 | 0.00843 | 0.00834 | 0.00824 | 0.00816 | 0.0081 | 0.00808 | 0.00809 | 0.00815 | 0.00825 | 0.00835 | 0.00845 | 0.00852 | 0.00857 | 0.00859 | 0.0086 | 0.0086 | 0.00859 | 0.00858 | 0.00857 | 0.00856 | 0.00855 | 0.00855 | 0.00854 | 0.00855 | 0.00855 | 0.00856 | 0.00856 | 0.00857 | 0.00857 | 0.00856 | 0.00855 | 0.00853 | 0.00852 | 0.0085 | 0.00849 | 0.00848 | 0.00848 | 0.00847 | 0.00846 | 0.00846 | 0.00847 | 0.00849 | 0.00851 | 0.00854 | 0.00857 | 0.0086 | 0.00862 | 0.00864 | 0.00865 | 0.00866 | 0.00866 | 0.00867 | 0.00867 | 0.00868 | 0.00868 | 0.00868 | 0.00868 | 0.00868 | 0.00867 | 0.00866 | 0.00864 | 0.00862 | 0.00861 | 0.00861 | 0.00862 | 0.00863 | 0.00865 | 0.00866 | 0.00868 | 0.00869 | 0.00869 | 0.00868 | 0.00867 | 0.00865 | 0.00863 | 0.00863 | 0.00864 | 0.00865 | 0.00868 | 0.00871 | 0.00874 | 0.00876 | 0.00879 | 0.0088 | 0.00881 | 0.00881 | 0.00881 | 0.00881 | 0.00881 | 0.00882 | 0.00882 | 0.00884 | 0.00885 | 0.00887 | 0.00888 | 0.00888 | 0.00889 | 0.00889 | 0.00889 | 0.0089 | 0.00891 | 0.00893 | 0.00896 | 0.00898 | 0.00902 | 0.00905 | 0.00908 | 0.00911 | 0.00913 | 0.00915 | 0.00918 | 0.00921 | 0.00924 | 0.00926 | 0.00928 | 0.00929 | 0.00929 | 0.0093 | 0.0093 | 0.00931 | 0.00933 | 0.00935 | 0.00937 | 0.00938 | 0.00939 | 0.0094 | 0.00939 | 0.00938 | 0.00936 | 0.00934 | 0.00932 | 0.00931 | 0.00929 | 0.00927 | 0.00925 | 0.00923 | 0.00922 | 0.00923 | 0.00925 | 0.00927 | 0.00928 | 0.00928 | 0.00927 | 0.00926 | 0.00925 | 0.00923 | 0.00921 | 0.0092 | 0.0092 | 0.00922 | 0.00925 | 0.00928 | 0.0093 | 0.00931 | 0.00932 | 0.00932 | 0.00931 | 0.0093 | 0.00929 | 0.00928 | 0.00927 | 0.00926 | 0.00927 | 0.00927 | 0.00928 | 0.00928 | 0.00927 | 0.00926 | 0.00924 | 0.00922 | 0.0092 | 0.00918 | 0.00916 | 0.00915 | 0.00914 | 0.00913 | 0.00912 | 0.0091 | 0.00908 | 0.00906 | 0.00904 | 0.00903 | 0.00902 | 0.00901 | 0.00901 | 0.00901 | 0.00901 | 0.00901 | 0.009 | 0.009 | 0.009 | 0.009 | 0.009 | 0.009 | 0.009 | 0.009 | 0.009 | 0.00899 | 0.00899 | 0.00899 | 0.009 | 0.009 | 0.009 | 0.009 | 0.009 | 0.00899 | 0.00898 | 0.00898 | 0.00897 | 0.00896 | 0.00895 | 0.00894 | 0.00894 | 0.00893 | 0.00893 | 0.00894 | 0.00895 | 0.00896 | 0.00898 | 0.00899 | 0.00901 | 0.00902 | 0.00904 | 0.00905 | 0.00906 | 0.00907 | 0.00908 | 0.00908 | 0.00907 | 0.00907 | 0.00907 | 0.00906 | 0.00906 | 0.00906 | 0.00908 | 0.00911 | 0.00914 | 0.00917 | 0.0092 | 0.00922 | 0.00924 | 0.00926 | 0.00927 | 0.00928 | 0.00929 | 0.0093 | 0.00931 | 0.00932 | 0.00934 | 0.00936 | 0.00937 | 0.00938 | 0.00938 | 0.00938 | 0.00938 | 0.00938 | 0.00938 | 0.00937 | 0.00937 | 0.00937 | 0.00936 | 0.00936 | 0.00935 | 0.00935 | 0.00935 | 0.00936 | 0.00937 | 0.00939 | 0.00941 | 0.00942 | 0.00943 | 0.00943 | 0.00943 | 0.00942 | 0.00941 | 0.0094 | 0.00939 | 0.00939 | 0.00938 | 0.00938 | 0.00937 | 0.00936 | 0.00935 | 0.00935 | 0.00935 | 0.00936 | 0.00937 | 0.00939 | 0.0094 | 0.00942 | 0.00944 | 0.00945 | 0.00946 | 0.00948 | 0.00949 | 0.00951 | 0.00953 | 0.00954 | 0.00956 | 0.00957 | 0.00958 | 0.00959 | 0.0096 | 0.00961 | 0.00962 | 0.00965 | 0.00967 | 0.0097 | 0.00972 | 0.00974 | 0.00976 | 0.00978 | 0.0098 | 0.00982 | 0.00985 | 0.00989 | 0.00993 | 0.00998 | 0.01003 | 0.01008 | 0.01014 | 0.01019 | 0.01023 | 0.01027 | 0.01031 | 0.01034 | 0.01036 | 0.01038 | 0.01041 | 0.01044 | 0.01048 | 0.01053 | 0.01057 | 0.01062 | 0.01066 | 0.01069 | 0.0107 | 0.0107 | 0.01069 | 0.01068 | 0.01068 | 0.01067 | 0.01066 | 0.01065 | 0.01064 | 0.01064 | 0.01064 | 0.01065 | 0.01066 | 0.01067 | 0.0107 | 0.01075 | 0.01081 | 0.01087 | 0.01093 | 0.011 | 0.01106 | 0.01112 | 0.01118 | 0.01123 | 0.01129 | 0.01134 | 0.0114 | 0.01145 | 0.01151 | 0.01157 | 0.01163 | 0.0117 | 0.01176 | 0.01182 | 0.01188 | 0.01193 | 0.01198 | 0.01201 | 0.01204 | 0.01205 | 0.01206 | 0.01205 | 0.01203 | 0.01201 | 0.012 | 0.01201 | 0.01206 | 0.01212 | 0.0122 | 0.01227 | 0.01232 | 0.01235 | 0.01235 | 0.01232 | 0.01228 | 0.01223 | 0.0122 | 0.01221 | 0.01226 | 0.01232 | 0.01239 | 0.01245 | 0.01249 | 0.01252 | 0.01252 | 0.01252 | 0.01251 | 0.01249 | 0.01247 | 0.01246 | 0.01244 | 0.01244 | 0.01243 | 0.01243 | 0.01242 | 0.01241 | 0.01241 | 0.0124 | 0.01239 | 0.01237 | 0.01233 | 0.01229 | 0.01225 | 0.0122 | 0.01216 | 0.01213 | 0.01211 | 0.0121 | 0.0121 | 0.01209 | 0.01207 | 0.01204 | 0.012 | 0.01195 | 0.01189 | 0.01182 | 0.01175 | 0.01168 | 0.01163 | 0.0116 | 0.01161 | 0.01163 | 0.01165 | 0.01167 | 0.01169 | 0.01168 | 0.01165 | 0.0116 | 0.01153 | 0.01146 | 0.01139 | 0.01135 | 0.01133 | 0.01131 | 0.0113 | 0.01129 | 0.01127 | 0.01126 | 0.01124 | 0.01121 | 0.01119 | 0.01117 | 0.01116 | 0.01114 | 0.01111 | 0.01108 | 0.01105 | 0.01102 | 0.01099 | 0.01096 | 0.01093 | 0.0109 | 0.01089 | 0.01088 | 0.01086 | 0.01084 | 0.01082 | 0.01079 | 0.01076 | 0.01073 | 0.0107 | 0.01068 | 0.01066 | 0.01064 | 0.01063 | 0.01061 | 0.0106 | 0.01059 | 0.01058 | 0.01058 | 0.01058 | 0.01058 | 0.01057 | 0.01055 | 0.01053 | 0.0105 | 0.01048 | 0.01046 | 0.01045 | 0.01045 | 0.01045 | 0.01047 | 0.01049 | 0.0105 | 0.0105 | 0.01049 | 0.01047 | 0.01045 | 0.01041 | 0.01038 | 0.01034 | 0.01031 | 0.01028 | 0.01027 | 0.01027 | 0.01027 | 0.01027 | 0.01027 | 0.01027 | 0.01026 | 0.01024 | 0.01023 | 0.01021 | 0.01018 | 0.01016 | 0.01014 | 0.01013 | 0.01012 | 0.01012 | 0.01012 | 0.01013 | 0.01014 | 0.01015 | 0.01017 | 0.01019 | 0.0102 | 0.0102 | 0.01018 | 0.01017 | 0.01015 | 0.01013 | 0.01011 | 0.0101 | 0.01008 | 0.01007 | 0.01007 | 0.01008 | 0.01008 | 0.01009 | 0.01009 | 0.01009 | 0.01008 | 0.01007 | 0.01005 | 0.01003 | 0.01001 | 0.01001 | 0.01001 | 0.01001 | 0.01002 | 0.01002 | 0.01002 | 0.01001 | 0.00999 | 0.00998 | 0.00996 | 0.00995 | 0.00996 | 0.00998 | 0.01001 | 0.01003 | 0.01005 | 0.01006 | 0.01006 | 0.01005 | 0.01004 | 0.01002 | 0.01002 | 0.01001 | 0.01002 | 0.01003 | 0.01003 | 0.01004 | 0.01006 | 0.01007 | 0.01008 | 0.01009 | 0.01009 | 0.01008 | 0.01008 | 0.01007 | 0.01007 | 0.01006 | 0.01005 | 0.01004 | 0.01004 | 0.01004 | 0.01004 | 0.01004 | 0.01004 | 0.01004 | 0.01004 | 0.01006 | 0.01008 | 0.01011 | 0.01014 | 0.01016 | 0.01018 | 0.01019 | 0.01019 | 0.01021 | 0.01022 | 0.01024 | 0.01027 | 0.0103 | 0.01033 | 0.01036 | 0.01038 | 0.01039 | 0.01039 | 0.01039 | 0.01038 | 0.01037 | 0.01037 | 0.01036 | 0.01036 | 0.01036 | 0.01036 | 0.01036 | 0.01036 | 0.01037 | 0.01039 | 0.01041 | 0.01043 | 0.01044 | 0.01045 | 0.01046 | 0.01045 | 0.01043 | 0.0104 | 0.01038 | 0.01036 | 0.01035 | 0.01035 | 0.01035 | 0.01035 | 0.01036 | 0.01039 | 0.01041 | 0.01043 | 0.01045 | 0.01046 | 0.01047 | 0.01046 | 0.01043 | 0.0104 | 0.01036 | 0.01033 | 0.01032 | 0.01034 | 0.01037 | 0.01041 | 0.01045 | 0.01047 | 0.01048 | 0.01048 | 0.01046 | 0.01044 | 0.01042 | 0.0104 | 0.01038 | 0.01036 | 0.01035 | 0.01033 | 0.01031 | 0.0103 | 0.01029 | 0.0103 | 0.01031 | 0.01032 | 0.01032 | 0.01032 | 0.01031 | 0.01029 | 0.01027 | 0.01025 | 0.01023 | 0.01022 | 0.01021 | 0.01022 | 0.01023 | 0.01024 | 0.01025 | 0.01025 | 0.01026 | 0.01028 | 0.0103 | 0.01031 | 0.01031 | 0.01031 | 0.01033 | 0.01034 | 0.01035 | 0.01035 | 0.01034 | 0.01032 | 0.0103 | 0.01028 | 0.01026 | 0.01024 | 0.01023 | 0.01023 | 0.01025 | 0.01027 | 0.01029 | 0.0103 | 0.01029 | 0.01028 | 0.01026 | 0.01025 | 0.01023 | 0.01023 | 0.01023 | 0.01024 | 0.01025 | 0.01026 | 0.01026 | 0.01026 | 0.01026 | 0.01027 | 0.01028 | 0.0103 | 0.01033 | 0.01037 | 0.01041 | 0.01044 | 0.01046 | 0.01046 | 0.01045 | 0.01044 | 0.01042 | 0.01041 | 0.0104 | 0.01041 | 0.01043 | 0.01045 | 0.01047 | 0.01049 | 0.01051 | 0.01053 | 0.01053 | 0.01053 | 0.01053 | 0.01053 | 0.01052 | 0.0105 | 0.01049 | 0.01047 | 0.01046 | 0.01046 | 0.01047 | 0.01049 | 0.01051 | 0.01053 | 0.01054 | 0.01054 | 0.01054 | 0.01052 | 0.01051 | 0.0105 | 0.0105 | 0.01051 | 0.01052 | 0.01054 | 0.01056 | 0.01057 | 0.01058 | 0.01059 | 0.0106 | 0.0106 | 0.0106 | 0.01059 | 0.01058 | 0.01055 | 0.01052 | 0.01048 | 0.01045 | 0.01044 | 0.01044 | 0.01045 | 0.01048 | 0.01051 | 0.01053 | 0.01054 | 0.01054 | 0.01053 | 0.01052 | 0.01051 | 0.0105 | 0.01051 | 0.01053 | 0.01056 | 0.0106 | 0.01063 | 0.01063 | 0.01061 | 0.01058 | 0.01054 | 0.0105 | 0.01046 | 0.01044 | 0.01044 | 0.01046 | 0.01049 | 0.01052 | 0.01055 | 0.01056 | 0.01057 | 0.01057 | 0.01057 | 0.01057 | 0.01058 | 0.0106 | 0.01062 | 0.01066 | 0.01069 | 0.01072 | 0.01073 | 0.01073 | 0.01072 | 0.0107 | 0.01068 | 0.01067 | 0.01066 | 0.01065 | 0.01066 | 0.01068 | 0.01071 | 0.01074 | 0.01078 | 0.0108 | 0.01082 | 0.01084 | 0.01085 | 0.01085 | 0.01085 | 0.01084 | 0.01082 | 0.01081 | 0.0108 | 0.01081 | 0.01082 | 0.01084 | 0.01084 | 0.01085 | 0.01085 | 0.01084 | 0.01083 | 0.01082 | 0.01082 | 0.01084 | 0.01087 | 0.01091 | 0.01094 | 0.01097 | 0.01099 | 0.011 | 0.011 | 0.01097 | 0.01092 | 0.01086 | 0.01081 | 0.01078 | 0.01077 | 0.01078 | 0.01081 | 0.01084 | 0.01088 | 0.01091 | 0.01093 | 0.01093 | 0.01092 | 0.01092 | 0.01092 | 0.01095 | 0.011 | 0.01106 | 0.01113 | 0.01119 | 0.01121 | 0.01121 | 0.01119 | 0.01117 | 0.01116 | 0.01119 | 0.01124 | 0.01132 | 0.01144 | 0.01157 | 0.0117 | 0.0118 | 0.01184 | 0.01185 | 0.01183 | 0.0118 | 0.01178 | 0.01178 | 0.0118 | 0.01184 | 0.01192 | 0.01201 | 0.0121 | 0.01213 | 0.01212 | 0.01205 | 0.01197 | 0.01189 | 0.01184 | 0.01182 | 0.01184 | 0.01191 | 0.01202 | 0.01215 | 0.01228 | 0.01238 | 0.01244 | 0.01247 | 0.01247 | 0.01247 | 0.01247 | 0.01249 | 0.01252 | 0.01257 | 0.01261 | 0.01266 | 0.01273 | 0.01282 | 0.01298 | 0.01324 | 0.01354 | 0.01362 | 0.01308 | 0.01167 | 0.00963 | 0.00747 | 0.00567 | 0.00454 | 0.0042 | 0.00469 | 0.00594 | 0.00782 | 0.00996 | 0.01183 | 0.01294 | 0.01319 | 0.01294 | 0.01257 | 0.01227 | 0.0121 | 0.01201 | 0.01195 | 0.01191 | 0.01188 | 0.01186 | 0.01183 | 0.01178 | 0.01171 | 0.01162 | 0.01154 | 0.01147 | 0.01143 | 0.01141 | 0.01141 | 0.01143 | 0.01145 | 0.01147 | 0.01147 | 0.01147 | 0.01147 | 0.01148 | 0.01147 | 0.01146 | 0.01141 | 0.01136 | 0.01131 | 0.01126 | 0.01119 | 0.01108 | 0.01093 | 0.01074 | 0.01055 | 0.01037 | 0.01024 | 0.01015 | 0.01013 | 0.01018 | 0.01028 | 0.01041 | 0.01053 | 0.0106 | 0.01062 | 0.01059 | 0.01052 | 0.01043 | 0.01034 | 0.01026 | 0.01021 | 0.01018 | 0.01017 | 0.01016 | 0.01014 | 0.01016 | 0.01024 | 0.01038 | 0.01054 | 0.01068 | 0.01077 | 0.0108 | 0.01077 | 0.01068 | 0.01054 | 0.01035 | 0.01014 | 0.00998 | 0.00988 | 0.00986 | 0.00988 | 0.00992 | 0.00996 | 0.00999 | 0.01 | 0.00999 | 0.00999 | 0.00997 | 0.00995 | 0.00991 | 0.00985 | 0.00979 | 0.00974 | 0.00971 | 0.00968 | 0.00964 | 0.00961 | 0.00958 | 0.00956 | 0.00956 | 0.00955 | 0.00953 | 0.00949 | 0.00944 | 0.00939 | 0.00934 | 0.0093 | 0.00927 | 0.00925 | 0.00924 | 0.00924 | 0.00925 | 0.00925 | 0.00923 | 0.00919 | 0.00913 | 0.00908 | 0.00904 | 0.00901 | 0.00897 | 0.00892 | 0.00888 | 0.00885 | 0.00884 | 0.00882 | 0.0088 | 0.00878 | 0.00876 | 0.00875 | 0.00874 | 0.00871 | 0.00867 | 0.00862 | 0.00858 | 0.00855 | 0.00853 | 0.0085 | 0.00848 | 0.00845 | 0.00843 | 0.00843 | 0.00843 | 0.00842 | 0.00841 | 0.00838 | 0.00835 | 0.00832 | 0.00829 | 0.00827 | 0.00826 | 0.00826 | 0.00827 | 0.00829 | 0.00832 | 0.00833 | 0.00834 | 0.00834 | 0.00833 | 0.00833 | 0.00831 | 0.00828 | 0.00821 | 0.00811 | 0.00801 | 0.00791 | 0.00783 | 0.00776 | 0.00773 | 0.00773 | 0.00777 | 0.00782 | 0.00787 | 0.00788 | 0.00786 | 0.00781 | 0.00775 | 0.00769 | 0.00763 | 0.00759 | 0.00757 | 0.00757 | 0.0076 | 0.00763 | 0.00766 | 0.00766 | 0.00764 | 0.00761 | 0.00759 | 0.00757 | 0.00755 | 0.00751 | 0.00746 | 0.00739 | 0.0073 | 0.00719 | 0.00706 | 0.00694 | 0.00685 | 0.00682 | 0.00684 | 0.0069 | 0.00697 | 0.00705 | 0.00712 | 0.00714 | 0.00711 | 0.00703 | 0.00691 | 0.00678 | 0.00667 | 0.0066 | 0.00657 | 0.00657 | 0.00661 | 0.00667 | 0.00673 | 0.00677 | 0.0068 | 0.00679 | 0.00675 | 0.00668 | 0.00661 | 0.00653 | 0.00647 | 0.00644 | 0.00643 | 0.00645 | 0.00648 | 0.0065 | 0.00649 | 0.00647 | 0.00643 | 0.00638 | 0.00633 | 0.00631 | 0.0063 | 0.00631 | 0.00632 | 0.00633 | 0.0063 | 0.00625 | 0.00617 | 0.00607 | 0.00597 | 0.00589 | 0.00584 | 0.00582 | 0.00585 | 0.00589 | 0.00595 | 0.00599 | 0.00602 | 0.00604 | 0.00604 | 0.00602 | 0.00596 | 0.00587 | 0.00575 | 0.00564 | 0.00555 | 0.00551 | 0.00551 | 0.00554 | 0.00559 | 0.00565 | 0.00569 | 0.00573 | 0.00573 | 0.0057 | 0.00563 | 0.00552 | 0.00541 | 0.00532 | 0.00526 | 0.00521 | 0.00512 | 0.005 | 0.00486 | 0.00476 | 0.00472 | 0.00472 | 0.00476 | 0.00483 | 0.00491 | 0.00503 | 0.00515 | 0.00524 | 0.00528 | 0.00525 | 0.00515 | 0.00499 | 0.0048 | 0.00461 | 0.00446 | 0.00439 | 0.0044 | 0.00447 | 0.00457 | 0.00467 | 0.00477 | 0.00483 | 0.00483 | 0.00477 | 0.00465 | 0.00449 | 0.0043 | 0.00409 | 0.00388 | 0.00369 | 0.00354 | 0.00346 | 0.0035 | 0.00367 | 0.00393 | 0.00422 | 0.00446 | 0.00462 | 0.00469 | 0.00468 | 0.00462 | 0.00453 | 0.00442 | 0.00431 | 0.00421 | 0.00415 | 0.0041 | 0.00407 | 0.00405 | 0.00405 | 0.00406 | 0.00408 | 0.00411 | 0.00412 | 0.00408 | 0.00399 | 0.00385 | 0.00371 | 0.00359 | 0.0035 | 0.00343 | 0.00338 | 0.00335 | 0.00336 | 0.0034 | 0.00343 | 0.00342 | 0.00336 | 0.00328 | 0.00318 | 0.00309 | 0.00301 | 0.00294 | 0.0029 | 0.00291 | 0.00296 | 0.00302 | 0.00304 | 0.00299 | 0.00286 | 0.00268 | 0.0025 | 0.00236 | 0.00231 | 0.00236 | 0.00252 | 0.00277 | 0.00307 | 0.00337 | 0.0036 | 0.00373 | 0.00369 | 0.00369 | 0.00369 | 0.00369 | 0.00369 | 0.00369 | 0.00369
LB2-5 | 0.00027 | 0.00027 | 0.027% | 0.00027 | 0.00027 | 0.00027 | 0.00027 | 0.00027 | 0.00027 | 0.00025 | 0.00023 | 0.0002 | 0.00019 | 0.00018 | 0.00019 | 0.00021 | 0.00026 | 0.00031 | 0.00036 | 0.0004 | 0.00043 | 0.00044 | 0.00044 | 0.00043 | 0.00041 | 0.00039 | 0.00037 | 0.00035 | 0.00033 | 0.00031 | 0.00028 | 0.00026 | 0.00025 | 0.00024 | 0.00023 | 0.00021 | 0.00021 | 0.0002 | 0.00021 | 0.00022 | 0.00024 | 0.00026 | 0.00029 | 0.00032 | 0.00034 | 0.00036 | 0.00036 | 0.00033 | 0.0003 | 0.00026 | 0.00023 | 0.00021 | 0.0002 | 0.00021 | 0.00022 | 0.00024 | 0.00026 | 0.00028 | 0.0003 | 0.00032 | 0.00034 | 0.00037 | 0.00039 | 0.00041 | 0.00041 | 0.0004 | 0.00035 | 0.00029 | 0.00021 | 0.00014 | 0.0001 | 8e-05 | 8e-05 | 0.0001 | 0.00012 | 0.00015 | 0.00016 | 0.00017 | 0.00018 | 0.00019 | 0.00021 | 0.00024 | 0.00029 | 0.00034 | 0.00039 | 0.00042 | 0.00044 | 0.00043 | 0.0004 | 0.00036 | 0.00031 | 0.00026 | 0.00021 | 0.00017 | 0.00015 | 0.00015 | 0.00018 | 0.00022 | 0.00026 | 0.0003 | 0.00032 | 0.00033 | 0.00033 | 0.00032 | 0.00032 | 0.00032 | 0.00033 | 0.00034 | 0.00035 | 0.00034 | 0.00032 | 0.00029 | 0.00026 | 0.00023 | 0.00023 | 0.00024 | 0.00027 | 0.00032 | 0.00037 | 0.00043 | 0.00047 | 0.00051 | 0.00054 | 0.00055 | 0.00055 | 0.00054 | 0.00052 | 0.00048 | 0.00043 | 0.00036 | 0.00029 | 0.00022 | 0.00016 | 0.00011 | 0.0001 | 0.0001 | 0.00012 | 0.00016 | 0.00021 | 0.00026 | 0.00032 | 0.00036 | 0.00038 | 0.0004 | 0.0004 | 0.0004 | 0.0004 | 0.0004 | 0.0004 | 0.00041 | 0.00042 | 0.00044 | 0.00045 | 0.00046 | 0.00046 | 0.00045 | 0.00043 | 0.00041 | 0.00039 | 0.00038 | 0.00036 | 0.00036 | 0.00035 | 0.00036 | 0.00037 | 0.00039 | 0.0004 | 0.00041 | 0.00041 | 0.00042 | 0.00043 | 0.00044 | 0.00045 | 0.00045 | 0.00044 | 0.00041 | 0.00038 | 0.00033 | 0.00029 | 0.00027 | 0.00027 | 0.0003 | 0.00035 | 0.00043 | 0.0005 | 0.00057 | 0.00061 | 0.00063 | 0.00062 | 0.0006 | 0.00056 | 0.00053 | 0.00051 | 0.00049 | 0.00048 | 0.00048 | 0.00049 | 0.00051 | 0.00054 | 0.0006 | 0.00067 | 0.00074 | 0.0008 | 0.00084 | 0.00085 | 0.00083 | 0.00078 | 0.00072 | 0.00066 | 0.00061 | 0.00059 | 0.0006 | 0.00063 | 0.00066 | 0.00068 | 0.00069 | 0.00068 | 0.00067 | 0.00066 | 0.00066 | 0.00068 | 0.00071 | 0.00076 | 0.00082 | 0.00086 | 0.0009 | 0.00091 | 0.00091 | 0.0009 | 0.00088 | 0.00085 | 0.00083 | 0.00081 | 0.0008 | 0.0008 | 0.0008 | 0.0008 | 0.00081 | 0.00082 | 0.00083 | 0.00084 | 0.00085 | 0.00086 | 0.00088 | 0.00092 | 0.00097 | 0.00102 | 0.00106 | 0.00109 | 0.0011 | 0.0011 | 0.00108 | 0.00104 | 0.001 | 0.00097 | 0.00095 | 0.00094 | 0.00094 | 0.00093 | 0.00091 | 0.00089 | 0.00086 | 0.00083 | 0.00081 | 0.00081 | 0.00082 | 0.00084 | 0.00086 | 0.00089 | 0.00093 | 0.00098 | 0.00103 | 0.0011 | 0.00117 | 0.00122 | 0.00126 | 0.00127 | 0.00124 | 0.0012 | 0.00113 | 0.00105 | 0.00097 | 0.00091 | 0.00086 | 0.00083 | 0.00082 | 0.0008 | 0.00079 | 0.00077 | 0.00076 | 0.00076 | 0.00077 | 0.00078 | 0.0008 | 0.00081 | 0.00081 | 0.00081 | 0.0008 | 0.0008 | 0.0008 | 0.00081 | 0.00084 | 0.00087 | 0.00091 | 0.00095 | 0.00097 | 0.00099 | 0.00099 | 0.00099 | 0.00097 | 0.00095 | 0.00093 | 0.00092 | 0.00092 | 0.00092 | 0.00094 | 0.00095 | 0.00097 | 0.00098 | 0.00098 | 0.00098 | 0.00097 | 0.00095 | 0.00093 | 0.00091 | 0.0009 | 0.00089 | 0.00089 | 0.0009 | 0.00093 | 0.00095 | 0.00097 | 0.00099 | 0.001 | 0.001 | 0.00099 | 0.00099 | 0.00097 | 0.00096 | 0.00094 | 0.00095 | 0.00098 | 0.00103 | 0.0011 | 0.00118 | 0.00125 | 0.00132 | 0.00136 | 0.00136 | 0.00133 | 0.00128 | 0.00122 | 0.00116 | 0.00111 | 0.00108 | 0.00105 | 0.00104 | 0.00102 | 0.00099 | 0.00097 | 0.00095 | 0.00094 | 0.00094 | 0.00095 | 0.00097 | 0.00098 | 0.00099 | 0.001 | 0.00101 | 0.00103 | 0.00107 | 0.00112 | 0.00118 | 0.00125 | 0.00131 | 0.00136 | 0.00139 | 0.0014 | 0.00139 | 0.00137 | 0.00136 | 0.00136 | 0.00138 | 0.00142 | 0.00147 | 0.00152 | 0.00155 | 0.00158 | 0.00158 | 0.00156 | 0.00152 | 0.00146 | 0.00138 | 0.00129 | 0.00119 | 0.0011 | 0.00103 | 0.001 | 0.00103 | 0.0011 | 0.00123 | 0.00137 | 0.00152 | 0.00164 | 0.00172 | 0.00175 | 0.00174 | 0.00171 | 0.00166 | 0.00161 | 0.00158 | 0.00155 | 0.00153 | 0.00152 | 0.00152 | 0.00152 | 0.00153 | 0.00155 | 0.00157 | 0.00161 | 0.00164 | 0.00167 | 0.00169 | 0.00171 | 0.00174 | 0.00179 | 0.00185 | 0.00192 | 0.00197 | 0.00202 | 0.00204 | 0.00205 | 0.00204 | 0.00202 | 0.00198 | 0.00195 | 0.00192 | 0.0019 | 0.00187 | 0.00183 | 0.00179 | 0.00173 | 0.00168 | 0.00164 | 0.00162 | 0.00162 | 0.00165 | 0.00172 | 0.00181 | 0.0019 | 0.00197 | 0.00201 | 0.00202 | 0.002 | 0.00195 | 0.00188 | 0.00182 | 0.00176 | 0.00173 | 0.00173 | 0.00174 | 0.00175 | 0.00176 | 0.00175 | 0.00174 | 0.00173 | 0.00171 | 0.00171 | 0.0017 | 0.0017 | 0.0017 | 0.0017 | 0.00169 | 0.00168 | 0.00167 | 0.00166 | 0.00164 | 0.00162 | 0.0016 | 0.00159 | 0.00158 | 0.00158 | 0.00161 | 0.00165 | 0.0017 | 0.00173 | 0.00173 | 0.00171 | 0.00166 | 0.00159 | 0.00152 | 0.00145 | 0.00139 | 0.00137 | 0.00137 | 0.00139 | 0.00142 | 0.00144 | 0.00146 | 0.00148 | 0.0015 | 0.00152 | 0.00154 | 0.00156 | 0.00158 | 0.0016 | 0.00162 | 0.00164 | 0.00165 | 0.00165 | 0.00165 | 0.00163 | 0.0016 | 0.00156 | 0.00153 | 0.00149 | 0.00147 | 0.00147 | 0.0015 | 0.00154 | 0.00159 | 0.00165 | 0.0017 | 0.00173 | 0.00174 | 0.00171 | 0.00166 | 0.00158 | 0.00151 | 0.00144 | 0.00139 | 0.00136 | 0.00136 | 0.00136 | 0.00138 | 0.00139 | 0.00138 | 0.00137 | 0.00135 | 0.00133 | 0.0013 | 0.00128 | 0.00127 | 0.00127 | 0.00128 | 0.00131 | 0.00134 | 0.00138 | 0.00142 | 0.00146 | 0.00149 | 0.00153 | 0.00156 | 0.00159 | 0.00163 | 0.00166 | 0.00169 | 0.0017 | 0.00171 | 0.0017 | 0.00167 | 0.00164 | 0.00159 | 0.00156 | 0.00155 | 0.00157 | 0.00161 | 0.00165 | 0.00168 | 0.00168 | 0.00163 | 0.00153 | 0.00141 | 0.00129 | 0.00119 | 0.00113 | 0.00114 | 0.00119 | 0.00129 | 0.0014 | 0.0015 | 0.00158 | 0.00162 | 0.00162 | 0.0016 | 0.00158 | 0.00155 | 0.00154 | 0.00154 | 0.00156 | 0.00158 | 0.00161 | 0.00164 | 0.00167 | 0.00168 | 0.00168 | 0.00167 | 0.00164 | 0.00159 | 0.00152 | 0.00144 | 0.00135 | 0.00128 | 0.00123 | 0.00123 | 0.00126 | 0.00133 | 0.00141 | 0.0015 | 0.00157 | 0.00161 | 0.00161 | 0.0016 | 0.00158 | 0.00156 | 0.00157 | 0.0016 | 0.00163 | 0.00165 | 0.00167 | 0.00168 | 0.00169 | 0.00169 | 0.0017 | 0.00172 | 0.00174 | 0.00175 | 0.00173 | 0.00168 | 0.00161 | 0.00151 | 0.00141 | 0.00132 | 0.00127 | 0.00126 | 0.00128 | 0.00134 | 0.00142 | 0.0015 | 0.00157 | 0.00162 | 0.00165 | 0.00165 | 0.00164 | 0.00162 | 0.00161 | 0.0016 | 0.00162 | 0.00164 | 0.00169 | 0.00174 | 0.0018 | 0.00184 | 0.00187 | 0.00188 | 0.00186 | 0.00182 | 0.00177 | 0.00171 | 0.00164 | 0.00157 | 0.00152 | 0.00148 | 0.00147 | 0.00149 | 0.00153 | 0.00158 | 0.00164 | 0.0017 | 0.00175 | 0.00179 | 0.00181 | 0.00181 | 0.0018 | 0.0018 | 0.0018 | 0.00181 | 0.00181 | 0.00182 | 0.00181 | 0.00181 | 0.0018 | 0.00181 | 0.00182 | 0.00185 | 0.00189 | 0.00192 | 0.00195 | 0.00196 | 0.00195 | 0.00191 | 0.00184 | 0.00176 | 0.0017 | 0.00166 | 0.00166 | 0.00169 | 0.00174 | 0.0018 | 0.00187 | 0.00193 | 0.00196 | 0.00198 | 0.00199 | 0.00199 | 0.00198 | 0.00198 | 0.00198 | 0.00198 | 0.00198 | 0.00197 | 0.00197 | 0.00196 | 0.00195 | 0.00195 | 0.00194 | 0.00193 | 0.00192 | 0.00192 | 0.00192 | 0.00192 | 0.00193 | 0.00194 | 0.00196 | 0.00198 | 0.00201 | 0.00204 | 0.00206 | 0.00206 | 0.00206 | 0.00205 | 0.00205 | 0.00206 | 0.00207 | 0.00208 | 0.0021 | 0.00212 | 0.00213 | 0.00214 | 0.00213 | 0.0021 | 0.00208 | 0.00205 | 0.00204 | 0.00204 | 0.00204 | 0.00205 | 0.00206 | 0.00206 | 0.00206 | 0.00204 | 0.00203 | 0.00202 | 0.00201 | 0.00201 | 0.00203 | 0.00205 | 0.00208 | 0.0021 | 0.00213 | 0.00215 | 0.00216 | 0.00218 | 0.0022 | 0.00222 | 0.00224 | 0.00226 | 0.00226 | 0.00226 | 0.00223 | 0.0022 | 0.00217 | 0.00214 | 0.00213 | 0.00213 | 0.00214 | 0.00216 | 0.00219 | 0.00222 | 0.00225 | 0.00227 | 0.00228 | 0.00229 | 0.0023 | 0.00229 | 0.00229 | 0.00229 | 0.00228 | 0.00227 | 0.00227 | 0.00226 | 0.00226 | 0.00227 | 0.00227 | 0.00227 | 0.00227 | 0.00227 | 0.00226 | 0.00226 | 0.00226 | 0.00227 | 0.00228 | 0.00229 | 0.00231 | 0.00233 | 0.00233 | 0.00233 | 0.00232 | 0.00232 | 0.00231 | 0.00231 | 0.0023 | 0.0023 | 0.0023 | 0.0023 | 0.0023 | 0.00228 | 0.00227 | 0.00226 | 0.00225 | 0.00225 | 0.00226 | 0.00227 | 0.00228 | 0.00229 | 0.0023 | 0.00232 | 0.00232 | 0.00233 | 0.00233 | 0.00233 | 0.00234 | 0.00235 | 0.00235 | 0.00235 | 0.00235 | 0.00235 | 0.00235 | 0.00235 | 0.00234 | 0.00233 | 0.00232 | 0.00231 | 0.0023 | 0.00229 | 0.00229 | 0.0023 | 0.00232 | 0.00234 | 0.00236 | 0.00237 | 0.00238 | 0.00238 | 0.00238 | 0.00239 | 0.00239 | 0.0024 | 0.00241 | 0.00242 | 0.00244 | 0.00245 | 0.00247 | 0.00247 | 0.00248 | 0.00248 | 0.00248 | 0.00247 | 0.00246 | 0.00245 | 0.00244 | 0.00244 | 0.00244 | 0.00244 | 0.00244 | 0.00243 | 0.00243 | 0.00242 | 0.00241 | 0.00241 | 0.00242 | 0.00243 | 0.00244 | 0.00246 | 0.00248 | 0.00251 | 0.00252 | 0.00252 | 0.00251 | 0.00251 | 0.0025 | 0.00251 | 0.00252 | 0.00253 | 0.00253 | 0.00254 | 0.00254 | 0.00253 | 0.00252 | 0.0025 | 0.0025 | 0.00251 | 0.00253 | 0.00255 | 0.00257 | 0.00259 | 0.00261 | 0.00262 | 0.00262 | 0.00262 | 0.00261 | 0.0026 | 0.00259 | 0.00258 | 0.00257 | 0.00258 | 0.00258 | 0.00258 | 0.00258 | 0.00257 | 0.00256 | 0.00255 | 0.00253 | 0.00251 | 0.00248 | 0.00247 | 0.00246 | 0.00245 | 0.00244 | 0.00244 | 0.00243 | 0.00243 | 0.00244 | 0.00246 | 0.00249 | 0.00251 | 0.00254 | 0.00255 | 0.00256 | 0.00255 | 0.00254 | 0.00252 | 0.00251 | 0.00251 | 0.00251 | 0.00252 | 0.00254 | 0.00255 | 0.00257 | 0.00259 | 0.00261 | 0.00262 | 0.00263 | 0.00265 | 0.00265 | 0.00265 | 0.00265 | 0.00264 | 0.00263 | 0.00261 | 0.00259 | 0.00257 | 0.00255 | 0.00254 | 0.00254 | 0.00255 | 0.00255 | 0.00256 | 0.00257 | 0.00257 | 0.00258 | 0.00257 | 0.00256 | 0.00255 | 0.00256 | 0.00257 | 0.00259 | 0.00262 | 0.00263 | 0.00265 | 0.00266 | 0.00267 | 0.00267 | 0.00267 | 0.00267 | 0.00267 | 0.00267 | 0.00267 | 0.00267 | 0.00267 | 0.00267 | 0.00267 | 0.00268 | 0.00269 | 0.0027 | 0.00271 | 0.00271 | 0.0027 | 0.00269 | 0.00267 | 0.00266 | 0.00266 | 0.00266 | 0.00267 | 0.00268 | 0.00269 | 0.0027 | 0.00271 | 0.00271 | 0.0027 | 0.00269 | 0.00267 | 0.00266 | 0.00265 | 0.00264 | 0.00264 | 0.00264 | 0.00264 | 0.00265 | 0.00267 | 0.0027 | 0.00272 | 0.00274 | 0.00276 | 0.00277 | 0.00279 | 0.00279 | 0.00279 | 0.00279 | 0.00279 | 0.00278 | 0.00278 | 0.00278 | 0.00277 | 0.00276 | 0.00275 | 0.00274 | 0.00273 | 0.00273 | 0.00273 | 0.00273 | 0.00273 | 0.00273 | 0.00274 | 0.00275 | 0.00276 | 0.00277 | 0.00278 | 0.0028 | 0.00281 | 0.00282 | 0.00282 | 0.00281 | 0.0028 | 0.00278 | 0.00276 | 0.00274 | 0.00273 | 0.00272 | 0.00272 | 0.00273 | 0.00274 | 0.00276 | 0.00278 | 0.0028 | 0.00282 | 0.00283 | 0.00283 | 0.00282 | 0.0028 | 0.00279 | 0.00278 | 0.00277 | 0.00277 | 0.00278 | 0.00279 | 0.0028 | 0.00281 | 0.0028 | 0.00278 | 0.00276 | 0.00273 | 0.00272 | 0.00272 | 0.00273 | 0.00276 | 0.00278 | 0.0028 | 0.00282 | 0.00283 | 0.00284 | 0.00285 | 0.00285 | 0.00286 | 0.00287 | 0.00287 | 0.00288 | 0.00288 | 0.00287 | 0.00287 | 0.00286 | 0.00285 | 0.00286 | 0.00287 | 0.00288 | 0.00289 | 0.00289 | 0.00288 | 0.00288 | 0.00288 | 0.00288 | 0.00289 | 0.00291 | 0.00292 | 0.00294 | 0.00295 | 0.00296 | 0.00297 | 0.00297 | 0.00298 | 0.003 | 0.00301 | 0.00301 | 0.00301 | 0.00299 | 0.00296 | 0.00294 | 0.00291 | 0.00289 | 0.00289 | 0.00289 | 0.00291 | 0.00293 | 0.00295 | 0.00295 | 0.00295 | 0.00295 | 0.00294 | 0.00293 | 0.00292 | 0.00292 | 0.00291 | 0.00292 | 0.00293 | 0.00294 | 0.00295 | 0.00297 | 0.00298 | 0.003 | 0.00301 | 0.00301 | 0.00301 | 0.00299 | 0.00298 | 0.00296 | 0.00295 | 0.00294 | 0.00293 | 0.00294 | 0.00294 | 0.00296 | 0.00297 | 0.00299 | 0.003 | 0.00301 | 0.00301 | 0.003 | 0.003 | 0.00299 | 0.00297 | 0.00294 | 0.00292 | 0.00291 | 0.0029 | 0.00289 | 0.0029 | 0.00291 | 0.00293 | 0.00295 | 0.00297 | 0.00298 | 0.00299 | 0.00298 | 0.00298 | 0.00297 | 0.00297 | 0.00296 | 0.00297 | 0.00298 | 0.00299 | 0.00299 | 0.00299 | 0.00298 | 0.00298 | 0.00297 | 0.00296 | 0.00295 | 0.00295 | 0.00296 | 0.00298 | 0.003 | 0.00302 | 0.00302 | 0.00302 | 0.00301 | 0.00301 | 0.003 | 0.003 | 0.00301 | 0.00301 | 0.00302 | 0.00302 | 0.00303 | 0.00303 | 0.00303 | 0.00303 | 0.00303 | 0.00303 | 0.00305 | 0.00307 | 0.00308 | 0.00309 | 0.00308 | 0.00307 | 0.00305 | 0.00304 | 0.00303 | 0.00302 | 0.00303 | 0.00304 | 0.00306 | 0.00308 | 0.0031 | 0.00311 | 0.00311 | 0.00311 | 0.00311 | 0.0031 | 0.00308 | 0.00306 | 0.00304 | 0.00303 | 0.00303 | 0.00304 | 0.00304 | 0.00305 | 0.00306 | 0.00307 | 0.00307 | 0.00307 | 0.00306 | 0.00306 | 0.00306 | 0.00307 | 0.00308 | 0.00308 | 0.00307 | 0.00306 | 0.00305 | 0.00304 | 0.00304 | 0.00304 | 0.00305 | 0.00306 | 0.00308 | 0.00309 | 0.0031 | 0.00311 | 0.00312 | 0.00312 | 0.00312 | 0.00312 | 0.00313 | 0.00313 | 0.00314 | 0.00315 | 0.00316 | 0.00315 | 0.00315 | 0.00314 | 0.00313 | 0.00313 | 0.00313 | 0.00313 | 0.00314 | 0.00315 | 0.00315 | 0.00316 | 0.00316 | 0.00315 | 0.00313 | 0.00312 | 0.00312 | 0.00312 | 0.00313 | 0.00314 | 0.00316 | 0.00317 | 0.00319 | 0.0032 | 0.0032 | 0.00321 | 0.00321 | 0.00321 | 0.00321 | 0.00321 | 0.00321 | 0.00321 | 0.00321 | 0.0032 | 0.00318 | 0.00317 | 0.00316 | 0.00316 | 0.00317 | 0.0032 | 0.00323 | 0.00326 | 0.00329 | 0.00331 | 0.00332 | 0.00332 | 0.00331 | 0.0033 | 0.00328 | 0.00327 | 0.00326 | 0.00326 | 0.00326 | 0.00327 | 0.00328 | 0.00329 | 0.00328 | 0.00328 | 0.00328 | 0.00328 | 0.00328 | 0.0033 | 0.00331 | 0.00334 | 0.00337 | 0.0034 | 0.00343 | 0.00345 | 0.00345 | 0.00345 | 0.00346 | 0.00346 | 0.00347 | 0.00347 | 0.00348 | 0.00348 | 0.00348 | 0.00349 | 0.0035 | 0.00351 | 0.00353 | 0.00355 | 0.00359 | 0.00362 | 0.00365 | 0.00367 | 0.00369 | 0.00371 | 0.00374 | 0.00376 | 0.00379 | 0.00383 | 0.00387 | 0.00392 | 0.00396 | 0.004 | 0.00404 | 0.00406 | 0.00409 | 0.0041 | 0.00412 | 0.00412 | 0.00413 | 0.00415 | 0.00418 | 0.00421 | 0.00425 | 0.0043 | 0.00435 | 0.0044 | 0.00445 | 0.00448 | 0.00452 | 0.00454 | 0.00457 | 0.0046 | 0.00463 | 0.00465 | 0.00468 | 0.00472 | 0.00477 | 0.00481 | 0.00486 | 0.0049 | 0.00495 | 0.00498 | 0.00501 | 0.00501 | 0.00501 | 0.00501 | 0.00502 | 0.00505 | 0.0051 | 0.00517 | 0.00526 | 0.00534 | 0.00542 | 0.00547 | 0.00551 | 0.00552 | 0.0055 | 0.00546 | 0.00542 | 0.00538 | 0.00537 | 0.00537 | 0.00537 | 0.00539 | 0.00542 | 0.00546 | 0.0055 | 0.00553 | 0.00556 | 0.00558 | 0.00559 | 0.0056 | 0.00562 | 0.00565 | 0.00568 | 0.00572 | 0.00576 | 0.0058 | 0.00584 | 0.00587 | 0.00589 | 0.0059 | 0.0059 | 0.0059 | 0.0059 | 0.00589 | 0.00589 | 0.00589 | 0.00589 | 0.0059 | 0.00592 | 0.00593 | 0.00595 | 0.00596 | 0.00597 | 0.00597 | 0.00597 | 0.00595 | 0.00592 | 0.00588 | 0.00585 | 0.00583 | 0.00581 | 0.0058 | 0.00578 | 0.00576 | 0.00574 | 0.00572 | 0.00569 | 0.00566 | 0.00564 | 0.00562 | 0.00562 | 0.00562 | 0.00564 | 0.00567 | 0.00571 | 0.00574 | 0.00577 | 0.00579 | 0.00581 | 0.00583 | 0.00585 | 0.00587 | 0.0059 | 0.00594 | 0.00598 | 0.00604 | 0.0061 | 0.00616 | 0.00621 | 0.00626 | 0.0063 | 0.00635 | 0.00639 | 0.00644 | 0.00649 | 0.00656 | 0.00662 | 0.00669 | 0.00676 | 0.00682 | 0.00686 | 0.00689 | 0.00691 | 0.00691 | 0.0069 | 0.00688 | 0.00685 | 0.00682 | 0.00679 | 0.00675 | 0.00672 | 0.00669 | 0.00665 | 0.00661 | 0.00657 | 0.00652 | 0.00647 | 0.00642 | 0.00637 | 0.00632 | 0.00628 | 0.00624 | 0.0062 | 0.00616 | 0.00611 | 0.00607 | 0.00604 | 0.00601 | 0.006 | 0.00601 | 0.00604 | 0.00609 | 0.00613 | 0.00616 | 0.00616 | 0.00614 | 0.00609 | 0.00603 | 0.00596 | 0.00589 | 0.00583 | 0.00579 | 0.00577 | 0.00576 | 0.00574 | 0.00572 | 0.00569 | 0.00565 | 0.00563 | 0.0056 | 0.00558 | 0.00555 | 0.00554 | 0.00554 | 0.00554 | 0.00554 | 0.00553 | 0.00553 | 0.00551 | 0.0055 | 0.00547 | 0.00544 | 0.0054 | 0.00536 | 0.00533 | 0.00532 | 0.00531 | 0.0053 | 0.00531 | 0.00531 | 0.00531 | 0.00531 | 0.0053 | 0.0053 | 0.0053 | 0.0053 | 0.0053 | 0.0053 | 0.0053 | 0.00529 | 0.00528 | 0.00527 | 0.00526 | 0.00526 | 0.00527 | 0.00529 | 0.00531 | 0.00533 | 0.00535 | 0.00535 | 0.00535 | 0.00536 | 0.00537 | 0.00539 | 0.00541 | 0.00543 | 0.00546 | 0.00548 | 0.00549 | 0.00549 | 0.00548 | 0.00546 | 0.00543 | 0.00539 | 0.00536 | 0.00532 | 0.00528 | 0.00524 | 0.0052 | 0.00514 | 0.00508 | 0.00502 | 0.00495 | 0.00488 | 0.00481 | 0.00473 | 0.00467 | 0.00461 | 0.00456 | 0.00453 | 0.0045 | 0.00449 | 0.00448 | 0.00447 | 0.00446 | 0.00444 | 0.00442 | 0.0044 | 0.00437 | 0.00434 | 0.00432 | 0.0043 | 0.00428 | 0.00427 | 0.00426 | 0.00425 | 0.00423 | 0.00422 | 0.00421 | 0.0042 | 0.0042 | 0.00421 | 0.00421 | 0.00422 | 0.00423 | 0.00423 | 0.00423 | 0.00422 | 0.00421 | 0.00419 | 0.00417 | 0.00415 | 0.00413 | 0.00412 | 0.00413 | 0.00414 | 0.00415 | 0.00417 | 0.00418 | 0.00419 | 0.00419 | 0.00419 | 0.00418 | 0.00417 | 0.00417 | 0.00417 | 0.00418 | 0.0042 | 0.00421 | 0.00421 | 0.0042 | 0.00419 | 0.00418 | 0.00417 | 0.00416 | 0.00415 | 0.00414 | 0.00415 | 0.00415 | 0.00415 | 0.00415 | 0.00415 | 0.00414 | 0.00414 | 0.00413 | 0.00413 | 0.00413 | 0.00412 | 0.00413 | 0.00413 | 0.00413 | 0.00413 | 0.00413 | 0.00413 | 0.00415 | 0.00416 | 0.00417 | 0.00417 | 0.00417 | 0.00418 | 0.00418 | 0.00418 | 0.00417 | 0.00416 | 0.00416 | 0.00416 | 0.00416 | 0.00416 | 0.00416 | 0.00416 | 0.00417 | 0.00418 | 0.00418 | 0.00418 | 0.00417 | 0.00415 | 0.00414 | 0.00412 | 0.00411 | 0.00411 | 0.00412 | 0.00413 | 0.00415 | 0.00416 | 0.00417 | 0.00418 | 0.00419 | 0.00419 | 0.0042 | 0.0042 | 0.00421 | 0.00422 | 0.00422 | 0.00421 | 0.00421 | 0.0042 | 0.00419 | 0.00418 | 0.00418 | 0.00418 | 0.00419 | 0.0042 | 0.00421 | 0.00421 | 0.0042 | 0.00419 | 0.00417 | 0.00416 | 0.00415 | 0.00414 | 0.00414 | 0.00414 | 0.00414 | 0.00415 | 0.00415 | 0.00416 | 0.00416 | 0.00416 | 0.00417 | 0.00419 | 0.00421 | 0.00422 | 0.00423 | 0.00423 | 0.00423 | 0.00422 | 0.00421 | 0.0042 | 0.00419 | 0.00419 | 0.00421 | 0.00423 | 0.00425 | 0.00426 | 0.00426 | 0.00426 | 0.00426 | 0.00425 | 0.00425 | 0.00424 | 0.00423 | 0.00424 | 0.00425 | 0.00426 | 0.00427 | 0.00427 | 0.00427 | 0.00426 | 0.00426 | 0.00426 | 0.00426 | 0.00426 | 0.00426 | 0.00426 | 0.00427 | 0.00428 | 0.00429 | 0.00429 | 0.00428 | 0.00428 | 0.00427 | 0.00426 | 0.00424 | 0.00423 | 0.00423 | 0.00423 | 0.00425 | 0.00426 | 0.00428 | 0.0043 | 0.00431 | 0.00431 | 0.0043 | 0.0043 | 0.00429 | 0.00429 | 0.00429 | 0.00428 | 0.00427 | 0.00427 | 0.00428 | 0.00429 | 0.00429 | 0.0043 | 0.00431 | 0.00432 | 0.00433 | 0.00433 | 0.00432 | 0.00431 | 0.00431 | 0.0043 | 0.0043 | 0.0043 | 0.0043 | 0.00429 | 0.00429 | 0.00429 | 0.00429 | 0.00429 | 0.0043 | 0.00431 | 0.00432 | 0.00432 | 0.00431 | 0.0043 | 0.00429 | 0.00429 | 0.00428 | 0.00429 | 0.0043 | 0.00431 | 0.00433 | 0.00434 | 0.00436 | 0.00437 | 0.00438 | 0.00439 | 0.0044 | 0.00441 | 0.00441 | 0.00441 | 0.0044 | 0.0044 | 0.00439 | 0.00439 | 0.0044 | 0.00441 | 0.00441 | 0.00442 | 0.00443 | 0.00444 | 0.00445 | 0.00446 | 0.00446 | 0.00445 | 0.00445 | 0.00445 | 0.00445 | 0.00445 | 0.00445 | 0.00446 | 0.00447 | 0.00448 | 0.00449 | 0.0045 | 0.0045 | 0.0045 | 0.00449 | 0.00448 | 0.00448 | 0.00448 | 0.00449 | 0.00451 | 0.00452 | 0.00454 | 0.00454 | 0.00454 | 0.00453 | 0.00452 | 0.0045 | 0.00448 | 0.00447 | 0.00447 | 0.00448 | 0.0045 | 0.00451 | 0.00453 | 0.00453 | 0.00453 | 0.00453 | 0.00453 | 0.00453 | 0.00453 | 0.00452 | 0.0045 | 0.00448 | 0.00446 | 0.00446 | 0.00447 | 0.00448 | 0.0045 | 0.00453 | 0.00455 | 0.00458 | 0.00459 | 0.00459 | 0.00458 | 0.00458 | 0.00458 | 0.00459 | 0.00458 | 0.00457 | 0.00456 | 0.00455 | 0.00454 | 0.00454 | 0.00454 | 0.00454 | 0.00454 | 0.00455 | 0.00457 | 0.00457 | 0.00457 | 0.00456 | 0.00454 | 0.00453 | 0.00452 | 0.00452 | 0.00452 | 0.00452 | 0.00453 | 0.00454 | 0.00455 | 0.00455 | 0.00456 | 0.00456 | 0.00455 | 0.00455 | 0.00454 | 0.00454 | 0.00455 | 0.00455 | 0.00455 | 0.00455 | 0.00456 | 0.00457 | 0.0046 | 0.00462 | 0.00463 | 0.00464 | 0.00463 | 0.00462 | 0.00461 | 0.0046 | 0.00459 | 0.00459 | 0.0046 | 0.00461 | 0.00463 | 0.00465 | 0.00467 | 0.00469 | 0.0047 | 0.0047 | 0.0047 | 0.0047 | 0.0047 | 0.00469 | 0.00467 | 0.00466 | 0.00465 | 0.00464 | 0.00464 | 0.00464 | 0.00463 | 0.00463 | 0.00463 | 0.00463 | 0.00464 | 0.00465 | 0.00466 | 0.00466 | 0.00466 | 0.00465 | 0.00465 | 0.00464 | 0.00464 | 0.00465 | 0.00467 | 0.00469 | 0.00471 | 0.00471 | 0.00471 | 0.0047 | 0.00469 | 0.00468 | 0.00468 | 0.00468 | 0.00469 | 0.00471 | 0.00472 | 0.00473 | 0.00472 | 0.00471 | 0.0047 | 0.0047 | 0.00471 | 0.00472 | 0.00473 | 0.00474 | 0.00475 | 0.00477 | 0.00478 | 0.00479 | 0.0048 | 0.00481 | 0.00482 | 0.00482 | 0.00483 | 0.00482 | 0.00481 | 0.0048 | 0.00478 | 0.00475 | 0.00473 | 0.00471 | 0.0047 | 0.0047 | 0.00471 | 0.00473 | 0.00474 | 0.00476 | 0.00477 | 0.00477 | 0.00476 | 0.00474 | 0.00473 | 0.00473 | 0.00474 | 0.00476 | 0.00479 | 0.00481 | 0.00483 | 0.00484 | 0.00483 | 0.00482 | 0.00479 | 0.00477 | 0.00475 | 0.00475 | 0.00474 | 0.00475 | 0.00475 | 0.00477 | 0.00478 | 0.00479 | 0.00479 | 0.00479 | 0.00479 | 0.00479 | 0.00479 | 0.00479 | 0.0048 | 0.00481 | 0.00481 | 0.00481 | 0.0048 | 0.00479 | 0.00479 | 0.0048 | 0.00481 | 0.00482 | 0.00483 | 0.00484 | 0.00484 | 0.00484 | 0.00484 | 0.00484 | 0.00484 | 0.00485 | 0.00488 | 0.00492 | 0.00495 | 0.00496 | 0.00495 | 0.00493 | 0.0049 | 0.00486 | 0.00483 | 0.0048 | 0.00478 | 0.00478 | 0.00479 | 0.00481 | 0.00483 | 0.00484 | 0.00484 | 0.00485 | 0.00486 | 0.00487 | 0.00486 | 0.00485 | 0.00485 | 0.00485 | 0.00486 | 0.00487 | 0.00488 | 0.00489 | 0.00491 | 0.00494 | 0.00496 | 0.00496 | 0.00496 | 0.00494 | 0.00493 | 0.00492 | 0.00491 | 0.0049 | 0.0049 | 0.0049 | 0.00491 | 0.00492 | 0.00494 | 0.00495 | 0.00495 | 0.00494 | 0.00493 | 0.00492 | 0.00492 | 0.00491 | 0.00491 | 0.0049 | 0.0049 | 0.00489 | 0.00489 | 0.0049 | 0.00491 | 0.00492 | 0.00494 | 0.00496 | 0.00498 | 0.00499 | 0.00499 | 0.00499 | 0.00498 | 0.00498 | 0.00499 | 0.005 | 0.00502 | 0.00503 | 0.00504 | 0.00504 | 0.00502 | 0.005 | 0.00497 | 0.00493 | 0.0049 | 0.00489 | 0.00491 | 0.00493 | 0.00497 | 0.00501 | 0.00504 | 0.00507 | 0.00508 | 0.00509 | 0.00509 | 0.00509 | 0.00508 | 0.00508 | 0.00508 | 0.00509 | 0.0051 | 0.0051 | 0.00509 | 0.00509 | 0.0051 | 0.00512 | 0.00516 | 0.00518 | 0.0052 | 0.0052 | 0.00519 | 0.00516 | 0.00511 | 0.00507 | 0.00503 | 0.00501 | 0.005 | 0.00501 | 0.00503 | 0.00505 | 0.00508 | 0.0051 | 0.00511 | 0.00512 | 0.00512 | 0.00512 | 0.00512 | 0.00512 | 0.00512 | 0.00513 | 0.00513 | 0.00513 | 0.00512 | 0.00512 | 0.00511 | 0.00511 | 0.00515 | 0.00518 | 0.00515 | 0.00504 | 0.00486 | 0.00464 | 0.00441 | 0.0042 | 0.00404 | 0.00395 | 0.00395 | 0.00405 | 0.00427 | 0.00451 | 0.00474 | 0.00494 | 0.00514 | 0.00533 | 0.00554 | 0.00576 | 0.00598 | 0.0062 | 0.00642 | 0.00664 | 0.00683 | 0.00701 | 0.00716 | 0.00728 | 0.00737 | 0.00743 | 0.00745 | 0.00742 | 0.00736 | 0.00725 | 0.0071 | 0.00692 | 0.00673 | 0.00653 | 0.00635 | 0.00621 | 0.00612 | 0.00608 | 0.00612 | 0.00621 | 0.00634 | 0.0065 | 0.00668 | 0.00687 | 0.00706 | 0.00726 | 0.00747 | 0.00768 | 0.00789 | 0.0081 | 0.0083 | 0.00849 | 0.00865 | 0.00878 | 0.00888 | 0.00895 | 0.00899 | 0.00903 | 0.00907 | 0.00911 | 0.00915 | 0.00916 | 0.00917 | 0.00918 | 0.00923 | 0.00934 | 0.00957 | 0.00995 | 0.01053 | 0.01125 | 0.01199 | 0.0126 | 0.01292 | 0.01292 | 0.01258 | 0.01198 | 0.01122 | 0.01043 | 0.00976 | 0.00929 | 0.00907 | 0.00904 | 0.00913 | 0.00927 | 0.00939 | 0.00946 | 0.00951 | 0.00955 | 0.00961 | 0.00969 | 0.00977 | 0.00982 | 0.00982 | 0.00978 | 0.00971 | 0.00962 | 0.00953 | 0.00949 | 0.00952 | 0.00967 | 0.00991 | 0.01022 | 0.01051 | 0.01069 | 0.01071 | 0.01053 | 0.01014 | 0.00958 | 0.00891 | 0.00822 | 0.00757 | 0.00705 | 0.00668 | 0.00648 | 0.0064 | 0.00641 | 0.00645 | 0.00649 | 0.00652 | 0.00652 | 0.00649 | 0.00644 | 0.0064 | 0.00637 | 0.00638 | 0.00644 | 0.00652 | 0.00663 | 0.00673 | 0.00682 | 0.0069 | 0.00696 | 0.007 | 0.00704 | 0.00706 | 0.00708 | 0.0071 | 0.00712 | 0.00714 | 0.00716 | 0.00717 | 0.00718 | 0.00719 | 0.00721 | 0.00722 | 0.00724 | 0.00726 | 0.00726 | 0.00725 | 0.00723 | 0.00719 | 0.00713 | 0.00705 | 0.00696 | 0.00685 | 0.00674 | 0.00664 | 0.00654 | 0.00644 | 0.00633 | 0.00622 | 0.00611 | 0.00599 | 0.00586 | 0.00573 | 0.0056 | 0.00548 | 0.00538 | 0.00531 | 0.00525 | 0.00521 | 0.00519 | 0.00519 | 0.00521 | 0.00524 | 0.00529 | 0.00534 | 0.00539 | 0.00542 | 0.00545 | 0.00547 | 0.00549 | 0.00551 | 0.00553 | 0.00553 | 0.00554 | 0.00555 | 0.00557 | 0.0056 | 0.00564 | 0.00568 | 0.00573 | 0.00579 | 0.00587 | 0.00595 | 0.00602 | 0.00605 | 0.00606 | 0.00605 | 0.00603 | 0.00601 | 0.00598 | 0.00596 | 0.00596 | 0.006 | 0.00611 | 0.00628 | 0.00641 | 0.00649 | 0.00651 | 0.00647 | 0.00637 | 0.00622 | 0.00603 | 0.00582 | 0.00565 | 0.00556 | 0.00556 | 0.00562 | 0.00567 | 0.00572 | 0.00577 | 0.00583 | 0.00587 | 0.00589 | 0.0059 | 0.00591 | 0.00592 | 0.00592 | 0.00591 | 0.0059 | 0.00587 | 0.00583 | 0.00578 | 0.00574 | 0.00571 | 0.0057 | 0.00571 | 0.00573 | 0.00575 | 0.00578 | 0.00581 | 0.00582 | 0.0058 | 0.00577 | 0.00573 | 0.00572 | 0.00572 | 0.00573 | 0.00575 | 0.00579 | 0.00584 | 0.00589 | 0.00592 | 0.00594 | 0.00595 | 0.00597 | 0.00599 | 0.00601 | 0.00602 | 0.006 | 0.00598 | 0.00595 | 0.00591 | 0.00589 | 0.00588 | 0.0059 | 0.00594 | 0.00597 | 0.006 | 0.00602 | 0.00604 | 0.00604 | 0.00603 | 0.006 | 0.00597 | 0.00596 | 0.00596 | 0.00598 | 0.006 | 0.00602 | 0.00604 | 0.00606 | 0.00608 | 0.00608 | 0.00608 | 0.00607 | 0.00607 | 0.00607 | 0.00607 | 0.00607 | 0.00609 | 0.0061 | 0.00611 | 0.00611 | 0.00613 | 0.00615 | 0.00617 | 0.00619 | 0.00619 | 0.0062 | 0.0062 | 0.00618 | 0.00613 | 0.00606 | 0.00599 | 0.00595 | 0.00595 | 0.00599 | 0.00604 | 0.00607 | 0.00609 | 0.00608 | 0.00604 | 0.00599 | 0.00592 | 0.00585 | 0.00581 | 0.00582 | 0.00588 | 0.00596 | 0.00602 | 0.00603 | 0.00599 | 0.00595 | 0.00592 | 0.00592 | 0.00594 | 0.00596 | 0.00599 | 0.00603 | 0.0061 | 0.00619 | 0.00626 | 0.00629 | 0.00628 | 0.00624 | 0.00619 | 0.00614 | 0.00608 | 0.00601 | 0.00595 | 0.00592 | 0.00594 | 0.00598 | 0.00604 | 0.00609 | 0.00614 | 0.00618 | 0.00621 | 0.00624 | 0.00625 | 0.00624 | 0.00622 | 0.00617 | 0.00608 | 0.00598 | 0.0059 | 0.00586 | 0.00586 | 0.00589 | 0.00595 | 0.00602 | 0.00609 | 0.00614 | 0.00615 | 0.00612 | 0.00606 | 0.00598 | 0.0059 | 0.00583 | 0.00578 | 0.00576 | 0.00577 | 0.00579 | 0.00583 | 0.00586 | 0.00588 | 0.00591 | 0.00593 | 0.00594 | 0.00594 | 0.00594 | 0.00594 | 0.00597 | 0.006 | 0.00603 | 0.00604 | 0.00604 | 0.00604 | 0.00602 | 0.006 | 0.00597 | 0.00594 | 0.00592 | 0.00592 | 0.00595 | 0.00599 | 0.00603 | 0.00606 | 0.00609 | 0.00609 | 0.00609 | 0.00607 | 0.00605 | 0.00603 | 0.00602 | 0.00603 | 0.00605 | 0.00607 | 0.00609 | 0.00609 | 0.00608 | 0.00606 | 0.00603 | 0.00599 | 0.00595 | 0.0059 | 0.00588 | 0.00588 | 0.0059 | 0.00593 | 0.00596 | 0.00601 | 0.00608 | 0.00615 | 0.0062 | 0.00622 | 0.00621 | 0.0062 | 0.00619 | 0.00618 | 0.00618 | 0.00617 | 0.00615 | 0.00613 | 0.00613 | 0.00613 | 0.00612 | 0.00612 | 0.00614 | 0.00618 | 0.00622 | 0.00626 | 0.00628 | 0.00627 | 0.00624 | 0.00622 | 0.00622 | 0.00624 | 0.00627 | 0.00631 | 0.00635 | 0.00639 | 0.0064 | 0.00637 | 0.00631 | 0.00622 | 0.00615 | 0.00609 | 0.00607 | 0.00608 | 0.00612 | 0.00617 | 0.00622 | 0.00627 | 0.00631 | 0.00633 | 0.00634 | 0.00633 | 0.00631 | 0.00628 | 0.00626 | 0.00626 | 0.00628 | 0.0063 | 0.00632 | 0.00634 | 0.00635 | 0.00637 | 0.00638 | 0.00638 | 0.00636 | 0.00635 | 0.00634 | 0.00636 | 0.00638 | 0.00639 | 0.00637 | 0.00634 | 0.00631 | 0.00632 | 0.00634 | 0.00637 | 0.0064 | 0.00643 | 0.00646 | 0.00648 | 0.00647 | 0.00643 | 0.00639 | 0.00635 | 0.00636 | 0.00641 | 0.00649 | 0.00658 | 0.00665 | 0.00672 | 0.00676 | 0.00679 | 0.0068 | 0.00677 | 0.00672 | 0.00666 | 0.00663 | 0.00662 | 0.00664 | 0.00664 | 0.00662 | 0.00658 | 0.00654 | 0.00652 | 0.00649 | 0.00643 | 0.00637 | 0.00631 | 0.0063 | 0.00632 | 0.00636 | 0.00638 | 0.00637 | 0.00635 | 0.00635 | 0.00636 | 0.00635 | 0.00631 | 0.00625 | 0.00619 | 0.00614 | 0.00612 | 0.00613 | 0.00617 | 0.00625 | 0.00636 | 0.00649 | 0.00661 | 0.00669 | 0.00674 | 0.00675 | 0.00673 | 0.00669 | 0.00662 | 0.00656 | 0.0065 | 0.00645 | 0.00642 | 0.00639 | 0.00636 | 0.00632 | 0.00628 | 0.00625 | 0.00622 | 0.0062 | 0.00619 | 0.0062 | 0.00624 | 0.00629 | 0.00632 | 0.00634 | 0.00633 | 0.00632 | 0.00631 | 0.00629 | 0.00628 | 0.00626 | 0.00627 | 0.00629 | 0.00632 | 0.00633 | 0.00632 | 0.00631 | 0.00632 | 0.00634 | 0.00636 | 0.00639 | 0.00641 | 0.00645 | 0.00651 | 0.0066 | 0.0067 | 0.00681 | 0.00691 | 0.00699 | 0.00703 | 0.00703 | 0.00699 | 0.00692 | 0.00682 | 0.00672 | 0.00663 | 0.00655 | 0.0065 | 0.00646 | 0.00643 | 0.00641 | 0.00639 | 0.00639 | 0.00639 | 0.00639 | 0.00637 | 0.00635 | 0.00634 | 0.00635 | 0.00639 | 0.00644 | 0.0065 | 0.00656 | 0.00661 | 0.00664 | 0.00664 | 0.00662 | 0.00661 | 0.0066 | 0.00663 | 0.00666 | 0.0067 | 0.0067 | 0.00666 | 0.00659 | 0.00649 | 0.00641 | 0.00636 | 0.00634 | 0.00637 | 0.00644 | 0.00654 | 0.00663 | 0.00668 | 0.00669 | 0.00664 | 0.00655 | 0.00645 | 0.00637 | 0.00632 | 0.0063 | 0.00632 | 0.00637 | 0.00644 | 0.00653 | 0.00661 | 0.00666 | 0.00669 | 0.00668 | 0.00665 | 0.00661 | 0.00657 | 0.00654 | 0.00652 | 0.0065 | 0.0065 | 0.00651 | 0.00652 | 0.00654 | 0.00655 | 0.00654 | 0.00653 | 0.0065 | 0.00648 | 0.00647 | 0.00647 | 0.00647 | 0.00648 | 0.00649 | 0.00651 | 0.00652 | 0.00653 | 0.00653 | 0.00651 | 0.00649 | 0.00648 | 0.00648 | 0.0065 | 0.00653 | 0.00656 | 0.00659 | 0.0066 | 0.00661 | 0.00661 | 0.0066 | 0.00659 | 0.00659 | 0.00659 | 0.00659 | 0.00659 | 0.00658 | 0.00657 | 0.00657 | 0.00656 | 0.00657 | 0.00659 | 0.00661 | 0.00663 | 0.00664 | 0.00663 | 0.00661 | 0.00658 | 0.00654 | 0.00651 | 0.00649 | 0.00648 | 0.0065 | 0.00653 | 0.00657 | 0.00662 | 0.00667 | 0.0067 | 0.00672 | 0.00674 | 0.00675 | 0.00674 | 0.00673 | 0.00672 | 0.00671 | 0.00671 | 0.00672 | 0.00672 | 0.00671 | 0.00669 | 0.00667 | 0.00666 | 0.00665 | 0.00664 | 0.00664 | 0.00664 | 0.00665 | 0.00666 | 0.00666 | 0.00665 | 0.00663 | 0.0066 | 0.00658 | 0.00655 | 0.00654 | 0.00652 | 0.00651 | 0.00651 | 0.00653 | 0.00655 | 0.00658 | 0.00662 | 0.00665 | 0.00668 | 0.0067 | 0.00671 | 0.00671 | 0.00671 | 0.0067 | 0.00671 | 0.00672 | 0.00674 | 0.00677 | 0.0068 | 0.00682 | 0.00683 | 0.00682 | 0.00681 | 0.00678 | 0.00676 | 0.00672 | 0.00668 | 0.00664 | 0.00659 | 0.00655 | 0.00651 | 0.00649 | 0.00649 | 0.0065 | 0.00653 | 0.00656 | 0.00659 | 0.00662 | 0.00664 | 0.00666 | 0.00667 | 0.00668 | 0.00669 | 0.0067 | 0.00671 | 0.00671 | 0.0067 | 0.0067 | 0.00669 | 0.0067 | 0.00672 | 0.00674 | 0.00677 | 0.0068 | 0.00682 | 0.00684 | 0.00684 | 0.00684 | 0.00682 | 0.0068 | 0.00678 | 0.00676 | 0.00675 | 0.00674 | 0.00675 | 0.00676 | 0.00678 | 0.0068 | 0.00681 | 0.00681 | 0.0068 | 0.00679 | 0.00677 | 0.00675 | 0.00674 | 0.00674 | 0.00674 | 0.00676 | 0.00678 | 0.0068 | 0.00681 | 0.0068 | 0.00679 | 0.00678 | 0.00676 | 0.00676 | 0.00677 | 0.00678 | 0.00679 | 0.00679 | 0.00677 | 0.00675 | 0.00673 | 0.00671 | 0.0067 | 0.00671 | 0.00673 | 0.00676 | 0.00678 | 0.00679 | 0.00679 | 0.00677 | 0.00676 | 0.00675 | 0.00675 | 0.00677 | 0.00679 | 0.00681 | 0.00682 | 0.00683 | 0.00684 | 0.00683 | 0.00682 | 0.00681 | 0.0068 | 0.0068 | 0.0068 | 0.0068 | 0.00681 | 0.00683 | 0.00685 | 0.00688 | 0.0069 | 0.00692 | 0.00693 | 0.00692 | 0.00691 | 0.00689 | 0.00687 | 0.00687 | 0.00689 | 0.00693 | 0.00699 | 0.00706 | 0.00712 | 0.00717 | 0.00719 | 0.00717 | 0.00713 | 0.00706 | 0.007 | 0.00694 | 0.00691 | 0.0069 | 0.00692 | 0.00696 | 0.00701 | 0.00705 | 0.00707 | 0.00708 | 0.00708 | 0.00707 | 0.00705 | 0.00704 | 0.00704 | 0.00706 | 0.00709 | 0.00714 | 0.00718 | 0.00722 | 0.00724 | 0.00723 | 0.0072 | 0.00717 | 0.00713 | 0.00712 | 0.00713 | 0.00718 | 0.00725 | 0.00734 | 0.00743 | 0.0075 | 0.00754 | 0.00757 | 0.00758 | 0.00759 | 0.00762 | 0.00766 | 0.00772 | 0.00777 | 0.00781 | 0.00784 | 0.00785 | 0.00783 | 0.0078 | 0.00777 | 0.00773 | 0.0077 | 0.00766 | 0.00762 | 0.00757 | 0.00751 | 0.00745 | 0.0074 | 0.00736 | 0.00735 | 0.00736 | 0.00738 | 0.00741 | 0.00744 | 0.00746 | 0.00747 | 0.00746 | 0.00744 | 0.00742 | 0.00741 | 0.00741 | 0.00742 | 0.00744 | 0.00746 | 0.00747 | 0.00746 | 0.00744 | 0.00741 | 0.00737 | 0.00733 | 0.00731 | 0.0073 | 0.0073 | 0.00731 | 0.00733 | 0.00735 | 0.00736 | 0.00737 | 0.00739 | 0.00741 | 0.00743 | 0.00744 | 0.00744 | 0.00742 | 0.0074 | 0.00737 | 0.00736 | 0.00738 | 0.00741 | 0.00745 | 0.0075 | 0.00755 | 0.00758 | 0.00759 | 0.00757 | 0.00754 | 0.00749 | 0.00744 | 0.0074 | 0.00738 | 0.00736 | 0.00734 | 0.00732 | 0.00729 | 0.00727 | 0.00726 | 0.00727 | 0.0073 | 0.00736 | 0.00743 | 0.00751 | 0.00757 | 0.00761 | 0.00761 | 0.00756 | 0.00749 | 0.0074 | 0.00732 | 0.00726 | 0.00725 | 0.00727 | 0.00732 | 0.00738 | 0.00745 | 0.00751 | 0.00756 | 0.00761 | 0.00765 | 0.0077 | 0.00775 | 0.00779 | 0.00783 | 0.00784 | 0.00784 | 0.00783 | 0.0078 | 0.00777 | 0.00775 | 0.00775 | 0.00777 | 0.0078 | 0.00783 | 0.00786 | 0.00787 | 0.00787 | 0.00784 | 0.00781 | 0.00778 | 0.00774 | 0.00772 | 0.00771 | 0.00773 | 0.00778 | 0.00786 | 0.00795 | 0.00804 | 0.00811 | 0.00816 | 0.00817 | 0.00816 | 0.00814 | 0.00812 | 0.00811 | 0.00813 | 0.00816 | 0.00819 | 0.00821 | 0.0082 | 0.00816 | 0.0081 | 0.00804 | 0.00797 | 0.00793 | 0.00792 | 0.00794 | 0.008 | 0.00809 | 0.00821 | 0.00833 | 0.00845 | 0.00853 | 0.00858 | 0.00857 | 0.00853 | 0.00845 | 0.00836 | 0.00828 | 0.00822 | 0.0082 | 0.0082 | 0.00822 | 0.00824 | 0.00825 | 0.00826 | 0.00827 | 0.00827 | 0.00827 | 0.00826 | 0.00824 | 0.00821 | 0.00817 | 0.00814 | 0.00812 | 0.00813 | 0.00817 | 0.00823 | 0.00829 | 0.00834 | 0.00837 | 0.00836 | 0.00832 | 0.00825 | 0.00817 | 0.0081 | 0.00805 | 0.00804 | 0.00806 | 0.00809 | 0.00814 | 0.00818 | 0.00823 | 0.00826 | 0.00828 | 0.00828 | 0.00828 | 0.00826 | 0.00824 | 0.00823 | 0.00821 | 0.0082 | 0.00819 | 0.00819 | 0.00818 | 0.00817 | 0.00816 | 0.00815 | 0.00814 | 0.00813 | 0.00812 | 0.00811 | 0.00811 | 0.00811 | 0.00811 | 0.00811 | 0.00811 | 0.00811 | 0.0081 | 0.0081 | 0.0081 | 0.00809 | 0.00808 | 0.00806 | 0.00805 | 0.00803 | 0.00802 | 0.00801 | 0.008 | 0.008 | 0.00802 | 0.00806 | 0.00812 | 0.0082 | 0.00827 | 0.00833 | 0.00835 | 0.00835 | 0.00831 | 0.00826 | 0.00821 | 0.00817 | 0.00815 | 0.00816 | 0.00818 | 0.0082 | 0.00822 | 0.00823 | 0.00822 | 0.0082 | 0.00818 | 0.00815 | 0.00813 | 0.00811 | 0.00811 | 0.00812 | 0.00816 | 0.00822 | 0.00828 | 0.00832 | 0.00834 | 0.00833 | 0.00829 | 0.00823 | 0.00815 | 0.00807 | 0.00801 | 0.00796 | 0.00793 | 0.0079 | 0.00787 | 0.00785 | 0.00784 | 0.00783 | 0.00783 | 0.00782 | 0.00781 | 0.00779 | 0.00778 | 0.00778 | 0.00782 | 0.00792 | 0.00807 | 0.00826 | 0.00846 | 0.00863 | 0.00874 | 0.00876 | 0.0087 | 0.00858 | 0.00841 | 0.00825 | 0.00812 | 0.00803 | 0.00798 | 0.00796 | 0.00795 | 0.00795 | 0.00796 | 0.00796 | 0.00795 | 0.00794 | 0.00793 | 0.00793 | 0.00793 | 0.00793 | 0.00795 | 0.00799 | 0.00804 | 0.0081 | 0.00814 | 0.00818 | 0.00819 | 0.00819 | 0.00816 | 0.00812 | 0.00807 | 0.00801 | 0.00798 | 0.00797 | 0.00798 | 0.008 | 0.00801 | 0.00802 | 0.00801 | 0.00797 | 0.00789 | 0.00779 | 0.00768 | 0.00759 | 0.00757 | 0.00763 | 0.00774 | 0.00788 | 0.00804 | 0.00816 | 0.00825 | 0.00827 | 0.00825 | 0.0082 | 0.00814 | 0.00811 | 0.00812 | 0.00816 | 0.00821 | 0.00827 | 0.00832 | 0.00835 | 0.00837 | 0.00836 | 0.00835 | 0.00833 | 0.00829 | 0.00824 | 0.00817 | 0.00812 | 0.00807 | 0.00804 | 0.00803 | 0.00805 | 0.00809 | 0.00814 | 0.0082 | 0.00826 | 0.0083 | 0.00832 | 0.00833 | 0.00833 | 0.00834 | 0.00834 | 0.00834 | 0.00834 | 0.00833 | 0.00832 | 0.0083 | 0.00828 | 0.00827 | 0.00827 | 0.00829 | 0.00832 | 0.00837 | 0.00844 | 0.00851 | 0.00858 | 0.00865 | 0.0087 | 0.00875 | 0.00879 | 0.00882 | 0.00885 | 0.00887 | 0.00889 | 0.00889 | 0.00889 | 0.00888 | 0.00885 | 0.00883 | 0.0088 | 0.00877 | 0.00875 | 0.00873 | 0.00871 | 0.00869 | 0.00867 | 0.00866 | 0.00866 | 0.00866 | 0.00868 | 0.0087 | 0.00873 | 0.00877 | 0.0088 | 0.00881 | 0.00882 | 0.00883 | 0.00883 | 0.00883 | 0.00883 | 0.00883 | 0.00883 | 0.00884 | 0.00885 | 0.00885 | 0.00885 | 0.00884 | 0.00883 | 0.0088 | 0.00877 | 0.00874 | 0.00871 | 0.00868 | 0.00865 | 0.00864 | 0.00864 | 0.00865 | 0.00867 | 0.0087 | 0.00872 | 0.00875 | 0.00877 | 0.00879 | 0.00881 | 0.00883 | 0.00885 | 0.00886 | 0.00886 | 0.00887 | 0.00887 | 0.00888 | 0.00889 | 0.0089 | 0.0089 | 0.0089 | 0.00888 | 0.00886 | 0.00882 | 0.00879 | 0.00877 | 0.00879 | 0.00884 | 0.00892 | 0.00902 | 0.00913 | 0.00923 | 0.00932 | 0.00938 | 0.00943 | 0.00946 | 0.00949 | 0.00951 | 0.00952 | 0.00953 | 0.00954 | 0.00953 | 0.00952 | 0.00951 | 0.0095 | 0.0095 | 0.00948 | 0.00947 | 0.00943 | 0.00938 | 0.00931 | 0.00923 | 0.00916 | 0.00911 | 0.0091 | 0.00914 | 0.00921 | 0.0093 | 0.0094 | 0.00949 | 0.00955 | 0.00957 | 0.00955 | 0.00949 | 0.00942 | 0.00933 | 0.00926 | 0.00922 | 0.00921 | 0.00924 | 0.00929 | 0.00937 | 0.00945 | 0.00952 | 0.00958 | 0.0096 | 0.0096 | 0.00958 | 0.00955 | 0.00952 | 0.0095 | 0.00947 | 0.00944 | 0.00941 | 0.00938 | 0.00935 | 0.00932 | 0.00929 | 0.00926 | 0.00924 | 0.00922 | 0.00921 | 0.0092 | 0.00921 | 0.00921 | 0.00922 | 0.00922 | 0.0092 | 0.00916 | 0.0091 | 0.00902 | 0.00894 | 0.00887 | 0.00883 | 0.00883 | 0.00886 | 0.00892 | 0.00899 | 0.00905 | 0.0091 | 0.00913 | 0.00913 | 0.00913 | 0.00913 | 0.00913 | 0.00913 | 0.00913 | 0.00914 | 0.00915 | 0.00917 | 0.00918 | 0.00919 | 0.0092 | 0.00921 | 0.00922 | 0.00923 | 0.00924 | 0.00925 | 0.00926 | 0.00924 | 0.00918 | 0.00909 | 0.00898 | 0.00887 | 0.00877 | 0.0087 | 0.00867 | 0.00869 | 0.00875 | 0.00885 | 0.00896 | 0.00906 | 0.00912 | 0.00916 | 0.00917 | 0.00917 | 0.00916 | 0.00915 | 0.00914 | 0.00913 | 0.00913 | 0.00913 | 0.00913 | 0.00913 | 0.00913 | 0.00914 | 0.00914 | 0.00914 | 0.00914 | 0.00913 | 0.00911 | 0.00909 | 0.00906 | 0.00903 | 0.00902 | 0.009 | 0.009 | 0.00899 | 0.00899 | 0.00898 | 0.00899 | 0.009 | 0.00902 | 0.00904 | 0.00908 | 0.00911 | 0.00915 | 0.00919 | 0.00922 | 0.00924 | 0.00926 | 0.00927 | 0.00929 | 0.00931 | 0.00933 | 0.00934 | 0.00936 | 0.00937 | 0.00937 | 0.00938 | 0.00938 | 0.00937 | 0.00936 | 0.00936 | 0.00936 | 0.00936 | 0.00937 | 0.00939 | 0.0094 | 0.00942 | 0.00943 | 0.00943 | 0.00942 | 0.00941 | 0.0094 | 0.00939 | 0.0094 | 0.00942 | 0.00944 | 0.00947 | 0.00949 | 0.00951 | 0.00953 | 0.00954 | 0.00955 | 0.00955 | 0.00957 | 0.00958 | 0.00961 | 0.00963 | 0.00965 | 0.00967 | 0.00969 | 0.0097 | 0.00972 | 0.00973 | 0.00974 | 0.00976 | 0.00977 | 0.00979 | 0.00981 | 0.00983 | 0.00985 | 0.00989 | 0.00993 | 0.00999 | 0.01005 | 0.01011 | 0.01018 | 0.01024 | 0.0103 | 0.01036 | 0.01041 | 0.01046 | 0.01051 | 0.01054 | 0.01056 | 0.01056 | 0.01056 | 0.01056 | 0.01055 | 0.01055 | 0.01055 | 0.01054 | 0.01054 | 0.01054 | 0.01053 | 0.01051 | 0.01049 | 0.01046 | 0.01043 | 0.0104 | 0.01037 | 0.01034 | 0.0103 | 0.01027 | 0.01024 | 0.01023 | 0.01023 | 0.01025 | 0.01026 | 0.01026 | 0.01024 | 0.01022 | 0.01019 | 0.01015 | 0.01012 | 0.01009 | 0.01008 | 0.01009 | 0.01012 | 0.01015 | 0.01017 | 0.01019 | 0.0102 | 0.0102 | 0.01019 | 0.01017 | 0.01015 | 0.01013 | 0.01012 | 0.0101 | 0.01009 | 0.01009 | 0.01009 | 0.0101 | 0.01011 | 0.01012 | 0.01011 | 0.0101 | 0.01008 | 0.01005 | 0.01002 | 0.00999 | 0.00997 | 0.00995 | 0.00994 | 0.00994 | 0.00993 | 0.00991 | 0.00989 | 0.00986 | 0.00983 | 0.00982 | 0.00981 | 0.00981 | 0.00981 | 0.00982 | 0.00983 | 0.00984 | 0.00985 | 0.00984 | 0.00983 | 0.00981 | 0.0098 | 0.00979 | 0.00979 | 0.00978 | 0.00978 | 0.00977 | 0.00976 | 0.00976 | 0.00976 | 0.00975 | 0.00975 | 0.00975 | 0.00976 | 0.00977 | 0.00978 | 0.0098 | 0.0098 | 0.0098 | 0.00979 | 0.00978 | 0.00977 | 0.00976 | 0.00976 | 0.00978 | 0.0098 | 0.00982 | 0.00984 | 0.00986 | 0.00988 | 0.0099 | 0.00991 | 0.00993 | 0.00994 | 0.00995 | 0.00996 | 0.00996 | 0.00996 | 0.00996 | 0.00996 | 0.00997 | 0.00999 | 0.01002 | 0.01006 | 0.01011 | 0.01015 | 0.01018 | 0.01021 | 0.01022 | 0.01023 | 0.01024 | 0.01024 | 0.01024 | 0.01024 | 0.01024 | 0.01025 | 0.01025 | 0.01026 | 0.01026 | 0.01025 | 0.01025 | 0.01025 | 0.01024 | 0.01024 | 0.01023 | 0.01023 | 0.01022 | 0.01021 | 0.01021 | 0.01019 | 0.01018 | 0.01016 | 0.01014 | 0.01012 | 0.01011 | 0.0101 | 0.0101 | 0.0101 | 0.0101 | 0.0101 | 0.01009 | 0.01009 | 0.01008 | 0.01008 | 0.01007 | 0.01007 | 0.01007 | 0.01008 | 0.01008 | 0.01009 | 0.01009 | 0.0101 | 0.01011 | 0.01012 | 0.01013 | 0.01014 | 0.01014 | 0.01014 | 0.01014 | 0.01014 | 0.01014 | 0.01016 | 0.01018 | 0.01022 | 0.01025 | 0.01027 | 0.01029 | 0.0103 | 0.01031 | 0.01032 | 0.01032 | 0.01032 | 0.01033 | 0.01035 | 0.01038 | 0.01041 | 0.01045 | 0.01047 | 0.01051 | 0.01054 | 0.01057 | 0.01059 | 0.0106 | 0.01062 | 0.01065 | 0.01068 | 0.01072 | 0.01075 | 0.01079 | 0.01083 | 0.01087 | 0.0109 | 0.01093 | 0.01096 | 0.01099 | 0.01102 | 0.01106 | 0.0111 | 0.01115 | 0.01119 | 0.01124 | 0.01128 | 0.01133 | 0.01136 | 0.01138 | 0.01139 | 0.0114 | 0.01141 | 0.01142 | 0.01143 | 0.01144 | 0.01144 | 0.01144 | 0.01145 | 0.01146 | 0.01148 | 0.0115 | 0.01153 | 0.01158 | 0.01163 | 0.0117 | 0.01176 | 0.01183 | 0.0119 | 0.01196 | 0.01203 | 0.0121 | 0.01216 | 0.01223 | 0.01229 | 0.01236 | 0.01243 | 0.0125 | 0.01256 | 0.01262 | 0.01267 | 0.01273 | 0.01277 | 0.01281 | 0.01284 | 0.01287 | 0.0129 | 0.01291 | 0.01291 | 0.01289 | 0.01285 | 0.01279 | 0.01273 | 0.01269 | 0.01269 | 0.01275 | 0.01283 | 0.01293 | 0.01302 | 0.01309 | 0.01312 | 0.01309 | 0.01302 | 0.01293 | 0.01283 | 0.01276 | 0.01275 | 0.01277 | 0.01282 | 0.01288 | 0.01293 | 0.01298 | 0.013 | 0.013 | 0.01299 | 0.01297 | 0.01295 | 0.01293 | 0.01292 | 0.01291 | 0.01289 | 0.01287 | 0.01285 | 0.01284 | 0.01283 | 0.01283 | 0.01283 | 0.01283 | 0.01283 | 0.01282 | 0.0128 | 0.01277 | 0.01273 | 0.01268 | 0.01264 | 0.01261 | 0.01259 | 0.01258 | 0.01256 | 0.01253 | 0.01248 | 0.01243 | 0.01237 | 0.01231 | 0.01223 | 0.01214 | 0.01206 | 0.012 | 0.01198 | 0.01199 | 0.01202 | 0.01206 | 0.01209 | 0.01212 | 0.01214 | 0.01214 | 0.0121 | 0.01202 | 0.01193 | 0.01184 | 0.01178 | 0.01173 | 0.01171 | 0.01169 | 0.01169 | 0.0117 | 0.0117 | 0.0117 | 0.01168 | 0.01166 | 0.01162 | 0.01159 | 0.01154 | 0.0115 | 0.01145 | 0.01141 | 0.01137 | 0.01132 | 0.01127 | 0.01123 | 0.01119 | 0.01116 | 0.01112 | 0.01108 | 0.01103 | 0.01099 | 0.01095 | 0.01091 | 0.01088 | 0.01085 | 0.01083 | 0.01081 | 0.0108 | 0.01078 | 0.01076 | 0.01072 | 0.01068 | 0.01065 | 0.01062 | 0.01061 | 0.0106 | 0.01059 | 0.01058 | 0.01057 | 0.01056 | 0.01054 | 0.01052 | 0.0105 | 0.01049 | 0.0105 | 0.01052 | 0.01055 | 0.01058 | 0.01061 | 0.01063 | 0.01063 | 0.01063 | 0.01061 | 0.01058 | 0.01054 | 0.01051 | 0.01048 | 0.01047 | 0.01046 | 0.01045 | 0.01046 | 0.01047 | 0.01047 | 0.01047 | 0.01046 | 0.01045 | 0.01044 | 0.01042 | 0.0104 | 0.01039 | 0.01038 | 0.01038 | 0.01039 | 0.0104 | 0.01042 | 0.01044 | 0.01047 | 0.0105 | 0.01051 | 0.01052 | 0.01052 | 0.01051 | 0.01049 | 0.01047 | 0.01046 | 0.01044 | 0.01043 | 0.01043 | 0.01043 | 0.01043 | 0.01043 | 0.01043 | 0.01043 | 0.01042 | 0.0104 | 0.01038 | 0.01036 | 0.01033 | 0.01031 | 0.0103 | 0.01031 | 0.01033 | 0.01035 | 0.01038 | 0.01039 | 0.0104 | 0.0104 | 0.0104 | 0.01039 | 0.01038 | 0.01038 | 0.01039 | 0.01041 | 0.01043 | 0.01046 | 0.01048 | 0.01049 | 0.0105 | 0.0105 | 0.01049 | 0.01047 | 0.01046 | 0.01046 | 0.01046 | 0.01047 | 0.01048 | 0.0105 | 0.01052 | 0.01055 | 0.01056 | 0.01056 | 0.01054 | 0.01052 | 0.0105 | 0.01049 | 0.01048 | 0.01048 | 0.01047 | 0.01047 | 0.01047 | 0.01047 | 0.01047 | 0.01047 | 0.01046 | 0.01047 | 0.01049 | 0.01051 | 0.01055 | 0.01059 | 0.01062 | 0.01064 | 0.01065 | 0.01065 | 0.01065 | 0.01065 | 0.01066 | 0.01068 | 0.01071 | 0.01075 | 0.01079 | 0.01082 | 0.01085 | 0.01086 | 0.01086 | 0.01086 | 0.01085 | 0.01084 | 0.01084 | 0.01084 | 0.01085 | 0.01087 | 0.01088 | 0.01089 | 0.0109 | 0.01091 | 0.01092 | 0.01093 | 0.01095 | 0.01095 | 0.01096 | 0.01096 | 0.01095 | 0.01093 | 0.0109 | 0.01087 | 0.01085 | 0.01084 | 0.01084 | 0.01084 | 0.01086 | 0.01088 | 0.01092 | 0.01095 | 0.01098 | 0.011 | 0.011 | 0.01099 | 0.01098 | 0.01096 | 0.01094 | 0.01091 | 0.01089 | 0.01088 | 0.0109 | 0.01091 | 0.01093 | 0.01094 | 0.01095 | 0.01096 | 0.01097 | 0.01097 | 0.01097 | 0.01097 | 0.01097 | 0.01097 | 0.01097 | 0.01096 | 0.01095 | 0.01095 | 0.01095 | 0.01095 | 0.01097 | 0.01098 | 0.01098 | 0.01098 | 0.01097 | 0.01095 | 0.01092 | 0.01088 | 0.01085 | 0.01082 | 0.01081 | 0.01081 | 0.01082 | 0.01083 | 0.01085 | 0.01087 | 0.0109 | 0.01093 | 0.01094 | 0.01095 | 0.01095 | 0.01094 | 0.01093 | 0.01092 | 0.0109 | 0.01088 | 0.01085 | 0.01082 | 0.0108 | 0.01079 | 0.01079 | 0.01081 | 0.01083 | 0.01087 | 0.0109 | 0.01093 | 0.01094 | 0.01094 | 0.01093 | 0.01092 | 0.01091 | 0.0109 | 0.01091 | 0.01091 | 0.01091 | 0.01091 | 0.01091 | 0.01091 | 0.0109 | 0.01089 | 0.0109 | 0.01091 | 0.01093 | 0.01095 | 0.01097 | 0.011 | 0.01103 | 0.01105 | 0.01107 | 0.01108 | 0.0111 | 0.0111 | 0.01111 | 0.0111 | 0.01109 | 0.01108 | 0.01108 | 0.01109 | 0.01112 | 0.01115 | 0.01118 | 0.01121 | 0.01123 | 0.01125 | 0.01126 | 0.01125 | 0.01124 | 0.01124 | 0.01124 | 0.01126 | 0.01128 | 0.0113 | 0.01132 | 0.01134 | 0.01135 | 0.01135 | 0.01134 | 0.01133 | 0.01132 | 0.01131 | 0.01131 | 0.0113 | 0.01129 | 0.01128 | 0.01128 | 0.01129 | 0.01128 | 0.01128 | 0.01128 | 0.01129 | 0.0113 | 0.01131 | 0.0113 | 0.01128 | 0.01126 | 0.01125 | 0.01123 | 0.01121 | 0.01118 | 0.01116 | 0.01115 | 0.01114 | 0.01113 | 0.01113 | 0.01111 | 0.0111 | 0.01109 | 0.01109 | 0.01108 | 0.01108 | 0.01107 | 0.01107 | 0.01107 | 0.01109 | 0.01111 | 0.01114 | 0.01116 | 0.01116 | 0.01115 | 0.01113 | 0.01111 | 0.01108 | 0.01106 | 0.01105 | 0.01105 | 0.01106 | 0.01107 | 0.01109 | 0.01111 | 0.01111 | 0.01111 | 0.0111 | 0.0111 | 0.01111 | 0.01112 | 0.01114 | 0.01116 | 0.01117 | 0.01119 | 0.0112 | 0.01121 | 0.01122 | 0.01122 | 0.01121 | 0.01121 | 0.0112 | 0.01119 | 0.01118 | 0.01116 | 0.01115 | 0.01115 | 0.01117 | 0.01119 | 0.01122 | 0.01126 | 0.01129 | 0.01132 | 0.01133 | 0.01134 | 0.01133 | 0.01132 | 0.01131 | 0.01131 | 0.0113 | 0.01129 | 0.01129 | 0.0113 | 0.01131 | 0.01132 | 0.01133 | 0.01134 | 0.01135 | 0.01136 | 0.01139 | 0.01141 | 0.01142 | 0.01143 | 0.01142 | 0.01142 | 0.01142 | 0.01142 | 0.01139 | 0.01134 | 0.01128 | 0.01124 | 0.01122 | 0.01121 | 0.01122 | 0.01125 | 0.01128 | 0.01132 | 0.01136 | 0.01138 | 0.01138 | 0.01136 | 0.01135 | 0.01136 | 0.0114 | 0.01145 | 0.01151 | 0.01157 | 0.01163 | 0.01166 | 0.01165 | 0.01162 | 0.01158 | 0.01156 | 0.01155 | 0.01158 | 0.01163 | 0.0117 | 0.0118 | 0.0119 | 0.012 | 0.01207 | 0.0121 | 0.01212 | 0.01214 | 0.01215 | 0.01217 | 0.0122 | 0.01225 | 0.01231 | 0.01239 | 0.01246 | 0.01249 | 0.01247 | 0.01241 | 0.01234 | 0.01227 | 0.01223 | 0.01222 | 0.01225 | 0.01231 | 0.0124 | 0.01252 | 0.01263 | 0.01272 | 0.01278 | 0.0128 | 0.0128 | 0.01279 | 0.0128 | 0.01282 | 0.01285 | 0.01288 | 0.01293 | 0.01299 | 0.01306 | 0.01316 | 0.01331 | 0.01356 | 0.01384 | 0.0139 | 0.01333 | 0.01186 | 0.00976 | 0.00756 | 0.00573 | 0.00459 | 0.00427 | 0.00478 | 0.00607 | 0.00799 | 0.01017 | 0.01206 | 0.01316 | 0.01337 | 0.01305 | 0.0126 | 0.01223 | 0.01201 | 0.01189 | 0.01183 | 0.01181 | 0.01182 | 0.01185 | 0.01189 | 0.01189 | 0.01185 | 0.01179 | 0.01172 | 0.01165 | 0.01159 | 0.01155 | 0.01152 | 0.01151 | 0.0115 | 0.0115 | 0.01149 | 0.01149 | 0.0115 | 0.01151 | 0.01153 | 0.01152 | 0.0115 | 0.01146 | 0.01142 | 0.01137 | 0.0113 | 0.01119 | 0.01103 | 0.01084 | 0.01064 | 0.01045 | 0.0103 | 0.01019 | 0.01014 | 0.01015 | 0.01022 | 0.01033 | 0.01044 | 0.01052 | 0.01055 | 0.01054 | 0.0105 | 0.01043 | 0.01034 | 0.01026 | 0.0102 | 0.01014 | 0.01009 | 0.01003 | 0.00996 | 0.00994 | 0.01001 | 0.01016 | 0.01036 | 0.01054 | 0.01067 | 0.01074 | 0.01074 | 0.01066 | 0.0105 | 0.01027 | 0.01002 | 0.00981 | 0.00968 | 0.00962 | 0.00961 | 0.00962 | 0.00963 | 0.00964 | 0.00965 | 0.00966 | 0.00966 | 0.00966 | 0.00965 | 0.00961 | 0.00955 | 0.00947 | 0.00938 | 0.0093 | 0.00924 | 0.00921 | 0.00921 | 0.00922 | 0.00924 | 0.00926 | 0.00926 | 0.00924 | 0.00919 | 0.00912 | 0.00902 | 0.00892 | 0.00884 | 0.00879 | 0.00876 | 0.00875 | 0.00876 | 0.00879 | 0.00882 | 0.00883 | 0.00881 | 0.00877 | 0.00871 | 0.00862 | 0.00853 | 0.00843 | 0.00836 | 0.00833 | 0.00836 | 0.00841 | 0.00846 | 0.0085 | 0.00852 | 0.00853 | 0.00854 | 0.00851 | 0.00845 | 0.00837 | 0.00829 | 0.00823 | 0.00819 | 0.00815 | 0.0081 | 0.00805 | 0.00801 | 0.00797 | 0.00796 | 0.00796 | 0.00796 | 0.00795 | 0.00793 | 0.0079 | 0.00787 | 0.00784 | 0.00781 | 0.00777 | 0.00773 | 0.0077 | 0.00769 | 0.00771 | 0.00773 | 0.00774 | 0.00773 | 0.00772 | 0.0077 | 0.00767 | 0.00763 | 0.00756 | 0.0075 | 0.00744 | 0.00739 | 0.00736 | 0.00735 | 0.00735 | 0.00737 | 0.00738 | 0.00738 | 0.00737 | 0.00735 | 0.00734 | 0.00732 | 0.0073 | 0.00728 | 0.00725 | 0.00721 | 0.00716 | 0.00711 | 0.00707 | 0.00702 | 0.00699 | 0.00698 | 0.00697 | 0.00695 | 0.00693 | 0.0069 | 0.00684 | 0.00677 | 0.0067 | 0.00664 | 0.00658 | 0.00652 | 0.00645 | 0.00639 | 0.00635 | 0.00634 | 0.00637 | 0.00641 | 0.00645 | 0.00647 | 0.00648 | 0.00645 | 0.00639 | 0.0063 | 0.0062 | 0.00611 | 0.00605 | 0.00603 | 0.00603 | 0.00604 | 0.00606 | 0.00606 | 0.00602 | 0.00597 | 0.00592 | 0.00589 | 0.00589 | 0.00589 | 0.00591 | 0.00592 | 0.00594 | 0.00597 | 0.00599 | 0.00598 | 0.00593 | 0.00584 | 0.00573 | 0.00564 | 0.00557 | 0.00552 | 0.00549 | 0.00548 | 0.00548 | 0.00548 | 0.00547 | 0.00544 | 0.00538 | 0.00531 | 0.00524 | 0.00518 | 0.00514 | 0.00511 | 0.00509 | 0.00508 | 0.0051 | 0.00513 | 0.00517 | 0.00522 | 0.00527 | 0.00533 | 0.00539 | 0.00544 | 0.00544 | 0.0054 | 0.00531 | 0.00519 | 0.00506 | 0.00495 | 0.00486 | 0.0048 | 0.00479 | 0.00482 | 0.00489 | 0.00497 | 0.00504 | 0.00508 | 0.00506 | 0.00496 | 0.00481 | 0.00465 | 0.00452 | 0.0044 | 0.00428 | 0.00417 | 0.00406 | 0.004 | 0.00401 | 0.00406 | 0.00414 | 0.00423 | 0.00432 | 0.00442 | 0.00452 | 0.00458 | 0.00459 | 0.00454 | 0.00443 | 0.00429 | 0.00414 | 0.00401 | 0.00391 | 0.00384 | 0.0038 | 0.00378 | 0.00376 | 0.00375 | 0.00376 | 0.00377 | 0.00377 | 0.00374 | 0.00367 | 0.00357 | 0.00344 | 0.0033 | 0.00317 | 0.00305 | 0.00296 | 0.0029 | 0.00289 | 0.00295 | 0.00305 | 0.00316 | 0.00324 | 0.00328 | 0.00328 | 0.00328 | 0.00328 | 0.00329 | 0.00329 | 0.00327 | 0.00326 | 0.00325 | 0.00324 | 0.00323 | 0.00321 | 0.00315 | 0.00309 | 0.00302 | 0.00297 | 0.00293 | 0.00287 | 0.00278 | 0.00266 | 0.00251 | 0.00239 | 0.00229 | 0.00221 | 0.00215 | 0.00213 | 0.00218 | 0.00233 | 0.00252 | 0.00268 | 0.00272 | 0.00262 | 0.0024 | 0.00211 | 0.00178 | 0.00146 | 0.0012 | 0.00104 | 0.00102 | 0.00111 | 0.00123 | 0.00133 | 0.0014 | 0.00144 | 0.00149 | 0.00159 | 0.00175 | 0.00198 | 0.00227 | 0.00256 | 0.00279 | 0.00293 | 0.00294 | 0.00284 | 0.00262 | 0.00262 | 0.00262 | 0.00262 | 0.00262 | 0.00262 | 0.00262
LD2-1 | 0.00036 | 0.00036 | 0.036% | 0.00036 | 0.00036 | 0.00036 | 0.00036 | 0.00037 | 0.00038 | 0.00038 | 0.00038 | 0.00037 | 0.00036 | 0.00035 | 0.00035 | 0.00037 | 0.0004 | 0.00044 | 0.00048 | 0.00052 | 0.00054 | 0.00054 | 0.00053 | 0.0005 | 0.00045 | 0.0004 | 0.00036 | 0.00032 | 0.0003 | 0.00029 | 0.00029 | 0.0003 | 0.00031 | 0.00033 | 0.00034 | 0.00034 | 0.00034 | 0.00033 | 0.00033 | 0.00032 | 0.00031 | 0.00031 | 0.00031 | 0.00033 | 0.00034 | 0.00036 | 0.00036 | 0.00035 | 0.00031 | 0.00027 | 0.00022 | 0.00019 | 0.00018 | 0.00019 | 0.00021 | 0.00023 | 0.00027 | 0.00031 | 0.00034 | 0.00035 | 0.00037 | 0.00038 | 0.0004 | 0.00042 | 0.00044 | 0.00044 | 0.00041 | 0.00036 | 0.00029 | 0.00021 | 0.00015 | 0.00011 | 9e-05 | 0.0001 | 0.00012 | 0.00015 | 0.00019 | 0.00022 | 0.00024 | 0.00025 | 0.00026 | 0.00028 | 0.0003 | 0.00033 | 0.00035 | 0.00037 | 0.00037 | 0.00036 | 0.00034 | 0.0003 | 0.00026 | 0.00022 | 0.00019 | 0.00017 | 0.00017 | 0.0002 | 0.00023 | 0.00027 | 0.00031 | 0.00033 | 0.00032 | 0.00029 | 0.00026 | 0.00022 | 0.0002 | 0.0002 | 0.00021 | 0.00023 | 0.00025 | 0.00027 | 0.00026 | 0.00024 | 0.00021 | 0.00018 | 0.00016 | 0.00017 | 0.0002 | 0.00024 | 0.0003 | 0.00035 | 0.00039 | 0.00042 | 0.00043 | 0.00043 | 0.00041 | 0.0004 | 0.00037 | 0.00034 | 0.00031 | 0.00027 | 0.00024 | 0.00019 | 0.00015 | 0.00011 | 8e-05 | 5e-05 | 3e-05 | 2e-05 | 4e-05 | 7e-05 | 0.00013 | 0.00019 | 0.00026 | 0.00031 | 0.00036 | 0.00038 | 0.00038 | 0.00036 | 0.00033 | 0.0003 | 0.00028 | 0.00027 | 0.00025 | 0.00023 | 0.00021 | 0.00017 | 0.00014 | 0.0001 | 8e-05 | 8e-05 | 0.0001 | 0.00013 | 0.00018 | 0.00023 | 0.00027 | 0.00031 | 0.00032 | 0.00033 | 0.00033 | 0.00033 | 0.00032 | 0.00031 | 0.0003 | 0.00027 | 0.00024 | 0.00021 | 0.00017 | 0.00013 | 0.0001 | 0.0001 | 0.00011 | 0.00014 | 0.00019 | 0.00026 | 0.00033 | 0.0004 | 0.00046 | 0.0005 | 0.00051 | 0.00051 | 0.00049 | 0.00045 | 0.00041 | 0.00036 | 0.00031 | 0.00026 | 0.00022 | 0.00022 | 0.00025 | 0.00032 | 0.00042 | 0.00053 | 0.00064 | 0.00071 | 0.00075 | 0.00074 | 0.00068 | 0.00059 | 0.00049 | 0.00041 | 0.00035 | 0.00033 | 0.00033 | 0.00033 | 0.00034 | 0.00035 | 0.00035 | 0.00035 | 0.00035 | 0.00037 | 0.0004 | 0.00044 | 0.00049 | 0.00054 | 0.00058 | 0.00061 | 0.00063 | 0.00062 | 0.0006 | 0.00056 | 0.00051 | 0.00047 | 0.00043 | 0.00041 | 0.00041 | 0.00042 | 0.00045 | 0.00048 | 0.00052 | 0.00054 | 0.00056 | 0.00056 | 0.00056 | 0.00057 | 0.00059 | 0.00063 | 0.00067 | 0.00071 | 0.00075 | 0.00077 | 0.00079 | 0.00079 | 0.00079 | 0.00078 | 0.00076 | 0.00075 | 0.00074 | 0.00073 | 0.0007 | 0.00065 | 0.0006 | 0.00054 | 0.0005 | 0.00046 | 0.00045 | 0.00045 | 0.00046 | 0.00048 | 0.0005 | 0.00054 | 0.00059 | 0.00067 | 0.00075 | 0.00084 | 0.00092 | 0.00097 | 0.00099 | 0.00097 | 0.00092 | 0.00084 | 0.00075 | 0.00066 | 0.00059 | 0.00054 | 0.00051 | 0.00049 | 0.00047 | 0.00045 | 0.00043 | 0.00041 | 0.00041 | 0.00041 | 0.00042 | 0.00044 | 0.00045 | 0.00046 | 0.00046 | 0.00046 | 0.00045 | 0.00044 | 0.00044 | 0.00044 | 0.00046 | 0.00049 | 0.00051 | 0.00054 | 0.00055 | 0.00055 | 0.00053 | 0.0005 | 0.00047 | 0.00044 | 0.00042 | 0.00042 | 0.00043 | 0.00044 | 0.00046 | 0.00047 | 0.00046 | 0.00045 | 0.00044 | 0.00043 | 0.00043 | 0.00043 | 0.00044 | 0.00045 | 0.00047 | 0.00049 | 0.0005 | 0.0005 | 0.0005 | 0.0005 | 0.00049 | 0.00049 | 0.00049 | 0.00049 | 0.00048 | 0.00046 | 0.00044 | 0.00041 | 0.00039 | 0.00039 | 0.00041 | 0.00047 | 0.00055 | 0.00065 | 0.00074 | 0.00082 | 0.00085 | 0.00084 | 0.00079 | 0.00071 | 0.00061 | 0.00053 | 0.00046 | 0.00042 | 0.00039 | 0.00038 | 0.00037 | 0.00037 | 0.00036 | 0.00036 | 0.00036 | 0.00037 | 0.00036 | 0.00036 | 0.00037 | 0.00038 | 0.0004 | 0.00043 | 0.00047 | 0.00053 | 0.00059 | 0.00066 | 0.00072 | 0.00077 | 0.00079 | 0.0008 | 0.0008 | 0.00079 | 0.00078 | 0.00078 | 0.00078 | 0.00078 | 0.00079 | 0.00081 | 0.00082 | 0.00083 | 0.00084 | 0.00083 | 0.00082 | 0.00078 | 0.00073 | 0.00065 | 0.00056 | 0.00048 | 0.00043 | 0.00042 | 0.00047 | 0.00056 | 0.00069 | 0.00084 | 0.00097 | 0.00108 | 0.00113 | 0.00114 | 0.0011 | 0.00104 | 0.00099 | 0.00095 | 0.00093 | 0.00092 | 0.00091 | 0.00092 | 0.00093 | 0.00093 | 0.00095 | 0.00096 | 0.00099 | 0.00102 | 0.00107 | 0.00111 | 0.00114 | 0.00116 | 0.00118 | 0.00121 | 0.00125 | 0.00129 | 0.00133 | 0.00137 | 0.00139 | 0.0014 | 0.0014 | 0.00138 | 0.00134 | 0.00129 | 0.00124 | 0.00119 | 0.00114 | 0.00111 | 0.00108 | 0.00106 | 0.00105 | 0.00105 | 0.00106 | 0.00109 | 0.00114 | 0.00122 | 0.0013 | 0.00137 | 0.00142 | 0.00143 | 0.00142 | 0.00139 | 0.00134 | 0.00129 | 0.00126 | 0.00124 | 0.00125 | 0.00127 | 0.00129 | 0.0013 | 0.00128 | 0.00124 | 0.00119 | 0.00114 | 0.00111 | 0.00109 | 0.00108 | 0.00108 | 0.00108 | 0.00108 | 0.00108 | 0.00107 | 0.00106 | 0.00105 | 0.00105 | 0.00104 | 0.00104 | 0.00104 | 0.00105 | 0.00106 | 0.00108 | 0.00109 | 0.0011 | 0.00109 | 0.00106 | 0.00102 | 0.00096 | 0.00089 | 0.00084 | 0.00079 | 0.00077 | 0.00077 | 0.00079 | 0.00083 | 0.00086 | 0.00089 | 0.00092 | 0.00094 | 0.00095 | 0.00096 | 0.00097 | 0.00098 | 0.00099 | 0.00101 | 0.00102 | 0.00104 | 0.00107 | 0.0011 | 0.00113 | 0.00115 | 0.00116 | 0.00115 | 0.00113 | 0.00109 | 0.00105 | 0.00102 | 0.00099 | 0.00099 | 0.00102 | 0.00106 | 0.00112 | 0.00116 | 0.00119 | 0.00117 | 0.00113 | 0.00108 | 0.00103 | 0.00099 | 0.00096 | 0.00095 | 0.00096 | 0.00097 | 0.00098 | 0.00099 | 0.00098 | 0.00096 | 0.00093 | 0.00089 | 0.00086 | 0.00084 | 0.00082 | 0.00082 | 0.00083 | 0.00086 | 0.0009 | 0.00096 | 0.00102 | 0.00109 | 0.00115 | 0.0012 | 0.00126 | 0.00132 | 0.00138 | 0.00143 | 0.00148 | 0.0015 | 0.00151 | 0.00149 | 0.00144 | 0.00138 | 0.00132 | 0.00127 | 0.00125 | 0.00126 | 0.0013 | 0.00135 | 0.00139 | 0.00139 | 0.00136 | 0.00128 | 0.00118 | 0.00109 | 0.00102 | 0.00099 | 0.00101 | 0.00107 | 0.00117 | 0.00128 | 0.00137 | 0.00142 | 0.00144 | 0.00143 | 0.00141 | 0.00137 | 0.00136 | 0.00136 | 0.00138 | 0.00141 | 0.00146 | 0.00151 | 0.00156 | 0.0016 | 0.00163 | 0.00165 | 0.00165 | 0.00163 | 0.00158 | 0.00152 | 0.00143 | 0.00133 | 0.00125 | 0.0012 | 0.00118 | 0.0012 | 0.00127 | 0.00135 | 0.00144 | 0.00152 | 0.00157 | 0.0016 | 0.00161 | 0.00162 | 0.00163 | 0.00166 | 0.0017 | 0.00174 | 0.00178 | 0.00181 | 0.00182 | 0.00183 | 0.00183 | 0.00184 | 0.00186 | 0.00188 | 0.00189 | 0.00187 | 0.00182 | 0.00174 | 0.00164 | 0.00155 | 0.00147 | 0.00144 | 0.00145 | 0.00151 | 0.0016 | 0.0017 | 0.00181 | 0.00189 | 0.00195 | 0.00198 | 0.00198 | 0.00196 | 0.00194 | 0.00192 | 0.00191 | 0.00191 | 0.00192 | 0.00195 | 0.00198 | 0.00202 | 0.00206 | 0.00208 | 0.00209 | 0.00208 | 0.00206 | 0.00203 | 0.002 | 0.00197 | 0.00193 | 0.0019 | 0.00189 | 0.00189 | 0.00191 | 0.00194 | 0.00199 | 0.00205 | 0.00211 | 0.00217 | 0.00223 | 0.00227 | 0.00231 | 0.00233 | 0.00236 | 0.00238 | 0.0024 | 0.00242 | 0.00242 | 0.00241 | 0.00239 | 0.00238 | 0.00237 | 0.00238 | 0.00239 | 0.00242 | 0.00245 | 0.00249 | 0.00252 | 0.00253 | 0.00252 | 0.00248 | 0.00243 | 0.00238 | 0.00236 | 0.00237 | 0.0024 | 0.00245 | 0.0025 | 0.00256 | 0.0026 | 0.00263 | 0.00266 | 0.00268 | 0.00269 | 0.00271 | 0.00273 | 0.00275 | 0.00277 | 0.00278 | 0.00278 | 0.00277 | 0.00276 | 0.00276 | 0.00277 | 0.0028 | 0.00283 | 0.00287 | 0.00289 | 0.0029 | 0.0029 | 0.00289 | 0.00288 | 0.00287 | 0.00287 | 0.00288 | 0.00291 | 0.00295 | 0.00299 | 0.00304 | 0.00307 | 0.0031 | 0.00313 | 0.00315 | 0.00316 | 0.00317 | 0.00318 | 0.00318 | 0.00318 | 0.00318 | 0.00316 | 0.00315 | 0.00316 | 0.00317 | 0.00319 | 0.00321 | 0.00324 | 0.00327 | 0.0033 | 0.00331 | 0.00332 | 0.00331 | 0.00331 | 0.0033 | 0.00331 | 0.00332 | 0.00334 | 0.00336 | 0.00339 | 0.00341 | 0.00342 | 0.00343 | 0.00345 | 0.00347 | 0.00349 | 0.00352 | 0.00354 | 0.00356 | 0.00357 | 0.00357 | 0.00357 | 0.00356 | 0.00355 | 0.00355 | 0.00356 | 0.00357 | 0.0036 | 0.00363 | 0.00366 | 0.00368 | 0.00371 | 0.00374 | 0.00377 | 0.0038 | 0.00383 | 0.00385 | 0.00386 | 0.00386 | 0.00387 | 0.00386 | 0.00386 | 0.00386 | 0.00386 | 0.00387 | 0.00388 | 0.00388 | 0.0039 | 0.00391 | 0.00394 | 0.00397 | 0.00399 | 0.00402 | 0.00405 | 0.00407 | 0.0041 | 0.00412 | 0.00414 | 0.00414 | 0.00414 | 0.00415 | 0.00415 | 0.00415 | 0.00415 | 0.00415 | 0.00415 | 0.00416 | 0.00417 | 0.00419 | 0.00421 | 0.00422 | 0.00424 | 0.00426 | 0.00427 | 0.00429 | 0.0043 | 0.00432 | 0.00433 | 0.00434 | 0.00434 | 0.00435 | 0.00436 | 0.00437 | 0.00438 | 0.00439 | 0.00439 | 0.0044 | 0.00441 | 0.00442 | 0.00443 | 0.00444 | 0.00446 | 0.00447 | 0.00448 | 0.00448 | 0.00448 | 0.00448 | 0.00447 | 0.00447 | 0.00447 | 0.00448 | 0.0045 | 0.00452 | 0.00454 | 0.00457 | 0.00459 | 0.00461 | 0.00463 | 0.00465 | 0.00467 | 0.00469 | 0.0047 | 0.00471 | 0.00472 | 0.00473 | 0.00473 | 0.00474 | 0.00475 | 0.00476 | 0.00477 | 0.00479 | 0.00481 | 0.00483 | 0.00485 | 0.00486 | 0.00487 | 0.00486 | 0.00485 | 0.00484 | 0.00482 | 0.00481 | 0.00481 | 0.00482 | 0.00483 | 0.00485 | 0.00488 | 0.0049 | 0.00492 | 0.00494 | 0.00496 | 0.00497 | 0.00498 | 0.005 | 0.00502 | 0.00503 | 0.00504 | 0.00504 | 0.00504 | 0.00504 | 0.00505 | 0.00505 | 0.00507 | 0.00509 | 0.00511 | 0.00514 | 0.00517 | 0.0052 | 0.00522 | 0.00524 | 0.00526 | 0.00527 | 0.00527 | 0.00527 | 0.00526 | 0.00525 | 0.00525 | 0.00525 | 0.00524 | 0.00523 | 0.00522 | 0.00521 | 0.0052 | 0.0052 | 0.00519 | 0.0052 | 0.00521 | 0.00522 | 0.00523 | 0.00523 | 0.00523 | 0.00521 | 0.00519 | 0.00518 | 0.00517 | 0.00516 | 0.00516 | 0.00516 | 0.00516 | 0.00515 | 0.00514 | 0.00513 | 0.00512 | 0.00511 | 0.0051 | 0.0051 | 0.00511 | 0.00511 | 0.00512 | 0.00513 | 0.00514 | 0.00515 | 0.00515 | 0.00516 | 0.00515 | 0.00514 | 0.00513 | 0.00511 | 0.0051 | 0.0051 | 0.00508 | 0.00506 | 0.00503 | 0.005 | 0.00498 | 0.00497 | 0.00497 | 0.00497 | 0.00497 | 0.00498 | 0.005 | 0.00502 | 0.00504 | 0.00504 | 0.00504 | 0.00504 | 0.00505 | 0.00506 | 0.00507 | 0.00507 | 0.00506 | 0.00506 | 0.00507 | 0.00508 | 0.00509 | 0.0051 | 0.0051 | 0.00511 | 0.00511 | 0.00511 | 0.00511 | 0.00511 | 0.00511 | 0.00511 | 0.00511 | 0.00512 | 0.00512 | 0.00511 | 0.00509 | 0.00506 | 0.00504 | 0.00502 | 0.005 | 0.005 | 0.00499 | 0.00499 | 0.005 | 0.005 | 0.00501 | 0.00502 | 0.00502 | 0.005 | 0.00498 | 0.00496 | 0.00494 | 0.00493 | 0.00491 | 0.0049 | 0.00488 | 0.00488 | 0.00489 | 0.0049 | 0.00491 | 0.00491 | 0.00491 | 0.0049 | 0.0049 | 0.00489 | 0.00487 | 0.00484 | 0.00481 | 0.00479 | 0.00476 | 0.00474 | 0.00473 | 0.00472 | 0.00471 | 0.00471 | 0.0047 | 0.00469 | 0.00469 | 0.00468 | 0.00467 | 0.00466 | 0.00465 | 0.00466 | 0.00467 | 0.00469 | 0.00469 | 0.00469 | 0.00468 | 0.00467 | 0.00464 | 0.00462 | 0.00459 | 0.00455 | 0.00452 | 0.0045 | 0.00448 | 0.00445 | 0.00443 | 0.00441 | 0.0044 | 0.0044 | 0.00441 | 0.00442 | 0.00442 | 0.00443 | 0.00442 | 0.00441 | 0.0044 | 0.00439 | 0.00437 | 0.00436 | 0.00435 | 0.00435 | 0.00435 | 0.00434 | 0.00433 | 0.00431 | 0.0043 | 0.00428 | 0.00427 | 0.00426 | 0.00425 | 0.00424 | 0.00425 | 0.00425 | 0.00427 | 0.00428 | 0.00428 | 0.00428 | 0.00428 | 0.00427 | 0.00425 | 0.00424 | 0.00422 | 0.0042 | 0.00418 | 0.00417 | 0.00417 | 0.00417 | 0.00418 | 0.00418 | 0.00418 | 0.00418 | 0.00416 | 0.00414 | 0.00412 | 0.00409 | 0.00408 | 0.00408 | 0.00409 | 0.0041 | 0.00412 | 0.00414 | 0.00414 | 0.00414 | 0.00412 | 0.0041 | 0.00409 | 0.00408 | 0.00408 | 0.00407 | 0.00406 | 0.00405 | 0.00404 | 0.00403 | 0.00402 | 0.00401 | 0.00399 | 0.00398 | 0.00397 | 0.00397 | 0.00396 | 0.00394 | 0.00393 | 0.00392 | 0.00392 | 0.00391 | 0.00389 | 0.00387 | 0.00385 | 0.00382 | 0.00379 | 0.00378 | 0.00378 | 0.00379 | 0.00381 | 0.00382 | 0.00383 | 0.00382 | 0.0038 | 0.00377 | 0.00373 | 0.0037 | 0.00368 | 0.00367 | 0.00367 | 0.00367 | 0.00368 | 0.00368 | 0.00367 | 0.00367 | 0.00366 | 0.00365 | 0.00364 | 0.00362 | 0.00359 | 0.00357 | 0.00354 | 0.00352 | 0.0035 | 0.00349 | 0.00349 | 0.0035 | 0.00351 | 0.00352 | 0.00352 | 0.00352 | 0.00351 | 0.00349 | 0.00348 | 0.00345 | 0.00343 | 0.00342 | 0.0034 | 0.0034 | 0.0034 | 0.0034 | 0.00339 | 0.00338 | 0.00337 | 0.00335 | 0.00334 | 0.00332 | 0.00332 | 0.00331 | 0.00332 | 0.00333 | 0.00334 | 0.00336 | 0.00337 | 0.00336 | 0.00335 | 0.00332 | 0.00329 | 0.00327 | 0.00324 | 0.00321 | 0.00319 | 0.00317 | 0.00317 | 0.00317 | 0.00317 | 0.00317 | 0.00317 | 0.00318 | 0.0032 | 0.00322 | 0.00324 | 0.00325 | 0.00324 | 0.00321 | 0.00318 | 0.00315 | 0.00312 | 0.00311 | 0.00309 | 0.00309 | 0.00308 | 0.00308 | 0.00307 | 0.00306 | 0.00304 | 0.00302 | 0.00301 | 0.00301 | 0.00301 | 0.00301 | 0.00301 | 0.003 | 0.00299 | 0.00297 | 0.00295 | 0.00294 | 0.00293 | 0.00293 | 0.00294 | 0.00295 | 0.00296 | 0.00297 | 0.00298 | 0.00299 | 0.00299 | 0.00298 | 0.00297 | 0.00295 | 0.00292 | 0.0029 | 0.00289 | 0.00288 | 0.00287 | 0.00287 | 0.00288 | 0.00288 | 0.00288 | 0.00288 | 0.00288 | 0.00289 | 0.00289 | 0.00289 | 0.00289 | 0.00289 | 0.00289 | 0.00288 | 0.00287 | 0.00285 | 0.00283 | 0.00281 | 0.00279 | 0.00278 | 0.00277 | 0.00277 | 0.00278 | 0.00279 | 0.0028 | 0.0028 | 0.0028 | 0.00279 | 0.00277 | 0.00276 | 0.00274 | 0.00273 | 0.00273 | 0.00273 | 0.00273 | 0.00273 | 0.00272 | 0.00271 | 0.0027 | 0.00269 | 0.00268 | 0.00267 | 0.00267 | 0.00267 | 0.00267 | 0.00268 | 0.00269 | 0.0027 | 0.0027 | 0.0027 | 0.00269 | 0.00267 | 0.00265 | 0.00263 | 0.00262 | 0.00262 | 0.00263 | 0.00264 | 0.00264 | 0.00265 | 0.00266 | 0.00266 | 0.00266 | 0.00265 | 0.00264 | 0.00263 | 0.00262 | 0.00262 | 0.00262 | 0.00263 | 0.00263 | 0.00264 | 0.00264 | 0.00265 | 0.00265 | 0.00265 | 0.00264 | 0.00262 | 0.00261 | 0.00261 | 0.00262 | 0.00263 | 0.00265 | 0.00267 | 0.00268 | 0.00269 | 0.0027 | 0.0027 | 0.0027 | 0.00269 | 0.00268 | 0.00268 | 0.00269 | 0.0027 | 0.00271 | 0.00272 | 0.00273 | 0.00275 | 0.00277 | 0.0028 | 0.00283 | 0.00286 | 0.0029 | 0.00293 | 0.00296 | 0.00299 | 0.00301 | 0.00304 | 0.00307 | 0.00309 | 0.00312 | 0.00314 | 0.00317 | 0.00319 | 0.00321 | 0.00322 | 0.00324 | 0.00325 | 0.00328 | 0.0033 | 0.00333 | 0.00337 | 0.00341 | 0.00345 | 0.0035 | 0.00355 | 0.00359 | 0.00363 | 0.00368 | 0.00372 | 0.00374 | 0.00376 | 0.00378 | 0.0038 | 0.00382 | 0.00385 | 0.00388 | 0.00392 | 0.00397 | 0.00402 | 0.00406 | 0.00409 | 0.00411 | 0.00411 | 0.00411 | 0.00411 | 0.00414 | 0.0042 | 0.00427 | 0.00435 | 0.00443 | 0.0045 | 0.00454 | 0.00456 | 0.00455 | 0.00453 | 0.0045 | 0.00447 | 0.00445 | 0.00445 | 0.00446 | 0.00447 | 0.00449 | 0.00452 | 0.00455 | 0.00459 | 0.00462 | 0.00465 | 0.00466 | 0.00467 | 0.00468 | 0.00468 | 0.00468 | 0.0047 | 0.00473 | 0.00478 | 0.00484 | 0.00489 | 0.00494 | 0.00497 | 0.00498 | 0.00498 | 0.00498 | 0.00497 | 0.00496 | 0.00496 | 0.00495 | 0.00495 | 0.00497 | 0.00499 | 0.005 | 0.00502 | 0.00502 | 0.00503 | 0.00503 | 0.00502 | 0.00499 | 0.00496 | 0.00493 | 0.0049 | 0.00488 | 0.00487 | 0.00486 | 0.00485 | 0.00484 | 0.00482 | 0.0048 | 0.00478 | 0.00478 | 0.00478 | 0.00479 | 0.00481 | 0.00485 | 0.00489 | 0.00493 | 0.00497 | 0.005 | 0.00502 | 0.00504 | 0.00505 | 0.00508 | 0.00511 | 0.00515 | 0.00519 | 0.00524 | 0.00529 | 0.00535 | 0.0054 | 0.00546 | 0.00551 | 0.00556 | 0.00561 | 0.00568 | 0.00575 | 0.00583 | 0.00591 | 0.006 | 0.00609 | 0.00617 | 0.00624 | 0.00631 | 0.00637 | 0.00644 | 0.00651 | 0.00657 | 0.00663 | 0.00668 | 0.00673 | 0.00676 | 0.00677 | 0.00676 | 0.00673 | 0.00669 | 0.00666 | 0.00662 | 0.00658 | 0.00653 | 0.00648 | 0.00643 | 0.00638 | 0.00632 | 0.00627 | 0.00621 | 0.00615 | 0.0061 | 0.00605 | 0.00602 | 0.006 | 0.00599 | 0.006 | 0.00602 | 0.00606 | 0.00611 | 0.00614 | 0.00614 | 0.00612 | 0.00608 | 0.00602 | 0.00595 | 0.00588 | 0.0058 | 0.00574 | 0.00571 | 0.00569 | 0.00567 | 0.00566 | 0.00563 | 0.0056 | 0.00556 | 0.00552 | 0.00549 | 0.00546 | 0.00544 | 0.00542 | 0.00541 | 0.0054 | 0.00539 | 0.00537 | 0.00534 | 0.00531 | 0.00527 | 0.00523 | 0.0052 | 0.00516 | 0.00512 | 0.00509 | 0.00506 | 0.00504 | 0.00502 | 0.00501 | 0.005 | 0.00499 | 0.00498 | 0.00498 | 0.00498 | 0.00497 | 0.00496 | 0.00494 | 0.00492 | 0.0049 | 0.00488 | 0.00486 | 0.00485 | 0.00485 | 0.00484 | 0.00484 | 0.00484 | 0.00484 | 0.00484 | 0.00483 | 0.00482 | 0.00482 | 0.00482 | 0.00482 | 0.00483 | 0.00485 | 0.00487 | 0.0049 | 0.00493 | 0.00495 | 0.00497 | 0.00499 | 0.00501 | 0.00502 | 0.00502 | 0.00502 | 0.005 | 0.00497 | 0.00493 | 0.00487 | 0.00479 | 0.0047 | 0.00459 | 0.00448 | 0.00437 | 0.00425 | 0.00414 | 0.00404 | 0.00395 | 0.00387 | 0.00381 | 0.00376 | 0.00372 | 0.00369 | 0.00367 | 0.00364 | 0.00361 | 0.00357 | 0.00353 | 0.0035 | 0.00346 | 0.00343 | 0.0034 | 0.00337 | 0.00335 | 0.00333 | 0.0033 | 0.00327 | 0.00324 | 0.00321 | 0.00319 | 0.00317 | 0.00317 | 0.00316 | 0.00317 | 0.00317 | 0.00317 | 0.00316 | 0.00315 | 0.00312 | 0.0031 | 0.00307 | 0.00304 | 0.00302 | 0.003 | 0.00299 | 0.00298 | 0.00298 | 0.00298 | 0.00298 | 0.00299 | 0.00299 | 0.003 | 0.003 | 0.003 | 0.00299 | 0.00299 | 0.00298 | 0.00297 | 0.00295 | 0.00294 | 0.00293 | 0.00292 | 0.00291 | 0.00291 | 0.0029 | 0.00289 | 0.00289 | 0.00288 | 0.00287 | 0.00287 | 0.00286 | 0.00286 | 0.00285 | 0.00285 | 0.00284 | 0.00282 | 0.00281 | 0.0028 | 0.00279 | 0.00278 | 0.00277 | 0.00277 | 0.00278 | 0.00278 | 0.00279 | 0.00279 | 0.00279 | 0.00279 | 0.00278 | 0.00277 | 0.00276 | 0.00275 | 0.00274 | 0.00273 | 0.00272 | 0.00272 | 0.00272 | 0.00272 | 0.00273 | 0.00274 | 0.00274 | 0.00274 | 0.00273 | 0.00272 | 0.00271 | 0.00269 | 0.00268 | 0.00266 | 0.00266 | 0.00266 | 0.00267 | 0.00267 | 0.00268 | 0.0027 | 0.00271 | 0.00273 | 0.00274 | 0.00274 | 0.00274 | 0.00274 | 0.00274 | 0.00272 | 0.00271 | 0.00269 | 0.00268 | 0.00267 | 0.00267 | 0.00267 | 0.00267 | 0.00268 | 0.00269 | 0.0027 | 0.0027 | 0.00269 | 0.00267 | 0.00266 | 0.00264 | 0.00262 | 0.00261 | 0.0026 | 0.00261 | 0.00262 | 0.00263 | 0.00264 | 0.00264 | 0.00264 | 0.00263 | 0.00262 | 0.0026 | 0.0026 | 0.0026 | 0.00261 | 0.00262 | 0.00262 | 0.00262 | 0.00261 | 0.00261 | 0.00261 | 0.0026 | 0.0026 | 0.00261 | 0.00262 | 0.00263 | 0.00264 | 0.00264 | 0.00263 | 0.00262 | 0.00261 | 0.0026 | 0.0026 | 0.0026 | 0.00261 | 0.00261 | 0.00262 | 0.00263 | 0.00263 | 0.00262 | 0.00261 | 0.0026 | 0.00259 | 0.00258 | 0.00258 | 0.00258 | 0.00259 | 0.00259 | 0.0026 | 0.0026 | 0.00261 | 0.00261 | 0.00261 | 0.00261 | 0.0026 | 0.00259 | 0.00258 | 0.00258 | 0.00257 | 0.00256 | 0.00256 | 0.00255 | 0.00255 | 0.00255 | 0.00254 | 0.00253 | 0.00253 | 0.00254 | 0.00256 | 0.00257 | 0.00257 | 0.00257 | 0.00256 | 0.00256 | 0.00255 | 0.00254 | 0.00253 | 0.00252 | 0.00252 | 0.00253 | 0.00253 | 0.00252 | 0.00252 | 0.00251 | 0.0025 | 0.00249 | 0.00249 | 0.00249 | 0.00248 | 0.00249 | 0.00249 | 0.00249 | 0.0025 | 0.00251 | 0.00252 | 0.00253 | 0.00253 | 0.00253 | 0.00252 | 0.0025 | 0.00249 | 0.00249 | 0.00249 | 0.00249 | 0.00249 | 0.0025 | 0.00251 | 0.00252 | 0.00253 | 0.00253 | 0.00253 | 0.00253 | 0.00253 | 0.00252 | 0.00252 | 0.00252 | 0.00251 | 0.00251 | 0.00252 | 0.00253 | 0.00255 | 0.00256 | 0.00257 | 0.00258 | 0.00258 | 0.00258 | 0.00258 | 0.00257 | 0.00256 | 0.00255 | 0.00254 | 0.00253 | 0.00253 | 0.00252 | 0.00252 | 0.00251 | 0.00251 | 0.0025 | 0.00249 | 0.00248 | 0.00248 | 0.00247 | 0.00247 | 0.00246 | 0.00247 | 0.00248 | 0.00249 | 0.0025 | 0.00251 | 0.00251 | 0.00252 | 0.00253 | 0.00252 | 0.00251 | 0.0025 | 0.00249 | 0.00247 | 0.00246 | 0.00244 | 0.00243 | 0.00243 | 0.00243 | 0.00244 | 0.00245 | 0.00247 | 0.00249 | 0.00251 | 0.00251 | 0.0025 | 0.00248 | 0.00246 | 0.00245 | 0.00244 | 0.00244 | 0.00243 | 0.00243 | 0.00243 | 0.00244 | 0.00244 | 0.00244 | 0.00243 | 0.00242 | 0.00242 | 0.00242 | 0.00243 | 0.00243 | 0.00242 | 0.00243 | 0.00243 | 0.00244 | 0.00244 | 0.00243 | 0.00243 | 0.00243 | 0.00242 | 0.00241 | 0.0024 | 0.00238 | 0.00236 | 0.00234 | 0.00232 | 0.00231 | 0.0023 | 0.0023 | 0.00231 | 0.00232 | 0.00233 | 0.00234 | 0.00234 | 0.00234 | 0.00232 | 0.00231 | 0.0023 | 0.00229 | 0.00228 | 0.00228 | 0.00228 | 0.00228 | 0.00228 | 0.00229 | 0.00231 | 0.00232 | 0.00234 | 0.00235 | 0.00235 | 0.00235 | 0.00235 | 0.00235 | 0.00234 | 0.00235 | 0.00235 | 0.00236 | 0.00237 | 0.00239 | 0.00241 | 0.00241 | 0.00241 | 0.00239 | 0.00237 | 0.00236 | 0.00234 | 0.00234 | 0.00233 | 0.00234 | 0.00234 | 0.00234 | 0.00235 | 0.00235 | 0.00235 | 0.00235 | 0.00235 | 0.00236 | 0.00237 | 0.00238 | 0.00239 | 0.00239 | 0.00238 | 0.00236 | 0.00235 | 0.00234 | 0.00234 | 0.00234 | 0.00234 | 0.00235 | 0.00237 | 0.00238 | 0.00239 | 0.00239 | 0.00239 | 0.00238 | 0.00238 | 0.00237 | 0.00237 | 0.00235 | 0.00234 | 0.00232 | 0.00231 | 0.0023 | 0.0023 | 0.0023 | 0.0023 | 0.00231 | 0.00233 | 0.00234 | 0.00235 | 0.00235 | 0.00236 | 0.00237 | 0.00237 | 0.00237 | 0.00236 | 0.00235 | 0.00235 | 0.00234 | 0.00233 | 0.00231 | 0.00229 | 0.00227 | 0.00226 | 0.00225 | 0.00225 | 0.00225 | 0.00226 | 0.00228 | 0.0023 | 0.00232 | 0.00234 | 0.00234 | 0.00234 | 0.00233 | 0.00232 | 0.00232 | 0.00232 | 0.00234 | 0.00235 | 0.00235 | 0.00235 | 0.00235 | 0.00234 | 0.00234 | 0.00233 | 0.00232 | 0.00231 | 0.0023 | 0.0023 | 0.0023 | 0.0023 | 0.0023 | 0.0023 | 0.0023 | 0.0023 | 0.0023 | 0.0023 | 0.0023 | 0.00229 | 0.00229 | 0.00229 | 0.0023 | 0.0023 | 0.0023 | 0.00231 | 0.00232 | 0.00232 | 0.00233 | 0.00232 | 0.00233 | 0.00233 | 0.00234 | 0.00235 | 0.00234 | 0.00234 | 0.00233 | 0.00233 | 0.00233 | 0.00233 | 0.00234 | 0.00234 | 0.00235 | 0.00234 | 0.00233 | 0.00231 | 0.00231 | 0.0023 | 0.0023 | 0.0023 | 0.0023 | 0.00232 | 0.00234 | 0.00235 | 0.00235 | 0.00235 | 0.00234 | 0.00233 | 0.00232 | 0.00231 | 0.00229 | 0.00228 | 0.00228 | 0.00229 | 0.00229 | 0.0023 | 0.00232 | 0.00234 | 0.00237 | 0.0024 | 0.00241 | 0.00241 | 0.0024 | 0.00239 | 0.00236 | 0.00233 | 0.0023 | 0.00227 | 0.00225 | 0.00224 | 0.00225 | 0.00226 | 0.00226 | 0.00226 | 0.00226 | 0.00226 | 0.00227 | 0.00227 | 0.00228 | 0.00228 | 0.00228 | 0.00229 | 0.0023 | 0.00232 | 0.00233 | 0.00235 | 0.00236 | 0.00238 | 0.00239 | 0.0024 | 0.00241 | 0.0024 | 0.00238 | 0.00236 | 0.00235 | 0.00236 | 0.00236 | 0.00237 | 0.00237 | 0.00238 | 0.00238 | 0.00238 | 0.00236 | 0.00234 | 0.00231 | 0.0023 | 0.0023 | 0.00231 | 0.00233 | 0.00234 | 0.00236 | 0.00237 | 0.00236 | 0.00233 | 0.00231 | 0.00229 | 0.00228 | 0.00228 | 0.00228 | 0.00228 | 0.00229 | 0.00231 | 0.00232 | 0.00233 | 0.00234 | 0.00235 | 0.00236 | 0.00238 | 0.0024 | 0.0024 | 0.00239 | 0.00237 | 0.00235 | 0.00234 | 0.00232 | 0.00232 | 0.00232 | 0.00233 | 0.00235 | 0.00236 | 0.00237 | 0.00238 | 0.00239 | 0.00239 | 0.00239 | 0.00239 | 0.00239 | 0.00239 | 0.00239 | 0.00238 | 0.00238 | 0.00237 | 0.00236 | 0.00235 | 0.00234 | 0.00233 | 0.00231 | 0.00234 | 0.00237 | 0.00234 | 0.00222 | 0.00204 | 0.00182 | 0.00158 | 0.00138 | 0.00122 | 0.00113 | 0.00112 | 0.00122 | 0.00144 | 0.00169 | 0.00193 | 0.00215 | 0.00237 | 0.00258 | 0.0028 | 0.00302 | 0.00324 | 0.00346 | 0.00368 | 0.00389 | 0.00409 | 0.00428 | 0.00444 | 0.00458 | 0.00468 | 0.00474 | 0.00474 | 0.00469 | 0.00459 | 0.00445 | 0.00426 | 0.00405 | 0.00383 | 0.00361 | 0.00342 | 0.00326 | 0.00316 | 0.00312 | 0.00315 | 0.00323 | 0.00337 | 0.00355 | 0.00376 | 0.00398 | 0.0042 | 0.00441 | 0.00463 | 0.00483 | 0.00504 | 0.00523 | 0.00542 | 0.0056 | 0.00577 | 0.00592 | 0.00603 | 0.00609 | 0.00611 | 0.00611 | 0.00612 | 0.00613 | 0.00615 | 0.00616 | 0.00619 | 0.00625 | 0.00635 | 0.00651 | 0.00678 | 0.0072 | 0.00781 | 0.00856 | 0.00933 | 0.00995 | 0.01029 | 0.01028 | 0.00993 | 0.00929 | 0.00848 | 0.00765 | 0.00693 | 0.00644 | 0.00619 | 0.00616 | 0.00626 | 0.0064 | 0.00652 | 0.00659 | 0.00662 | 0.00665 | 0.0067 | 0.00678 | 0.00686 | 0.00693 | 0.00696 | 0.00694 | 0.00688 | 0.00679 | 0.00669 | 0.00662 | 0.00663 | 0.00675 | 0.00698 | 0.00728 | 0.00758 | 0.00779 | 0.00784 | 0.00769 | 0.00731 | 0.00675 | 0.00606 | 0.00533 | 0.00464 | 0.00406 | 0.00363 | 0.00339 | 0.0033 | 0.00331 | 0.00338 | 0.00346 | 0.00352 | 0.00354 | 0.00352 | 0.00347 | 0.00341 | 0.00337 | 0.00336 | 0.00341 | 0.00348 | 0.00358 | 0.00368 | 0.00376 | 0.00383 | 0.00388 | 0.00391 | 0.00395 | 0.004 | 0.00406 | 0.00412 | 0.00418 | 0.00422 | 0.00424 | 0.00426 | 0.00426 | 0.00425 | 0.00424 | 0.00422 | 0.0042 | 0.00418 | 0.00416 | 0.00414 | 0.00411 | 0.00408 | 0.00403 | 0.00397 | 0.0039 | 0.00382 | 0.00373 | 0.00364 | 0.00353 | 0.00342 | 0.0033 | 0.00318 | 0.00305 | 0.00292 | 0.00279 | 0.00265 | 0.00252 | 0.0024 | 0.0023 | 0.00222 | 0.00215 | 0.0021 | 0.00207 | 0.00205 | 0.00205 | 0.00207 | 0.0021 | 0.00216 | 0.00223 | 0.00229 | 0.00235 | 0.0024 | 0.00243 | 0.00244 | 0.00244 | 0.00243 | 0.00242 | 0.00241 | 0.00242 | 0.00244 | 0.00248 | 0.00252 | 0.00256 | 0.00261 | 0.00267 | 0.00274 | 0.0028 | 0.00285 | 0.00289 | 0.00291 | 0.00291 | 0.0029 | 0.00289 | 0.00287 | 0.00287 | 0.00289 | 0.00297 | 0.00311 | 0.00322 | 0.00328 | 0.00329 | 0.00326 | 0.00318 | 0.00306 | 0.00291 | 0.00276 | 0.00264 | 0.00257 | 0.00255 | 0.00257 | 0.00255 | 0.00255 | 0.00256 | 0.00257 | 0.0026 | 0.00263 | 0.00266 | 0.00269 | 0.00272 | 0.00271 | 0.00267 | 0.00262 | 0.00256 | 0.0025 | 0.00247 | 0.00246 | 0.00246 | 0.00247 | 0.00247 | 0.00247 | 0.00246 | 0.00246 | 0.00245 | 0.00244 | 0.00242 | 0.00241 | 0.00242 | 0.00244 | 0.00246 | 0.00248 | 0.00247 | 0.00247 | 0.00246 | 0.00246 | 0.00246 | 0.00244 | 0.00242 | 0.00241 | 0.00243 | 0.00249 | 0.00256 | 0.00264 | 0.0027 | 0.00273 | 0.00273 | 0.00271 | 0.00269 | 0.00265 | 0.0026 | 0.00256 | 0.00253 | 0.00253 | 0.00255 | 0.00257 | 0.00256 | 0.00253 | 0.00249 | 0.00244 | 0.0024 | 0.00238 | 0.00238 | 0.00239 | 0.00241 | 0.00242 | 0.00245 | 0.00247 | 0.00248 | 0.00247 | 0.00244 | 0.00241 | 0.0024 | 0.00241 | 0.00243 | 0.00245 | 0.00247 | 0.00249 | 0.00251 | 0.00254 | 0.00258 | 0.00262 | 0.00265 | 0.0027 | 0.00274 | 0.00277 | 0.00275 | 0.00269 | 0.0026 | 0.0025 | 0.0024 | 0.0023 | 0.00222 | 0.00217 | 0.00216 | 0.00217 | 0.00219 | 0.00221 | 0.00223 | 0.00227 | 0.00232 | 0.00238 | 0.00243 | 0.00247 | 0.00249 | 0.0025 | 0.00249 | 0.00245 | 0.0024 | 0.00236 | 0.00234 | 0.00232 | 0.00231 | 0.0023 | 0.00232 | 0.00239 | 0.00248 | 0.00257 | 0.00261 | 0.00261 | 0.00255 | 0.00245 | 0.00234 | 0.00221 | 0.00212 | 0.0021 | 0.00214 | 0.00222 | 0.00233 | 0.00243 | 0.00252 | 0.00255 | 0.00253 | 0.00247 | 0.0024 | 0.00235 | 0.00231 | 0.00226 | 0.00219 | 0.00211 | 0.00204 | 0.00203 | 0.00205 | 0.00209 | 0.00213 | 0.00219 | 0.00226 | 0.00232 | 0.00235 | 0.00235 | 0.00233 | 0.00229 | 0.00227 | 0.00225 | 0.00225 | 0.00225 | 0.00226 | 0.00227 | 0.00227 | 0.00227 | 0.00227 | 0.00228 | 0.00229 | 0.00231 | 0.00232 | 0.00233 | 0.00235 | 0.00239 | 0.00242 | 0.00244 | 0.00245 | 0.00245 | 0.00245 | 0.00245 | 0.00243 | 0.0024 | 0.00238 | 0.00238 | 0.0024 | 0.00245 | 0.0025 | 0.00255 | 0.0026 | 0.00263 | 0.00264 | 0.00262 | 0.00257 | 0.00253 | 0.0025 | 0.0025 | 0.00251 | 0.00253 | 0.00254 | 0.00254 | 0.00253 | 0.00252 | 0.00249 | 0.00247 | 0.00244 | 0.00242 | 0.00243 | 0.00244 | 0.00248 | 0.00252 | 0.00256 | 0.00259 | 0.00262 | 0.00265 | 0.00268 | 0.00269 | 0.00268 | 0.00265 | 0.0026 | 0.00256 | 0.00254 | 0.00251 | 0.00248 | 0.00245 | 0.00244 | 0.00244 | 0.00246 | 0.00249 | 0.00251 | 0.00254 | 0.00256 | 0.0026 | 0.00263 | 0.00264 | 0.00266 | 0.00267 | 0.00268 | 0.00271 | 0.00273 | 0.00273 | 0.00273 | 0.00272 | 0.00271 | 0.0027 | 0.00268 | 0.00265 | 0.00261 | 0.00258 | 0.00257 | 0.00258 | 0.00262 | 0.00267 | 0.00273 | 0.00279 | 0.00283 | 0.00285 | 0.00284 | 0.0028 | 0.00274 | 0.00266 | 0.00259 | 0.00253 | 0.00251 | 0.0025 | 0.00251 | 0.00252 | 0.00252 | 0.00253 | 0.00254 | 0.00254 | 0.00254 | 0.00251 | 0.00247 | 0.00245 | 0.00246 | 0.0025 | 0.00256 | 0.00261 | 0.00264 | 0.00267 | 0.00269 | 0.0027 | 0.00268 | 0.00264 | 0.00258 | 0.00252 | 0.00248 | 0.00245 | 0.00243 | 0.00241 | 0.00238 | 0.00236 | 0.00235 | 0.00237 | 0.0024 | 0.00244 | 0.00247 | 0.0025 | 0.00254 | 0.00259 | 0.00262 | 0.00262 | 0.00258 | 0.00252 | 0.00247 | 0.00244 | 0.00243 | 0.00241 | 0.00238 | 0.00237 | 0.00238 | 0.00239 | 0.00238 | 0.00235 | 0.00231 | 0.0023 | 0.0023 | 0.00231 | 0.0023 | 0.00224 | 0.00218 | 0.00213 | 0.00212 | 0.00213 | 0.00215 | 0.00217 | 0.0022 | 0.00223 | 0.00225 | 0.00226 | 0.00226 | 0.00225 | 0.00226 | 0.00229 | 0.00235 | 0.00241 | 0.00247 | 0.0025 | 0.00251 | 0.00253 | 0.00254 | 0.00254 | 0.00253 | 0.00249 | 0.00246 | 0.00243 | 0.00239 | 0.00235 | 0.00231 | 0.00227 | 0.00224 | 0.00224 | 0.00227 | 0.0023 | 0.00234 | 0.00237 | 0.00239 | 0.00238 | 0.00236 | 0.00232 | 0.00227 | 0.00222 | 0.00219 | 0.00218 | 0.00222 | 0.00227 | 0.00234 | 0.00239 | 0.00243 | 0.00245 | 0.00246 | 0.00247 | 0.00247 | 0.00249 | 0.00252 | 0.00258 | 0.00264 | 0.0027 | 0.00274 | 0.00277 | 0.00281 | 0.00283 | 0.00283 | 0.00281 | 0.00277 | 0.00274 | 0.00272 | 0.0027 | 0.00264 | 0.00256 | 0.00246 | 0.00237 | 0.00232 | 0.00232 | 0.00235 | 0.00239 | 0.00243 | 0.00245 | 0.00246 | 0.00245 | 0.00243 | 0.00241 | 0.00239 | 0.00239 | 0.00241 | 0.00246 | 0.00252 | 0.00257 | 0.0026 | 0.0026 | 0.00259 | 0.00258 | 0.00258 | 0.0026 | 0.00261 | 0.0026 | 0.00257 | 0.00251 | 0.00246 | 0.00241 | 0.00239 | 0.00239 | 0.00241 | 0.00245 | 0.00252 | 0.00258 | 0.00264 | 0.00265 | 0.00263 | 0.00257 | 0.00252 | 0.00247 | 0.00246 | 0.00247 | 0.00251 | 0.00256 | 0.00262 | 0.00267 | 0.00271 | 0.00273 | 0.00274 | 0.00273 | 0.00272 | 0.00269 | 0.00268 | 0.00267 | 0.00266 | 0.00265 | 0.00264 | 0.00262 | 0.00261 | 0.0026 | 0.00258 | 0.00255 | 0.00251 | 0.00247 | 0.00244 | 0.00242 | 0.00243 | 0.00246 | 0.00249 | 0.00253 | 0.00257 | 0.00259 | 0.0026 | 0.00261 | 0.0026 | 0.0026 | 0.0026 | 0.0026 | 0.0026 | 0.00262 | 0.00263 | 0.00265 | 0.00265 | 0.00264 | 0.00263 | 0.00263 | 0.00262 | 0.00263 | 0.00263 | 0.00264 | 0.00263 | 0.00262 | 0.00262 | 0.00261 | 0.00261 | 0.00261 | 0.00261 | 0.00262 | 0.00263 | 0.00265 | 0.00267 | 0.00267 | 0.00267 | 0.00265 | 0.00263 | 0.00261 | 0.00259 | 0.00257 | 0.00257 | 0.00259 | 0.00261 | 0.00265 | 0.00269 | 0.00272 | 0.00273 | 0.00273 | 0.00272 | 0.0027 | 0.00268 | 0.00267 | 0.00266 | 0.00266 | 0.00267 | 0.00267 | 0.00268 | 0.00268 | 0.00267 | 0.00266 | 0.00265 | 0.00264 | 0.00264 | 0.00264 | 0.00264 | 0.00264 | 0.00263 | 0.00263 | 0.00262 | 0.00261 | 0.00261 | 0.0026 | 0.0026 | 0.0026 | 0.0026 | 0.00261 | 0.0026 | 0.0026 | 0.0026 | 0.0026 | 0.00259 | 0.00257 | 0.00256 | 0.00255 | 0.00255 | 0.00255 | 0.00256 | 0.00258 | 0.0026 | 0.00262 | 0.00265 | 0.00267 | 0.00267 | 0.00267 | 0.00266 | 0.00264 | 0.00263 | 0.00262 | 0.0026 | 0.00258 | 0.00255 | 0.00251 | 0.00247 | 0.00244 | 0.00242 | 0.00241 | 0.00241 | 0.00242 | 0.00244 | 0.00247 | 0.0025 | 0.00253 | 0.00255 | 0.00257 | 0.00259 | 0.00261 | 0.00262 | 0.00262 | 0.0026 | 0.00257 | 0.00255 | 0.00253 | 0.00253 | 0.00255 | 0.00258 | 0.00262 | 0.00267 | 0.00272 | 0.00275 | 0.00276 | 0.00275 | 0.00272 | 0.00269 | 0.00267 | 0.00265 | 0.00264 | 0.00264 | 0.00266 | 0.00268 | 0.0027 | 0.00271 | 0.0027 | 0.00268 | 0.00265 | 0.00262 | 0.00259 | 0.00258 | 0.00258 | 0.0026 | 0.00263 | 0.00267 | 0.00271 | 0.00273 | 0.00274 | 0.00274 | 0.00272 | 0.0027 | 0.00269 | 0.00267 | 0.00266 | 0.00265 | 0.00263 | 0.00259 | 0.00255 | 0.00251 | 0.00248 | 0.00248 | 0.0025 | 0.00254 | 0.00259 | 0.00264 | 0.00267 | 0.00268 | 0.00268 | 0.00267 | 0.00266 | 0.00266 | 0.00268 | 0.0027 | 0.00273 | 0.00275 | 0.00276 | 0.00275 | 0.00273 | 0.00271 | 0.00269 | 0.00267 | 0.00267 | 0.00266 | 0.00266 | 0.00266 | 0.00266 | 0.00267 | 0.00269 | 0.0027 | 0.00272 | 0.00273 | 0.00273 | 0.00272 | 0.00271 | 0.00271 | 0.00272 | 0.00275 | 0.00282 | 0.0029 | 0.003 | 0.00308 | 0.00315 | 0.00317 | 0.00315 | 0.00308 | 0.00298 | 0.00288 | 0.00278 | 0.00272 | 0.00269 | 0.0027 | 0.00274 | 0.00279 | 0.00284 | 0.00287 | 0.00289 | 0.00289 | 0.00287 | 0.00285 | 0.00283 | 0.00281 | 0.00281 | 0.00283 | 0.00286 | 0.0029 | 0.00293 | 0.00295 | 0.00295 | 0.00293 | 0.0029 | 0.00287 | 0.00286 | 0.00288 | 0.00293 | 0.00301 | 0.0031 | 0.00318 | 0.00326 | 0.00331 | 0.00334 | 0.00337 | 0.00339 | 0.00342 | 0.00347 | 0.00354 | 0.0036 | 0.00365 | 0.00368 | 0.00369 | 0.00367 | 0.00365 | 0.00361 | 0.00358 | 0.00355 | 0.00352 | 0.00349 | 0.00345 | 0.00339 | 0.00333 | 0.00327 | 0.00322 | 0.00319 | 0.00318 | 0.00319 | 0.00322 | 0.00325 | 0.00327 | 0.00328 | 0.00327 | 0.00325 | 0.00323 | 0.00322 | 0.00322 | 0.00324 | 0.00328 | 0.00333 | 0.00338 | 0.00342 | 0.00344 | 0.00344 | 0.00341 | 0.00337 | 0.00332 | 0.00327 | 0.00323 | 0.0032 | 0.0032 | 0.0032 | 0.00322 | 0.00325 | 0.00329 | 0.00335 | 0.0034 | 0.00344 | 0.00346 | 0.00344 | 0.0034 | 0.00335 | 0.00332 | 0.00332 | 0.00335 | 0.00339 | 0.00345 | 0.00352 | 0.00357 | 0.00361 | 0.00361 | 0.00359 | 0.00354 | 0.0035 | 0.00346 | 0.00344 | 0.00342 | 0.0034 | 0.00337 | 0.00335 | 0.00334 | 0.00335 | 0.00338 | 0.00343 | 0.00352 | 0.00363 | 0.00375 | 0.00385 | 0.00392 | 0.00394 | 0.00392 | 0.00385 | 0.00377 | 0.00369 | 0.00363 | 0.00361 | 0.00364 | 0.0037 | 0.00379 | 0.00388 | 0.00396 | 0.00403 | 0.00408 | 0.00414 | 0.0042 | 0.00428 | 0.00436 | 0.00444 | 0.0045 | 0.00455 | 0.00457 | 0.00457 | 0.00454 | 0.00451 | 0.00448 | 0.00448 | 0.0045 | 0.00455 | 0.0046 | 0.00464 | 0.00467 | 0.00469 | 0.00469 | 0.00467 | 0.00463 | 0.00459 | 0.00456 | 0.00455 | 0.00458 | 0.00467 | 0.0048 | 0.00495 | 0.0051 | 0.00522 | 0.00531 | 0.00536 | 0.00538 | 0.00539 | 0.0054 | 0.00543 | 0.00548 | 0.00555 | 0.00561 | 0.00563 | 0.0056 | 0.00553 | 0.00543 | 0.00533 | 0.00524 | 0.00518 | 0.00516 | 0.00518 | 0.00524 | 0.00535 | 0.00548 | 0.00561 | 0.00572 | 0.0058 | 0.00583 | 0.00581 | 0.00575 | 0.00566 | 0.00557 | 0.0055 | 0.00545 | 0.00545 | 0.00546 | 0.00548 | 0.00549 | 0.00551 | 0.00552 | 0.00552 | 0.00551 | 0.00549 | 0.00545 | 0.00539 | 0.00533 | 0.00527 | 0.00524 | 0.00524 | 0.00528 | 0.00535 | 0.00544 | 0.0055 | 0.00553 | 0.00551 | 0.00544 | 0.00534 | 0.00522 | 0.00512 | 0.00504 | 0.00502 | 0.00502 | 0.00505 | 0.0051 | 0.00514 | 0.00518 | 0.00521 | 0.00524 | 0.00525 | 0.00525 | 0.00525 | 0.00524 | 0.00523 | 0.00522 | 0.00521 | 0.00521 | 0.00522 | 0.00522 | 0.00522 | 0.00523 | 0.00523 | 0.00523 | 0.00522 | 0.00521 | 0.00519 | 0.00517 | 0.00514 | 0.00511 | 0.00508 | 0.00505 | 0.00502 | 0.00499 | 0.00497 | 0.00495 | 0.00493 | 0.0049 | 0.00488 | 0.00484 | 0.00481 | 0.00477 | 0.00474 | 0.00471 | 0.00469 | 0.00469 | 0.00472 | 0.00478 | 0.00487 | 0.00496 | 0.00502 | 0.00505 | 0.00503 | 0.00497 | 0.00488 | 0.00479 | 0.00471 | 0.00467 | 0.00466 | 0.00468 | 0.00471 | 0.00472 | 0.00472 | 0.00469 | 0.00465 | 0.00458 | 0.00452 | 0.00446 | 0.00441 | 0.00438 | 0.00439 | 0.00441 | 0.00446 | 0.00452 | 0.00458 | 0.00461 | 0.00462 | 0.0046 | 0.00454 | 0.00446 | 0.00438 | 0.0043 | 0.00423 | 0.00417 | 0.00412 | 0.00408 | 0.00405 | 0.00403 | 0.00402 | 0.004 | 0.00399 | 0.00397 | 0.00395 | 0.00394 | 0.00395 | 0.00401 | 0.00414 | 0.00433 | 0.00457 | 0.00482 | 0.00503 | 0.00516 | 0.00519 | 0.00511 | 0.00495 | 0.00473 | 0.00451 | 0.00433 | 0.00419 | 0.00411 | 0.00407 | 0.00405 | 0.00405 | 0.00404 | 0.00402 | 0.004 | 0.00397 | 0.00394 | 0.00393 | 0.00392 | 0.00393 | 0.00396 | 0.00401 | 0.00408 | 0.00416 | 0.00422 | 0.00427 | 0.00429 | 0.00428 | 0.00424 | 0.00418 | 0.00411 | 0.00404 | 0.00399 | 0.00396 | 0.00397 | 0.00398 | 0.004 | 0.00401 | 0.004 | 0.00396 | 0.00388 | 0.00378 | 0.00367 | 0.00359 | 0.00358 | 0.00363 | 0.00374 | 0.00388 | 0.00403 | 0.00415 | 0.00422 | 0.00424 | 0.00421 | 0.00415 | 0.00409 | 0.00405 | 0.00406 | 0.00411 | 0.00418 | 0.00426 | 0.00432 | 0.00437 | 0.00439 | 0.00439 | 0.00437 | 0.00435 | 0.00431 | 0.00427 | 0.00422 | 0.00419 | 0.00418 | 0.00418 | 0.0042 | 0.00424 | 0.00429 | 0.00435 | 0.00441 | 0.00447 | 0.00452 | 0.00455 | 0.00459 | 0.00462 | 0.00465 | 0.00469 | 0.00472 | 0.00474 | 0.00476 | 0.00476 | 0.00476 | 0.00476 | 0.00476 | 0.00479 | 0.00484 | 0.00493 | 0.00504 | 0.00517 | 0.00531 | 0.00544 | 0.00555 | 0.00564 | 0.0057 | 0.00575 | 0.00579 | 0.00583 | 0.00587 | 0.0059 | 0.00592 | 0.00594 | 0.00593 | 0.00591 | 0.00589 | 0.00587 | 0.00587 | 0.00588 | 0.0059 | 0.00593 | 0.00595 | 0.00597 | 0.00598 | 0.00598 | 0.00597 | 0.00597 | 0.00597 | 0.00599 | 0.00601 | 0.00604 | 0.00606 | 0.00608 | 0.0061 | 0.00611 | 0.00612 | 0.00613 | 0.00614 | 0.00615 | 0.00616 | 0.00616 | 0.00616 | 0.00616 | 0.00614 | 0.00612 | 0.00611 | 0.00609 | 0.00608 | 0.00609 | 0.0061 | 0.00613 | 0.00616 | 0.0062 | 0.00624 | 0.00628 | 0.00632 | 0.00637 | 0.00641 | 0.00645 | 0.00649 | 0.00653 | 0.00657 | 0.00659 | 0.00661 | 0.00661 | 0.00662 | 0.00662 | 0.00662 | 0.00663 | 0.00663 | 0.00663 | 0.00662 | 0.0066 | 0.00657 | 0.00652 | 0.00648 | 0.00646 | 0.00646 | 0.00649 | 0.00655 | 0.00662 | 0.0067 | 0.00677 | 0.00684 | 0.00689 | 0.00692 | 0.00694 | 0.00695 | 0.00696 | 0.00696 | 0.00694 | 0.00692 | 0.00689 | 0.00686 | 0.00683 | 0.00681 | 0.00679 | 0.00677 | 0.00674 | 0.0067 | 0.00665 | 0.00657 | 0.00648 | 0.00639 | 0.00633 | 0.0063 | 0.00632 | 0.00638 | 0.00647 | 0.00657 | 0.00665 | 0.0067 | 0.00671 | 0.00667 | 0.0066 | 0.00651 | 0.00642 | 0.00636 | 0.00633 | 0.00635 | 0.00641 | 0.00648 | 0.00657 | 0.00667 | 0.00675 | 0.00682 | 0.00686 | 0.00687 | 0.00688 | 0.00687 | 0.00687 | 0.00688 | 0.00688 | 0.00688 | 0.00689 | 0.00689 | 0.0069 | 0.00692 | 0.00693 | 0.00694 | 0.00695 | 0.00695 | 0.00695 | 0.00695 | 0.00695 | 0.00696 | 0.00697 | 0.00697 | 0.00695 | 0.00691 | 0.00685 | 0.00678 | 0.00669 | 0.00662 | 0.00658 | 0.00656 | 0.00656 | 0.0066 | 0.00664 | 0.00667 | 0.00669 | 0.00669 | 0.00667 | 0.00665 | 0.00664 | 0.00662 | 0.00661 | 0.0066 | 0.0066 | 0.0066 | 0.0066 | 0.0066 | 0.00661 | 0.00661 | 0.00662 | 0.00664 | 0.00666 | 0.00669 | 0.00673 | 0.00676 | 0.00677 | 0.00675 | 0.0067 | 0.00663 | 0.00656 | 0.00649 | 0.00645 | 0.00645 | 0.00649 | 0.00657 | 0.00668 | 0.0068 | 0.00689 | 0.00696 | 0.00699 | 0.007 | 0.00698 | 0.00696 | 0.00693 | 0.00689 | 0.00687 | 0.00685 | 0.00684 | 0.00684 | 0.00686 | 0.00689 | 0.00692 | 0.00697 | 0.00702 | 0.00706 | 0.0071 | 0.00714 | 0.00717 | 0.0072 | 0.00723 | 0.00725 | 0.00728 | 0.0073 | 0.00731 | 0.00732 | 0.00731 | 0.00731 | 0.00732 | 0.00732 | 0.00733 | 0.00733 | 0.00732 | 0.00731 | 0.00729 | 0.00726 | 0.00722 | 0.00717 | 0.00712 | 0.00707 | 0.00704 | 0.00701 | 0.00697 | 0.00694 | 0.0069 | 0.00686 | 0.00682 | 0.00677 | 0.00672 | 0.00666 | 0.0066 | 0.00655 | 0.00652 | 0.00649 | 0.00647 | 0.00646 | 0.00646 | 0.00646 | 0.00646 | 0.00645 | 0.00643 | 0.0064 | 0.00638 | 0.00637 | 0.00637 | 0.00638 | 0.0064 | 0.00643 | 0.00646 | 0.00648 | 0.00651 | 0.00653 | 0.00655 | 0.00656 | 0.00657 | 0.00659 | 0.0066 | 0.00662 | 0.00664 | 0.00666 | 0.00668 | 0.0067 | 0.00671 | 0.00671 | 0.00672 | 0.00672 | 0.00673 | 0.00674 | 0.00676 | 0.00678 | 0.00682 | 0.00685 | 0.0069 | 0.00693 | 0.00697 | 0.00701 | 0.00705 | 0.00709 | 0.00713 | 0.00718 | 0.00723 | 0.00727 | 0.00731 | 0.00733 | 0.00734 | 0.00733 | 0.00732 | 0.00731 | 0.0073 | 0.0073 | 0.0073 | 0.00731 | 0.00731 | 0.00731 | 0.00731 | 0.0073 | 0.00728 | 0.00726 | 0.00722 | 0.00719 | 0.00716 | 0.00712 | 0.00708 | 0.00705 | 0.00703 | 0.00703 | 0.00703 | 0.00703 | 0.00702 | 0.00699 | 0.00695 | 0.0069 | 0.00685 | 0.0068 | 0.00677 | 0.00674 | 0.00674 | 0.00676 | 0.00678 | 0.00681 | 0.00682 | 0.00681 | 0.0068 | 0.00676 | 0.00673 | 0.00668 | 0.00664 | 0.0066 | 0.00656 | 0.00653 | 0.00649 | 0.00646 | 0.00643 | 0.00639 | 0.00635 | 0.0063 | 0.00625 | 0.0062 | 0.00616 | 0.00612 | 0.00609 | 0.00607 | 0.00606 | 0.00606 | 0.00605 | 0.00604 | 0.00603 | 0.006 | 0.00598 | 0.00597 | 0.00597 | 0.00599 | 0.00602 | 0.00608 | 0.00614 | 0.00621 | 0.00627 | 0.00632 | 0.00635 | 0.00637 | 0.00638 | 0.00638 | 0.00638 | 0.00637 | 0.00635 | 0.00633 | 0.00631 | 0.0063 | 0.00628 | 0.00626 | 0.00623 | 0.0062 | 0.00616 | 0.00613 | 0.0061 | 0.00607 | 0.00604 | 0.006 | 0.00597 | 0.00593 | 0.0059 | 0.00587 | 0.00585 | 0.00583 | 0.00582 | 0.00583 | 0.00584 | 0.00586 | 0.00588 | 0.00591 | 0.00593 | 0.00596 | 0.006 | 0.00603 | 0.00607 | 0.00612 | 0.00617 | 0.00623 | 0.00629 | 0.00636 | 0.00643 | 0.00652 | 0.00663 | 0.00675 | 0.00689 | 0.00704 | 0.00719 | 0.00734 | 0.00749 | 0.00764 | 0.00778 | 0.00793 | 0.00807 | 0.00821 | 0.00834 | 0.00846 | 0.00856 | 0.00864 | 0.0087 | 0.00874 | 0.00876 | 0.00878 | 0.00878 | 0.00877 | 0.00875 | 0.00872 | 0.00867 | 0.00862 | 0.00856 | 0.00849 | 0.00842 | 0.00835 | 0.00828 | 0.00821 | 0.00815 | 0.00809 | 0.00804 | 0.00799 | 0.00795 | 0.00791 | 0.00787 | 0.00784 | 0.0078 | 0.00777 | 0.00773 | 0.0077 | 0.00766 | 0.00761 | 0.00757 | 0.00754 | 0.00751 | 0.00749 | 0.00749 | 0.0075 | 0.00753 | 0.00756 | 0.00761 | 0.00766 | 0.00772 | 0.00778 | 0.00784 | 0.00791 | 0.00798 | 0.00806 | 0.00814 | 0.00824 | 0.00835 | 0.00846 | 0.00859 | 0.00871 | 0.00883 | 0.00894 | 0.00905 | 0.00915 | 0.00925 | 0.00934 | 0.00942 | 0.0095 | 0.00958 | 0.00968 | 0.00979 | 0.0099 | 0.01002 | 0.01017 | 0.01034 | 0.01052 | 0.0107 | 0.01088 | 0.01103 | 0.01118 | 0.01131 | 0.01141 | 0.0115 | 0.01156 | 0.01162 | 0.01168 | 0.01174 | 0.01181 | 0.01188 | 0.01195 | 0.01202 | 0.01209 | 0.01215 | 0.01218 | 0.0122 | 0.01219 | 0.01217 | 0.01214 | 0.0121 | 0.01205 | 0.01201 | 0.01197 | 0.01196 | 0.01195 | 0.01195 | 0.01195 | 0.01197 | 0.01199 | 0.01203 | 0.01208 | 0.01212 | 0.01217 | 0.01223 | 0.0123 | 0.01237 | 0.01244 | 0.01251 | 0.01258 | 0.01266 | 0.01275 | 0.01285 | 0.01295 | 0.01306 | 0.01317 | 0.01328 | 0.01341 | 0.01354 | 0.01366 | 0.01379 | 0.01391 | 0.01403 | 0.01414 | 0.01423 | 0.0143 | 0.01434 | 0.01435 | 0.01435 | 0.01435 | 0.01439 | 0.01447 | 0.01461 | 0.01478 | 0.01497 | 0.01517 | 0.01536 | 0.01552 | 0.01566 | 0.01575 | 0.01583 | 0.0159 | 0.01601 | 0.01615 | 0.01632 | 0.0165 | 0.01667 | 0.01682 | 0.01695 | 0.01706 | 0.01713 | 0.01716 | 0.01716 | 0.01715 | 0.01712 | 0.0171 | 0.01707 | 0.01703 | 0.017 | 0.01696 | 0.01691 | 0.01686 | 0.01681 | 0.01675 | 0.0167 | 0.01665 | 0.0166 | 0.01655 | 0.0165 | 0.01646 | 0.01642 | 0.0164 | 0.01642 | 0.01646 | 0.01652 | 0.01658 | 0.01664 | 0.0167 | 0.01673 | 0.01675 | 0.01673 | 0.0167 | 0.01664 | 0.01658 | 0.01653 | 0.01652 | 0.01653 | 0.01655 | 0.01657 | 0.01658 | 0.01657 | 0.01653 | 0.01645 | 0.01636 | 0.01624 | 0.0161 | 0.01598 | 0.01589 | 0.01582 | 0.01576 | 0.01571 | 0.01566 | 0.01561 | 0.01555 | 0.01549 | 0.01541 | 0.01533 | 0.01524 | 0.01515 | 0.01505 | 0.01495 | 0.01484 | 0.01474 | 0.01465 | 0.01457 | 0.0145 | 0.01444 | 0.0144 | 0.01438 | 0.01437 | 0.01436 | 0.01433 | 0.01431 | 0.01428 | 0.01425 | 0.01422 | 0.01419 | 0.01416 | 0.01412 | 0.01408 | 0.01403 | 0.01397 | 0.01389 | 0.0138 | 0.01372 | 0.01365 | 0.01358 | 0.01352 | 0.01346 | 0.0134 | 0.01334 | 0.01329 | 0.01324 | 0.0132 | 0.01319 | 0.01319 | 0.0132 | 0.01323 | 0.01326 | 0.01328 | 0.01329 | 0.01327 | 0.01322 | 0.01314 | 0.01303 | 0.01291 | 0.01278 | 0.01264 | 0.01249 | 0.01235 | 0.01222 | 0.01209 | 0.01197 | 0.01186 | 0.01175 | 0.01165 | 0.01156 | 0.01147 | 0.01139 | 0.01131 | 0.01122 | 0.01113 | 0.01104 | 0.01096 | 0.01088 | 0.01081 | 0.01074 | 0.01068 | 0.01063 | 0.01058 | 0.01052 | 0.01045 | 0.01036 | 0.01027 | 0.01017 | 0.01008 | 0.00999 | 0.00991 | 0.00983 | 0.00976 | 0.0097 | 0.00964 | 0.00957 | 0.0095 | 0.00942 | 0.00934 | 0.00926 | 0.00919 | 0.00912 | 0.00905 | 0.00899 | 0.00894 | 0.00889 | 0.00886 | 0.00883 | 0.00879 | 0.00876 | 0.00872 | 0.00869 | 0.00865 | 0.00861 | 0.00856 | 0.00852 | 0.00849 | 0.00846 | 0.00843 | 0.00841 | 0.00839 | 0.00837 | 0.00836 | 0.00834 | 0.00832 | 0.0083 | 0.00827 | 0.00825 | 0.00823 | 0.00821 | 0.00819 | 0.00818 | 0.00818 | 0.00818 | 0.00817 | 0.00816 | 0.00813 | 0.0081 | 0.00807 | 0.00804 | 0.00802 | 0.00799 | 0.00797 | 0.00796 | 0.00795 | 0.00795 | 0.00794 | 0.00793 | 0.00793 | 0.00794 | 0.00796 | 0.00799 | 0.00802 | 0.00804 | 0.00806 | 0.00807 | 0.00807 | 0.00807 | 0.00807 | 0.00809 | 0.00812 | 0.00817 | 0.00823 | 0.0083 | 0.00837 | 0.00844 | 0.00849 | 0.00852 | 0.00855 | 0.00856 | 0.00858 | 0.00859 | 0.0086 | 0.00862 | 0.00865 | 0.00867 | 0.00868 | 0.00868 | 0.00867 | 0.00866 | 0.00864 | 0.00863 | 0.00861 | 0.00858 | 0.00854 | 0.0085 | 0.00844 | 0.00837 | 0.00829 | 0.00822 | 0.00817 | 0.00814 | 0.00812 | 0.00812 | 0.00812 | 0.00812 | 0.00813 | 0.00814 | 0.00814 | 0.00814 | 0.00813 | 0.00813 | 0.00812 | 0.0081 | 0.00807 | 0.00804 | 0.00801 | 0.00799 | 0.00799 | 0.008 | 0.00801 | 0.00801 | 0.008 | 0.00799 | 0.00796 | 0.00792 | 0.00787 | 0.00782 | 0.00778 | 0.00774 | 0.00772 | 0.0077 | 0.0077 | 0.00769 | 0.00768 | 0.00768 | 0.00768 | 0.00768 | 0.00767 | 0.00765 | 0.00761 | 0.00756 | 0.00751 | 0.00747 | 0.00743 | 0.0074 | 0.00738 | 0.00737 | 0.00738 | 0.0074 | 0.00742 | 0.00745 | 0.00747 | 0.0075 | 0.00752 | 0.00753 | 0.00753 | 0.00752 | 0.00751 | 0.00749 | 0.00746 | 0.00744 | 0.00742 | 0.0074 | 0.00738 | 0.00737 | 0.00736 | 0.00735 | 0.00735 | 0.00735 | 0.00737 | 0.00739 | 0.00742 | 0.00744 | 0.00746 | 0.00747 | 0.00747 | 0.00746 | 0.00745 | 0.00744 | 0.00742 | 0.0074 | 0.00738 | 0.00738 | 0.00738 | 0.00739 | 0.0074 | 0.00741 | 0.00744 | 0.00748 | 0.00752 | 0.00755 | 0.00759 | 0.00762 | 0.00765 | 0.00768 | 0.0077 | 0.00772 | 0.00773 | 0.00773 | 0.00772 | 0.00771 | 0.00771 | 0.00772 | 0.00773 | 0.00774 | 0.00776 | 0.00777 | 0.0078 | 0.00782 | 0.00783 | 0.00784 | 0.00785 | 0.00786 | 0.00789 | 0.00791 | 0.00794 | 0.00795 | 0.00797 | 0.00798 | 0.00798 | 0.00797 | 0.00795 | 0.00794 | 0.00793 | 0.00793 | 0.00793 | 0.00793 | 0.00794 | 0.00796 | 0.00798 | 0.008 | 0.00801 | 0.00801 | 0.00801 | 0.00801 | 0.00801 | 0.00801 | 0.008 | 0.008 | 0.00799 | 0.008 | 0.008 | 0.00801 | 0.00801 | 0.008 | 0.00799 | 0.00798 | 0.00798 | 0.00798 | 0.00797 | 0.00797 | 0.00797 | 0.00798 | 0.00799 | 0.008 | 0.008 | 0.008 | 0.008 | 0.00801 | 0.00803 | 0.00805 | 0.00808 | 0.0081 | 0.00811 | 0.00811 | 0.00812 | 0.00812 | 0.00811 | 0.00811 | 0.00812 | 0.00813 | 0.00814 | 0.00816 | 0.00818 | 0.00821 | 0.00823 | 0.00825 | 0.00828 | 0.00831 | 0.00834 | 0.00836 | 0.00838 | 0.00841 | 0.00843 | 0.00845 | 0.00845 | 0.00845 | 0.00845 | 0.00846 | 0.00846 | 0.00847 | 0.00847 | 0.00847 | 0.00848 | 0.0085 | 0.00852 | 0.00855 | 0.00856 | 0.00858 | 0.00861 | 0.00865 | 0.00869 | 0.00874 | 0.00877 | 0.00881 | 0.00884 | 0.00887 | 0.00889 | 0.00891 | 0.00891 | 0.00892 | 0.00892 | 0.00894 | 0.00896 | 0.00898 | 0.00901 | 0.00905 | 0.0091 | 0.00916 | 0.00922 | 0.00926 | 0.00929 | 0.00931 | 0.00933 | 0.00936 | 0.00939 | 0.00942 | 0.00943 | 0.00943 | 0.00945 | 0.0095 | 0.00956 | 0.00963 | 0.00971 | 0.00979 | 0.00988 | 0.00997 | 0.01004 | 0.01008 | 0.01008 | 0.01009 | 0.01011 | 0.01015 | 0.01022 | 0.0103 | 0.01039 | 0.01047 | 0.01052 | 0.01055 | 0.01055 | 0.01054 | 0.01054 | 0.01056 | 0.01061 | 0.01069 | 0.0108 | 0.01093 | 0.01106 | 0.01116 | 0.01122 | 0.01125 | 0.01126 | 0.01127 | 0.01129 | 0.01132 | 0.01136 | 0.01143 | 0.01153 | 0.01164 | 0.01172 | 0.01176 | 0.01172 | 0.01164 | 0.01154 | 0.01145 | 0.0114 | 0.01139 | 0.01143 | 0.01151 | 0.01164 | 0.01178 | 0.01193 | 0.01204 | 0.01212 | 0.01217 | 0.0122 | 0.01222 | 0.01225 | 0.0123 | 0.01235 | 0.01242 | 0.01249 | 0.01258 | 0.0127 | 0.01285 | 0.0131 | 0.01345 | 0.01386 | 0.01402 | 0.01348 | 0.01201 | 0.00988 | 0.00766 | 0.00583 | 0.00472 | 0.00446 | 0.00506 | 0.00647 | 0.00853 | 0.01085 | 0.01285 | 0.01401 | 0.01425 | 0.01397 | 0.01356 | 0.01324 | 0.01305 | 0.01294 | 0.01287 | 0.01281 | 0.01276 | 0.01272 | 0.01267 | 0.0126 | 0.0125 | 0.01241 | 0.01232 | 0.01225 | 0.0122 | 0.01216 | 0.01213 | 0.0121 | 0.01207 | 0.01204 | 0.01201 | 0.01199 | 0.01199 | 0.01201 | 0.01204 | 0.01204 | 0.01202 | 0.01197 | 0.01192 | 0.01187 | 0.01179 | 0.01167 | 0.0115 | 0.0113 | 0.01111 | 0.01095 | 0.01083 | 0.01077 | 0.01077 | 0.01084 | 0.01096 | 0.01111 | 0.01124 | 0.01133 | 0.01136 | 0.01135 | 0.01131 | 0.01125 | 0.0112 | 0.01116 | 0.01114 | 0.01114 | 0.01113 | 0.01111 | 0.01109 | 0.01111 | 0.01122 | 0.01141 | 0.01163 | 0.01184 | 0.01199 | 0.01208 | 0.01209 | 0.01203 | 0.01187 | 0.01166 | 0.01143 | 0.01124 | 0.01113 | 0.01109 | 0.01108 | 0.01109 | 0.01111 | 0.01112 | 0.01113 | 0.01113 | 0.01112 | 0.01111 | 0.0111 | 0.01107 | 0.01102 | 0.01095 | 0.01089 | 0.01084 | 0.0108 | 0.01076 | 0.01074 | 0.01074 | 0.01075 | 0.01078 | 0.01081 | 0.01082 | 0.01081 | 0.01076 | 0.0107 | 0.01065 | 0.0106 | 0.01058 | 0.01057 | 0.01058 | 0.01061 | 0.01064 | 0.01066 | 0.01064 | 0.01059 | 0.01053 | 0.01047 | 0.01042 | 0.01038 | 0.01033 | 0.01029 | 0.01028 | 0.01028 | 0.01028 | 0.01025 | 0.0102 | 0.01014 | 0.01009 | 0.01005 | 0.01002 | 0.00999 | 0.00998 | 0.00998 | 0.01 | 0.01002 | 0.01002 | 0.00999 | 0.00994 | 0.00988 | 0.00982 | 0.00978 | 0.00978 | 0.0098 | 0.00984 | 0.00989 | 0.00993 | 0.00997 | 0.01002 | 0.01007 | 0.01012 | 0.01017 | 0.01022 | 0.01027 | 0.01032 | 0.01036 | 0.01037 | 0.01036 | 0.01034 | 0.01031 | 0.01026 | 0.01019 | 0.01012 | 0.01005 | 0.00997 | 0.00991 | 0.00985 | 0.0098 | 0.00974 | 0.00971 | 0.00969 | 0.00969 | 0.00968 | 0.00967 | 0.00964 | 0.00959 | 0.00954 | 0.00948 | 0.00941 | 0.00934 | 0.00925 | 0.00918 | 0.00912 | 0.00907 | 0.00902 | 0.00897 | 0.00892 | 0.00887 | 0.00885 | 0.00884 | 0.00883 | 0.00882 | 0.00879 | 0.00875 | 0.0087 | 0.00862 | 0.00852 | 0.00844 | 0.0084 | 0.00841 | 0.00847 | 0.00856 | 0.00867 | 0.00877 | 0.00883 | 0.00885 | 0.00879 | 0.00866 | 0.00848 | 0.0083 | 0.00814 | 0.00802 | 0.00794 | 0.00792 | 0.00794 | 0.00799 | 0.00804 | 0.00806 | 0.00803 | 0.00797 | 0.00788 | 0.00777 | 0.00766 | 0.00755 | 0.00748 | 0.00745 | 0.00748 | 0.00753 | 0.00756 | 0.00754 | 0.00748 | 0.00739 | 0.00729 | 0.00719 | 0.00711 | 0.00706 | 0.00706 | 0.00708 | 0.00709 | 0.00708 | 0.007 | 0.00688 | 0.00673 | 0.00657 | 0.00644 | 0.00636 | 0.00636 | 0.00641 | 0.0065 | 0.00661 | 0.0067 | 0.00676 | 0.00681 | 0.00684 | 0.00686 | 0.00689 | 0.00689 | 0.00688 | 0.00683 | 0.00674 | 0.00663 | 0.0065 | 0.00638 | 0.00627 | 0.00618 | 0.00609 | 0.00602 | 0.00594 | 0.00585 | 0.00574 | 0.00563 | 0.00551 | 0.00543 | 0.00539 | 0.0054 | 0.00542 | 0.00541 | 0.00535 | 0.00526 | 0.00517 | 0.00511 | 0.0051 | 0.00512 | 0.0052 | 0.00531 | 0.00544 | 0.00555 | 0.00561 | 0.0056 | 0.0055 | 0.00532 | 0.00507 | 0.00478 | 0.00451 | 0.0043 | 0.00421 | 0.00421 | 0.00429 | 0.00441 | 0.00455 | 0.00468 | 0.00478 | 0.00479 | 0.00471 | 0.00454 | 0.00433 | 0.00413 | 0.00397 | 0.00387 | 0.00383 | 0.00385 | 0.0039 | 0.00402 | 0.00417 | 0.00434 | 0.00449 | 0.0046 | 0.00466 | 0.00471 | 0.00476 | 0.00482 | 0.00487 | 0.0049 | 0.0049 | 0.00488 | 0.00486 | 0.00482 | 0.00478 | 0.00471 | 0.00461 | 0.00448 | 0.00434 | 0.00421 | 0.0041 | 0.00401 | 0.00393 | 0.00387 | 0.00382 | 0.00378 | 0.00373 | 0.00366 | 0.00358 | 0.0035 | 0.00343 | 0.0034 | 0.00335 | 0.00323 | 0.00303 | 0.00275 | 0.00246 | 0.00217 | 0.00194 | 0.00177 | 0.0017 | 0.00173 | 0.00185 | 0.002 | 0.00211 | 0.00215 | 0.00212 | 0.00206 | 0.002 | 0.00196 | 0.00196 | 0.00202 | 0.00213 | 0.00227 | 0.00238 | 0.00246 | 0.00246 | 0.0024 | 0.00225 | 0.00225 | 0.00225 | 0.00225 | 0.00225 | 0.00225 | 0.00225
LD2-2 | 0.00029 | 0.00029 | 0.029% | 0.00029 | 0.00029 | 0.00029 | 0.00029 | 0.00032 | 0.00034 | 0.00034 | 0.00032 | 0.0003 | 0.00027 | 0.00025 | 0.00024 | 0.00024 | 0.00025 | 0.00028 | 0.0003 | 0.00031 | 0.00031 | 0.0003 | 0.0003 | 0.00029 | 0.00028 | 0.00027 | 0.00026 | 0.00026 | 0.00025 | 0.00025 | 0.00025 | 0.00025 | 0.00025 | 0.00025 | 0.00025 | 0.00024 | 0.00023 | 0.00023 | 0.00021 | 0.0002 | 0.00019 | 0.00019 | 0.00019 | 0.0002 | 0.00021 | 0.00021 | 0.0002 | 0.00018 | 0.00016 | 0.00013 | 0.0001 | 8e-05 | 8e-05 | 9e-05 | 0.00012 | 0.00016 | 0.00019 | 0.00023 | 0.00026 | 0.00028 | 0.00029 | 0.00029 | 0.00031 | 0.00032 | 0.00033 | 0.00033 | 0.0003 | 0.00026 | 0.00021 | 0.00016 | 0.00011 | 9e-05 | 7e-05 | 7e-05 | 8e-05 | 0.0001 | 0.00012 | 0.00015 | 0.00017 | 0.00018 | 0.0002 | 0.00023 | 0.00026 | 0.00031 | 0.00035 | 0.00037 | 0.00039 | 0.00038 | 0.00036 | 0.00033 | 0.00028 | 0.00024 | 0.0002 | 0.00018 | 0.00018 | 0.00019 | 0.00021 | 0.00024 | 0.00028 | 0.00031 | 0.00033 | 0.00034 | 0.00034 | 0.00035 | 0.00035 | 0.00035 | 0.00035 | 0.00033 | 0.0003 | 0.00026 | 0.00021 | 0.00016 | 0.00012 | 0.00011 | 0.00011 | 0.00014 | 0.0002 | 0.00026 | 0.00032 | 0.00038 | 0.00042 | 0.00044 | 0.00045 | 0.00046 | 0.00047 | 0.00047 | 0.00048 | 0.00048 | 0.00047 | 0.00045 | 0.0004 | 0.00033 | 0.00025 | 0.00018 | 0.00011 | 7e-05 | 5e-05 | 5e-05 | 9e-05 | 0.00014 | 0.00019 | 0.00025 | 0.0003 | 0.00034 | 0.00036 | 0.00038 | 0.00039 | 0.00039 | 0.00039 | 0.00038 | 0.00036 | 0.00035 | 0.00033 | 0.00032 | 0.00029 | 0.00027 | 0.00026 | 0.00024 | 0.00023 | 0.00023 | 0.00023 | 0.00024 | 0.00025 | 0.00026 | 0.00027 | 0.00028 | 0.00029 | 0.00031 | 0.00034 | 0.00038 | 0.00042 | 0.00045 | 0.00048 | 0.00048 | 0.00046 | 0.00042 | 0.00036 | 0.00029 | 0.00021 | 0.00015 | 0.00011 | 0.00011 | 0.00014 | 0.00021 | 0.0003 | 0.00039 | 0.00049 | 0.00056 | 0.0006 | 0.0006 | 0.00058 | 0.00054 | 0.0005 | 0.00045 | 0.00041 | 0.00038 | 0.00035 | 0.00035 | 0.00036 | 0.0004 | 0.00046 | 0.00052 | 0.00058 | 0.00063 | 0.00066 | 0.00066 | 0.00064 | 0.0006 | 0.00055 | 0.00051 | 0.00049 | 0.0005 | 0.00052 | 0.00055 | 0.00058 | 0.0006 | 0.00061 | 0.00062 | 0.00063 | 0.00064 | 0.00068 | 0.00072 | 0.00078 | 0.00085 | 0.00091 | 0.00096 | 0.00097 | 0.00096 | 0.00092 | 0.00087 | 0.00081 | 0.00075 | 0.0007 | 0.00067 | 0.00067 | 0.00069 | 0.00072 | 0.00076 | 0.0008 | 0.00083 | 0.00085 | 0.00086 | 0.00087 | 0.00087 | 0.00088 | 0.0009 | 0.00092 | 0.00093 | 0.00095 | 0.00096 | 0.00097 | 0.00098 | 0.00099 | 0.00099 | 0.00099 | 0.00098 | 0.00096 | 0.00094 | 0.00089 | 0.00083 | 0.00077 | 0.00073 | 0.0007 | 0.0007 | 0.00072 | 0.00075 | 0.00078 | 0.0008 | 0.00083 | 0.00085 | 0.00088 | 0.00092 | 0.00098 | 0.00104 | 0.00111 | 0.00117 | 0.0012 | 0.00121 | 0.0012 | 0.00116 | 0.00111 | 0.00104 | 0.00099 | 0.00094 | 0.0009 | 0.00087 | 0.00085 | 0.00083 | 0.00082 | 0.00082 | 0.00083 | 0.00085 | 0.00086 | 0.00088 | 0.00089 | 0.00091 | 0.00092 | 0.00093 | 0.00093 | 0.00093 | 0.00092 | 0.00093 | 0.00094 | 0.00097 | 0.001 | 0.00104 | 0.00106 | 0.00107 | 0.00106 | 0.00102 | 0.00098 | 0.00093 | 0.00089 | 0.00087 | 0.00088 | 0.0009 | 0.00094 | 0.00097 | 0.00099 | 0.001 | 0.00099 | 0.00097 | 0.00095 | 0.00092 | 0.00089 | 0.00088 | 0.00088 | 0.0009 | 0.00092 | 0.00096 | 0.00098 | 0.001 | 0.001 | 0.00099 | 0.00097 | 0.00094 | 0.00092 | 0.00089 | 0.00087 | 0.00085 | 0.00085 | 0.00088 | 0.00095 | 0.00104 | 0.00115 | 0.00127 | 0.00137 | 0.00144 | 0.00146 | 0.00142 | 0.00131 | 0.00115 | 0.00096 | 0.00077 | 0.00062 | 0.00052 | 0.00048 | 0.00049 | 0.00055 | 0.00065 | 0.00076 | 0.00087 | 0.00095 | 0.00099 | 0.001 | 0.00099 | 0.00097 | 0.00094 | 0.00092 | 0.00091 | 0.00092 | 0.00095 | 0.00101 | 0.00108 | 0.00115 | 0.00122 | 0.00128 | 0.00133 | 0.00136 | 0.00137 | 0.00136 | 0.00136 | 0.00135 | 0.00135 | 0.00136 | 0.00137 | 0.00139 | 0.0014 | 0.00141 | 0.00141 | 0.0014 | 0.00138 | 0.00134 | 0.00128 | 0.00121 | 0.00114 | 0.0011 | 0.0011 | 0.00116 | 0.00126 | 0.00139 | 0.00153 | 0.00165 | 0.00174 | 0.00178 | 0.00176 | 0.00171 | 0.00165 | 0.00159 | 0.00155 | 0.00154 | 0.00153 | 0.00152 | 0.00151 | 0.0015 | 0.00148 | 0.00149 | 0.00151 | 0.00155 | 0.00161 | 0.00168 | 0.00174 | 0.00179 | 0.00182 | 0.00184 | 0.00186 | 0.0019 | 0.00196 | 0.00203 | 0.00209 | 0.00214 | 0.00216 | 0.00216 | 0.00212 | 0.00206 | 0.00199 | 0.00192 | 0.00186 | 0.00181 | 0.00177 | 0.00174 | 0.00172 | 0.00172 | 0.00173 | 0.00177 | 0.00181 | 0.00188 | 0.00195 | 0.00201 | 0.00203 | 0.00201 | 0.00195 | 0.00188 | 0.00181 | 0.00176 | 0.00174 | 0.00176 | 0.0018 | 0.00186 | 0.00192 | 0.00195 | 0.00195 | 0.00192 | 0.00186 | 0.00179 | 0.00174 | 0.00171 | 0.0017 | 0.0017 | 0.00172 | 0.00173 | 0.00175 | 0.00176 | 0.00177 | 0.00178 | 0.00177 | 0.00175 | 0.00171 | 0.00167 | 0.00163 | 0.0016 | 0.00159 | 0.00162 | 0.00166 | 0.00172 | 0.00175 | 0.00175 | 0.00172 | 0.00164 | 0.00154 | 0.00143 | 0.00134 | 0.00128 | 0.00127 | 0.00131 | 0.00136 | 0.00143 | 0.00149 | 0.00153 | 0.00156 | 0.00158 | 0.0016 | 0.0016 | 0.00161 | 0.00161 | 0.00162 | 0.00162 | 0.00163 | 0.00164 | 0.00165 | 0.00166 | 0.00167 | 0.00167 | 0.00167 | 0.00165 | 0.00163 | 0.00162 | 0.00161 | 0.00162 | 0.00165 | 0.00168 | 0.00172 | 0.00175 | 0.00177 | 0.00176 | 0.00171 | 0.00165 | 0.00157 | 0.0015 | 0.00143 | 0.00139 | 0.00137 | 0.00137 | 0.00139 | 0.00142 | 0.00145 | 0.00147 | 0.00146 | 0.00144 | 0.0014 | 0.00135 | 0.0013 | 0.00126 | 0.00123 | 0.00122 | 0.00123 | 0.00127 | 0.00132 | 0.00138 | 0.00145 | 0.00153 | 0.00161 | 0.0017 | 0.00179 | 0.00187 | 0.00194 | 0.00199 | 0.002 | 0.00199 | 0.00194 | 0.00189 | 0.00182 | 0.00176 | 0.00172 | 0.00171 | 0.00172 | 0.00175 | 0.0018 | 0.00182 | 0.00182 | 0.00179 | 0.00171 | 0.0016 | 0.00148 | 0.00137 | 0.00129 | 0.00126 | 0.00127 | 0.00133 | 0.00141 | 0.0015 | 0.00158 | 0.00163 | 0.00165 | 0.00164 | 0.00162 | 0.0016 | 0.00159 | 0.0016 | 0.00162 | 0.00166 | 0.00169 | 0.00173 | 0.00175 | 0.00177 | 0.00178 | 0.00178 | 0.00177 | 0.00173 | 0.00168 | 0.00161 | 0.00154 | 0.00147 | 0.00143 | 0.00143 | 0.00145 | 0.00151 | 0.00158 | 0.00165 | 0.0017 | 0.00172 | 0.00172 | 0.0017 | 0.00167 | 0.00167 | 0.00168 | 0.00172 | 0.00178 | 0.00183 | 0.00187 | 0.00189 | 0.00189 | 0.00189 | 0.00187 | 0.00186 | 0.00184 | 0.00182 | 0.00178 | 0.00171 | 0.00163 | 0.00154 | 0.00146 | 0.0014 | 0.00139 | 0.00141 | 0.00146 | 0.00154 | 0.00163 | 0.0017 | 0.00175 | 0.00178 | 0.00178 | 0.00177 | 0.00175 | 0.00173 | 0.00171 | 0.00171 | 0.00172 | 0.00174 | 0.00177 | 0.00181 | 0.00186 | 0.00191 | 0.00195 | 0.00197 | 0.00198 | 0.00197 | 0.00194 | 0.00189 | 0.00182 | 0.00176 | 0.0017 | 0.00166 | 0.00164 | 0.00165 | 0.00168 | 0.00173 | 0.00178 | 0.00184 | 0.00189 | 0.00193 | 0.00196 | 0.00198 | 0.00198 | 0.00198 | 0.00198 | 0.00198 | 0.00198 | 0.00198 | 0.00197 | 0.00197 | 0.00198 | 0.00199 | 0.002 | 0.00201 | 0.00203 | 0.00204 | 0.00206 | 0.00207 | 0.00206 | 0.00203 | 0.00198 | 0.00192 | 0.00187 | 0.00185 | 0.00185 | 0.00188 | 0.00193 | 0.002 | 0.00206 | 0.00212 | 0.00216 | 0.00217 | 0.00216 | 0.00215 | 0.00212 | 0.0021 | 0.00209 | 0.00208 | 0.00208 | 0.00208 | 0.00207 | 0.00207 | 0.00207 | 0.00207 | 0.00207 | 0.00208 | 0.00209 | 0.00211 | 0.00213 | 0.00215 | 0.00216 | 0.00217 | 0.00217 | 0.00217 | 0.00217 | 0.00217 | 0.00217 | 0.00219 | 0.00221 | 0.00223 | 0.00224 | 0.00225 | 0.00226 | 0.00225 | 0.00225 | 0.00225 | 0.00224 | 0.00224 | 0.00225 | 0.00225 | 0.00225 | 0.00225 | 0.00226 | 0.00227 | 0.00228 | 0.00229 | 0.00229 | 0.00228 | 0.00226 | 0.00223 | 0.0022 | 0.00217 | 0.00215 | 0.00215 | 0.00216 | 0.00217 | 0.0022 | 0.00222 | 0.00224 | 0.00224 | 0.00224 | 0.00225 | 0.00226 | 0.00229 | 0.00232 | 0.00236 | 0.0024 | 0.00242 | 0.00244 | 0.00244 | 0.00244 | 0.00243 | 0.00242 | 0.00241 | 0.0024 | 0.00239 | 0.00239 | 0.00239 | 0.00239 | 0.0024 | 0.00241 | 0.00242 | 0.00243 | 0.00243 | 0.00243 | 0.00243 | 0.00243 | 0.00242 | 0.00242 | 0.00242 | 0.00243 | 0.00245 | 0.00246 | 0.00247 | 0.00247 | 0.00247 | 0.00246 | 0.00245 | 0.00246 | 0.00246 | 0.00247 | 0.00249 | 0.00251 | 0.00253 | 0.00254 | 0.00256 | 0.00256 | 0.00256 | 0.00255 | 0.00254 | 0.00253 | 0.00251 | 0.0025 | 0.00248 | 0.00246 | 0.00244 | 0.00242 | 0.00241 | 0.00241 | 0.00241 | 0.00241 | 0.00242 | 0.00244 | 0.00246 | 0.00248 | 0.0025 | 0.00251 | 0.00252 | 0.00253 | 0.00253 | 0.00253 | 0.00253 | 0.00253 | 0.00252 | 0.00251 | 0.00251 | 0.0025 | 0.00249 | 0.00248 | 0.00248 | 0.00248 | 0.00248 | 0.00247 | 0.00246 | 0.00245 | 0.00246 | 0.00247 | 0.00248 | 0.00249 | 0.00251 | 0.00252 | 0.00254 | 0.00256 | 0.00258 | 0.00259 | 0.0026 | 0.0026 | 0.00261 | 0.00262 | 0.00262 | 0.00262 | 0.00262 | 0.00262 | 0.00262 | 0.00262 | 0.00262 | 0.00263 | 0.00263 | 0.00263 | 0.00263 | 0.00264 | 0.00264 | 0.00265 | 0.00265 | 0.00264 | 0.00264 | 0.00263 | 0.00261 | 0.0026 | 0.00259 | 0.00258 | 0.00258 | 0.00259 | 0.0026 | 0.00262 | 0.00263 | 0.00264 | 0.00265 | 0.00265 | 0.00265 | 0.00265 | 0.00265 | 0.00265 | 0.00265 | 0.00264 | 0.00264 | 0.00265 | 0.00266 | 0.00267 | 0.00269 | 0.00271 | 0.00273 | 0.00275 | 0.00276 | 0.00276 | 0.00275 | 0.00274 | 0.00273 | 0.00271 | 0.0027 | 0.00269 | 0.00269 | 0.00269 | 0.0027 | 0.0027 | 0.0027 | 0.00269 | 0.00268 | 0.00267 | 0.00266 | 0.00265 | 0.00264 | 0.00264 | 0.00264 | 0.00265 | 0.00266 | 0.00267 | 0.00267 | 0.00266 | 0.00266 | 0.00266 | 0.00267 | 0.00269 | 0.00271 | 0.00274 | 0.00276 | 0.00278 | 0.00278 | 0.00278 | 0.00276 | 0.00274 | 0.00272 | 0.0027 | 0.00269 | 0.0027 | 0.00272 | 0.00274 | 0.00278 | 0.00281 | 0.00283 | 0.00285 | 0.00286 | 0.00286 | 0.00285 | 0.00284 | 0.00282 | 0.00281 | 0.0028 | 0.00279 | 0.00278 | 0.00276 | 0.00274 | 0.00273 | 0.00272 | 0.00273 | 0.00274 | 0.00275 | 0.00277 | 0.00278 | 0.0028 | 0.0028 | 0.0028 | 0.0028 | 0.0028 | 0.0028 | 0.0028 | 0.0028 | 0.00279 | 0.00279 | 0.0028 | 0.0028 | 0.00281 | 0.00282 | 0.00283 | 0.00283 | 0.00284 | 0.00284 | 0.00284 | 0.00284 | 0.00285 | 0.00286 | 0.00288 | 0.00291 | 0.00293 | 0.00293 | 0.00293 | 0.00291 | 0.00289 | 0.00287 | 0.00285 | 0.00284 | 0.00284 | 0.00284 | 0.00285 | 0.00285 | 0.00286 | 0.00286 | 0.00286 | 0.00285 | 0.00285 | 0.00284 | 0.00285 | 0.00285 | 0.00286 | 0.00286 | 0.00287 | 0.00289 | 0.0029 | 0.00292 | 0.00293 | 0.00294 | 0.00295 | 0.00295 | 0.00295 | 0.00295 | 0.00294 | 0.00293 | 0.00291 | 0.0029 | 0.00289 | 0.00289 | 0.0029 | 0.00291 | 0.00292 | 0.00293 | 0.00295 | 0.00296 | 0.00297 | 0.00297 | 0.00297 | 0.00296 | 0.00296 | 0.00297 | 0.00298 | 0.00299 | 0.003 | 0.00301 | 0.00301 | 0.00301 | 0.00301 | 0.003 | 0.00298 | 0.00296 | 0.00295 | 0.00294 | 0.00294 | 0.00295 | 0.00295 | 0.00295 | 0.00295 | 0.00295 | 0.00295 | 0.00295 | 0.00296 | 0.00296 | 0.00296 | 0.00297 | 0.00298 | 0.00298 | 0.00299 | 0.00299 | 0.00298 | 0.00298 | 0.00298 | 0.00298 | 0.00298 | 0.00297 | 0.00296 | 0.00295 | 0.00293 | 0.00293 | 0.00293 | 0.00293 | 0.00294 | 0.00294 | 0.00296 | 0.00298 | 0.00301 | 0.00304 | 0.00305 | 0.00306 | 0.00307 | 0.00307 | 0.00307 | 0.00306 | 0.00304 | 0.00301 | 0.003 | 0.003 | 0.00301 | 0.00303 | 0.00305 | 0.00306 | 0.00308 | 0.00308 | 0.00308 | 0.00308 | 0.00308 | 0.00308 | 0.00308 | 0.00309 | 0.00309 | 0.00311 | 0.00312 | 0.00313 | 0.00314 | 0.00314 | 0.00314 | 0.00314 | 0.00313 | 0.00312 | 0.00311 | 0.00309 | 0.00308 | 0.00308 | 0.00307 | 0.00307 | 0.00308 | 0.00308 | 0.00309 | 0.0031 | 0.00311 | 0.00312 | 0.00312 | 0.00313 | 0.00313 | 0.00313 | 0.00312 | 0.00311 | 0.0031 | 0.00309 | 0.00308 | 0.00308 | 0.00309 | 0.0031 | 0.00312 | 0.00313 | 0.00314 | 0.00315 | 0.00314 | 0.00313 | 0.00311 | 0.00309 | 0.00308 | 0.00308 | 0.00309 | 0.00311 | 0.00313 | 0.00315 | 0.00317 | 0.00318 | 0.00318 | 0.00317 | 0.00316 | 0.00314 | 0.00312 | 0.0031 | 0.00307 | 0.00306 | 0.00305 | 0.00307 | 0.00309 | 0.00313 | 0.00317 | 0.0032 | 0.00323 | 0.00324 | 0.00325 | 0.00324 | 0.00323 | 0.00321 | 0.00319 | 0.00317 | 0.00316 | 0.00316 | 0.00316 | 0.00316 | 0.00316 | 0.00316 | 0.00315 | 0.00315 | 0.00315 | 0.00316 | 0.00316 | 0.00316 | 0.00317 | 0.00318 | 0.00319 | 0.00321 | 0.00321 | 0.00321 | 0.0032 | 0.0032 | 0.0032 | 0.0032 | 0.0032 | 0.00321 | 0.00321 | 0.00321 | 0.00322 | 0.00322 | 0.00323 | 0.00323 | 0.00323 | 0.00324 | 0.00326 | 0.00328 | 0.0033 | 0.00332 | 0.00333 | 0.00333 | 0.00333 | 0.00332 | 0.00331 | 0.0033 | 0.00328 | 0.00327 | 0.00326 | 0.00326 | 0.00326 | 0.00326 | 0.00326 | 0.00326 | 0.00326 | 0.00327 | 0.00328 | 0.00328 | 0.00327 | 0.00327 | 0.00326 | 0.00326 | 0.00325 | 0.00325 | 0.00324 | 0.00325 | 0.00326 | 0.00327 | 0.00328 | 0.00328 | 0.00329 | 0.00329 | 0.0033 | 0.00331 | 0.00331 | 0.00331 | 0.0033 | 0.0033 | 0.00329 | 0.00329 | 0.00329 | 0.00329 | 0.0033 | 0.0033 | 0.0033 | 0.0033 | 0.00331 | 0.00331 | 0.00332 | 0.00333 | 0.00334 | 0.00335 | 0.00336 | 0.00336 | 0.00336 | 0.00335 | 0.00334 | 0.00333 | 0.00333 | 0.00333 | 0.00333 | 0.00334 | 0.00334 | 0.00334 | 0.00334 | 0.00333 | 0.00331 | 0.00331 | 0.0033 | 0.00331 | 0.00331 | 0.00332 | 0.00332 | 0.00333 | 0.00334 | 0.00335 | 0.00337 | 0.00338 | 0.00339 | 0.00341 | 0.00342 | 0.00343 | 0.00343 | 0.00342 | 0.00341 | 0.00339 | 0.00339 | 0.00338 | 0.00338 | 0.00338 | 0.00338 | 0.00339 | 0.00339 | 0.0034 | 0.00341 | 0.00342 | 0.00343 | 0.00344 | 0.00345 | 0.00346 | 0.00347 | 0.00348 | 0.00349 | 0.00349 | 0.00349 | 0.00348 | 0.00347 | 0.00347 | 0.00346 | 0.00347 | 0.00348 | 0.00349 | 0.0035 | 0.00352 | 0.00354 | 0.00355 | 0.00355 | 0.00356 | 0.00357 | 0.00359 | 0.00361 | 0.00363 | 0.00365 | 0.00366 | 0.00367 | 0.00369 | 0.0037 | 0.0037 | 0.00371 | 0.0037 | 0.0037 | 0.00371 | 0.00372 | 0.00373 | 0.00375 | 0.00377 | 0.00379 | 0.00382 | 0.00385 | 0.00387 | 0.00389 | 0.0039 | 0.00392 | 0.00395 | 0.00398 | 0.00402 | 0.00406 | 0.00411 | 0.00416 | 0.0042 | 0.00424 | 0.00428 | 0.0043 | 0.00432 | 0.00433 | 0.00434 | 0.00435 | 0.00436 | 0.00437 | 0.0044 | 0.00443 | 0.00447 | 0.00451 | 0.00457 | 0.00463 | 0.00468 | 0.00472 | 0.00476 | 0.00479 | 0.00483 | 0.00486 | 0.00489 | 0.00492 | 0.00497 | 0.00501 | 0.00506 | 0.00511 | 0.00516 | 0.00521 | 0.00525 | 0.00528 | 0.0053 | 0.00531 | 0.00532 | 0.00531 | 0.00532 | 0.00534 | 0.00539 | 0.00546 | 0.00555 | 0.00564 | 0.00571 | 0.00577 | 0.00582 | 0.00584 | 0.00583 | 0.0058 | 0.00576 | 0.00574 | 0.00572 | 0.00571 | 0.00571 | 0.00571 | 0.00571 | 0.00572 | 0.00574 | 0.00576 | 0.00577 | 0.00578 | 0.00578 | 0.00578 | 0.00578 | 0.00578 | 0.00579 | 0.00581 | 0.00584 | 0.00587 | 0.0059 | 0.00591 | 0.00591 | 0.0059 | 0.00587 | 0.00584 | 0.00581 | 0.00578 | 0.00575 | 0.00573 | 0.00572 | 0.00572 | 0.00572 | 0.00573 | 0.00573 | 0.00573 | 0.00571 | 0.0057 | 0.00567 | 0.00563 | 0.00559 | 0.00555 | 0.00551 | 0.00549 | 0.00548 | 0.00547 | 0.00546 | 0.00545 | 0.00544 | 0.00542 | 0.00541 | 0.00539 | 0.00537 | 0.00536 | 0.00536 | 0.00538 | 0.00539 | 0.00541 | 0.00543 | 0.00544 | 0.00545 | 0.00545 | 0.00545 | 0.00546 | 0.00546 | 0.00546 | 0.00547 | 0.00548 | 0.00548 | 0.00549 | 0.00549 | 0.0055 | 0.0055 | 0.00551 | 0.00553 | 0.00555 | 0.00557 | 0.0056 | 0.00563 | 0.00566 | 0.0057 | 0.00573 | 0.00578 | 0.00581 | 0.00585 | 0.00587 | 0.0059 | 0.00591 | 0.00592 | 0.00593 | 0.00593 | 0.00592 | 0.00591 | 0.0059 | 0.00589 | 0.00588 | 0.00588 | 0.00588 | 0.00588 | 0.00588 | 0.00588 | 0.00589 | 0.0059 | 0.0059 | 0.0059 | 0.00589 | 0.00587 | 0.00586 | 0.00583 | 0.00582 | 0.0058 | 0.0058 | 0.00582 | 0.00586 | 0.00592 | 0.00597 | 0.00602 | 0.00604 | 0.00605 | 0.00603 | 0.00599 | 0.00593 | 0.00586 | 0.0058 | 0.00575 | 0.00573 | 0.00571 | 0.00571 | 0.00569 | 0.00568 | 0.00566 | 0.00564 | 0.00561 | 0.00558 | 0.00556 | 0.00555 | 0.00555 | 0.00556 | 0.00557 | 0.00559 | 0.0056 | 0.0056 | 0.0056 | 0.00559 | 0.00557 | 0.00555 | 0.00552 | 0.00548 | 0.00545 | 0.00541 | 0.00538 | 0.00535 | 0.00532 | 0.0053 | 0.00528 | 0.00527 | 0.00528 | 0.00529 | 0.0053 | 0.00531 | 0.00531 | 0.0053 | 0.0053 | 0.00529 | 0.00527 | 0.00525 | 0.00523 | 0.00522 | 0.0052 | 0.00519 | 0.00518 | 0.00516 | 0.00513 | 0.00511 | 0.00509 | 0.00507 | 0.00505 | 0.00503 | 0.00502 | 0.00502 | 0.00503 | 0.00505 | 0.00506 | 0.00507 | 0.00508 | 0.00507 | 0.00506 | 0.00504 | 0.00501 | 0.00498 | 0.00495 | 0.00492 | 0.00491 | 0.0049 | 0.00488 | 0.00486 | 0.00482 | 0.00479 | 0.00474 | 0.0047 | 0.00465 | 0.00462 | 0.00459 | 0.00457 | 0.00456 | 0.00457 | 0.00457 | 0.00456 | 0.00456 | 0.00455 | 0.00455 | 0.00454 | 0.00453 | 0.00452 | 0.00451 | 0.0045 | 0.00448 | 0.00447 | 0.00446 | 0.00444 | 0.00443 | 0.00442 | 0.00441 | 0.00441 | 0.0044 | 0.0044 | 0.00441 | 0.00443 | 0.00444 | 0.00445 | 0.00446 | 0.00445 | 0.00444 | 0.00443 | 0.00441 | 0.00439 | 0.00437 | 0.00436 | 0.00437 | 0.00438 | 0.00439 | 0.00441 | 0.00442 | 0.00444 | 0.00446 | 0.00447 | 0.00448 | 0.00447 | 0.00446 | 0.00444 | 0.00443 | 0.00442 | 0.00442 | 0.00441 | 0.00441 | 0.00442 | 0.00442 | 0.00443 | 0.00443 | 0.00443 | 0.00443 | 0.00444 | 0.00444 | 0.00444 | 0.00444 | 0.00444 | 0.00443 | 0.00443 | 0.00441 | 0.0044 | 0.0044 | 0.00439 | 0.00439 | 0.00439 | 0.00439 | 0.00439 | 0.0044 | 0.00441 | 0.00442 | 0.00443 | 0.00444 | 0.00445 | 0.00446 | 0.00446 | 0.00446 | 0.00446 | 0.00445 | 0.00444 | 0.00443 | 0.00443 | 0.00443 | 0.00443 | 0.00443 | 0.00443 | 0.00444 | 0.00445 | 0.00445 | 0.00445 | 0.00445 | 0.00444 | 0.00442 | 0.00441 | 0.00439 | 0.00438 | 0.00438 | 0.00439 | 0.0044 | 0.00441 | 0.00442 | 0.00444 | 0.00445 | 0.00446 | 0.00447 | 0.00448 | 0.00449 | 0.0045 | 0.00451 | 0.0045 | 0.0045 | 0.00449 | 0.00449 | 0.00449 | 0.00449 | 0.00449 | 0.0045 | 0.0045 | 0.00451 | 0.00451 | 0.00451 | 0.00449 | 0.00448 | 0.00446 | 0.00446 | 0.00446 | 0.00446 | 0.00447 | 0.00448 | 0.00448 | 0.00449 | 0.0045 | 0.0045 | 0.00451 | 0.00452 | 0.00452 | 0.00453 | 0.00453 | 0.00452 | 0.00452 | 0.00451 | 0.00449 | 0.00449 | 0.00448 | 0.00449 | 0.00451 | 0.00453 | 0.00455 | 0.00456 | 0.00456 | 0.00455 | 0.00454 | 0.00453 | 0.00451 | 0.0045 | 0.0045 | 0.00451 | 0.00452 | 0.00454 | 0.00455 | 0.00457 | 0.00457 | 0.00457 | 0.00456 | 0.00456 | 0.00456 | 0.00456 | 0.00457 | 0.00457 | 0.00458 | 0.00459 | 0.00459 | 0.00458 | 0.00458 | 0.00458 | 0.00457 | 0.00457 | 0.00457 | 0.00457 | 0.00457 | 0.00457 | 0.00458 | 0.00458 | 0.00458 | 0.00459 | 0.00459 | 0.00459 | 0.00459 | 0.00459 | 0.00459 | 0.0046 | 0.00461 | 0.00461 | 0.00461 | 0.00461 | 0.00462 | 0.00462 | 0.00462 | 0.00462 | 0.00461 | 0.00461 | 0.00462 | 0.00462 | 0.00462 | 0.00462 | 0.00462 | 0.00463 | 0.00464 | 0.00464 | 0.00464 | 0.00463 | 0.00462 | 0.00462 | 0.00461 | 0.00461 | 0.00462 | 0.00464 | 0.00465 | 0.00467 | 0.00468 | 0.00468 | 0.00467 | 0.00466 | 0.00465 | 0.00465 | 0.00465 | 0.00466 | 0.00467 | 0.00468 | 0.00469 | 0.0047 | 0.00471 | 0.00472 | 0.00472 | 0.00473 | 0.00473 | 0.00474 | 0.00474 | 0.00475 | 0.00475 | 0.00474 | 0.00474 | 0.00474 | 0.00475 | 0.00476 | 0.00477 | 0.00478 | 0.00479 | 0.00481 | 0.00482 | 0.00482 | 0.00481 | 0.0048 | 0.00479 | 0.00478 | 0.00478 | 0.00478 | 0.00479 | 0.00479 | 0.0048 | 0.0048 | 0.0048 | 0.0048 | 0.00479 | 0.00479 | 0.00479 | 0.00479 | 0.0048 | 0.00482 | 0.00484 | 0.00486 | 0.00488 | 0.00489 | 0.00489 | 0.00488 | 0.00487 | 0.00485 | 0.00484 | 0.00483 | 0.00484 | 0.00484 | 0.00485 | 0.00485 | 0.00486 | 0.00485 | 0.00485 | 0.00484 | 0.00484 | 0.00484 | 0.00484 | 0.00484 | 0.00483 | 0.00482 | 0.00481 | 0.00481 | 0.00481 | 0.00482 | 0.00483 | 0.00484 | 0.00485 | 0.00487 | 0.00488 | 0.00489 | 0.00489 | 0.00489 | 0.0049 | 0.0049 | 0.00491 | 0.00491 | 0.00492 | 0.00492 | 0.00493 | 0.00493 | 0.00493 | 0.00493 | 0.00494 | 0.00494 | 0.00495 | 0.00495 | 0.00494 | 0.00493 | 0.00491 | 0.00489 | 0.00488 | 0.00486 | 0.00485 | 0.00485 | 0.00487 | 0.00489 | 0.00491 | 0.00493 | 0.00495 | 0.00495 | 0.00494 | 0.00493 | 0.00493 | 0.00492 | 0.00491 | 0.0049 | 0.00489 | 0.00488 | 0.00489 | 0.0049 | 0.00492 | 0.00494 | 0.00495 | 0.00496 | 0.00497 | 0.00496 | 0.00495 | 0.00493 | 0.00491 | 0.00491 | 0.00492 | 0.00495 | 0.00499 | 0.00504 | 0.00509 | 0.00512 | 0.00515 | 0.00515 | 0.00514 | 0.00512 | 0.0051 | 0.00508 | 0.00507 | 0.00507 | 0.00507 | 0.00507 | 0.00507 | 0.00507 | 0.00507 | 0.00506 | 0.00504 | 0.00503 | 0.00503 | 0.00503 | 0.00504 | 0.00504 | 0.00503 | 0.00503 | 0.00503 | 0.00503 | 0.00504 | 0.00506 | 0.00507 | 0.00509 | 0.0051 | 0.00511 | 0.0051 | 0.00508 | 0.00505 | 0.00503 | 0.00501 | 0.00499 | 0.00498 | 0.00498 | 0.00498 | 0.00499 | 0.00501 | 0.00502 | 0.00504 | 0.00505 | 0.00507 | 0.00509 | 0.00511 | 0.00512 | 0.00512 | 0.00511 | 0.00511 | 0.0051 | 0.0051 | 0.0051 | 0.0051 | 0.0051 | 0.0051 | 0.00509 | 0.00509 | 0.00508 | 0.00506 | 0.00505 | 0.00503 | 0.00503 | 0.00504 | 0.00506 | 0.00508 | 0.0051 | 0.00511 | 0.00512 | 0.00512 | 0.00513 | 0.00513 | 0.00512 | 0.00513 | 0.00513 | 0.00514 | 0.00515 | 0.00516 | 0.00515 | 0.00514 | 0.00513 | 0.00511 | 0.0051 | 0.0051 | 0.00511 | 0.00513 | 0.00515 | 0.00517 | 0.00518 | 0.00517 | 0.00515 | 0.00512 | 0.00509 | 0.00507 | 0.00505 | 0.00504 | 0.00505 | 0.00506 | 0.00508 | 0.00511 | 0.00514 | 0.00517 | 0.0052 | 0.00522 | 0.00524 | 0.00526 | 0.00528 | 0.00529 | 0.0053 | 0.00529 | 0.00529 | 0.00528 | 0.00527 | 0.00526 | 0.00525 | 0.00524 | 0.00524 | 0.00525 | 0.00527 | 0.0053 | 0.00531 | 0.00531 | 0.00529 | 0.00528 | 0.00527 | 0.00527 | 0.00526 | 0.00524 | 0.00523 | 0.00523 | 0.00525 | 0.00526 | 0.00528 | 0.00529 | 0.0053 | 0.00532 | 0.00533 | 0.00533 | 0.00533 | 0.00532 | 0.00531 | 0.0053 | 0.00529 | 0.00528 | 0.00527 | 0.00526 | 0.00526 | 0.00526 | 0.00526 | 0.00526 | 0.00527 | 0.00527 | 0.00528 | 0.00528 | 0.00528 | 0.00527 | 0.00527 | 0.00527 | 0.00527 | 0.00527 | 0.00528 | 0.00528 | 0.00528 | 0.00529 | 0.00531 | 0.00534 | 0.00537 | 0.0054 | 0.00542 | 0.00544 | 0.00545 | 0.00545 | 0.00544 | 0.00543 | 0.00542 | 0.00541 | 0.00541 | 0.00541 | 0.00542 | 0.00542 | 0.00542 | 0.00541 | 0.0054 | 0.00539 | 0.00539 | 0.00538 | 0.00538 | 0.00538 | 0.00539 | 0.0054 | 0.00541 | 0.00541 | 0.0054 | 0.0054 | 0.0054 | 0.00541 | 0.00542 | 0.00544 | 0.00546 | 0.00547 | 0.00547 | 0.00547 | 0.00546 | 0.00544 | 0.00543 | 0.00541 | 0.00541 | 0.00541 | 0.00542 | 0.00543 | 0.00545 | 0.00547 | 0.00549 | 0.00552 | 0.00556 | 0.00559 | 0.0056 | 0.0056 | 0.00559 | 0.00557 | 0.00554 | 0.0055 | 0.00547 | 0.00545 | 0.00543 | 0.00543 | 0.00543 | 0.00544 | 0.00545 | 0.00546 | 0.00548 | 0.00549 | 0.00551 | 0.00552 | 0.00552 | 0.00553 | 0.00554 | 0.00555 | 0.00557 | 0.00557 | 0.00557 | 0.00557 | 0.00555 | 0.00554 | 0.00552 | 0.00555 | 0.00556 | 0.00552 | 0.0054 | 0.00522 | 0.005 | 0.00477 | 0.00457 | 0.00441 | 0.00433 | 0.00433 | 0.00444 | 0.00466 | 0.00491 | 0.00515 | 0.00537 | 0.00558 | 0.00579 | 0.00602 | 0.00625 | 0.00648 | 0.00672 | 0.00695 | 0.00717 | 0.00738 | 0.00758 | 0.00775 | 0.00789 | 0.00799 | 0.00805 | 0.00806 | 0.00801 | 0.00791 | 0.00776 | 0.00757 | 0.00735 | 0.00711 | 0.00688 | 0.00668 | 0.00653 | 0.00644 | 0.00643 | 0.00648 | 0.00658 | 0.00671 | 0.00687 | 0.00702 | 0.00718 | 0.00735 | 0.00753 | 0.00773 | 0.00796 | 0.00821 | 0.00846 | 0.00871 | 0.00894 | 0.00914 | 0.00929 | 0.0094 | 0.00945 | 0.00946 | 0.00945 | 0.00945 | 0.00946 | 0.00946 | 0.00947 | 0.0095 | 0.00957 | 0.00968 | 0.00986 | 0.01016 | 0.01061 | 0.01124 | 0.012 | 0.01277 | 0.01338 | 0.01372 | 0.0137 | 0.01334 | 0.0127 | 0.01188 | 0.01103 | 0.01029 | 0.00978 | 0.00954 | 0.00951 | 0.00962 | 0.00977 | 0.00991 | 0.01 | 0.01006 | 0.0101 | 0.01014 | 0.0102 | 0.01027 | 0.01031 | 0.01032 | 0.01029 | 0.01023 | 0.01014 | 0.01006 | 0.01001 | 0.01005 | 0.0102 | 0.01046 | 0.01078 | 0.0111 | 0.01131 | 0.01135 | 0.01118 | 0.01077 | 0.01018 | 0.00946 | 0.00871 | 0.00802 | 0.00744 | 0.00704 | 0.00682 | 0.00675 | 0.00677 | 0.00685 | 0.00692 | 0.00697 | 0.00699 | 0.00698 | 0.00693 | 0.00687 | 0.00682 | 0.00682 | 0.00686 | 0.00693 | 0.00703 | 0.00713 | 0.00723 | 0.00731 | 0.00738 | 0.00744 | 0.00749 | 0.00754 | 0.00759 | 0.00764 | 0.00768 | 0.00771 | 0.00773 | 0.00773 | 0.00774 | 0.00774 | 0.00774 | 0.00775 | 0.00775 | 0.00776 | 0.00777 | 0.00776 | 0.00774 | 0.0077 | 0.00764 | 0.00756 | 0.00747 | 0.00736 | 0.00725 | 0.00714 | 0.00703 | 0.00692 | 0.0068 | 0.00669 | 0.00658 | 0.00646 | 0.00634 | 0.00621 | 0.00609 | 0.00599 | 0.00589 | 0.00581 | 0.00575 | 0.00569 | 0.00565 | 0.00563 | 0.00562 | 0.00562 | 0.00563 | 0.00566 | 0.00569 | 0.00573 | 0.00578 | 0.00584 | 0.00589 | 0.00594 | 0.00599 | 0.00602 | 0.00604 | 0.00605 | 0.00605 | 0.00606 | 0.00608 | 0.00611 | 0.00614 | 0.00618 | 0.00623 | 0.00631 | 0.0064 | 0.00649 | 0.00655 | 0.00658 | 0.00659 | 0.00659 | 0.00658 | 0.00658 | 0.00658 | 0.0066 | 0.00667 | 0.00681 | 0.00691 | 0.00695 | 0.00694 | 0.00688 | 0.00678 | 0.00664 | 0.00648 | 0.00631 | 0.00616 | 0.00607 | 0.00605 | 0.0061 | 0.00614 | 0.0062 | 0.00627 | 0.00634 | 0.00641 | 0.00645 | 0.00647 | 0.00646 | 0.00643 | 0.0064 | 0.00636 | 0.00634 | 0.00631 | 0.00627 | 0.00623 | 0.00619 | 0.00617 | 0.00616 | 0.00616 | 0.00619 | 0.00621 | 0.00624 | 0.00626 | 0.00626 | 0.00625 | 0.00621 | 0.00617 | 0.00614 | 0.00612 | 0.00613 | 0.00615 | 0.00618 | 0.00621 | 0.00625 | 0.00627 | 0.00629 | 0.00631 | 0.00631 | 0.00633 | 0.00635 | 0.00639 | 0.00641 | 0.00642 | 0.00641 | 0.0064 | 0.00638 | 0.00637 | 0.00635 | 0.00633 | 0.00631 | 0.0063 | 0.0063 | 0.0063 | 0.00629 | 0.00628 | 0.00625 | 0.00624 | 0.00623 | 0.00623 | 0.00623 | 0.00624 | 0.00625 | 0.00629 | 0.00633 | 0.00637 | 0.00637 | 0.00636 | 0.00633 | 0.00631 | 0.00629 | 0.00629 | 0.0063 | 0.00632 | 0.00635 | 0.0064 | 0.00644 | 0.00644 | 0.00642 | 0.00639 | 0.00636 | 0.00636 | 0.00639 | 0.00644 | 0.00648 | 0.0065 | 0.00648 | 0.00644 | 0.00638 | 0.00632 | 0.00627 | 0.00625 | 0.00627 | 0.00631 | 0.00636 | 0.00638 | 0.00638 | 0.00634 | 0.00628 | 0.00624 | 0.0062 | 0.00619 | 0.0062 | 0.00623 | 0.00626 | 0.00628 | 0.00627 | 0.00625 | 0.00624 | 0.00626 | 0.00629 | 0.00634 | 0.00638 | 0.00643 | 0.00649 | 0.00654 | 0.00657 | 0.00657 | 0.00653 | 0.00647 | 0.00639 | 0.0063 | 0.00621 | 0.00613 | 0.0061 | 0.0061 | 0.00615 | 0.00621 | 0.00629 | 0.00637 | 0.00644 | 0.00649 | 0.00651 | 0.0065 | 0.00647 | 0.00643 | 0.00639 | 0.00635 | 0.00629 | 0.00623 | 0.00619 | 0.00616 | 0.00615 | 0.00615 | 0.00618 | 0.00622 | 0.00627 | 0.00629 | 0.0063 | 0.00628 | 0.00626 | 0.00622 | 0.00616 | 0.00611 | 0.00606 | 0.00605 | 0.00607 | 0.00611 | 0.00616 | 0.0062 | 0.00624 | 0.00628 | 0.00631 | 0.00632 | 0.0063 | 0.00627 | 0.00625 | 0.00625 | 0.00626 | 0.00628 | 0.00631 | 0.00635 | 0.00638 | 0.0064 | 0.00641 | 0.0064 | 0.0064 | 0.00642 | 0.00646 | 0.00651 | 0.00658 | 0.00664 | 0.0067 | 0.00674 | 0.00674 | 0.00671 | 0.00665 | 0.00659 | 0.00654 | 0.0065 | 0.00648 | 0.00648 | 0.00649 | 0.0065 | 0.00653 | 0.00655 | 0.00656 | 0.00654 | 0.00652 | 0.0065 | 0.0065 | 0.00652 | 0.00654 | 0.00656 | 0.00657 | 0.00659 | 0.00663 | 0.00667 | 0.00669 | 0.0067 | 0.00669 | 0.00669 | 0.0067 | 0.0067 | 0.00669 | 0.00665 | 0.00661 | 0.00658 | 0.00657 | 0.00659 | 0.00662 | 0.00666 | 0.0067 | 0.00674 | 0.00678 | 0.0068 | 0.00681 | 0.00679 | 0.00677 | 0.00677 | 0.0068 | 0.00683 | 0.00687 | 0.00688 | 0.00688 | 0.00685 | 0.00681 | 0.00676 | 0.00671 | 0.00665 | 0.00661 | 0.00659 | 0.00661 | 0.00665 | 0.00672 | 0.0068 | 0.00688 | 0.00694 | 0.00699 | 0.00703 | 0.00703 | 0.00701 | 0.00697 | 0.00693 | 0.00689 | 0.00687 | 0.00687 | 0.00687 | 0.00687 | 0.00687 | 0.00687 | 0.00689 | 0.00692 | 0.00695 | 0.00695 | 0.00693 | 0.00691 | 0.0069 | 0.0069 | 0.0069 | 0.00689 | 0.00687 | 0.00688 | 0.00692 | 0.00696 | 0.00698 | 0.00697 | 0.00692 | 0.00689 | 0.00688 | 0.00688 | 0.0069 | 0.00693 | 0.00698 | 0.00706 | 0.00714 | 0.00719 | 0.0072 | 0.00719 | 0.00718 | 0.00718 | 0.0072 | 0.00724 | 0.00727 | 0.00729 | 0.0073 | 0.0073 | 0.00727 | 0.00722 | 0.00715 | 0.00706 | 0.00695 | 0.00685 | 0.00676 | 0.00668 | 0.00661 | 0.00656 | 0.00652 | 0.00654 | 0.00661 | 0.0067 | 0.00677 | 0.00681 | 0.00682 | 0.00684 | 0.00686 | 0.00686 | 0.00684 | 0.00679 | 0.00672 | 0.00666 | 0.00662 | 0.00661 | 0.00663 | 0.00669 | 0.00679 | 0.0069 | 0.00703 | 0.00715 | 0.00724 | 0.00729 | 0.00729 | 0.00725 | 0.00718 | 0.00711 | 0.00706 | 0.00702 | 0.00698 | 0.00694 | 0.00689 | 0.00685 | 0.00683 | 0.00683 | 0.00683 | 0.00682 | 0.00683 | 0.00687 | 0.00693 | 0.00699 | 0.00702 | 0.007 | 0.00694 | 0.00687 | 0.00682 | 0.00678 | 0.00674 | 0.00671 | 0.0067 | 0.00673 | 0.00678 | 0.00681 | 0.00683 | 0.00683 | 0.00683 | 0.00685 | 0.0069 | 0.00698 | 0.00707 | 0.00716 | 0.00724 | 0.00731 | 0.00736 | 0.00741 | 0.00745 | 0.00748 | 0.0075 | 0.0075 | 0.0075 | 0.00748 | 0.00743 | 0.00736 | 0.00725 | 0.00714 | 0.00705 | 0.00699 | 0.00698 | 0.00701 | 0.00707 | 0.00714 | 0.00719 | 0.00721 | 0.0072 | 0.00718 | 0.00716 | 0.00715 | 0.00714 | 0.00715 | 0.00716 | 0.00718 | 0.00721 | 0.00724 | 0.00724 | 0.00722 | 0.00719 | 0.00717 | 0.00716 | 0.00717 | 0.00717 | 0.00716 | 0.00714 | 0.00712 | 0.00711 | 0.00711 | 0.00713 | 0.00716 | 0.0072 | 0.00724 | 0.00728 | 0.00732 | 0.00733 | 0.00732 | 0.00728 | 0.00724 | 0.00721 | 0.00719 | 0.00719 | 0.00719 | 0.00719 | 0.0072 | 0.00721 | 0.00722 | 0.00723 | 0.00725 | 0.00727 | 0.00728 | 0.0073 | 0.0073 | 0.00729 | 0.00727 | 0.00726 | 0.00724 | 0.00722 | 0.00721 | 0.0072 | 0.0072 | 0.00721 | 0.00721 | 0.00721 | 0.00719 | 0.00717 | 0.00715 | 0.00713 | 0.00712 | 0.00711 | 0.00711 | 0.00712 | 0.00714 | 0.00717 | 0.00719 | 0.00721 | 0.00722 | 0.00722 | 0.00724 | 0.00726 | 0.00728 | 0.00731 | 0.00733 | 0.00734 | 0.00734 | 0.00733 | 0.00731 | 0.00731 | 0.00731 | 0.00732 | 0.00733 | 0.00734 | 0.00734 | 0.00735 | 0.00735 | 0.00736 | 0.00737 | 0.00736 | 0.00736 | 0.00734 | 0.00733 | 0.00731 | 0.00729 | 0.00727 | 0.00726 | 0.00726 | 0.00728 | 0.00729 | 0.0073 | 0.00731 | 0.00733 | 0.00735 | 0.00738 | 0.0074 | 0.00743 | 0.00746 | 0.00747 | 0.00747 | 0.00746 | 0.00745 | 0.00744 | 0.00743 | 0.00742 | 0.00741 | 0.00739 | 0.00737 | 0.00734 | 0.00731 | 0.00728 | 0.00727 | 0.00727 | 0.00728 | 0.00729 | 0.0073 | 0.0073 | 0.0073 | 0.00729 | 0.00729 | 0.00732 | 0.00736 | 0.0074 | 0.00745 | 0.00747 | 0.00749 | 0.00748 | 0.00746 | 0.00743 | 0.0074 | 0.00738 | 0.00737 | 0.00736 | 0.00736 | 0.00735 | 0.00734 | 0.00733 | 0.00732 | 0.00732 | 0.00734 | 0.00736 | 0.00738 | 0.00739 | 0.00739 | 0.00737 | 0.00736 | 0.00734 | 0.00733 | 0.00732 | 0.00731 | 0.0073 | 0.00728 | 0.00727 | 0.00725 | 0.00724 | 0.00723 | 0.00723 | 0.00723 | 0.00724 | 0.00725 | 0.00727 | 0.0073 | 0.00732 | 0.00734 | 0.00736 | 0.00738 | 0.0074 | 0.00741 | 0.0074 | 0.00737 | 0.00734 | 0.00732 | 0.00732 | 0.00734 | 0.00739 | 0.00745 | 0.00751 | 0.00757 | 0.00762 | 0.00764 | 0.00763 | 0.0076 | 0.00756 | 0.00752 | 0.00749 | 0.00747 | 0.00747 | 0.00749 | 0.0075 | 0.00752 | 0.00753 | 0.00752 | 0.0075 | 0.00748 | 0.00744 | 0.00741 | 0.00739 | 0.00737 | 0.00737 | 0.00739 | 0.00741 | 0.00744 | 0.00748 | 0.0075 | 0.00751 | 0.00751 | 0.0075 | 0.00749 | 0.00748 | 0.00748 | 0.00748 | 0.00747 | 0.00746 | 0.00743 | 0.00739 | 0.00735 | 0.00732 | 0.00731 | 0.00733 | 0.00737 | 0.00742 | 0.00748 | 0.00752 | 0.00754 | 0.00754 | 0.00753 | 0.00752 | 0.00752 | 0.00753 | 0.00756 | 0.00758 | 0.0076 | 0.0076 | 0.00759 | 0.00756 | 0.00752 | 0.00748 | 0.00744 | 0.00741 | 0.0074 | 0.0074 | 0.00741 | 0.00744 | 0.00747 | 0.00751 | 0.00755 | 0.00759 | 0.00761 | 0.00762 | 0.00762 | 0.00762 | 0.00761 | 0.00761 | 0.00764 | 0.0077 | 0.00778 | 0.00788 | 0.00797 | 0.00803 | 0.00805 | 0.00802 | 0.00795 | 0.00784 | 0.00772 | 0.00761 | 0.00754 | 0.0075 | 0.0075 | 0.00753 | 0.00758 | 0.00762 | 0.00765 | 0.00766 | 0.00766 | 0.00765 | 0.00764 | 0.00762 | 0.00761 | 0.00761 | 0.00762 | 0.00763 | 0.00765 | 0.00765 | 0.00764 | 0.00761 | 0.00756 | 0.00751 | 0.00748 | 0.00747 | 0.00751 | 0.00757 | 0.00767 | 0.00777 | 0.00786 | 0.00792 | 0.00795 | 0.00794 | 0.00791 | 0.00789 | 0.00788 | 0.0079 | 0.00794 | 0.00799 | 0.00804 | 0.00807 | 0.00807 | 0.00806 | 0.00803 | 0.00799 | 0.00794 | 0.00789 | 0.00784 | 0.0078 | 0.00776 | 0.00772 | 0.00768 | 0.00766 | 0.00765 | 0.00767 | 0.0077 | 0.00774 | 0.00777 | 0.00781 | 0.00783 | 0.00784 | 0.00784 | 0.00783 | 0.00781 | 0.0078 | 0.0078 | 0.00781 | 0.00785 | 0.00789 | 0.00793 | 0.00796 | 0.00798 | 0.00798 | 0.00796 | 0.00793 | 0.00788 | 0.00784 | 0.00781 | 0.00779 | 0.00778 | 0.00778 | 0.0078 | 0.00784 | 0.00789 | 0.00796 | 0.00803 | 0.00808 | 0.0081 | 0.00808 | 0.00803 | 0.00796 | 0.00788 | 0.00782 | 0.00779 | 0.00779 | 0.00782 | 0.00787 | 0.00792 | 0.00795 | 0.00796 | 0.00793 | 0.00789 | 0.00784 | 0.0078 | 0.00778 | 0.00777 | 0.00778 | 0.0078 | 0.00782 | 0.00784 | 0.00786 | 0.00789 | 0.00794 | 0.00801 | 0.00809 | 0.00816 | 0.00821 | 0.00823 | 0.00821 | 0.00815 | 0.00807 | 0.00797 | 0.00789 | 0.00783 | 0.00782 | 0.00784 | 0.00788 | 0.00793 | 0.00797 | 0.00801 | 0.00804 | 0.00808 | 0.00813 | 0.00821 | 0.0083 | 0.0084 | 0.00848 | 0.00854 | 0.00856 | 0.00854 | 0.00849 | 0.00841 | 0.00834 | 0.00829 | 0.00827 | 0.00828 | 0.00831 | 0.00835 | 0.00836 | 0.00836 | 0.00833 | 0.00829 | 0.00823 | 0.00817 | 0.00812 | 0.00809 | 0.00808 | 0.00811 | 0.00817 | 0.00824 | 0.00831 | 0.00837 | 0.00842 | 0.00846 | 0.00849 | 0.00853 | 0.00858 | 0.00865 | 0.00872 | 0.00879 | 0.00884 | 0.00885 | 0.00881 | 0.00872 | 0.00861 | 0.0085 | 0.00841 | 0.00836 | 0.00836 | 0.0084 | 0.00848 | 0.00859 | 0.00871 | 0.00882 | 0.0089 | 0.00893 | 0.00892 | 0.00886 | 0.00876 | 0.00865 | 0.00854 | 0.00847 | 0.00845 | 0.00846 | 0.00851 | 0.00856 | 0.00861 | 0.00865 | 0.00869 | 0.00872 | 0.00875 | 0.00877 | 0.00877 | 0.00876 | 0.00873 | 0.00869 | 0.00865 | 0.00864 | 0.00866 | 0.00871 | 0.00879 | 0.00887 | 0.00893 | 0.00894 | 0.00892 | 0.00885 | 0.00876 | 0.00867 | 0.00859 | 0.00855 | 0.00855 | 0.00857 | 0.00861 | 0.00865 | 0.00868 | 0.00871 | 0.00872 | 0.00873 | 0.00873 | 0.00873 | 0.00873 | 0.00872 | 0.00871 | 0.0087 | 0.00869 | 0.00868 | 0.00868 | 0.00868 | 0.0087 | 0.00871 | 0.00873 | 0.00875 | 0.00876 | 0.00876 | 0.00875 | 0.00874 | 0.00872 | 0.00871 | 0.00869 | 0.00868 | 0.00868 | 0.00868 | 0.00868 | 0.00867 | 0.00866 | 0.00864 | 0.00862 | 0.0086 | 0.00858 | 0.00856 | 0.00855 | 0.00855 | 0.00856 | 0.00859 | 0.00866 | 0.00875 | 0.00886 | 0.00896 | 0.00903 | 0.00905 | 0.00903 | 0.00897 | 0.00888 | 0.0088 | 0.00874 | 0.00871 | 0.00872 | 0.00875 | 0.00878 | 0.00881 | 0.00883 | 0.00883 | 0.0088 | 0.00877 | 0.00872 | 0.00867 | 0.00864 | 0.00862 | 0.00864 | 0.00869 | 0.00876 | 0.00882 | 0.00885 | 0.00886 | 0.00883 | 0.00877 | 0.00868 | 0.00858 | 0.00849 | 0.00844 | 0.00842 | 0.00842 | 0.00842 | 0.00841 | 0.00839 | 0.00838 | 0.00836 | 0.00835 | 0.00834 | 0.00832 | 0.00831 | 0.00832 | 0.00838 | 0.0085 | 0.0087 | 0.00895 | 0.00923 | 0.00947 | 0.00964 | 0.0097 | 0.00965 | 0.00948 | 0.00925 | 0.009 | 0.00879 | 0.00864 | 0.00857 | 0.00855 | 0.00857 | 0.00858 | 0.00859 | 0.00858 | 0.00856 | 0.00853 | 0.0085 | 0.00849 | 0.0085 | 0.00853 | 0.00856 | 0.00861 | 0.00868 | 0.00877 | 0.00885 | 0.00892 | 0.00895 | 0.00896 | 0.00893 | 0.00888 | 0.0088 | 0.00871 | 0.00862 | 0.00855 | 0.0085 | 0.00848 | 0.00847 | 0.00846 | 0.00844 | 0.00841 | 0.00837 | 0.00833 | 0.00828 | 0.00826 | 0.00828 | 0.00833 | 0.00843 | 0.00855 | 0.00867 | 0.00877 | 0.00884 | 0.00886 | 0.00884 | 0.00879 | 0.00875 | 0.00873 | 0.00875 | 0.0088 | 0.00888 | 0.00896 | 0.00902 | 0.00907 | 0.00909 | 0.00908 | 0.00905 | 0.00902 | 0.00899 | 0.00896 | 0.00894 | 0.00892 | 0.00891 | 0.00892 | 0.00892 | 0.00893 | 0.00895 | 0.00896 | 0.00899 | 0.00901 | 0.00904 | 0.00906 | 0.00907 | 0.00908 | 0.00909 | 0.0091 | 0.0091 | 0.00909 | 0.00908 | 0.00906 | 0.00904 | 0.00902 | 0.00902 | 0.00903 | 0.00907 | 0.00912 | 0.00917 | 0.00922 | 0.00926 | 0.00928 | 0.00929 | 0.00928 | 0.00927 | 0.00926 | 0.00927 | 0.0093 | 0.00933 | 0.00936 | 0.00939 | 0.0094 | 0.00939 | 0.00938 | 0.00936 | 0.00934 | 0.00935 | 0.00937 | 0.00942 | 0.00946 | 0.00948 | 0.00949 | 0.00948 | 0.00944 | 0.0094 | 0.00936 | 0.00932 | 0.00932 | 0.00934 | 0.00938 | 0.00943 | 0.00946 | 0.00949 | 0.00951 | 0.00951 | 0.00952 | 0.00951 | 0.00951 | 0.00951 | 0.00952 | 0.00952 | 0.00952 | 0.00952 | 0.00952 | 0.00951 | 0.00949 | 0.00946 | 0.00943 | 0.0094 | 0.00938 | 0.00936 | 0.00935 | 0.00936 | 0.00939 | 0.00942 | 0.00947 | 0.00952 | 0.00957 | 0.0096 | 0.00963 | 0.00965 | 0.00966 | 0.00967 | 0.00967 | 0.00967 | 0.00968 | 0.00968 | 0.00969 | 0.0097 | 0.0097 | 0.00969 | 0.00967 | 0.00963 | 0.00958 | 0.00953 | 0.00949 | 0.00948 | 0.0095 | 0.00957 | 0.00967 | 0.00979 | 0.00992 | 0.01005 | 0.01015 | 0.01023 | 0.01028 | 0.01031 | 0.01034 | 0.01036 | 0.01038 | 0.01039 | 0.0104 | 0.01039 | 0.01038 | 0.01036 | 0.01034 | 0.01032 | 0.0103 | 0.01028 | 0.01025 | 0.0102 | 0.01014 | 0.01008 | 0.01002 | 0.00998 | 0.00998 | 0.01002 | 0.01009 | 0.01017 | 0.01027 | 0.01034 | 0.01039 | 0.0104 | 0.01036 | 0.0103 | 0.01021 | 0.01013 | 0.01006 | 0.01003 | 0.01003 | 0.01006 | 0.01011 | 0.01018 | 0.01026 | 0.01033 | 0.01037 | 0.01039 | 0.01037 | 0.01034 | 0.0103 | 0.01027 | 0.01025 | 0.01024 | 0.01023 | 0.01023 | 0.01023 | 0.01022 | 0.01021 | 0.01019 | 0.01016 | 0.01012 | 0.01008 | 0.01005 | 0.01002 | 0.01001 | 0.01001 | 0.01001 | 0.01001 | 0.00999 | 0.00997 | 0.00992 | 0.00986 | 0.0098 | 0.00974 | 0.0097 | 0.00968 | 0.00969 | 0.00973 | 0.00977 | 0.00982 | 0.00985 | 0.00987 | 0.00987 | 0.00987 | 0.00987 | 0.00987 | 0.00988 | 0.00989 | 0.0099 | 0.00991 | 0.00991 | 0.00992 | 0.00992 | 0.00991 | 0.00991 | 0.0099 | 0.00989 | 0.00989 | 0.0099 | 0.00991 | 0.0099 | 0.00987 | 0.00981 | 0.00973 | 0.00965 | 0.00957 | 0.00952 | 0.00949 | 0.00949 | 0.00953 | 0.0096 | 0.00968 | 0.00975 | 0.00981 | 0.00984 | 0.00986 | 0.00986 | 0.00986 | 0.00986 | 0.00985 | 0.00983 | 0.00982 | 0.00982 | 0.00982 | 0.00983 | 0.00984 | 0.00986 | 0.00988 | 0.0099 | 0.00991 | 0.00992 | 0.00991 | 0.00991 | 0.00989 | 0.00988 | 0.00987 | 0.00985 | 0.00984 | 0.00984 | 0.00983 | 0.00982 | 0.00981 | 0.00982 | 0.00983 | 0.00986 | 0.00988 | 0.00991 | 0.00994 | 0.00996 | 0.00998 | 0.00999 | 0.01 | 0.01 | 0.01 | 0.01001 | 0.01002 | 0.01002 | 0.01003 | 0.01003 | 0.01003 | 0.01004 | 0.01004 | 0.01004 | 0.01004 | 0.01003 | 0.01003 | 0.01003 | 0.01003 | 0.01004 | 0.01005 | 0.01006 | 0.01007 | 0.01007 | 0.01007 | 0.01006 | 0.01004 | 0.01003 | 0.01002 | 0.01003 | 0.01004 | 0.01007 | 0.0101 | 0.01014 | 0.01017 | 0.01019 | 0.01021 | 0.01022 | 0.01022 | 0.01022 | 0.01022 | 0.01023 | 0.01024 | 0.01026 | 0.01028 | 0.0103 | 0.01032 | 0.01033 | 0.01034 | 0.01034 | 0.01035 | 0.01035 | 0.01035 | 0.01035 | 0.01037 | 0.01038 | 0.01041 | 0.01044 | 0.01048 | 0.01052 | 0.01056 | 0.0106 | 0.01064 | 0.01069 | 0.01072 | 0.01076 | 0.01078 | 0.01079 | 0.0108 | 0.0108 | 0.01079 | 0.01079 | 0.0108 | 0.01081 | 0.01082 | 0.01083 | 0.01084 | 0.01085 | 0.01086 | 0.01087 | 0.01087 | 0.01086 | 0.01085 | 0.01084 | 0.01082 | 0.01081 | 0.0108 | 0.01078 | 0.01077 | 0.01077 | 0.01079 | 0.01082 | 0.01084 | 0.01084 | 0.01083 | 0.01081 | 0.01079 | 0.01076 | 0.01074 | 0.01072 | 0.01071 | 0.01073 | 0.01076 | 0.0108 | 0.01083 | 0.01086 | 0.01087 | 0.01088 | 0.01087 | 0.01086 | 0.01084 | 0.01082 | 0.0108 | 0.01078 | 0.01078 | 0.01078 | 0.01079 | 0.0108 | 0.0108 | 0.0108 | 0.01078 | 0.01076 | 0.01074 | 0.01072 | 0.0107 | 0.01068 | 0.01066 | 0.01064 | 0.01063 | 0.01061 | 0.01059 | 0.01056 | 0.01053 | 0.0105 | 0.01047 | 0.01046 | 0.01046 | 0.01046 | 0.01047 | 0.01048 | 0.01049 | 0.01051 | 0.01052 | 0.01052 | 0.01052 | 0.01051 | 0.01051 | 0.0105 | 0.01049 | 0.01048 | 0.01046 | 0.01044 | 0.01042 | 0.01042 | 0.01041 | 0.01041 | 0.01041 | 0.01042 | 0.01042 | 0.01043 | 0.01044 | 0.01044 | 0.01044 | 0.01044 | 0.01044 | 0.01044 | 0.01044 | 0.01044 | 0.01045 | 0.01045 | 0.01045 | 0.01045 | 0.01045 | 0.01046 | 0.01046 | 0.01047 | 0.01048 | 0.01049 | 0.01049 | 0.01049 | 0.01049 | 0.01049 | 0.01048 | 0.01048 | 0.01047 | 0.01047 | 0.01047 | 0.01049 | 0.01051 | 0.01052 | 0.01054 | 0.01055 | 0.01056 | 0.01057 | 0.01058 | 0.01059 | 0.0106 | 0.01061 | 0.01062 | 0.01064 | 0.01065 | 0.01066 | 0.01067 | 0.01067 | 0.01067 | 0.01067 | 0.01067 | 0.01067 | 0.01068 | 0.01068 | 0.01068 | 0.01069 | 0.01069 | 0.01069 | 0.01068 | 0.01067 | 0.01066 | 0.01065 | 0.01065 | 0.01065 | 0.01066 | 0.01067 | 0.01069 | 0.01071 | 0.01072 | 0.01073 | 0.01073 | 0.01073 | 0.01072 | 0.01072 | 0.01072 | 0.01072 | 0.01072 | 0.01073 | 0.01074 | 0.01075 | 0.01075 | 0.01076 | 0.01076 | 0.01076 | 0.01077 | 0.01077 | 0.01078 | 0.01079 | 0.01081 | 0.01082 | 0.01083 | 0.01085 | 0.01086 | 0.01088 | 0.01089 | 0.01089 | 0.0109 | 0.0109 | 0.01091 | 0.01092 | 0.01094 | 0.01095 | 0.01098 | 0.011 | 0.01103 | 0.01106 | 0.01109 | 0.01111 | 0.01113 | 0.01116 | 0.01118 | 0.0112 | 0.01123 | 0.01127 | 0.01132 | 0.01136 | 0.0114 | 0.01144 | 0.01148 | 0.01151 | 0.01154 | 0.01157 | 0.01159 | 0.01161 | 0.01164 | 0.01167 | 0.01171 | 0.01174 | 0.01178 | 0.01182 | 0.01187 | 0.01191 | 0.01195 | 0.01197 | 0.01199 | 0.01199 | 0.01199 | 0.01198 | 0.01197 | 0.01196 | 0.01195 | 0.01195 | 0.01196 | 0.01198 | 0.01201 | 0.01205 | 0.01211 | 0.01218 | 0.01226 | 0.01235 | 0.01243 | 0.0125 | 0.01256 | 0.01262 | 0.01266 | 0.01271 | 0.01275 | 0.01281 | 0.01287 | 0.01294 | 0.01301 | 0.01309 | 0.01317 | 0.01325 | 0.01332 | 0.01339 | 0.01344 | 0.0135 | 0.01355 | 0.01359 | 0.01363 | 0.01366 | 0.01367 | 0.01366 | 0.01363 | 0.01358 | 0.01353 | 0.01351 | 0.01353 | 0.0136 | 0.0137 | 0.01381 | 0.0139 | 0.01397 | 0.01399 | 0.01396 | 0.01387 | 0.01376 | 0.01365 | 0.01359 | 0.01357 | 0.01361 | 0.01367 | 0.01375 | 0.01382 | 0.01389 | 0.01393 | 0.01393 | 0.01392 | 0.01389 | 0.01385 | 0.01383 | 0.01381 | 0.0138 | 0.0138 | 0.0138 | 0.0138 | 0.01381 | 0.01381 | 0.01379 | 0.01377 | 0.01375 | 0.01372 | 0.01369 | 0.01365 | 0.01361 | 0.01355 | 0.01349 | 0.01345 | 0.01341 | 0.01339 | 0.01337 | 0.01333 | 0.01329 | 0.01322 | 0.01315 | 0.01307 | 0.01298 | 0.01288 | 0.01279 | 0.01271 | 0.01266 | 0.01265 | 0.01266 | 0.01269 | 0.01273 | 0.01276 | 0.01277 | 0.01276 | 0.01272 | 0.01265 | 0.01256 | 0.01245 | 0.01236 | 0.0123 | 0.01226 | 0.01225 | 0.01226 | 0.01226 | 0.01227 | 0.01227 | 0.01225 | 0.01223 | 0.0122 | 0.01216 | 0.01214 | 0.01211 | 0.01209 | 0.01207 | 0.01205 | 0.01202 | 0.012 | 0.01197 | 0.01195 | 0.01193 | 0.01192 | 0.01191 | 0.01189 | 0.01186 | 0.01184 | 0.0118 | 0.01177 | 0.01174 | 0.01171 | 0.01169 | 0.01167 | 0.01166 | 0.01164 | 0.01161 | 0.01159 | 0.01157 | 0.01156 | 0.01155 | 0.01154 | 0.01153 | 0.01152 | 0.0115 | 0.01148 | 0.01145 | 0.01143 | 0.01141 | 0.01139 | 0.01139 | 0.01139 | 0.0114 | 0.01141 | 0.01143 | 0.01144 | 0.01144 | 0.01144 | 0.01143 | 0.01143 | 0.01142 | 0.01141 | 0.01139 | 0.01137 | 0.01136 | 0.01134 | 0.01133 | 0.01132 | 0.01132 | 0.01132 | 0.01132 | 0.01133 | 0.01134 | 0.01133 | 0.01133 | 0.01131 | 0.01129 | 0.01128 | 0.01128 | 0.01128 | 0.0113 | 0.01131 | 0.01133 | 0.01135 | 0.01137 | 0.01139 | 0.01139 | 0.01139 | 0.01138 | 0.01137 | 0.01135 | 0.01133 | 0.01131 | 0.0113 | 0.01129 | 0.0113 | 0.01131 | 0.01132 | 0.01134 | 0.01135 | 0.01136 | 0.01136 | 0.01135 | 0.01133 | 0.01131 | 0.01129 | 0.01127 | 0.01127 | 0.01128 | 0.01129 | 0.01131 | 0.01133 | 0.01136 | 0.01137 | 0.01138 | 0.01138 | 0.01137 | 0.01136 | 0.01135 | 0.01133 | 0.01132 | 0.01132 | 0.01133 | 0.01134 | 0.01136 | 0.01137 | 0.01138 | 0.01139 | 0.0114 | 0.01141 | 0.01141 | 0.01141 | 0.01141 | 0.01142 | 0.01144 | 0.01147 | 0.0115 | 0.01152 | 0.01153 | 0.01153 | 0.01153 | 0.01152 | 0.0115 | 0.01148 | 0.01147 | 0.01146 | 0.01146 | 0.01146 | 0.01146 | 0.01147 | 0.01147 | 0.01148 | 0.0115 | 0.01153 | 0.01156 | 0.01159 | 0.01162 | 0.01164 | 0.01165 | 0.01165 | 0.01164 | 0.01163 | 0.01163 | 0.01163 | 0.01165 | 0.01168 | 0.01171 | 0.01174 | 0.01178 | 0.01181 | 0.01183 | 0.01184 | 0.01185 | 0.01186 | 0.01187 | 0.01188 | 0.0119 | 0.01191 | 0.01191 | 0.01191 | 0.0119 | 0.01191 | 0.01192 | 0.01192 | 0.01192 | 0.01191 | 0.01191 | 0.0119 | 0.01189 | 0.01187 | 0.01186 | 0.01185 | 0.01185 | 0.01187 | 0.0119 | 0.01192 | 0.01193 | 0.01194 | 0.01195 | 0.01197 | 0.01199 | 0.01201 | 0.01202 | 0.01203 | 0.01204 | 0.01203 | 0.01202 | 0.01201 | 0.01199 | 0.01199 | 0.012 | 0.01202 | 0.01203 | 0.01205 | 0.01206 | 0.01206 | 0.01205 | 0.01204 | 0.01203 | 0.01201 | 0.01198 | 0.01196 | 0.01193 | 0.01191 | 0.01189 | 0.01188 | 0.01187 | 0.01187 | 0.01188 | 0.01189 | 0.01189 | 0.01189 | 0.01187 | 0.01185 | 0.01183 | 0.01181 | 0.0118 | 0.01178 | 0.01177 | 0.01176 | 0.01176 | 0.01176 | 0.01177 | 0.01177 | 0.01179 | 0.0118 | 0.01181 | 0.0118 | 0.01179 | 0.01177 | 0.01176 | 0.01175 | 0.01176 | 0.01177 | 0.01177 | 0.01178 | 0.01179 | 0.01179 | 0.01179 | 0.01178 | 0.01176 | 0.01175 | 0.01174 | 0.01175 | 0.01175 | 0.01176 | 0.01175 | 0.01175 | 0.01175 | 0.01176 | 0.01177 | 0.01178 | 0.01177 | 0.01176 | 0.01175 | 0.01174 | 0.01172 | 0.0117 | 0.01169 | 0.01168 | 0.01169 | 0.01171 | 0.01174 | 0.01178 | 0.01183 | 0.01187 | 0.01192 | 0.01195 | 0.01197 | 0.01198 | 0.01197 | 0.01195 | 0.01192 | 0.01189 | 0.01188 | 0.01188 | 0.0119 | 0.01192 | 0.01195 | 0.01198 | 0.01199 | 0.012 | 0.01199 | 0.01196 | 0.01193 | 0.0119 | 0.01189 | 0.0119 | 0.01191 | 0.01193 | 0.01196 | 0.01199 | 0.01201 | 0.01201 | 0.01199 | 0.01197 | 0.01194 | 0.01191 | 0.01189 | 0.01186 | 0.01185 | 0.01185 | 0.01187 | 0.01188 | 0.0119 | 0.01191 | 0.01192 | 0.01194 | 0.01197 | 0.01199 | 0.012 | 0.01201 | 0.01202 | 0.01204 | 0.01204 | 0.01204 | 0.01203 | 0.01201 | 0.01198 | 0.01196 | 0.01196 | 0.01195 | 0.01196 | 0.01197 | 0.01198 | 0.012 | 0.01202 | 0.01204 | 0.01203 | 0.01202 | 0.012 | 0.01199 | 0.01199 | 0.012 | 0.01202 | 0.01202 | 0.01203 | 0.01203 | 0.01202 | 0.01202 | 0.01201 | 0.012 | 0.012 | 0.012 | 0.01202 | 0.01204 | 0.01207 | 0.01209 | 0.01211 | 0.01211 | 0.0121 | 0.01211 | 0.01212 | 0.01214 | 0.01216 | 0.01217 | 0.01217 | 0.01218 | 0.01218 | 0.01217 | 0.01216 | 0.01215 | 0.01214 | 0.01214 | 0.01214 | 0.01215 | 0.01216 | 0.01216 | 0.01216 | 0.01216 | 0.01218 | 0.01219 | 0.01221 | 0.01223 | 0.01225 | 0.01225 | 0.01225 | 0.01224 | 0.01223 | 0.01221 | 0.0122 | 0.01219 | 0.01219 | 0.0122 | 0.01221 | 0.01223 | 0.01225 | 0.01227 | 0.01228 | 0.01229 | 0.0123 | 0.01233 | 0.01235 | 0.01237 | 0.01237 | 0.01236 | 0.01235 | 0.01234 | 0.01234 | 0.01231 | 0.01226 | 0.0122 | 0.01215 | 0.01212 | 0.01211 | 0.01212 | 0.01214 | 0.01218 | 0.01224 | 0.01231 | 0.01237 | 0.0124 | 0.0124 | 0.0124 | 0.0124 | 0.01241 | 0.01244 | 0.01248 | 0.01252 | 0.01257 | 0.01259 | 0.0126 | 0.01258 | 0.01257 | 0.01256 | 0.01258 | 0.01262 | 0.01268 | 0.01277 | 0.01288 | 0.01299 | 0.01309 | 0.01315 | 0.01318 | 0.01319 | 0.01319 | 0.01319 | 0.01318 | 0.01318 | 0.0132 | 0.01325 | 0.01332 | 0.01339 | 0.01342 | 0.01339 | 0.01332 | 0.01323 | 0.01316 | 0.01311 | 0.01311 | 0.01317 | 0.01326 | 0.0134 | 0.01354 | 0.01368 | 0.01378 | 0.01383 | 0.01384 | 0.01382 | 0.0138 | 0.01378 | 0.01379 | 0.01382 | 0.01386 | 0.01391 | 0.01398 | 0.01406 | 0.01419 | 0.01438 | 0.01468 | 0.01501 | 0.01509 | 0.01446 | 0.01286 | 0.01058 | 0.00819 | 0.00621 | 0.00498 | 0.00463 | 0.00518 | 0.00658 | 0.00866 | 0.01102 | 0.01306 | 0.01426 | 0.01451 | 0.0142 | 0.01376 | 0.0134 | 0.01317 | 0.01304 | 0.01296 | 0.01291 | 0.01289 | 0.01289 | 0.01289 | 0.01287 | 0.01282 | 0.01274 | 0.01265 | 0.01257 | 0.0125 | 0.01245 | 0.01243 | 0.01244 | 0.01246 | 0.01248 | 0.01248 | 0.01248 | 0.01248 | 0.01248 | 0.01247 | 0.01245 | 0.0124 | 0.01236 | 0.01232 | 0.01229 | 0.01223 | 0.01212 | 0.01194 | 0.01172 | 0.01148 | 0.01126 | 0.01106 | 0.01092 | 0.01087 | 0.0109 | 0.01102 | 0.01118 | 0.01134 | 0.01145 | 0.0115 | 0.0115 | 0.01146 | 0.01138 | 0.01128 | 0.01119 | 0.01111 | 0.01104 | 0.01097 | 0.01089 | 0.0108 | 0.01075 | 0.01078 | 0.01091 | 0.01109 | 0.01127 | 0.01141 | 0.01148 | 0.01147 | 0.01138 | 0.01121 | 0.01098 | 0.01074 | 0.01055 | 0.01044 | 0.0104 | 0.01042 | 0.01045 | 0.01047 | 0.01048 | 0.01047 | 0.01044 | 0.01042 | 0.01039 | 0.01035 | 0.01029 | 0.01021 | 0.01013 | 0.01007 | 0.01002 | 0.01 | 0.00999 | 0.01 | 0.01002 | 0.01004 | 0.01006 | 0.01005 | 0.01001 | 0.00995 | 0.00986 | 0.00976 | 0.00965 | 0.00957 | 0.00952 | 0.0095 | 0.0095 | 0.00952 | 0.00954 | 0.00954 | 0.00952 | 0.00946 | 0.00938 | 0.00931 | 0.00924 | 0.00918 | 0.00912 | 0.00908 | 0.00905 | 0.00903 | 0.00902 | 0.00901 | 0.00898 | 0.00895 | 0.00892 | 0.0089 | 0.00887 | 0.00883 | 0.00877 | 0.00871 | 0.00864 | 0.00859 | 0.00854 | 0.00851 | 0.00848 | 0.00846 | 0.00844 | 0.00843 | 0.00842 | 0.00842 | 0.0084 | 0.00838 | 0.00835 | 0.00831 | 0.00827 | 0.00824 | 0.0082 | 0.00816 | 0.00812 | 0.00809 | 0.00806 | 0.00805 | 0.00805 | 0.00806 | 0.00809 | 0.00812 | 0.00813 | 0.0081 | 0.00804 | 0.00795 | 0.00785 | 0.00774 | 0.00764 | 0.00756 | 0.00751 | 0.00751 | 0.00753 | 0.00757 | 0.0076 | 0.00761 | 0.0076 | 0.00756 | 0.0075 | 0.00744 | 0.00737 | 0.00732 | 0.00727 | 0.00723 | 0.0072 | 0.00717 | 0.00715 | 0.00713 | 0.00709 | 0.00705 | 0.00702 | 0.00699 | 0.00698 | 0.00696 | 0.00694 | 0.00693 | 0.0069 | 0.00684 | 0.00675 | 0.00665 | 0.00657 | 0.00653 | 0.00654 | 0.00658 | 0.00662 | 0.00667 | 0.00672 | 0.00673 | 0.00669 | 0.00659 | 0.00644 | 0.00629 | 0.00617 | 0.0061 | 0.00607 | 0.00608 | 0.00612 | 0.00618 | 0.00624 | 0.00628 | 0.0063 | 0.00629 | 0.00626 | 0.00618 | 0.00609 | 0.00599 | 0.00591 | 0.00589 | 0.0059 | 0.00594 | 0.00599 | 0.00602 | 0.00602 | 0.00598 | 0.00592 | 0.00583 | 0.00575 | 0.00568 | 0.00564 | 0.00562 | 0.0056 | 0.00557 | 0.00551 | 0.00542 | 0.00533 | 0.00523 | 0.00515 | 0.00508 | 0.00502 | 0.00498 | 0.00494 | 0.00491 | 0.00487 | 0.00482 | 0.00479 | 0.00478 | 0.00482 | 0.0049 | 0.005 | 0.00508 | 0.00513 | 0.00515 | 0.00513 | 0.00508 | 0.005 | 0.00489 | 0.00477 | 0.00464 | 0.00454 | 0.00448 | 0.00444 | 0.00442 | 0.0044 | 0.00435 | 0.0043 | 0.00426 | 0.00422 | 0.00418 | 0.00409 | 0.00395 | 0.00378 | 0.00361 | 0.00347 | 0.00339 | 0.00335 | 0.00338 | 0.00348 | 0.00365 | 0.00385 | 0.00404 | 0.00417 | 0.00423 | 0.00422 | 0.00411 | 0.00394 | 0.00372 | 0.00352 | 0.00339 | 0.00335 | 0.0034 | 0.0035 | 0.00363 | 0.00376 | 0.00386 | 0.00388 | 0.00381 | 0.00362 | 0.00337 | 0.00309 | 0.00284 | 0.00264 | 0.0025 | 0.00243 | 0.00243 | 0.00249 | 0.00263 | 0.00281 | 0.00299 | 0.00315 | 0.00325 | 0.0033 | 0.00332 | 0.0033 | 0.00327 | 0.0032 | 0.00312 | 0.00306 | 0.00303 | 0.00304 | 0.00306 | 0.00304 | 0.00298 | 0.00289 | 0.00278 | 0.00268 | 0.00257 | 0.00245 | 0.00231 | 0.00217 | 0.00204 | 0.00193 | 0.00185 | 0.00177 | 0.00168 | 0.00157 | 0.00147 | 0.00139 | 0.00134 | 0.00131 | 0.00129 | 0.00125 | 0.00122 | 0.0012 | 0.00118 | 0.00117 | 0.00114 | 0.00111 | 0.00108 | 0.00107 | 0.00111 | 0.00118 | 0.00127 | 0.00138 | 0.0015 | 0.00162 | 0.00174 | 0.00185 | 0.00194 | 0.002 | 0.00199 | 0.00191 | 0.00176 | 0.00158 | 0.00138 | 0.00138 | 0.00138 | 0.00138 | 0.00138 | 0.00138 | 0.00138
LD2-3 | 0.00031 | 0.00031 | 0.031% | 0.00031 | 0.00031 | 0.00031 | 0.00031 | 0.00033 | 0.00033 | 0.00032 | 0.0003 | 0.00028 | 0.00026 | 0.00025 | 0.00025 | 0.00026 | 0.0003 | 0.00034 | 0.00038 | 0.0004 | 0.00041 | 0.00041 | 0.0004 | 0.00039 | 0.00037 | 0.00036 | 0.00035 | 0.00034 | 0.00033 | 0.00032 | 0.00031 | 0.00031 | 0.00031 | 0.00031 | 0.00031 | 0.00031 | 0.00032 | 0.00033 | 0.00034 | 0.00035 | 0.00035 | 0.00035 | 0.00036 | 0.00036 | 0.00035 | 0.00033 | 0.00031 | 0.00027 | 0.00023 | 0.00019 | 0.00016 | 0.00015 | 0.00016 | 0.00017 | 0.00019 | 0.00021 | 0.00024 | 0.00027 | 0.0003 | 0.00033 | 0.00036 | 0.00039 | 0.00043 | 0.00047 | 0.00049 | 0.00048 | 0.00044 | 0.00037 | 0.00028 | 0.00019 | 0.00013 | 9e-05 | 8e-05 | 0.0001 | 0.00013 | 0.00016 | 0.0002 | 0.00023 | 0.00025 | 0.00026 | 0.00027 | 0.00029 | 0.00032 | 0.00035 | 0.00037 | 0.00039 | 0.0004 | 0.00039 | 0.00036 | 0.00033 | 0.00028 | 0.00024 | 0.00021 | 0.00019 | 0.00019 | 0.00021 | 0.00025 | 0.0003 | 0.00035 | 0.00038 | 0.00039 | 0.00038 | 0.00035 | 0.00033 | 0.00031 | 0.00031 | 0.00033 | 0.00035 | 0.00037 | 0.00039 | 0.00039 | 0.00036 | 0.00032 | 0.00028 | 0.00025 | 0.00023 | 0.00024 | 0.00026 | 0.0003 | 0.00034 | 0.00039 | 0.00044 | 0.00048 | 0.00052 | 0.00054 | 0.00056 | 0.00056 | 0.00055 | 0.00052 | 0.00047 | 0.00041 | 0.00033 | 0.00024 | 0.00016 | 9e-05 | 5e-05 | 4e-05 | 6e-05 | 0.0001 | 0.00016 | 0.00024 | 0.00031 | 0.00036 | 0.0004 | 0.00043 | 0.00044 | 0.00043 | 0.00041 | 0.00038 | 0.00036 | 0.00033 | 0.00031 | 0.0003 | 0.00029 | 0.00027 | 0.00026 | 0.00025 | 0.00024 | 0.00022 | 0.00021 | 0.0002 | 0.0002 | 0.0002 | 0.00021 | 0.00022 | 0.00024 | 0.00026 | 0.00028 | 0.0003 | 0.00032 | 0.00034 | 0.00036 | 0.00036 | 0.00034 | 0.0003 | 0.00026 | 0.0002 | 0.00015 | 0.0001 | 7e-05 | 7e-05 | 0.0001 | 0.00015 | 0.00023 | 0.00032 | 0.00039 | 0.00044 | 0.00047 | 0.00047 | 0.00045 | 0.00042 | 0.00038 | 0.00034 | 0.00032 | 0.0003 | 0.00029 | 0.00029 | 0.0003 | 0.00032 | 0.00037 | 0.00043 | 0.0005 | 0.00056 | 0.00061 | 0.00063 | 0.00061 | 0.00057 | 0.00051 | 0.00045 | 0.00041 | 0.00038 | 0.00038 | 0.00039 | 0.00041 | 0.00041 | 0.00041 | 0.00039 | 0.00037 | 0.00037 | 0.00038 | 0.00042 | 0.00048 | 0.00055 | 0.00063 | 0.00071 | 0.00078 | 0.00082 | 0.00083 | 0.0008 | 0.00076 | 0.0007 | 0.00065 | 0.0006 | 0.00057 | 0.00055 | 0.00055 | 0.00056 | 0.00059 | 0.00061 | 0.00063 | 0.00063 | 0.00063 | 0.00064 | 0.00065 | 0.00068 | 0.00072 | 0.00076 | 0.0008 | 0.00083 | 0.00085 | 0.00086 | 0.00085 | 0.00084 | 0.00082 | 0.00081 | 0.0008 | 0.00079 | 0.00077 | 0.00074 | 0.00069 | 0.00064 | 0.00059 | 0.00056 | 0.00056 | 0.00058 | 0.00061 | 0.00064 | 0.00067 | 0.00069 | 0.0007 | 0.00073 | 0.00077 | 0.00084 | 0.00092 | 0.001 | 0.00106 | 0.0011 | 0.00109 | 0.00105 | 0.00098 | 0.00089 | 0.0008 | 0.00073 | 0.00068 | 0.00065 | 0.00063 | 0.00062 | 0.0006 | 0.00058 | 0.00057 | 0.00056 | 0.00057 | 0.00059 | 0.00061 | 0.00062 | 0.00064 | 0.00064 | 0.00064 | 0.00063 | 0.00063 | 0.00063 | 0.00064 | 0.00065 | 0.00067 | 0.00069 | 0.0007 | 0.0007 | 0.00068 | 0.00066 | 0.00063 | 0.0006 | 0.00058 | 0.00057 | 0.00059 | 0.00062 | 0.00067 | 0.00072 | 0.00077 | 0.00079 | 0.00079 | 0.00078 | 0.00075 | 0.00073 | 0.0007 | 0.00067 | 0.00066 | 0.00065 | 0.00065 | 0.00066 | 0.00066 | 0.00065 | 0.00064 | 0.00062 | 0.00061 | 0.0006 | 0.00058 | 0.00057 | 0.00055 | 0.00053 | 0.00051 | 0.00052 | 0.00056 | 0.00062 | 0.00069 | 0.00077 | 0.00084 | 0.0009 | 0.00092 | 0.0009 | 0.00084 | 0.00075 | 0.00065 | 0.00055 | 0.00046 | 0.0004 | 0.00037 | 0.00035 | 0.00035 | 0.00037 | 0.00039 | 0.00043 | 0.00048 | 0.00053 | 0.00056 | 0.00059 | 0.00059 | 0.00059 | 0.00057 | 0.00056 | 0.00056 | 0.00057 | 0.00062 | 0.00068 | 0.00076 | 0.00083 | 0.0009 | 0.00095 | 0.00099 | 0.00102 | 0.00104 | 0.00105 | 0.00106 | 0.00107 | 0.00108 | 0.00109 | 0.00109 | 0.00108 | 0.00107 | 0.00106 | 0.00103 | 0.001 | 0.00096 | 0.0009 | 0.00082 | 0.00073 | 0.00066 | 0.00061 | 0.00061 | 0.00067 | 0.00078 | 0.00093 | 0.00109 | 0.00124 | 0.00134 | 0.0014 | 0.00139 | 0.00133 | 0.00126 | 0.00118 | 0.00112 | 0.00109 | 0.00108 | 0.00109 | 0.0011 | 0.00111 | 0.00113 | 0.00115 | 0.00118 | 0.00121 | 0.00125 | 0.00129 | 0.00132 | 0.00135 | 0.00138 | 0.0014 | 0.00144 | 0.00149 | 0.00154 | 0.00159 | 0.00162 | 0.00163 | 0.00162 | 0.0016 | 0.00156 | 0.00151 | 0.00147 | 0.00143 | 0.0014 | 0.00137 | 0.00134 | 0.0013 | 0.00127 | 0.00123 | 0.0012 | 0.00118 | 0.00118 | 0.0012 | 0.00125 | 0.00132 | 0.00138 | 0.00143 | 0.00145 | 0.00145 | 0.00143 | 0.00141 | 0.00139 | 0.00138 | 0.00138 | 0.0014 | 0.00142 | 0.00144 | 0.00144 | 0.00141 | 0.00137 | 0.00133 | 0.00129 | 0.00126 | 0.00126 | 0.00127 | 0.00129 | 0.0013 | 0.0013 | 0.00129 | 0.00127 | 0.00124 | 0.00121 | 0.00118 | 0.00115 | 0.00112 | 0.00111 | 0.00112 | 0.00114 | 0.00118 | 0.00122 | 0.00126 | 0.00128 | 0.00126 | 0.00122 | 0.00114 | 0.00106 | 0.00097 | 0.0009 | 0.00085 | 0.00085 | 0.00087 | 0.00092 | 0.00098 | 0.00103 | 0.00107 | 0.00109 | 0.00111 | 0.00111 | 0.00112 | 0.00112 | 0.00112 | 0.00111 | 0.00111 | 0.00111 | 0.0011 | 0.0011 | 0.0011 | 0.00111 | 0.00111 | 0.00111 | 0.0011 | 0.00109 | 0.00107 | 0.00107 | 0.00107 | 0.00108 | 0.0011 | 0.00113 | 0.00117 | 0.00119 | 0.0012 | 0.00117 | 0.00113 | 0.00106 | 0.00099 | 0.00093 | 0.00089 | 0.00086 | 0.00087 | 0.00089 | 0.00093 | 0.00096 | 0.00098 | 0.00098 | 0.00095 | 0.0009 | 0.00083 | 0.00076 | 0.00071 | 0.00067 | 0.00065 | 0.00066 | 0.0007 | 0.00076 | 0.00083 | 0.00091 | 0.001 | 0.00108 | 0.00116 | 0.00124 | 0.00131 | 0.00136 | 0.00139 | 0.0014 | 0.00138 | 0.00134 | 0.00129 | 0.00123 | 0.00117 | 0.00114 | 0.00112 | 0.00113 | 0.00116 | 0.00119 | 0.0012 | 0.00119 | 0.00114 | 0.00106 | 0.00096 | 0.00085 | 0.00076 | 0.00072 | 0.00071 | 0.00076 | 0.00084 | 0.00095 | 0.00105 | 0.00113 | 0.00118 | 0.0012 | 0.0012 | 0.00118 | 0.00117 | 0.00115 | 0.00115 | 0.00116 | 0.00117 | 0.00118 | 0.00119 | 0.00119 | 0.00119 | 0.00118 | 0.00116 | 0.00114 | 0.0011 | 0.00105 | 0.00097 | 0.00089 | 0.00082 | 0.00076 | 0.00075 | 0.00077 | 0.00082 | 0.0009 | 0.00099 | 0.00106 | 0.00112 | 0.00115 | 0.00116 | 0.00116 | 0.00117 | 0.00118 | 0.00121 | 0.00124 | 0.00127 | 0.00129 | 0.0013 | 0.00129 | 0.00129 | 0.00129 | 0.00129 | 0.00129 | 0.00129 | 0.00126 | 0.0012 | 0.00112 | 0.00103 | 0.00095 | 0.00089 | 0.00087 | 0.00088 | 0.00093 | 0.00099 | 0.00107 | 0.00114 | 0.0012 | 0.00124 | 0.00126 | 0.00126 | 0.00125 | 0.00124 | 0.00123 | 0.00122 | 0.00121 | 0.00122 | 0.00125 | 0.00128 | 0.00133 | 0.00138 | 0.00142 | 0.00144 | 0.00145 | 0.00143 | 0.00139 | 0.00134 | 0.00128 | 0.00122 | 0.00118 | 0.00115 | 0.00115 | 0.00117 | 0.0012 | 0.00125 | 0.0013 | 0.00135 | 0.0014 | 0.00145 | 0.00149 | 0.00152 | 0.00154 | 0.00156 | 0.00157 | 0.00156 | 0.00155 | 0.00154 | 0.00152 | 0.0015 | 0.0015 | 0.0015 | 0.00152 | 0.00154 | 0.00157 | 0.0016 | 0.00162 | 0.00162 | 0.00159 | 0.00154 | 0.00148 | 0.00141 | 0.00135 | 0.00133 | 0.00133 | 0.00137 | 0.00144 | 0.00152 | 0.00159 | 0.00164 | 0.00167 | 0.00168 | 0.00167 | 0.00166 | 0.00165 | 0.00164 | 0.00165 | 0.00165 | 0.00166 | 0.00166 | 0.00165 | 0.00165 | 0.00165 | 0.00166 | 0.00168 | 0.0017 | 0.00173 | 0.00175 | 0.00177 | 0.00177 | 0.00177 | 0.00176 | 0.00175 | 0.00175 | 0.00176 | 0.00179 | 0.00182 | 0.00186 | 0.00188 | 0.0019 | 0.00191 | 0.00192 | 0.00193 | 0.00194 | 0.00194 | 0.00195 | 0.00196 | 0.00196 | 0.00195 | 0.00193 | 0.00191 | 0.00189 | 0.00189 | 0.00189 | 0.0019 | 0.00192 | 0.00194 | 0.00195 | 0.00196 | 0.00196 | 0.00195 | 0.00194 | 0.00193 | 0.00193 | 0.00193 | 0.00195 | 0.00197 | 0.00199 | 0.00202 | 0.00205 | 0.00206 | 0.00207 | 0.00208 | 0.00208 | 0.00208 | 0.00209 | 0.0021 | 0.0021 | 0.0021 | 0.00209 | 0.00208 | 0.00207 | 0.00207 | 0.00206 | 0.00206 | 0.00207 | 0.00209 | 0.00211 | 0.00214 | 0.00217 | 0.00219 | 0.00221 | 0.00223 | 0.00224 | 0.00224 | 0.00224 | 0.00224 | 0.00223 | 0.00223 | 0.00222 | 0.00222 | 0.00222 | 0.00222 | 0.00222 | 0.00223 | 0.00223 | 0.00224 | 0.00225 | 0.00226 | 0.00227 | 0.00228 | 0.0023 | 0.00232 | 0.00233 | 0.00235 | 0.00235 | 0.00235 | 0.00235 | 0.00235 | 0.00235 | 0.00235 | 0.00235 | 0.00235 | 0.00235 | 0.00236 | 0.00236 | 0.00236 | 0.00235 | 0.00235 | 0.00235 | 0.00236 | 0.00237 | 0.0024 | 0.00242 | 0.00244 | 0.00245 | 0.00247 | 0.00248 | 0.00248 | 0.00249 | 0.00249 | 0.00249 | 0.00248 | 0.00249 | 0.00249 | 0.0025 | 0.0025 | 0.0025 | 0.00249 | 0.00248 | 0.00248 | 0.00247 | 0.00245 | 0.00243 | 0.00243 | 0.00243 | 0.00244 | 0.00246 | 0.00247 | 0.00248 | 0.00249 | 0.00251 | 0.00253 | 0.00254 | 0.00256 | 0.00258 | 0.0026 | 0.00262 | 0.00263 | 0.00264 | 0.00264 | 0.00264 | 0.00263 | 0.00262 | 0.00262 | 0.00262 | 0.00262 | 0.00263 | 0.00264 | 0.00266 | 0.00267 | 0.00269 | 0.0027 | 0.00271 | 0.00271 | 0.0027 | 0.00269 | 0.00269 | 0.00269 | 0.00268 | 0.00268 | 0.00267 | 0.00266 | 0.00267 | 0.00269 | 0.0027 | 0.00272 | 0.00273 | 0.00275 | 0.00277 | 0.00278 | 0.00278 | 0.00278 | 0.00277 | 0.00276 | 0.00276 | 0.00276 | 0.00277 | 0.00278 | 0.0028 | 0.00281 | 0.00282 | 0.00282 | 0.00281 | 0.00281 | 0.0028 | 0.0028 | 0.00279 | 0.00279 | 0.00279 | 0.0028 | 0.00281 | 0.00283 | 0.00285 | 0.00286 | 0.00287 | 0.00287 | 0.00287 | 0.00287 | 0.00286 | 0.00286 | 0.00286 | 0.00286 | 0.00287 | 0.00288 | 0.00287 | 0.00286 | 0.00284 | 0.00283 | 0.00282 | 0.00282 | 0.00283 | 0.00284 | 0.00286 | 0.00287 | 0.00289 | 0.00289 | 0.00289 | 0.00289 | 0.00289 | 0.00289 | 0.00289 | 0.00289 | 0.00289 | 0.0029 | 0.0029 | 0.00291 | 0.00292 | 0.00292 | 0.00293 | 0.00293 | 0.00293 | 0.00293 | 0.00293 | 0.00292 | 0.00291 | 0.0029 | 0.00288 | 0.00285 | 0.00282 | 0.0028 | 0.00278 | 0.00277 | 0.00278 | 0.0028 | 0.00282 | 0.00284 | 0.00285 | 0.00286 | 0.00287 | 0.00287 | 0.00286 | 0.00286 | 0.00286 | 0.00287 | 0.00288 | 0.00288 | 0.00287 | 0.00286 | 0.00285 | 0.00285 | 0.00285 | 0.00286 | 0.00287 | 0.00289 | 0.0029 | 0.00292 | 0.00294 | 0.00295 | 0.00296 | 0.00297 | 0.00298 | 0.003 | 0.00301 | 0.00301 | 0.003 | 0.00299 | 0.00297 | 0.00296 | 0.00296 | 0.00296 | 0.00296 | 0.00297 | 0.00297 | 0.00296 | 0.00295 | 0.00293 | 0.0029 | 0.00287 | 0.00285 | 0.00283 | 0.00282 | 0.00282 | 0.00282 | 0.00282 | 0.00282 | 0.00284 | 0.00287 | 0.00289 | 0.00292 | 0.00293 | 0.00294 | 0.00294 | 0.00295 | 0.00294 | 0.00293 | 0.00292 | 0.00291 | 0.0029 | 0.00289 | 0.00288 | 0.00287 | 0.00287 | 0.00287 | 0.00286 | 0.00286 | 0.00286 | 0.00286 | 0.00285 | 0.00284 | 0.00283 | 0.00283 | 0.00283 | 0.00284 | 0.00285 | 0.00286 | 0.00286 | 0.00286 | 0.00286 | 0.00285 | 0.00284 | 0.00282 | 0.00281 | 0.00279 | 0.00278 | 0.00277 | 0.00276 | 0.00275 | 0.00273 | 0.00273 | 0.00274 | 0.00275 | 0.00277 | 0.0028 | 0.00281 | 0.00282 | 0.00281 | 0.00279 | 0.00276 | 0.00272 | 0.0027 | 0.00268 | 0.00267 | 0.00267 | 0.00266 | 0.00265 | 0.00264 | 0.00263 | 0.00262 | 0.00262 | 0.00262 | 0.00263 | 0.00264 | 0.00265 | 0.00266 | 0.00267 | 0.00268 | 0.0027 | 0.00272 | 0.00274 | 0.00276 | 0.00276 | 0.00276 | 0.00274 | 0.00272 | 0.0027 | 0.00268 | 0.00267 | 0.00267 | 0.00267 | 0.00269 | 0.0027 | 0.0027 | 0.00269 | 0.00268 | 0.00266 | 0.00265 | 0.00265 | 0.00265 | 0.00267 | 0.00268 | 0.0027 | 0.00272 | 0.00273 | 0.00273 | 0.00272 | 0.00272 | 0.00273 | 0.00273 | 0.00274 | 0.00273 | 0.00272 | 0.0027 | 0.00268 | 0.00266 | 0.00264 | 0.00263 | 0.00263 | 0.00264 | 0.00265 | 0.00266 | 0.00266 | 0.00266 | 0.00265 | 0.00263 | 0.00262 | 0.00261 | 0.0026 | 0.0026 | 0.00259 | 0.00258 | 0.00257 | 0.00256 | 0.00255 | 0.00255 | 0.00255 | 0.00256 | 0.00257 | 0.00258 | 0.00259 | 0.00261 | 0.00261 | 0.00262 | 0.00263 | 0.00263 | 0.00263 | 0.00263 | 0.00262 | 0.00261 | 0.0026 | 0.00258 | 0.00257 | 0.00257 | 0.00256 | 0.00255 | 0.00255 | 0.00254 | 0.00253 | 0.00252 | 0.00251 | 0.00251 | 0.00252 | 0.00254 | 0.00256 | 0.00258 | 0.00259 | 0.0026 | 0.0026 | 0.00259 | 0.00256 | 0.00253 | 0.00251 | 0.0025 | 0.0025 | 0.00251 | 0.00252 | 0.00252 | 0.00253 | 0.00252 | 0.0025 | 0.00248 | 0.00246 | 0.00244 | 0.00244 | 0.00244 | 0.00245 | 0.00247 | 0.0025 | 0.00253 | 0.00255 | 0.00256 | 0.00256 | 0.00256 | 0.00255 | 0.00254 | 0.00252 | 0.0025 | 0.00249 | 0.00248 | 0.00248 | 0.00248 | 0.0025 | 0.00252 | 0.00254 | 0.00255 | 0.00256 | 0.00257 | 0.00257 | 0.00257 | 0.00256 | 0.00254 | 0.00252 | 0.00249 | 0.00248 | 0.00247 | 0.00246 | 0.00246 | 0.00246 | 0.00246 | 0.00245 | 0.00245 | 0.00243 | 0.00242 | 0.00241 | 0.0024 | 0.0024 | 0.00239 | 0.00239 | 0.00238 | 0.00237 | 0.00236 | 0.00234 | 0.00233 | 0.00233 | 0.00234 | 0.00236 | 0.00238 | 0.0024 | 0.00241 | 0.00242 | 0.00242 | 0.00242 | 0.00242 | 0.00241 | 0.00241 | 0.00241 | 0.00242 | 0.00242 | 0.00242 | 0.00242 | 0.00243 | 0.00243 | 0.00243 | 0.00243 | 0.00244 | 0.00244 | 0.00245 | 0.00245 | 0.00245 | 0.00245 | 0.00244 | 0.00244 | 0.00244 | 0.00244 | 0.00244 | 0.00242 | 0.00241 | 0.00239 | 0.00237 | 0.00235 | 0.00234 | 0.00234 | 0.00234 | 0.00235 | 0.00235 | 0.00235 | 0.00236 | 0.00236 | 0.00236 | 0.00236 | 0.00237 | 0.00237 | 0.00238 | 0.0024 | 0.00241 | 0.00241 | 0.00242 | 0.00241 | 0.00241 | 0.0024 | 0.0024 | 0.00239 | 0.00238 | 0.00237 | 0.00237 | 0.00237 | 0.00238 | 0.00239 | 0.0024 | 0.00241 | 0.00241 | 0.00241 | 0.00241 | 0.00241 | 0.00241 | 0.00241 | 0.00242 | 0.00243 | 0.00244 | 0.00245 | 0.00245 | 0.00245 | 0.00244 | 0.00244 | 0.00243 | 0.00243 | 0.00242 | 0.00242 | 0.00243 | 0.00244 | 0.00244 | 0.00245 | 0.00245 | 0.00245 | 0.00246 | 0.00246 | 0.00247 | 0.00248 | 0.0025 | 0.00252 | 0.00254 | 0.00255 | 0.00255 | 0.00254 | 0.00254 | 0.00254 | 0.00255 | 0.00255 | 0.00256 | 0.00256 | 0.00257 | 0.00258 | 0.0026 | 0.00261 | 0.00262 | 0.00264 | 0.00267 | 0.0027 | 0.00272 | 0.00274 | 0.00275 | 0.00277 | 0.00279 | 0.00282 | 0.00286 | 0.00291 | 0.00296 | 0.00301 | 0.00305 | 0.00308 | 0.00311 | 0.00312 | 0.00313 | 0.00314 | 0.00315 | 0.00316 | 0.00317 | 0.00319 | 0.00321 | 0.00323 | 0.00326 | 0.0033 | 0.00334 | 0.00339 | 0.00344 | 0.00349 | 0.00353 | 0.00357 | 0.00361 | 0.00365 | 0.00368 | 0.00371 | 0.00374 | 0.00377 | 0.00381 | 0.00386 | 0.00391 | 0.00396 | 0.004 | 0.00404 | 0.00407 | 0.00409 | 0.00408 | 0.00408 | 0.00409 | 0.00413 | 0.00419 | 0.00427 | 0.00436 | 0.00445 | 0.00452 | 0.00457 | 0.00459 | 0.00459 | 0.00456 | 0.00453 | 0.0045 | 0.00448 | 0.00447 | 0.00446 | 0.00446 | 0.00446 | 0.00447 | 0.00449 | 0.0045 | 0.0045 | 0.00451 | 0.00451 | 0.0045 | 0.0045 | 0.0045 | 0.0045 | 0.00451 | 0.00453 | 0.00456 | 0.0046 | 0.00464 | 0.00466 | 0.00467 | 0.00467 | 0.00466 | 0.00464 | 0.00461 | 0.00458 | 0.00455 | 0.00452 | 0.00451 | 0.0045 | 0.00451 | 0.00451 | 0.00451 | 0.0045 | 0.00448 | 0.00446 | 0.00444 | 0.00441 | 0.00437 | 0.00434 | 0.00432 | 0.0043 | 0.00429 | 0.00428 | 0.00428 | 0.00427 | 0.00425 | 0.00424 | 0.00423 | 0.00423 | 0.00422 | 0.00422 | 0.00422 | 0.00422 | 0.00422 | 0.00422 | 0.00422 | 0.00422 | 0.00422 | 0.00424 | 0.00426 | 0.00428 | 0.00431 | 0.00433 | 0.00434 | 0.00435 | 0.00435 | 0.00435 | 0.00435 | 0.00436 | 0.00437 | 0.00438 | 0.0044 | 0.00443 | 0.00445 | 0.00448 | 0.00452 | 0.00456 | 0.00461 | 0.00465 | 0.0047 | 0.00474 | 0.00478 | 0.00482 | 0.00485 | 0.00488 | 0.00491 | 0.00493 | 0.00495 | 0.00496 | 0.00497 | 0.00497 | 0.00497 | 0.00495 | 0.00494 | 0.00493 | 0.00493 | 0.00494 | 0.00494 | 0.00494 | 0.00493 | 0.00492 | 0.0049 | 0.00488 | 0.00485 | 0.00482 | 0.00479 | 0.00479 | 0.00479 | 0.0048 | 0.00481 | 0.00484 | 0.00489 | 0.00494 | 0.00498 | 0.005 | 0.00501 | 0.00499 | 0.00496 | 0.00491 | 0.00484 | 0.00477 | 0.00471 | 0.00467 | 0.00465 | 0.00465 | 0.00465 | 0.00465 | 0.00465 | 0.00464 | 0.00462 | 0.0046 | 0.00458 | 0.00456 | 0.00455 | 0.00455 | 0.00455 | 0.00455 | 0.00456 | 0.00456 | 0.00455 | 0.00454 | 0.00451 | 0.00447 | 0.00442 | 0.00437 | 0.00433 | 0.00429 | 0.00427 | 0.00424 | 0.00423 | 0.00421 | 0.0042 | 0.00418 | 0.00417 | 0.00416 | 0.00416 | 0.00416 | 0.00415 | 0.00414 | 0.00413 | 0.00411 | 0.00409 | 0.00407 | 0.00404 | 0.00403 | 0.00402 | 0.00402 | 0.00402 | 0.00402 | 0.00401 | 0.00399 | 0.00397 | 0.00394 | 0.00391 | 0.00388 | 0.00387 | 0.00387 | 0.00388 | 0.0039 | 0.00391 | 0.00393 | 0.00395 | 0.00396 | 0.00396 | 0.00395 | 0.00394 | 0.00392 | 0.00389 | 0.00386 | 0.00383 | 0.0038 | 0.00376 | 0.00371 | 0.00366 | 0.00361 | 0.00356 | 0.0035 | 0.00344 | 0.00339 | 0.00334 | 0.00331 | 0.00329 | 0.00329 | 0.00328 | 0.00328 | 0.00328 | 0.00327 | 0.00325 | 0.00323 | 0.0032 | 0.00318 | 0.00315 | 0.00313 | 0.00311 | 0.0031 | 0.00309 | 0.00309 | 0.00308 | 0.00307 | 0.00307 | 0.00307 | 0.00306 | 0.00306 | 0.00307 | 0.00308 | 0.00309 | 0.00309 | 0.00309 | 0.00308 | 0.00306 | 0.00304 | 0.00301 | 0.00299 | 0.00297 | 0.00295 | 0.00296 | 0.00297 | 0.00299 | 0.003 | 0.00302 | 0.00303 | 0.00304 | 0.00304 | 0.00303 | 0.00301 | 0.003 | 0.00299 | 0.003 | 0.003 | 0.003 | 0.003 | 0.003 | 0.003 | 0.003 | 0.00299 | 0.00298 | 0.00297 | 0.00297 | 0.00297 | 0.00296 | 0.00296 | 0.00296 | 0.00295 | 0.00293 | 0.00293 | 0.00292 | 0.00292 | 0.00293 | 0.00293 | 0.00293 | 0.00294 | 0.00293 | 0.00293 | 0.00292 | 0.00291 | 0.00291 | 0.00291 | 0.00291 | 0.00291 | 0.00291 | 0.00292 | 0.00292 | 0.00292 | 0.00292 | 0.00291 | 0.00291 | 0.00291 | 0.0029 | 0.0029 | 0.0029 | 0.0029 | 0.0029 | 0.0029 | 0.00289 | 0.00289 | 0.00288 | 0.00286 | 0.00285 | 0.00285 | 0.00284 | 0.00285 | 0.00285 | 0.00287 | 0.00288 | 0.0029 | 0.00291 | 0.00292 | 0.00292 | 0.00293 | 0.00293 | 0.00292 | 0.00292 | 0.00291 | 0.0029 | 0.00288 | 0.00288 | 0.00287 | 0.00287 | 0.00288 | 0.00288 | 0.00289 | 0.0029 | 0.00292 | 0.00292 | 0.00292 | 0.0029 | 0.00288 | 0.00287 | 0.00286 | 0.00285 | 0.00285 | 0.00285 | 0.00286 | 0.00288 | 0.00289 | 0.00289 | 0.00289 | 0.00289 | 0.00289 | 0.00289 | 0.0029 | 0.00292 | 0.00293 | 0.00295 | 0.00295 | 0.00295 | 0.00295 | 0.00293 | 0.00292 | 0.0029 | 0.00289 | 0.00288 | 0.00289 | 0.0029 | 0.00291 | 0.00291 | 0.0029 | 0.0029 | 0.0029 | 0.0029 | 0.0029 | 0.00291 | 0.00291 | 0.00292 | 0.00294 | 0.00295 | 0.00295 | 0.00295 | 0.00294 | 0.00294 | 0.00293 | 0.00292 | 0.00291 | 0.0029 | 0.00289 | 0.0029 | 0.0029 | 0.00291 | 0.00293 | 0.00294 | 0.00295 | 0.00295 | 0.00294 | 0.00293 | 0.00292 | 0.00291 | 0.00291 | 0.00291 | 0.00292 | 0.00293 | 0.00294 | 0.00294 | 0.00295 | 0.00295 | 0.00294 | 0.00295 | 0.00295 | 0.00294 | 0.00294 | 0.00293 | 0.00293 | 0.00293 | 0.00293 | 0.00293 | 0.00293 | 0.00292 | 0.00291 | 0.00291 | 0.0029 | 0.00289 | 0.00288 | 0.00288 | 0.00289 | 0.00289 | 0.0029 | 0.0029 | 0.0029 | 0.0029 | 0.00289 | 0.00289 | 0.00288 | 0.00289 | 0.0029 | 0.00291 | 0.00291 | 0.0029 | 0.0029 | 0.00289 | 0.00288 | 0.00287 | 0.00288 | 0.00289 | 0.0029 | 0.00293 | 0.00295 | 0.00297 | 0.00298 | 0.00299 | 0.003 | 0.003 | 0.003 | 0.003 | 0.00299 | 0.00299 | 0.00298 | 0.00298 | 0.00298 | 0.00298 | 0.00299 | 0.003 | 0.003 | 0.00301 | 0.00301 | 0.00301 | 0.00301 | 0.00301 | 0.00301 | 0.003 | 0.003 | 0.00299 | 0.00298 | 0.00297 | 0.00297 | 0.00297 | 0.00297 | 0.00297 | 0.00297 | 0.00297 | 0.00296 | 0.00295 | 0.00293 | 0.00292 | 0.00292 | 0.00293 | 0.00294 | 0.00296 | 0.00297 | 0.00299 | 0.00299 | 0.003 | 0.00299 | 0.00298 | 0.00297 | 0.00296 | 0.00296 | 0.00295 | 0.00295 | 0.00296 | 0.00296 | 0.00297 | 0.00297 | 0.00298 | 0.00298 | 0.00297 | 0.00296 | 0.00295 | 0.00292 | 0.00289 | 0.00287 | 0.00285 | 0.00285 | 0.00285 | 0.00286 | 0.00287 | 0.00289 | 0.00291 | 0.00292 | 0.00293 | 0.00294 | 0.00295 | 0.00296 | 0.00296 | 0.00296 | 0.00294 | 0.00293 | 0.00292 | 0.00291 | 0.0029 | 0.0029 | 0.0029 | 0.0029 | 0.0029 | 0.00291 | 0.00292 | 0.00292 | 0.00291 | 0.0029 | 0.00289 | 0.00289 | 0.00288 | 0.00287 | 0.00287 | 0.00288 | 0.0029 | 0.00292 | 0.00294 | 0.00295 | 0.00295 | 0.00295 | 0.00294 | 0.00292 | 0.00289 | 0.00287 | 0.00286 | 0.00285 | 0.00285 | 0.00286 | 0.00287 | 0.00289 | 0.00292 | 0.00293 | 0.00294 | 0.00294 | 0.00293 | 0.00292 | 0.00292 | 0.00292 | 0.00292 | 0.00294 | 0.00295 | 0.00298 | 0.003 | 0.00301 | 0.00303 | 0.00304 | 0.00304 | 0.00303 | 0.00302 | 0.00301 | 0.003 | 0.00298 | 0.00297 | 0.00296 | 0.00296 | 0.00297 | 0.00297 | 0.00298 | 0.00299 | 0.00298 | 0.00297 | 0.00296 | 0.00295 | 0.00294 | 0.00292 | 0.00291 | 0.00291 | 0.00291 | 0.00292 | 0.00294 | 0.00295 | 0.00297 | 0.00298 | 0.00299 | 0.00299 | 0.00299 | 0.00298 | 0.00296 | 0.00295 | 0.00294 | 0.00294 | 0.00294 | 0.00294 | 0.00294 | 0.00293 | 0.00292 | 0.00291 | 0.00291 | 0.00292 | 0.00293 | 0.00295 | 0.00298 | 0.00299 | 0.003 | 0.00299 | 0.00298 | 0.00297 | 0.00296 | 0.00296 | 0.00295 | 0.00296 | 0.00297 | 0.00297 | 0.00298 | 0.00298 | 0.00296 | 0.00295 | 0.00294 | 0.00294 | 0.00295 | 0.00297 | 0.003 | 0.00302 | 0.00304 | 0.00305 | 0.00305 | 0.00304 | 0.00301 | 0.00299 | 0.00296 | 0.00295 | 0.00296 | 0.00297 | 0.00298 | 0.00299 | 0.00299 | 0.00299 | 0.00299 | 0.00298 | 0.00297 | 0.00297 | 0.00297 | 0.00297 | 0.00297 | 0.00296 | 0.00295 | 0.00294 | 0.00292 | 0.00292 | 0.00291 | 0.0029 | 0.0029 | 0.0029 | 0.00291 | 0.00293 | 0.00296 | 0.00298 | 0.003 | 0.00302 | 0.00302 | 0.00303 | 0.00303 | 0.00303 | 0.00304 | 0.00305 | 0.00306 | 0.00308 | 0.00309 | 0.00309 | 0.00308 | 0.00306 | 0.00304 | 0.00303 | 0.00302 | 0.00303 | 0.00305 | 0.00306 | 0.00306 | 0.00306 | 0.00304 | 0.00302 | 0.00301 | 0.00299 | 0.00298 | 0.00298 | 0.00299 | 0.003 | 0.00301 | 0.00301 | 0.00301 | 0.003 | 0.003 | 0.00299 | 0.00299 | 0.00299 | 0.003 | 0.00301 | 0.00302 | 0.00304 | 0.00305 | 0.00308 | 0.0031 | 0.00311 | 0.00312 | 0.0031 | 0.00308 | 0.00305 | 0.00303 | 0.00302 | 0.00301 | 0.003 | 0.003 | 0.00301 | 0.00303 | 0.00304 | 0.00305 | 0.00305 | 0.00305 | 0.00306 | 0.00307 | 0.00309 | 0.00309 | 0.00309 | 0.00309 | 0.00308 | 0.00306 | 0.00304 | 0.00303 | 0.00304 | 0.00306 | 0.00309 | 0.00311 | 0.00313 | 0.00315 | 0.00316 | 0.00316 | 0.00314 | 0.00312 | 0.0031 | 0.00309 | 0.00308 | 0.00306 | 0.00305 | 0.00303 | 0.00302 | 0.00301 | 0.003 | 0.00299 | 0.00299 | 0.00301 | 0.00303 | 0.00305 | 0.00308 | 0.00311 | 0.00314 | 0.00316 | 0.00318 | 0.00318 | 0.00317 | 0.00316 | 0.00314 | 0.00311 | 0.00308 | 0.00306 | 0.00306 | 0.00306 | 0.00308 | 0.00309 | 0.00311 | 0.00314 | 0.00316 | 0.00318 | 0.00319 | 0.00318 | 0.00317 | 0.00316 | 0.00315 | 0.00313 | 0.0031 | 0.00308 | 0.00307 | 0.00307 | 0.00307 | 0.00308 | 0.00311 | 0.00313 | 0.00315 | 0.00317 | 0.00318 | 0.00318 | 0.00318 | 0.00317 | 0.00317 | 0.00316 | 0.00315 | 0.00314 | 0.00314 | 0.00313 | 0.00313 | 0.00312 | 0.00311 | 0.00316 | 0.00321 | 0.00319 | 0.00309 | 0.0029 | 0.00265 | 0.0024 | 0.00216 | 0.00197 | 0.00186 | 0.00186 | 0.00197 | 0.00221 | 0.00248 | 0.00274 | 0.00298 | 0.00321 | 0.00343 | 0.00366 | 0.00389 | 0.00413 | 0.00436 | 0.0046 | 0.00483 | 0.00504 | 0.00524 | 0.00541 | 0.00554 | 0.00564 | 0.00569 | 0.00569 | 0.00564 | 0.00553 | 0.00537 | 0.00517 | 0.00495 | 0.00471 | 0.00448 | 0.00427 | 0.0041 | 0.004 | 0.00396 | 0.004 | 0.0041 | 0.00424 | 0.00441 | 0.0046 | 0.00478 | 0.00496 | 0.00514 | 0.00532 | 0.00552 | 0.00575 | 0.00598 | 0.00622 | 0.00645 | 0.00665 | 0.00682 | 0.00695 | 0.00702 | 0.00705 | 0.00708 | 0.0071 | 0.00714 | 0.00717 | 0.00719 | 0.00722 | 0.00726 | 0.00735 | 0.0075 | 0.00778 | 0.00822 | 0.00887 | 0.00966 | 0.01047 | 0.01112 | 0.01147 | 0.01146 | 0.0111 | 0.01043 | 0.00959 | 0.00872 | 0.00797 | 0.00745 | 0.00719 | 0.00716 | 0.00725 | 0.00738 | 0.0075 | 0.00755 | 0.00758 | 0.0076 | 0.00766 | 0.00775 | 0.00786 | 0.00794 | 0.00798 | 0.00797 | 0.0079 | 0.0078 | 0.00768 | 0.0076 | 0.00761 | 0.00776 | 0.00803 | 0.00839 | 0.00874 | 0.00899 | 0.00906 | 0.00888 | 0.00846 | 0.00783 | 0.00707 | 0.00628 | 0.00554 | 0.00493 | 0.00451 | 0.00429 | 0.00421 | 0.00425 | 0.00433 | 0.00441 | 0.00447 | 0.0045 | 0.00449 | 0.00445 | 0.00439 | 0.00433 | 0.00431 | 0.00433 | 0.00439 | 0.00448 | 0.00457 | 0.00467 | 0.00475 | 0.00482 | 0.00489 | 0.00496 | 0.00502 | 0.00507 | 0.00511 | 0.00515 | 0.00517 | 0.00518 | 0.00518 | 0.00518 | 0.00517 | 0.00518 | 0.00519 | 0.00521 | 0.00523 | 0.00523 | 0.00522 | 0.00519 | 0.00514 | 0.00507 | 0.005 | 0.00491 | 0.00481 | 0.0047 | 0.00458 | 0.00447 | 0.00435 | 0.00422 | 0.00408 | 0.00393 | 0.00378 | 0.00363 | 0.00349 | 0.00336 | 0.00324 | 0.00316 | 0.00309 | 0.00304 | 0.00301 | 0.00298 | 0.00297 | 0.00296 | 0.00297 | 0.003 | 0.00304 | 0.0031 | 0.00317 | 0.00324 | 0.00329 | 0.00333 | 0.00334 | 0.00334 | 0.00333 | 0.00331 | 0.0033 | 0.0033 | 0.00332 | 0.00337 | 0.00344 | 0.00351 | 0.0036 | 0.0037 | 0.0038 | 0.00388 | 0.00395 | 0.00398 | 0.00397 | 0.00395 | 0.00391 | 0.00388 | 0.00384 | 0.00383 | 0.00385 | 0.00393 | 0.00408 | 0.00418 | 0.00424 | 0.00424 | 0.00419 | 0.0041 | 0.00397 | 0.00382 | 0.00366 | 0.00352 | 0.00345 | 0.00345 | 0.00349 | 0.00351 | 0.00353 | 0.00356 | 0.00359 | 0.00361 | 0.00361 | 0.00361 | 0.0036 | 0.0036 | 0.00359 | 0.00359 | 0.00358 | 0.00356 | 0.00353 | 0.00349 | 0.00345 | 0.0034 | 0.00335 | 0.00331 | 0.00328 | 0.00328 | 0.00331 | 0.00336 | 0.00341 | 0.00343 | 0.00343 | 0.00342 | 0.00342 | 0.0034 | 0.00337 | 0.00332 | 0.00326 | 0.00323 | 0.00322 | 0.00322 | 0.00324 | 0.00325 | 0.00328 | 0.00332 | 0.00338 | 0.00342 | 0.00345 | 0.00344 | 0.00341 | 0.00338 | 0.00335 | 0.00333 | 0.00331 | 0.0033 | 0.00331 | 0.00334 | 0.00339 | 0.00344 | 0.00346 | 0.00347 | 0.00345 | 0.00341 | 0.00338 | 0.00335 | 0.00334 | 0.00334 | 0.00337 | 0.0034 | 0.00343 | 0.00345 | 0.00345 | 0.00343 | 0.00341 | 0.00341 | 0.00343 | 0.00347 | 0.00352 | 0.00357 | 0.00362 | 0.00366 | 0.00368 | 0.00368 | 0.00366 | 0.00364 | 0.00362 | 0.0036 | 0.0036 | 0.00361 | 0.00362 | 0.00362 | 0.00361 | 0.00357 | 0.00351 | 0.00346 | 0.00343 | 0.00339 | 0.00337 | 0.00335 | 0.00334 | 0.00334 | 0.00334 | 0.00332 | 0.0033 | 0.00329 | 0.00328 | 0.00329 | 0.00331 | 0.00331 | 0.0033 | 0.00324 | 0.00316 | 0.00309 | 0.00305 | 0.00307 | 0.00312 | 0.0032 | 0.00331 | 0.00345 | 0.00361 | 0.00374 | 0.00382 | 0.00384 | 0.0038 | 0.00375 | 0.0037 | 0.00364 | 0.00357 | 0.00351 | 0.00347 | 0.00347 | 0.00347 | 0.00344 | 0.00339 | 0.00334 | 0.00332 | 0.00332 | 0.00335 | 0.00339 | 0.00341 | 0.00344 | 0.00346 | 0.00344 | 0.00338 | 0.00328 | 0.00319 | 0.00315 | 0.00315 | 0.00319 | 0.00325 | 0.0033 | 0.00333 | 0.00333 | 0.00329 | 0.00323 | 0.00315 | 0.00308 | 0.00304 | 0.00304 | 0.00307 | 0.00312 | 0.00318 | 0.00322 | 0.00325 | 0.00327 | 0.00329 | 0.0033 | 0.00331 | 0.00332 | 0.00333 | 0.00335 | 0.00338 | 0.00341 | 0.00344 | 0.00347 | 0.00349 | 0.0035 | 0.00351 | 0.00351 | 0.0035 | 0.0035 | 0.0035 | 0.00351 | 0.00352 | 0.00353 | 0.00355 | 0.00358 | 0.00361 | 0.00365 | 0.00367 | 0.00368 | 0.00368 | 0.00368 | 0.00369 | 0.00369 | 0.00369 | 0.0037 | 0.00371 | 0.00372 | 0.00373 | 0.00372 | 0.00371 | 0.00368 | 0.00364 | 0.00361 | 0.0036 | 0.00362 | 0.00366 | 0.00372 | 0.00376 | 0.00379 | 0.00382 | 0.00383 | 0.00383 | 0.00381 | 0.00378 | 0.00376 | 0.00374 | 0.00373 | 0.00371 | 0.00369 | 0.00366 | 0.00363 | 0.00362 | 0.00363 | 0.00365 | 0.00367 | 0.0037 | 0.00372 | 0.00374 | 0.00375 | 0.00374 | 0.00374 | 0.00373 | 0.00374 | 0.00377 | 0.00382 | 0.00388 | 0.00392 | 0.00394 | 0.00393 | 0.00391 | 0.00387 | 0.00383 | 0.00378 | 0.00374 | 0.00371 | 0.00369 | 0.00369 | 0.00369 | 0.00369 | 0.0037 | 0.00371 | 0.00372 | 0.00375 | 0.00378 | 0.00382 | 0.00385 | 0.00386 | 0.00386 | 0.00385 | 0.00384 | 0.00381 | 0.00376 | 0.0037 | 0.00365 | 0.00363 | 0.00363 | 0.00365 | 0.00367 | 0.00369 | 0.00372 | 0.00375 | 0.00377 | 0.00378 | 0.00378 | 0.00378 | 0.0038 | 0.00383 | 0.00387 | 0.0039 | 0.0039 | 0.00388 | 0.00386 | 0.00382 | 0.00378 | 0.00374 | 0.0037 | 0.00368 | 0.00367 | 0.00368 | 0.00371 | 0.00375 | 0.00379 | 0.00381 | 0.00381 | 0.00381 | 0.00381 | 0.0038 | 0.00378 | 0.00375 | 0.00371 | 0.0037 | 0.0037 | 0.00371 | 0.0037 | 0.00367 | 0.00364 | 0.00362 | 0.00359 | 0.00354 | 0.00349 | 0.00345 | 0.00344 | 0.00347 | 0.00351 | 0.00353 | 0.00355 | 0.00355 | 0.00353 | 0.0035 | 0.00344 | 0.00338 | 0.00333 | 0.00331 | 0.0033 | 0.00332 | 0.00335 | 0.00342 | 0.00352 | 0.00366 | 0.0038 | 0.00393 | 0.00403 | 0.0041 | 0.00414 | 0.00413 | 0.00408 | 0.00399 | 0.00387 | 0.00375 | 0.00364 | 0.00355 | 0.00347 | 0.00339 | 0.00332 | 0.0033 | 0.00331 | 0.00337 | 0.00345 | 0.00352 | 0.0036 | 0.00368 | 0.00374 | 0.00377 | 0.00374 | 0.00365 | 0.00353 | 0.00342 | 0.00332 | 0.00323 | 0.00317 | 0.00316 | 0.0032 | 0.00329 | 0.00341 | 0.00352 | 0.00358 | 0.0036 | 0.0036 | 0.00359 | 0.00358 | 0.0036 | 0.00363 | 0.00367 | 0.00375 | 0.00386 | 0.00398 | 0.00408 | 0.00414 | 0.00415 | 0.00412 | 0.00406 | 0.00398 | 0.00389 | 0.00379 | 0.00368 | 0.00358 | 0.00351 | 0.00347 | 0.00346 | 0.00347 | 0.00351 | 0.00355 | 0.0036 | 0.00366 | 0.00372 | 0.00377 | 0.00382 | 0.00385 | 0.00388 | 0.00391 | 0.00395 | 0.00399 | 0.00401 | 0.00402 | 0.004 | 0.00396 | 0.00391 | 0.00386 | 0.00382 | 0.00379 | 0.00378 | 0.00378 | 0.00379 | 0.0038 | 0.00381 | 0.00382 | 0.00382 | 0.00383 | 0.00384 | 0.00386 | 0.0039 | 0.00393 | 0.00396 | 0.00395 | 0.00393 | 0.00389 | 0.00386 | 0.00384 | 0.00383 | 0.00384 | 0.00387 | 0.00391 | 0.00396 | 0.00401 | 0.00405 | 0.00408 | 0.00409 | 0.00409 | 0.00408 | 0.00405 | 0.00401 | 0.00397 | 0.00392 | 0.00388 | 0.00383 | 0.00379 | 0.00377 | 0.00377 | 0.00377 | 0.00378 | 0.00379 | 0.0038 | 0.00381 | 0.00382 | 0.00382 | 0.00382 | 0.0038 | 0.00377 | 0.00374 | 0.00372 | 0.00371 | 0.0037 | 0.0037 | 0.00371 | 0.00374 | 0.00378 | 0.00381 | 0.00384 | 0.00387 | 0.00388 | 0.00389 | 0.00389 | 0.00388 | 0.00388 | 0.00387 | 0.00388 | 0.00389 | 0.00392 | 0.00393 | 0.00394 | 0.00394 | 0.00394 | 0.00393 | 0.00391 | 0.0039 | 0.00389 | 0.00388 | 0.00388 | 0.00389 | 0.0039 | 0.00392 | 0.00393 | 0.00394 | 0.00394 | 0.00395 | 0.00395 | 0.00394 | 0.00395 | 0.00396 | 0.00397 | 0.00399 | 0.00401 | 0.00402 | 0.00402 | 0.00402 | 0.00402 | 0.00401 | 0.00399 | 0.00398 | 0.00397 | 0.00396 | 0.00395 | 0.00393 | 0.00392 | 0.0039 | 0.0039 | 0.0039 | 0.00391 | 0.00393 | 0.00394 | 0.00395 | 0.00394 | 0.00393 | 0.00391 | 0.00389 | 0.00389 | 0.0039 | 0.00392 | 0.00394 | 0.00395 | 0.00395 | 0.00395 | 0.00394 | 0.00393 | 0.00391 | 0.0039 | 0.0039 | 0.00391 | 0.00391 | 0.00391 | 0.00392 | 0.00392 | 0.00393 | 0.00394 | 0.00395 | 0.00397 | 0.00399 | 0.004 | 0.004 | 0.00399 | 0.00398 | 0.00397 | 0.00395 | 0.00393 | 0.00391 | 0.00388 | 0.00385 | 0.00382 | 0.0038 | 0.0038 | 0.00381 | 0.00382 | 0.00383 | 0.00383 | 0.00383 | 0.00383 | 0.00383 | 0.00382 | 0.00381 | 0.00381 | 0.00383 | 0.00385 | 0.00387 | 0.00387 | 0.00387 | 0.00385 | 0.00384 | 0.00385 | 0.00386 | 0.00389 | 0.00393 | 0.00398 | 0.00403 | 0.00407 | 0.0041 | 0.00412 | 0.00411 | 0.0041 | 0.00408 | 0.00405 | 0.00404 | 0.00403 | 0.00403 | 0.00404 | 0.00405 | 0.00405 | 0.00405 | 0.00403 | 0.004 | 0.00397 | 0.00394 | 0.00392 | 0.0039 | 0.0039 | 0.0039 | 0.00392 | 0.00394 | 0.00397 | 0.00398 | 0.00399 | 0.00399 | 0.00398 | 0.00398 | 0.00398 | 0.00398 | 0.00398 | 0.00398 | 0.00397 | 0.00395 | 0.00392 | 0.00388 | 0.00385 | 0.00384 | 0.00385 | 0.00388 | 0.00392 | 0.00396 | 0.00399 | 0.00401 | 0.00401 | 0.00401 | 0.00401 | 0.00401 | 0.00403 | 0.00404 | 0.00406 | 0.00407 | 0.00407 | 0.00406 | 0.00403 | 0.00401 | 0.00398 | 0.00396 | 0.00394 | 0.00393 | 0.00392 | 0.00392 | 0.00393 | 0.00395 | 0.00397 | 0.004 | 0.00403 | 0.00404 | 0.00405 | 0.00403 | 0.00401 | 0.00399 | 0.00399 | 0.00401 | 0.00406 | 0.00415 | 0.00424 | 0.00432 | 0.00438 | 0.0044 | 0.00437 | 0.00431 | 0.00421 | 0.0041 | 0.00401 | 0.00395 | 0.00393 | 0.00394 | 0.00398 | 0.00403 | 0.00408 | 0.00411 | 0.00412 | 0.00411 | 0.00409 | 0.00407 | 0.00405 | 0.00403 | 0.00403 | 0.00404 | 0.00406 | 0.00409 | 0.0041 | 0.00411 | 0.00409 | 0.00406 | 0.00401 | 0.00397 | 0.00394 | 0.00393 | 0.00394 | 0.00398 | 0.00403 | 0.00409 | 0.00413 | 0.00415 | 0.00416 | 0.00416 | 0.00417 | 0.0042 | 0.00425 | 0.00432 | 0.00439 | 0.00446 | 0.0045 | 0.00451 | 0.0045 | 0.00447 | 0.00443 | 0.0044 | 0.00436 | 0.00433 | 0.0043 | 0.00427 | 0.00422 | 0.00417 | 0.00412 | 0.00409 | 0.00408 | 0.0041 | 0.00413 | 0.00417 | 0.00421 | 0.00423 | 0.00424 | 0.00423 | 0.00421 | 0.00418 | 0.00416 | 0.00415 | 0.00417 | 0.00421 | 0.00425 | 0.00428 | 0.0043 | 0.00431 | 0.00428 | 0.00424 | 0.00419 | 0.00414 | 0.0041 | 0.00408 | 0.00408 | 0.0041 | 0.00412 | 0.00414 | 0.00417 | 0.00421 | 0.00425 | 0.00429 | 0.00432 | 0.00432 | 0.00431 | 0.00428 | 0.00425 | 0.00423 | 0.00424 | 0.00427 | 0.00432 | 0.00436 | 0.00441 | 0.00445 | 0.00447 | 0.00447 | 0.00444 | 0.00439 | 0.00435 | 0.00433 | 0.00432 | 0.00431 | 0.00429 | 0.00427 | 0.00424 | 0.00423 | 0.00422 | 0.00423 | 0.00427 | 0.00434 | 0.00442 | 0.00451 | 0.00458 | 0.00462 | 0.00462 | 0.00457 | 0.00449 | 0.00439 | 0.0043 | 0.00424 | 0.00423 | 0.00426 | 0.00433 | 0.00441 | 0.0045 | 0.00457 | 0.00463 | 0.00468 | 0.00473 | 0.00478 | 0.00484 | 0.00489 | 0.00494 | 0.00498 | 0.00499 | 0.00499 | 0.00496 | 0.00493 | 0.0049 | 0.00488 | 0.0049 | 0.00494 | 0.00498 | 0.00502 | 0.00504 | 0.00504 | 0.00502 | 0.00498 | 0.00493 | 0.00487 | 0.00483 | 0.0048 | 0.00481 | 0.00487 | 0.00496 | 0.00508 | 0.0052 | 0.0053 | 0.00537 | 0.0054 | 0.0054 | 0.00539 | 0.00537 | 0.00537 | 0.0054 | 0.00545 | 0.0055 | 0.00553 | 0.00552 | 0.00547 | 0.00539 | 0.00529 | 0.0052 | 0.00514 | 0.00511 | 0.00512 | 0.00518 | 0.00527 | 0.00539 | 0.00551 | 0.00562 | 0.0057 | 0.00572 | 0.0057 | 0.00563 | 0.00554 | 0.00543 | 0.00534 | 0.00529 | 0.00529 | 0.00531 | 0.00535 | 0.00539 | 0.00543 | 0.00546 | 0.00549 | 0.00551 | 0.00552 | 0.00551 | 0.00549 | 0.00544 | 0.00539 | 0.00534 | 0.00531 | 0.00533 | 0.00539 | 0.00548 | 0.00558 | 0.00565 | 0.00569 | 0.00567 | 0.00561 | 0.00551 | 0.00539 | 0.00529 | 0.00522 | 0.0052 | 0.00521 | 0.00523 | 0.00527 | 0.0053 | 0.00533 | 0.00535 | 0.00537 | 0.00537 | 0.00537 | 0.00537 | 0.00536 | 0.00535 | 0.00534 | 0.00533 | 0.00532 | 0.00533 | 0.00533 | 0.00534 | 0.00536 | 0.00537 | 0.00539 | 0.0054 | 0.0054 | 0.0054 | 0.00539 | 0.00538 | 0.00537 | 0.00536 | 0.00535 | 0.00535 | 0.00535 | 0.00534 | 0.00534 | 0.00533 | 0.00531 | 0.00529 | 0.00527 | 0.00525 | 0.00523 | 0.00521 | 0.0052 | 0.0052 | 0.00522 | 0.00527 | 0.00535 | 0.00545 | 0.00554 | 0.0056 | 0.00563 | 0.00561 | 0.00556 | 0.00548 | 0.00539 | 0.00532 | 0.00528 | 0.00527 | 0.00529 | 0.00531 | 0.00532 | 0.00531 | 0.00529 | 0.00526 | 0.00521 | 0.00515 | 0.0051 | 0.00507 | 0.00507 | 0.0051 | 0.00516 | 0.00523 | 0.0053 | 0.00534 | 0.00535 | 0.00532 | 0.00526 | 0.00517 | 0.00507 | 0.00499 | 0.00493 | 0.0049 | 0.00488 | 0.00485 | 0.00482 | 0.00479 | 0.00477 | 0.00475 | 0.00474 | 0.00474 | 0.00473 | 0.00473 | 0.00473 | 0.00475 | 0.00483 | 0.00497 | 0.00517 | 0.0054 | 0.00562 | 0.0058 | 0.0059 | 0.00588 | 0.00577 | 0.00558 | 0.00535 | 0.00515 | 0.005 | 0.0049 | 0.00486 | 0.00485 | 0.00486 | 0.00486 | 0.00487 | 0.00486 | 0.00484 | 0.00483 | 0.00482 | 0.00483 | 0.00484 | 0.00485 | 0.00487 | 0.0049 | 0.00496 | 0.00502 | 0.00507 | 0.0051 | 0.00512 | 0.00511 | 0.00507 | 0.00501 | 0.00492 | 0.00483 | 0.00476 | 0.00471 | 0.00469 | 0.00469 | 0.00469 | 0.00469 | 0.00468 | 0.00464 | 0.00458 | 0.00449 | 0.0044 | 0.00433 | 0.00432 | 0.00437 | 0.00447 | 0.00462 | 0.00477 | 0.0049 | 0.00499 | 0.00504 | 0.00504 | 0.00502 | 0.005 | 0.005 | 0.00504 | 0.0051 | 0.00518 | 0.00525 | 0.0053 | 0.00532 | 0.00532 | 0.0053 | 0.00528 | 0.00525 | 0.00521 | 0.00516 | 0.00512 | 0.00508 | 0.00506 | 0.00506 | 0.00507 | 0.00508 | 0.00512 | 0.00517 | 0.00522 | 0.00528 | 0.00532 | 0.00535 | 0.00537 | 0.00539 | 0.00541 | 0.00543 | 0.00544 | 0.00545 | 0.00545 | 0.00544 | 0.00543 | 0.00543 | 0.00543 | 0.00544 | 0.00547 | 0.00551 | 0.00556 | 0.00562 | 0.00567 | 0.00572 | 0.00576 | 0.00579 | 0.00582 | 0.00586 | 0.0059 | 0.00595 | 0.00599 | 0.00602 | 0.00603 | 0.00603 | 0.00602 | 0.006 | 0.00598 | 0.00597 | 0.00598 | 0.00601 | 0.00604 | 0.00605 | 0.00605 | 0.00603 | 0.00601 | 0.00598 | 0.00596 | 0.00595 | 0.00597 | 0.00601 | 0.00607 | 0.00613 | 0.00618 | 0.00621 | 0.00624 | 0.00625 | 0.00626 | 0.00626 | 0.00627 | 0.00627 | 0.00628 | 0.0063 | 0.0063 | 0.00631 | 0.00631 | 0.00631 | 0.0063 | 0.0063 | 0.0063 | 0.0063 | 0.0063 | 0.00631 | 0.00631 | 0.00632 | 0.00633 | 0.00635 | 0.00638 | 0.00641 | 0.00645 | 0.00649 | 0.00653 | 0.00657 | 0.0066 | 0.00663 | 0.00665 | 0.00666 | 0.00666 | 0.00667 | 0.00667 | 0.00667 | 0.00667 | 0.00666 | 0.00664 | 0.00661 | 0.00655 | 0.00649 | 0.00644 | 0.0064 | 0.0064 | 0.00644 | 0.00652 | 0.00661 | 0.00673 | 0.00683 | 0.00692 | 0.00698 | 0.00702 | 0.00705 | 0.00708 | 0.0071 | 0.00712 | 0.00713 | 0.00712 | 0.00711 | 0.00708 | 0.00705 | 0.00702 | 0.00699 | 0.00697 | 0.00695 | 0.00692 | 0.00688 | 0.00681 | 0.00674 | 0.00667 | 0.00662 | 0.00661 | 0.00664 | 0.0067 | 0.00679 | 0.00688 | 0.00695 | 0.007 | 0.007 | 0.00697 | 0.0069 | 0.00681 | 0.00672 | 0.00666 | 0.00663 | 0.00664 | 0.00668 | 0.00676 | 0.00685 | 0.00694 | 0.00703 | 0.00711 | 0.00715 | 0.00716 | 0.00715 | 0.00712 | 0.0071 | 0.00708 | 0.00708 | 0.00708 | 0.00708 | 0.00709 | 0.0071 | 0.00711 | 0.00711 | 0.00711 | 0.0071 | 0.00708 | 0.00707 | 0.00706 | 0.00707 | 0.00708 | 0.00709 | 0.0071 | 0.00709 | 0.00705 | 0.00698 | 0.0069 | 0.00681 | 0.00674 | 0.00668 | 0.00667 | 0.00668 | 0.00673 | 0.00679 | 0.00685 | 0.00688 | 0.00689 | 0.00688 | 0.00686 | 0.00684 | 0.00682 | 0.00681 | 0.00681 | 0.00681 | 0.00682 | 0.00682 | 0.00683 | 0.00683 | 0.00683 | 0.00682 | 0.00681 | 0.00681 | 0.00681 | 0.00683 | 0.00685 | 0.00685 | 0.00683 | 0.00677 | 0.00669 | 0.0066 | 0.00652 | 0.00647 | 0.00646 | 0.00649 | 0.00656 | 0.00667 | 0.0068 | 0.0069 | 0.00698 | 0.00702 | 0.00704 | 0.00705 | 0.00704 | 0.00703 | 0.00701 | 0.00699 | 0.00697 | 0.00696 | 0.00695 | 0.00695 | 0.00696 | 0.00699 | 0.00702 | 0.00706 | 0.0071 | 0.00713 | 0.00715 | 0.00716 | 0.00716 | 0.00716 | 0.00716 | 0.00715 | 0.00716 | 0.00716 | 0.00716 | 0.00716 | 0.00716 | 0.00716 | 0.00718 | 0.0072 | 0.00722 | 0.00723 | 0.00724 | 0.00724 | 0.00723 | 0.00721 | 0.00718 | 0.00714 | 0.00712 | 0.0071 | 0.00708 | 0.00706 | 0.00704 | 0.00701 | 0.00698 | 0.00695 | 0.00692 | 0.00689 | 0.00685 | 0.00682 | 0.00679 | 0.00677 | 0.00676 | 0.00676 | 0.00675 | 0.00676 | 0.00676 | 0.00677 | 0.00676 | 0.00675 | 0.00673 | 0.00671 | 0.00671 | 0.00671 | 0.00673 | 0.00675 | 0.00678 | 0.00682 | 0.00685 | 0.00688 | 0.0069 | 0.00692 | 0.00693 | 0.00694 | 0.00695 | 0.00695 | 0.00695 | 0.00695 | 0.00696 | 0.00696 | 0.00697 | 0.00698 | 0.00699 | 0.00699 | 0.007 | 0.00699 | 0.00699 | 0.00699 | 0.007 | 0.00702 | 0.00704 | 0.00707 | 0.0071 | 0.00714 | 0.00717 | 0.0072 | 0.00724 | 0.00728 | 0.00732 | 0.00735 | 0.00738 | 0.0074 | 0.00741 | 0.00742 | 0.00741 | 0.00741 | 0.00741 | 0.00742 | 0.00742 | 0.00743 | 0.00743 | 0.00744 | 0.00745 | 0.00745 | 0.00745 | 0.00744 | 0.00742 | 0.0074 | 0.00739 | 0.00737 | 0.00734 | 0.00731 | 0.00729 | 0.00729 | 0.00731 | 0.00734 | 0.00735 | 0.00735 | 0.00734 | 0.00731 | 0.00728 | 0.00724 | 0.0072 | 0.00717 | 0.00716 | 0.00717 | 0.0072 | 0.00724 | 0.00727 | 0.00729 | 0.0073 | 0.0073 | 0.00729 | 0.00727 | 0.00725 | 0.00722 | 0.0072 | 0.00718 | 0.00717 | 0.00715 | 0.00713 | 0.00712 | 0.0071 | 0.00707 | 0.00704 | 0.00701 | 0.00697 | 0.00694 | 0.0069 | 0.00686 | 0.00682 | 0.00679 | 0.00677 | 0.00676 | 0.00674 | 0.00671 | 0.00669 | 0.00667 | 0.00666 | 0.00666 | 0.00667 | 0.00668 | 0.00671 | 0.00674 | 0.00677 | 0.0068 | 0.00681 | 0.00682 | 0.00684 | 0.00685 | 0.00686 | 0.00687 | 0.00686 | 0.00686 | 0.00684 | 0.00682 | 0.0068 | 0.00678 | 0.00676 | 0.00675 | 0.00674 | 0.00674 | 0.00674 | 0.00673 | 0.00672 | 0.0067 | 0.00668 | 0.00665 | 0.00662 | 0.00659 | 0.00657 | 0.00655 | 0.00654 | 0.00654 | 0.00654 | 0.00654 | 0.00655 | 0.00656 | 0.00657 | 0.00658 | 0.0066 | 0.00661 | 0.00664 | 0.00667 | 0.0067 | 0.00673 | 0.00676 | 0.00679 | 0.00682 | 0.00686 | 0.00691 | 0.00697 | 0.00705 | 0.00715 | 0.00725 | 0.00737 | 0.00749 | 0.00761 | 0.00772 | 0.00784 | 0.00795 | 0.00806 | 0.00817 | 0.00828 | 0.00838 | 0.00848 | 0.00857 | 0.00863 | 0.00868 | 0.0087 | 0.00872 | 0.00872 | 0.00871 | 0.00869 | 0.00868 | 0.00866 | 0.00864 | 0.00861 | 0.00856 | 0.00851 | 0.00846 | 0.00841 | 0.00836 | 0.00833 | 0.0083 | 0.00828 | 0.00827 | 0.00825 | 0.00822 | 0.00819 | 0.00815 | 0.00811 | 0.00806 | 0.00801 | 0.00796 | 0.00792 | 0.00788 | 0.00785 | 0.00782 | 0.00781 | 0.00781 | 0.00781 | 0.00782 | 0.00783 | 0.00786 | 0.00789 | 0.00793 | 0.00797 | 0.00802 | 0.00807 | 0.00813 | 0.00819 | 0.00825 | 0.00831 | 0.00838 | 0.00844 | 0.00852 | 0.00859 | 0.00868 | 0.00877 | 0.00887 | 0.00896 | 0.00906 | 0.00916 | 0.00925 | 0.00934 | 0.00943 | 0.00951 | 0.0096 | 0.00968 | 0.00978 | 0.00989 | 0.01001 | 0.01015 | 0.01029 | 0.01044 | 0.01058 | 0.01072 | 0.01085 | 0.01096 | 0.01106 | 0.01114 | 0.01121 | 0.01127 | 0.01133 | 0.01138 | 0.01142 | 0.01146 | 0.0115 | 0.01153 | 0.01156 | 0.01158 | 0.0116 | 0.01159 | 0.01157 | 0.01153 | 0.01149 | 0.01144 | 0.01139 | 0.01135 | 0.0113 | 0.01128 | 0.01126 | 0.01125 | 0.01126 | 0.01127 | 0.01129 | 0.01133 | 0.01138 | 0.01145 | 0.01151 | 0.01158 | 0.01164 | 0.0117 | 0.01176 | 0.01182 | 0.01188 | 0.01196 | 0.01205 | 0.01214 | 0.01225 | 0.01236 | 0.01248 | 0.01261 | 0.01276 | 0.01291 | 0.01306 | 0.01322 | 0.01336 | 0.01349 | 0.0136 | 0.01369 | 0.01376 | 0.01381 | 0.01384 | 0.01385 | 0.01387 | 0.01393 | 0.01403 | 0.01419 | 0.01439 | 0.0146 | 0.01482 | 0.01502 | 0.0152 | 0.01533 | 0.01543 | 0.0155 | 0.01556 | 0.01566 | 0.01579 | 0.01596 | 0.01614 | 0.01632 | 0.01647 | 0.01658 | 0.01664 | 0.01667 | 0.01667 | 0.01665 | 0.01663 | 0.0166 | 0.01657 | 0.01654 | 0.0165 | 0.01645 | 0.01639 | 0.01632 | 0.01624 | 0.01616 | 0.01608 | 0.016 | 0.01592 | 0.01585 | 0.01579 | 0.01574 | 0.01569 | 0.01565 | 0.01565 | 0.01568 | 0.01573 | 0.01579 | 0.01585 | 0.0159 | 0.01595 | 0.01599 | 0.01602 | 0.01602 | 0.01598 | 0.01592 | 0.01586 | 0.01581 | 0.01578 | 0.01578 | 0.01578 | 0.01579 | 0.01578 | 0.01576 | 0.0157 | 0.0156 | 0.01547 | 0.01531 | 0.01513 | 0.01498 | 0.01486 | 0.01478 | 0.01473 | 0.01469 | 0.01466 | 0.01463 | 0.01461 | 0.01457 | 0.01452 | 0.01446 | 0.01439 | 0.01431 | 0.01423 | 0.01415 | 0.01408 | 0.01401 | 0.01394 | 0.01388 | 0.01383 | 0.01378 | 0.01373 | 0.01369 | 0.01366 | 0.01362 | 0.01357 | 0.01353 | 0.01349 | 0.01346 | 0.01342 | 0.01338 | 0.01334 | 0.01332 | 0.01329 | 0.01327 | 0.01323 | 0.01319 | 0.01315 | 0.01311 | 0.01308 | 0.01304 | 0.01301 | 0.01297 | 0.01293 | 0.0129 | 0.01287 | 0.01283 | 0.0128 | 0.01276 | 0.01273 | 0.01271 | 0.01271 | 0.0127 | 0.0127 | 0.01268 | 0.01265 | 0.0126 | 0.01253 | 0.01244 | 0.01232 | 0.0122 | 0.01207 | 0.01195 | 0.01183 | 0.01172 | 0.01162 | 0.01152 | 0.01143 | 0.01135 | 0.01128 | 0.0112 | 0.01114 | 0.01107 | 0.01101 | 0.01096 | 0.0109 | 0.01084 | 0.01079 | 0.01075 | 0.01071 | 0.01069 | 0.01066 | 0.01063 | 0.0106 | 0.01056 | 0.01051 | 0.01044 | 0.01037 | 0.01029 | 0.01023 | 0.01017 | 0.01011 | 0.01006 | 0.01001 | 0.00995 | 0.0099 | 0.00985 | 0.0098 | 0.00975 | 0.00971 | 0.00968 | 0.00964 | 0.00959 | 0.00955 | 0.0095 | 0.00945 | 0.0094 | 0.00937 | 0.00936 | 0.00935 | 0.00935 | 0.00934 | 0.00932 | 0.00929 | 0.00926 | 0.00922 | 0.00918 | 0.00914 | 0.00911 | 0.00909 | 0.00908 | 0.00908 | 0.00908 | 0.00907 | 0.00906 | 0.00904 | 0.00902 | 0.009 | 0.00899 | 0.00898 | 0.00897 | 0.00896 | 0.00896 | 0.00896 | 0.00895 | 0.00894 | 0.00891 | 0.00888 | 0.00886 | 0.00884 | 0.00883 | 0.00882 | 0.00882 | 0.00882 | 0.00882 | 0.00883 | 0.00883 | 0.00882 | 0.0088 | 0.0088 | 0.0088 | 0.00881 | 0.00883 | 0.00885 | 0.00888 | 0.00891 | 0.00894 | 0.00895 | 0.00896 | 0.00897 | 0.00898 | 0.00902 | 0.00905 | 0.0091 | 0.00914 | 0.00918 | 0.00922 | 0.00925 | 0.00927 | 0.00928 | 0.0093 | 0.00932 | 0.00935 | 0.00938 | 0.0094 | 0.00943 | 0.00945 | 0.00945 | 0.00944 | 0.00944 | 0.00944 | 0.00944 | 0.00943 | 0.00942 | 0.0094 | 0.00937 | 0.00934 | 0.0093 | 0.00925 | 0.00919 | 0.00915 | 0.00912 | 0.0091 | 0.00908 | 0.00907 | 0.00906 | 0.00906 | 0.00907 | 0.00909 | 0.0091 | 0.0091 | 0.0091 | 0.00909 | 0.00907 | 0.00903 | 0.00899 | 0.00895 | 0.00893 | 0.00892 | 0.00892 | 0.00893 | 0.00893 | 0.00893 | 0.00892 | 0.00891 | 0.0089 | 0.00888 | 0.00885 | 0.00884 | 0.00882 | 0.00881 | 0.00879 | 0.00877 | 0.00875 | 0.00872 | 0.00869 | 0.00867 | 0.00866 | 0.00864 | 0.00862 | 0.00861 | 0.00859 | 0.00858 | 0.00857 | 0.00855 | 0.00853 | 0.00851 | 0.00848 | 0.00847 | 0.00845 | 0.00844 | 0.00843 | 0.00843 | 0.00843 | 0.00843 | 0.00844 | 0.00843 | 0.00842 | 0.00841 | 0.00841 | 0.00842 | 0.00843 | 0.00845 | 0.00845 | 0.00844 | 0.00843 | 0.00841 | 0.00839 | 0.00838 | 0.00837 | 0.00837 | 0.00838 | 0.00841 | 0.00843 | 0.00845 | 0.00845 | 0.00846 | 0.00846 | 0.00846 | 0.00846 | 0.00845 | 0.00844 | 0.00842 | 0.00841 | 0.00841 | 0.0084 | 0.00839 | 0.00839 | 0.0084 | 0.00841 | 0.00843 | 0.00844 | 0.00846 | 0.00848 | 0.0085 | 0.00852 | 0.00853 | 0.00854 | 0.00855 | 0.00856 | 0.00857 | 0.00858 | 0.0086 | 0.00862 | 0.00864 | 0.00865 | 0.00866 | 0.00867 | 0.00867 | 0.00866 | 0.00865 | 0.00863 | 0.00862 | 0.00862 | 0.00862 | 0.00863 | 0.00865 | 0.00867 | 0.0087 | 0.00873 | 0.00876 | 0.00877 | 0.00878 | 0.00877 | 0.00876 | 0.00876 | 0.00875 | 0.00874 | 0.00874 | 0.00875 | 0.00876 | 0.00878 | 0.00879 | 0.0088 | 0.00881 | 0.00881 | 0.00882 | 0.00883 | 0.00884 | 0.00884 | 0.00885 | 0.00885 | 0.00885 | 0.00885 | 0.00884 | 0.00883 | 0.00883 | 0.00882 | 0.00881 | 0.00881 | 0.00881 | 0.00881 | 0.00881 | 0.00881 | 0.00882 | 0.00884 | 0.00885 | 0.00885 | 0.00885 | 0.00885 | 0.00886 | 0.00889 | 0.00892 | 0.00895 | 0.00897 | 0.00898 | 0.00898 | 0.00898 | 0.00897 | 0.00897 | 0.00898 | 0.00901 | 0.00905 | 0.0091 | 0.00915 | 0.00919 | 0.00922 | 0.00923 | 0.00922 | 0.00921 | 0.00918 | 0.00917 | 0.00916 | 0.00916 | 0.00917 | 0.00918 | 0.00921 | 0.00924 | 0.00927 | 0.0093 | 0.00932 | 0.00934 | 0.00935 | 0.00935 | 0.00936 | 0.00936 | 0.00937 | 0.00938 | 0.00939 | 0.00941 | 0.00943 | 0.00946 | 0.0095 | 0.00955 | 0.0096 | 0.00964 | 0.00968 | 0.0097 | 0.00972 | 0.00973 | 0.00974 | 0.00974 | 0.00975 | 0.00977 | 0.00979 | 0.00982 | 0.00985 | 0.00988 | 0.0099 | 0.00992 | 0.00995 | 0.00998 | 0.01001 | 0.01004 | 0.01007 | 0.0101 | 0.01013 | 0.01016 | 0.01017 | 0.01016 | 0.01014 | 0.01012 | 0.01013 | 0.01018 | 0.01024 | 0.01032 | 0.01041 | 0.01049 | 0.01057 | 0.01062 | 0.01064 | 0.01063 | 0.01064 | 0.01067 | 0.01073 | 0.01082 | 0.01092 | 0.01101 | 0.01108 | 0.01112 | 0.01111 | 0.01108 | 0.01104 | 0.01103 | 0.01104 | 0.0111 | 0.0112 | 0.01132 | 0.01146 | 0.01161 | 0.01172 | 0.01179 | 0.01183 | 0.01184 | 0.01185 | 0.01186 | 0.01188 | 0.01192 | 0.01199 | 0.01208 | 0.01219 | 0.01229 | 0.01233 | 0.01231 | 0.01224 | 0.01214 | 0.01205 | 0.01199 | 0.01198 | 0.01202 | 0.01211 | 0.01225 | 0.01242 | 0.01258 | 0.01272 | 0.01281 | 0.01286 | 0.01288 | 0.0129 | 0.01293 | 0.01299 | 0.01306 | 0.01314 | 0.01324 | 0.01335 | 0.01349 | 0.01365 | 0.01388 | 0.01423 | 0.01461 | 0.01476 | 0.01421 | 0.01268 | 0.01045 | 0.00811 | 0.00617 | 0.00498 | 0.00468 | 0.00529 | 0.00675 | 0.0089 | 0.01132 | 0.01341 | 0.01463 | 0.01488 | 0.01456 | 0.01409 | 0.01369 | 0.01345 | 0.0133 | 0.01321 | 0.01315 | 0.01311 | 0.01309 | 0.01307 | 0.01302 | 0.01294 | 0.01284 | 0.01273 | 0.01263 | 0.01254 | 0.01248 | 0.01246 | 0.01246 | 0.01248 | 0.0125 | 0.01251 | 0.01251 | 0.01251 | 0.01251 | 0.0125 | 0.01246 | 0.01241 | 0.01237 | 0.01234 | 0.01232 | 0.01229 | 0.0122 | 0.01204 | 0.01184 | 0.01162 | 0.01142 | 0.01126 | 0.01118 | 0.01117 | 0.01127 | 0.01144 | 0.01164 | 0.01184 | 0.01197 | 0.01202 | 0.01201 | 0.01196 | 0.01189 | 0.01182 | 0.01178 | 0.01178 | 0.0118 | 0.01182 | 0.01183 | 0.01183 | 0.01185 | 0.01195 | 0.01213 | 0.01237 | 0.0126 | 0.01278 | 0.01289 | 0.01292 | 0.01286 | 0.0127 | 0.01247 | 0.0122 | 0.01198 | 0.01185 | 0.01181 | 0.01182 | 0.01184 | 0.01186 | 0.01187 | 0.01185 | 0.01182 | 0.01177 | 0.01173 | 0.01168 | 0.01163 | 0.01158 | 0.01153 | 0.01151 | 0.0115 | 0.0115 | 0.01149 | 0.01147 | 0.01145 | 0.01144 | 0.01144 | 0.01145 | 0.01145 | 0.01145 | 0.01143 | 0.01142 | 0.01141 | 0.01139 | 0.01137 | 0.01134 | 0.01131 | 0.01128 | 0.01126 | 0.01124 | 0.0112 | 0.01113 | 0.01105 | 0.01097 | 0.01088 | 0.01079 | 0.0107 | 0.01063 | 0.01059 | 0.01059 | 0.0106 | 0.01063 | 0.01064 | 0.01065 | 0.01064 | 0.01063 | 0.01061 | 0.01058 | 0.01055 | 0.01053 | 0.01053 | 0.01053 | 0.01052 | 0.01049 | 0.01043 | 0.01036 | 0.0103 | 0.01026 | 0.01024 | 0.01025 | 0.01029 | 0.01036 | 0.01043 | 0.01052 | 0.0106 | 0.01069 | 0.01076 | 0.01083 | 0.01089 | 0.01094 | 0.01097 | 0.01097 | 0.01094 | 0.01088 | 0.01079 | 0.01068 | 0.01056 | 0.01042 | 0.01028 | 0.01015 | 0.01005 | 0.00997 | 0.0099 | 0.00984 | 0.00978 | 0.00973 | 0.00969 | 0.00965 | 0.0096 | 0.00955 | 0.00949 | 0.00943 | 0.00936 | 0.00929 | 0.0092 | 0.00912 | 0.00903 | 0.00897 | 0.00891 | 0.00887 | 0.00883 | 0.0088 | 0.00876 | 0.00873 | 0.00869 | 0.00866 | 0.00864 | 0.00865 | 0.00867 | 0.00869 | 0.00868 | 0.00864 | 0.00856 | 0.00845 | 0.00835 | 0.00827 | 0.00823 | 0.00823 | 0.00826 | 0.00832 | 0.00838 | 0.00843 | 0.00843 | 0.00838 | 0.0083 | 0.00821 | 0.00813 | 0.00807 | 0.00803 | 0.008 | 0.00797 | 0.00793 | 0.00788 | 0.0078 | 0.00772 | 0.00763 | 0.00754 | 0.00746 | 0.00738 | 0.00733 | 0.0073 | 0.0073 | 0.0073 | 0.00731 | 0.0073 | 0.00727 | 0.00722 | 0.00715 | 0.00706 | 0.00696 | 0.00687 | 0.00679 | 0.00674 | 0.00671 | 0.0067 | 0.00669 | 0.00666 | 0.00662 | 0.00655 | 0.00647 | 0.0064 | 0.00633 | 0.00629 | 0.00626 | 0.00625 | 0.00625 | 0.00623 | 0.0062 | 0.00616 | 0.00611 | 0.00608 | 0.00605 | 0.00602 | 0.00599 | 0.00596 | 0.00593 | 0.00587 | 0.0058 | 0.00574 | 0.00568 | 0.00563 | 0.00559 | 0.00554 | 0.00549 | 0.00544 | 0.00539 | 0.00533 | 0.00526 | 0.00518 | 0.00514 | 0.00514 | 0.00516 | 0.00516 | 0.00513 | 0.00507 | 0.005 | 0.00494 | 0.00491 | 0.0049 | 0.00491 | 0.00495 | 0.005 | 0.00504 | 0.00503 | 0.00497 | 0.00486 | 0.00472 | 0.00457 | 0.00442 | 0.00431 | 0.00424 | 0.00421 | 0.0042 | 0.00419 | 0.00416 | 0.00413 | 0.00411 | 0.0041 | 0.00407 | 0.00403 | 0.00397 | 0.0039 | 0.00383 | 0.00376 | 0.0037 | 0.00368 | 0.00369 | 0.00376 | 0.00387 | 0.00402 | 0.00418 | 0.0043 | 0.00438 | 0.00439 | 0.00436 | 0.00431 | 0.00425 | 0.0042 | 0.00417 | 0.00417 | 0.00419 | 0.00423 | 0.00428 | 0.00432 | 0.00433 | 0.0043 | 0.00424 | 0.00415 | 0.00406 | 0.00397 | 0.00386 | 0.00372 | 0.00355 | 0.00334 | 0.00313 | 0.00295 | 0.00279 | 0.00268 | 0.0026 | 0.00256 | 0.00253 | 0.00246 | 0.00229 | 0.00203 | 0.00172 | 0.00143 | 0.00124 | 0.00118 | 0.00125 | 0.00142 | 0.00167 | 0.00193 | 0.00214 | 0.00223 | 0.0022 | 0.00211 | 0.00201 | 0.00194 | 0.0019 | 0.00191 | 0.00195 | 0.00202 | 0.0021 | 0.00216 | 0.00219 | 0.00219 | 0.00214 | 0.00205 | 0.00205 | 0.00205 | 0.00205 | 0.00205 | 0.00205 | 0.00205
LD2-4 | 0.00038 | 0.00038 | 0.038% | 0.00038 | 0.00038 | 0.00038 | 0.00038 | 0.00042 | 0.00045 | 0.00045 | 0.00044 | 0.00043 | 0.00041 | 0.00039 | 0.00038 | 0.00038 | 0.00039 | 0.00041 | 0.00043 | 0.00044 | 0.00044 | 0.00044 | 0.00044 | 0.00043 | 0.00042 | 0.00041 | 0.00041 | 0.00041 | 0.00042 | 0.00042 | 0.00042 | 0.00041 | 0.00041 | 0.00041 | 0.00041 | 0.0004 | 0.00038 | 0.00035 | 0.00033 | 0.0003 | 0.00027 | 0.00026 | 0.00025 | 0.00026 | 0.00028 | 0.0003 | 0.00032 | 0.00033 | 0.00032 | 0.0003 | 0.00028 | 0.00027 | 0.00027 | 0.00029 | 0.00031 | 0.00033 | 0.00035 | 0.00038 | 0.00039 | 0.00041 | 0.00042 | 0.00043 | 0.00045 | 0.00047 | 0.00048 | 0.00047 | 0.00042 | 0.00035 | 0.00027 | 0.00019 | 0.00013 | 0.0001 | 0.0001 | 0.00012 | 0.00017 | 0.00021 | 0.00026 | 0.00029 | 0.00031 | 0.00032 | 0.00033 | 0.00035 | 0.00037 | 0.0004 | 0.00043 | 0.00044 | 0.00045 | 0.00044 | 0.00042 | 0.00039 | 0.00035 | 0.00031 | 0.00028 | 0.00026 | 0.00026 | 0.00027 | 0.0003 | 0.00033 | 0.00037 | 0.0004 | 0.00041 | 0.00039 | 0.00036 | 0.00033 | 0.00032 | 0.00032 | 0.00034 | 0.00036 | 0.0004 | 0.00042 | 0.00044 | 0.00044 | 0.00042 | 0.00039 | 0.00037 | 0.00036 | 0.00037 | 0.00039 | 0.00042 | 0.00045 | 0.00048 | 0.0005 | 0.00051 | 0.00052 | 0.00052 | 0.00053 | 0.00054 | 0.00054 | 0.00054 | 0.00052 | 0.00049 | 0.00045 | 0.00039 | 0.00033 | 0.00027 | 0.00021 | 0.00016 | 0.00013 | 0.00012 | 0.00013 | 0.00017 | 0.00022 | 0.00029 | 0.00035 | 0.00042 | 0.00047 | 0.0005 | 0.0005 | 0.00048 | 0.00046 | 0.00043 | 0.00042 | 0.00042 | 0.00043 | 0.00043 | 0.00043 | 0.00041 | 0.00039 | 0.00035 | 0.00031 | 0.00028 | 0.00025 | 0.00023 | 0.00021 | 0.00021 | 0.00022 | 0.00023 | 0.00025 | 0.00028 | 0.00032 | 0.00036 | 0.0004 | 0.00042 | 0.00044 | 0.00044 | 0.00043 | 0.00042 | 0.0004 | 0.00037 | 0.00035 | 0.00034 | 0.00035 | 0.00037 | 0.00041 | 0.00045 | 0.00049 | 0.00052 | 0.00053 | 0.00052 | 0.00049 | 0.00045 | 0.00042 | 0.00039 | 0.00039 | 0.0004 | 0.00042 | 0.00044 | 0.00048 | 0.00053 | 0.00058 | 0.00063 | 0.00065 | 0.00065 | 0.00062 | 0.00058 | 0.00051 | 0.00044 | 0.00038 | 0.00035 | 0.00037 | 0.00044 | 0.00053 | 0.00063 | 0.00072 | 0.00078 | 0.00082 | 0.00081 | 0.00079 | 0.00074 | 0.0007 | 0.00066 | 0.00063 | 0.00063 | 0.00064 | 0.00066 | 0.00068 | 0.0007 | 0.00072 | 0.00074 | 0.00075 | 0.00075 | 0.00076 | 0.00077 | 0.00078 | 0.00079 | 0.00081 | 0.00081 | 0.00081 | 0.00081 | 0.00079 | 0.00078 | 0.00077 | 0.00078 | 0.00082 | 0.00087 | 0.00093 | 0.00098 | 0.00101 | 0.00103 | 0.00103 | 0.00102 | 0.00101 | 0.001 | 0.001 | 0.001 | 0.001 | 0.001 | 0.00098 | 0.00094 | 0.00088 | 0.00082 | 0.00078 | 0.00077 | 0.00078 | 0.00082 | 0.00087 | 0.0009 | 0.00093 | 0.00095 | 0.00097 | 0.00101 | 0.00107 | 0.00115 | 0.00124 | 0.00132 | 0.00137 | 0.00138 | 0.00134 | 0.00126 | 0.00115 | 0.00102 | 0.00091 | 0.00083 | 0.0008 | 0.00079 | 0.0008 | 0.00082 | 0.00085 | 0.00087 | 0.0009 | 0.00093 | 0.00095 | 0.00098 | 0.00099 | 0.00101 | 0.00101 | 0.00099 | 0.00097 | 0.00093 | 0.00089 | 0.00087 | 0.00087 | 0.0009 | 0.00094 | 0.00098 | 0.00102 | 0.00104 | 0.00104 | 0.00101 | 0.00097 | 0.00093 | 0.00091 | 0.00091 | 0.00094 | 0.00099 | 0.00106 | 0.00112 | 0.00115 | 0.00116 | 0.00113 | 0.00109 | 0.00103 | 0.00096 | 0.00089 | 0.00083 | 0.00079 | 0.00077 | 0.00077 | 0.0008 | 0.00085 | 0.00091 | 0.00097 | 0.00102 | 0.00106 | 0.00107 | 0.00105 | 0.00101 | 0.00095 | 0.00089 | 0.00083 | 0.0008 | 0.0008 | 0.00083 | 0.00088 | 0.00094 | 0.00098 | 0.00101 | 0.00101 | 0.00098 | 0.00093 | 0.00086 | 0.00079 | 0.00073 | 0.00069 | 0.00067 | 0.00066 | 0.00068 | 0.00069 | 0.00071 | 0.00073 | 0.00075 | 0.00077 | 0.0008 | 0.00081 | 0.00082 | 0.00081 | 0.00079 | 0.00077 | 0.00075 | 0.00076 | 0.00079 | 0.00084 | 0.00093 | 0.00104 | 0.00116 | 0.00127 | 0.00136 | 0.00142 | 0.00144 | 0.00143 | 0.0014 | 0.00137 | 0.00135 | 0.00134 | 0.00134 | 0.00134 | 0.00135 | 0.00136 | 0.00136 | 0.00134 | 0.00131 | 0.00127 | 0.00122 | 0.00116 | 0.0011 | 0.00106 | 0.00105 | 0.00108 | 0.00115 | 0.00126 | 0.00138 | 0.00151 | 0.00162 | 0.00169 | 0.00172 | 0.00171 | 0.00166 | 0.00161 | 0.00157 | 0.00155 | 0.00156 | 0.00158 | 0.00161 | 0.00164 | 0.00167 | 0.00171 | 0.00174 | 0.00177 | 0.0018 | 0.00182 | 0.00184 | 0.00184 | 0.00183 | 0.00182 | 0.00182 | 0.00184 | 0.00189 | 0.00196 | 0.00203 | 0.0021 | 0.00214 | 0.00217 | 0.00216 | 0.00213 | 0.00208 | 0.00203 | 0.00198 | 0.00194 | 0.0019 | 0.00186 | 0.00182 | 0.00177 | 0.00173 | 0.00169 | 0.00167 | 0.00166 | 0.00169 | 0.00175 | 0.00182 | 0.00188 | 0.00192 | 0.00193 | 0.00192 | 0.0019 | 0.00189 | 0.00189 | 0.00191 | 0.00193 | 0.00196 | 0.00198 | 0.00198 | 0.00195 | 0.00189 | 0.00181 | 0.00174 | 0.0017 | 0.00169 | 0.0017 | 0.00173 | 0.00175 | 0.00177 | 0.00177 | 0.00177 | 0.00177 | 0.00177 | 0.00177 | 0.00177 | 0.00176 | 0.00174 | 0.00172 | 0.00171 | 0.00172 | 0.00173 | 0.00174 | 0.00174 | 0.0017 | 0.00162 | 0.00151 | 0.00137 | 0.00123 | 0.00111 | 0.00105 | 0.00105 | 0.00111 | 0.00122 | 0.00134 | 0.00146 | 0.00154 | 0.0016 | 0.00162 | 0.00162 | 0.00161 | 0.0016 | 0.00159 | 0.0016 | 0.00161 | 0.00161 | 0.00162 | 0.00163 | 0.00163 | 0.00163 | 0.00164 | 0.00164 | 0.00163 | 0.00162 | 0.00161 | 0.0016 | 0.00159 | 0.00159 | 0.00159 | 0.00161 | 0.00164 | 0.00167 | 0.0017 | 0.00171 | 0.00169 | 0.00163 | 0.00154 | 0.00144 | 0.00133 | 0.00124 | 0.00119 | 0.00117 | 0.00119 | 0.00123 | 0.00129 | 0.00133 | 0.00136 | 0.00136 | 0.00134 | 0.00131 | 0.00127 | 0.00123 | 0.00121 | 0.00121 | 0.00122 | 0.00124 | 0.00128 | 0.00132 | 0.00137 | 0.00143 | 0.0015 | 0.00157 | 0.00165 | 0.00172 | 0.00178 | 0.00183 | 0.00185 | 0.00186 | 0.00185 | 0.00182 | 0.00178 | 0.00174 | 0.00171 | 0.00169 | 0.00169 | 0.00171 | 0.00174 | 0.00176 | 0.00175 | 0.00171 | 0.00162 | 0.00151 | 0.0014 | 0.0013 | 0.00125 | 0.00125 | 0.0013 | 0.00139 | 0.0015 | 0.00161 | 0.00169 | 0.00174 | 0.00175 | 0.00173 | 0.00169 | 0.00167 | 0.00165 | 0.00165 | 0.00167 | 0.00169 | 0.00173 | 0.00176 | 0.00179 | 0.00182 | 0.00185 | 0.00186 | 0.00186 | 0.00184 | 0.00178 | 0.0017 | 0.00159 | 0.00147 | 0.00137 | 0.0013 | 0.00128 | 0.00129 | 0.00135 | 0.00143 | 0.00151 | 0.00158 | 0.00162 | 0.00164 | 0.00165 | 0.00167 | 0.0017 | 0.00175 | 0.00181 | 0.00186 | 0.0019 | 0.00192 | 0.00192 | 0.00191 | 0.00189 | 0.00187 | 0.00185 | 0.00182 | 0.00178 | 0.00171 | 0.00162 | 0.00153 | 0.00144 | 0.00138 | 0.00135 | 0.00137 | 0.00142 | 0.0015 | 0.0016 | 0.00168 | 0.00176 | 0.00181 | 0.00184 | 0.00183 | 0.00181 | 0.00178 | 0.00174 | 0.00171 | 0.00169 | 0.00168 | 0.0017 | 0.00173 | 0.00177 | 0.00182 | 0.00187 | 0.00191 | 0.00193 | 0.00192 | 0.00191 | 0.00187 | 0.00183 | 0.00179 | 0.00174 | 0.00169 | 0.00166 | 0.00164 | 0.00165 | 0.00167 | 0.00171 | 0.00175 | 0.0018 | 0.00185 | 0.00189 | 0.00193 | 0.00196 | 0.00198 | 0.002 | 0.00202 | 0.00205 | 0.00207 | 0.00208 | 0.00208 | 0.00207 | 0.00206 | 0.00205 | 0.00204 | 0.00203 | 0.00203 | 0.00202 | 0.00201 | 0.00198 | 0.00192 | 0.00185 | 0.00178 | 0.00173 | 0.00171 | 0.00173 | 0.00179 | 0.00188 | 0.00199 | 0.00209 | 0.00216 | 0.0022 | 0.0022 | 0.00218 | 0.00215 | 0.00212 | 0.0021 | 0.00208 | 0.00207 | 0.00205 | 0.00204 | 0.00202 | 0.002 | 0.00199 | 0.002 | 0.00202 | 0.00206 | 0.00211 | 0.00216 | 0.00221 | 0.00224 | 0.00224 | 0.00222 | 0.00219 | 0.00216 | 0.00214 | 0.00212 | 0.00211 | 0.00211 | 0.00212 | 0.00213 | 0.00214 | 0.00216 | 0.00218 | 0.0022 | 0.00221 | 0.00223 | 0.00225 | 0.00227 | 0.00228 | 0.00228 | 0.00226 | 0.00225 | 0.00224 | 0.00223 | 0.00223 | 0.00223 | 0.00222 | 0.00221 | 0.00219 | 0.00217 | 0.00214 | 0.00212 | 0.0021 | 0.0021 | 0.00211 | 0.00214 | 0.00219 | 0.00223 | 0.00227 | 0.0023 | 0.00233 | 0.00234 | 0.00235 | 0.00235 | 0.00235 | 0.00235 | 0.00235 | 0.00235 | 0.00233 | 0.00231 | 0.00229 | 0.00226 | 0.00224 | 0.00223 | 0.00224 | 0.00226 | 0.0023 | 0.00234 | 0.0024 | 0.00245 | 0.00249 | 0.00253 | 0.00254 | 0.00255 | 0.00254 | 0.00251 | 0.00248 | 0.00244 | 0.0024 | 0.00236 | 0.00233 | 0.00231 | 0.0023 | 0.0023 | 0.00231 | 0.00232 | 0.00234 | 0.00237 | 0.0024 | 0.00242 | 0.00245 | 0.00248 | 0.00251 | 0.00253 | 0.00254 | 0.00254 | 0.00252 | 0.00251 | 0.00249 | 0.00247 | 0.00245 | 0.00243 | 0.00242 | 0.00241 | 0.00241 | 0.00241 | 0.00242 | 0.00244 | 0.00247 | 0.0025 | 0.00253 | 0.00255 | 0.00256 | 0.00257 | 0.00257 | 0.00257 | 0.00256 | 0.00255 | 0.00253 | 0.00252 | 0.0025 | 0.00249 | 0.00247 | 0.00246 | 0.00246 | 0.00247 | 0.0025 | 0.00252 | 0.00255 | 0.00257 | 0.00259 | 0.0026 | 0.0026 | 0.00258 | 0.00254 | 0.00251 | 0.00248 | 0.00245 | 0.00245 | 0.00245 | 0.00247 | 0.00249 | 0.00251 | 0.00253 | 0.00255 | 0.00256 | 0.00257 | 0.00257 | 0.00258 | 0.0026 | 0.00262 | 0.00263 | 0.00264 | 0.00264 | 0.00263 | 0.00262 | 0.00261 | 0.00259 | 0.00258 | 0.00256 | 0.00256 | 0.00256 | 0.00257 | 0.00258 | 0.00259 | 0.00259 | 0.00259 | 0.00259 | 0.00259 | 0.00259 | 0.0026 | 0.00262 | 0.00264 | 0.00266 | 0.00267 | 0.00267 | 0.00266 | 0.00264 | 0.00263 | 0.00261 | 0.00259 | 0.00258 | 0.00258 | 0.00258 | 0.00259 | 0.0026 | 0.00261 | 0.00262 | 0.00265 | 0.00269 | 0.00273 | 0.00277 | 0.00279 | 0.00281 | 0.00281 | 0.0028 | 0.00277 | 0.00275 | 0.00272 | 0.00269 | 0.00267 | 0.00266 | 0.00266 | 0.00266 | 0.00266 | 0.00266 | 0.00267 | 0.00267 | 0.00268 | 0.00269 | 0.00271 | 0.00272 | 0.00273 | 0.00274 | 0.00274 | 0.00273 | 0.00272 | 0.00271 | 0.00269 | 0.00268 | 0.00266 | 0.00266 | 0.00265 | 0.00265 | 0.00265 | 0.00266 | 0.00267 | 0.00269 | 0.00271 | 0.00273 | 0.00275 | 0.00277 | 0.00278 | 0.00279 | 0.0028 | 0.00281 | 0.00283 | 0.00284 | 0.00285 | 0.00284 | 0.00283 | 0.00281 | 0.00279 | 0.00277 | 0.00276 | 0.00275 | 0.00275 | 0.00275 | 0.00275 | 0.00274 | 0.00274 | 0.00273 | 0.00273 | 0.00274 | 0.00276 | 0.00277 | 0.00279 | 0.0028 | 0.00281 | 0.0028 | 0.00278 | 0.00276 | 0.00274 | 0.00274 | 0.00274 | 0.00275 | 0.00276 | 0.00277 | 0.00279 | 0.0028 | 0.00282 | 0.00283 | 0.00284 | 0.00285 | 0.00287 | 0.00288 | 0.0029 | 0.00291 | 0.00291 | 0.0029 | 0.0029 | 0.00289 | 0.00288 | 0.00287 | 0.00285 | 0.00283 | 0.0028 | 0.00279 | 0.00278 | 0.00279 | 0.0028 | 0.00281 | 0.00283 | 0.00285 | 0.00286 | 0.00288 | 0.00288 | 0.00287 | 0.00286 | 0.00284 | 0.00282 | 0.0028 | 0.00278 | 0.00276 | 0.00275 | 0.00275 | 0.00276 | 0.00279 | 0.00282 | 0.00285 | 0.00288 | 0.00289 | 0.00291 | 0.00292 | 0.00293 | 0.00293 | 0.00293 | 0.00293 | 0.00292 | 0.00291 | 0.0029 | 0.00288 | 0.00287 | 0.00286 | 0.00286 | 0.00287 | 0.00288 | 0.0029 | 0.00292 | 0.00293 | 0.00293 | 0.00294 | 0.00296 | 0.00297 | 0.00299 | 0.00301 | 0.00303 | 0.00305 | 0.00306 | 0.00306 | 0.00304 | 0.00302 | 0.00298 | 0.00295 | 0.00292 | 0.00289 | 0.00287 | 0.00285 | 0.00284 | 0.00286 | 0.00289 | 0.00293 | 0.00298 | 0.00302 | 0.00306 | 0.00308 | 0.00309 | 0.00308 | 0.00307 | 0.00306 | 0.00304 | 0.00303 | 0.00301 | 0.00299 | 0.00296 | 0.00293 | 0.00291 | 0.0029 | 0.0029 | 0.00292 | 0.00296 | 0.00299 | 0.00303 | 0.00305 | 0.00307 | 0.00307 | 0.00307 | 0.00308 | 0.0031 | 0.00311 | 0.00312 | 0.00312 | 0.00311 | 0.00309 | 0.00306 | 0.00303 | 0.003 | 0.00298 | 0.00299 | 0.00301 | 0.00304 | 0.00309 | 0.00312 | 0.00315 | 0.00317 | 0.00318 | 0.00318 | 0.00318 | 0.00318 | 0.00318 | 0.00318 | 0.00318 | 0.00318 | 0.00317 | 0.00316 | 0.00314 | 0.00312 | 0.0031 | 0.0031 | 0.0031 | 0.00311 | 0.00312 | 0.00313 | 0.00313 | 0.00314 | 0.00314 | 0.00314 | 0.00314 | 0.00314 | 0.00315 | 0.00316 | 0.00317 | 0.00316 | 0.00315 | 0.00313 | 0.00311 | 0.00309 | 0.00307 | 0.00307 | 0.00308 | 0.0031 | 0.00313 | 0.00317 | 0.0032 | 0.00323 | 0.00326 | 0.00328 | 0.00328 | 0.00327 | 0.00326 | 0.00324 | 0.00321 | 0.00319 | 0.00317 | 0.00315 | 0.00314 | 0.00314 | 0.00315 | 0.00316 | 0.00318 | 0.0032 | 0.00322 | 0.00324 | 0.00325 | 0.00326 | 0.00325 | 0.00324 | 0.00322 | 0.0032 | 0.00319 | 0.00318 | 0.00318 | 0.00318 | 0.00318 | 0.00318 | 0.00318 | 0.00318 | 0.00318 | 0.00318 | 0.00319 | 0.0032 | 0.00321 | 0.00323 | 0.00326 | 0.00328 | 0.00331 | 0.00333 | 0.00334 | 0.00334 | 0.00334 | 0.00332 | 0.0033 | 0.00328 | 0.00325 | 0.00322 | 0.0032 | 0.0032 | 0.00321 | 0.00323 | 0.00325 | 0.00326 | 0.00328 | 0.00329 | 0.0033 | 0.00331 | 0.00331 | 0.00331 | 0.0033 | 0.0033 | 0.0033 | 0.0033 | 0.00331 | 0.00332 | 0.00333 | 0.00334 | 0.00335 | 0.00335 | 0.00336 | 0.00337 | 0.00337 | 0.00336 | 0.00335 | 0.00335 | 0.00335 | 0.00335 | 0.00336 | 0.00337 | 0.00338 | 0.00339 | 0.0034 | 0.00341 | 0.0034 | 0.00339 | 0.00337 | 0.00334 | 0.00331 | 0.00328 | 0.00325 | 0.00322 | 0.0032 | 0.0032 | 0.0032 | 0.00321 | 0.00324 | 0.00326 | 0.0033 | 0.00333 | 0.00336 | 0.00337 | 0.00339 | 0.00339 | 0.00339 | 0.00337 | 0.00336 | 0.00333 | 0.00331 | 0.00328 | 0.00326 | 0.00326 | 0.00326 | 0.00328 | 0.0033 | 0.00333 | 0.00336 | 0.0034 | 0.00343 | 0.00346 | 0.00349 | 0.0035 | 0.0035 | 0.00349 | 0.00348 | 0.00347 | 0.00345 | 0.00342 | 0.00339 | 0.00336 | 0.00333 | 0.00332 | 0.00331 | 0.00331 | 0.00332 | 0.00334 | 0.00335 | 0.00337 | 0.00338 | 0.00339 | 0.0034 | 0.00341 | 0.00342 | 0.00343 | 0.00344 | 0.00345 | 0.00346 | 0.00347 | 0.00347 | 0.00347 | 0.00345 | 0.00344 | 0.00342 | 0.00341 | 0.0034 | 0.0034 | 0.00341 | 0.00342 | 0.00345 | 0.00348 | 0.0035 | 0.00352 | 0.00353 | 0.00354 | 0.00354 | 0.00353 | 0.00353 | 0.00353 | 0.00353 | 0.00353 | 0.00352 | 0.00352 | 0.00352 | 0.00353 | 0.00354 | 0.00355 | 0.00356 | 0.00357 | 0.00359 | 0.0036 | 0.00361 | 0.00362 | 0.00362 | 0.00361 | 0.0036 | 0.00359 | 0.00358 | 0.00358 | 0.00359 | 0.0036 | 0.00361 | 0.00362 | 0.00363 | 0.00364 | 0.00365 | 0.00366 | 0.00366 | 0.00368 | 0.0037 | 0.00373 | 0.00376 | 0.00378 | 0.0038 | 0.00382 | 0.00383 | 0.00383 | 0.00383 | 0.00383 | 0.00384 | 0.00385 | 0.00386 | 0.00388 | 0.0039 | 0.00392 | 0.00394 | 0.00398 | 0.00402 | 0.00407 | 0.00413 | 0.0042 | 0.00427 | 0.00433 | 0.00439 | 0.00443 | 0.00446 | 0.00448 | 0.00448 | 0.00446 | 0.00444 | 0.00442 | 0.00441 | 0.0044 | 0.00442 | 0.00445 | 0.0045 | 0.00456 | 0.00462 | 0.00469 | 0.00476 | 0.00482 | 0.00488 | 0.00493 | 0.00497 | 0.005 | 0.00503 | 0.00507 | 0.0051 | 0.00514 | 0.00517 | 0.00521 | 0.00524 | 0.00528 | 0.00531 | 0.00533 | 0.00533 | 0.00533 | 0.00534 | 0.00535 | 0.0054 | 0.00546 | 0.00555 | 0.00565 | 0.00575 | 0.00583 | 0.0059 | 0.00594 | 0.00595 | 0.00593 | 0.00588 | 0.00583 | 0.00578 | 0.00574 | 0.0057 | 0.00567 | 0.00566 | 0.00566 | 0.00567 | 0.00569 | 0.00572 | 0.00575 | 0.00577 | 0.00579 | 0.0058 | 0.00581 | 0.00583 | 0.00584 | 0.00587 | 0.00589 | 0.00592 | 0.00593 | 0.00592 | 0.00589 | 0.00586 | 0.00581 | 0.00577 | 0.00572 | 0.00569 | 0.00566 | 0.00565 | 0.00565 | 0.00566 | 0.00568 | 0.00568 | 0.00568 | 0.00568 | 0.00567 | 0.00565 | 0.00561 | 0.00557 | 0.00551 | 0.00546 | 0.00543 | 0.00541 | 0.0054 | 0.0054 | 0.0054 | 0.0054 | 0.0054 | 0.00539 | 0.00538 | 0.00537 | 0.00535 | 0.00534 | 0.00534 | 0.00534 | 0.00535 | 0.00536 | 0.00536 | 0.00536 | 0.00535 | 0.00533 | 0.00531 | 0.00529 | 0.00527 | 0.00526 | 0.00525 | 0.00525 | 0.00526 | 0.00527 | 0.00528 | 0.00529 | 0.00531 | 0.00531 | 0.00533 | 0.00534 | 0.00536 | 0.00537 | 0.00538 | 0.00539 | 0.0054 | 0.00541 | 0.00541 | 0.00541 | 0.00541 | 0.00541 | 0.00542 | 0.00543 | 0.00545 | 0.00547 | 0.0055 | 0.00552 | 0.00554 | 0.00556 | 0.00558 | 0.00559 | 0.0056 | 0.00561 | 0.00561 | 0.00562 | 0.00562 | 0.00561 | 0.0056 | 0.00558 | 0.00556 | 0.00554 | 0.00553 | 0.00552 | 0.00553 | 0.00554 | 0.00556 | 0.0056 | 0.00565 | 0.00572 | 0.0058 | 0.00588 | 0.00594 | 0.00597 | 0.00597 | 0.00595 | 0.00589 | 0.00582 | 0.00573 | 0.00565 | 0.00559 | 0.00555 | 0.00555 | 0.00556 | 0.00558 | 0.00559 | 0.00561 | 0.00562 | 0.00562 | 0.00563 | 0.00562 | 0.00562 | 0.00562 | 0.00562 | 0.00563 | 0.00563 | 0.00562 | 0.0056 | 0.00558 | 0.00555 | 0.00551 | 0.00546 | 0.00542 | 0.00538 | 0.00535 | 0.00532 | 0.00531 | 0.0053 | 0.00529 | 0.00529 | 0.00529 | 0.00529 | 0.0053 | 0.0053 | 0.0053 | 0.00529 | 0.00527 | 0.00525 | 0.00521 | 0.00517 | 0.00514 | 0.0051 | 0.00507 | 0.00505 | 0.00504 | 0.00504 | 0.00504 | 0.00504 | 0.00504 | 0.00504 | 0.00503 | 0.00502 | 0.00501 | 0.00499 | 0.00497 | 0.00495 | 0.00493 | 0.0049 | 0.00487 | 0.00484 | 0.00481 | 0.00478 | 0.00476 | 0.00474 | 0.00473 | 0.00472 | 0.00471 | 0.00471 | 0.00471 | 0.00471 | 0.00471 | 0.0047 | 0.0047 | 0.0047 | 0.0047 | 0.00468 | 0.00466 | 0.00463 | 0.00461 | 0.00458 | 0.00457 | 0.00455 | 0.00455 | 0.00455 | 0.00456 | 0.00456 | 0.00457 | 0.00456 | 0.00456 | 0.00455 | 0.00454 | 0.00454 | 0.00453 | 0.00453 | 0.00453 | 0.00453 | 0.00452 | 0.0045 | 0.00449 | 0.00447 | 0.00446 | 0.00445 | 0.00446 | 0.00447 | 0.00448 | 0.0045 | 0.0045 | 0.00451 | 0.00451 | 0.00451 | 0.0045 | 0.0045 | 0.00449 | 0.00449 | 0.0045 | 0.00451 | 0.00452 | 0.00452 | 0.00451 | 0.00451 | 0.00451 | 0.0045 | 0.00448 | 0.00447 | 0.00446 | 0.00446 | 0.00446 | 0.00447 | 0.00449 | 0.0045 | 0.00452 | 0.00455 | 0.00457 | 0.00459 | 0.00459 | 0.00459 | 0.00458 | 0.00457 | 0.00455 | 0.00453 | 0.00451 | 0.00448 | 0.00446 | 0.00445 | 0.00444 | 0.00444 | 0.00445 | 0.00446 | 0.00448 | 0.0045 | 0.00451 | 0.00452 | 0.00452 | 0.00453 | 0.00453 | 0.00454 | 0.00455 | 0.00456 | 0.00456 | 0.00456 | 0.00455 | 0.00454 | 0.00452 | 0.0045 | 0.00447 | 0.00446 | 0.00445 | 0.00445 | 0.00447 | 0.00449 | 0.00451 | 0.00453 | 0.00455 | 0.00456 | 0.00455 | 0.00454 | 0.00453 | 0.00452 | 0.00451 | 0.0045 | 0.0045 | 0.0045 | 0.0045 | 0.00451 | 0.00451 | 0.00452 | 0.00453 | 0.00454 | 0.00455 | 0.00457 | 0.00458 | 0.0046 | 0.0046 | 0.00461 | 0.00462 | 0.00462 | 0.00463 | 0.00463 | 0.00462 | 0.0046 | 0.00459 | 0.00457 | 0.00457 | 0.00456 | 0.00455 | 0.00454 | 0.00453 | 0.00453 | 0.00454 | 0.00454 | 0.00455 | 0.00457 | 0.00458 | 0.0046 | 0.00462 | 0.00463 | 0.00463 | 0.00463 | 0.00463 | 0.00462 | 0.00461 | 0.0046 | 0.00459 | 0.00457 | 0.00456 | 0.00455 | 0.00455 | 0.00455 | 0.00455 | 0.00456 | 0.00458 | 0.0046 | 0.00463 | 0.00465 | 0.00466 | 0.00467 | 0.00467 | 0.00468 | 0.00467 | 0.00466 | 0.00465 | 0.00464 | 0.00463 | 0.00463 | 0.00463 | 0.00462 | 0.00462 | 0.00461 | 0.00461 | 0.00461 | 0.00461 | 0.00461 | 0.00461 | 0.00463 | 0.00465 | 0.00467 | 0.00469 | 0.0047 | 0.00471 | 0.0047 | 0.00469 | 0.00468 | 0.00466 | 0.00466 | 0.00466 | 0.00466 | 0.00467 | 0.00467 | 0.00468 | 0.00469 | 0.00469 | 0.00469 | 0.00469 | 0.0047 | 0.00471 | 0.00473 | 0.00474 | 0.00475 | 0.00474 | 0.00474 | 0.00472 | 0.00471 | 0.00469 | 0.00466 | 0.00464 | 0.00462 | 0.00461 | 0.0046 | 0.0046 | 0.00462 | 0.00464 | 0.00466 | 0.0047 | 0.00473 | 0.00475 | 0.00477 | 0.00478 | 0.00478 | 0.00477 | 0.00476 | 0.00476 | 0.00476 | 0.00476 | 0.00475 | 0.00474 | 0.00473 | 0.00472 | 0.00471 | 0.0047 | 0.0047 | 0.00471 | 0.00472 | 0.00474 | 0.00477 | 0.00479 | 0.0048 | 0.00482 | 0.00483 | 0.00484 | 0.00484 | 0.00484 | 0.00483 | 0.00483 | 0.00482 | 0.00481 | 0.0048 | 0.00481 | 0.00482 | 0.00483 | 0.00484 | 0.00485 | 0.00486 | 0.00488 | 0.0049 | 0.00491 | 0.00492 | 0.00493 | 0.00494 | 0.00494 | 0.00494 | 0.00493 | 0.00492 | 0.00491 | 0.0049 | 0.00489 | 0.00489 | 0.00488 | 0.00487 | 0.00487 | 0.00487 | 0.00488 | 0.00489 | 0.00492 | 0.00495 | 0.00498 | 0.00501 | 0.00502 | 0.00502 | 0.00501 | 0.005 | 0.00497 | 0.00495 | 0.00492 | 0.0049 | 0.00489 | 0.00489 | 0.00489 | 0.00489 | 0.0049 | 0.00492 | 0.00494 | 0.00496 | 0.00498 | 0.005 | 0.005 | 0.005 | 0.005 | 0.005 | 0.00499 | 0.00499 | 0.00499 | 0.00499 | 0.00498 | 0.00497 | 0.00496 | 0.00494 | 0.00493 | 0.00492 | 0.00492 | 0.00492 | 0.00493 | 0.00494 | 0.00495 | 0.00497 | 0.005 | 0.00502 | 0.00505 | 0.00507 | 0.00508 | 0.00508 | 0.00507 | 0.00506 | 0.00504 | 0.00502 | 0.005 | 0.00498 | 0.00497 | 0.00496 | 0.00496 | 0.00496 | 0.00496 | 0.00496 | 0.00498 | 0.00499 | 0.00502 | 0.00504 | 0.00507 | 0.00509 | 0.00511 | 0.00512 | 0.00511 | 0.00508 | 0.00505 | 0.00502 | 0.00499 | 0.00497 | 0.00495 | 0.00495 | 0.00495 | 0.00496 | 0.00497 | 0.00498 | 0.00499 | 0.005 | 0.00501 | 0.00505 | 0.0051 | 0.00516 | 0.00521 | 0.00526 | 0.00529 | 0.0053 | 0.0053 | 0.00528 | 0.00524 | 0.0052 | 0.00516 | 0.00513 | 0.00511 | 0.00509 | 0.00509 | 0.0051 | 0.00512 | 0.00514 | 0.00515 | 0.00517 | 0.00518 | 0.00519 | 0.0052 | 0.0052 | 0.0052 | 0.0052 | 0.0052 | 0.00518 | 0.00516 | 0.00514 | 0.00512 | 0.00511 | 0.00511 | 0.00511 | 0.00512 | 0.00514 | 0.00516 | 0.00518 | 0.0052 | 0.00521 | 0.00523 | 0.00525 | 0.00526 | 0.00527 | 0.00528 | 0.00527 | 0.00526 | 0.00524 | 0.00521 | 0.00518 | 0.00515 | 0.00513 | 0.00512 | 0.00511 | 0.00512 | 0.00512 | 0.00514 | 0.00517 | 0.0052 | 0.00524 | 0.00527 | 0.00531 | 0.00533 | 0.00534 | 0.00533 | 0.00531 | 0.00527 | 0.00523 | 0.00519 | 0.00515 | 0.00514 | 0.00513 | 0.00514 | 0.00515 | 0.00516 | 0.00517 | 0.00518 | 0.0052 | 0.00522 | 0.00525 | 0.00528 | 0.00531 | 0.00535 | 0.00539 | 0.0054 | 0.0054 | 0.00538 | 0.00536 | 0.00534 | 0.00532 | 0.00529 | 0.00526 | 0.00523 | 0.00521 | 0.0052 | 0.0052 | 0.0052 | 0.0052 | 0.00521 | 0.00524 | 0.00528 | 0.00532 | 0.00536 | 0.00539 | 0.0054 | 0.00541 | 0.0054 | 0.00538 | 0.00536 | 0.00532 | 0.00529 | 0.00527 | 0.00526 | 0.00525 | 0.00526 | 0.00527 | 0.00529 | 0.00532 | 0.00534 | 0.00536 | 0.00538 | 0.0054 | 0.00541 | 0.00542 | 0.00543 | 0.00544 | 0.00545 | 0.00545 | 0.00544 | 0.00542 | 0.00539 | 0.00536 | 0.00534 | 0.00533 | 0.00531 | 0.00531 | 0.00531 | 0.00532 | 0.00534 | 0.00536 | 0.00538 | 0.0054 | 0.00542 | 0.00543 | 0.00545 | 0.00546 | 0.00546 | 0.00546 | 0.00545 | 0.00544 | 0.00543 | 0.00541 | 0.00539 | 0.00536 | 0.00534 | 0.00533 | 0.00532 | 0.00532 | 0.00533 | 0.00535 | 0.00539 | 0.00543 | 0.00547 | 0.0055 | 0.00552 | 0.00552 | 0.00552 | 0.0055 | 0.00548 | 0.00545 | 0.00541 | 0.00539 | 0.00537 | 0.00536 | 0.00535 | 0.00534 | 0.00534 | 0.00534 | 0.00536 | 0.00539 | 0.00543 | 0.00549 | 0.00554 | 0.0056 | 0.00564 | 0.00567 | 0.00567 | 0.00565 | 0.00561 | 0.00556 | 0.00551 | 0.00546 | 0.00543 | 0.0054 | 0.00539 | 0.00539 | 0.00541 | 0.00543 | 0.00546 | 0.00549 | 0.00551 | 0.00555 | 0.00558 | 0.00562 | 0.00566 | 0.00569 | 0.00572 | 0.00573 | 0.00572 | 0.00569 | 0.00564 | 0.00559 | 0.00555 | 0.00552 | 0.00549 | 0.00549 | 0.00549 | 0.00551 | 0.00554 | 0.00556 | 0.00558 | 0.0056 | 0.00562 | 0.00565 | 0.00567 | 0.00568 | 0.00567 | 0.00566 | 0.00564 | 0.0056 | 0.00557 | 0.00553 | 0.0055 | 0.00549 | 0.00548 | 0.00549 | 0.00549 | 0.0055 | 0.00551 | 0.00553 | 0.00555 | 0.00558 | 0.00561 | 0.00564 | 0.00567 | 0.00569 | 0.00571 | 0.00572 | 0.0057 | 0.00568 | 0.00566 | 0.00563 | 0.00562 | 0.00565 | 0.00568 | 0.00564 | 0.00551 | 0.0053 | 0.00506 | 0.00481 | 0.0046 | 0.00445 | 0.00439 | 0.00443 | 0.00458 | 0.00485 | 0.00515 | 0.0054 | 0.00563 | 0.00582 | 0.00601 | 0.0062 | 0.00639 | 0.0066 | 0.00681 | 0.00703 | 0.00725 | 0.00748 | 0.00769 | 0.00789 | 0.00807 | 0.00821 | 0.0083 | 0.00833 | 0.00831 | 0.00824 | 0.00811 | 0.00793 | 0.00771 | 0.00747 | 0.00722 | 0.00699 | 0.00679 | 0.00665 | 0.00656 | 0.00655 | 0.0066 | 0.00672 | 0.00688 | 0.00707 | 0.00728 | 0.00752 | 0.00777 | 0.00804 | 0.00832 | 0.00859 | 0.00886 | 0.00912 | 0.00935 | 0.00955 | 0.0097 | 0.00979 | 0.00981 | 0.00978 | 0.00973 | 0.00968 | 0.00963 | 0.00959 | 0.00957 | 0.00959 | 0.00966 | 0.00981 | 0.01005 | 0.01041 | 0.01095 | 0.01167 | 0.01253 | 0.01339 | 0.01408 | 0.01444 | 0.01442 | 0.01402 | 0.01331 | 0.01241 | 0.01148 | 0.01067 | 0.0101 | 0.00982 | 0.00976 | 0.00986 | 0.01001 | 0.01016 | 0.01028 | 0.01036 | 0.01045 | 0.01056 | 0.01069 | 0.01081 | 0.01089 | 0.01092 | 0.01087 | 0.01077 | 0.01064 | 0.0105 | 0.0104 | 0.01039 | 0.0105 | 0.01074 | 0.01107 | 0.0114 | 0.01164 | 0.0117 | 0.01155 | 0.01117 | 0.01059 | 0.00988 | 0.00911 | 0.00839 | 0.00777 | 0.00733 | 0.00706 | 0.00695 | 0.00693 | 0.00696 | 0.00701 | 0.00705 | 0.00707 | 0.00705 | 0.00701 | 0.00697 | 0.00694 | 0.00696 | 0.00703 | 0.00714 | 0.00726 | 0.00739 | 0.0075 | 0.00759 | 0.00766 | 0.00771 | 0.00776 | 0.0078 | 0.00785 | 0.0079 | 0.00794 | 0.00796 | 0.00796 | 0.00795 | 0.00793 | 0.00791 | 0.0079 | 0.00791 | 0.00793 | 0.00796 | 0.00799 | 0.00802 | 0.00803 | 0.00802 | 0.00798 | 0.00791 | 0.00782 | 0.0077 | 0.00757 | 0.00742 | 0.00727 | 0.00712 | 0.00696 | 0.00679 | 0.00663 | 0.00647 | 0.00632 | 0.00618 | 0.00606 | 0.00596 | 0.00588 | 0.00583 | 0.0058 | 0.00579 | 0.00579 | 0.0058 | 0.00582 | 0.00585 | 0.00587 | 0.0059 | 0.00591 | 0.00593 | 0.00593 | 0.00593 | 0.00593 | 0.00593 | 0.00594 | 0.00597 | 0.00601 | 0.00606 | 0.00613 | 0.00623 | 0.00633 | 0.00644 | 0.00652 | 0.0066 | 0.00667 | 0.00673 | 0.00678 | 0.00679 | 0.00677 | 0.00673 | 0.00667 | 0.00662 | 0.00657 | 0.00653 | 0.00652 | 0.00657 | 0.0067 | 0.00693 | 0.00713 | 0.00727 | 0.00734 | 0.00733 | 0.00726 | 0.00712 | 0.00694 | 0.00673 | 0.00652 | 0.00636 | 0.00628 | 0.00625 | 0.00621 | 0.00618 | 0.00617 | 0.00618 | 0.00621 | 0.00626 | 0.00633 | 0.00641 | 0.00649 | 0.00657 | 0.00663 | 0.00668 | 0.0067 | 0.00669 | 0.00665 | 0.0066 | 0.00654 | 0.0065 | 0.00646 | 0.00642 | 0.00639 | 0.00636 | 0.00634 | 0.00631 | 0.00627 | 0.00623 | 0.00622 | 0.00625 | 0.00631 | 0.0064 | 0.00648 | 0.00654 | 0.00659 | 0.00662 | 0.00662 | 0.00659 | 0.00656 | 0.00652 | 0.0065 | 0.00651 | 0.00653 | 0.00653 | 0.0065 | 0.00645 | 0.00641 | 0.00638 | 0.00638 | 0.0064 | 0.00646 | 0.00654 | 0.00664 | 0.00676 | 0.00685 | 0.00689 | 0.00687 | 0.00681 | 0.00673 | 0.00664 | 0.00655 | 0.00646 | 0.00639 | 0.00633 | 0.0063 | 0.00627 | 0.00624 | 0.00624 | 0.00625 | 0.0063 | 0.00639 | 0.00648 | 0.00658 | 0.00668 | 0.00677 | 0.00685 | 0.00689 | 0.00688 | 0.00683 | 0.00676 | 0.0067 | 0.00665 | 0.00661 | 0.00659 | 0.00657 | 0.00655 | 0.00653 | 0.00649 | 0.00646 | 0.00643 | 0.00645 | 0.0065 | 0.00659 | 0.00668 | 0.00677 | 0.00682 | 0.00682 | 0.00678 | 0.0067 | 0.0066 | 0.00653 | 0.00648 | 0.00648 | 0.00649 | 0.00648 | 0.00644 | 0.00636 | 0.00626 | 0.00619 | 0.00619 | 0.00625 | 0.00638 | 0.00654 | 0.00674 | 0.00698 | 0.00722 | 0.0074 | 0.00748 | 0.00745 | 0.00732 | 0.00714 | 0.00693 | 0.00671 | 0.00649 | 0.00631 | 0.0062 | 0.00616 | 0.00619 | 0.00624 | 0.00632 | 0.00642 | 0.00653 | 0.00665 | 0.00675 | 0.00682 | 0.00687 | 0.00689 | 0.00688 | 0.00684 | 0.00678 | 0.00671 | 0.00665 | 0.0066 | 0.00656 | 0.0065 | 0.00644 | 0.00638 | 0.00633 | 0.0063 | 0.00629 | 0.0063 | 0.00635 | 0.00641 | 0.00647 | 0.00652 | 0.00655 | 0.00657 | 0.00658 | 0.00657 | 0.00654 | 0.00652 | 0.0065 | 0.0065 | 0.0065 | 0.0065 | 0.00648 | 0.00647 | 0.00647 | 0.00647 | 0.00648 | 0.0065 | 0.00653 | 0.00657 | 0.00663 | 0.00668 | 0.00672 | 0.00675 | 0.00677 | 0.00678 | 0.00678 | 0.00677 | 0.00675 | 0.00674 | 0.00671 | 0.00667 | 0.00662 | 0.00657 | 0.00654 | 0.00652 | 0.00651 | 0.00652 | 0.00656 | 0.00663 | 0.00671 | 0.00678 | 0.00685 | 0.0069 | 0.00693 | 0.00692 | 0.00689 | 0.00685 | 0.00681 | 0.00679 | 0.00678 | 0.00677 | 0.00677 | 0.00676 | 0.00676 | 0.00678 | 0.0068 | 0.00681 | 0.00682 | 0.00685 | 0.00689 | 0.00693 | 0.00696 | 0.00695 | 0.00692 | 0.00688 | 0.00685 | 0.00684 | 0.00683 | 0.00683 | 0.00684 | 0.00684 | 0.00685 | 0.00684 | 0.00682 | 0.00679 | 0.00677 | 0.00678 | 0.00683 | 0.00692 | 0.00702 | 0.00711 | 0.00718 | 0.00722 | 0.00723 | 0.00721 | 0.00715 | 0.00707 | 0.00699 | 0.00692 | 0.00686 | 0.00682 | 0.0068 | 0.00679 | 0.0068 | 0.00683 | 0.00686 | 0.00691 | 0.00697 | 0.00701 | 0.00705 | 0.00708 | 0.00711 | 0.00715 | 0.00718 | 0.0072 | 0.0072 | 0.00718 | 0.00716 | 0.00713 | 0.00709 | 0.00704 | 0.00696 | 0.00689 | 0.00684 | 0.00682 | 0.00683 | 0.00687 | 0.00693 | 0.00702 | 0.00715 | 0.00731 | 0.00747 | 0.00759 | 0.00767 | 0.0077 | 0.00771 | 0.0077 | 0.00766 | 0.00759 | 0.00752 | 0.00744 | 0.00736 | 0.00726 | 0.00715 | 0.00703 | 0.00694 | 0.0069 | 0.00693 | 0.00703 | 0.00718 | 0.00739 | 0.00762 | 0.00783 | 0.008 | 0.0081 | 0.00812 | 0.00808 | 0.00798 | 0.00784 | 0.00768 | 0.0075 | 0.00731 | 0.00712 | 0.00695 | 0.00681 | 0.00671 | 0.00669 | 0.00672 | 0.0068 | 0.0069 | 0.00702 | 0.00713 | 0.00724 | 0.00732 | 0.00736 | 0.00737 | 0.00736 | 0.00735 | 0.00733 | 0.0073 | 0.00726 | 0.00724 | 0.00722 | 0.00723 | 0.00724 | 0.00724 | 0.00725 | 0.00727 | 0.00729 | 0.00732 | 0.00734 | 0.00735 | 0.00735 | 0.00737 | 0.00742 | 0.00747 | 0.00749 | 0.00748 | 0.00746 | 0.00741 | 0.00736 | 0.00727 | 0.00716 | 0.00703 | 0.00692 | 0.00684 | 0.00678 | 0.00674 | 0.00672 | 0.00673 | 0.00678 | 0.00685 | 0.00692 | 0.00697 | 0.00703 | 0.00709 | 0.00717 | 0.00726 | 0.00732 | 0.00735 | 0.00735 | 0.00732 | 0.00728 | 0.00723 | 0.00717 | 0.00713 | 0.00712 | 0.00715 | 0.00723 | 0.00737 | 0.00754 | 0.00771 | 0.00785 | 0.00795 | 0.00801 | 0.00802 | 0.00798 | 0.00789 | 0.00776 | 0.00761 | 0.00747 | 0.00734 | 0.00723 | 0.00715 | 0.00709 | 0.00705 | 0.00702 | 0.007 | 0.007 | 0.00703 | 0.0071 | 0.0072 | 0.00732 | 0.00743 | 0.00753 | 0.00761 | 0.00767 | 0.0077 | 0.00769 | 0.00767 | 0.00762 | 0.00757 | 0.00753 | 0.00748 | 0.00743 | 0.00736 | 0.00728 | 0.00719 | 0.00712 | 0.00709 | 0.00711 | 0.00717 | 0.00727 | 0.00738 | 0.00751 | 0.00762 | 0.00768 | 0.00768 | 0.00762 | 0.00753 | 0.00741 | 0.00731 | 0.00722 | 0.00717 | 0.00714 | 0.00714 | 0.00716 | 0.00719 | 0.00722 | 0.00725 | 0.0073 | 0.00736 | 0.00743 | 0.0075 | 0.00756 | 0.00761 | 0.00764 | 0.00764 | 0.00761 | 0.00757 | 0.00752 | 0.00747 | 0.00744 | 0.0074 | 0.00735 | 0.00728 | 0.00722 | 0.00716 | 0.00712 | 0.00711 | 0.00712 | 0.00715 | 0.00721 | 0.00728 | 0.00736 | 0.00744 | 0.0075 | 0.00754 | 0.00755 | 0.00756 | 0.00755 | 0.00752 | 0.00748 | 0.00742 | 0.00734 | 0.00725 | 0.00717 | 0.00712 | 0.0071 | 0.00712 | 0.00717 | 0.00724 | 0.00732 | 0.0074 | 0.00747 | 0.00752 | 0.00755 | 0.00757 | 0.00758 | 0.00758 | 0.00757 | 0.00756 | 0.00754 | 0.0075 | 0.00745 | 0.00739 | 0.00734 | 0.00729 | 0.00727 | 0.00727 | 0.00729 | 0.00733 | 0.00739 | 0.00746 | 0.00753 | 0.00759 | 0.00762 | 0.00764 | 0.00764 | 0.00762 | 0.00759 | 0.00756 | 0.00752 | 0.00748 | 0.00743 | 0.00737 | 0.00733 | 0.00729 | 0.00727 | 0.00727 | 0.00729 | 0.00734 | 0.0074 | 0.00747 | 0.00753 | 0.00757 | 0.00759 | 0.0076 | 0.00762 | 0.00763 | 0.00763 | 0.00762 | 0.00759 | 0.00754 | 0.00748 | 0.00741 | 0.00734 | 0.00728 | 0.00725 | 0.00725 | 0.00727 | 0.00731 | 0.00736 | 0.00741 | 0.00745 | 0.00749 | 0.00752 | 0.00756 | 0.0076 | 0.00763 | 0.00765 | 0.00766 | 0.00764 | 0.00761 | 0.00756 | 0.00751 | 0.00746 | 0.0074 | 0.00735 | 0.0073 | 0.00726 | 0.00724 | 0.00723 | 0.00724 | 0.00726 | 0.00728 | 0.0073 | 0.00733 | 0.00735 | 0.00737 | 0.0074 | 0.00741 | 0.00743 | 0.00744 | 0.00745 | 0.00744 | 0.00741 | 0.00737 | 0.00731 | 0.00727 | 0.00725 | 0.00726 | 0.00731 | 0.00739 | 0.00748 | 0.00756 | 0.00764 | 0.00769 | 0.00772 | 0.00772 | 0.0077 | 0.00766 | 0.00762 | 0.00759 | 0.00756 | 0.00755 | 0.00754 | 0.00753 | 0.00753 | 0.00753 | 0.00753 | 0.00753 | 0.00752 | 0.00752 | 0.00752 | 0.00752 | 0.00754 | 0.00756 | 0.00759 | 0.00763 | 0.00766 | 0.00769 | 0.0077 | 0.00768 | 0.00766 | 0.00762 | 0.00757 | 0.00753 | 0.00749 | 0.00747 | 0.00744 | 0.00742 | 0.0074 | 0.00738 | 0.00737 | 0.00737 | 0.00739 | 0.00743 | 0.00748 | 0.00754 | 0.00759 | 0.00762 | 0.00762 | 0.0076 | 0.00757 | 0.00752 | 0.00749 | 0.00746 | 0.00744 | 0.00744 | 0.00744 | 0.00744 | 0.00745 | 0.00746 | 0.00747 | 0.00749 | 0.0075 | 0.00751 | 0.00751 | 0.00751 | 0.00751 | 0.00752 | 0.00754 | 0.00757 | 0.00759 | 0.00761 | 0.00761 | 0.0076 | 0.00758 | 0.00754 | 0.00752 | 0.00752 | 0.00755 | 0.00762 | 0.00771 | 0.00782 | 0.00792 | 0.00799 | 0.00802 | 0.008 | 0.00793 | 0.00783 | 0.00772 | 0.00762 | 0.00754 | 0.00751 | 0.00751 | 0.00754 | 0.00758 | 0.00761 | 0.00763 | 0.00764 | 0.00762 | 0.00759 | 0.00756 | 0.00753 | 0.00752 | 0.00752 | 0.00754 | 0.00758 | 0.00761 | 0.00764 | 0.00765 | 0.00763 | 0.00758 | 0.00752 | 0.00745 | 0.00739 | 0.00736 | 0.00736 | 0.00739 | 0.00744 | 0.0075 | 0.00755 | 0.00758 | 0.00759 | 0.0076 | 0.00762 | 0.00766 | 0.00773 | 0.0078 | 0.00787 | 0.00792 | 0.00794 | 0.00793 | 0.0079 | 0.00785 | 0.0078 | 0.00774 | 0.00768 | 0.00763 | 0.00758 | 0.00754 | 0.00749 | 0.00745 | 0.00743 | 0.00743 | 0.00747 | 0.00753 | 0.00761 | 0.00768 | 0.00774 | 0.00778 | 0.00779 | 0.00778 | 0.00776 | 0.00772 | 0.00768 | 0.00765 | 0.00765 | 0.00766 | 0.00767 | 0.00769 | 0.0077 | 0.0077 | 0.00769 | 0.00766 | 0.00764 | 0.00761 | 0.0076 | 0.0076 | 0.00761 | 0.00764 | 0.00766 | 0.0077 | 0.00774 | 0.00779 | 0.00783 | 0.00787 | 0.00788 | 0.00786 | 0.00781 | 0.00775 | 0.0077 | 0.00768 | 0.0077 | 0.00774 | 0.0078 | 0.00786 | 0.00792 | 0.00797 | 0.00799 | 0.00798 | 0.00794 | 0.00788 | 0.00783 | 0.00779 | 0.00776 | 0.00772 | 0.00768 | 0.00763 | 0.0076 | 0.00757 | 0.00757 | 0.00759 | 0.00765 | 0.00776 | 0.00788 | 0.00801 | 0.00811 | 0.00817 | 0.00818 | 0.00812 | 0.00802 | 0.00789 | 0.00776 | 0.00767 | 0.00763 | 0.00765 | 0.0077 | 0.00777 | 0.00783 | 0.00789 | 0.00794 | 0.00798 | 0.00803 | 0.00809 | 0.00816 | 0.00824 | 0.0083 | 0.00835 | 0.00837 | 0.00836 | 0.00833 | 0.00828 | 0.00823 | 0.0082 | 0.00819 | 0.00821 | 0.00823 | 0.00825 | 0.00825 | 0.00823 | 0.00819 | 0.00814 | 0.00808 | 0.00803 | 0.00799 | 0.00798 | 0.00802 | 0.00811 | 0.00824 | 0.00838 | 0.00851 | 0.00859 | 0.00863 | 0.00862 | 0.00858 | 0.00851 | 0.00845 | 0.00841 | 0.00841 | 0.00844 | 0.00847 | 0.00849 | 0.00848 | 0.00844 | 0.00837 | 0.00831 | 0.00825 | 0.00822 | 0.00822 | 0.00826 | 0.00833 | 0.00844 | 0.00856 | 0.00867 | 0.00876 | 0.0088 | 0.00879 | 0.00872 | 0.00863 | 0.00851 | 0.00841 | 0.00833 | 0.0083 | 0.00833 | 0.00839 | 0.00845 | 0.00852 | 0.00857 | 0.00862 | 0.00866 | 0.00869 | 0.0087 | 0.00869 | 0.00866 | 0.0086 | 0.00854 | 0.00849 | 0.00846 | 0.00848 | 0.00854 | 0.00862 | 0.00871 | 0.00878 | 0.00881 | 0.00879 | 0.00874 | 0.00867 | 0.00859 | 0.00853 | 0.00851 | 0.00852 | 0.00855 | 0.00858 | 0.0086 | 0.00861 | 0.0086 | 0.00859 | 0.00857 | 0.00854 | 0.00852 | 0.00851 | 0.0085 | 0.0085 | 0.00851 | 0.00853 | 0.00855 | 0.00857 | 0.00859 | 0.00862 | 0.00864 | 0.00866 | 0.00868 | 0.00869 | 0.00869 | 0.00869 | 0.00868 | 0.00866 | 0.00864 | 0.00862 | 0.00859 | 0.00858 | 0.00857 | 0.00857 | 0.00857 | 0.00857 | 0.00857 | 0.00858 | 0.00858 | 0.00857 | 0.00857 | 0.00856 | 0.00856 | 0.00857 | 0.0086 | 0.00865 | 0.00872 | 0.00881 | 0.00887 | 0.00891 | 0.0089 | 0.00886 | 0.00878 | 0.00869 | 0.00861 | 0.00856 | 0.00855 | 0.00857 | 0.00861 | 0.00865 | 0.00869 | 0.00871 | 0.0087 | 0.00868 | 0.00864 | 0.0086 | 0.00855 | 0.00851 | 0.00849 | 0.00849 | 0.0085 | 0.00853 | 0.00856 | 0.00858 | 0.00858 | 0.00856 | 0.00852 | 0.00846 | 0.00841 | 0.00836 | 0.00834 | 0.00834 | 0.00833 | 0.00832 | 0.0083 | 0.00828 | 0.00825 | 0.00823 | 0.0082 | 0.00818 | 0.00814 | 0.0081 | 0.00807 | 0.00808 | 0.00814 | 0.00828 | 0.00849 | 0.00875 | 0.00902 | 0.00924 | 0.00937 | 0.00938 | 0.00929 | 0.00911 | 0.00889 | 0.00869 | 0.00853 | 0.00844 | 0.00839 | 0.00837 | 0.00837 | 0.00837 | 0.00835 | 0.00834 | 0.00831 | 0.0083 | 0.0083 | 0.00832 | 0.00834 | 0.00837 | 0.00842 | 0.00849 | 0.00858 | 0.00866 | 0.00873 | 0.00877 | 0.00877 | 0.00873 | 0.00865 | 0.00854 | 0.0084 | 0.00826 | 0.00815 | 0.00809 | 0.00807 | 0.00807 | 0.00809 | 0.00812 | 0.00814 | 0.00814 | 0.00811 | 0.00807 | 0.00802 | 0.008 | 0.00803 | 0.00811 | 0.00822 | 0.00835 | 0.00847 | 0.00856 | 0.0086 | 0.0086 | 0.00856 | 0.00851 | 0.00848 | 0.00849 | 0.00853 | 0.00861 | 0.00871 | 0.0088 | 0.00887 | 0.00891 | 0.00894 | 0.00894 | 0.00893 | 0.00891 | 0.00887 | 0.00881 | 0.00875 | 0.00869 | 0.00864 | 0.0086 | 0.00859 | 0.00859 | 0.00862 | 0.00868 | 0.00875 | 0.00883 | 0.00889 | 0.00893 | 0.00897 | 0.00899 | 0.00902 | 0.00904 | 0.00905 | 0.00905 | 0.00904 | 0.00901 | 0.00897 | 0.00893 | 0.00889 | 0.00885 | 0.00882 | 0.00881 | 0.00882 | 0.00884 | 0.00888 | 0.00892 | 0.00896 | 0.009 | 0.00906 | 0.00912 | 0.00919 | 0.00925 | 0.0093 | 0.00933 | 0.00933 | 0.00931 | 0.00927 | 0.00921 | 0.00915 | 0.00911 | 0.00909 | 0.00908 | 0.00908 | 0.00908 | 0.00907 | 0.00905 | 0.00903 | 0.00902 | 0.00902 | 0.00905 | 0.00909 | 0.00916 | 0.00924 | 0.00931 | 0.00936 | 0.00938 | 0.00939 | 0.00938 | 0.00937 | 0.00936 | 0.00936 | 0.00936 | 0.00937 | 0.00938 | 0.0094 | 0.00941 | 0.00942 | 0.00942 | 0.00942 | 0.00942 | 0.00942 | 0.00941 | 0.0094 | 0.00939 | 0.00937 | 0.00936 | 0.00935 | 0.00935 | 0.00935 | 0.00935 | 0.00936 | 0.00937 | 0.00938 | 0.0094 | 0.00942 | 0.00944 | 0.00947 | 0.00949 | 0.00951 | 0.00953 | 0.00956 | 0.00958 | 0.0096 | 0.00961 | 0.00961 | 0.00958 | 0.00953 | 0.00946 | 0.00939 | 0.00933 | 0.00932 | 0.00935 | 0.00943 | 0.00954 | 0.00967 | 0.00981 | 0.00993 | 0.01002 | 0.01009 | 0.01014 | 0.01019 | 0.01023 | 0.01028 | 0.01031 | 0.01033 | 0.01034 | 0.01033 | 0.0103 | 0.01027 | 0.01024 | 0.0102 | 0.01017 | 0.01012 | 0.01007 | 0.00999 | 0.00992 | 0.00985 | 0.00981 | 0.00981 | 0.00985 | 0.00993 | 0.01004 | 0.01016 | 0.01026 | 0.01032 | 0.01034 | 0.01031 | 0.01023 | 0.01014 | 0.01003 | 0.00995 | 0.00989 | 0.00988 | 0.0099 | 0.00996 | 0.01004 | 0.01013 | 0.01022 | 0.01029 | 0.01033 | 0.01033 | 0.01031 | 0.01028 | 0.01026 | 0.01024 | 0.01022 | 0.01021 | 0.01018 | 0.01015 | 0.01012 | 0.01007 | 0.01003 | 0.00998 | 0.00994 | 0.00991 | 0.00989 | 0.00989 | 0.0099 | 0.00992 | 0.00994 | 0.00996 | 0.00997 | 0.00995 | 0.00991 | 0.00984 | 0.00977 | 0.0097 | 0.00964 | 0.00962 | 0.00962 | 0.00965 | 0.0097 | 0.00975 | 0.00978 | 0.0098 | 0.0098 | 0.00979 | 0.00979 | 0.00979 | 0.0098 | 0.00981 | 0.00984 | 0.00986 | 0.00989 | 0.00991 | 0.00992 | 0.00992 | 0.00992 | 0.0099 | 0.00989 | 0.00988 | 0.00987 | 0.00986 | 0.00984 | 0.00978 | 0.00969 | 0.00957 | 0.00946 | 0.00936 | 0.0093 | 0.00928 | 0.0093 | 0.00938 | 0.00951 | 0.00965 | 0.00978 | 0.00987 | 0.00992 | 0.00995 | 0.00995 | 0.00993 | 0.00991 | 0.00988 | 0.00985 | 0.00983 | 0.00982 | 0.00982 | 0.00984 | 0.00985 | 0.00987 | 0.0099 | 0.00993 | 0.00995 | 0.00997 | 0.00997 | 0.00996 | 0.00994 | 0.00991 | 0.00988 | 0.00985 | 0.00982 | 0.00979 | 0.00977 | 0.00975 | 0.00973 | 0.00974 | 0.00975 | 0.00978 | 0.00981 | 0.00985 | 0.0099 | 0.00994 | 0.00998 | 0.01001 | 0.01004 | 0.01006 | 0.01008 | 0.0101 | 0.01011 | 0.01011 | 0.0101 | 0.01008 | 0.01005 | 0.01003 | 0.01 | 0.00997 | 0.00995 | 0.00993 | 0.00993 | 0.00994 | 0.00997 | 0.01 | 0.01004 | 0.01007 | 0.0101 | 0.01012 | 0.01013 | 0.01011 | 0.01008 | 0.01005 | 0.01003 | 0.01002 | 0.01001 | 0.01002 | 0.01003 | 0.01005 | 0.01007 | 0.01008 | 0.0101 | 0.01011 | 0.01013 | 0.01015 | 0.01018 | 0.01021 | 0.01024 | 0.01027 | 0.0103 | 0.01031 | 0.01032 | 0.01032 | 0.01031 | 0.01029 | 0.01027 | 0.01026 | 0.01025 | 0.01025 | 0.01026 | 0.01028 | 0.01031 | 0.01034 | 0.01038 | 0.01043 | 0.01048 | 0.01053 | 0.01058 | 0.01064 | 0.01068 | 0.01073 | 0.01075 | 0.01077 | 0.01077 | 0.01076 | 0.01074 | 0.01073 | 0.01073 | 0.01073 | 0.01074 | 0.01076 | 0.01077 | 0.0108 | 0.01082 | 0.01083 | 0.01085 | 0.01086 | 0.01087 | 0.01088 | 0.01088 | 0.01088 | 0.01087 | 0.01085 | 0.01083 | 0.01081 | 0.01081 | 0.01081 | 0.01082 | 0.01081 | 0.01079 | 0.01077 | 0.01074 | 0.01072 | 0.01069 | 0.01068 | 0.01069 | 0.01072 | 0.01077 | 0.01083 | 0.01089 | 0.01093 | 0.01094 | 0.01095 | 0.01094 | 0.01092 | 0.01089 | 0.01087 | 0.01085 | 0.01083 | 0.01081 | 0.0108 | 0.0108 | 0.01081 | 0.01081 | 0.01082 | 0.01082 | 0.01083 | 0.01084 | 0.01085 | 0.01085 | 0.01084 | 0.01082 | 0.01079 | 0.01076 | 0.01072 | 0.01067 | 0.01062 | 0.01056 | 0.01052 | 0.01049 | 0.01047 | 0.01046 | 0.01046 | 0.01047 | 0.01048 | 0.0105 | 0.01052 | 0.01054 | 0.01056 | 0.01058 | 0.01059 | 0.0106 | 0.01059 | 0.01058 | 0.01055 | 0.01051 | 0.01047 | 0.01044 | 0.01041 | 0.01039 | 0.01037 | 0.01036 | 0.01036 | 0.01037 | 0.01039 | 0.01041 | 0.01044 | 0.01047 | 0.0105 | 0.01052 | 0.01054 | 0.01054 | 0.01054 | 0.01053 | 0.01052 | 0.0105 | 0.01047 | 0.01044 | 0.01042 | 0.0104 | 0.0104 | 0.0104 | 0.0104 | 0.01041 | 0.01042 | 0.01044 | 0.01045 | 0.01046 | 0.01046 | 0.01046 | 0.01047 | 0.0105 | 0.01052 | 0.01055 | 0.01057 | 0.01058 | 0.01057 | 0.01055 | 0.01052 | 0.01049 | 0.01047 | 0.01045 | 0.01046 | 0.01047 | 0.0105 | 0.01054 | 0.01059 | 0.01063 | 0.01068 | 0.01071 | 0.01074 | 0.01076 | 0.01077 | 0.01076 | 0.01075 | 0.01073 | 0.0107 | 0.01068 | 0.01065 | 0.01063 | 0.01061 | 0.01059 | 0.01057 | 0.01056 | 0.01056 | 0.01057 | 0.0106 | 0.01063 | 0.01068 | 0.01072 | 0.01076 | 0.01079 | 0.01081 | 0.01081 | 0.01079 | 0.01076 | 0.01072 | 0.0107 | 0.01068 | 0.01067 | 0.01066 | 0.01066 | 0.01066 | 0.01067 | 0.01068 | 0.01069 | 0.01071 | 0.01074 | 0.01078 | 0.01083 | 0.01089 | 0.01094 | 0.01097 | 0.01099 | 0.011 | 0.01099 | 0.01098 | 0.01096 | 0.01094 | 0.01092 | 0.01091 | 0.0109 | 0.01089 | 0.01089 | 0.01091 | 0.01093 | 0.01097 | 0.01102 | 0.01108 | 0.01114 | 0.01119 | 0.01124 | 0.01128 | 0.01131 | 0.01133 | 0.01134 | 0.01136 | 0.01136 | 0.01137 | 0.01137 | 0.01138 | 0.01139 | 0.0114 | 0.01142 | 0.01145 | 0.01149 | 0.01155 | 0.01162 | 0.0117 | 0.01178 | 0.01187 | 0.01195 | 0.01202 | 0.01207 | 0.01208 | 0.01208 | 0.01205 | 0.01202 | 0.01198 | 0.01194 | 0.01189 | 0.01186 | 0.01184 | 0.01184 | 0.01185 | 0.01188 | 0.01192 | 0.012 | 0.0121 | 0.01222 | 0.01235 | 0.01247 | 0.01258 | 0.01268 | 0.01275 | 0.0128 | 0.01283 | 0.01285 | 0.01287 | 0.01289 | 0.01291 | 0.01294 | 0.01299 | 0.01305 | 0.01313 | 0.01322 | 0.01332 | 0.01342 | 0.01353 | 0.01364 | 0.01374 | 0.01382 | 0.01388 | 0.01391 | 0.0139 | 0.01386 | 0.01378 | 0.0137 | 0.01363 | 0.01362 | 0.01365 | 0.01371 | 0.01379 | 0.01387 | 0.01393 | 0.01395 | 0.01393 | 0.01387 | 0.01379 | 0.01373 | 0.01371 | 0.01375 | 0.01384 | 0.01394 | 0.01404 | 0.01412 | 0.01417 | 0.01418 | 0.01416 | 0.01411 | 0.01404 | 0.01397 | 0.01391 | 0.01387 | 0.01385 | 0.01384 | 0.01384 | 0.01386 | 0.01388 | 0.01391 | 0.01394 | 0.01395 | 0.01396 | 0.01395 | 0.01392 | 0.01387 | 0.0138 | 0.01372 | 0.01363 | 0.01355 | 0.01347 | 0.01341 | 0.01336 | 0.01332 | 0.01326 | 0.01321 | 0.01315 | 0.0131 | 0.01304 | 0.01299 | 0.01293 | 0.01288 | 0.01286 | 0.01285 | 0.01287 | 0.01289 | 0.01289 | 0.01288 | 0.01284 | 0.01278 | 0.0127 | 0.01259 | 0.01247 | 0.01235 | 0.01225 | 0.01219 | 0.01217 | 0.01218 | 0.01221 | 0.01225 | 0.01229 | 0.01233 | 0.01235 | 0.01236 | 0.01236 | 0.01235 | 0.01232 | 0.01229 | 0.01225 | 0.0122 | 0.01216 | 0.01211 | 0.01206 | 0.012 | 0.01195 | 0.01192 | 0.0119 | 0.01189 | 0.01187 | 0.01186 | 0.01186 | 0.01186 | 0.01186 | 0.01186 | 0.01186 | 0.01185 | 0.01184 | 0.01183 | 0.0118 | 0.01177 | 0.01172 | 0.01167 | 0.01163 | 0.01159 | 0.01156 | 0.01154 | 0.01153 | 0.01151 | 0.0115 | 0.01151 | 0.01152 | 0.01155 | 0.01157 | 0.01159 | 0.01161 | 0.01163 | 0.01164 | 0.01165 | 0.01164 | 0.01162 | 0.01159 | 0.01156 | 0.01152 | 0.01147 | 0.01142 | 0.01138 | 0.01135 | 0.01133 | 0.01133 | 0.01135 | 0.0114 | 0.01145 | 0.01151 | 0.01155 | 0.01158 | 0.01159 | 0.01158 | 0.01156 | 0.01153 | 0.01149 | 0.01144 | 0.01141 | 0.01139 | 0.01137 | 0.01136 | 0.01135 | 0.01135 | 0.01136 | 0.01137 | 0.01138 | 0.01139 | 0.0114 | 0.01142 | 0.01144 | 0.01146 | 0.01147 | 0.01149 | 0.0115 | 0.0115 | 0.01151 | 0.0115 | 0.01148 | 0.01146 | 0.01143 | 0.0114 | 0.01136 | 0.01133 | 0.0113 | 0.01128 | 0.01128 | 0.01131 | 0.01135 | 0.0114 | 0.01145 | 0.0115 | 0.01154 | 0.01156 | 0.01157 | 0.01156 | 0.01155 | 0.01152 | 0.0115 | 0.01147 | 0.01144 | 0.01141 | 0.01139 | 0.01137 | 0.01137 | 0.01137 | 0.01138 | 0.0114 | 0.01143 | 0.01147 | 0.01152 | 0.01156 | 0.01159 | 0.01162 | 0.01164 | 0.01166 | 0.01166 | 0.01164 | 0.0116 | 0.01156 | 0.01152 | 0.01149 | 0.01145 | 0.01142 | 0.01141 | 0.0114 | 0.01142 | 0.01145 | 0.0115 | 0.01154 | 0.0116 | 0.01165 | 0.01171 | 0.01175 | 0.01179 | 0.01182 | 0.01183 | 0.01183 | 0.01181 | 0.01178 | 0.01174 | 0.01171 | 0.01169 | 0.01168 | 0.01168 | 0.01171 | 0.01175 | 0.01179 | 0.01184 | 0.01189 | 0.01194 | 0.01198 | 0.01202 | 0.01206 | 0.01207 | 0.01208 | 0.01209 | 0.01208 | 0.01206 | 0.01203 | 0.01199 | 0.01195 | 0.01193 | 0.01192 | 0.01192 | 0.01193 | 0.01194 | 0.01197 | 0.012 | 0.01202 | 0.01204 | 0.01206 | 0.01209 | 0.01212 | 0.01215 | 0.01216 | 0.01216 | 0.01215 | 0.01213 | 0.01211 | 0.01207 | 0.01203 | 0.01198 | 0.01194 | 0.01191 | 0.01189 | 0.01187 | 0.01187 | 0.01188 | 0.01192 | 0.01198 | 0.01205 | 0.01212 | 0.01217 | 0.01221 | 0.01222 | 0.01222 | 0.0122 | 0.01217 | 0.01212 | 0.01207 | 0.01202 | 0.01197 | 0.01192 | 0.01189 | 0.01186 | 0.01184 | 0.01184 | 0.01186 | 0.0119 | 0.01193 | 0.01197 | 0.01199 | 0.01201 | 0.01201 | 0.012 | 0.01199 | 0.01196 | 0.01193 | 0.0119 | 0.01188 | 0.01185 | 0.01182 | 0.01178 | 0.01174 | 0.01172 | 0.01171 | 0.01172 | 0.01174 | 0.01178 | 0.01184 | 0.0119 | 0.01196 | 0.012 | 0.01202 | 0.01202 | 0.01201 | 0.01198 | 0.01196 | 0.01193 | 0.0119 | 0.01188 | 0.01185 | 0.01182 | 0.0118 | 0.01177 | 0.01174 | 0.01174 | 0.01176 | 0.0118 | 0.01186 | 0.01192 | 0.01196 | 0.012 | 0.01202 | 0.01202 | 0.012 | 0.01197 | 0.01194 | 0.0119 | 0.01187 | 0.01185 | 0.01182 | 0.01181 | 0.0118 | 0.01181 | 0.01182 | 0.01184 | 0.01188 | 0.01191 | 0.01195 | 0.01199 | 0.01202 | 0.01205 | 0.01208 | 0.01212 | 0.01215 | 0.01217 | 0.01218 | 0.01218 | 0.01216 | 0.01213 | 0.01207 | 0.01201 | 0.01193 | 0.01187 | 0.01183 | 0.01181 | 0.01182 | 0.01186 | 0.01191 | 0.01198 | 0.01204 | 0.0121 | 0.01214 | 0.01217 | 0.01219 | 0.01219 | 0.01218 | 0.01217 | 0.01214 | 0.01211 | 0.01208 | 0.01203 | 0.01198 | 0.01193 | 0.01191 | 0.01192 | 0.01195 | 0.01199 | 0.01204 | 0.01209 | 0.01216 | 0.01222 | 0.01226 | 0.01227 | 0.01227 | 0.01225 | 0.01222 | 0.01219 | 0.01216 | 0.01211 | 0.01207 | 0.01202 | 0.01198 | 0.01196 | 0.01194 | 0.01193 | 0.01193 | 0.01195 | 0.01199 | 0.01205 | 0.01213 | 0.01221 | 0.01228 | 0.01232 | 0.01234 | 0.01235 | 0.01234 | 0.01231 | 0.01227 | 0.01224 | 0.0122 | 0.01217 | 0.01214 | 0.0121 | 0.01206 | 0.01203 | 0.01202 | 0.01203 | 0.01207 | 0.01212 | 0.01219 | 0.01226 | 0.01234 | 0.01239 | 0.01243 | 0.01243 | 0.01242 | 0.01239 | 0.01235 | 0.01231 | 0.01226 | 0.01222 | 0.01219 | 0.01216 | 0.01214 | 0.01213 | 0.01213 | 0.01215 | 0.01219 | 0.01225 | 0.01232 | 0.0124 | 0.01248 | 0.01255 | 0.01261 | 0.01263 | 0.01262 | 0.0126 | 0.01257 | 0.01253 | 0.01248 | 0.01243 | 0.01238 | 0.01234 | 0.0123 | 0.01227 | 0.01224 | 0.01223 | 0.01224 | 0.01229 | 0.01237 | 0.01246 | 0.01253 | 0.0126 | 0.01265 | 0.01269 | 0.01271 | 0.01268 | 0.0126 | 0.01249 | 0.01239 | 0.01231 | 0.01224 | 0.01219 | 0.01216 | 0.01216 | 0.01219 | 0.01226 | 0.01233 | 0.0124 | 0.01245 | 0.01251 | 0.01257 | 0.01264 | 0.01272 | 0.01279 | 0.01286 | 0.01292 | 0.01293 | 0.0129 | 0.01282 | 0.01273 | 0.01263 | 0.01256 | 0.01252 | 0.01252 | 0.01259 | 0.01271 | 0.01287 | 0.01304 | 0.01318 | 0.0133 | 0.01339 | 0.01346 | 0.01353 | 0.01358 | 0.01362 | 0.01365 | 0.01369 | 0.01373 | 0.01376 | 0.01373 | 0.01364 | 0.0135 | 0.01335 | 0.01323 | 0.01315 | 0.01314 | 0.01321 | 0.01335 | 0.01354 | 0.01376 | 0.01398 | 0.01415 | 0.01427 | 0.01432 | 0.01434 | 0.01434 | 0.01433 | 0.01433 | 0.01432 | 0.0143 | 0.01427 | 0.01424 | 0.01422 | 0.01425 | 0.01436 | 0.01462 | 0.01496 | 0.01508 | 0.0145 | 0.01293 | 0.01066 | 0.00828 | 0.00631 | 0.0051 | 0.00479 | 0.0054 | 0.00688 | 0.00904 | 0.01147 | 0.01355 | 0.01472 | 0.01489 | 0.01448 | 0.01391 | 0.01345 | 0.01317 | 0.01303 | 0.013 | 0.01302 | 0.0131 | 0.0132 | 0.01331 | 0.01339 | 0.01342 | 0.0134 | 0.01335 | 0.01327 | 0.01319 | 0.01311 | 0.01303 | 0.01297 | 0.01291 | 0.01284 | 0.01278 | 0.01273 | 0.01271 | 0.01272 | 0.01274 | 0.01276 | 0.01278 | 0.0128 | 0.01283 | 0.01287 | 0.01287 | 0.0128 | 0.01264 | 0.01241 | 0.01215 | 0.0119 | 0.01168 | 0.0115 | 0.0114 | 0.01137 | 0.01143 | 0.01154 | 0.01166 | 0.01177 | 0.01184 | 0.01188 | 0.0119 | 0.0119 | 0.01188 | 0.01187 | 0.01186 | 0.01185 | 0.01184 | 0.0118 | 0.01174 | 0.01171 | 0.01174 | 0.01184 | 0.01195 | 0.01204 | 0.01207 | 0.01205 | 0.012 | 0.01191 | 0.01179 | 0.01164 | 0.01149 | 0.0114 | 0.01139 | 0.01145 | 0.01154 | 0.01161 | 0.01165 | 0.01167 | 0.01167 | 0.01165 | 0.01161 | 0.01153 | 0.01142 | 0.01127 | 0.0111 | 0.01092 | 0.01078 | 0.01069 | 0.01066 | 0.01069 | 0.01076 | 0.01085 | 0.01095 | 0.01105 | 0.01112 | 0.01116 | 0.01115 | 0.0111 | 0.01102 | 0.01095 | 0.01087 | 0.01077 | 0.01066 | 0.01054 | 0.01044 | 0.01035 | 0.01028 | 0.01021 | 0.01014 | 0.0101 | 0.01009 | 0.01012 | 0.01017 | 0.01023 | 0.01029 | 0.01035 | 0.01042 | 0.01048 | 0.01052 | 0.01051 | 0.01045 | 0.01036 | 0.01025 | 0.01012 | 0.00998 | 0.00985 | 0.00975 | 0.00969 | 0.00967 | 0.00969 | 0.00973 | 0.00977 | 0.00981 | 0.00985 | 0.00989 | 0.00993 | 0.00996 | 0.00997 | 0.00997 | 0.00993 | 0.00987 | 0.00978 | 0.00967 | 0.00954 | 0.00942 | 0.00931 | 0.00925 | 0.00921 | 0.00921 | 0.00923 | 0.00928 | 0.00934 | 0.00942 | 0.00949 | 0.00956 | 0.00962 | 0.00967 | 0.00972 | 0.00974 | 0.00973 | 0.00969 | 0.00962 | 0.00955 | 0.00946 | 0.00935 | 0.00923 | 0.0091 | 0.00897 | 0.00887 | 0.00881 | 0.00879 | 0.00881 | 0.00886 | 0.00893 | 0.00902 | 0.00912 | 0.00921 | 0.00927 | 0.00929 | 0.00926 | 0.00919 | 0.0091 | 0.009 | 0.00885 | 0.00866 | 0.00845 | 0.00824 | 0.00806 | 0.00792 | 0.00782 | 0.0078 | 0.00787 | 0.00803 | 0.00825 | 0.0085 | 0.00874 | 0.00893 | 0.00906 | 0.00909 | 0.00902 | 0.00885 | 0.00862 | 0.00837 | 0.00812 | 0.00789 | 0.0077 | 0.00756 | 0.0075 | 0.0075 | 0.00755 | 0.00762 | 0.00769 | 0.00777 | 0.00784 | 0.00793 | 0.00802 | 0.00811 | 0.0082 | 0.0083 | 0.0084 | 0.00846 | 0.00846 | 0.00836 | 0.00815 | 0.00787 | 0.00758 | 0.00731 | 0.0071 | 0.00696 | 0.00691 | 0.00694 | 0.00703 | 0.00715 | 0.00727 | 0.00738 | 0.00749 | 0.00758 | 0.00766 | 0.00774 | 0.00781 | 0.00785 | 0.00783 | 0.00774 | 0.00757 | 0.00735 | 0.0071 | 0.00689 | 0.00673 | 0.00663 | 0.0066 | 0.00662 | 0.00668 | 0.00677 | 0.00689 | 0.00703 | 0.00718 | 0.00733 | 0.00746 | 0.00757 | 0.00765 | 0.00769 | 0.00768 | 0.00761 | 0.00746 | 0.00723 | 0.00695 | 0.00666 | 0.00639 | 0.00615 | 0.00594 | 0.00575 | 0.00564 | 0.00565 | 0.00578 | 0.006 | 0.00629 | 0.0066 | 0.00693 | 0.00726 | 0.00754 | 0.00772 | 0.00775 | 0.00763 | 0.00735 | 0.00693 | 0.00639 | 0.0058 | 0.00526 | 0.00484 | 0.00459 | 0.0045 | 0.00456 | 0.00476 | 0.00508 | 0.00548 | 0.00586 | 0.00616 | 0.00634 | 0.00643 | 0.00643 | 0.00637 | 0.00625 | 0.00606 | 0.00583 | 0.00556 | 0.00529 | 0.00504 | 0.00481 | 0.00462 | 0.00447 | 0.0044 | 0.00443 | 0.00458 | 0.00485 | 0.0052 | 0.00559 | 0.00597 | 0.00631 | 0.0066 | 0.00681 | 0.00691 | 0.0069 | 0.00675 | 0.00649 | 0.00611 | 0.00566 | 0.00515 | 0.00464 | 0.00415 | 0.00376 | 0.00353 | 0.00347 | 0.0036 | 0.00387 | 0.00422 | 0.00458 | 0.00496 | 0.00535 | 0.00574 | 0.00608 | 0.00632 | 0.0064 | 0.00631 | 0.00606 | 0.00564 | 0.00508 | 0.00443 | 0.00377 | 0.00318 | 0.00277 | 0.00255 | 0.00253 | 0.00266 | 0.00292 | 0.00328 | 0.00372 | 0.00422 | 0.00475 | 0.00528 | 0.00577 | 0.00617 | 0.00646 | 0.00659 | 0.00654 | 0.00628 | 0.00628 | 0.00628 | 0.00628 | 0.00628 | 0.00628 | 0.00628
LD2-5 | 0.00015 | 0.00015 | 0.015% | 0.00015 | 0.00015 | 0.00015 | 0.00015 | 0.00017 | 0.00019 | 0.00019 | 0.00017 | 0.00016 | 0.00015 | 0.00014 | 0.00015 | 0.00016 | 0.00019 | 0.00023 | 0.00028 | 0.00031 | 0.00034 | 0.00035 | 0.00034 | 0.00032 | 0.0003 | 0.00028 | 0.00026 | 0.00024 | 0.00023 | 0.00022 | 0.00022 | 0.00022 | 0.00023 | 0.00023 | 0.00023 | 0.00023 | 0.00023 | 0.00024 | 0.00026 | 0.00027 | 0.00027 | 0.00027 | 0.00028 | 0.00029 | 0.00031 | 0.00033 | 0.00033 | 0.00032 | 0.00029 | 0.00025 | 0.00022 | 0.0002 | 0.00019 | 0.0002 | 0.00022 | 0.00025 | 0.00029 | 0.00034 | 0.00039 | 0.00043 | 0.00046 | 0.0005 | 0.00054 | 0.00057 | 0.00059 | 0.00059 | 0.00054 | 0.00046 | 0.00036 | 0.00026 | 0.00017 | 0.00012 | 0.00011 | 0.00012 | 0.00016 | 0.00022 | 0.00027 | 0.00032 | 0.00035 | 0.00037 | 0.0004 | 0.00043 | 0.00047 | 0.00051 | 0.00055 | 0.00058 | 0.00059 | 0.00058 | 0.00054 | 0.00049 | 0.00044 | 0.00039 | 0.00036 | 0.00035 | 0.00036 | 0.00039 | 0.00044 | 0.00049 | 0.00054 | 0.00059 | 0.00061 | 0.00062 | 0.00061 | 0.0006 | 0.0006 | 0.0006 | 0.0006 | 0.00059 | 0.00058 | 0.00055 | 0.00051 | 0.00047 | 0.00042 | 0.00039 | 0.00038 | 0.00039 | 0.00044 | 0.00051 | 0.00059 | 0.00066 | 0.00073 | 0.00077 | 0.0008 | 0.00081 | 0.00081 | 0.00081 | 0.0008 | 0.0008 | 0.00079 | 0.00076 | 0.0007 | 0.00061 | 0.00049 | 0.00037 | 0.00024 | 0.00014 | 7e-05 | 5e-05 | 8e-05 | 0.00016 | 0.00026 | 0.00038 | 0.00049 | 0.00059 | 0.00066 | 0.00072 | 0.00074 | 0.00074 | 0.00071 | 0.00068 | 0.00063 | 0.00059 | 0.00055 | 0.00051 | 0.00046 | 0.00042 | 0.00039 | 0.00037 | 0.00037 | 0.00037 | 0.00038 | 0.0004 | 0.00041 | 0.00041 | 0.00041 | 0.00041 | 0.00041 | 0.00042 | 0.00046 | 0.00051 | 0.00057 | 0.00063 | 0.00068 | 0.00069 | 0.00069 | 0.00067 | 0.00063 | 0.00057 | 0.0005 | 0.00044 | 0.00039 | 0.00037 | 0.0004 | 0.00046 | 0.00055 | 0.00067 | 0.00078 | 0.00087 | 0.00091 | 0.0009 | 0.00085 | 0.00077 | 0.00069 | 0.00062 | 0.00057 | 0.00054 | 0.00051 | 0.0005 | 0.00051 | 0.00055 | 0.0006 | 0.00065 | 0.00069 | 0.00073 | 0.00076 | 0.00077 | 0.00076 | 0.00074 | 0.00073 | 0.00073 | 0.00076 | 0.00082 | 0.00088 | 0.00094 | 0.00097 | 0.00097 | 0.00097 | 0.00095 | 0.00095 | 0.00095 | 0.00098 | 0.00101 | 0.00106 | 0.00111 | 0.00115 | 0.00118 | 0.00118 | 0.00116 | 0.00113 | 0.00108 | 0.00103 | 0.00098 | 0.00094 | 0.00092 | 0.00093 | 0.00097 | 0.00101 | 0.00106 | 0.0011 | 0.00113 | 0.00114 | 0.00115 | 0.00116 | 0.00119 | 0.00123 | 0.00128 | 0.00131 | 0.00134 | 0.00134 | 0.00132 | 0.00129 | 0.00124 | 0.0012 | 0.00115 | 0.00112 | 0.0011 | 0.00108 | 0.00107 | 0.00104 | 0.00103 | 0.00102 | 0.00102 | 0.00104 | 0.00106 | 0.00108 | 0.00109 | 0.00108 | 0.00107 | 0.00106 | 0.00108 | 0.00112 | 0.00119 | 0.00129 | 0.00138 | 0.00147 | 0.00153 | 0.00156 | 0.00154 | 0.0015 | 0.00142 | 0.00133 | 0.00125 | 0.00118 | 0.00114 | 0.00112 | 0.00111 | 0.00111 | 0.00112 | 0.00113 | 0.00115 | 0.00116 | 0.00117 | 0.00117 | 0.00118 | 0.00119 | 0.00121 | 0.00123 | 0.00124 | 0.00124 | 0.00124 | 0.00123 | 0.00123 | 0.00124 | 0.00126 | 0.00128 | 0.00131 | 0.00133 | 0.00134 | 0.00133 | 0.00131 | 0.00128 | 0.00125 | 0.00125 | 0.00126 | 0.00131 | 0.00136 | 0.00141 | 0.00144 | 0.00145 | 0.00143 | 0.0014 | 0.00135 | 0.00129 | 0.00123 | 0.00119 | 0.00116 | 0.00116 | 0.00118 | 0.00121 | 0.00125 | 0.0013 | 0.00134 | 0.00136 | 0.00135 | 0.00132 | 0.00128 | 0.00121 | 0.00115 | 0.00109 | 0.00106 | 0.00107 | 0.00111 | 0.00119 | 0.00127 | 0.00134 | 0.0014 | 0.00142 | 0.00142 | 0.00138 | 0.0013 | 0.00117 | 0.001 | 0.00081 | 0.00062 | 0.00047 | 0.00037 | 0.00033 | 0.00037 | 0.00047 | 0.00062 | 0.0008 | 0.00098 | 0.00112 | 0.00121 | 0.00123 | 0.0012 | 0.00115 | 0.00108 | 0.00101 | 0.00096 | 0.00095 | 0.00097 | 0.00104 | 0.00114 | 0.00127 | 0.0014 | 0.00151 | 0.00159 | 0.00165 | 0.00167 | 0.00167 | 0.00166 | 0.00164 | 0.00163 | 0.00163 | 0.00165 | 0.00167 | 0.0017 | 0.00173 | 0.00175 | 0.00174 | 0.00171 | 0.00164 | 0.00155 | 0.00143 | 0.00132 | 0.00125 | 0.00124 | 0.00129 | 0.00141 | 0.00158 | 0.00175 | 0.00192 | 0.00204 | 0.00212 | 0.00214 | 0.00212 | 0.00209 | 0.00205 | 0.00204 | 0.00204 | 0.00204 | 0.00204 | 0.00201 | 0.00199 | 0.00197 | 0.00196 | 0.00197 | 0.002 | 0.00205 | 0.00211 | 0.00217 | 0.00221 | 0.00224 | 0.00226 | 0.00229 | 0.00234 | 0.0024 | 0.00247 | 0.00251 | 0.00253 | 0.00251 | 0.00245 | 0.00237 | 0.00228 | 0.0022 | 0.00214 | 0.00211 | 0.0021 | 0.00211 | 0.00212 | 0.00213 | 0.00214 | 0.00214 | 0.00214 | 0.00216 | 0.00219 | 0.00225 | 0.00231 | 0.00233 | 0.00232 | 0.00227 | 0.00219 | 0.00211 | 0.00205 | 0.00202 | 0.00202 | 0.00205 | 0.0021 | 0.00216 | 0.0022 | 0.0022 | 0.00218 | 0.00214 | 0.0021 | 0.00208 | 0.00209 | 0.00211 | 0.00215 | 0.00218 | 0.00219 | 0.0022 | 0.0022 | 0.00219 | 0.00218 | 0.00215 | 0.00212 | 0.00207 | 0.00202 | 0.00197 | 0.00195 | 0.00195 | 0.00198 | 0.00204 | 0.0021 | 0.00212 | 0.0021 | 0.00203 | 0.00189 | 0.00174 | 0.00158 | 0.00146 | 0.0014 | 0.00141 | 0.00149 | 0.0016 | 0.00172 | 0.00183 | 0.00191 | 0.00195 | 0.00198 | 0.00199 | 0.00199 | 0.00199 | 0.002 | 0.00201 | 0.00201 | 0.00202 | 0.00202 | 0.00202 | 0.00204 | 0.00205 | 0.00206 | 0.00205 | 0.002 | 0.00192 | 0.00184 | 0.00176 | 0.00171 | 0.00169 | 0.00171 | 0.00177 | 0.00185 | 0.00194 | 0.00201 | 0.00203 | 0.00201 | 0.00194 | 0.00185 | 0.00177 | 0.0017 | 0.00166 | 0.00164 | 0.00166 | 0.0017 | 0.00174 | 0.00176 | 0.00176 | 0.00173 | 0.00168 | 0.00161 | 0.00153 | 0.00147 | 0.00143 | 0.00142 | 0.00144 | 0.00148 | 0.00155 | 0.00162 | 0.0017 | 0.00179 | 0.00188 | 0.00199 | 0.00209 | 0.0022 | 0.00229 | 0.00236 | 0.0024 | 0.0024 | 0.00238 | 0.00233 | 0.00227 | 0.00221 | 0.00215 | 0.00211 | 0.00209 | 0.00209 | 0.00208 | 0.00208 | 0.00205 | 0.002 | 0.00192 | 0.00182 | 0.00171 | 0.00163 | 0.00159 | 0.0016 | 0.00166 | 0.00175 | 0.00187 | 0.00198 | 0.00206 | 0.00211 | 0.00213 | 0.00211 | 0.00208 | 0.00205 | 0.00205 | 0.00206 | 0.00208 | 0.00212 | 0.00215 | 0.00218 | 0.0022 | 0.0022 | 0.00219 | 0.00217 | 0.00213 | 0.00208 | 0.00202 | 0.00194 | 0.00186 | 0.00179 | 0.00175 | 0.00174 | 0.00177 | 0.00183 | 0.0019 | 0.00197 | 0.00203 | 0.00207 | 0.00209 | 0.00209 | 0.00208 | 0.00209 | 0.0021 | 0.00213 | 0.00217 | 0.00219 | 0.00221 | 0.00221 | 0.00221 | 0.0022 | 0.0022 | 0.0022 | 0.0022 | 0.00219 | 0.00215 | 0.0021 | 0.00202 | 0.00194 | 0.00185 | 0.00179 | 0.00174 | 0.00173 | 0.00174 | 0.00178 | 0.00184 | 0.00191 | 0.00198 | 0.00204 | 0.00209 | 0.00213 | 0.00215 | 0.00216 | 0.00216 | 0.00216 | 0.00215 | 0.00216 | 0.00217 | 0.0022 | 0.00223 | 0.00228 | 0.00231 | 0.00234 | 0.00235 | 0.00234 | 0.00231 | 0.00225 | 0.00219 | 0.00211 | 0.00205 | 0.002 | 0.00197 | 0.00197 | 0.002 | 0.00206 | 0.00214 | 0.00222 | 0.00229 | 0.00235 | 0.00239 | 0.00241 | 0.00241 | 0.0024 | 0.00238 | 0.00236 | 0.00235 | 0.00234 | 0.00235 | 0.00236 | 0.00238 | 0.00239 | 0.0024 | 0.00241 | 0.00242 | 0.00243 | 0.00244 | 0.00245 | 0.00244 | 0.00242 | 0.00238 | 0.00232 | 0.00225 | 0.0022 | 0.00218 | 0.00218 | 0.00222 | 0.00228 | 0.00234 | 0.0024 | 0.00245 | 0.00247 | 0.00248 | 0.00248 | 0.00247 | 0.00247 | 0.00248 | 0.00248 | 0.00249 | 0.00249 | 0.00248 | 0.00247 | 0.00245 | 0.00244 | 0.00244 | 0.00244 | 0.00246 | 0.00249 | 0.00252 | 0.00254 | 0.00254 | 0.00254 | 0.00254 | 0.00253 | 0.00251 | 0.0025 | 0.00249 | 0.00248 | 0.00249 | 0.0025 | 0.00251 | 0.00252 | 0.00253 | 0.00254 | 0.00255 | 0.00256 | 0.00257 | 0.00257 | 0.00257 | 0.00257 | 0.00257 | 0.00257 | 0.00258 | 0.00261 | 0.00263 | 0.00265 | 0.00266 | 0.00266 | 0.00265 | 0.00263 | 0.0026 | 0.00257 | 0.00255 | 0.00254 | 0.00254 | 0.00254 | 0.00255 | 0.00256 | 0.00258 | 0.00258 | 0.00259 | 0.00259 | 0.00259 | 0.00259 | 0.0026 | 0.00262 | 0.00265 | 0.00266 | 0.00267 | 0.00268 | 0.00267 | 0.00267 | 0.00267 | 0.00267 | 0.00268 | 0.00269 | 0.00272 | 0.00275 | 0.00277 | 0.00278 | 0.00279 | 0.00279 | 0.00278 | 0.00278 | 0.00278 | 0.00277 | 0.00277 | 0.00276 | 0.00274 | 0.00274 | 0.00274 | 0.00274 | 0.00276 | 0.00277 | 0.00278 | 0.00279 | 0.00279 | 0.00279 | 0.00278 | 0.00277 | 0.00277 | 0.00277 | 0.00278 | 0.0028 | 0.00281 | 0.00281 | 0.00281 | 0.00281 | 0.00281 | 0.00281 | 0.00282 | 0.00282 | 0.00282 | 0.00283 | 0.00283 | 0.00283 | 0.00282 | 0.0028 | 0.00279 | 0.00278 | 0.00278 | 0.00278 | 0.00279 | 0.0028 | 0.00281 | 0.00283 | 0.00285 | 0.00286 | 0.00287 | 0.00287 | 0.00286 | 0.00285 | 0.00284 | 0.00282 | 0.00282 | 0.00281 | 0.00281 | 0.00282 | 0.00282 | 0.00281 | 0.0028 | 0.00278 | 0.00276 | 0.00274 | 0.00273 | 0.00273 | 0.00275 | 0.00277 | 0.00281 | 0.00284 | 0.00287 | 0.00291 | 0.00294 | 0.00295 | 0.00295 | 0.00294 | 0.00293 | 0.00292 | 0.00292 | 0.00292 | 0.00292 | 0.00292 | 0.00293 | 0.00293 | 0.00294 | 0.00295 | 0.00295 | 0.00295 | 0.00295 | 0.00297 | 0.00299 | 0.00302 | 0.00304 | 0.00304 | 0.00304 | 0.00302 | 0.003 | 0.00297 | 0.00294 | 0.00292 | 0.00291 | 0.0029 | 0.00291 | 0.00291 | 0.00293 | 0.00294 | 0.00295 | 0.00296 | 0.00297 | 0.00298 | 0.00298 | 0.00299 | 0.003 | 0.00301 | 0.00302 | 0.00303 | 0.00304 | 0.00305 | 0.00305 | 0.00305 | 0.00305 | 0.00304 | 0.00304 | 0.00305 | 0.00306 | 0.00308 | 0.00309 | 0.00309 | 0.00309 | 0.00309 | 0.00308 | 0.00307 | 0.00307 | 0.00307 | 0.00307 | 0.00307 | 0.00306 | 0.00306 | 0.00305 | 0.00304 | 0.00303 | 0.00302 | 0.00301 | 0.00302 | 0.00302 | 0.00302 | 0.00302 | 0.00301 | 0.00301 | 0.00301 | 0.00301 | 0.00302 | 0.00303 | 0.00305 | 0.00307 | 0.00309 | 0.0031 | 0.00311 | 0.0031 | 0.0031 | 0.00309 | 0.00309 | 0.00309 | 0.00309 | 0.00309 | 0.0031 | 0.00311 | 0.00312 | 0.00315 | 0.00317 | 0.00318 | 0.00319 | 0.00319 | 0.00318 | 0.00317 | 0.00315 | 0.00314 | 0.00313 | 0.00311 | 0.00309 | 0.00307 | 0.00306 | 0.00305 | 0.00305 | 0.00306 | 0.00308 | 0.0031 | 0.00313 | 0.00315 | 0.00316 | 0.00315 | 0.00314 | 0.00313 | 0.00313 | 0.00314 | 0.00316 | 0.00317 | 0.00318 | 0.00319 | 0.00318 | 0.00318 | 0.00318 | 0.00317 | 0.00317 | 0.00317 | 0.00318 | 0.0032 | 0.00321 | 0.00323 | 0.00324 | 0.00326 | 0.00328 | 0.0033 | 0.00331 | 0.00331 | 0.0033 | 0.00327 | 0.00325 | 0.00322 | 0.0032 | 0.00319 | 0.00319 | 0.00318 | 0.00319 | 0.00319 | 0.0032 | 0.00321 | 0.00321 | 0.0032 | 0.0032 | 0.00319 | 0.0032 | 0.0032 | 0.00321 | 0.00322 | 0.00323 | 0.00325 | 0.00328 | 0.0033 | 0.00332 | 0.00333 | 0.00333 | 0.00333 | 0.00332 | 0.00333 | 0.00333 | 0.00334 | 0.00334 | 0.00334 | 0.00335 | 0.00334 | 0.00334 | 0.00334 | 0.00334 | 0.00333 | 0.00333 | 0.00333 | 0.00333 | 0.00334 | 0.00334 | 0.00334 | 0.00333 | 0.00334 | 0.00335 | 0.00337 | 0.00339 | 0.0034 | 0.00341 | 0.0034 | 0.00339 | 0.00338 | 0.00336 | 0.00335 | 0.00333 | 0.00332 | 0.00332 | 0.00331 | 0.00331 | 0.00332 | 0.00334 | 0.00337 | 0.0034 | 0.00343 | 0.00346 | 0.00349 | 0.0035 | 0.00349 | 0.00348 | 0.00347 | 0.00345 | 0.00344 | 0.00343 | 0.00341 | 0.0034 | 0.00339 | 0.00338 | 0.00337 | 0.00337 | 0.00337 | 0.00338 | 0.00339 | 0.0034 | 0.00341 | 0.00342 | 0.00343 | 0.00344 | 0.00345 | 0.00346 | 0.00346 | 0.00347 | 0.00347 | 0.00347 | 0.00347 | 0.00348 | 0.00348 | 0.00348 | 0.00349 | 0.00349 | 0.00349 | 0.0035 | 0.0035 | 0.00351 | 0.00352 | 0.00353 | 0.00352 | 0.00351 | 0.00351 | 0.00351 | 0.00352 | 0.00353 | 0.00355 | 0.00357 | 0.00358 | 0.00359 | 0.0036 | 0.00359 | 0.00358 | 0.00357 | 0.00356 | 0.00356 | 0.00356 | 0.00355 | 0.00355 | 0.00353 | 0.00352 | 0.0035 | 0.00349 | 0.00349 | 0.00351 | 0.00353 | 0.00355 | 0.00357 | 0.00359 | 0.00359 | 0.0036 | 0.0036 | 0.00359 | 0.00359 | 0.00358 | 0.00358 | 0.00358 | 0.00358 | 0.00359 | 0.0036 | 0.0036 | 0.0036 | 0.00361 | 0.00361 | 0.00362 | 0.00363 | 0.00364 | 0.00364 | 0.00364 | 0.00364 | 0.00364 | 0.00363 | 0.00363 | 0.00362 | 0.00362 | 0.00363 | 0.00364 | 0.00366 | 0.00368 | 0.00369 | 0.00369 | 0.00369 | 0.00368 | 0.00367 | 0.00365 | 0.00364 | 0.00364 | 0.00364 | 0.00365 | 0.00367 | 0.00368 | 0.00369 | 0.0037 | 0.0037 | 0.00369 | 0.00369 | 0.00369 | 0.00369 | 0.0037 | 0.0037 | 0.0037 | 0.00371 | 0.00371 | 0.00372 | 0.00372 | 0.00371 | 0.00371 | 0.0037 | 0.0037 | 0.00369 | 0.00368 | 0.00367 | 0.00367 | 0.00369 | 0.00371 | 0.00373 | 0.00375 | 0.00376 | 0.00376 | 0.00377 | 0.00376 | 0.00375 | 0.00374 | 0.00372 | 0.00371 | 0.00371 | 0.00372 | 0.00374 | 0.00376 | 0.00378 | 0.0038 | 0.00381 | 0.00383 | 0.00384 | 0.00384 | 0.00384 | 0.00382 | 0.0038 | 0.00379 | 0.00378 | 0.00378 | 0.00378 | 0.00377 | 0.00376 | 0.00376 | 0.00375 | 0.00374 | 0.00372 | 0.00371 | 0.00371 | 0.00371 | 0.00373 | 0.00374 | 0.00375 | 0.00375 | 0.00374 | 0.00374 | 0.00373 | 0.00372 | 0.00372 | 0.00372 | 0.00373 | 0.00374 | 0.00375 | 0.00377 | 0.00378 | 0.00379 | 0.0038 | 0.0038 | 0.0038 | 0.0038 | 0.00379 | 0.00377 | 0.00376 | 0.00376 | 0.00377 | 0.00379 | 0.00382 | 0.00385 | 0.00387 | 0.00388 | 0.0039 | 0.00391 | 0.00392 | 0.00392 | 0.00392 | 0.00393 | 0.00394 | 0.00394 | 0.00395 | 0.00394 | 0.00392 | 0.0039 | 0.00388 | 0.00386 | 0.00385 | 0.00385 | 0.00385 | 0.00385 | 0.00385 | 0.00386 | 0.00386 | 0.00386 | 0.00386 | 0.00386 | 0.00386 | 0.00386 | 0.00387 | 0.00388 | 0.00389 | 0.00389 | 0.0039 | 0.0039 | 0.00391 | 0.00391 | 0.00392 | 0.00392 | 0.00392 | 0.00392 | 0.00393 | 0.00393 | 0.00393 | 0.00393 | 0.00394 | 0.00395 | 0.00396 | 0.00397 | 0.00397 | 0.00398 | 0.00397 | 0.00397 | 0.00397 | 0.00397 | 0.00398 | 0.00399 | 0.00401 | 0.00403 | 0.00405 | 0.00407 | 0.00409 | 0.00409 | 0.0041 | 0.0041 | 0.0041 | 0.0041 | 0.0041 | 0.0041 | 0.0041 | 0.00411 | 0.00411 | 0.00411 | 0.0041 | 0.0041 | 0.0041 | 0.00412 | 0.00414 | 0.00416 | 0.00417 | 0.00417 | 0.00418 | 0.00419 | 0.00421 | 0.00422 | 0.00423 | 0.00424 | 0.00426 | 0.00428 | 0.0043 | 0.00432 | 0.00434 | 0.00436 | 0.00438 | 0.00441 | 0.00444 | 0.00446 | 0.00448 | 0.00449 | 0.00451 | 0.00454 | 0.00457 | 0.00462 | 0.00467 | 0.00472 | 0.00477 | 0.00482 | 0.00486 | 0.0049 | 0.00493 | 0.00495 | 0.00496 | 0.00497 | 0.00497 | 0.00498 | 0.00499 | 0.00502 | 0.00506 | 0.0051 | 0.00516 | 0.00523 | 0.0053 | 0.00537 | 0.00543 | 0.00547 | 0.00551 | 0.00554 | 0.00556 | 0.00558 | 0.00561 | 0.00565 | 0.0057 | 0.00576 | 0.00582 | 0.00588 | 0.00593 | 0.00597 | 0.006 | 0.00601 | 0.006 | 0.00599 | 0.00598 | 0.006 | 0.00604 | 0.00612 | 0.00622 | 0.00632 | 0.00642 | 0.0065 | 0.00655 | 0.00658 | 0.00658 | 0.00656 | 0.00652 | 0.00649 | 0.00646 | 0.00645 | 0.00645 | 0.00645 | 0.00646 | 0.00648 | 0.0065 | 0.00652 | 0.00654 | 0.00655 | 0.00655 | 0.00654 | 0.00652 | 0.00651 | 0.0065 | 0.0065 | 0.00651 | 0.00653 | 0.00655 | 0.00657 | 0.00658 | 0.00657 | 0.00655 | 0.00653 | 0.00649 | 0.00646 | 0.00642 | 0.00638 | 0.00635 | 0.00633 | 0.00631 | 0.00629 | 0.00628 | 0.00627 | 0.00627 | 0.00627 | 0.00627 | 0.00626 | 0.00625 | 0.00622 | 0.0062 | 0.00618 | 0.00616 | 0.00614 | 0.00613 | 0.00611 | 0.00609 | 0.00607 | 0.00605 | 0.00602 | 0.006 | 0.00598 | 0.00596 | 0.00595 | 0.00595 | 0.00595 | 0.00596 | 0.00598 | 0.00599 | 0.006 | 0.00601 | 0.00601 | 0.00601 | 0.00601 | 0.006 | 0.00599 | 0.00597 | 0.00595 | 0.00593 | 0.00591 | 0.0059 | 0.0059 | 0.0059 | 0.00592 | 0.00594 | 0.00597 | 0.006 | 0.00603 | 0.00606 | 0.00609 | 0.00613 | 0.00616 | 0.00618 | 0.0062 | 0.00621 | 0.00621 | 0.0062 | 0.00618 | 0.00617 | 0.00616 | 0.00616 | 0.00616 | 0.00617 | 0.00618 | 0.0062 | 0.00621 | 0.00623 | 0.00625 | 0.00627 | 0.00629 | 0.0063 | 0.00631 | 0.00631 | 0.00631 | 0.0063 | 0.00628 | 0.00626 | 0.00626 | 0.00626 | 0.00627 | 0.00629 | 0.00632 | 0.00637 | 0.00643 | 0.0065 | 0.00656 | 0.00659 | 0.0066 | 0.00658 | 0.00654 | 0.00649 | 0.00641 | 0.00634 | 0.00629 | 0.00625 | 0.00624 | 0.00625 | 0.00625 | 0.00625 | 0.00625 | 0.00623 | 0.00621 | 0.00619 | 0.00617 | 0.00616 | 0.00616 | 0.00616 | 0.00617 | 0.00618 | 0.00619 | 0.00619 | 0.00619 | 0.00618 | 0.00616 | 0.00614 | 0.00612 | 0.00609 | 0.00605 | 0.00602 | 0.006 | 0.00597 | 0.00595 | 0.00593 | 0.00592 | 0.0059 | 0.00589 | 0.00589 | 0.00588 | 0.00587 | 0.00586 | 0.00584 | 0.00583 | 0.00581 | 0.00579 | 0.00577 | 0.00576 | 0.00574 | 0.00574 | 0.00573 | 0.00572 | 0.00571 | 0.00568 | 0.00565 | 0.00561 | 0.00558 | 0.00555 | 0.00553 | 0.00552 | 0.00551 | 0.0055 | 0.00549 | 0.00548 | 0.00547 | 0.00546 | 0.00545 | 0.00544 | 0.00542 | 0.0054 | 0.00539 | 0.00537 | 0.00536 | 0.00534 | 0.00533 | 0.00532 | 0.00531 | 0.0053 | 0.00528 | 0.00526 | 0.00523 | 0.0052 | 0.00518 | 0.00517 | 0.00517 | 0.00518 | 0.00519 | 0.0052 | 0.0052 | 0.0052 | 0.00519 | 0.00518 | 0.00516 | 0.00514 | 0.00512 | 0.0051 | 0.00508 | 0.00507 | 0.00506 | 0.00506 | 0.00505 | 0.00505 | 0.00505 | 0.00507 | 0.00508 | 0.00508 | 0.00508 | 0.00509 | 0.00509 | 0.00511 | 0.00511 | 0.00511 | 0.00511 | 0.00511 | 0.00511 | 0.00511 | 0.0051 | 0.00509 | 0.00508 | 0.00508 | 0.00508 | 0.00509 | 0.00509 | 0.00509 | 0.00509 | 0.00509 | 0.00509 | 0.00509 | 0.00508 | 0.00507 | 0.00507 | 0.00507 | 0.00507 | 0.00508 | 0.00508 | 0.00508 | 0.00508 | 0.00509 | 0.0051 | 0.0051 | 0.0051 | 0.0051 | 0.00509 | 0.00508 | 0.00508 | 0.00506 | 0.00505 | 0.00504 | 0.00504 | 0.00504 | 0.00504 | 0.00505 | 0.00506 | 0.00507 | 0.00507 | 0.00508 | 0.00509 | 0.00509 | 0.0051 | 0.00511 | 0.00512 | 0.00512 | 0.00512 | 0.00512 | 0.00512 | 0.00512 | 0.00511 | 0.0051 | 0.00509 | 0.00508 | 0.00508 | 0.00507 | 0.00507 | 0.00507 | 0.00508 | 0.0051 | 0.00511 | 0.00512 | 0.00513 | 0.00512 | 0.00511 | 0.00509 | 0.00507 | 0.00505 | 0.00505 | 0.00505 | 0.00506 | 0.00508 | 0.00511 | 0.00514 | 0.00517 | 0.00518 | 0.0052 | 0.0052 | 0.0052 | 0.00519 | 0.00518 | 0.00517 | 0.00515 | 0.00515 | 0.00515 | 0.00516 | 0.00517 | 0.00518 | 0.0052 | 0.00521 | 0.00522 | 0.00523 | 0.00523 | 0.00522 | 0.0052 | 0.00519 | 0.00518 | 0.00517 | 0.00517 | 0.00518 | 0.00518 | 0.00519 | 0.0052 | 0.0052 | 0.0052 | 0.0052 | 0.0052 | 0.00521 | 0.00522 | 0.00524 | 0.00525 | 0.00526 | 0.00526 | 0.00526 | 0.00526 | 0.00525 | 0.00524 | 0.00523 | 0.00522 | 0.00522 | 0.00523 | 0.00524 | 0.00524 | 0.00523 | 0.00522 | 0.00522 | 0.00522 | 0.00522 | 0.00522 | 0.00523 | 0.00525 | 0.00527 | 0.00529 | 0.0053 | 0.00529 | 0.00528 | 0.00526 | 0.00525 | 0.00524 | 0.00524 | 0.00524 | 0.00525 | 0.00526 | 0.00527 | 0.00529 | 0.00529 | 0.0053 | 0.0053 | 0.0053 | 0.00529 | 0.00529 | 0.00529 | 0.00529 | 0.0053 | 0.0053 | 0.0053 | 0.0053 | 0.00531 | 0.00531 | 0.00532 | 0.00532 | 0.00531 | 0.0053 | 0.0053 | 0.0053 | 0.00529 | 0.00528 | 0.00527 | 0.00527 | 0.00528 | 0.0053 | 0.00531 | 0.00532 | 0.00533 | 0.00534 | 0.00535 | 0.00536 | 0.00535 | 0.00535 | 0.00535 | 0.00536 | 0.00537 | 0.00538 | 0.00539 | 0.00539 | 0.00539 | 0.00539 | 0.00538 | 0.00538 | 0.00538 | 0.00537 | 0.00537 | 0.00536 | 0.00535 | 0.00534 | 0.00533 | 0.00533 | 0.00534 | 0.00535 | 0.00537 | 0.00538 | 0.0054 | 0.0054 | 0.00541 | 0.00541 | 0.00541 | 0.00541 | 0.00543 | 0.00544 | 0.00546 | 0.00548 | 0.00549 | 0.00549 | 0.00548 | 0.00548 | 0.00547 | 0.00547 | 0.00547 | 0.00547 | 0.00548 | 0.00549 | 0.0055 | 0.00551 | 0.00552 | 0.00551 | 0.00551 | 0.00551 | 0.00551 | 0.0055 | 0.0055 | 0.00549 | 0.00549 | 0.00549 | 0.00549 | 0.0055 | 0.0055 | 0.00551 | 0.00552 | 0.00553 | 0.00554 | 0.00555 | 0.00556 | 0.00558 | 0.0056 | 0.0056 | 0.00561 | 0.00561 | 0.00561 | 0.0056 | 0.00558 | 0.00557 | 0.00556 | 0.00557 | 0.00558 | 0.00559 | 0.00559 | 0.0056 | 0.0056 | 0.00559 | 0.00559 | 0.00559 | 0.0056 | 0.0056 | 0.00561 | 0.00561 | 0.0056 | 0.00559 | 0.00558 | 0.00557 | 0.00557 | 0.00557 | 0.00557 | 0.00559 | 0.00561 | 0.00562 | 0.00564 | 0.00565 | 0.00565 | 0.00566 | 0.00567 | 0.00567 | 0.00566 | 0.00565 | 0.00565 | 0.00565 | 0.00566 | 0.00566 | 0.00567 | 0.00568 | 0.00568 | 0.00568 | 0.00568 | 0.00567 | 0.00565 | 0.00563 | 0.00562 | 0.00561 | 0.00561 | 0.00562 | 0.00564 | 0.00566 | 0.00569 | 0.00571 | 0.00574 | 0.00576 | 0.00577 | 0.00576 | 0.00576 | 0.00575 | 0.00574 | 0.00573 | 0.00573 | 0.00572 | 0.00572 | 0.00572 | 0.00572 | 0.00571 | 0.00571 | 0.0057 | 0.0057 | 0.0057 | 0.0057 | 0.00569 | 0.00569 | 0.00569 | 0.0057 | 0.00571 | 0.00573 | 0.00575 | 0.00577 | 0.0058 | 0.00582 | 0.00583 | 0.00582 | 0.00581 | 0.0058 | 0.00579 | 0.00578 | 0.00578 | 0.00577 | 0.00577 | 0.00576 | 0.00576 | 0.00575 | 0.00575 | 0.00575 | 0.00576 | 0.00577 | 0.00578 | 0.0058 | 0.0058 | 0.00581 | 0.00581 | 0.00581 | 0.00581 | 0.0058 | 0.00581 | 0.00582 | 0.00583 | 0.00584 | 0.00585 | 0.00585 | 0.00584 | 0.00583 | 0.00581 | 0.00579 | 0.00577 | 0.00576 | 0.00576 | 0.00577 | 0.00578 | 0.0058 | 0.00581 | 0.00582 | 0.00583 | 0.00582 | 0.00581 | 0.0058 | 0.00581 | 0.00583 | 0.00586 | 0.0059 | 0.00595 | 0.006 | 0.00604 | 0.00607 | 0.00607 | 0.00606 | 0.00604 | 0.00601 | 0.00599 | 0.00596 | 0.00593 | 0.0059 | 0.00588 | 0.00587 | 0.00586 | 0.00586 | 0.00587 | 0.00588 | 0.00589 | 0.00591 | 0.00593 | 0.00594 | 0.00594 | 0.00594 | 0.00594 | 0.00596 | 0.00598 | 0.006 | 0.00601 | 0.00601 | 0.00601 | 0.00601 | 0.006 | 0.00598 | 0.00597 | 0.00597 | 0.00597 | 0.00598 | 0.00599 | 0.00599 | 0.00598 | 0.00597 | 0.00595 | 0.00594 | 0.00593 | 0.00593 | 0.00594 | 0.00594 | 0.00594 | 0.00595 | 0.00595 | 0.00596 | 0.00595 | 0.00595 | 0.00594 | 0.00594 | 0.00595 | 0.00597 | 0.00599 | 0.00601 | 0.00604 | 0.00607 | 0.00609 | 0.0061 | 0.0061 | 0.00608 | 0.00605 | 0.00603 | 0.00601 | 0.00602 | 0.00605 | 0.00608 | 0.00611 | 0.00612 | 0.00614 | 0.00614 | 0.00614 | 0.00613 | 0.0061 | 0.00608 | 0.00606 | 0.00605 | 0.00605 | 0.00605 | 0.00606 | 0.00607 | 0.00608 | 0.0061 | 0.00611 | 0.00611 | 0.0061 | 0.00609 | 0.00608 | 0.00608 | 0.00608 | 0.00608 | 0.0061 | 0.00612 | 0.00612 | 0.00612 | 0.00611 | 0.00609 | 0.00608 | 0.00607 | 0.00607 | 0.00607 | 0.00607 | 0.00608 | 0.00611 | 0.00614 | 0.00617 | 0.00619 | 0.00619 | 0.0062 | 0.0062 | 0.0062 | 0.0062 | 0.0062 | 0.0062 | 0.0062 | 0.0062 | 0.0062 | 0.0062 | 0.0062 | 0.00619 | 0.00619 | 0.00619 | 0.00621 | 0.00623 | 0.00626 | 0.00628 | 0.00628 | 0.00627 | 0.00627 | 0.00627 | 0.00627 | 0.00627 | 0.00627 | 0.00627 | 0.00628 | 0.00629 | 0.00629 | 0.00627 | 0.00625 | 0.00623 | 0.00622 | 0.00623 | 0.00624 | 0.00626 | 0.00627 | 0.00628 | 0.00628 | 0.00627 | 0.00625 | 0.00624 | 0.00622 | 0.0062 | 0.0062 | 0.0062 | 0.0062 | 0.00621 | 0.00623 | 0.00624 | 0.00625 | 0.00627 | 0.0063 | 0.00633 | 0.00634 | 0.00635 | 0.00635 | 0.00634 | 0.00633 | 0.00632 | 0.00631 | 0.0063 | 0.0063 | 0.00631 | 0.00632 | 0.00633 | 0.00633 | 0.00634 | 0.00635 | 0.00637 | 0.00638 | 0.00638 | 0.00638 | 0.00637 | 0.00637 | 0.00637 | 0.00637 | 0.00637 | 0.00636 | 0.00636 | 0.00635 | 0.00635 | 0.00635 | 0.00639 | 0.00644 | 0.00642 | 0.00631 | 0.00611 | 0.00587 | 0.00561 | 0.00537 | 0.00519 | 0.00507 | 0.00506 | 0.00516 | 0.0054 | 0.00568 | 0.00594 | 0.00618 | 0.00642 | 0.00666 | 0.0069 | 0.00715 | 0.0074 | 0.00765 | 0.00789 | 0.00813 | 0.00835 | 0.00857 | 0.00877 | 0.00894 | 0.00907 | 0.00914 | 0.00915 | 0.00909 | 0.00898 | 0.00881 | 0.0086 | 0.00837 | 0.00813 | 0.0079 | 0.00769 | 0.00754 | 0.00745 | 0.00743 | 0.00747 | 0.00756 | 0.00769 | 0.00785 | 0.00803 | 0.00821 | 0.00839 | 0.00858 | 0.00879 | 0.00902 | 0.00927 | 0.00954 | 0.00981 | 0.01006 | 0.01028 | 0.01046 | 0.01058 | 0.01064 | 0.01068 | 0.0107 | 0.01073 | 0.01076 | 0.01079 | 0.01081 | 0.01083 | 0.01086 | 0.01094 | 0.01108 | 0.01135 | 0.0118 | 0.01247 | 0.01329 | 0.01414 | 0.01484 | 0.01523 | 0.01524 | 0.01488 | 0.0142 | 0.01333 | 0.01243 | 0.01164 | 0.01108 | 0.01079 | 0.01074 | 0.01083 | 0.01097 | 0.01109 | 0.01116 | 0.01119 | 0.01121 | 0.01126 | 0.01134 | 0.01144 | 0.01152 | 0.01156 | 0.01156 | 0.01151 | 0.01144 | 0.01135 | 0.01129 | 0.01132 | 0.01147 | 0.01174 | 0.01208 | 0.01241 | 0.01264 | 0.01268 | 0.0125 | 0.01206 | 0.01142 | 0.01064 | 0.00982 | 0.00906 | 0.00843 | 0.00798 | 0.00773 | 0.00764 | 0.00766 | 0.00774 | 0.00782 | 0.00788 | 0.00791 | 0.0079 | 0.00786 | 0.0078 | 0.00775 | 0.00775 | 0.00778 | 0.00786 | 0.00795 | 0.00806 | 0.00816 | 0.00825 | 0.00833 | 0.00839 | 0.00845 | 0.00851 | 0.00857 | 0.00863 | 0.00868 | 0.00873 | 0.00877 | 0.0088 | 0.00883 | 0.00884 | 0.00884 | 0.00883 | 0.00882 | 0.00881 | 0.00878 | 0.00875 | 0.0087 | 0.00864 | 0.00858 | 0.00852 | 0.00844 | 0.00836 | 0.00826 | 0.00816 | 0.00803 | 0.0079 | 0.00775 | 0.0076 | 0.00744 | 0.00729 | 0.00714 | 0.007 | 0.00688 | 0.00677 | 0.00668 | 0.00661 | 0.00655 | 0.0065 | 0.00647 | 0.00646 | 0.00647 | 0.0065 | 0.00655 | 0.00661 | 0.00668 | 0.00675 | 0.00681 | 0.00686 | 0.00689 | 0.00692 | 0.00694 | 0.00695 | 0.00696 | 0.00697 | 0.00698 | 0.007 | 0.00703 | 0.00706 | 0.00709 | 0.00714 | 0.00721 | 0.00729 | 0.00737 | 0.00744 | 0.00749 | 0.0075 | 0.00749 | 0.00746 | 0.00743 | 0.00741 | 0.00741 | 0.00745 | 0.00754 | 0.0077 | 0.00781 | 0.00787 | 0.00787 | 0.00781 | 0.00771 | 0.00759 | 0.00745 | 0.00731 | 0.00719 | 0.0071 | 0.00707 | 0.00707 | 0.00704 | 0.00702 | 0.00703 | 0.00705 | 0.00709 | 0.00713 | 0.00717 | 0.00721 | 0.00724 | 0.00724 | 0.00723 | 0.0072 | 0.00716 | 0.00712 | 0.00707 | 0.00704 | 0.00703 | 0.00705 | 0.00709 | 0.00714 | 0.00719 | 0.00723 | 0.00726 | 0.00727 | 0.00724 | 0.00719 | 0.00715 | 0.00714 | 0.00716 | 0.00718 | 0.00719 | 0.00718 | 0.00716 | 0.00712 | 0.00707 | 0.00701 | 0.00697 | 0.00696 | 0.007 | 0.00707 | 0.00715 | 0.00721 | 0.00723 | 0.00724 | 0.00723 | 0.00722 | 0.00721 | 0.0072 | 0.0072 | 0.00722 | 0.00724 | 0.00726 | 0.00726 | 0.00724 | 0.0072 | 0.00715 | 0.00711 | 0.00707 | 0.00702 | 0.00699 | 0.00699 | 0.00702 | 0.00708 | 0.00714 | 0.00719 | 0.00723 | 0.00726 | 0.00729 | 0.00732 | 0.00734 | 0.00734 | 0.00734 | 0.00734 | 0.00736 | 0.00737 | 0.00738 | 0.00738 | 0.00739 | 0.00741 | 0.00744 | 0.00747 | 0.00751 | 0.00753 | 0.00752 | 0.00747 | 0.00739 | 0.00731 | 0.00724 | 0.00718 | 0.00713 | 0.0071 | 0.00709 | 0.0071 | 0.00712 | 0.00714 | 0.00716 | 0.00718 | 0.0072 | 0.00721 | 0.00723 | 0.00725 | 0.00726 | 0.00728 | 0.00728 | 0.00728 | 0.00728 | 0.00731 | 0.00735 | 0.00737 | 0.00737 | 0.00737 | 0.0074 | 0.00748 | 0.00761 | 0.00774 | 0.00784 | 0.00789 | 0.00791 | 0.00788 | 0.0078 | 0.00768 | 0.00752 | 0.00741 | 0.00736 | 0.00739 | 0.00746 | 0.00754 | 0.00761 | 0.00767 | 0.00771 | 0.00774 | 0.00776 | 0.00774 | 0.00769 | 0.00761 | 0.00752 | 0.00742 | 0.00733 | 0.00726 | 0.00721 | 0.00719 | 0.00718 | 0.00717 | 0.00716 | 0.00713 | 0.00709 | 0.00706 | 0.00705 | 0.00706 | 0.00709 | 0.00712 | 0.00716 | 0.00719 | 0.00722 | 0.00723 | 0.00724 | 0.00725 | 0.00726 | 0.00729 | 0.00731 | 0.00734 | 0.00734 | 0.00731 | 0.00727 | 0.00723 | 0.00721 | 0.00722 | 0.00725 | 0.00729 | 0.00733 | 0.00738 | 0.00742 | 0.00744 | 0.00744 | 0.00744 | 0.00743 | 0.00743 | 0.00743 | 0.00742 | 0.00742 | 0.00744 | 0.00746 | 0.00749 | 0.00751 | 0.00753 | 0.00756 | 0.00759 | 0.00762 | 0.00764 | 0.00766 | 0.00766 | 0.00767 | 0.00767 | 0.00767 | 0.00766 | 0.00762 | 0.00755 | 0.00748 | 0.00742 | 0.00738 | 0.00738 | 0.00742 | 0.0075 | 0.00758 | 0.00766 | 0.00773 | 0.00778 | 0.00779 | 0.00776 | 0.00772 | 0.00767 | 0.00762 | 0.00758 | 0.00755 | 0.00752 | 0.0075 | 0.00749 | 0.0075 | 0.00754 | 0.00759 | 0.00765 | 0.0077 | 0.00775 | 0.00778 | 0.00778 | 0.00778 | 0.00776 | 0.00774 | 0.00774 | 0.00776 | 0.00779 | 0.00783 | 0.00787 | 0.00789 | 0.00789 | 0.00789 | 0.00786 | 0.00783 | 0.00779 | 0.00775 | 0.00773 | 0.00773 | 0.00775 | 0.00778 | 0.00783 | 0.00787 | 0.00791 | 0.00793 | 0.00793 | 0.00793 | 0.00792 | 0.0079 | 0.00787 | 0.00785 | 0.00783 | 0.00782 | 0.00781 | 0.00779 | 0.00777 | 0.00777 | 0.0078 | 0.00784 | 0.00786 | 0.00785 | 0.00782 | 0.00778 | 0.00777 | 0.00778 | 0.0078 | 0.00784 | 0.0079 | 0.00798 | 0.00809 | 0.00818 | 0.00824 | 0.00828 | 0.0083 | 0.00831 | 0.00832 | 0.00831 | 0.00828 | 0.00822 | 0.00817 | 0.00812 | 0.00809 | 0.00807 | 0.00808 | 0.00812 | 0.00818 | 0.00826 | 0.00834 | 0.00842 | 0.00848 | 0.00852 | 0.00853 | 0.0085 | 0.00844 | 0.00835 | 0.00824 | 0.00812 | 0.00802 | 0.00794 | 0.00791 | 0.0079 | 0.00791 | 0.00792 | 0.00794 | 0.00797 | 0.00802 | 0.00808 | 0.00812 | 0.00812 | 0.00808 | 0.00801 | 0.00792 | 0.00783 | 0.00775 | 0.0077 | 0.00768 | 0.00771 | 0.00778 | 0.00788 | 0.00799 | 0.00809 | 0.00818 | 0.00826 | 0.00834 | 0.00842 | 0.00849 | 0.00855 | 0.00857 | 0.00854 | 0.00847 | 0.00837 | 0.00826 | 0.00816 | 0.00809 | 0.00805 | 0.00803 | 0.00801 | 0.008 | 0.00799 | 0.00798 | 0.00794 | 0.00791 | 0.00789 | 0.00791 | 0.00795 | 0.00799 | 0.00799 | 0.00797 | 0.00793 | 0.00789 | 0.00787 | 0.00784 | 0.00782 | 0.0078 | 0.00781 | 0.00783 | 0.00786 | 0.00789 | 0.00791 | 0.00794 | 0.00799 | 0.00807 | 0.00815 | 0.00824 | 0.00831 | 0.00838 | 0.00846 | 0.00854 | 0.00864 | 0.00875 | 0.00884 | 0.00889 | 0.00889 | 0.00884 | 0.00874 | 0.0086 | 0.00845 | 0.0083 | 0.00818 | 0.00811 | 0.00808 | 0.0081 | 0.00814 | 0.0082 | 0.00825 | 0.00829 | 0.00831 | 0.00832 | 0.00832 | 0.00832 | 0.00833 | 0.00832 | 0.00831 | 0.00829 | 0.00827 | 0.00825 | 0.00824 | 0.00823 | 0.00821 | 0.00818 | 0.00817 | 0.00818 | 0.0082 | 0.00824 | 0.00828 | 0.00829 | 0.00828 | 0.00824 | 0.00819 | 0.00815 | 0.00813 | 0.00813 | 0.00818 | 0.00826 | 0.00834 | 0.0084 | 0.00841 | 0.00836 | 0.00829 | 0.00821 | 0.00816 | 0.00815 | 0.00818 | 0.00824 | 0.0083 | 0.00836 | 0.00839 | 0.00839 | 0.00838 | 0.00837 | 0.00837 | 0.00837 | 0.00837 | 0.00837 | 0.00836 | 0.00834 | 0.00831 | 0.00828 | 0.00826 | 0.00825 | 0.00826 | 0.00828 | 0.00828 | 0.00828 | 0.00826 | 0.00824 | 0.00822 | 0.00821 | 0.00821 | 0.0082 | 0.00819 | 0.00818 | 0.00818 | 0.00819 | 0.0082 | 0.0082 | 0.00821 | 0.00822 | 0.00824 | 0.00828 | 0.00833 | 0.00837 | 0.00839 | 0.0084 | 0.00841 | 0.0084 | 0.00839 | 0.00836 | 0.00833 | 0.00831 | 0.00829 | 0.00829 | 0.00831 | 0.00832 | 0.00834 | 0.00836 | 0.00838 | 0.00838 | 0.00839 | 0.00838 | 0.00837 | 0.00836 | 0.00834 | 0.00832 | 0.0083 | 0.00828 | 0.00828 | 0.00829 | 0.0083 | 0.00833 | 0.00836 | 0.0084 | 0.00844 | 0.00848 | 0.0085 | 0.0085 | 0.00848 | 0.00846 | 0.00843 | 0.0084 | 0.00838 | 0.00836 | 0.00835 | 0.00833 | 0.00831 | 0.0083 | 0.00828 | 0.00827 | 0.00826 | 0.00826 | 0.00827 | 0.00829 | 0.00832 | 0.00834 | 0.00835 | 0.00835 | 0.00835 | 0.00836 | 0.00839 | 0.00842 | 0.00845 | 0.00847 | 0.00849 | 0.00851 | 0.0085 | 0.00849 | 0.00847 | 0.00845 | 0.00843 | 0.00842 | 0.00841 | 0.00841 | 0.00841 | 0.00841 | 0.00842 | 0.00843 | 0.00844 | 0.00846 | 0.00847 | 0.00848 | 0.00848 | 0.00847 | 0.00845 | 0.00843 | 0.0084 | 0.00838 | 0.00836 | 0.00835 | 0.00834 | 0.00833 | 0.00832 | 0.00831 | 0.0083 | 0.00828 | 0.00825 | 0.00823 | 0.00821 | 0.0082 | 0.0082 | 0.00822 | 0.00824 | 0.00826 | 0.00829 | 0.00832 | 0.00835 | 0.00837 | 0.00836 | 0.00835 | 0.00833 | 0.00831 | 0.00831 | 0.00833 | 0.00837 | 0.00843 | 0.0085 | 0.00857 | 0.00862 | 0.00865 | 0.00865 | 0.00862 | 0.00857 | 0.00852 | 0.00848 | 0.00847 | 0.00847 | 0.0085 | 0.00853 | 0.00856 | 0.00858 | 0.00858 | 0.00855 | 0.00851 | 0.00847 | 0.00842 | 0.00839 | 0.00837 | 0.00837 | 0.0084 | 0.00843 | 0.00848 | 0.00852 | 0.00854 | 0.00855 | 0.00854 | 0.00852 | 0.0085 | 0.00848 | 0.00846 | 0.00845 | 0.00844 | 0.00842 | 0.00839 | 0.00835 | 0.00831 | 0.00829 | 0.00828 | 0.0083 | 0.00834 | 0.00839 | 0.00844 | 0.00848 | 0.00849 | 0.00848 | 0.00847 | 0.00845 | 0.00845 | 0.00845 | 0.00847 | 0.00848 | 0.0085 | 0.0085 | 0.00849 | 0.00848 | 0.00845 | 0.00843 | 0.0084 | 0.00838 | 0.00836 | 0.00835 | 0.00834 | 0.00835 | 0.00838 | 0.00844 | 0.0085 | 0.00855 | 0.00859 | 0.0086 | 0.00859 | 0.00856 | 0.00853 | 0.00851 | 0.00852 | 0.00857 | 0.00865 | 0.00875 | 0.00883 | 0.00889 | 0.00889 | 0.00885 | 0.00877 | 0.00865 | 0.00853 | 0.00843 | 0.00837 | 0.00836 | 0.00839 | 0.00845 | 0.00852 | 0.00857 | 0.00861 | 0.00862 | 0.00861 | 0.00858 | 0.00855 | 0.00852 | 0.00849 | 0.00849 | 0.0085 | 0.00852 | 0.00854 | 0.00855 | 0.00854 | 0.0085 | 0.00845 | 0.00839 | 0.00835 | 0.00833 | 0.00836 | 0.00842 | 0.00851 | 0.0086 | 0.00869 | 0.00875 | 0.00878 | 0.00878 | 0.00876 | 0.00873 | 0.00873 | 0.00874 | 0.00877 | 0.00881 | 0.00883 | 0.00884 | 0.00884 | 0.00881 | 0.00878 | 0.00873 | 0.00867 | 0.00861 | 0.00854 | 0.00849 | 0.00844 | 0.0084 | 0.00837 | 0.00836 | 0.00837 | 0.00841 | 0.00846 | 0.00851 | 0.00856 | 0.0086 | 0.00862 | 0.00864 | 0.00865 | 0.00864 | 0.00862 | 0.00861 | 0.0086 | 0.0086 | 0.00862 | 0.00865 | 0.00868 | 0.0087 | 0.00871 | 0.0087 | 0.00867 | 0.00862 | 0.00857 | 0.00853 | 0.00851 | 0.00851 | 0.00853 | 0.00856 | 0.0086 | 0.00866 | 0.00873 | 0.00881 | 0.00888 | 0.00893 | 0.00894 | 0.0089 | 0.00882 | 0.0087 | 0.00858 | 0.00848 | 0.00841 | 0.00838 | 0.00839 | 0.00843 | 0.00849 | 0.00854 | 0.00856 | 0.00855 | 0.00851 | 0.00847 | 0.00844 | 0.00844 | 0.00845 | 0.00849 | 0.00853 | 0.00858 | 0.00863 | 0.00868 | 0.00872 | 0.00877 | 0.00882 | 0.00886 | 0.00889 | 0.00889 | 0.00886 | 0.0088 | 0.00873 | 0.00866 | 0.00859 | 0.00854 | 0.00853 | 0.00855 | 0.0086 | 0.00865 | 0.0087 | 0.00873 | 0.00875 | 0.00876 | 0.00878 | 0.00883 | 0.00889 | 0.00898 | 0.00908 | 0.00916 | 0.00921 | 0.00923 | 0.00921 | 0.00916 | 0.00909 | 0.00903 | 0.009 | 0.009 | 0.00903 | 0.00908 | 0.00913 | 0.00915 | 0.00915 | 0.00912 | 0.00907 | 0.00901 | 0.00895 | 0.00889 | 0.00885 | 0.00881 | 0.0088 | 0.0088 | 0.00879 | 0.00879 | 0.0088 | 0.00881 | 0.00884 | 0.00889 | 0.00898 | 0.00909 | 0.00921 | 0.00933 | 0.00942 | 0.00946 | 0.00946 | 0.0094 | 0.00932 | 0.00921 | 0.00911 | 0.00904 | 0.00902 | 0.00903 | 0.00908 | 0.00916 | 0.00926 | 0.00936 | 0.00945 | 0.00952 | 0.00954 | 0.00952 | 0.00946 | 0.00938 | 0.0093 | 0.00922 | 0.00918 | 0.00917 | 0.00921 | 0.00926 | 0.0093 | 0.00933 | 0.00936 | 0.00939 | 0.00942 | 0.00946 | 0.00948 | 0.00949 | 0.00948 | 0.00946 | 0.00943 | 0.0094 | 0.00939 | 0.00941 | 0.00947 | 0.00955 | 0.00963 | 0.00968 | 0.0097 | 0.00967 | 0.0096 | 0.00951 | 0.00942 | 0.00935 | 0.00932 | 0.00933 | 0.00937 | 0.00942 | 0.00948 | 0.00952 | 0.00955 | 0.00957 | 0.00958 | 0.00958 | 0.00957 | 0.00957 | 0.00956 | 0.00955 | 0.00955 | 0.00955 | 0.00955 | 0.00954 | 0.00955 | 0.00956 | 0.00957 | 0.00959 | 0.0096 | 0.00961 | 0.00962 | 0.00962 | 0.00961 | 0.0096 | 0.00958 | 0.00957 | 0.00956 | 0.00955 | 0.00954 | 0.00954 | 0.00953 | 0.00952 | 0.00951 | 0.0095 | 0.00949 | 0.00948 | 0.00947 | 0.00946 | 0.00945 | 0.00946 | 0.00948 | 0.00953 | 0.0096 | 0.00969 | 0.00976 | 0.0098 | 0.0098 | 0.00976 | 0.0097 | 0.00962 | 0.00955 | 0.00951 | 0.00949 | 0.00951 | 0.00953 | 0.00956 | 0.00957 | 0.00957 | 0.00956 | 0.00954 | 0.00951 | 0.00948 | 0.00944 | 0.0094 | 0.00935 | 0.00931 | 0.00928 | 0.00925 | 0.00922 | 0.0092 | 0.00917 | 0.00915 | 0.00913 | 0.0091 | 0.00908 | 0.00906 | 0.00907 | 0.00909 | 0.00911 | 0.00911 | 0.00909 | 0.00907 | 0.00904 | 0.00903 | 0.00902 | 0.00902 | 0.00903 | 0.00905 | 0.00908 | 0.00916 | 0.00929 | 0.00948 | 0.00973 | 0.00998 | 0.0102 | 0.01033 | 0.01035 | 0.01026 | 0.01007 | 0.00981 | 0.00956 | 0.00935 | 0.00922 | 0.00917 | 0.00919 | 0.00924 | 0.00928 | 0.00931 | 0.00932 | 0.00932 | 0.00932 | 0.00931 | 0.00932 | 0.00935 | 0.00938 | 0.00941 | 0.00945 | 0.0095 | 0.00956 | 0.00962 | 0.00964 | 0.00964 | 0.0096 | 0.00954 | 0.00946 | 0.00936 | 0.00927 | 0.00919 | 0.00914 | 0.00913 | 0.00914 | 0.00915 | 0.00916 | 0.00914 | 0.00912 | 0.00908 | 0.00905 | 0.00901 | 0.009 | 0.00901 | 0.00906 | 0.00914 | 0.00924 | 0.00933 | 0.00941 | 0.00946 | 0.00948 | 0.00947 | 0.00945 | 0.00944 | 0.00945 | 0.0095 | 0.00956 | 0.00964 | 0.00972 | 0.00978 | 0.00981 | 0.00982 | 0.0098 | 0.00977 | 0.00974 | 0.00971 | 0.0097 | 0.0097 | 0.0097 | 0.00971 | 0.00973 | 0.00975 | 0.00976 | 0.00977 | 0.00978 | 0.0098 | 0.00982 | 0.00984 | 0.00986 | 0.00987 | 0.00989 | 0.00991 | 0.00992 | 0.00993 | 0.00994 | 0.00993 | 0.00991 | 0.00988 | 0.00984 | 0.00981 | 0.00979 | 0.0098 | 0.00982 | 0.00985 | 0.00989 | 0.00992 | 0.00996 | 0.00997 | 0.00998 | 0.00997 | 0.00998 | 0.01 | 0.01004 | 0.01008 | 0.01012 | 0.01014 | 0.01014 | 0.01013 | 0.01011 | 0.01008 | 0.01006 | 0.01006 | 0.01007 | 0.0101 | 0.01011 | 0.0101 | 0.01007 | 0.01003 | 0.00998 | 0.00995 | 0.00993 | 0.00994 | 0.00998 | 0.01004 | 0.01012 | 0.01019 | 0.01024 | 0.01028 | 0.0103 | 0.01031 | 0.01032 | 0.01033 | 0.01034 | 0.01034 | 0.01035 | 0.01035 | 0.01036 | 0.01035 | 0.01035 | 0.01033 | 0.01029 | 0.01025 | 0.0102 | 0.01016 | 0.01012 | 0.01009 | 0.01009 | 0.01011 | 0.01015 | 0.01021 | 0.01027 | 0.01032 | 0.01037 | 0.0104 | 0.01042 | 0.01043 | 0.01045 | 0.01046 | 0.01048 | 0.0105 | 0.01052 | 0.01053 | 0.01054 | 0.01054 | 0.01053 | 0.01049 | 0.01044 | 0.01037 | 0.01029 | 0.01022 | 0.01017 | 0.01016 | 0.01019 | 0.01028 | 0.01041 | 0.01056 | 0.01072 | 0.01087 | 0.01099 | 0.01108 | 0.01115 | 0.01119 | 0.01122 | 0.01124 | 0.01126 | 0.01127 | 0.01128 | 0.01128 | 0.01127 | 0.01125 | 0.01124 | 0.01123 | 0.01121 | 0.01119 | 0.01116 | 0.0111 | 0.01103 | 0.01096 | 0.01089 | 0.01085 | 0.01084 | 0.01088 | 0.01095 | 0.01105 | 0.01115 | 0.01123 | 0.01128 | 0.01128 | 0.01124 | 0.01118 | 0.01109 | 0.01101 | 0.01095 | 0.01093 | 0.01094 | 0.01099 | 0.01105 | 0.01113 | 0.01121 | 0.01128 | 0.01132 | 0.01134 | 0.01132 | 0.01129 | 0.01124 | 0.01121 | 0.01119 | 0.01118 | 0.01118 | 0.01117 | 0.01117 | 0.01116 | 0.01115 | 0.01112 | 0.01109 | 0.01105 | 0.011 | 0.01097 | 0.01095 | 0.01094 | 0.01095 | 0.01096 | 0.01097 | 0.01096 | 0.01092 | 0.01086 | 0.01077 | 0.01068 | 0.0106 | 0.01054 | 0.01052 | 0.01053 | 0.01057 | 0.01064 | 0.0107 | 0.01076 | 0.01079 | 0.01081 | 0.01082 | 0.01082 | 0.01082 | 0.01082 | 0.01083 | 0.01083 | 0.01083 | 0.01084 | 0.01085 | 0.01085 | 0.01085 | 0.01085 | 0.01084 | 0.01083 | 0.01082 | 0.01082 | 0.01083 | 0.01084 | 0.01083 | 0.01078 | 0.01071 | 0.01064 | 0.01055 | 0.01048 | 0.01044 | 0.01042 | 0.01045 | 0.01052 | 0.0106 | 0.01069 | 0.01076 | 0.0108 | 0.01083 | 0.01085 | 0.01085 | 0.01085 | 0.01083 | 0.01082 | 0.01081 | 0.0108 | 0.0108 | 0.0108 | 0.01081 | 0.01083 | 0.01085 | 0.01087 | 0.01089 | 0.0109 | 0.01091 | 0.01091 | 0.0109 | 0.01089 | 0.01087 | 0.01085 | 0.01083 | 0.01081 | 0.01079 | 0.01078 | 0.01077 | 0.01078 | 0.0108 | 0.01083 | 0.01086 | 0.01089 | 0.01091 | 0.01093 | 0.01095 | 0.01096 | 0.01097 | 0.01097 | 0.01098 | 0.011 | 0.01101 | 0.01102 | 0.01103 | 0.01103 | 0.01103 | 0.01103 | 0.01103 | 0.01102 | 0.01101 | 0.01099 | 0.01098 | 0.01098 | 0.01098 | 0.01099 | 0.01101 | 0.01103 | 0.01104 | 0.01105 | 0.01105 | 0.01103 | 0.01101 | 0.01099 | 0.01099 | 0.011 | 0.01102 | 0.01104 | 0.01106 | 0.01108 | 0.01111 | 0.01112 | 0.01113 | 0.01114 | 0.01115 | 0.01116 | 0.01116 | 0.01117 | 0.01119 | 0.0112 | 0.01122 | 0.01124 | 0.01126 | 0.01127 | 0.01128 | 0.01129 | 0.01129 | 0.01129 | 0.0113 | 0.01131 | 0.01133 | 0.01136 | 0.01138 | 0.01141 | 0.01144 | 0.01147 | 0.0115 | 0.01153 | 0.01157 | 0.01161 | 0.01166 | 0.01171 | 0.01175 | 0.01177 | 0.01179 | 0.01179 | 0.0118 | 0.01181 | 0.01182 | 0.01183 | 0.01185 | 0.01186 | 0.01186 | 0.01187 | 0.01188 | 0.01188 | 0.01189 | 0.01189 | 0.01188 | 0.01188 | 0.01187 | 0.01185 | 0.01183 | 0.01181 | 0.0118 | 0.01181 | 0.01184 | 0.01187 | 0.01189 | 0.01189 | 0.01187 | 0.01184 | 0.01181 | 0.01178 | 0.01176 | 0.01174 | 0.01173 | 0.01175 | 0.01178 | 0.01183 | 0.01186 | 0.01189 | 0.01192 | 0.01194 | 0.01195 | 0.01196 | 0.01196 | 0.01195 | 0.01195 | 0.01194 | 0.01193 | 0.01192 | 0.01191 | 0.01191 | 0.01189 | 0.01188 | 0.01186 | 0.01184 | 0.01183 | 0.01182 | 0.01182 | 0.0118 | 0.01179 | 0.01177 | 0.01176 | 0.01174 | 0.01172 | 0.0117 | 0.01167 | 0.01165 | 0.01163 | 0.01161 | 0.01159 | 0.01158 | 0.01158 | 0.01158 | 0.01158 | 0.01159 | 0.01159 | 0.01158 | 0.01157 | 0.01155 | 0.01154 | 0.01154 | 0.01153 | 0.01153 | 0.01152 | 0.01152 | 0.01151 | 0.0115 | 0.01149 | 0.01147 | 0.01146 | 0.01146 | 0.01147 | 0.01149 | 0.01151 | 0.01152 | 0.01153 | 0.01153 | 0.01153 | 0.01153 | 0.01152 | 0.01151 | 0.0115 | 0.01149 | 0.01149 | 0.01149 | 0.01149 | 0.01149 | 0.01151 | 0.01153 | 0.01155 | 0.01157 | 0.01158 | 0.01157 | 0.01156 | 0.01155 | 0.01153 | 0.0115 | 0.01148 | 0.01147 | 0.01146 | 0.01146 | 0.01147 | 0.01148 | 0.0115 | 0.01152 | 0.01153 | 0.01155 | 0.01156 | 0.01155 | 0.01155 | 0.01154 | 0.01153 | 0.01154 | 0.01155 | 0.01157 | 0.01158 | 0.01159 | 0.0116 | 0.0116 | 0.0116 | 0.01159 | 0.01159 | 0.0116 | 0.0116 | 0.01162 | 0.01163 | 0.01163 | 0.01163 | 0.01162 | 0.01162 | 0.01161 | 0.01162 | 0.01163 | 0.01165 | 0.01167 | 0.0117 | 0.01171 | 0.01172 | 0.01173 | 0.01173 | 0.01173 | 0.01172 | 0.01171 | 0.0117 | 0.01169 | 0.01169 | 0.01169 | 0.0117 | 0.01172 | 0.01174 | 0.01176 | 0.01178 | 0.01178 | 0.01178 | 0.01178 | 0.01178 | 0.01179 | 0.01181 | 0.01183 | 0.01185 | 0.01187 | 0.01188 | 0.01188 | 0.01187 | 0.01187 | 0.01186 | 0.01187 | 0.01187 | 0.01188 | 0.01189 | 0.0119 | 0.01191 | 0.01193 | 0.01194 | 0.01196 | 0.01197 | 0.01199 | 0.012 | 0.01201 | 0.01203 | 0.01205 | 0.01207 | 0.01211 | 0.01216 | 0.01221 | 0.01224 | 0.01227 | 0.0123 | 0.01232 | 0.01235 | 0.01238 | 0.01241 | 0.01244 | 0.01248 | 0.01253 | 0.01257 | 0.01261 | 0.01265 | 0.01269 | 0.01274 | 0.01279 | 0.01283 | 0.01286 | 0.01288 | 0.01287 | 0.01287 | 0.01285 | 0.01285 | 0.01284 | 0.01285 | 0.01286 | 0.01289 | 0.01291 | 0.01295 | 0.01299 | 0.01305 | 0.01312 | 0.01321 | 0.01329 | 0.01338 | 0.01345 | 0.01352 | 0.01358 | 0.01364 | 0.0137 | 0.01377 | 0.01386 | 0.01395 | 0.01405 | 0.01413 | 0.0142 | 0.01427 | 0.01433 | 0.0144 | 0.01447 | 0.01455 | 0.01462 | 0.01468 | 0.01473 | 0.01477 | 0.0148 | 0.01481 | 0.0148 | 0.01476 | 0.0147 | 0.01464 | 0.01459 | 0.01458 | 0.01462 | 0.0147 | 0.0148 | 0.01491 | 0.01499 | 0.01503 | 0.01501 | 0.01493 | 0.01481 | 0.01468 | 0.0146 | 0.01459 | 0.01463 | 0.01471 | 0.0148 | 0.01488 | 0.01493 | 0.01495 | 0.01493 | 0.0149 | 0.01486 | 0.01483 | 0.01481 | 0.01481 | 0.01482 | 0.01482 | 0.01482 | 0.01482 | 0.01481 | 0.0148 | 0.01479 | 0.01476 | 0.01473 | 0.01469 | 0.01464 | 0.01459 | 0.01454 | 0.01449 | 0.01444 | 0.0144 | 0.01437 | 0.01434 | 0.01431 | 0.01427 | 0.01421 | 0.01414 | 0.01407 | 0.01399 | 0.01391 | 0.01381 | 0.0137 | 0.01359 | 0.01352 | 0.01349 | 0.01351 | 0.01356 | 0.01361 | 0.01365 | 0.01367 | 0.01366 | 0.01362 | 0.01354 | 0.01343 | 0.01332 | 0.01323 | 0.01318 | 0.01316 | 0.01315 | 0.01315 | 0.01316 | 0.01316 | 0.01316 | 0.01315 | 0.01314 | 0.01312 | 0.0131 | 0.01306 | 0.01302 | 0.01299 | 0.01296 | 0.01294 | 0.01293 | 0.01293 | 0.01292 | 0.0129 | 0.01287 | 0.01284 | 0.01281 | 0.01278 | 0.01275 | 0.01272 | 0.0127 | 0.01268 | 0.01265 | 0.01262 | 0.0126 | 0.01258 | 0.01257 | 0.01257 | 0.01257 | 0.01256 | 0.01255 | 0.01253 | 0.01252 | 0.01251 | 0.0125 | 0.0125 | 0.01249 | 0.01248 | 0.01247 | 0.01244 | 0.01241 | 0.01238 | 0.01236 | 0.01236 | 0.01238 | 0.01241 | 0.01244 | 0.01246 | 0.01246 | 0.01245 | 0.01243 | 0.01241 | 0.0124 | 0.01239 | 0.01239 | 0.01239 | 0.01239 | 0.01238 | 0.01238 | 0.01238 | 0.01238 | 0.01238 | 0.01239 | 0.01239 | 0.01239 | 0.01238 | 0.01236 | 0.01234 | 0.01232 | 0.01232 | 0.01233 | 0.01236 | 0.01239 | 0.01241 | 0.01243 | 0.01244 | 0.01244 | 0.01244 | 0.01242 | 0.0124 | 0.01238 | 0.01237 | 0.01236 | 0.01236 | 0.01237 | 0.01237 | 0.01239 | 0.0124 | 0.01242 | 0.01243 | 0.01243 | 0.01241 | 0.0124 | 0.01239 | 0.01238 | 0.01239 | 0.0124 | 0.01241 | 0.01241 | 0.01242 | 0.01242 | 0.01242 | 0.01243 | 0.01244 | 0.01246 | 0.01249 | 0.0125 | 0.01251 | 0.01251 | 0.01249 | 0.01248 | 0.01246 | 0.01246 | 0.01246 | 0.01247 | 0.01248 | 0.01249 | 0.01248 | 0.01247 | 0.01246 | 0.01246 | 0.01248 | 0.0125 | 0.01254 | 0.01257 | 0.01259 | 0.0126 | 0.01262 | 0.01263 | 0.01264 | 0.01265 | 0.01265 | 0.01266 | 0.01266 | 0.01265 | 0.01264 | 0.01262 | 0.01261 | 0.01261 | 0.01262 | 0.01264 | 0.01266 | 0.01268 | 0.01269 | 0.0127 | 0.0127 | 0.0127 | 0.01272 | 0.01274 | 0.01276 | 0.01278 | 0.01279 | 0.0128 | 0.01282 | 0.01285 | 0.01288 | 0.01291 | 0.01294 | 0.01297 | 0.013 | 0.013 | 0.013 | 0.01299 | 0.01298 | 0.01299 | 0.013 | 0.01302 | 0.01303 | 0.01304 | 0.01304 | 0.01304 | 0.01303 | 0.01303 | 0.01304 | 0.01306 | 0.01308 | 0.01311 | 0.01312 | 0.01313 | 0.01312 | 0.01311 | 0.01309 | 0.01307 | 0.01305 | 0.01304 | 0.01304 | 0.01305 | 0.01306 | 0.01307 | 0.01311 | 0.01315 | 0.0132 | 0.01324 | 0.01326 | 0.01327 | 0.01327 | 0.01325 | 0.01323 | 0.0132 | 0.01317 | 0.01315 | 0.01314 | 0.01314 | 0.01314 | 0.01313 | 0.01314 | 0.01315 | 0.01316 | 0.01318 | 0.01319 | 0.01319 | 0.01317 | 0.01315 | 0.01311 | 0.01308 | 0.01306 | 0.01304 | 0.01304 | 0.01304 | 0.01304 | 0.01304 | 0.01304 | 0.01303 | 0.01302 | 0.01301 | 0.01301 | 0.01301 | 0.013 | 0.01298 | 0.01296 | 0.01294 | 0.01293 | 0.01294 | 0.01296 | 0.01298 | 0.01299 | 0.013 | 0.01299 | 0.01298 | 0.01295 | 0.01292 | 0.01291 | 0.01292 | 0.01294 | 0.01296 | 0.01297 | 0.01297 | 0.01295 | 0.01294 | 0.01292 | 0.01291 | 0.01292 | 0.01293 | 0.01295 | 0.01297 | 0.01298 | 0.01297 | 0.01297 | 0.01296 | 0.01296 | 0.01297 | 0.01298 | 0.01297 | 0.01296 | 0.01295 | 0.01293 | 0.01291 | 0.01291 | 0.01291 | 0.01291 | 0.01291 | 0.01291 | 0.0129 | 0.01288 | 0.01287 | 0.01289 | 0.01293 | 0.01299 | 0.01305 | 0.01309 | 0.01311 | 0.01311 | 0.01309 | 0.01307 | 0.01304 | 0.01303 | 0.01303 | 0.01305 | 0.01308 | 0.0131 | 0.0131 | 0.01311 | 0.01311 | 0.01312 | 0.01313 | 0.01314 | 0.01313 | 0.01312 | 0.0131 | 0.01308 | 0.01306 | 0.01305 | 0.01306 | 0.01308 | 0.0131 | 0.01312 | 0.01312 | 0.01311 | 0.0131 | 0.0131 | 0.01309 | 0.0131 | 0.01311 | 0.01313 | 0.01315 | 0.01316 | 0.01316 | 0.01315 | 0.01315 | 0.01317 | 0.01319 | 0.01321 | 0.01322 | 0.01321 | 0.0132 | 0.01318 | 0.01316 | 0.01315 | 0.01315 | 0.01315 | 0.01316 | 0.01317 | 0.01317 | 0.01317 | 0.01316 | 0.01316 | 0.01318 | 0.01321 | 0.01323 | 0.01325 | 0.01324 | 0.01322 | 0.0132 | 0.01318 | 0.01317 | 0.01317 | 0.01319 | 0.01321 | 0.01322 | 0.01323 | 0.01322 | 0.01322 | 0.01321 | 0.01322 | 0.01325 | 0.01327 | 0.0133 | 0.01331 | 0.01331 | 0.0133 | 0.01329 | 0.01328 | 0.01327 | 0.01328 | 0.01329 | 0.0133 | 0.0133 | 0.0133 | 0.01328 | 0.01327 | 0.01326 | 0.01327 | 0.01329 | 0.0133 | 0.01331 | 0.01331 | 0.01329 | 0.01328 | 0.01328 | 0.01329 | 0.01332 | 0.01335 | 0.01337 | 0.01339 | 0.01341 | 0.01342 | 0.01343 | 0.01343 | 0.01345 | 0.01347 | 0.01349 | 0.01351 | 0.01352 | 0.01352 | 0.0135 | 0.01348 | 0.01348 | 0.01349 | 0.0135 | 0.0135 | 0.01348 | 0.01345 | 0.01343 | 0.01342 | 0.01343 | 0.01345 | 0.01347 | 0.01349 | 0.01352 | 0.01354 | 0.01353 | 0.01349 | 0.01342 | 0.01334 | 0.01328 | 0.01324 | 0.01323 | 0.01324 | 0.01325 | 0.01329 | 0.01334 | 0.0134 | 0.01346 | 0.0135 | 0.01353 | 0.01354 | 0.01356 | 0.01357 | 0.01358 | 0.01361 | 0.01366 | 0.01372 | 0.01376 | 0.01378 | 0.01376 | 0.01372 | 0.01368 | 0.01366 | 0.01366 | 0.0137 | 0.01379 | 0.01393 | 0.01407 | 0.0142 | 0.01427 | 0.01429 | 0.01429 | 0.01429 | 0.01431 | 0.01434 | 0.01439 | 0.01446 | 0.01455 | 0.01463 | 0.01469 | 0.0147 | 0.01466 | 0.01457 | 0.01448 | 0.0144 | 0.01435 | 0.01434 | 0.01437 | 0.01446 | 0.0146 | 0.01477 | 0.01495 | 0.01509 | 0.01518 | 0.0152 | 0.01518 | 0.01513 | 0.01509 | 0.01508 | 0.01509 | 0.01513 | 0.01519 | 0.01526 | 0.01533 | 0.01542 | 0.01558 | 0.01588 | 0.01623 | 0.01634 | 0.01571 | 0.01402 | 0.01158 | 0.009 | 0.00685 | 0.00549 | 0.00509 | 0.00568 | 0.0072 | 0.00947 | 0.01204 | 0.01426 | 0.01556 | 0.0158 | 0.01544 | 0.01492 | 0.0145 | 0.01425 | 0.01411 | 0.01403 | 0.01399 | 0.01397 | 0.01397 | 0.01397 | 0.01395 | 0.01391 | 0.01386 | 0.01379 | 0.01372 | 0.01364 | 0.01358 | 0.01355 | 0.01354 | 0.01355 | 0.01356 | 0.01355 | 0.01353 | 0.01352 | 0.01352 | 0.0135 | 0.01348 | 0.01343 | 0.0134 | 0.01338 | 0.01336 | 0.0133 | 0.01315 | 0.01291 | 0.01263 | 0.01235 | 0.01211 | 0.01192 | 0.01179 | 0.01175 | 0.01178 | 0.01188 | 0.01202 | 0.01215 | 0.01225 | 0.01231 | 0.01234 | 0.01233 | 0.01229 | 0.01223 | 0.01215 | 0.01208 | 0.01201 | 0.01195 | 0.01187 | 0.0118 | 0.01177 | 0.01181 | 0.01194 | 0.01212 | 0.01229 | 0.01243 | 0.01251 | 0.01252 | 0.01244 | 0.01226 | 0.012 | 0.01171 | 0.01146 | 0.0113 | 0.01124 | 0.01125 | 0.01129 | 0.01132 | 0.01134 | 0.01132 | 0.01129 | 0.01126 | 0.01123 | 0.01121 | 0.01118 | 0.01114 | 0.01108 | 0.01101 | 0.01093 | 0.01085 | 0.01079 | 0.01076 | 0.01076 | 0.01078 | 0.0108 | 0.01081 | 0.01078 | 0.01071 | 0.01062 | 0.01052 | 0.01044 | 0.0104 | 0.01039 | 0.0104 | 0.0104 | 0.0104 | 0.01039 | 0.01037 | 0.01033 | 0.01027 | 0.01019 | 0.01012 | 0.01005 | 0.00997 | 0.00988 | 0.00979 | 0.00972 | 0.00969 | 0.00969 | 0.00969 | 0.00967 | 0.00962 | 0.00955 | 0.00947 | 0.00941 | 0.00936 | 0.00934 | 0.00936 | 0.00939 | 0.00944 | 0.00948 | 0.0095 | 0.00946 | 0.0094 | 0.00932 | 0.00925 | 0.0092 | 0.00914 | 0.00909 | 0.00902 | 0.00896 | 0.00891 | 0.00889 | 0.00889 | 0.0089 | 0.00891 | 0.00889 | 0.00886 | 0.00881 | 0.00875 | 0.00869 | 0.00865 | 0.00865 | 0.00867 | 0.0087 | 0.0087 | 0.00867 | 0.00859 | 0.00849 | 0.0084 | 0.00833 | 0.00831 | 0.00832 | 0.00835 | 0.00838 | 0.00839 | 0.00837 | 0.00834 | 0.00829 | 0.00825 | 0.00823 | 0.00821 | 0.00819 | 0.00815 | 0.00809 | 0.008 | 0.00792 | 0.00785 | 0.00782 | 0.00779 | 0.00777 | 0.00774 | 0.00768 | 0.0076 | 0.0075 | 0.00741 | 0.00735 | 0.00732 | 0.00732 | 0.00729 | 0.00723 | 0.00714 | 0.00704 | 0.00697 | 0.00696 | 0.00701 | 0.0071 | 0.00721 | 0.00731 | 0.00735 | 0.0073 | 0.00715 | 0.00694 | 0.00673 | 0.00659 | 0.00653 | 0.00654 | 0.00659 | 0.00667 | 0.00673 | 0.00676 | 0.00676 | 0.00673 | 0.00669 | 0.00663 | 0.00656 | 0.00648 | 0.00641 | 0.00634 | 0.00632 | 0.00632 | 0.00636 | 0.00641 | 0.00644 | 0.00643 | 0.00637 | 0.00627 | 0.00616 | 0.00606 | 0.00601 | 0.00601 | 0.00604 | 0.00606 | 0.00605 | 0.00599 | 0.00589 | 0.00577 | 0.00567 | 0.00559 | 0.00554 | 0.00553 | 0.00554 | 0.00555 | 0.00554 | 0.00552 | 0.00549 | 0.00549 | 0.00553 | 0.00561 | 0.00567 | 0.00569 | 0.00564 | 0.00553 | 0.00541 | 0.00531 | 0.00525 | 0.00525 | 0.00529 | 0.00533 | 0.00536 | 0.00535 | 0.00531 | 0.00528 | 0.00527 | 0.00526 | 0.00521 | 0.00512 | 0.00499 | 0.00482 | 0.00461 | 0.00439 | 0.00417 | 0.00403 | 0.00399 | 0.00406 | 0.00418 | 0.00428 | 0.00435 | 0.00438 | 0.00442 | 0.00449 | 0.0046 | 0.0047 | 0.00475 | 0.0047 | 0.00452 | 0.00423 | 0.00391 | 0.00365 | 0.00354 | 0.00358 | 0.00375 | 0.00398 | 0.00418 | 0.0043 | 0.00429 | 0.00415 | 0.00391 | 0.00363 | 0.00338 | 0.00316 | 0.00298 | 0.00283 | 0.00269 | 0.00258 | 0.00253 | 0.00259 | 0.00276 | 0.00302 | 0.00328 | 0.00348 | 0.00359 | 0.0036 | 0.00353 | 0.00344 | 0.00334 | 0.00325 | 0.0032 | 0.00316 | 0.00313 | 0.00308 | 0.00298 | 0.00286 | 0.00274 | 0.00265 | 0.00262 | 0.00262 | 0.00261 | 0.00257 | 0.00248 | 0.00236 | 0.00225 | 0.00218 | 0.00213 | 0.00207 | 0.00197 | 0.00182 | 0.00164 | 0.0015 | 0.00142 | 0.00142 | 0.00151 | 0.00164 | 0.00178 | 0.00188 | 0.00188 | 0.00179 | 0.00163 | 0.00147 | 0.0014 | 0.00142 | 0.00154 | 0.00166 | 0.00171 | 0.00165 | 0.00149 | 0.00129 | 0.00111 | 0.00105 | 0.0011 | 0.00126 | 0.00143 | 0.00156 | 0.00157 | 0.00145 | 0.00121 | 0.00121 | 0.00121 | 0.00121 | 0.00121 | 0.00121 | 0.00121
SS2-1 | 0.00026 | 0.00026 | 0.026% | 0.00026 | 0.00026 | 0.00026 | 0.00026 | 0.00028 | 0.0003 | 0.00031 | 0.00031 | 0.00031 | 0.00031 | 0.00031 | 0.00031 | 0.00032 | 0.00034 | 0.00037 | 0.00041 | 0.00043 | 0.00044 | 0.00044 | 0.00043 | 0.00042 | 0.00041 | 0.00039 | 0.00037 | 0.00036 | 0.00035 | 0.00035 | 0.00034 | 0.00033 | 0.00032 | 0.00032 | 0.00032 | 0.00032 | 0.00033 | 0.00034 | 0.00035 | 0.00036 | 0.00036 | 0.00036 | 0.00037 | 0.00038 | 0.00038 | 0.00039 | 0.00038 | 0.00037 | 0.00033 | 0.00029 | 0.00026 | 0.00024 | 0.00023 | 0.00023 | 0.00025 | 0.00027 | 0.0003 | 0.00033 | 0.00037 | 0.0004 | 0.00044 | 0.00049 | 0.00054 | 0.00058 | 0.00061 | 0.00061 | 0.00056 | 0.00048 | 0.00038 | 0.00027 | 0.00019 | 0.00013 | 0.00011 | 0.00011 | 0.00014 | 0.00018 | 0.00022 | 0.00025 | 0.00027 | 0.00028 | 0.0003 | 0.00034 | 0.00038 | 0.00044 | 0.0005 | 0.00054 | 0.00056 | 0.00056 | 0.00052 | 0.00047 | 0.00039 | 0.00031 | 0.00024 | 0.00019 | 0.00017 | 0.00017 | 0.00021 | 0.00026 | 0.00033 | 0.00039 | 0.00042 | 0.00043 | 0.00042 | 0.00041 | 0.00041 | 0.00041 | 0.00044 | 0.00047 | 0.00049 | 0.00051 | 0.0005 | 0.00047 | 0.00042 | 0.00037 | 0.00033 | 0.00032 | 0.00034 | 0.00039 | 0.00045 | 0.00052 | 0.00059 | 0.00063 | 0.00066 | 0.00067 | 0.00066 | 0.00065 | 0.00063 | 0.00061 | 0.00057 | 0.00052 | 0.00045 | 0.00036 | 0.00027 | 0.00018 | 0.00011 | 6e-05 | 5e-05 | 6e-05 | 0.0001 | 0.00016 | 0.00023 | 0.00031 | 0.00038 | 0.00044 | 0.00049 | 0.00053 | 0.00054 | 0.00054 | 0.00051 | 0.00047 | 0.00042 | 0.00039 | 0.00037 | 0.00036 | 0.00036 | 0.00035 | 0.00034 | 0.00031 | 0.00028 | 0.00025 | 0.00022 | 0.0002 | 0.00019 | 0.0002 | 0.00022 | 0.00026 | 0.0003 | 0.00034 | 0.00037 | 0.0004 | 0.00042 | 0.00042 | 0.00041 | 0.00038 | 0.00033 | 0.00028 | 0.00022 | 0.00015 | 9e-05 | 5e-05 | 4e-05 | 6e-05 | 0.00011 | 0.00019 | 0.00029 | 0.00038 | 0.00047 | 0.00052 | 0.00053 | 0.0005 | 0.00045 | 0.0004 | 0.00035 | 0.00031 | 0.00029 | 0.00027 | 0.00027 | 0.0003 | 0.00037 | 0.00046 | 0.00056 | 0.00066 | 0.00073 | 0.00076 | 0.00075 | 0.00071 | 0.00064 | 0.00055 | 0.00048 | 0.00046 | 0.00047 | 0.00053 | 0.00059 | 0.00064 | 0.00067 | 0.00068 | 0.00068 | 0.00065 | 0.00063 | 0.00061 | 0.00061 | 0.00062 | 0.00064 | 0.00068 | 0.00072 | 0.00076 | 0.00079 | 0.0008 | 0.0008 | 0.00079 | 0.00076 | 0.00073 | 0.00071 | 0.00069 | 0.00069 | 0.0007 | 0.00072 | 0.00074 | 0.00076 | 0.00077 | 0.00078 | 0.00078 | 0.00079 | 0.00081 | 0.00084 | 0.00088 | 0.00091 | 0.00093 | 0.00094 | 0.00094 | 0.00094 | 0.00094 | 0.00094 | 0.00095 | 0.00096 | 0.00098 | 0.00099 | 0.00098 | 0.00094 | 0.0009 | 0.00085 | 0.00082 | 0.0008 | 0.00081 | 0.00083 | 0.00086 | 0.00087 | 0.00087 | 0.00087 | 0.00088 | 0.00091 | 0.00095 | 0.00102 | 0.00109 | 0.00115 | 0.00119 | 0.00119 | 0.00116 | 0.00109 | 0.001 | 0.00091 | 0.00084 | 0.0008 | 0.0008 | 0.00082 | 0.00085 | 0.00088 | 0.0009 | 0.00091 | 0.00093 | 0.00093 | 0.00094 | 0.00093 | 0.00093 | 0.00092 | 0.00092 | 0.0009 | 0.00089 | 0.00087 | 0.00086 | 0.00086 | 0.00088 | 0.00091 | 0.00095 | 0.00099 | 0.00102 | 0.00103 | 0.00102 | 0.001 | 0.00098 | 0.00095 | 0.00093 | 0.00092 | 0.00093 | 0.00096 | 0.00099 | 0.00102 | 0.00103 | 0.00102 | 0.001 | 0.00097 | 0.00094 | 0.0009 | 0.00087 | 0.00084 | 0.00083 | 0.00083 | 0.00084 | 0.00087 | 0.0009 | 0.00093 | 0.00095 | 0.00095 | 0.00093 | 0.00089 | 0.00084 | 0.00079 | 0.00073 | 0.00069 | 0.00067 | 0.00068 | 0.00073 | 0.00078 | 0.00084 | 0.0009 | 0.00095 | 0.00098 | 0.00099 | 0.00096 | 0.00091 | 0.00084 | 0.00076 | 0.00067 | 0.00058 | 0.0005 | 0.00044 | 0.0004 | 0.00039 | 0.00041 | 0.00046 | 0.00053 | 0.00062 | 0.00072 | 0.00079 | 0.00082 | 0.00081 | 0.00078 | 0.00072 | 0.00067 | 0.00064 | 0.00065 | 0.0007 | 0.00079 | 0.00091 | 0.00105 | 0.00117 | 0.00127 | 0.00133 | 0.00135 | 0.00135 | 0.00134 | 0.00132 | 0.00129 | 0.00127 | 0.00125 | 0.00125 | 0.00126 | 0.00128 | 0.0013 | 0.00131 | 0.00131 | 0.0013 | 0.00126 | 0.0012 | 0.00111 | 0.00102 | 0.00095 | 0.00093 | 0.00096 | 0.00105 | 0.00118 | 0.00133 | 0.00147 | 0.00159 | 0.00166 | 0.00167 | 0.00164 | 0.0016 | 0.00156 | 0.00154 | 0.00154 | 0.00156 | 0.00157 | 0.00157 | 0.00157 | 0.00157 | 0.00157 | 0.00158 | 0.00161 | 0.00166 | 0.00173 | 0.0018 | 0.00187 | 0.00192 | 0.00197 | 0.00202 | 0.00207 | 0.00213 | 0.00218 | 0.00221 | 0.00221 | 0.00218 | 0.00212 | 0.00203 | 0.00194 | 0.00186 | 0.00181 | 0.00178 | 0.00177 | 0.00178 | 0.00179 | 0.0018 | 0.0018 | 0.0018 | 0.00179 | 0.00179 | 0.00181 | 0.00186 | 0.00192 | 0.00196 | 0.00198 | 0.00195 | 0.00191 | 0.00185 | 0.00179 | 0.00174 | 0.00171 | 0.00169 | 0.00171 | 0.00174 | 0.00177 | 0.00178 | 0.00177 | 0.00174 | 0.00172 | 0.00171 | 0.00172 | 0.00174 | 0.00176 | 0.00178 | 0.00179 | 0.00179 | 0.00179 | 0.00178 | 0.00177 | 0.00175 | 0.00173 | 0.0017 | 0.00167 | 0.00165 | 0.00164 | 0.00165 | 0.00167 | 0.00171 | 0.00172 | 0.00171 | 0.00164 | 0.00154 | 0.00141 | 0.00127 | 0.00115 | 0.00107 | 0.00104 | 0.00107 | 0.00114 | 0.00124 | 0.00134 | 0.00143 | 0.0015 | 0.00155 | 0.00158 | 0.0016 | 0.00161 | 0.00161 | 0.00161 | 0.0016 | 0.0016 | 0.00159 | 0.00158 | 0.00158 | 0.00159 | 0.00162 | 0.00164 | 0.00166 | 0.00166 | 0.00164 | 0.0016 | 0.00155 | 0.0015 | 0.00147 | 0.00146 | 0.00148 | 0.00152 | 0.00157 | 0.00162 | 0.00164 | 0.00162 | 0.00157 | 0.0015 | 0.00141 | 0.00133 | 0.00127 | 0.00122 | 0.0012 | 0.00119 | 0.00119 | 0.00119 | 0.00117 | 0.00115 | 0.00112 | 0.00109 | 0.00106 | 0.00104 | 0.00102 | 0.00102 | 0.00104 | 0.00108 | 0.00115 | 0.00123 | 0.00133 | 0.00143 | 0.00153 | 0.00162 | 0.00169 | 0.00173 | 0.00175 | 0.00174 | 0.00172 | 0.00168 | 0.00164 | 0.00159 | 0.00154 | 0.0015 | 0.00148 | 0.00149 | 0.00153 | 0.00158 | 0.00164 | 0.00169 | 0.0017 | 0.00165 | 0.00155 | 0.00141 | 0.00125 | 0.00111 | 0.00102 | 0.00101 | 0.00106 | 0.00117 | 0.00131 | 0.00146 | 0.00158 | 0.00166 | 0.00168 | 0.00167 | 0.00164 | 0.0016 | 0.00157 | 0.00157 | 0.00158 | 0.00162 | 0.00165 | 0.00169 | 0.00173 | 0.00175 | 0.00177 | 0.00177 | 0.00174 | 0.00169 | 0.00161 | 0.00149 | 0.00135 | 0.00122 | 0.00111 | 0.00106 | 0.00106 | 0.00112 | 0.00123 | 0.00136 | 0.00149 | 0.0016 | 0.00166 | 0.00169 | 0.00169 | 0.0017 | 0.00171 | 0.00173 | 0.00175 | 0.00177 | 0.00179 | 0.00178 | 0.00177 | 0.00176 | 0.00175 | 0.00175 | 0.00176 | 0.00176 | 0.00174 | 0.00167 | 0.00157 | 0.00145 | 0.00133 | 0.00123 | 0.00118 | 0.00117 | 0.00122 | 0.00132 | 0.00143 | 0.00155 | 0.00165 | 0.00172 | 0.00176 | 0.00178 | 0.00176 | 0.00174 | 0.00172 | 0.00171 | 0.00172 | 0.00174 | 0.00176 | 0.0018 | 0.00184 | 0.00189 | 0.00192 | 0.00193 | 0.00191 | 0.00186 | 0.0018 | 0.00173 | 0.00165 | 0.00157 | 0.0015 | 0.00146 | 0.00145 | 0.00146 | 0.00151 | 0.00157 | 0.00164 | 0.00172 | 0.00179 | 0.00184 | 0.00189 | 0.00191 | 0.00192 | 0.00193 | 0.00193 | 0.00193 | 0.00192 | 0.00192 | 0.00191 | 0.00191 | 0.00191 | 0.00191 | 0.00192 | 0.00193 | 0.00195 | 0.00198 | 0.002 | 0.00201 | 0.002 | 0.00196 | 0.00189 | 0.00182 | 0.00176 | 0.00173 | 0.00174 | 0.00178 | 0.00185 | 0.00194 | 0.00202 | 0.00209 | 0.00214 | 0.00217 | 0.00218 | 0.00218 | 0.00217 | 0.00216 | 0.00215 | 0.00213 | 0.00211 | 0.00208 | 0.00207 | 0.00206 | 0.00207 | 0.00209 | 0.00212 | 0.00215 | 0.00218 | 0.0022 | 0.00221 | 0.00219 | 0.00215 | 0.00212 | 0.00209 | 0.00209 | 0.00211 | 0.00214 | 0.00218 | 0.00222 | 0.00224 | 0.00226 | 0.00226 | 0.00225 | 0.00224 | 0.00222 | 0.00222 | 0.00222 | 0.00223 | 0.00224 | 0.00224 | 0.00224 | 0.00223 | 0.00222 | 0.00222 | 0.00224 | 0.00226 | 0.00229 | 0.00231 | 0.00232 | 0.00233 | 0.00232 | 0.00231 | 0.00229 | 0.00228 | 0.00226 | 0.00225 | 0.00225 | 0.00226 | 0.00227 | 0.00228 | 0.0023 | 0.00231 | 0.00233 | 0.00236 | 0.00238 | 0.00241 | 0.00243 | 0.00243 | 0.00243 | 0.00241 | 0.00238 | 0.00236 | 0.00233 | 0.00232 | 0.00232 | 0.00233 | 0.00235 | 0.00239 | 0.00244 | 0.00248 | 0.00252 | 0.00255 | 0.00256 | 0.00258 | 0.00259 | 0.00259 | 0.00259 | 0.00258 | 0.00257 | 0.00256 | 0.00255 | 0.00255 | 0.00255 | 0.00256 | 0.00256 | 0.00256 | 0.00256 | 0.00255 | 0.00254 | 0.00253 | 0.00253 | 0.00252 | 0.00253 | 0.00255 | 0.00257 | 0.00258 | 0.00257 | 0.00257 | 0.00256 | 0.00257 | 0.00259 | 0.00261 | 0.00263 | 0.00264 | 0.00265 | 0.00264 | 0.00263 | 0.00261 | 0.00259 | 0.00258 | 0.00257 | 0.00258 | 0.0026 | 0.00263 | 0.00265 | 0.00267 | 0.00268 | 0.00269 | 0.00269 | 0.00269 | 0.00269 | 0.00269 | 0.00268 | 0.00268 | 0.00268 | 0.00268 | 0.00268 | 0.00267 | 0.00266 | 0.00266 | 0.00265 | 0.00265 | 0.00265 | 0.00264 | 0.00262 | 0.00261 | 0.0026 | 0.0026 | 0.00261 | 0.00262 | 0.00265 | 0.00267 | 0.00271 | 0.00274 | 0.00277 | 0.00279 | 0.0028 | 0.00281 | 0.00282 | 0.00283 | 0.00283 | 0.00283 | 0.00282 | 0.00281 | 0.00281 | 0.00282 | 0.00282 | 0.00283 | 0.00283 | 0.00283 | 0.00283 | 0.00283 | 0.00283 | 0.00283 | 0.00283 | 0.00284 | 0.00285 | 0.00286 | 0.00286 | 0.00286 | 0.00286 | 0.00285 | 0.00285 | 0.00285 | 0.00285 | 0.00285 | 0.00285 | 0.00285 | 0.00285 | 0.00285 | 0.00285 | 0.00285 | 0.00286 | 0.00287 | 0.00287 | 0.00288 | 0.00287 | 0.00287 | 0.00287 | 0.00287 | 0.00289 | 0.00291 | 0.00294 | 0.00297 | 0.00299 | 0.003 | 0.00301 | 0.00301 | 0.00301 | 0.00301 | 0.00301 | 0.00301 | 0.003 | 0.003 | 0.003 | 0.00299 | 0.00298 | 0.00297 | 0.00296 | 0.00296 | 0.00296 | 0.00296 | 0.00296 | 0.00296 | 0.00296 | 0.00296 | 0.00296 | 0.00296 | 0.00295 | 0.00295 | 0.00294 | 0.00294 | 0.00294 | 0.00294 | 0.00296 | 0.00297 | 0.00299 | 0.003 | 0.003 | 0.003 | 0.003 | 0.00299 | 0.00298 | 0.00298 | 0.00298 | 0.00299 | 0.003 | 0.00302 | 0.00305 | 0.00307 | 0.00309 | 0.0031 | 0.0031 | 0.00309 | 0.00308 | 0.00307 | 0.00305 | 0.00304 | 0.00302 | 0.00301 | 0.00299 | 0.00298 | 0.00298 | 0.00298 | 0.00298 | 0.003 | 0.00301 | 0.00303 | 0.00306 | 0.00308 | 0.0031 | 0.0031 | 0.0031 | 0.00309 | 0.00309 | 0.0031 | 0.0031 | 0.0031 | 0.0031 | 0.00309 | 0.00309 | 0.00309 | 0.00309 | 0.00309 | 0.00309 | 0.0031 | 0.00312 | 0.00314 | 0.00315 | 0.00316 | 0.00317 | 0.00317 | 0.00318 | 0.00318 | 0.00318 | 0.00317 | 0.00315 | 0.00313 | 0.00311 | 0.0031 | 0.00309 | 0.00309 | 0.00309 | 0.0031 | 0.00312 | 0.00314 | 0.00315 | 0.00316 | 0.00316 | 0.00314 | 0.00312 | 0.0031 | 0.00308 | 0.00307 | 0.00306 | 0.00306 | 0.00307 | 0.00309 | 0.00312 | 0.00316 | 0.00319 | 0.00321 | 0.00322 | 0.00323 | 0.00324 | 0.00324 | 0.00324 | 0.00323 | 0.00322 | 0.00321 | 0.0032 | 0.00319 | 0.00317 | 0.00317 | 0.00317 | 0.00317 | 0.00318 | 0.00319 | 0.0032 | 0.0032 | 0.0032 | 0.00319 | 0.00319 | 0.00319 | 0.0032 | 0.00322 | 0.00324 | 0.00326 | 0.00328 | 0.00328 | 0.00327 | 0.00325 | 0.00323 | 0.0032 | 0.00318 | 0.00316 | 0.00314 | 0.00313 | 0.00312 | 0.00312 | 0.00314 | 0.00317 | 0.0032 | 0.00323 | 0.00326 | 0.00328 | 0.00328 | 0.00327 | 0.00325 | 0.00322 | 0.00319 | 0.00317 | 0.00315 | 0.00314 | 0.00312 | 0.00312 | 0.00311 | 0.00312 | 0.00313 | 0.00315 | 0.00316 | 0.00317 | 0.00318 | 0.00318 | 0.00317 | 0.00317 | 0.00316 | 0.00317 | 0.00318 | 0.0032 | 0.00323 | 0.00325 | 0.00326 | 0.00327 | 0.00327 | 0.00326 | 0.00325 | 0.00323 | 0.00321 | 0.0032 | 0.00319 | 0.00319 | 0.00319 | 0.0032 | 0.00321 | 0.00322 | 0.00323 | 0.00325 | 0.00327 | 0.00329 | 0.0033 | 0.00331 | 0.00332 | 0.00333 | 0.00334 | 0.00334 | 0.00333 | 0.00331 | 0.0033 | 0.00328 | 0.00326 | 0.00323 | 0.0032 | 0.00318 | 0.00317 | 0.00316 | 0.00316 | 0.00317 | 0.00318 | 0.00319 | 0.00321 | 0.00322 | 0.00323 | 0.00323 | 0.00322 | 0.00321 | 0.00321 | 0.0032 | 0.00321 | 0.00321 | 0.00322 | 0.00323 | 0.00324 | 0.00325 | 0.00325 | 0.00325 | 0.00325 | 0.00325 | 0.00325 | 0.00325 | 0.00324 | 0.00324 | 0.00323 | 0.00322 | 0.00322 | 0.00322 | 0.00321 | 0.00322 | 0.00322 | 0.00323 | 0.00325 | 0.00326 | 0.00328 | 0.00328 | 0.00329 | 0.00328 | 0.00327 | 0.00325 | 0.00323 | 0.00321 | 0.00319 | 0.00319 | 0.00321 | 0.00324 | 0.00327 | 0.00329 | 0.00331 | 0.00332 | 0.00331 | 0.0033 | 0.00329 | 0.00327 | 0.00326 | 0.00326 | 0.00327 | 0.00328 | 0.00329 | 0.0033 | 0.00329 | 0.00328 | 0.00326 | 0.00325 | 0.00323 | 0.00322 | 0.00322 | 0.00322 | 0.00323 | 0.00324 | 0.00325 | 0.00327 | 0.00328 | 0.00328 | 0.00328 | 0.00328 | 0.00327 | 0.00327 | 0.00327 | 0.00327 | 0.00326 | 0.00326 | 0.00325 | 0.00325 | 0.00325 | 0.00326 | 0.00327 | 0.00329 | 0.00331 | 0.00333 | 0.00336 | 0.00337 | 0.00338 | 0.00337 | 0.00335 | 0.00334 | 0.00333 | 0.00332 | 0.00331 | 0.0033 | 0.00328 | 0.00327 | 0.00326 | 0.00325 | 0.00325 | 0.00325 | 0.00326 | 0.00328 | 0.0033 | 0.00331 | 0.00331 | 0.00331 | 0.0033 | 0.00329 | 0.00328 | 0.00327 | 0.00327 | 0.00328 | 0.00328 | 0.00329 | 0.0033 | 0.0033 | 0.00329 | 0.00329 | 0.00328 | 0.00327 | 0.00327 | 0.00326 | 0.00326 | 0.00326 | 0.00327 | 0.00328 | 0.00329 | 0.0033 | 0.0033 | 0.00331 | 0.00331 | 0.00331 | 0.00331 | 0.00332 | 0.00333 | 0.00334 | 0.00335 | 0.00336 | 0.00337 | 0.00337 | 0.00336 | 0.00335 | 0.00333 | 0.00331 | 0.00329 | 0.00327 | 0.00325 | 0.00324 | 0.00324 | 0.00324 | 0.00326 | 0.00328 | 0.0033 | 0.00331 | 0.00332 | 0.00333 | 0.00334 | 0.00334 | 0.00334 | 0.00335 | 0.00336 | 0.00338 | 0.0034 | 0.00342 | 0.00343 | 0.00342 | 0.00341 | 0.00339 | 0.00336 | 0.00333 | 0.0033 | 0.00329 | 0.00329 | 0.00331 | 0.00333 | 0.00335 | 0.00338 | 0.0034 | 0.00342 | 0.00343 | 0.00343 | 0.00343 | 0.00343 | 0.00342 | 0.00342 | 0.00342 | 0.00343 | 0.00343 | 0.00344 | 0.00345 | 0.00345 | 0.00344 | 0.00343 | 0.00342 | 0.00342 | 0.00342 | 0.00343 | 0.00344 | 0.00346 | 0.00347 | 0.00349 | 0.00349 | 0.00349 | 0.0035 | 0.00351 | 0.00353 | 0.00355 | 0.00357 | 0.00358 | 0.00359 | 0.0036 | 0.00361 | 0.00363 | 0.00364 | 0.00364 | 0.00364 | 0.00364 | 0.00365 | 0.00366 | 0.00367 | 0.0037 | 0.00373 | 0.00377 | 0.00382 | 0.00387 | 0.00392 | 0.00395 | 0.00397 | 0.00399 | 0.00401 | 0.00404 | 0.00408 | 0.00412 | 0.00416 | 0.0042 | 0.00424 | 0.00427 | 0.0043 | 0.00432 | 0.00435 | 0.00437 | 0.00439 | 0.00441 | 0.00444 | 0.00447 | 0.0045 | 0.00454 | 0.00458 | 0.00463 | 0.00469 | 0.00475 | 0.0048 | 0.00485 | 0.0049 | 0.00494 | 0.00498 | 0.00502 | 0.00505 | 0.00508 | 0.00512 | 0.00517 | 0.00523 | 0.00528 | 0.00534 | 0.0054 | 0.00546 | 0.00551 | 0.00554 | 0.00555 | 0.00555 | 0.00553 | 0.00553 | 0.00555 | 0.00561 | 0.00569 | 0.00579 | 0.00588 | 0.00597 | 0.00603 | 0.00607 | 0.00609 | 0.00608 | 0.00605 | 0.00601 | 0.00599 | 0.00598 | 0.00598 | 0.00597 | 0.00597 | 0.00598 | 0.00598 | 0.00599 | 0.006 | 0.006 | 0.006 | 0.006 | 0.006 | 0.006 | 0.00601 | 0.00602 | 0.00604 | 0.00607 | 0.0061 | 0.00612 | 0.00612 | 0.00612 | 0.0061 | 0.00607 | 0.00603 | 0.00599 | 0.00594 | 0.0059 | 0.00586 | 0.00583 | 0.00581 | 0.0058 | 0.0058 | 0.00579 | 0.00579 | 0.00578 | 0.00576 | 0.00574 | 0.00571 | 0.00567 | 0.00564 | 0.00562 | 0.0056 | 0.0056 | 0.00559 | 0.00559 | 0.00558 | 0.00556 | 0.00554 | 0.00552 | 0.00549 | 0.00546 | 0.00543 | 0.00541 | 0.00541 | 0.00541 | 0.00541 | 0.00542 | 0.00544 | 0.00545 | 0.00547 | 0.00548 | 0.00549 | 0.00549 | 0.00548 | 0.00548 | 0.00547 | 0.00546 | 0.00545 | 0.00544 | 0.00544 | 0.00544 | 0.00546 | 0.00547 | 0.00549 | 0.00551 | 0.00553 | 0.00555 | 0.00557 | 0.00559 | 0.00562 | 0.00564 | 0.00567 | 0.00569 | 0.00572 | 0.00574 | 0.00576 | 0.00578 | 0.00579 | 0.0058 | 0.00581 | 0.00582 | 0.00582 | 0.00583 | 0.00583 | 0.00583 | 0.00584 | 0.00585 | 0.00587 | 0.00588 | 0.0059 | 0.00591 | 0.00592 | 0.00593 | 0.00592 | 0.00591 | 0.0059 | 0.00589 | 0.00588 | 0.00589 | 0.0059 | 0.00592 | 0.00595 | 0.00601 | 0.00607 | 0.00612 | 0.00615 | 0.00616 | 0.00615 | 0.00612 | 0.00606 | 0.006 | 0.00593 | 0.00587 | 0.00583 | 0.00582 | 0.00583 | 0.00584 | 0.00585 | 0.00585 | 0.00583 | 0.00581 | 0.00578 | 0.00576 | 0.00573 | 0.00572 | 0.00571 | 0.00572 | 0.00573 | 0.00574 | 0.00574 | 0.00573 | 0.00571 | 0.00568 | 0.00565 | 0.00561 | 0.00557 | 0.00553 | 0.00549 | 0.00546 | 0.00543 | 0.0054 | 0.00538 | 0.00536 | 0.00535 | 0.00534 | 0.00535 | 0.00535 | 0.00535 | 0.00535 | 0.00534 | 0.00533 | 0.00532 | 0.00529 | 0.00526 | 0.00523 | 0.0052 | 0.00517 | 0.00514 | 0.00512 | 0.0051 | 0.00507 | 0.00505 | 0.00504 | 0.00502 | 0.005 | 0.00499 | 0.00497 | 0.00496 | 0.00494 | 0.00493 | 0.00492 | 0.0049 | 0.00488 | 0.00487 | 0.00484 | 0.00482 | 0.0048 | 0.00478 | 0.00477 | 0.00477 | 0.00476 | 0.00476 | 0.00475 | 0.00473 | 0.00472 | 0.0047 | 0.00468 | 0.00465 | 0.00462 | 0.0046 | 0.00457 | 0.00455 | 0.00454 | 0.00452 | 0.00451 | 0.0045 | 0.00448 | 0.00447 | 0.00445 | 0.00443 | 0.00441 | 0.0044 | 0.00439 | 0.00438 | 0.00437 | 0.00437 | 0.00436 | 0.00435 | 0.00434 | 0.00433 | 0.00432 | 0.00432 | 0.00433 | 0.00433 | 0.00434 | 0.00436 | 0.00437 | 0.00437 | 0.00437 | 0.00437 | 0.00436 | 0.00435 | 0.00433 | 0.00431 | 0.0043 | 0.00429 | 0.00428 | 0.00429 | 0.0043 | 0.00431 | 0.00433 | 0.00435 | 0.00437 | 0.00438 | 0.00438 | 0.00436 | 0.00434 | 0.00432 | 0.0043 | 0.00429 | 0.00428 | 0.00427 | 0.00427 | 0.00428 | 0.0043 | 0.00431 | 0.00431 | 0.00432 | 0.00432 | 0.00432 | 0.00432 | 0.00432 | 0.00432 | 0.00431 | 0.00431 | 0.0043 | 0.00429 | 0.00429 | 0.00429 | 0.0043 | 0.00431 | 0.00432 | 0.00432 | 0.00432 | 0.00431 | 0.00431 | 0.00431 | 0.00431 | 0.00431 | 0.00431 | 0.00432 | 0.00433 | 0.00434 | 0.00433 | 0.00433 | 0.00432 | 0.00431 | 0.0043 | 0.0043 | 0.0043 | 0.0043 | 0.00431 | 0.00432 | 0.00432 | 0.00432 | 0.00431 | 0.0043 | 0.00428 | 0.00426 | 0.00425 | 0.00424 | 0.00424 | 0.00425 | 0.00426 | 0.00428 | 0.0043 | 0.00432 | 0.00434 | 0.00434 | 0.00435 | 0.00434 | 0.00434 | 0.00434 | 0.00433 | 0.00432 | 0.00431 | 0.00431 | 0.00432 | 0.00432 | 0.00433 | 0.00433 | 0.00434 | 0.00434 | 0.00435 | 0.00436 | 0.00436 | 0.00436 | 0.00436 | 0.00435 | 0.00435 | 0.00435 | 0.00434 | 0.00434 | 0.00433 | 0.00433 | 0.00432 | 0.00432 | 0.00432 | 0.00432 | 0.00432 | 0.00433 | 0.00435 | 0.00437 | 0.00439 | 0.0044 | 0.0044 | 0.00439 | 0.00437 | 0.00435 | 0.00433 | 0.00431 | 0.00431 | 0.00432 | 0.00433 | 0.00435 | 0.00436 | 0.00436 | 0.00435 | 0.00435 | 0.00434 | 0.00434 | 0.00434 | 0.00434 | 0.00434 | 0.00436 | 0.00437 | 0.00438 | 0.00438 | 0.00437 | 0.00437 | 0.00437 | 0.00437 | 0.00437 | 0.00437 | 0.00437 | 0.00437 | 0.00438 | 0.00439 | 0.0044 | 0.0044 | 0.0044 | 0.0044 | 0.0044 | 0.00439 | 0.00438 | 0.00438 | 0.00437 | 0.00438 | 0.00439 | 0.00441 | 0.00443 | 0.00445 | 0.00445 | 0.00445 | 0.00444 | 0.00443 | 0.00443 | 0.00442 | 0.00442 | 0.00441 | 0.00442 | 0.00443 | 0.00444 | 0.00445 | 0.00446 | 0.00446 | 0.00445 | 0.00445 | 0.00444 | 0.00443 | 0.00442 | 0.00442 | 0.00442 | 0.00443 | 0.00444 | 0.00444 | 0.00445 | 0.00445 | 0.00446 | 0.00446 | 0.00446 | 0.00446 | 0.00446 | 0.00446 | 0.00446 | 0.00446 | 0.00445 | 0.00444 | 0.00442 | 0.00441 | 0.00441 | 0.00442 | 0.00443 | 0.00445 | 0.00448 | 0.0045 | 0.00452 | 0.00453 | 0.00454 | 0.00455 | 0.00454 | 0.00454 | 0.00453 | 0.00453 | 0.00453 | 0.00454 | 0.00454 | 0.00454 | 0.00455 | 0.00456 | 0.00456 | 0.00456 | 0.00456 | 0.00455 | 0.00454 | 0.00453 | 0.00452 | 0.00452 | 0.00452 | 0.00452 | 0.00453 | 0.00454 | 0.00456 | 0.00457 | 0.00458 | 0.00459 | 0.00459 | 0.00459 | 0.00458 | 0.00457 | 0.00457 | 0.00456 | 0.00455 | 0.00455 | 0.00456 | 0.00457 | 0.00459 | 0.0046 | 0.00461 | 0.00461 | 0.00461 | 0.0046 | 0.00459 | 0.00459 | 0.00458 | 0.00458 | 0.00459 | 0.0046 | 0.00461 | 0.00462 | 0.00462 | 0.00463 | 0.00463 | 0.00463 | 0.00463 | 0.00463 | 0.00462 | 0.0046 | 0.00458 | 0.00455 | 0.00453 | 0.00452 | 0.00452 | 0.00452 | 0.00454 | 0.00457 | 0.0046 | 0.00462 | 0.00464 | 0.00465 | 0.00465 | 0.00465 | 0.00463 | 0.00462 | 0.00461 | 0.00459 | 0.00459 | 0.00459 | 0.0046 | 0.00461 | 0.00462 | 0.00462 | 0.00461 | 0.0046 | 0.00459 | 0.00457 | 0.00456 | 0.00455 | 0.00455 | 0.00456 | 0.00457 | 0.00459 | 0.00461 | 0.00464 | 0.00466 | 0.00467 | 0.00468 | 0.00469 | 0.0047 | 0.0047 | 0.00469 | 0.00468 | 0.00467 | 0.00467 | 0.00467 | 0.00467 | 0.00467 | 0.00468 | 0.0047 | 0.00472 | 0.00473 | 0.00474 | 0.00474 | 0.00474 | 0.00473 | 0.0047 | 0.00466 | 0.00464 | 0.00464 | 0.00466 | 0.00468 | 0.00471 | 0.00474 | 0.00477 | 0.00479 | 0.0048 | 0.00479 | 0.00476 | 0.00473 | 0.00471 | 0.0047 | 0.0047 | 0.00469 | 0.00468 | 0.00467 | 0.00468 | 0.00469 | 0.0047 | 0.0047 | 0.0047 | 0.00471 | 0.00471 | 0.00471 | 0.00472 | 0.00472 | 0.00472 | 0.00472 | 0.00472 | 0.00473 | 0.00474 | 0.00474 | 0.00474 | 0.00474 | 0.00474 | 0.00474 | 0.00473 | 0.00473 | 0.00473 | 0.00473 | 0.00473 | 0.00473 | 0.00473 | 0.00474 | 0.00475 | 0.00476 | 0.00477 | 0.00478 | 0.00479 | 0.00479 | 0.00478 | 0.00478 | 0.00477 | 0.00477 | 0.00477 | 0.00479 | 0.00483 | 0.00486 | 0.00489 | 0.00491 | 0.00492 | 0.00491 | 0.00489 | 0.00487 | 0.00485 | 0.00484 | 0.00483 | 0.00483 | 0.00484 | 0.00485 | 0.00486 | 0.00488 | 0.00489 | 0.00489 | 0.00489 | 0.00489 | 0.00489 | 0.00488 | 0.00486 | 0.00484 | 0.00484 | 0.00484 | 0.00485 | 0.00487 | 0.00488 | 0.00489 | 0.00489 | 0.00489 | 0.00487 | 0.00486 | 0.00484 | 0.00483 | 0.00482 | 0.00481 | 0.00481 | 0.00481 | 0.00481 | 0.00481 | 0.00481 | 0.00481 | 0.00481 | 0.00481 | 0.0048 | 0.00479 | 0.00477 | 0.00476 | 0.00475 | 0.00476 | 0.00477 | 0.00479 | 0.00482 | 0.00485 | 0.00488 | 0.00491 | 0.00494 | 0.00497 | 0.00499 | 0.00501 | 0.00502 | 0.00502 | 0.00501 | 0.00499 | 0.00497 | 0.00495 | 0.00494 | 0.00495 | 0.00497 | 0.00499 | 0.00499 | 0.00498 | 0.00496 | 0.00495 | 0.00493 | 0.00492 | 0.00491 | 0.00492 | 0.00493 | 0.00494 | 0.00495 | 0.00494 | 0.00494 | 0.00494 | 0.00495 | 0.00496 | 0.00496 | 0.00496 | 0.00496 | 0.00496 | 0.00495 | 0.00494 | 0.00492 | 0.00491 | 0.00491 | 0.00492 | 0.00492 | 0.00492 | 0.00491 | 0.0049 | 0.00489 | 0.00489 | 0.00489 | 0.00489 | 0.00489 | 0.00489 | 0.0049 | 0.00491 | 0.00492 | 0.00493 | 0.00494 | 0.00493 | 0.00493 | 0.00494 | 0.00495 | 0.00496 | 0.00498 | 0.005 | 0.00503 | 0.00506 | 0.00508 | 0.0051 | 0.0051 | 0.00509 | 0.00509 | 0.00509 | 0.00509 | 0.0051 | 0.00509 | 0.00508 | 0.00507 | 0.00506 | 0.00507 | 0.00507 | 0.00507 | 0.00507 | 0.00508 | 0.00509 | 0.00511 | 0.00511 | 0.0051 | 0.00509 | 0.00507 | 0.00506 | 0.00507 | 0.00507 | 0.00508 | 0.00508 | 0.00509 | 0.00509 | 0.00509 | 0.00509 | 0.00509 | 0.00508 | 0.00506 | 0.00505 | 0.00504 | 0.00503 | 0.00503 | 0.00503 | 0.00502 | 0.00503 | 0.00504 | 0.00507 | 0.0051 | 0.00512 | 0.00513 | 0.00514 | 0.00514 | 0.00515 | 0.00515 | 0.00515 | 0.00515 | 0.00516 | 0.00517 | 0.00518 | 0.00519 | 0.0052 | 0.00521 | 0.00521 | 0.00521 | 0.0052 | 0.00519 | 0.00517 | 0.00516 | 0.00515 | 0.00514 | 0.00514 | 0.00514 | 0.00514 | 0.00515 | 0.00516 | 0.00517 | 0.00518 | 0.00524 | 0.00529 | 0.00528 | 0.00516 | 0.00495 | 0.00469 | 0.00442 | 0.00416 | 0.00397 | 0.00386 | 0.00386 | 0.00397 | 0.00422 | 0.0045 | 0.00477 | 0.00501 | 0.00525 | 0.00548 | 0.00572 | 0.00597 | 0.00623 | 0.00649 | 0.00675 | 0.00701 | 0.00725 | 0.00748 | 0.00768 | 0.00784 | 0.00797 | 0.00804 | 0.00804 | 0.00799 | 0.00788 | 0.00771 | 0.0075 | 0.00726 | 0.007 | 0.00676 | 0.00654 | 0.00637 | 0.00626 | 0.00622 | 0.00626 | 0.00637 | 0.00652 | 0.00671 | 0.0069 | 0.0071 | 0.0073 | 0.00751 | 0.00772 | 0.00794 | 0.00816 | 0.00839 | 0.00862 | 0.00884 | 0.00904 | 0.00922 | 0.00935 | 0.00944 | 0.00949 | 0.00953 | 0.00957 | 0.00962 | 0.00965 | 0.00966 | 0.00968 | 0.00973 | 0.00983 | 0.01001 | 0.01031 | 0.01079 | 0.01148 | 0.01233 | 0.01321 | 0.01392 | 0.01431 | 0.01432 | 0.01395 | 0.01326 | 0.01239 | 0.01147 | 0.01067 | 0.0101 | 0.00981 | 0.00974 | 0.00981 | 0.00993 | 0.01004 | 0.0101 | 0.01014 | 0.01017 | 0.01024 | 0.01034 | 0.01044 | 0.01052 | 0.01056 | 0.01055 | 0.01048 | 0.01038 | 0.01028 | 0.01022 | 0.01026 | 0.01043 | 0.01072 | 0.01109 | 0.01145 | 0.01168 | 0.01173 | 0.01152 | 0.01106 | 0.01038 | 0.00958 | 0.00874 | 0.00796 | 0.00732 | 0.00686 | 0.0066 | 0.00651 | 0.00653 | 0.00661 | 0.0067 | 0.00677 | 0.0068 | 0.00679 | 0.00674 | 0.00667 | 0.0066 | 0.00657 | 0.00659 | 0.00665 | 0.00675 | 0.00686 | 0.00695 | 0.00703 | 0.00711 | 0.00717 | 0.00723 | 0.00729 | 0.00734 | 0.00739 | 0.00744 | 0.00748 | 0.0075 | 0.00751 | 0.00752 | 0.00752 | 0.00753 | 0.00755 | 0.00757 | 0.00759 | 0.00758 | 0.00756 | 0.00752 | 0.00747 | 0.00741 | 0.00733 | 0.00724 | 0.00713 | 0.00702 | 0.00689 | 0.00676 | 0.00662 | 0.00648 | 0.00633 | 0.00619 | 0.00606 | 0.00593 | 0.00579 | 0.00566 | 0.00553 | 0.00541 | 0.00531 | 0.00523 | 0.00517 | 0.00513 | 0.00512 | 0.00512 | 0.00516 | 0.00522 | 0.00529 | 0.00537 | 0.00544 | 0.00551 | 0.00556 | 0.0056 | 0.00562 | 0.00563 | 0.00564 | 0.00565 | 0.00567 | 0.0057 | 0.00574 | 0.00579 | 0.00584 | 0.00588 | 0.00592 | 0.00598 | 0.00604 | 0.00612 | 0.00617 | 0.00621 | 0.00622 | 0.00621 | 0.00618 | 0.00615 | 0.00612 | 0.00611 | 0.00614 | 0.00623 | 0.0064 | 0.00654 | 0.00663 | 0.00666 | 0.00663 | 0.00655 | 0.00642 | 0.00624 | 0.00605 | 0.00588 | 0.00577 | 0.00574 | 0.00578 | 0.00579 | 0.00582 | 0.00586 | 0.00589 | 0.0059 | 0.00589 | 0.00588 | 0.00586 | 0.00586 | 0.00586 | 0.00585 | 0.00585 | 0.00584 | 0.00582 | 0.00581 | 0.00579 | 0.00577 | 0.00576 | 0.00574 | 0.00573 | 0.00573 | 0.00572 | 0.0057 | 0.00569 | 0.00568 | 0.00569 | 0.00571 | 0.00575 | 0.00579 | 0.0058 | 0.00579 | 0.00577 | 0.00576 | 0.00576 | 0.00576 | 0.00576 | 0.00578 | 0.00582 | 0.00587 | 0.00594 | 0.00599 | 0.00602 | 0.00602 | 0.006 | 0.00598 | 0.00597 | 0.00597 | 0.00597 | 0.00597 | 0.00599 | 0.00601 | 0.00605 | 0.00608 | 0.0061 | 0.00609 | 0.00606 | 0.00602 | 0.006 | 0.00599 | 0.006 | 0.00601 | 0.00602 | 0.00603 | 0.00602 | 0.006 | 0.00595 | 0.00588 | 0.00581 | 0.00576 | 0.00577 | 0.00583 | 0.00591 | 0.00599 | 0.00605 | 0.0061 | 0.00612 | 0.00612 | 0.00611 | 0.00608 | 0.00605 | 0.00604 | 0.00606 | 0.00609 | 0.00612 | 0.00612 | 0.0061 | 0.00606 | 0.00602 | 0.00599 | 0.00597 | 0.00594 | 0.00592 | 0.0059 | 0.00588 | 0.00588 | 0.00589 | 0.00592 | 0.00596 | 0.00599 | 0.006 | 0.00601 | 0.006 | 0.00597 | 0.00591 | 0.00582 | 0.00573 | 0.00567 | 0.00565 | 0.00567 | 0.00573 | 0.0058 | 0.00587 | 0.00596 | 0.00605 | 0.00611 | 0.00612 | 0.00608 | 0.00602 | 0.00595 | 0.0059 | 0.00587 | 0.00586 | 0.00586 | 0.00589 | 0.00594 | 0.00598 | 0.00601 | 0.00602 | 0.006 | 0.00598 | 0.00596 | 0.00596 | 0.00594 | 0.00593 | 0.00591 | 0.00591 | 0.00593 | 0.00596 | 0.006 | 0.00603 | 0.00603 | 0.00601 | 0.00597 | 0.00592 | 0.00587 | 0.00582 | 0.0058 | 0.00581 | 0.00586 | 0.00591 | 0.00595 | 0.00595 | 0.00593 | 0.0059 | 0.00587 | 0.00584 | 0.00583 | 0.00583 | 0.00584 | 0.00587 | 0.00589 | 0.00591 | 0.00591 | 0.00589 | 0.00587 | 0.00585 | 0.00585 | 0.00587 | 0.0059 | 0.00593 | 0.00597 | 0.00599 | 0.006 | 0.00601 | 0.00602 | 0.00601 | 0.006 | 0.00599 | 0.006 | 0.00602 | 0.00606 | 0.00611 | 0.00614 | 0.00616 | 0.00617 | 0.00617 | 0.00617 | 0.00616 | 0.00615 | 0.00613 | 0.00611 | 0.0061 | 0.00609 | 0.00607 | 0.00606 | 0.00605 | 0.00603 | 0.00602 | 0.00604 | 0.00607 | 0.00611 | 0.00616 | 0.00621 | 0.00624 | 0.00626 | 0.00629 | 0.00632 | 0.00633 | 0.00631 | 0.00629 | 0.00626 | 0.00624 | 0.00622 | 0.00619 | 0.00614 | 0.00608 | 0.00603 | 0.00601 | 0.00602 | 0.00604 | 0.00606 | 0.0061 | 0.00616 | 0.00622 | 0.00627 | 0.00631 | 0.00632 | 0.00633 | 0.00635 | 0.00638 | 0.00642 | 0.00644 | 0.00645 | 0.00645 | 0.00643 | 0.00641 | 0.00639 | 0.00636 | 0.00633 | 0.00631 | 0.00632 | 0.00634 | 0.00638 | 0.00643 | 0.00649 | 0.00654 | 0.00657 | 0.0066 | 0.00661 | 0.0066 | 0.00658 | 0.00654 | 0.00649 | 0.00645 | 0.00642 | 0.00642 | 0.00641 | 0.0064 | 0.00639 | 0.00638 | 0.00638 | 0.00638 | 0.00636 | 0.00632 | 0.00625 | 0.0062 | 0.00618 | 0.0062 | 0.00624 | 0.00628 | 0.00635 | 0.00643 | 0.00653 | 0.00662 | 0.00667 | 0.00668 | 0.00666 | 0.00665 | 0.00665 | 0.00665 | 0.00662 | 0.00657 | 0.00653 | 0.00651 | 0.00653 | 0.00655 | 0.00658 | 0.00662 | 0.00668 | 0.00677 | 0.00687 | 0.00696 | 0.00701 | 0.00703 | 0.007 | 0.00694 | 0.00687 | 0.00679 | 0.00671 | 0.00662 | 0.00655 | 0.00651 | 0.00651 | 0.00653 | 0.00655 | 0.00654 | 0.00652 | 0.00652 | 0.00655 | 0.00658 | 0.00658 | 0.00656 | 0.00652 | 0.00649 | 0.00647 | 0.00643 | 0.00637 | 0.00631 | 0.00626 | 0.00624 | 0.00625 | 0.00627 | 0.0063 | 0.00634 | 0.00641 | 0.0065 | 0.0066 | 0.00671 | 0.00682 | 0.00692 | 0.007 | 0.00706 | 0.00707 | 0.00703 | 0.00694 | 0.00684 | 0.00674 | 0.00664 | 0.00656 | 0.00649 | 0.00643 | 0.0064 | 0.00638 | 0.00637 | 0.00637 | 0.00638 | 0.0064 | 0.00643 | 0.00644 | 0.00641 | 0.00635 | 0.00627 | 0.00621 | 0.00616 | 0.00613 | 0.00611 | 0.00612 | 0.00616 | 0.00622 | 0.00629 | 0.00634 | 0.00638 | 0.00641 | 0.00645 | 0.0065 | 0.00655 | 0.00661 | 0.00669 | 0.00678 | 0.00689 | 0.00701 | 0.00713 | 0.00722 | 0.00728 | 0.00731 | 0.00729 | 0.00724 | 0.00716 | 0.00705 | 0.00693 | 0.0068 | 0.00667 | 0.00655 | 0.00647 | 0.00643 | 0.00644 | 0.0065 | 0.0066 | 0.0067 | 0.00677 | 0.00682 | 0.00684 | 0.00683 | 0.00681 | 0.00676 | 0.0067 | 0.00664 | 0.0066 | 0.00659 | 0.00658 | 0.00658 | 0.00657 | 0.00656 | 0.00655 | 0.00655 | 0.00654 | 0.00652 | 0.00649 | 0.00645 | 0.00643 | 0.00642 | 0.00643 | 0.00645 | 0.00648 | 0.00652 | 0.00657 | 0.00663 | 0.00668 | 0.0067 | 0.00669 | 0.00666 | 0.00662 | 0.0066 | 0.0066 | 0.00661 | 0.00663 | 0.00668 | 0.00673 | 0.00678 | 0.00681 | 0.00682 | 0.00682 | 0.00681 | 0.00679 | 0.00676 | 0.00673 | 0.0067 | 0.00668 | 0.00668 | 0.00667 | 0.00667 | 0.00666 | 0.00665 | 0.00666 | 0.00666 | 0.00665 | 0.00662 | 0.00659 | 0.00656 | 0.00655 | 0.00655 | 0.00656 | 0.00657 | 0.00659 | 0.0066 | 0.00663 | 0.00664 | 0.00665 | 0.00665 | 0.00666 | 0.00667 | 0.00669 | 0.00672 | 0.00674 | 0.00674 | 0.00672 | 0.00668 | 0.00663 | 0.00659 | 0.00657 | 0.00658 | 0.00661 | 0.00665 | 0.0067 | 0.00674 | 0.00676 | 0.00677 | 0.00677 | 0.00676 | 0.00676 | 0.00675 | 0.00674 | 0.00674 | 0.00673 | 0.00672 | 0.0067 | 0.00668 | 0.00666 | 0.00666 | 0.00667 | 0.00669 | 0.00672 | 0.00674 | 0.00676 | 0.00679 | 0.00681 | 0.00683 | 0.00684 | 0.00684 | 0.00683 | 0.00682 | 0.00681 | 0.0068 | 0.00678 | 0.00677 | 0.00675 | 0.00674 | 0.00672 | 0.00669 | 0.00667 | 0.00666 | 0.00665 | 0.00665 | 0.00668 | 0.00671 | 0.00675 | 0.00679 | 0.00681 | 0.00682 | 0.00682 | 0.0068 | 0.00678 | 0.00676 | 0.00675 | 0.00673 | 0.00672 | 0.00671 | 0.00669 | 0.00668 | 0.00667 | 0.00667 | 0.00667 | 0.00668 | 0.00668 | 0.00669 | 0.0067 | 0.00671 | 0.00672 | 0.00674 | 0.00676 | 0.00679 | 0.00682 | 0.00684 | 0.00685 | 0.00686 | 0.00685 | 0.00683 | 0.00681 | 0.00679 | 0.00676 | 0.00673 | 0.00669 | 0.00665 | 0.00661 | 0.00658 | 0.00656 | 0.00654 | 0.00653 | 0.00652 | 0.00651 | 0.00651 | 0.00651 | 0.00653 | 0.00655 | 0.00657 | 0.00661 | 0.00665 | 0.00668 | 0.0067 | 0.00669 | 0.00667 | 0.00664 | 0.00662 | 0.00662 | 0.00664 | 0.00669 | 0.00675 | 0.0068 | 0.00684 | 0.00687 | 0.00688 | 0.00686 | 0.00684 | 0.00681 | 0.00679 | 0.00678 | 0.00679 | 0.00681 | 0.00684 | 0.00688 | 0.00691 | 0.00693 | 0.00693 | 0.00691 | 0.00688 | 0.00684 | 0.00679 | 0.00676 | 0.00673 | 0.00672 | 0.00672 | 0.00672 | 0.00673 | 0.00674 | 0.00674 | 0.00673 | 0.00672 | 0.0067 | 0.00669 | 0.0067 | 0.00671 | 0.00673 | 0.00674 | 0.00674 | 0.00673 | 0.0067 | 0.00666 | 0.00663 | 0.00661 | 0.0066 | 0.00662 | 0.00664 | 0.00666 | 0.00667 | 0.00667 | 0.00665 | 0.00663 | 0.00662 | 0.00662 | 0.00664 | 0.00667 | 0.00669 | 0.00671 | 0.00673 | 0.00673 | 0.00672 | 0.0067 | 0.00669 | 0.00667 | 0.00666 | 0.00666 | 0.00665 | 0.00665 | 0.00667 | 0.00669 | 0.00672 | 0.00676 | 0.00679 | 0.00681 | 0.00681 | 0.00681 | 0.00679 | 0.00678 | 0.00678 | 0.00681 | 0.00686 | 0.00693 | 0.007 | 0.00705 | 0.00709 | 0.00709 | 0.00705 | 0.00697 | 0.00687 | 0.00677 | 0.00669 | 0.00664 | 0.00663 | 0.00666 | 0.0067 | 0.00676 | 0.00681 | 0.00683 | 0.00684 | 0.00681 | 0.00678 | 0.00674 | 0.00671 | 0.00669 | 0.00669 | 0.00671 | 0.00674 | 0.00677 | 0.0068 | 0.00681 | 0.00679 | 0.00674 | 0.00667 | 0.0066 | 0.00654 | 0.00651 | 0.0065 | 0.00653 | 0.00657 | 0.00663 | 0.00668 | 0.00671 | 0.00673 | 0.00674 | 0.00675 | 0.00678 | 0.00683 | 0.0069 | 0.00696 | 0.00701 | 0.00704 | 0.00705 | 0.00704 | 0.00703 | 0.007 | 0.00697 | 0.00693 | 0.00689 | 0.00684 | 0.00678 | 0.00671 | 0.00664 | 0.0066 | 0.00658 | 0.00661 | 0.00668 | 0.00676 | 0.00684 | 0.00691 | 0.00695 | 0.00695 | 0.00693 | 0.00689 | 0.00684 | 0.00681 | 0.0068 | 0.00681 | 0.00683 | 0.00686 | 0.00688 | 0.00688 | 0.00684 | 0.00679 | 0.00671 | 0.00665 | 0.00659 | 0.00657 | 0.00659 | 0.00662 | 0.00668 | 0.00674 | 0.0068 | 0.00686 | 0.00692 | 0.00697 | 0.00701 | 0.00701 | 0.00699 | 0.00693 | 0.00685 | 0.00679 | 0.00677 | 0.00677 | 0.00681 | 0.00685 | 0.00689 | 0.00692 | 0.00694 | 0.00693 | 0.0069 | 0.00684 | 0.00679 | 0.00675 | 0.00675 | 0.00677 | 0.00678 | 0.00678 | 0.00678 | 0.00676 | 0.00675 | 0.00675 | 0.00676 | 0.00681 | 0.00688 | 0.00698 | 0.00707 | 0.00714 | 0.00717 | 0.00714 | 0.00707 | 0.00695 | 0.00683 | 0.00672 | 0.00666 | 0.00667 | 0.00673 | 0.00682 | 0.00693 | 0.00703 | 0.0071 | 0.00715 | 0.00719 | 0.00722 | 0.00726 | 0.00731 | 0.00736 | 0.00741 | 0.00745 | 0.00746 | 0.00746 | 0.00743 | 0.0074 | 0.00737 | 0.00737 | 0.00739 | 0.00743 | 0.00748 | 0.00752 | 0.00753 | 0.00753 | 0.0075 | 0.00745 | 0.00739 | 0.00733 | 0.00728 | 0.00725 | 0.00724 | 0.00727 | 0.00733 | 0.00741 | 0.00748 | 0.00753 | 0.00756 | 0.00757 | 0.00756 | 0.00754 | 0.00753 | 0.00754 | 0.00757 | 0.00761 | 0.00766 | 0.00768 | 0.00768 | 0.00764 | 0.00758 | 0.00752 | 0.00747 | 0.00744 | 0.00744 | 0.00747 | 0.00753 | 0.00763 | 0.00774 | 0.00786 | 0.00795 | 0.008 | 0.00801 | 0.00797 | 0.00789 | 0.00779 | 0.0077 | 0.00763 | 0.00761 | 0.00762 | 0.00767 | 0.00772 | 0.00776 | 0.0078 | 0.00783 | 0.00785 | 0.00787 | 0.00787 | 0.00785 | 0.00782 | 0.00779 | 0.00775 | 0.00772 | 0.00771 | 0.00775 | 0.00782 | 0.00791 | 0.00799 | 0.00805 | 0.00807 | 0.00805 | 0.00799 | 0.00791 | 0.00782 | 0.00775 | 0.00772 | 0.00771 | 0.00773 | 0.00775 | 0.00777 | 0.0078 | 0.00782 | 0.00784 | 0.00785 | 0.00787 | 0.00788 | 0.00788 | 0.00788 | 0.00788 | 0.00787 | 0.00787 | 0.00787 | 0.00788 | 0.00788 | 0.00789 | 0.0079 | 0.0079 | 0.00791 | 0.00791 | 0.0079 | 0.0079 | 0.0079 | 0.00789 | 0.00789 | 0.0079 | 0.0079 | 0.00791 | 0.00791 | 0.00791 | 0.0079 | 0.00788 | 0.00787 | 0.00785 | 0.00783 | 0.00781 | 0.00779 | 0.00778 | 0.00777 | 0.00776 | 0.00778 | 0.00782 | 0.0079 | 0.00798 | 0.00806 | 0.00811 | 0.00811 | 0.00809 | 0.00802 | 0.00795 | 0.00787 | 0.00781 | 0.00779 | 0.00779 | 0.00781 | 0.00783 | 0.00784 | 0.00784 | 0.00782 | 0.00779 | 0.00775 | 0.0077 | 0.00767 | 0.00765 | 0.00765 | 0.00767 | 0.00769 | 0.00771 | 0.00771 | 0.0077 | 0.00766 | 0.0076 | 0.00753 | 0.00745 | 0.00738 | 0.00734 | 0.00733 | 0.00733 | 0.00733 | 0.00732 | 0.00729 | 0.00726 | 0.00724 | 0.00723 | 0.00724 | 0.00725 | 0.00724 | 0.00724 | 0.00724 | 0.00726 | 0.00732 | 0.00743 | 0.00758 | 0.00777 | 0.00794 | 0.00808 | 0.00815 | 0.00814 | 0.00804 | 0.00788 | 0.00771 | 0.00756 | 0.00746 | 0.00741 | 0.00739 | 0.00739 | 0.00741 | 0.00743 | 0.00744 | 0.00744 | 0.00743 | 0.00742 | 0.00741 | 0.00739 | 0.00738 | 0.00737 | 0.00737 | 0.00739 | 0.00743 | 0.00747 | 0.0075 | 0.00751 | 0.00751 | 0.00748 | 0.00745 | 0.00739 | 0.00732 | 0.00725 | 0.0072 | 0.00718 | 0.00718 | 0.00719 | 0.0072 | 0.00721 | 0.0072 | 0.00717 | 0.0071 | 0.007 | 0.00688 | 0.00679 | 0.00675 | 0.00679 | 0.0069 | 0.00705 | 0.00722 | 0.00739 | 0.00752 | 0.0076 | 0.00764 | 0.00764 | 0.00764 | 0.00765 | 0.00769 | 0.00775 | 0.00783 | 0.0079 | 0.00795 | 0.00798 | 0.00799 | 0.00798 | 0.00797 | 0.00795 | 0.00791 | 0.00786 | 0.0078 | 0.00774 | 0.00769 | 0.00766 | 0.00766 | 0.00768 | 0.00774 | 0.00782 | 0.00791 | 0.00799 | 0.00805 | 0.00808 | 0.0081 | 0.0081 | 0.00811 | 0.00812 | 0.00813 | 0.00813 | 0.00813 | 0.00812 | 0.0081 | 0.00808 | 0.00805 | 0.00803 | 0.00801 | 0.00801 | 0.00802 | 0.00806 | 0.0081 | 0.00815 | 0.00819 | 0.00824 | 0.00829 | 0.00835 | 0.00841 | 0.00846 | 0.0085 | 0.00852 | 0.00853 | 0.00852 | 0.00851 | 0.00849 | 0.00846 | 0.00845 | 0.00844 | 0.00843 | 0.00841 | 0.00839 | 0.00836 | 0.00832 | 0.0083 | 0.00829 | 0.00831 | 0.00834 | 0.0084 | 0.00848 | 0.00857 | 0.00864 | 0.00869 | 0.00873 | 0.00874 | 0.00875 | 0.00875 | 0.00875 | 0.00876 | 0.00878 | 0.0088 | 0.00882 | 0.00884 | 0.00885 | 0.00885 | 0.00885 | 0.00883 | 0.00881 | 0.00879 | 0.00877 | 0.00875 | 0.00873 | 0.00872 | 0.00871 | 0.00872 | 0.00874 | 0.00877 | 0.00881 | 0.00885 | 0.00889 | 0.00892 | 0.00896 | 0.00899 | 0.00902 | 0.00904 | 0.00905 | 0.00906 | 0.00906 | 0.00907 | 0.00907 | 0.00907 | 0.00906 | 0.00904 | 0.009 | 0.00894 | 0.00888 | 0.00882 | 0.00878 | 0.00879 | 0.00885 | 0.00895 | 0.00909 | 0.00924 | 0.00938 | 0.0095 | 0.00959 | 0.00965 | 0.00968 | 0.00971 | 0.00974 | 0.00977 | 0.00979 | 0.0098 | 0.00979 | 0.00977 | 0.00975 | 0.00973 | 0.00971 | 0.00969 | 0.00967 | 0.00963 | 0.00956 | 0.00947 | 0.00936 | 0.00927 | 0.0092 | 0.00918 | 0.00921 | 0.00929 | 0.00941 | 0.00953 | 0.00964 | 0.00971 | 0.00973 | 0.00971 | 0.00965 | 0.00957 | 0.00948 | 0.00942 | 0.00939 | 0.0094 | 0.00944 | 0.00951 | 0.0096 | 0.0097 | 0.00978 | 0.00985 | 0.00989 | 0.00988 | 0.00986 | 0.00982 | 0.00978 | 0.00976 | 0.00974 | 0.00972 | 0.00969 | 0.00967 | 0.00965 | 0.00964 | 0.00962 | 0.00961 | 0.0096 | 0.00959 | 0.00959 | 0.00959 | 0.00959 | 0.0096 | 0.00961 | 0.00962 | 0.0096 | 0.00956 | 0.00949 | 0.0094 | 0.0093 | 0.0092 | 0.00913 | 0.0091 | 0.00911 | 0.00917 | 0.00924 | 0.00933 | 0.00939 | 0.00943 | 0.00943 | 0.00943 | 0.00942 | 0.00941 | 0.00941 | 0.00941 | 0.00942 | 0.00942 | 0.00943 | 0.00942 | 0.00941 | 0.0094 | 0.00939 | 0.00937 | 0.00937 | 0.00939 | 0.00941 | 0.00943 | 0.00943 | 0.00939 | 0.00929 | 0.00917 | 0.00904 | 0.00893 | 0.00885 | 0.00881 | 0.00884 | 0.00893 | 0.00907 | 0.00922 | 0.00936 | 0.00945 | 0.00951 | 0.00954 | 0.00955 | 0.00954 | 0.00953 | 0.00951 | 0.0095 | 0.00949 | 0.00949 | 0.00949 | 0.00949 | 0.00951 | 0.00953 | 0.00956 | 0.00958 | 0.00961 | 0.00962 | 0.00961 | 0.0096 | 0.00958 | 0.00955 | 0.00953 | 0.00951 | 0.0095 | 0.00949 | 0.00949 | 0.0095 | 0.0095 | 0.00952 | 0.00954 | 0.00957 | 0.00959 | 0.00962 | 0.00965 | 0.00967 | 0.00968 | 0.00968 | 0.00967 | 0.00965 | 0.00964 | 0.00963 | 0.00962 | 0.00961 | 0.0096 | 0.00959 | 0.00959 | 0.00958 | 0.00957 | 0.00955 | 0.00953 | 0.00952 | 0.00951 | 0.00951 | 0.00951 | 0.00952 | 0.00954 | 0.00955 | 0.00957 | 0.00957 | 0.00956 | 0.00954 | 0.00951 | 0.00949 | 0.00948 | 0.00948 | 0.00949 | 0.00951 | 0.00953 | 0.00956 | 0.00959 | 0.00961 | 0.00963 | 0.00965 | 0.00967 | 0.00968 | 0.0097 | 0.00971 | 0.00972 | 0.00973 | 0.00974 | 0.00975 | 0.00976 | 0.00976 | 0.00976 | 0.00976 | 0.00976 | 0.00975 | 0.00975 | 0.00976 | 0.00977 | 0.0098 | 0.00983 | 0.00987 | 0.00991 | 0.00995 | 0.01 | 0.01005 | 0.01009 | 0.01013 | 0.01016 | 0.01019 | 0.01023 | 0.01025 | 0.01027 | 0.01028 | 0.01029 | 0.0103 | 0.0103 | 0.01031 | 0.01033 | 0.01034 | 0.01035 | 0.01036 | 0.01037 | 0.01038 | 0.01039 | 0.01039 | 0.01039 | 0.01039 | 0.01038 | 0.01037 | 0.01035 | 0.01032 | 0.0103 | 0.01029 | 0.0103 | 0.01032 | 0.01034 | 0.01034 | 0.01033 | 0.01031 | 0.01028 | 0.01025 | 0.01021 | 0.01019 | 0.01017 | 0.01019 | 0.01022 | 0.01027 | 0.01031 | 0.01035 | 0.01037 | 0.01038 | 0.01037 | 0.01036 | 0.01035 | 0.01033 | 0.0103 | 0.01028 | 0.01026 | 0.01024 | 0.01023 | 0.01023 | 0.01022 | 0.01021 | 0.01019 | 0.01017 | 0.01014 | 0.01011 | 0.01007 | 0.01003 | 0.00999 | 0.00996 | 0.00995 | 0.00993 | 0.00992 | 0.00991 | 0.00988 | 0.00985 | 0.00983 | 0.00981 | 0.0098 | 0.0098 | 0.00982 | 0.00984 | 0.00987 | 0.0099 | 0.00993 | 0.00994 | 0.00995 | 0.00995 | 0.00994 | 0.00992 | 0.0099 | 0.00988 | 0.00986 | 0.00984 | 0.00983 | 0.00983 | 0.00983 | 0.00983 | 0.00983 | 0.00983 | 0.00983 | 0.00983 | 0.00982 | 0.00981 | 0.00981 | 0.0098 | 0.0098 | 0.0098 | 0.00979 | 0.00977 | 0.00976 | 0.00974 | 0.00973 | 0.00972 | 0.00971 | 0.0097 | 0.0097 | 0.00971 | 0.00972 | 0.00973 | 0.00975 | 0.00976 | 0.00977 | 0.00978 | 0.00979 | 0.00979 | 0.00978 | 0.00979 | 0.0098 | 0.00983 | 0.00987 | 0.00994 | 0.01 | 0.01007 | 0.01014 | 0.01019 | 0.01025 | 0.0103 | 0.01035 | 0.01039 | 0.01045 | 0.01051 | 0.01058 | 0.01065 | 0.01071 | 0.01076 | 0.0108 | 0.01083 | 0.01085 | 0.01086 | 0.01086 | 0.01085 | 0.01083 | 0.01081 | 0.01078 | 0.01076 | 0.01073 | 0.0107 | 0.01067 | 0.01065 | 0.01063 | 0.01062 | 0.01062 | 0.01063 | 0.01063 | 0.01064 | 0.01063 | 0.01061 | 0.01059 | 0.01056 | 0.01052 | 0.01049 | 0.01046 | 0.01044 | 0.01043 | 0.01043 | 0.01042 | 0.01042 | 0.01042 | 0.01042 | 0.01042 | 0.01042 | 0.01043 | 0.01045 | 0.01048 | 0.01052 | 0.01055 | 0.01059 | 0.01063 | 0.01067 | 0.0107 | 0.01073 | 0.01075 | 0.01076 | 0.01078 | 0.0108 | 0.01083 | 0.01087 | 0.01092 | 0.01098 | 0.01105 | 0.01113 | 0.01121 | 0.01128 | 0.01134 | 0.01139 | 0.01144 | 0.01148 | 0.01154 | 0.0116 | 0.01168 | 0.01177 | 0.01187 | 0.01197 | 0.01206 | 0.01215 | 0.01222 | 0.01229 | 0.01235 | 0.01241 | 0.01246 | 0.01251 | 0.01256 | 0.01261 | 0.01266 | 0.0127 | 0.01275 | 0.01279 | 0.01283 | 0.01287 | 0.01291 | 0.01292 | 0.01292 | 0.01291 | 0.01289 | 0.01287 | 0.01284 | 0.01281 | 0.01277 | 0.01275 | 0.01273 | 0.01272 | 0.01273 | 0.01275 | 0.01278 | 0.01284 | 0.01292 | 0.01301 | 0.01309 | 0.01317 | 0.01324 | 0.01331 | 0.01338 | 0.01344 | 0.0135 | 0.01357 | 0.01365 | 0.01375 | 0.01385 | 0.01397 | 0.01409 | 0.01422 | 0.01435 | 0.01447 | 0.0146 | 0.01471 | 0.01482 | 0.01491 | 0.01499 | 0.01506 | 0.01511 | 0.01514 | 0.01514 | 0.01513 | 0.01511 | 0.01512 | 0.01519 | 0.01531 | 0.01548 | 0.01566 | 0.01584 | 0.01599 | 0.01609 | 0.01614 | 0.01614 | 0.01611 | 0.01608 | 0.01608 | 0.01615 | 0.01626 | 0.01639 | 0.01653 | 0.01664 | 0.01672 | 0.01677 | 0.01678 | 0.01676 | 0.01672 | 0.01667 | 0.01663 | 0.0166 | 0.01657 | 0.01654 | 0.01651 | 0.01648 | 0.01644 | 0.01639 | 0.01634 | 0.01628 | 0.01622 | 0.01616 | 0.0161 | 0.01604 | 0.01598 | 0.01592 | 0.01587 | 0.01582 | 0.0158 | 0.0158 | 0.01581 | 0.01582 | 0.01581 | 0.0158 | 0.01578 | 0.01573 | 0.01567 | 0.01558 | 0.01548 | 0.01539 | 0.01532 | 0.01529 | 0.01529 | 0.01531 | 0.01533 | 0.01535 | 0.01535 | 0.01531 | 0.01525 | 0.01515 | 0.01502 | 0.01488 | 0.01475 | 0.01465 | 0.01459 | 0.01454 | 0.01451 | 0.01448 | 0.01446 | 0.01444 | 0.01442 | 0.0144 | 0.01437 | 0.01434 | 0.01431 | 0.01427 | 0.01424 | 0.0142 | 0.01416 | 0.01411 | 0.01407 | 0.01402 | 0.01397 | 0.01393 | 0.0139 | 0.01387 | 0.01383 | 0.01378 | 0.01372 | 0.01366 | 0.01361 | 0.01355 | 0.01351 | 0.01348 | 0.01346 | 0.01346 | 0.01346 | 0.01346 | 0.01344 | 0.01342 | 0.01338 | 0.01335 | 0.01332 | 0.01329 | 0.01327 | 0.01323 | 0.0132 | 0.01318 | 0.01315 | 0.01313 | 0.01311 | 0.0131 | 0.01309 | 0.01309 | 0.0131 | 0.01311 | 0.0131 | 0.01308 | 0.01304 | 0.013 | 0.01295 | 0.01289 | 0.01282 | 0.01274 | 0.01267 | 0.0126 | 0.01254 | 0.01248 | 0.01243 | 0.01239 | 0.01235 | 0.01232 | 0.0123 | 0.01229 | 0.01227 | 0.01226 | 0.01224 | 0.01222 | 0.0122 | 0.01217 | 0.01215 | 0.01212 | 0.0121 | 0.01209 | 0.01208 | 0.01206 | 0.01204 | 0.01201 | 0.01197 | 0.01193 | 0.01189 | 0.01186 | 0.01183 | 0.0118 | 0.01178 | 0.01177 | 0.01176 | 0.01175 | 0.01175 | 0.01175 | 0.01174 | 0.01173 | 0.01172 | 0.01169 | 0.01166 | 0.01161 | 0.01156 | 0.01152 | 0.0115 | 0.01149 | 0.01149 | 0.0115 | 0.01151 | 0.01152 | 0.01153 | 0.01154 | 0.01153 | 0.01152 | 0.01152 | 0.01151 | 0.0115 | 0.01149 | 0.01149 | 0.01149 | 0.01149 | 0.0115 | 0.0115 | 0.0115 | 0.01149 | 0.01148 | 0.01146 | 0.01145 | 0.01144 | 0.01144 | 0.01144 | 0.01146 | 0.01149 | 0.01151 | 0.01153 | 0.01152 | 0.01149 | 0.01147 | 0.01145 | 0.01144 | 0.01143 | 0.01143 | 0.01143 | 0.01143 | 0.01144 | 0.01144 | 0.01144 | 0.01144 | 0.01145 | 0.01147 | 0.01151 | 0.01155 | 0.01159 | 0.01163 | 0.01166 | 0.01167 | 0.01167 | 0.01167 | 0.01166 | 0.01166 | 0.01167 | 0.01169 | 0.01174 | 0.0118 | 0.01187 | 0.01193 | 0.01198 | 0.01201 | 0.01203 | 0.01203 | 0.01203 | 0.01203 | 0.01204 | 0.01206 | 0.01208 | 0.0121 | 0.0121 | 0.0121 | 0.0121 | 0.0121 | 0.0121 | 0.01209 | 0.01208 | 0.01206 | 0.01203 | 0.012 | 0.01197 | 0.01193 | 0.01189 | 0.01187 | 0.01187 | 0.01189 | 0.01191 | 0.01194 | 0.01196 | 0.01199 | 0.01202 | 0.01203 | 0.01203 | 0.01201 | 0.01198 | 0.01194 | 0.01189 | 0.01184 | 0.0118 | 0.01177 | 0.01176 | 0.01177 | 0.0118 | 0.01183 | 0.01185 | 0.01187 | 0.01187 | 0.01186 | 0.01184 | 0.01182 | 0.01179 | 0.01177 | 0.01175 | 0.01174 | 0.01173 | 0.01173 | 0.01172 | 0.01171 | 0.01169 | 0.01168 | 0.01166 | 0.01163 | 0.0116 | 0.01158 | 0.01155 | 0.01152 | 0.01151 | 0.01149 | 0.01149 | 0.01148 | 0.01149 | 0.0115 | 0.01151 | 0.01152 | 0.01153 | 0.01153 | 0.01153 | 0.01153 | 0.01152 | 0.01151 | 0.0115 | 0.01149 | 0.01149 | 0.0115 | 0.01151 | 0.01152 | 0.01151 | 0.01149 | 0.01147 | 0.01146 | 0.01146 | 0.01147 | 0.01147 | 0.01149 | 0.0115 | 0.01152 | 0.01152 | 0.01151 | 0.0115 | 0.01148 | 0.01147 | 0.01146 | 0.01146 | 0.01145 | 0.01144 | 0.01142 | 0.01141 | 0.0114 | 0.0114 | 0.0114 | 0.01143 | 0.01145 | 0.01147 | 0.0115 | 0.01154 | 0.01158 | 0.01161 | 0.01164 | 0.01165 | 0.01167 | 0.01168 | 0.01168 | 0.01167 | 0.01165 | 0.01163 | 0.01164 | 0.01165 | 0.01167 | 0.01169 | 0.0117 | 0.01172 | 0.01174 | 0.01176 | 0.01177 | 0.01177 | 0.01177 | 0.01176 | 0.01175 | 0.01174 | 0.01173 | 0.01172 | 0.01173 | 0.01173 | 0.01173 | 0.01173 | 0.01173 | 0.01173 | 0.01171 | 0.01169 | 0.01167 | 0.01166 | 0.01167 | 0.01169 | 0.01172 | 0.01174 | 0.01177 | 0.0118 | 0.01183 | 0.01186 | 0.01188 | 0.01188 | 0.01188 | 0.01187 | 0.01186 | 0.01185 | 0.01184 | 0.01183 | 0.01182 | 0.01181 | 0.01181 | 0.01181 | 0.01182 | 0.01184 | 0.01185 | 0.01186 | 0.01187 | 0.01187 | 0.01188 | 0.01188 | 0.01187 | 0.01186 | 0.01187 | 0.01189 | 0.01191 | 0.01193 | 0.01195 | 0.01196 | 0.01196 | 0.01196 | 0.01196 | 0.01196 | 0.01196 | 0.01196 | 0.01196 | 0.01196 | 0.01195 | 0.01195 | 0.01196 | 0.01196 | 0.01198 | 0.01199 | 0.01201 | 0.01203 | 0.01204 | 0.01205 | 0.01206 | 0.01208 | 0.0121 | 0.01212 | 0.01213 | 0.01214 | 0.01215 | 0.01215 | 0.01215 | 0.01213 | 0.01211 | 0.01209 | 0.01208 | 0.01208 | 0.0121 | 0.01211 | 0.01214 | 0.01217 | 0.01221 | 0.01225 | 0.0123 | 0.01234 | 0.01237 | 0.01239 | 0.01239 | 0.0124 | 0.0124 | 0.0124 | 0.0124 | 0.0124 | 0.01241 | 0.01242 | 0.01243 | 0.01243 | 0.01242 | 0.01241 | 0.0124 | 0.01242 | 0.01244 | 0.01248 | 0.01252 | 0.01256 | 0.01261 | 0.01266 | 0.01269 | 0.01268 | 0.01262 | 0.01255 | 0.01248 | 0.01244 | 0.01243 | 0.01243 | 0.01246 | 0.01252 | 0.0126 | 0.01269 | 0.01276 | 0.01281 | 0.01283 | 0.01284 | 0.01288 | 0.01293 | 0.013 | 0.01308 | 0.01316 | 0.01323 | 0.01326 | 0.01325 | 0.01321 | 0.01315 | 0.01311 | 0.01309 | 0.01312 | 0.01319 | 0.01331 | 0.01347 | 0.01363 | 0.01378 | 0.01387 | 0.01392 | 0.01394 | 0.01394 | 0.01394 | 0.01394 | 0.01394 | 0.01398 | 0.01404 | 0.01412 | 0.01418 | 0.0142 | 0.01416 | 0.01408 | 0.01399 | 0.01392 | 0.0139 | 0.01394 | 0.01402 | 0.01416 | 0.01433 | 0.01451 | 0.01468 | 0.0148 | 0.01487 | 0.01489 | 0.01488 | 0.01487 | 0.01487 | 0.0149 | 0.01494 | 0.015 | 0.01507 | 0.01515 | 0.01526 | 0.0154 | 0.01562 | 0.01596 | 0.01634 | 0.01646 | 0.0158 | 0.01408 | 0.0116 | 0.009 | 0.00683 | 0.00549 | 0.00512 | 0.00575 | 0.00733 | 0.00965 | 0.01229 | 0.01456 | 0.01589 | 0.01615 | 0.01579 | 0.01527 | 0.01483 | 0.01456 | 0.0144 | 0.01432 | 0.01427 | 0.01426 | 0.01426 | 0.01424 | 0.0142 | 0.01412 | 0.01401 | 0.0139 | 0.01382 | 0.01376 | 0.01373 | 0.01374 | 0.01377 | 0.01381 | 0.01382 | 0.01381 | 0.01379 | 0.01378 | 0.01378 | 0.01377 | 0.01374 | 0.01369 | 0.01363 | 0.01359 | 0.01355 | 0.01349 | 0.01338 | 0.01319 | 0.01296 | 0.01272 | 0.01251 | 0.01232 | 0.01219 | 0.01214 | 0.01219 | 0.01232 | 0.0125 | 0.01268 | 0.01281 | 0.01287 | 0.01288 | 0.01285 | 0.01279 | 0.01272 | 0.01267 | 0.01264 | 0.01262 | 0.01259 | 0.01253 | 0.01246 | 0.01244 | 0.01251 | 0.01269 | 0.01293 | 0.01316 | 0.01333 | 0.01343 | 0.01345 | 0.01338 | 0.01321 | 0.01296 | 0.01268 | 0.01246 | 0.01233 | 0.01229 | 0.01229 | 0.01229 | 0.01228 | 0.01226 | 0.01225 | 0.01225 | 0.01224 | 0.01223 | 0.0122 | 0.01214 | 0.01205 | 0.01195 | 0.01187 | 0.01181 | 0.01178 | 0.01178 | 0.0118 | 0.01184 | 0.01187 | 0.01188 | 0.01186 | 0.01181 | 0.01173 | 0.01165 | 0.01158 | 0.01152 | 0.01146 | 0.01141 | 0.01135 | 0.01131 | 0.01129 | 0.01127 | 0.01125 | 0.01122 | 0.01116 | 0.0111 | 0.01103 | 0.01097 | 0.0109 | 0.01083 | 0.01076 | 0.01073 | 0.01074 | 0.01076 | 0.01076 | 0.01074 | 0.01071 | 0.01068 | 0.01065 | 0.01061 | 0.01057 | 0.01053 | 0.0105 | 0.01048 | 0.01047 | 0.01045 | 0.01041 | 0.01038 | 0.01034 | 0.01032 | 0.01031 | 0.01032 | 0.01035 | 0.01039 | 0.01043 | 0.01045 | 0.01045 | 0.01044 | 0.01042 | 0.01039 | 0.01036 | 0.01035 | 0.01035 | 0.01037 | 0.01039 | 0.01041 | 0.01042 | 0.0104 | 0.01037 | 0.0103 | 0.01022 | 0.01011 | 0.01 | 0.00989 | 0.0098 | 0.00972 | 0.00966 | 0.00961 | 0.00958 | 0.00957 | 0.00955 | 0.00954 | 0.00953 | 0.00951 | 0.00949 | 0.00947 | 0.00943 | 0.00937 | 0.00929 | 0.0092 | 0.00911 | 0.00901 | 0.00891 | 0.00883 | 0.00876 | 0.00871 | 0.00868 | 0.00867 | 0.00867 | 0.00868 | 0.00869 | 0.0087 | 0.00871 | 0.0087 | 0.00865 | 0.00857 | 0.00848 | 0.00839 | 0.00832 | 0.0083 | 0.00831 | 0.00835 | 0.0084 | 0.00846 | 0.00848 | 0.00846 | 0.00839 | 0.00826 | 0.00813 | 0.00801 | 0.00792 | 0.00786 | 0.00781 | 0.00778 | 0.00775 | 0.00772 | 0.00767 | 0.00761 | 0.00755 | 0.0075 | 0.00747 | 0.00746 | 0.00746 | 0.00748 | 0.00751 | 0.00756 | 0.00761 | 0.00767 | 0.00769 | 0.00768 | 0.00764 | 0.00756 | 0.00746 | 0.00736 | 0.00726 | 0.00718 | 0.0071 | 0.007 | 0.0069 | 0.00679 | 0.00668 | 0.0066 | 0.00652 | 0.00645 | 0.00639 | 0.00633 | 0.00629 | 0.00624 | 0.0062 | 0.00617 | 0.00616 | 0.00619 | 0.00626 | 0.00634 | 0.00641 | 0.00643 | 0.00641 | 0.00635 | 0.00625 | 0.00614 | 0.00602 | 0.00591 | 0.00582 | 0.00575 | 0.00569 | 0.00565 | 0.00564 | 0.00566 | 0.00571 | 0.00575 | 0.00577 | 0.00575 | 0.00572 | 0.00568 | 0.00561 | 0.0055 | 0.00533 | 0.00515 | 0.005 | 0.00491 | 0.00488 | 0.00489 | 0.00493 | 0.00499 | 0.00506 | 0.00511 | 0.00513 | 0.00512 | 0.00508 | 0.00501 | 0.00493 | 0.00481 | 0.0047 | 0.00461 | 0.00456 | 0.00455 | 0.00456 | 0.00461 | 0.00471 | 0.00484 | 0.00499 | 0.00508 | 0.00506 | 0.00494 | 0.00472 | 0.00447 | 0.00422 | 0.004 | 0.00384 | 0.00377 | 0.00379 | 0.00392 | 0.00414 | 0.00441 | 0.00465 | 0.00481 | 0.00488 | 0.00487 | 0.00482 | 0.00475 | 0.00464 | 0.00451 | 0.00437 | 0.00426 | 0.00418 | 0.00414 | 0.00411 | 0.00408 | 0.00406 | 0.00403 | 0.00401 | 0.00397 | 0.00391 | 0.0038 | 0.00363 | 0.00341 | 0.00315 | 0.0029 | 0.00268 | 0.00249 | 0.00235 | 0.00226 | 0.00223 | 0.00224 | 0.00226 | 0.00222 | 0.00211 | 0.00193 | 0.00173 | 0.00156 | 0.00145 | 0.00144 | 0.00153 | 0.00174 | 0.00204 | 0.00239 | 0.0027 | 0.0029 | 0.00298 | 0.00295 | 0.00284 | 0.00269 | 0.00255 | 0.00246 | 0.00243 | 0.00246 | 0.00253 | 0.0026 | 0.00266 | 0.00268 | 0.00262 | 0.00262 | 0.00262 | 0.00262 | 0.00262 | 0.00262 | 0.00262
SS2-2 | 0.00055 | 0.00055 | 0.055% | 0.00055 | 0.00055 | 0.00055 | 0.00055 | 0.00058 | 0.00059 | 0.00058 | 0.00056 | 0.00054 | 0.00051 | 0.0005 | 0.00049 | 0.00051 | 0.00054 | 0.00058 | 0.00063 | 0.00065 | 0.00067 | 0.00067 | 0.00066 | 0.00065 | 0.00064 | 0.00062 | 0.0006 | 0.00058 | 0.00056 | 0.00054 | 0.00052 | 0.00051 | 0.0005 | 0.00049 | 0.00048 | 0.00048 | 0.00048 | 0.00049 | 0.00049 | 0.0005 | 0.0005 | 0.0005 | 0.00051 | 0.00052 | 0.00054 | 0.00054 | 0.00054 | 0.00052 | 0.0005 | 0.00047 | 0.00044 | 0.00043 | 0.00043 | 0.00044 | 0.00045 | 0.00048 | 0.00051 | 0.00055 | 0.00058 | 0.00061 | 0.00063 | 0.00066 | 0.00069 | 0.00072 | 0.00073 | 0.00071 | 0.00066 | 0.00056 | 0.00044 | 0.00032 | 0.00022 | 0.00016 | 0.00014 | 0.00016 | 0.0002 | 0.00026 | 0.00032 | 0.00036 | 0.00039 | 0.0004 | 0.00041 | 0.00043 | 0.00047 | 0.00053 | 0.0006 | 0.00065 | 0.00069 | 0.00069 | 0.00066 | 0.0006 | 0.00053 | 0.00045 | 0.00038 | 0.00032 | 0.0003 | 0.0003 | 0.00034 | 0.00041 | 0.00048 | 0.00056 | 0.00061 | 0.00064 | 0.00064 | 0.00063 | 0.00062 | 0.00062 | 0.00061 | 0.0006 | 0.00058 | 0.00056 | 0.00052 | 0.00047 | 0.00041 | 0.00036 | 0.00032 | 0.00031 | 0.00034 | 0.00038 | 0.00045 | 0.00052 | 0.00059 | 0.00065 | 0.00069 | 0.00071 | 0.00072 | 0.00074 | 0.00075 | 0.00076 | 0.00075 | 0.00071 | 0.00065 | 0.00056 | 0.00044 | 0.00032 | 0.00021 | 0.00012 | 6e-05 | 3e-05 | 5e-05 | 0.0001 | 0.00018 | 0.00028 | 0.00037 | 0.00047 | 0.00056 | 0.00064 | 0.0007 | 0.00071 | 0.00069 | 0.00064 | 0.00057 | 0.00049 | 0.00043 | 0.00038 | 0.00034 | 0.00031 | 0.00029 | 0.00028 | 0.00028 | 0.00027 | 0.00027 | 0.00027 | 0.00028 | 0.00029 | 0.00031 | 0.00032 | 0.00034 | 0.00036 | 0.00038 | 0.00042 | 0.00045 | 0.00047 | 0.00048 | 0.00046 | 0.00042 | 0.00037 | 0.00031 | 0.00023 | 0.00016 | 9e-05 | 6e-05 | 7e-05 | 0.00011 | 0.00017 | 0.00026 | 0.00036 | 0.00046 | 0.00054 | 0.00057 | 0.00057 | 0.00053 | 0.00048 | 0.00043 | 0.00038 | 0.00035 | 0.00033 | 0.00033 | 0.00035 | 0.00041 | 0.00049 | 0.00057 | 0.00062 | 0.00064 | 0.00063 | 0.00057 | 0.00049 | 0.0004 | 0.00031 | 0.00025 | 0.00024 | 0.00029 | 0.00036 | 0.00045 | 0.00052 | 0.00056 | 0.00058 | 0.00059 | 0.00059 | 0.0006 | 0.00062 | 0.00065 | 0.0007 | 0.00075 | 0.00079 | 0.00082 | 0.00083 | 0.00081 | 0.00078 | 0.00074 | 0.0007 | 0.00066 | 0.00062 | 0.00059 | 0.00058 | 0.00058 | 0.0006 | 0.00063 | 0.00067 | 0.0007 | 0.00072 | 0.00073 | 0.00074 | 0.00075 | 0.00077 | 0.0008 | 0.00083 | 0.00085 | 0.00086 | 0.00084 | 0.00082 | 0.00079 | 0.00077 | 0.00075 | 0.00074 | 0.00074 | 0.00076 | 0.00076 | 0.00075 | 0.00071 | 0.00067 | 0.00063 | 0.00061 | 0.00063 | 0.00068 | 0.00073 | 0.00076 | 0.00077 | 0.00075 | 0.00072 | 0.0007 | 0.00072 | 0.00076 | 0.00084 | 0.00093 | 0.00101 | 0.00107 | 0.00109 | 0.00107 | 0.001 | 0.00091 | 0.00082 | 0.00074 | 0.00069 | 0.00067 | 0.00066 | 0.00065 | 0.00064 | 0.00063 | 0.00063 | 0.00065 | 0.00067 | 0.00071 | 0.00075 | 0.00079 | 0.00084 | 0.00088 | 0.0009 | 0.0009 | 0.00088 | 0.00086 | 0.00084 | 0.00083 | 0.00084 | 0.00087 | 0.00089 | 0.00091 | 0.00091 | 0.00089 | 0.00085 | 0.0008 | 0.00075 | 0.00071 | 0.00069 | 0.00072 | 0.00077 | 0.00084 | 0.00091 | 0.00095 | 0.00097 | 0.00096 | 0.00093 | 0.00088 | 0.00082 | 0.00076 | 0.0007 | 0.00066 | 0.00064 | 0.00066 | 0.00069 | 0.00073 | 0.00078 | 0.00081 | 0.00082 | 0.00081 | 0.00077 | 0.0007 | 0.00062 | 0.00054 | 0.00046 | 0.00042 | 0.00043 | 0.00048 | 0.00056 | 0.00065 | 0.00074 | 0.00081 | 0.00084 | 0.00083 | 0.00078 | 0.00069 | 0.00058 | 0.00047 | 0.00036 | 0.00027 | 0.0002 | 0.00014 | 0.00011 | 9e-05 | 9e-05 | 0.00012 | 0.00018 | 0.00028 | 0.00039 | 0.00049 | 0.00057 | 0.00061 | 0.00062 | 0.0006 | 0.00056 | 0.00053 | 0.00052 | 0.00054 | 0.00059 | 0.00068 | 0.00079 | 0.00091 | 0.00101 | 0.00108 | 0.00112 | 0.00112 | 0.00111 | 0.00109 | 0.00108 | 0.00107 | 0.00107 | 0.00108 | 0.0011 | 0.00111 | 0.00111 | 0.0011 | 0.00106 | 0.00101 | 0.00095 | 0.00088 | 0.00079 | 0.00072 | 0.00068 | 0.00069 | 0.00074 | 0.00084 | 0.00098 | 0.00113 | 0.00127 | 0.00139 | 0.00145 | 0.00147 | 0.00144 | 0.0014 | 0.00138 | 0.00137 | 0.00138 | 0.00139 | 0.00139 | 0.00139 | 0.00137 | 0.00136 | 0.00134 | 0.00134 | 0.00136 | 0.0014 | 0.00145 | 0.00151 | 0.00157 | 0.00162 | 0.00168 | 0.00175 | 0.00184 | 0.00193 | 0.00202 | 0.00208 | 0.00209 | 0.00204 | 0.00195 | 0.00182 | 0.00168 | 0.00156 | 0.00146 | 0.00141 | 0.00139 | 0.0014 | 0.00143 | 0.00146 | 0.00148 | 0.0015 | 0.00152 | 0.00155 | 0.00161 | 0.00169 | 0.00177 | 0.0018 | 0.00179 | 0.00172 | 0.00162 | 0.00152 | 0.00145 | 0.00141 | 0.00142 | 0.00146 | 0.00154 | 0.00161 | 0.00166 | 0.00165 | 0.0016 | 0.00153 | 0.00146 | 0.00142 | 0.00142 | 0.00145 | 0.00149 | 0.00152 | 0.00155 | 0.00156 | 0.00156 | 0.00155 | 0.00153 | 0.0015 | 0.00145 | 0.00139 | 0.00133 | 0.00128 | 0.00125 | 0.00127 | 0.00132 | 0.0014 | 0.00147 | 0.00152 | 0.00152 | 0.00146 | 0.00134 | 0.00118 | 0.00102 | 0.00088 | 0.0008 | 0.00079 | 0.00084 | 0.00093 | 0.00103 | 0.00113 | 0.0012 | 0.00126 | 0.00128 | 0.00129 | 0.00129 | 0.00129 | 0.0013 | 0.00131 | 0.00132 | 0.00133 | 0.00132 | 0.00132 | 0.00132 | 0.00134 | 0.00137 | 0.00139 | 0.0014 | 0.00139 | 0.00136 | 0.00133 | 0.00129 | 0.00125 | 0.00122 | 0.00122 | 0.00125 | 0.00129 | 0.00134 | 0.00135 | 0.00133 | 0.00127 | 0.00118 | 0.00109 | 0.001 | 0.00094 | 0.0009 | 0.0009 | 0.00091 | 0.00093 | 0.00094 | 0.00093 | 0.0009 | 0.00086 | 0.00081 | 0.00077 | 0.00075 | 0.00074 | 0.00075 | 0.00079 | 0.00085 | 0.00091 | 0.00099 | 0.00107 | 0.00116 | 0.00125 | 0.00135 | 0.00144 | 0.00152 | 0.00158 | 0.00161 | 0.00161 | 0.00159 | 0.00155 | 0.00149 | 0.00144 | 0.00139 | 0.00136 | 0.00136 | 0.00139 | 0.00144 | 0.0015 | 0.00154 | 0.00155 | 0.00151 | 0.00143 | 0.0013 | 0.00115 | 0.00102 | 0.00094 | 0.00091 | 0.00094 | 0.00102 | 0.00113 | 0.00125 | 0.00135 | 0.00141 | 0.00144 | 0.00143 | 0.00141 | 0.00139 | 0.00139 | 0.0014 | 0.00143 | 0.00147 | 0.00151 | 0.00153 | 0.00155 | 0.00156 | 0.00156 | 0.00155 | 0.00153 | 0.00149 | 0.00143 | 0.00135 | 0.00125 | 0.00115 | 0.00107 | 0.00102 | 0.00103 | 0.00108 | 0.00116 | 0.00126 | 0.00136 | 0.00143 | 0.00147 | 0.00148 | 0.00147 | 0.00147 | 0.00149 | 0.00152 | 0.00157 | 0.00162 | 0.00167 | 0.00169 | 0.00169 | 0.00168 | 0.00166 | 0.00165 | 0.00164 | 0.00163 | 0.00159 | 0.00153 | 0.00145 | 0.00135 | 0.00126 | 0.00118 | 0.00113 | 0.00112 | 0.00115 | 0.00122 | 0.00132 | 0.00142 | 0.00152 | 0.00161 | 0.00167 | 0.00171 | 0.00172 | 0.00172 | 0.00171 | 0.0017 | 0.00169 | 0.0017 | 0.00171 | 0.00174 | 0.00178 | 0.00183 | 0.00187 | 0.00189 | 0.00188 | 0.00185 | 0.00179 | 0.00173 | 0.00165 | 0.00159 | 0.00154 | 0.00151 | 0.00151 | 0.00154 | 0.00159 | 0.00166 | 0.00174 | 0.00181 | 0.00186 | 0.00191 | 0.00194 | 0.00195 | 0.00196 | 0.00197 | 0.00198 | 0.002 | 0.00202 | 0.00204 | 0.00206 | 0.00207 | 0.00207 | 0.00207 | 0.00206 | 0.00205 | 0.00204 | 0.00203 | 0.00203 | 0.00203 | 0.00201 | 0.00198 | 0.00192 | 0.00186 | 0.00181 | 0.00178 | 0.00178 | 0.00183 | 0.00191 | 0.00202 | 0.00213 | 0.00222 | 0.00228 | 0.0023 | 0.00229 | 0.00226 | 0.00223 | 0.0022 | 0.00219 | 0.00219 | 0.00219 | 0.00219 | 0.00218 | 0.00217 | 0.00216 | 0.00215 | 0.00215 | 0.00217 | 0.0022 | 0.00224 | 0.00228 | 0.00231 | 0.00233 | 0.00233 | 0.00233 | 0.00233 | 0.00233 | 0.00234 | 0.00236 | 0.00239 | 0.00241 | 0.00243 | 0.00245 | 0.00246 | 0.00247 | 0.00248 | 0.00249 | 0.0025 | 0.00252 | 0.00253 | 0.00254 | 0.00253 | 0.00252 | 0.0025 | 0.0025 | 0.00251 | 0.00253 | 0.00256 | 0.00257 | 0.00258 | 0.00257 | 0.00254 | 0.00251 | 0.00249 | 0.00247 | 0.00248 | 0.0025 | 0.00254 | 0.00258 | 0.00262 | 0.00265 | 0.00267 | 0.00269 | 0.00271 | 0.00274 | 0.00277 | 0.00281 | 0.00285 | 0.00288 | 0.00288 | 0.00286 | 0.00282 | 0.00277 | 0.00274 | 0.00271 | 0.0027 | 0.0027 | 0.00271 | 0.00273 | 0.00276 | 0.00279 | 0.00282 | 0.00285 | 0.00287 | 0.00289 | 0.00292 | 0.00294 | 0.00295 | 0.00297 | 0.00298 | 0.00298 | 0.00298 | 0.00299 | 0.00299 | 0.00298 | 0.00297 | 0.00295 | 0.00295 | 0.00295 | 0.00296 | 0.00297 | 0.00299 | 0.00301 | 0.00303 | 0.00305 | 0.00307 | 0.00307 | 0.00307 | 0.00306 | 0.00305 | 0.00305 | 0.00305 | 0.00307 | 0.0031 | 0.00313 | 0.00317 | 0.0032 | 0.00322 | 0.00323 | 0.00323 | 0.00321 | 0.00319 | 0.00318 | 0.00317 | 0.00317 | 0.00318 | 0.00321 | 0.00324 | 0.00328 | 0.00331 | 0.00334 | 0.00336 | 0.00336 | 0.00336 | 0.00335 | 0.00334 | 0.00332 | 0.00331 | 0.0033 | 0.00331 | 0.00331 | 0.00332 | 0.00333 | 0.00334 | 0.00334 | 0.00335 | 0.00335 | 0.00336 | 0.00337 | 0.00338 | 0.00339 | 0.0034 | 0.00342 | 0.00345 | 0.00348 | 0.0035 | 0.00351 | 0.00352 | 0.00353 | 0.00354 | 0.00355 | 0.00356 | 0.00356 | 0.00357 | 0.00357 | 0.00357 | 0.00357 | 0.00358 | 0.00358 | 0.00359 | 0.00361 | 0.00363 | 0.00366 | 0.00369 | 0.00372 | 0.00373 | 0.00373 | 0.00372 | 0.00371 | 0.0037 | 0.00369 | 0.00369 | 0.00369 | 0.0037 | 0.00371 | 0.00372 | 0.00374 | 0.00375 | 0.00375 | 0.00376 | 0.00377 | 0.00379 | 0.00381 | 0.00384 | 0.00385 | 0.00387 | 0.00388 | 0.00389 | 0.0039 | 0.00392 | 0.00394 | 0.00396 | 0.00398 | 0.00399 | 0.004 | 0.004 | 0.004 | 0.00399 | 0.00398 | 0.00398 | 0.00398 | 0.00398 | 0.00399 | 0.00399 | 0.004 | 0.00401 | 0.00402 | 0.00403 | 0.00403 | 0.00402 | 0.00401 | 0.00399 | 0.00397 | 0.00394 | 0.00392 | 0.0039 | 0.00388 | 0.00388 | 0.00388 | 0.00387 | 0.00387 | 0.00388 | 0.00389 | 0.00391 | 0.00393 | 0.00395 | 0.00397 | 0.00398 | 0.00398 | 0.00398 | 0.00397 | 0.00396 | 0.00395 | 0.00393 | 0.00392 | 0.00392 | 0.00392 | 0.00392 | 0.00392 | 0.00394 | 0.00396 | 0.00398 | 0.004 | 0.004 | 0.00399 | 0.00398 | 0.00396 | 0.00394 | 0.00392 | 0.00391 | 0.00389 | 0.00389 | 0.00389 | 0.00389 | 0.00388 | 0.00387 | 0.00386 | 0.00385 | 0.00384 | 0.00384 | 0.00385 | 0.00385 | 0.00386 | 0.00387 | 0.00388 | 0.0039 | 0.00391 | 0.00392 | 0.00392 | 0.00391 | 0.0039 | 0.00389 | 0.00389 | 0.00389 | 0.00388 | 0.00388 | 0.00388 | 0.00388 | 0.00389 | 0.0039 | 0.00391 | 0.00393 | 0.00395 | 0.00398 | 0.004 | 0.00402 | 0.00403 | 0.00402 | 0.004 | 0.00397 | 0.00395 | 0.00393 | 0.00392 | 0.00391 | 0.0039 | 0.0039 | 0.0039 | 0.00391 | 0.00391 | 0.00391 | 0.0039 | 0.00389 | 0.00387 | 0.00386 | 0.00384 | 0.00382 | 0.00382 | 0.00383 | 0.00385 | 0.00388 | 0.00393 | 0.00397 | 0.00399 | 0.00401 | 0.00401 | 0.004 | 0.00399 | 0.00397 | 0.00394 | 0.00392 | 0.00389 | 0.00386 | 0.00384 | 0.00382 | 0.00381 | 0.0038 | 0.00379 | 0.0038 | 0.00381 | 0.00382 | 0.00382 | 0.00382 | 0.00381 | 0.00381 | 0.0038 | 0.00381 | 0.00381 | 0.0038 | 0.0038 | 0.00378 | 0.00377 | 0.00376 | 0.00374 | 0.00372 | 0.00371 | 0.00371 | 0.00371 | 0.00371 | 0.0037 | 0.00369 | 0.00367 | 0.00365 | 0.00365 | 0.00366 | 0.00367 | 0.00368 | 0.00369 | 0.0037 | 0.00371 | 0.00371 | 0.00371 | 0.0037 | 0.00368 | 0.00366 | 0.00365 | 0.00364 | 0.00363 | 0.00361 | 0.00361 | 0.0036 | 0.00361 | 0.00361 | 0.00362 | 0.00363 | 0.00363 | 0.00363 | 0.00363 | 0.00362 | 0.00362 | 0.00361 | 0.00361 | 0.00361 | 0.00361 | 0.00361 | 0.00361 | 0.00361 | 0.00361 | 0.00361 | 0.00361 | 0.00362 | 0.00363 | 0.00364 | 0.00364 | 0.00363 | 0.00362 | 0.0036 | 0.00357 | 0.00355 | 0.00353 | 0.00353 | 0.00355 | 0.00357 | 0.0036 | 0.00363 | 0.00366 | 0.00368 | 0.00369 | 0.00368 | 0.00367 | 0.00365 | 0.00362 | 0.0036 | 0.00357 | 0.00355 | 0.00353 | 0.00352 | 0.00352 | 0.00352 | 0.00352 | 0.00353 | 0.00353 | 0.00354 | 0.00354 | 0.00353 | 0.00352 | 0.00351 | 0.0035 | 0.00349 | 0.00348 | 0.00348 | 0.00347 | 0.00347 | 0.00346 | 0.00345 | 0.00345 | 0.00346 | 0.00347 | 0.00348 | 0.00348 | 0.00348 | 0.00348 | 0.00347 | 0.00345 | 0.00343 | 0.00341 | 0.0034 | 0.00339 | 0.00339 | 0.00339 | 0.0034 | 0.00341 | 0.00343 | 0.00343 | 0.00344 | 0.00344 | 0.00343 | 0.00342 | 0.0034 | 0.00338 | 0.00335 | 0.00333 | 0.00332 | 0.00331 | 0.00331 | 0.00332 | 0.00332 | 0.00332 | 0.00333 | 0.00333 | 0.00332 | 0.00331 | 0.0033 | 0.00329 | 0.0033 | 0.00331 | 0.00332 | 0.00333 | 0.00333 | 0.00332 | 0.00331 | 0.00329 | 0.00326 | 0.00324 | 0.00322 | 0.00321 | 0.00321 | 0.00321 | 0.00321 | 0.00322 | 0.00324 | 0.00326 | 0.00326 | 0.00327 | 0.00326 | 0.00325 | 0.00324 | 0.00323 | 0.00321 | 0.0032 | 0.00318 | 0.00317 | 0.00316 | 0.00316 | 0.00316 | 0.00317 | 0.00318 | 0.00319 | 0.0032 | 0.00321 | 0.00322 | 0.00322 | 0.00322 | 0.0032 | 0.00317 | 0.00315 | 0.00314 | 0.00314 | 0.00314 | 0.00314 | 0.00313 | 0.00313 | 0.00313 | 0.00314 | 0.00313 | 0.00312 | 0.00311 | 0.0031 | 0.00309 | 0.00309 | 0.00308 | 0.00307 | 0.00306 | 0.00306 | 0.00306 | 0.00305 | 0.00305 | 0.00306 | 0.00307 | 0.00308 | 0.0031 | 0.0031 | 0.00309 | 0.00308 | 0.00305 | 0.00303 | 0.00301 | 0.00299 | 0.00298 | 0.00299 | 0.00301 | 0.00303 | 0.00306 | 0.00308 | 0.00309 | 0.00309 | 0.00308 | 0.00307 | 0.00306 | 0.00305 | 0.00304 | 0.00304 | 0.00303 | 0.00304 | 0.00305 | 0.00306 | 0.00307 | 0.00307 | 0.00306 | 0.00305 | 0.00303 | 0.00302 | 0.003 | 0.00298 | 0.00297 | 0.00297 | 0.00297 | 0.00297 | 0.00298 | 0.00298 | 0.00297 | 0.00297 | 0.00297 | 0.00298 | 0.00298 | 0.003 | 0.00301 | 0.00303 | 0.00305 | 0.00305 | 0.00304 | 0.00302 | 0.00301 | 0.00299 | 0.00298 | 0.00296 | 0.00294 | 0.00293 | 0.00293 | 0.00293 | 0.00293 | 0.00294 | 0.00294 | 0.00295 | 0.00295 | 0.00296 | 0.00296 | 0.00296 | 0.00296 | 0.00297 | 0.00298 | 0.003 | 0.00302 | 0.00304 | 0.00305 | 0.00306 | 0.00306 | 0.00304 | 0.00302 | 0.00301 | 0.003 | 0.00301 | 0.00302 | 0.00303 | 0.00303 | 0.00304 | 0.00305 | 0.00304 | 0.00304 | 0.00304 | 0.00304 | 0.00305 | 0.00307 | 0.00309 | 0.0031 | 0.00312 | 0.00313 | 0.00314 | 0.00315 | 0.00316 | 0.00316 | 0.00316 | 0.00317 | 0.00318 | 0.00319 | 0.00321 | 0.00324 | 0.00327 | 0.0033 | 0.00333 | 0.00335 | 0.00338 | 0.00339 | 0.0034 | 0.00341 | 0.00343 | 0.00346 | 0.0035 | 0.00356 | 0.00362 | 0.00369 | 0.00374 | 0.00379 | 0.00382 | 0.00385 | 0.00386 | 0.00387 | 0.00387 | 0.00388 | 0.0039 | 0.00393 | 0.00398 | 0.00402 | 0.00408 | 0.00413 | 0.00419 | 0.00425 | 0.0043 | 0.00434 | 0.00438 | 0.00441 | 0.00445 | 0.00448 | 0.00451 | 0.00454 | 0.00459 | 0.00465 | 0.00472 | 0.00479 | 0.00486 | 0.00493 | 0.00498 | 0.00502 | 0.00504 | 0.00503 | 0.00502 | 0.005 | 0.00501 | 0.00504 | 0.00512 | 0.00523 | 0.00534 | 0.00545 | 0.00553 | 0.00557 | 0.00559 | 0.00559 | 0.00556 | 0.00552 | 0.00548 | 0.00546 | 0.00545 | 0.00545 | 0.00545 | 0.00545 | 0.00546 | 0.00547 | 0.00549 | 0.00551 | 0.00553 | 0.00554 | 0.00554 | 0.00555 | 0.00555 | 0.00555 | 0.00555 | 0.00556 | 0.00557 | 0.00559 | 0.00561 | 0.00563 | 0.00564 | 0.00563 | 0.00562 | 0.00561 | 0.00558 | 0.00554 | 0.00549 | 0.00544 | 0.00541 | 0.00538 | 0.00537 | 0.00537 | 0.00537 | 0.00538 | 0.00539 | 0.00539 | 0.00538 | 0.00535 | 0.00532 | 0.00529 | 0.00526 | 0.00523 | 0.00521 | 0.0052 | 0.0052 | 0.0052 | 0.00519 | 0.00518 | 0.00517 | 0.00515 | 0.00513 | 0.00512 | 0.00511 | 0.00512 | 0.00514 | 0.00518 | 0.00522 | 0.00525 | 0.00528 | 0.0053 | 0.00531 | 0.00531 | 0.00532 | 0.00532 | 0.00533 | 0.00534 | 0.00535 | 0.00536 | 0.00538 | 0.0054 | 0.00541 | 0.00543 | 0.00545 | 0.00548 | 0.00552 | 0.00556 | 0.00561 | 0.00568 | 0.00574 | 0.00581 | 0.00587 | 0.00592 | 0.00597 | 0.00601 | 0.00606 | 0.0061 | 0.00615 | 0.0062 | 0.00624 | 0.00628 | 0.00631 | 0.00633 | 0.00634 | 0.00634 | 0.00633 | 0.00631 | 0.00629 | 0.00626 | 0.00622 | 0.00619 | 0.00615 | 0.00611 | 0.00607 | 0.00604 | 0.006 | 0.00597 | 0.00594 | 0.00593 | 0.00592 | 0.00592 | 0.00594 | 0.00599 | 0.00605 | 0.00611 | 0.00617 | 0.00619 | 0.00619 | 0.00618 | 0.00614 | 0.00608 | 0.00601 | 0.00594 | 0.00588 | 0.00584 | 0.00583 | 0.00583 | 0.00582 | 0.00581 | 0.0058 | 0.00577 | 0.00575 | 0.00572 | 0.00569 | 0.00567 | 0.00565 | 0.00564 | 0.00564 | 0.00565 | 0.00565 | 0.00563 | 0.0056 | 0.00556 | 0.00552 | 0.00546 | 0.0054 | 0.00535 | 0.00532 | 0.00529 | 0.00527 | 0.00525 | 0.00524 | 0.00522 | 0.0052 | 0.00518 | 0.00517 | 0.00515 | 0.00515 | 0.00515 | 0.00515 | 0.00514 | 0.00513 | 0.00511 | 0.00509 | 0.00506 | 0.00504 | 0.00502 | 0.005 | 0.00498 | 0.00497 | 0.00495 | 0.00493 | 0.0049 | 0.00488 | 0.00486 | 0.00484 | 0.00483 | 0.00482 | 0.00482 | 0.00483 | 0.00484 | 0.00486 | 0.00488 | 0.00489 | 0.00492 | 0.00493 | 0.00495 | 0.00495 | 0.00494 | 0.00492 | 0.00489 | 0.00485 | 0.0048 | 0.00473 | 0.00467 | 0.00459 | 0.00451 | 0.00444 | 0.00436 | 0.00429 | 0.00423 | 0.00418 | 0.00413 | 0.0041 | 0.00408 | 0.00406 | 0.00404 | 0.00402 | 0.004 | 0.00398 | 0.00396 | 0.00393 | 0.0039 | 0.00387 | 0.00385 | 0.00383 | 0.00382 | 0.00381 | 0.00379 | 0.00378 | 0.00376 | 0.00375 | 0.00373 | 0.00373 | 0.00373 | 0.00374 | 0.00375 | 0.00376 | 0.00376 | 0.00376 | 0.00376 | 0.00375 | 0.00373 | 0.00371 | 0.00368 | 0.00366 | 0.00364 | 0.00364 | 0.00364 | 0.00364 | 0.00365 | 0.00366 | 0.00368 | 0.0037 | 0.00372 | 0.00372 | 0.00371 | 0.00371 | 0.0037 | 0.0037 | 0.00369 | 0.00368 | 0.00367 | 0.00366 | 0.00365 | 0.00364 | 0.00364 | 0.00363 | 0.00361 | 0.0036 | 0.00359 | 0.00358 | 0.00358 | 0.00358 | 0.00358 | 0.00357 | 0.00356 | 0.00355 | 0.00355 | 0.00354 | 0.00354 | 0.00354 | 0.00353 | 0.00353 | 0.00353 | 0.00353 | 0.00354 | 0.00354 | 0.00354 | 0.00355 | 0.00355 | 0.00355 | 0.00355 | 0.00354 | 0.00354 | 0.00353 | 0.00352 | 0.00351 | 0.00351 | 0.00351 | 0.00351 | 0.00351 | 0.00351 | 0.0035 | 0.0035 | 0.0035 | 0.0035 | 0.0035 | 0.00349 | 0.00348 | 0.00346 | 0.00345 | 0.00344 | 0.00343 | 0.00344 | 0.00345 | 0.00347 | 0.00349 | 0.00351 | 0.00352 | 0.00353 | 0.00354 | 0.00354 | 0.00354 | 0.00354 | 0.00353 | 0.00352 | 0.00351 | 0.0035 | 0.0035 | 0.00349 | 0.00349 | 0.00349 | 0.0035 | 0.00351 | 0.00352 | 0.00353 | 0.00352 | 0.00351 | 0.0035 | 0.00348 | 0.00346 | 0.00345 | 0.00344 | 0.00345 | 0.00346 | 0.00347 | 0.00347 | 0.00347 | 0.00347 | 0.00347 | 0.00348 | 0.00348 | 0.00349 | 0.00351 | 0.00352 | 0.00353 | 0.00353 | 0.00351 | 0.00349 | 0.00347 | 0.00346 | 0.00346 | 0.00346 | 0.00346 | 0.00347 | 0.00347 | 0.00347 | 0.00347 | 0.00347 | 0.00348 | 0.00348 | 0.00349 | 0.0035 | 0.00351 | 0.00352 | 0.00353 | 0.00353 | 0.00352 | 0.00351 | 0.0035 | 0.00349 | 0.00349 | 0.00348 | 0.00347 | 0.00346 | 0.00345 | 0.00345 | 0.00345 | 0.00345 | 0.00345 | 0.00346 | 0.00346 | 0.00347 | 0.00347 | 0.00347 | 0.00347 | 0.00347 | 0.00347 | 0.00347 | 0.00347 | 0.00348 | 0.00348 | 0.00349 | 0.00348 | 0.00348 | 0.00348 | 0.00348 | 0.00348 | 0.00348 | 0.00346 | 0.00345 | 0.00345 | 0.00346 | 0.00347 | 0.00347 | 0.00347 | 0.00347 | 0.00347 | 0.00347 | 0.00346 | 0.00345 | 0.00343 | 0.00342 | 0.00342 | 0.00343 | 0.00343 | 0.00343 | 0.00344 | 0.00345 | 0.00346 | 0.00347 | 0.00347 | 0.00348 | 0.00349 | 0.0035 | 0.0035 | 0.00349 | 0.00348 | 0.00346 | 0.00344 | 0.00343 | 0.00343 | 0.00343 | 0.00344 | 0.00345 | 0.00347 | 0.00348 | 0.00349 | 0.0035 | 0.00351 | 0.00352 | 0.00352 | 0.00352 | 0.00351 | 0.0035 | 0.0035 | 0.0035 | 0.0035 | 0.0035 | 0.00352 | 0.00353 | 0.00354 | 0.00355 | 0.00355 | 0.00355 | 0.00355 | 0.00354 | 0.00354 | 0.00354 | 0.00353 | 0.00352 | 0.00352 | 0.00351 | 0.00352 | 0.00352 | 0.00352 | 0.00353 | 0.00353 | 0.00354 | 0.00354 | 0.00353 | 0.00352 | 0.00351 | 0.00352 | 0.00352 | 0.00354 | 0.00355 | 0.00356 | 0.00357 | 0.00357 | 0.00356 | 0.00355 | 0.00352 | 0.0035 | 0.00348 | 0.00347 | 0.00347 | 0.00347 | 0.00348 | 0.0035 | 0.00351 | 0.00352 | 0.00353 | 0.00353 | 0.00353 | 0.00353 | 0.00352 | 0.00351 | 0.00348 | 0.00346 | 0.00345 | 0.00344 | 0.00344 | 0.00344 | 0.00345 | 0.00347 | 0.00348 | 0.0035 | 0.00351 | 0.00351 | 0.00352 | 0.00353 | 0.00353 | 0.00353 | 0.00352 | 0.00351 | 0.0035 | 0.00349 | 0.00349 | 0.00348 | 0.00348 | 0.00349 | 0.00349 | 0.0035 | 0.00351 | 0.0035 | 0.00349 | 0.00347 | 0.00346 | 0.00345 | 0.00344 | 0.00343 | 0.00343 | 0.00344 | 0.00346 | 0.00348 | 0.00351 | 0.00353 | 0.00354 | 0.00354 | 0.00353 | 0.00351 | 0.00349 | 0.00347 | 0.00345 | 0.00345 | 0.00344 | 0.00344 | 0.00346 | 0.00347 | 0.00348 | 0.00349 | 0.00349 | 0.00349 | 0.00349 | 0.00349 | 0.00348 | 0.00347 | 0.00347 | 0.00347 | 0.00349 | 0.00351 | 0.00353 | 0.00356 | 0.00358 | 0.00359 | 0.00359 | 0.00358 | 0.00357 | 0.00356 | 0.00356 | 0.00356 | 0.00355 | 0.00355 | 0.00354 | 0.00354 | 0.00353 | 0.00352 | 0.00351 | 0.0035 | 0.00349 | 0.0035 | 0.00352 | 0.00354 | 0.00355 | 0.00356 | 0.00355 | 0.00355 | 0.00355 | 0.00355 | 0.00355 | 0.00355 | 0.00356 | 0.00357 | 0.00357 | 0.00356 | 0.00354 | 0.00352 | 0.00349 | 0.00347 | 0.00345 | 0.00346 | 0.00347 | 0.00349 | 0.00351 | 0.00352 | 0.00353 | 0.00354 | 0.00353 | 0.00352 | 0.00351 | 0.0035 | 0.00351 | 0.00351 | 0.00352 | 0.00353 | 0.00355 | 0.00357 | 0.00358 | 0.00358 | 0.00358 | 0.00357 | 0.00355 | 0.00354 | 0.00353 | 0.00351 | 0.00349 | 0.00349 | 0.00349 | 0.00351 | 0.00353 | 0.00355 | 0.00356 | 0.00357 | 0.00358 | 0.00357 | 0.00356 | 0.00354 | 0.00353 | 0.00353 | 0.00354 | 0.00356 | 0.00358 | 0.0036 | 0.0036 | 0.00361 | 0.0036 | 0.00359 | 0.00357 | 0.00355 | 0.00354 | 0.00354 | 0.00354 | 0.00354 | 0.00353 | 0.00352 | 0.00351 | 0.0035 | 0.00351 | 0.00351 | 0.00351 | 0.00352 | 0.00352 | 0.00353 | 0.00353 | 0.00353 | 0.00354 | 0.00355 | 0.00357 | 0.00358 | 0.00359 | 0.0036 | 0.00361 | 0.00361 | 0.00361 | 0.00361 | 0.00361 | 0.00361 | 0.00361 | 0.0036 | 0.00359 | 0.00358 | 0.00357 | 0.00358 | 0.00359 | 0.00361 | 0.00363 | 0.00364 | 0.00364 | 0.00364 | 0.00362 | 0.00361 | 0.00358 | 0.00356 | 0.00355 | 0.00354 | 0.00355 | 0.00355 | 0.00356 | 0.00356 | 0.00356 | 0.00357 | 0.00357 | 0.00357 | 0.00357 | 0.00358 | 0.0036 | 0.00362 | 0.00363 | 0.00364 | 0.00363 | 0.00363 | 0.00363 | 0.00363 | 0.00363 | 0.00362 | 0.00361 | 0.00361 | 0.0036 | 0.0036 | 0.00358 | 0.00357 | 0.00357 | 0.00358 | 0.00359 | 0.0036 | 0.00361 | 0.00362 | 0.00363 | 0.00364 | 0.00366 | 0.00367 | 0.00367 | 0.00368 | 0.00367 | 0.00366 | 0.00364 | 0.00363 | 0.00363 | 0.00362 | 0.00362 | 0.00363 | 0.00364 | 0.00365 | 0.00366 | 0.00367 | 0.00366 | 0.00366 | 0.00367 | 0.00368 | 0.00369 | 0.0037 | 0.0037 | 0.0037 | 0.0037 | 0.00369 | 0.00368 | 0.00367 | 0.00365 | 0.00365 | 0.00365 | 0.00366 | 0.00368 | 0.00369 | 0.0037 | 0.00369 | 0.00367 | 0.00365 | 0.00363 | 0.00362 | 0.00361 | 0.00361 | 0.00361 | 0.00363 | 0.00365 | 0.00367 | 0.0037 | 0.00372 | 0.00374 | 0.00375 | 0.00377 | 0.00378 | 0.00378 | 0.00376 | 0.00373 | 0.0037 | 0.00367 | 0.00365 | 0.00364 | 0.00363 | 0.00363 | 0.00364 | 0.00366 | 0.00368 | 0.00369 | 0.0037 | 0.00371 | 0.00371 | 0.00371 | 0.00371 | 0.00369 | 0.00368 | 0.00367 | 0.00368 | 0.00368 | 0.00368 | 0.00368 | 0.00367 | 0.00367 | 0.00366 | 0.00366 | 0.0037 | 0.00375 | 0.00371 | 0.00357 | 0.00335 | 0.00306 | 0.00277 | 0.0025 | 0.0023 | 0.00218 | 0.00218 | 0.00232 | 0.0026 | 0.00292 | 0.00323 | 0.0035 | 0.00377 | 0.00403 | 0.0043 | 0.00458 | 0.00486 | 0.00514 | 0.00543 | 0.0057 | 0.00597 | 0.00621 | 0.00643 | 0.00661 | 0.00673 | 0.0068 | 0.00681 | 0.00675 | 0.00663 | 0.00644 | 0.00621 | 0.00594 | 0.00567 | 0.00539 | 0.00515 | 0.00496 | 0.00484 | 0.00481 | 0.00485 | 0.00495 | 0.0051 | 0.0053 | 0.00554 | 0.0058 | 0.00605 | 0.00628 | 0.0065 | 0.00674 | 0.007 | 0.00727 | 0.00756 | 0.00783 | 0.00808 | 0.0083 | 0.00848 | 0.0086 | 0.00865 | 0.00867 | 0.00867 | 0.00869 | 0.00872 | 0.00876 | 0.0088 | 0.00885 | 0.00897 | 0.00919 | 0.00954 | 0.01005 | 0.01072 | 0.01152 | 0.01236 | 0.01307 | 0.01348 | 0.01352 | 0.01317 | 0.0125 | 0.01162 | 0.01069 | 0.00986 | 0.00923 | 0.00884 | 0.00869 | 0.00872 | 0.00884 | 0.00898 | 0.00905 | 0.00908 | 0.00909 | 0.00913 | 0.00921 | 0.00929 | 0.00938 | 0.00942 | 0.00943 | 0.00939 | 0.00929 | 0.00918 | 0.00911 | 0.00917 | 0.0094 | 0.00974 | 0.01015 | 0.01053 | 0.01079 | 0.01086 | 0.01064 | 0.01009 | 0.00928 | 0.00835 | 0.00741 | 0.00656 | 0.00585 | 0.00532 | 0.00502 | 0.0049 | 0.00492 | 0.00502 | 0.0051 | 0.00517 | 0.00522 | 0.00523 | 0.00523 | 0.00522 | 0.00518 | 0.0052 | 0.00525 | 0.00532 | 0.00543 | 0.00553 | 0.00561 | 0.0057 | 0.00576 | 0.00582 | 0.0059 | 0.00596 | 0.00603 | 0.0061 | 0.00614 | 0.00617 | 0.0062 | 0.0062 | 0.0062 | 0.0062 | 0.0062 | 0.00619 | 0.00619 | 0.00618 | 0.00616 | 0.00612 | 0.00607 | 0.006 | 0.00594 | 0.00586 | 0.00577 | 0.00567 | 0.00556 | 0.00543 | 0.00529 | 0.00514 | 0.00497 | 0.0048 | 0.00463 | 0.00446 | 0.00429 | 0.00414 | 0.00399 | 0.00386 | 0.00374 | 0.00365 | 0.00358 | 0.00352 | 0.00348 | 0.00346 | 0.00346 | 0.00347 | 0.00349 | 0.00353 | 0.00359 | 0.00365 | 0.00371 | 0.00376 | 0.00381 | 0.00386 | 0.0039 | 0.00393 | 0.00395 | 0.00396 | 0.00398 | 0.00402 | 0.00407 | 0.00413 | 0.00419 | 0.00425 | 0.00432 | 0.00441 | 0.00449 | 0.00455 | 0.00458 | 0.00459 | 0.00458 | 0.00455 | 0.00451 | 0.00446 | 0.00444 | 0.00447 | 0.00458 | 0.00475 | 0.00488 | 0.00494 | 0.00495 | 0.0049 | 0.00482 | 0.00468 | 0.0045 | 0.00432 | 0.00419 | 0.00413 | 0.00415 | 0.0042 | 0.00419 | 0.00418 | 0.00419 | 0.0042 | 0.00422 | 0.00422 | 0.00422 | 0.00423 | 0.00425 | 0.00426 | 0.00427 | 0.00426 | 0.00426 | 0.00424 | 0.0042 | 0.00415 | 0.0041 | 0.00407 | 0.00405 | 0.00404 | 0.00404 | 0.00404 | 0.00405 | 0.00406 | 0.00406 | 0.00405 | 0.00403 | 0.00402 | 0.00402 | 0.00403 | 0.00404 | 0.00405 | 0.00406 | 0.00406 | 0.00406 | 0.00404 | 0.00402 | 0.00399 | 0.00397 | 0.00398 | 0.004 | 0.00403 | 0.00407 | 0.00411 | 0.00414 | 0.00417 | 0.00418 | 0.00418 | 0.00417 | 0.00415 | 0.00414 | 0.00416 | 0.00419 | 0.00422 | 0.00424 | 0.00424 | 0.00423 | 0.0042 | 0.00417 | 0.00413 | 0.0041 | 0.00408 | 0.00406 | 0.00404 | 0.00402 | 0.00401 | 0.00399 | 0.00399 | 0.00401 | 0.00405 | 0.00412 | 0.0042 | 0.00428 | 0.00432 | 0.00433 | 0.00431 | 0.00428 | 0.00425 | 0.00423 | 0.00422 | 0.00423 | 0.00426 | 0.00429 | 0.0043 | 0.00425 | 0.00415 | 0.00403 | 0.00392 | 0.00386 | 0.00383 | 0.00384 | 0.00387 | 0.0039 | 0.00393 | 0.00394 | 0.00395 | 0.00395 | 0.00396 | 0.00399 | 0.00404 | 0.00408 | 0.00411 | 0.00409 | 0.00404 | 0.00395 | 0.00387 | 0.00383 | 0.00384 | 0.00388 | 0.00394 | 0.00402 | 0.00411 | 0.00421 | 0.0043 | 0.00437 | 0.0044 | 0.00441 | 0.00437 | 0.0043 | 0.0042 | 0.00408 | 0.00397 | 0.00387 | 0.00381 | 0.00379 | 0.00381 | 0.00386 | 0.00393 | 0.004 | 0.00405 | 0.0041 | 0.00416 | 0.00422 | 0.00424 | 0.00423 | 0.00419 | 0.00415 | 0.00412 | 0.00409 | 0.00406 | 0.00403 | 0.004 | 0.00399 | 0.00398 | 0.00396 | 0.00392 | 0.00389 | 0.00389 | 0.00392 | 0.00396 | 0.00397 | 0.00396 | 0.00394 | 0.00392 | 0.0039 | 0.00388 | 0.00387 | 0.00386 | 0.00387 | 0.00391 | 0.00398 | 0.00404 | 0.00409 | 0.00412 | 0.00413 | 0.00413 | 0.00413 | 0.00411 | 0.00408 | 0.00404 | 0.00402 | 0.004 | 0.004 | 0.004 | 0.004 | 0.004 | 0.00403 | 0.00406 | 0.00408 | 0.0041 | 0.00413 | 0.00417 | 0.00421 | 0.00425 | 0.00426 | 0.00425 | 0.00425 | 0.00426 | 0.00427 | 0.00428 | 0.00427 | 0.00426 | 0.00425 | 0.00423 | 0.00421 | 0.00418 | 0.00412 | 0.00407 | 0.00404 | 0.00403 | 0.00405 | 0.00411 | 0.00419 | 0.00429 | 0.00438 | 0.00447 | 0.00453 | 0.00457 | 0.00457 | 0.00454 | 0.00449 | 0.00444 | 0.00438 | 0.00432 | 0.00425 | 0.00419 | 0.00413 | 0.0041 | 0.0041 | 0.00413 | 0.00417 | 0.00423 | 0.00429 | 0.00434 | 0.00438 | 0.00439 | 0.00439 | 0.00439 | 0.00442 | 0.00446 | 0.0045 | 0.00453 | 0.00455 | 0.00453 | 0.00449 | 0.00444 | 0.00438 | 0.00433 | 0.00429 | 0.00428 | 0.0043 | 0.00434 | 0.0044 | 0.00447 | 0.00454 | 0.0046 | 0.00464 | 0.00466 | 0.00467 | 0.00466 | 0.00463 | 0.00459 | 0.00454 | 0.0045 | 0.00447 | 0.00445 | 0.00443 | 0.00439 | 0.00435 | 0.00432 | 0.00431 | 0.00432 | 0.00433 | 0.00433 | 0.00431 | 0.00431 | 0.00432 | 0.00437 | 0.00441 | 0.00444 | 0.00447 | 0.00452 | 0.00459 | 0.00468 | 0.00475 | 0.00478 | 0.0048 | 0.00481 | 0.00483 | 0.00484 | 0.00482 | 0.00477 | 0.00472 | 0.00469 | 0.00469 | 0.00471 | 0.00473 | 0.00473 | 0.00471 | 0.00469 | 0.00469 | 0.00471 | 0.00473 | 0.00477 | 0.00479 | 0.0048 | 0.00478 | 0.00474 | 0.00466 | 0.00454 | 0.00442 | 0.00433 | 0.0043 | 0.0043 | 0.00431 | 0.00431 | 0.00429 | 0.00427 | 0.00427 | 0.00429 | 0.0043 | 0.0043 | 0.00428 | 0.00427 | 0.00428 | 0.00428 | 0.00426 | 0.00422 | 0.00418 | 0.00416 | 0.00417 | 0.00423 | 0.00431 | 0.00442 | 0.00455 | 0.00469 | 0.00483 | 0.00493 | 0.00497 | 0.00496 | 0.00489 | 0.00478 | 0.00467 | 0.00457 | 0.00449 | 0.00443 | 0.0044 | 0.0044 | 0.00441 | 0.00441 | 0.0044 | 0.00438 | 0.00435 | 0.0043 | 0.00426 | 0.00421 | 0.00418 | 0.00416 | 0.00414 | 0.0041 | 0.00406 | 0.00402 | 0.00399 | 0.00397 | 0.00395 | 0.00394 | 0.00395 | 0.00399 | 0.00407 | 0.00414 | 0.00419 | 0.00421 | 0.00421 | 0.0042 | 0.0042 | 0.00422 | 0.00426 | 0.00434 | 0.00444 | 0.00457 | 0.00472 | 0.00489 | 0.00505 | 0.00515 | 0.00518 | 0.00516 | 0.00509 | 0.005 | 0.00487 | 0.00469 | 0.0045 | 0.00434 | 0.00423 | 0.00419 | 0.00419 | 0.00423 | 0.00431 | 0.00441 | 0.0045 | 0.00456 | 0.00458 | 0.00457 | 0.00457 | 0.00458 | 0.00461 | 0.00463 | 0.00464 | 0.00467 | 0.00469 | 0.0047 | 0.00468 | 0.00464 | 0.0046 | 0.00458 | 0.00459 | 0.0046 | 0.00461 | 0.00458 | 0.00454 | 0.00447 | 0.00441 | 0.00436 | 0.00433 | 0.00432 | 0.00435 | 0.00442 | 0.00451 | 0.0046 | 0.00467 | 0.00469 | 0.00466 | 0.0046 | 0.00454 | 0.0045 | 0.0045 | 0.00453 | 0.0046 | 0.00469 | 0.00479 | 0.00486 | 0.0049 | 0.00489 | 0.00485 | 0.00478 | 0.0047 | 0.00464 | 0.0046 | 0.00458 | 0.00457 | 0.00457 | 0.00458 | 0.00459 | 0.00461 | 0.00463 | 0.00464 | 0.00464 | 0.00463 | 0.0046 | 0.00457 | 0.00454 | 0.00453 | 0.00452 | 0.00453 | 0.00455 | 0.00457 | 0.00458 | 0.00458 | 0.00457 | 0.00454 | 0.00451 | 0.00449 | 0.0045 | 0.00453 | 0.00457 | 0.0046 | 0.00462 | 0.00461 | 0.0046 | 0.00459 | 0.00458 | 0.00457 | 0.00458 | 0.0046 | 0.00462 | 0.00465 | 0.00467 | 0.00469 | 0.00469 | 0.0047 | 0.00471 | 0.00471 | 0.00471 | 0.0047 | 0.00468 | 0.00465 | 0.00462 | 0.00458 | 0.00455 | 0.00454 | 0.00454 | 0.00456 | 0.00459 | 0.00463 | 0.00465 | 0.00466 | 0.00467 | 0.00466 | 0.00465 | 0.00464 | 0.00463 | 0.00463 | 0.00464 | 0.00465 | 0.00466 | 0.00467 | 0.00467 | 0.00467 | 0.00466 | 0.00465 | 0.00464 | 0.00462 | 0.00461 | 0.0046 | 0.0046 | 0.00461 | 0.00462 | 0.00464 | 0.00465 | 0.00465 | 0.00465 | 0.00465 | 0.00465 | 0.00464 | 0.00464 | 0.00463 | 0.00462 | 0.00462 | 0.00462 | 0.00462 | 0.00463 | 0.00464 | 0.00465 | 0.00467 | 0.00468 | 0.00469 | 0.00469 | 0.00469 | 0.00468 | 0.00468 | 0.00469 | 0.0047 | 0.00471 | 0.00472 | 0.00472 | 0.00471 | 0.00469 | 0.00466 | 0.00464 | 0.00462 | 0.0046 | 0.00458 | 0.00455 | 0.00452 | 0.00449 | 0.00447 | 0.00445 | 0.00444 | 0.00442 | 0.00441 | 0.0044 | 0.0044 | 0.00441 | 0.00442 | 0.00442 | 0.00443 | 0.00445 | 0.00447 | 0.00449 | 0.0045 | 0.00449 | 0.00447 | 0.00444 | 0.00443 | 0.00444 | 0.00448 | 0.00454 | 0.0046 | 0.00467 | 0.00472 | 0.00476 | 0.00477 | 0.00477 | 0.00474 | 0.0047 | 0.00466 | 0.00463 | 0.00462 | 0.00463 | 0.00465 | 0.00467 | 0.0047 | 0.00472 | 0.00474 | 0.00474 | 0.00472 | 0.00469 | 0.00466 | 0.00463 | 0.00461 | 0.0046 | 0.0046 | 0.00462 | 0.00463 | 0.00464 | 0.00464 | 0.00463 | 0.0046 | 0.00457 | 0.00455 | 0.00453 | 0.00452 | 0.00452 | 0.00452 | 0.00452 | 0.00451 | 0.00449 | 0.00446 | 0.00444 | 0.00443 | 0.00444 | 0.00446 | 0.00449 | 0.00452 | 0.00454 | 0.00454 | 0.00453 | 0.00452 | 0.00452 | 0.00453 | 0.00455 | 0.00457 | 0.00458 | 0.00458 | 0.00457 | 0.00454 | 0.00452 | 0.00449 | 0.00447 | 0.00447 | 0.00447 | 0.00447 | 0.00447 | 0.00447 | 0.00448 | 0.0045 | 0.00452 | 0.00456 | 0.00459 | 0.00461 | 0.00463 | 0.00462 | 0.0046 | 0.00458 | 0.00458 | 0.00462 | 0.0047 | 0.0048 | 0.00491 | 0.00499 | 0.00503 | 0.00501 | 0.00495 | 0.00484 | 0.0047 | 0.00456 | 0.00444 | 0.00438 | 0.00437 | 0.00442 | 0.00449 | 0.00457 | 0.00464 | 0.00469 | 0.0047 | 0.00469 | 0.00465 | 0.00461 | 0.00456 | 0.00452 | 0.0045 | 0.0045 | 0.00451 | 0.00454 | 0.00456 | 0.00457 | 0.00456 | 0.00453 | 0.00449 | 0.00444 | 0.0044 | 0.00438 | 0.00438 | 0.0044 | 0.00445 | 0.0045 | 0.00455 | 0.00459 | 0.0046 | 0.0046 | 0.00461 | 0.00464 | 0.0047 | 0.00477 | 0.00483 | 0.00488 | 0.00491 | 0.00491 | 0.00491 | 0.00489 | 0.00487 | 0.00485 | 0.00482 | 0.00479 | 0.00475 | 0.00469 | 0.00462 | 0.00454 | 0.00446 | 0.00442 | 0.00442 | 0.00446 | 0.00451 | 0.00457 | 0.00463 | 0.00466 | 0.00468 | 0.00468 | 0.00466 | 0.00463 | 0.00461 | 0.00462 | 0.00465 | 0.00469 | 0.00474 | 0.00477 | 0.00477 | 0.00474 | 0.00467 | 0.00458 | 0.00448 | 0.00439 | 0.00433 | 0.00432 | 0.00434 | 0.00438 | 0.00444 | 0.0045 | 0.00458 | 0.00466 | 0.00473 | 0.0048 | 0.00483 | 0.00482 | 0.00477 | 0.00469 | 0.00462 | 0.00459 | 0.00459 | 0.00462 | 0.00467 | 0.00472 | 0.00476 | 0.00479 | 0.00479 | 0.00474 | 0.00466 | 0.00457 | 0.00451 | 0.00448 | 0.00448 | 0.00449 | 0.00449 | 0.0045 | 0.00451 | 0.00452 | 0.00453 | 0.00456 | 0.00463 | 0.00474 | 0.00486 | 0.00499 | 0.00508 | 0.00512 | 0.00511 | 0.00503 | 0.0049 | 0.00475 | 0.00462 | 0.00454 | 0.00453 | 0.00459 | 0.0047 | 0.00482 | 0.00492 | 0.00501 | 0.00507 | 0.00512 | 0.00516 | 0.00522 | 0.00529 | 0.00536 | 0.00543 | 0.00548 | 0.0055 | 0.00548 | 0.00544 | 0.00538 | 0.00534 | 0.00532 | 0.00535 | 0.00542 | 0.0055 | 0.00557 | 0.00561 | 0.00562 | 0.0056 | 0.00555 | 0.00547 | 0.00539 | 0.00533 | 0.0053 | 0.00534 | 0.00543 | 0.00557 | 0.00571 | 0.00583 | 0.00589 | 0.00591 | 0.00588 | 0.00583 | 0.00579 | 0.00577 | 0.00581 | 0.00588 | 0.00598 | 0.00605 | 0.00608 | 0.00604 | 0.00595 | 0.00584 | 0.00572 | 0.00563 | 0.00559 | 0.00559 | 0.00564 | 0.00573 | 0.00585 | 0.006 | 0.00614 | 0.00626 | 0.00631 | 0.00632 | 0.00626 | 0.00617 | 0.00605 | 0.00594 | 0.00586 | 0.00583 | 0.00584 | 0.00588 | 0.00592 | 0.00594 | 0.00596 | 0.00597 | 0.00598 | 0.00598 | 0.00597 | 0.00594 | 0.00589 | 0.00583 | 0.00577 | 0.00572 | 0.00571 | 0.00575 | 0.00585 | 0.00596 | 0.00606 | 0.00612 | 0.00613 | 0.00607 | 0.00598 | 0.00586 | 0.00574 | 0.00566 | 0.00563 | 0.00564 | 0.00568 | 0.00572 | 0.00575 | 0.00578 | 0.00579 | 0.0058 | 0.00579 | 0.00579 | 0.00578 | 0.00577 | 0.00577 | 0.00576 | 0.00575 | 0.00575 | 0.00576 | 0.00576 | 0.00578 | 0.0058 | 0.00582 | 0.00584 | 0.00586 | 0.00586 | 0.00586 | 0.00586 | 0.00584 | 0.00582 | 0.00581 | 0.0058 | 0.00579 | 0.00579 | 0.00579 | 0.0058 | 0.0058 | 0.0058 | 0.00579 | 0.00578 | 0.00575 | 0.00572 | 0.00569 | 0.00566 | 0.00563 | 0.00562 | 0.00565 | 0.00571 | 0.00581 | 0.00591 | 0.006 | 0.00605 | 0.00604 | 0.00599 | 0.00591 | 0.00581 | 0.00572 | 0.00565 | 0.00562 | 0.00561 | 0.00563 | 0.00564 | 0.00564 | 0.00563 | 0.00559 | 0.00555 | 0.00549 | 0.00544 | 0.00541 | 0.0054 | 0.00543 | 0.00548 | 0.00553 | 0.00557 | 0.00558 | 0.00556 | 0.00549 | 0.0054 | 0.00529 | 0.00518 | 0.00508 | 0.00503 | 0.00502 | 0.00504 | 0.00506 | 0.00506 | 0.00504 | 0.00501 | 0.00498 | 0.00496 | 0.00496 | 0.00495 | 0.00494 | 0.00493 | 0.00493 | 0.00498 | 0.0051 | 0.00528 | 0.00553 | 0.00579 | 0.00603 | 0.00619 | 0.00624 | 0.00616 | 0.00597 | 0.00572 | 0.00545 | 0.00524 | 0.0051 | 0.00504 | 0.00503 | 0.00506 | 0.00509 | 0.00511 | 0.00511 | 0.00511 | 0.0051 | 0.00509 | 0.00509 | 0.00509 | 0.00509 | 0.0051 | 0.00511 | 0.00514 | 0.0052 | 0.00525 | 0.00529 | 0.00531 | 0.0053 | 0.00526 | 0.00521 | 0.00514 | 0.00505 | 0.00496 | 0.0049 | 0.00487 | 0.00486 | 0.00485 | 0.00485 | 0.00484 | 0.00482 | 0.00479 | 0.00475 | 0.0047 | 0.00466 | 0.00464 | 0.00466 | 0.00473 | 0.00483 | 0.00496 | 0.00508 | 0.00517 | 0.00522 | 0.00523 | 0.00521 | 0.0052 | 0.00519 | 0.00522 | 0.00528 | 0.00536 | 0.00544 | 0.00552 | 0.00556 | 0.00558 | 0.00557 | 0.00556 | 0.00555 | 0.00554 | 0.00554 | 0.00553 | 0.0055 | 0.00548 | 0.00546 | 0.00544 | 0.00542 | 0.00542 | 0.00544 | 0.00549 | 0.00555 | 0.00562 | 0.00568 | 0.00573 | 0.00576 | 0.0058 | 0.00583 | 0.00586 | 0.00588 | 0.0059 | 0.00591 | 0.00591 | 0.00592 | 0.00592 | 0.00594 | 0.00597 | 0.00601 | 0.00606 | 0.00611 | 0.00617 | 0.00623 | 0.00628 | 0.00632 | 0.00636 | 0.0064 | 0.00645 | 0.00651 | 0.00656 | 0.00659 | 0.00661 | 0.0066 | 0.00658 | 0.00656 | 0.00653 | 0.00653 | 0.00655 | 0.00659 | 0.00665 | 0.00669 | 0.0067 | 0.00668 | 0.00663 | 0.00658 | 0.00652 | 0.00648 | 0.00647 | 0.0065 | 0.00658 | 0.00667 | 0.00677 | 0.00685 | 0.00691 | 0.00694 | 0.00695 | 0.00695 | 0.00695 | 0.00694 | 0.00694 | 0.00694 | 0.00695 | 0.00697 | 0.00698 | 0.007 | 0.00702 | 0.00704 | 0.00705 | 0.00705 | 0.00705 | 0.00703 | 0.00701 | 0.00699 | 0.00698 | 0.00699 | 0.00702 | 0.00707 | 0.00714 | 0.00722 | 0.0073 | 0.00736 | 0.0074 | 0.00744 | 0.00746 | 0.00748 | 0.00748 | 0.00749 | 0.00748 | 0.00748 | 0.00748 | 0.00748 | 0.00748 | 0.00746 | 0.00741 | 0.00735 | 0.00727 | 0.00719 | 0.00713 | 0.00711 | 0.00714 | 0.00721 | 0.00733 | 0.00747 | 0.00761 | 0.00774 | 0.00783 | 0.00788 | 0.00792 | 0.00794 | 0.00796 | 0.00798 | 0.00799 | 0.008 | 0.00799 | 0.00796 | 0.00793 | 0.0079 | 0.00788 | 0.00785 | 0.00783 | 0.0078 | 0.00774 | 0.00765 | 0.00756 | 0.00746 | 0.00739 | 0.00736 | 0.00737 | 0.00744 | 0.00754 | 0.00765 | 0.00774 | 0.0078 | 0.00781 | 0.00778 | 0.00772 | 0.00765 | 0.00757 | 0.00752 | 0.0075 | 0.00752 | 0.00758 | 0.00766 | 0.00776 | 0.00787 | 0.00797 | 0.00805 | 0.00809 | 0.00809 | 0.00806 | 0.00803 | 0.00801 | 0.00801 | 0.00803 | 0.00805 | 0.00808 | 0.0081 | 0.00811 | 0.00812 | 0.00812 | 0.00811 | 0.0081 | 0.00809 | 0.00809 | 0.00809 | 0.0081 | 0.0081 | 0.00811 | 0.00811 | 0.0081 | 0.00806 | 0.008 | 0.00791 | 0.00782 | 0.00773 | 0.00766 | 0.00762 | 0.00761 | 0.00763 | 0.00768 | 0.00774 | 0.00779 | 0.00781 | 0.00781 | 0.0078 | 0.00778 | 0.00777 | 0.00777 | 0.00777 | 0.00777 | 0.00777 | 0.00778 | 0.00778 | 0.00777 | 0.00776 | 0.00774 | 0.00773 | 0.00771 | 0.00771 | 0.00773 | 0.00776 | 0.00778 | 0.00777 | 0.00773 | 0.00766 | 0.00758 | 0.0075 | 0.00745 | 0.00742 | 0.00744 | 0.0075 | 0.00761 | 0.00774 | 0.00786 | 0.00796 | 0.00802 | 0.00805 | 0.00807 | 0.00806 | 0.00805 | 0.00802 | 0.00799 | 0.00797 | 0.00796 | 0.00796 | 0.00796 | 0.00798 | 0.008 | 0.00804 | 0.00809 | 0.00814 | 0.00818 | 0.00821 | 0.00823 | 0.00825 | 0.00826 | 0.00826 | 0.00826 | 0.00827 | 0.00827 | 0.00827 | 0.00827 | 0.00827 | 0.00827 | 0.00829 | 0.00831 | 0.00832 | 0.00833 | 0.00833 | 0.00833 | 0.00831 | 0.00828 | 0.00823 | 0.00818 | 0.00814 | 0.0081 | 0.00807 | 0.00804 | 0.00802 | 0.00799 | 0.00797 | 0.00794 | 0.00791 | 0.00787 | 0.00782 | 0.00778 | 0.00775 | 0.00772 | 0.00771 | 0.00771 | 0.00771 | 0.00772 | 0.00772 | 0.00772 | 0.00771 | 0.00768 | 0.00766 | 0.00763 | 0.00762 | 0.00762 | 0.00763 | 0.00765 | 0.00768 | 0.00771 | 0.00774 | 0.00777 | 0.00779 | 0.00781 | 0.00782 | 0.00784 | 0.00785 | 0.00785 | 0.00786 | 0.00786 | 0.00787 | 0.00787 | 0.00788 | 0.00788 | 0.00788 | 0.00788 | 0.00789 | 0.00789 | 0.00789 | 0.00791 | 0.00792 | 0.00794 | 0.00797 | 0.00801 | 0.00805 | 0.00809 | 0.00813 | 0.00817 | 0.00821 | 0.00826 | 0.00829 | 0.00833 | 0.00835 | 0.00837 | 0.00838 | 0.00838 | 0.00839 | 0.00839 | 0.0084 | 0.00842 | 0.00843 | 0.00843 | 0.00842 | 0.00842 | 0.00842 | 0.00842 | 0.00841 | 0.00841 | 0.0084 | 0.0084 | 0.00839 | 0.00838 | 0.00836 | 0.00834 | 0.00831 | 0.0083 | 0.00831 | 0.00834 | 0.00835 | 0.00835 | 0.00833 | 0.00831 | 0.00828 | 0.00824 | 0.00821 | 0.00818 | 0.00816 | 0.00817 | 0.00819 | 0.00823 | 0.00827 | 0.0083 | 0.00831 | 0.00831 | 0.0083 | 0.00829 | 0.00826 | 0.00824 | 0.0082 | 0.00817 | 0.00814 | 0.00811 | 0.00809 | 0.00808 | 0.00806 | 0.00804 | 0.00801 | 0.00797 | 0.00793 | 0.00788 | 0.00783 | 0.00778 | 0.00773 | 0.0077 | 0.00767 | 0.00766 | 0.00765 | 0.00764 | 0.00762 | 0.00761 | 0.00761 | 0.0076 | 0.00761 | 0.00762 | 0.00764 | 0.00766 | 0.00768 | 0.00771 | 0.00773 | 0.00776 | 0.00778 | 0.0078 | 0.00781 | 0.00782 | 0.00782 | 0.00781 | 0.00779 | 0.00777 | 0.00775 | 0.00772 | 0.0077 | 0.00768 | 0.00765 | 0.00763 | 0.00762 | 0.00761 | 0.0076 | 0.00759 | 0.00757 | 0.00756 | 0.00754 | 0.00751 | 0.00749 | 0.00746 | 0.00743 | 0.00741 | 0.0074 | 0.00739 | 0.00739 | 0.0074 | 0.00742 | 0.00745 | 0.00748 | 0.00751 | 0.00755 | 0.00759 | 0.00762 | 0.00764 | 0.00766 | 0.00767 | 0.0077 | 0.00773 | 0.00778 | 0.00786 | 0.00796 | 0.00807 | 0.00819 | 0.00832 | 0.00845 | 0.00858 | 0.00872 | 0.00885 | 0.00898 | 0.00912 | 0.00927 | 0.00942 | 0.00956 | 0.0097 | 0.00981 | 0.0099 | 0.00996 | 0.01001 | 0.01003 | 0.01004 | 0.01003 | 0.01002 | 0.01 | 0.00997 | 0.00993 | 0.00989 | 0.00984 | 0.00977 | 0.00971 | 0.00965 | 0.00959 | 0.00954 | 0.00951 | 0.00948 | 0.00946 | 0.00943 | 0.0094 | 0.00936 | 0.00931 | 0.00925 | 0.00919 | 0.00913 | 0.00907 | 0.00901 | 0.00898 | 0.00895 | 0.00893 | 0.00892 | 0.00891 | 0.00892 | 0.00893 | 0.00895 | 0.00898 | 0.00902 | 0.00906 | 0.00912 | 0.00917 | 0.00924 | 0.0093 | 0.00937 | 0.00944 | 0.00951 | 0.00958 | 0.00965 | 0.00974 | 0.00983 | 0.00992 | 0.01002 | 0.01013 | 0.01023 | 0.01034 | 0.01044 | 0.01054 | 0.01064 | 0.01074 | 0.01085 | 0.01097 | 0.01109 | 0.01121 | 0.01134 | 0.01149 | 0.01164 | 0.0118 | 0.01196 | 0.01213 | 0.0123 | 0.01245 | 0.01258 | 0.01271 | 0.01282 | 0.0129 | 0.01297 | 0.01303 | 0.01308 | 0.01313 | 0.01318 | 0.01323 | 0.01328 | 0.01332 | 0.01337 | 0.01341 | 0.01344 | 0.01344 | 0.01342 | 0.0134 | 0.01336 | 0.01332 | 0.01327 | 0.01322 | 0.01318 | 0.01316 | 0.01313 | 0.0131 | 0.01309 | 0.01309 | 0.01313 | 0.0132 | 0.01328 | 0.01337 | 0.01347 | 0.01358 | 0.01368 | 0.01378 | 0.01386 | 0.01394 | 0.01403 | 0.01414 | 0.01425 | 0.01437 | 0.01449 | 0.01463 | 0.01479 | 0.01495 | 0.01513 | 0.01531 | 0.01548 | 0.01565 | 0.01581 | 0.01594 | 0.01605 | 0.01614 | 0.0162 | 0.01623 | 0.01625 | 0.01627 | 0.01633 | 0.01644 | 0.01662 | 0.01685 | 0.0171 | 0.01736 | 0.01761 | 0.01781 | 0.01797 | 0.01808 | 0.01815 | 0.01822 | 0.01831 | 0.01846 | 0.01865 | 0.01885 | 0.01904 | 0.01921 | 0.01934 | 0.01944 | 0.01949 | 0.01951 | 0.01949 | 0.01945 | 0.01941 | 0.01937 | 0.01932 | 0.01925 | 0.01918 | 0.0191 | 0.01902 | 0.01894 | 0.01886 | 0.01878 | 0.0187 | 0.01862 | 0.01855 | 0.01847 | 0.0184 | 0.01833 | 0.01828 | 0.01825 | 0.01826 | 0.0183 | 0.01837 | 0.01845 | 0.01852 | 0.01858 | 0.01862 | 0.01864 | 0.01863 | 0.01859 | 0.01853 | 0.01844 | 0.01837 | 0.01833 | 0.01832 | 0.01832 | 0.01833 | 0.01831 | 0.01827 | 0.0182 | 0.01811 | 0.01799 | 0.01784 | 0.01767 | 0.01752 | 0.01741 | 0.01733 | 0.01727 | 0.01721 | 0.01714 | 0.01708 | 0.01701 | 0.01694 | 0.01686 | 0.01678 | 0.01669 | 0.01661 | 0.01653 | 0.01645 | 0.01638 | 0.0163 | 0.01624 | 0.01617 | 0.01611 | 0.01604 | 0.01597 | 0.01591 | 0.01585 | 0.01579 | 0.01572 | 0.01567 | 0.01562 | 0.01558 | 0.01555 | 0.01552 | 0.0155 | 0.01546 | 0.01543 | 0.01539 | 0.01533 | 0.01527 | 0.01519 | 0.01512 | 0.01506 | 0.01502 | 0.01498 | 0.01494 | 0.01491 | 0.01488 | 0.01484 | 0.01481 | 0.01477 | 0.01473 | 0.0147 | 0.01467 | 0.01465 | 0.01464 | 0.01462 | 0.01459 | 0.01454 | 0.01447 | 0.01439 | 0.0143 | 0.01419 | 0.01407 | 0.01394 | 0.01381 | 0.01367 | 0.01353 | 0.0134 | 0.01328 | 0.01317 | 0.01308 | 0.013 | 0.01292 | 0.01284 | 0.01276 | 0.01267 | 0.01258 | 0.01249 | 0.0124 | 0.01233 | 0.01227 | 0.01224 | 0.0122 | 0.01217 | 0.01214 | 0.01211 | 0.01206 | 0.01199 | 0.01192 | 0.01185 | 0.01178 | 0.01171 | 0.01164 | 0.01158 | 0.01151 | 0.01144 | 0.01137 | 0.01131 | 0.01124 | 0.01117 | 0.01111 | 0.01105 | 0.01101 | 0.01096 | 0.01092 | 0.01087 | 0.01082 | 0.01078 | 0.01075 | 0.01072 | 0.01069 | 0.01067 | 0.01063 | 0.01059 | 0.01055 | 0.0105 | 0.01045 | 0.01041 | 0.01038 | 0.01036 | 0.01035 | 0.01035 | 0.01035 | 0.01035 | 0.01034 | 0.01032 | 0.0103 | 0.01026 | 0.01022 | 0.01018 | 0.01016 | 0.01014 | 0.01013 | 0.01013 | 0.01013 | 0.01014 | 0.01016 | 0.01016 | 0.01016 | 0.01013 | 0.0101 | 0.01007 | 0.01004 | 0.01002 | 0.01 | 0.00998 | 0.00997 | 0.00997 | 0.00998 | 0.01 | 0.01001 | 0.01002 | 0.01003 | 0.01005 | 0.01007 | 0.01009 | 0.01012 | 0.01014 | 0.01016 | 0.01018 | 0.01021 | 0.01023 | 0.01026 | 0.01028 | 0.01031 | 0.01036 | 0.01042 | 0.01049 | 0.01055 | 0.01059 | 0.01063 | 0.01066 | 0.01069 | 0.0107 | 0.01072 | 0.01074 | 0.01077 | 0.0108 | 0.01082 | 0.01084 | 0.01084 | 0.01083 | 0.01083 | 0.01082 | 0.01081 | 0.01079 | 0.01076 | 0.01073 | 0.01069 | 0.01064 | 0.01058 | 0.01051 | 0.01046 | 0.01043 | 0.01041 | 0.01041 | 0.01041 | 0.01041 | 0.01041 | 0.01041 | 0.0104 | 0.01038 | 0.01034 | 0.0103 | 0.01026 | 0.01022 | 0.01019 | 0.01015 | 0.01011 | 0.01008 | 0.01007 | 0.01008 | 0.01009 | 0.01009 | 0.01009 | 0.01008 | 0.01007 | 0.01005 | 0.01002 | 0.00998 | 0.00995 | 0.00992 | 0.0099 | 0.00988 | 0.00987 | 0.00987 | 0.00987 | 0.00986 | 0.00984 | 0.00982 | 0.00979 | 0.00976 | 0.00973 | 0.00968 | 0.00963 | 0.0096 | 0.00958 | 0.00958 | 0.00959 | 0.00959 | 0.0096 | 0.00961 | 0.00962 | 0.00962 | 0.00961 | 0.00958 | 0.00955 | 0.00953 | 0.00951 | 0.00949 | 0.00947 | 0.00946 | 0.00947 | 0.0095 | 0.00955 | 0.00959 | 0.00961 | 0.00962 | 0.00962 | 0.00961 | 0.00957 | 0.00953 | 0.00949 | 0.00946 | 0.00947 | 0.00949 | 0.00951 | 0.00953 | 0.00955 | 0.00957 | 0.00959 | 0.0096 | 0.0096 | 0.00959 | 0.00957 | 0.00956 | 0.00953 | 0.00951 | 0.00948 | 0.00947 | 0.00947 | 0.00949 | 0.00952 | 0.00956 | 0.00962 | 0.00968 | 0.00974 | 0.00978 | 0.00979 | 0.00979 | 0.00978 | 0.00975 | 0.00972 | 0.00969 | 0.00968 | 0.00968 | 0.00971 | 0.00974 | 0.00977 | 0.00979 | 0.00981 | 0.00983 | 0.00985 | 0.00985 | 0.00984 | 0.00982 | 0.0098 | 0.00978 | 0.00978 | 0.00977 | 0.00977 | 0.00979 | 0.00982 | 0.00985 | 0.00988 | 0.00989 | 0.00989 | 0.00988 | 0.00987 | 0.00985 | 0.00984 | 0.00983 | 0.00982 | 0.00984 | 0.00986 | 0.00989 | 0.00992 | 0.00995 | 0.00999 | 0.01003 | 0.01005 | 0.01006 | 0.01005 | 0.01004 | 0.01003 | 0.01001 | 0.00998 | 0.00995 | 0.00993 | 0.00992 | 0.00994 | 0.00997 | 0.01001 | 0.01005 | 0.01009 | 0.01012 | 0.01014 | 0.01014 | 0.01011 | 0.01008 | 0.01006 | 0.01004 | 0.01005 | 0.01007 | 0.01009 | 0.01012 | 0.01015 | 0.01018 | 0.0102 | 0.01021 | 0.01022 | 0.01023 | 0.01024 | 0.01025 | 0.01025 | 0.01025 | 0.01026 | 0.01027 | 0.01029 | 0.0103 | 0.01031 | 0.01033 | 0.01036 | 0.0104 | 0.01044 | 0.01047 | 0.0105 | 0.01053 | 0.01056 | 0.01058 | 0.01058 | 0.01058 | 0.01057 | 0.01058 | 0.01059 | 0.0106 | 0.01062 | 0.01065 | 0.01068 | 0.01071 | 0.01075 | 0.01078 | 0.01081 | 0.01084 | 0.01086 | 0.01088 | 0.01089 | 0.01089 | 0.0109 | 0.01092 | 0.01095 | 0.011 | 0.01105 | 0.0111 | 0.01115 | 0.0112 | 0.01123 | 0.01126 | 0.01126 | 0.01125 | 0.01124 | 0.01124 | 0.01126 | 0.01131 | 0.01137 | 0.01143 | 0.0115 | 0.01158 | 0.01165 | 0.0117 | 0.01173 | 0.01172 | 0.01169 | 0.01165 | 0.01161 | 0.01161 | 0.01164 | 0.01169 | 0.01177 | 0.01186 | 0.01196 | 0.01206 | 0.01214 | 0.0122 | 0.01224 | 0.01228 | 0.01232 | 0.01239 | 0.01246 | 0.01254 | 0.01261 | 0.01264 | 0.01263 | 0.0126 | 0.01255 | 0.01253 | 0.01254 | 0.01259 | 0.01268 | 0.01283 | 0.01301 | 0.0132 | 0.01335 | 0.01343 | 0.01345 | 0.01343 | 0.01341 | 0.01337 | 0.01335 | 0.01334 | 0.01337 | 0.01345 | 0.01357 | 0.01368 | 0.01374 | 0.01371 | 0.01362 | 0.01349 | 0.01335 | 0.01324 | 0.01317 | 0.01317 | 0.01324 | 0.01337 | 0.01356 | 0.01377 | 0.01396 | 0.0141 | 0.01419 | 0.01425 | 0.01429 | 0.01434 | 0.01439 | 0.01445 | 0.01451 | 0.01459 | 0.01469 | 0.01484 | 0.01508 | 0.01547 | 0.01601 | 0.01645 | 0.01626 | 0.01509 | 0.01308 | 0.01052 | 0.0077 | 0.00515 | 0.00347 | 0.00301 | 0.00384 | 0.00585 | 0.00868 | 0.01165 | 0.01409 | 0.01566 | 0.01645 | 0.01653 | 0.01606 | 0.01546 | 0.01503 | 0.01479 | 0.01466 | 0.01457 | 0.0145 | 0.01445 | 0.0144 | 0.01432 | 0.01421 | 0.01409 | 0.01399 | 0.01392 | 0.01388 | 0.01386 | 0.01387 | 0.01389 | 0.01392 | 0.01394 | 0.01395 | 0.01396 | 0.01398 | 0.01403 | 0.01407 | 0.0141 | 0.01409 | 0.01407 | 0.01406 | 0.01405 | 0.014 | 0.01388 | 0.01368 | 0.01342 | 0.01314 | 0.0129 | 0.01271 | 0.0126 | 0.01258 | 0.01267 | 0.01285 | 0.01309 | 0.01335 | 0.01355 | 0.01369 | 0.01375 | 0.01375 | 0.01371 | 0.01365 | 0.01359 | 0.01354 | 0.0135 | 0.01346 | 0.01343 | 0.01341 | 0.01344 | 0.01357 | 0.01381 | 0.01411 | 0.01439 | 0.01461 | 0.01475 | 0.01479 | 0.01472 | 0.01456 | 0.01432 | 0.01403 | 0.01378 | 0.01363 | 0.01357 | 0.01358 | 0.01359 | 0.0136 | 0.01361 | 0.01361 | 0.0136 | 0.01358 | 0.01355 | 0.0135 | 0.01341 | 0.0133 | 0.01319 | 0.0131 | 0.01303 | 0.01298 | 0.01297 | 0.01299 | 0.01303 | 0.01307 | 0.01313 | 0.01317 | 0.01321 | 0.01321 | 0.01317 | 0.01308 | 0.01298 | 0.01288 | 0.01279 | 0.01271 | 0.01267 | 0.01266 | 0.01269 | 0.01276 | 0.01282 | 0.01284 | 0.01282 | 0.01277 | 0.01271 | 0.01264 | 0.01255 | 0.01247 | 0.0124 | 0.01236 | 0.01237 | 0.01238 | 0.01237 | 0.01234 | 0.01231 | 0.01229 | 0.01227 | 0.01224 | 0.0122 | 0.01216 | 0.01212 | 0.0121 | 0.01206 | 0.01201 | 0.01194 | 0.01187 | 0.01183 | 0.01183 | 0.01186 | 0.0119 | 0.01197 | 0.01203 | 0.0121 | 0.01216 | 0.01223 | 0.01228 | 0.01234 | 0.01241 | 0.01249 | 0.01256 | 0.01261 | 0.01263 | 0.01261 | 0.01257 | 0.01252 | 0.01246 | 0.01239 | 0.0123 | 0.0122 | 0.01208 | 0.01197 | 0.01184 | 0.01172 | 0.0116 | 0.0115 | 0.01141 | 0.01135 | 0.01131 | 0.01129 | 0.01128 | 0.01127 | 0.01126 | 0.01124 | 0.01121 | 0.01117 | 0.01109 | 0.01099 | 0.01087 | 0.01076 | 0.01068 | 0.01062 | 0.01058 | 0.01055 | 0.01054 | 0.01054 | 0.01056 | 0.01056 | 0.01053 | 0.01048 | 0.0104 | 0.01032 | 0.01021 | 0.01008 | 0.00995 | 0.00987 | 0.00985 | 0.0099 | 0.00998 | 0.01008 | 0.01019 | 0.01029 | 0.01037 | 0.01038 | 0.0103 | 0.01014 | 0.00995 | 0.00976 | 0.0096 | 0.00947 | 0.00939 | 0.00935 | 0.00938 | 0.00946 | 0.00954 | 0.00961 | 0.00964 | 0.00962 | 0.00957 | 0.0095 | 0.00941 | 0.00931 | 0.00922 | 0.00914 | 0.00908 | 0.00902 | 0.00896 | 0.0089 | 0.00884 | 0.00881 | 0.00881 | 0.00882 | 0.00884 | 0.00885 | 0.00884 | 0.00879 | 0.0087 | 0.00856 | 0.0084 | 0.00822 | 0.00806 | 0.00793 | 0.00783 | 0.00776 | 0.00773 | 0.00774 | 0.00778 | 0.00781 | 0.00784 | 0.00786 | 0.00789 | 0.00792 | 0.0079 | 0.00783 | 0.00771 | 0.00757 | 0.00746 | 0.00737 | 0.00731 | 0.00728 | 0.00726 | 0.00726 | 0.00728 | 0.00729 | 0.00729 | 0.00727 | 0.00724 | 0.00719 | 0.00711 | 0.00699 | 0.00686 | 0.0067 | 0.00653 | 0.00632 | 0.00609 | 0.00589 | 0.00577 | 0.00575 | 0.00582 | 0.00594 | 0.00606 | 0.00617 | 0.00626 | 0.0063 | 0.00629 | 0.00624 | 0.00617 | 0.00612 | 0.00609 | 0.00609 | 0.0061 | 0.00611 | 0.00612 | 0.00613 | 0.00613 | 0.00612 | 0.00607 | 0.00599 | 0.0059 | 0.00581 | 0.00571 | 0.0056 | 0.00548 | 0.00538 | 0.00533 | 0.00535 | 0.0054 | 0.00545 | 0.00548 | 0.00551 | 0.00555 | 0.0056 | 0.00562 | 0.00561 | 0.00557 | 0.00555 | 0.00559 | 0.00568 | 0.0058 | 0.00593 | 0.00604 | 0.00614 | 0.00623 | 0.00627 | 0.00625 | 0.00617 | 0.00604 | 0.00587 | 0.00567 | 0.00545 | 0.00524 | 0.00504 | 0.00488 | 0.00478 | 0.00472 | 0.00472 | 0.00472 | 0.00471 | 0.00466 | 0.00456 | 0.00444 | 0.00434 | 0.00423 | 0.00411 | 0.00396 | 0.00378 | 0.00361 | 0.00346 | 0.00337 | 0.00335 | 0.00339 | 0.00349 | 0.00362 | 0.00376 | 0.00384 | 0.00383 | 0.00373 | 0.00356 | 0.00337 | 0.0032 | 0.00309 | 0.00306 | 0.00311 | 0.00323 | 0.00341 | 0.00365 | 0.00389 | 0.00407 | 0.00412 | 0.00412 | 0.00412 | 0.00412 | 0.00412 | 0.00412 | 0.00412
SS2-3 | 0.00012 | 0.00012 | 0.012% | 0.00012 | 0.00012 | 0.00012 | 0.00012 | 0.00014 | 0.00017 | 0.00018 | 0.00018 | 0.00017 | 0.00016 | 0.00015 | 0.00015 | 0.00016 | 0.00019 | 0.00021 | 0.00024 | 0.00025 | 0.00025 | 0.00024 | 0.00021 | 0.00018 | 0.00014 | 0.00011 | 9e-05 | 9e-05 | 9e-05 | 0.0001 | 0.00011 | 0.00011 | 0.00012 | 0.00012 | 0.00012 | 0.00011 | 0.00011 | 0.0001 | 9e-05 | 9e-05 | 9e-05 | 9e-05 | 0.0001 | 0.0001 | 9e-05 | 8e-05 | 7e-05 | 6e-05 | 5e-05 | 5e-05 | 6e-05 | 9e-05 | 0.00012 | 0.00016 | 0.00019 | 0.00021 | 0.00021 | 0.0002 | 0.00019 | 0.00018 | 0.00017 | 0.00016 | 0.00016 | 0.00016 | 0.00015 | 0.00014 | 0.00013 | 0.00012 | 0.00011 | 0.00011 | 0.00011 | 0.00012 | 0.00012 | 0.00013 | 0.00014 | 0.00014 | 0.00014 | 0.00013 | 0.00013 | 0.00012 | 0.00012 | 0.00012 | 0.00012 | 0.00013 | 0.00013 | 0.00013 | 0.00012 | 0.00012 | 0.00013 | 0.00014 | 0.00015 | 0.00016 | 0.00018 | 0.00019 | 0.00019 | 0.00018 | 0.00017 | 0.00014 | 0.00012 | 9e-05 | 7e-05 | 5e-05 | 5e-05 | 6e-05 | 7e-05 | 0.0001 | 0.00012 | 0.00015 | 0.00016 | 0.00017 | 0.00018 | 0.00018 | 0.00019 | 0.0002 | 0.00021 | 0.00022 | 0.00023 | 0.00023 | 0.00023 | 0.00022 | 0.00021 | 0.00021 | 0.0002 | 0.0002 | 0.0002 | 0.00021 | 0.00021 | 0.00022 | 0.00023 | 0.00024 | 0.00025 | 0.00026 | 0.00027 | 0.00026 | 0.00025 | 0.00023 | 0.0002 | 0.00017 | 0.00015 | 0.00014 | 0.00015 | 0.00016 | 0.00018 | 0.00021 | 0.00023 | 0.00024 | 0.00025 | 0.00025 | 0.00024 | 0.00024 | 0.00023 | 0.00023 | 0.00023 | 0.00022 | 0.00022 | 0.00021 | 0.0002 | 0.00019 | 0.00018 | 0.00018 | 0.00019 | 0.00021 | 0.00023 | 0.00027 | 0.00029 | 0.00031 | 0.00032 | 0.00031 | 0.00029 | 0.00026 | 0.00023 | 0.0002 | 0.00019 | 0.00018 | 0.00017 | 0.00017 | 0.00017 | 0.00017 | 0.00018 | 0.00019 | 0.0002 | 0.00023 | 0.00026 | 0.00029 | 0.00032 | 0.00034 | 0.00035 | 0.00034 | 0.00033 | 0.00031 | 0.00029 | 0.00027 | 0.00026 | 0.00025 | 0.00025 | 0.00026 | 0.00028 | 0.00031 | 0.00035 | 0.0004 | 0.00046 | 0.00052 | 0.00057 | 0.0006 | 0.0006 | 0.00057 | 0.00053 | 0.00046 | 0.00039 | 0.00032 | 0.00027 | 0.00023 | 0.00021 | 0.00021 | 0.00022 | 0.00023 | 0.00024 | 0.00024 | 0.00024 | 0.00025 | 0.00026 | 0.00027 | 0.00029 | 0.00031 | 0.00034 | 0.00037 | 0.0004 | 0.00041 | 0.0004 | 0.00038 | 0.00035 | 0.00031 | 0.00028 | 0.00025 | 0.00022 | 0.00021 | 0.0002 | 0.0002 | 0.0002 | 0.00021 | 0.00021 | 0.0002 | 0.00019 | 0.00018 | 0.00019 | 0.00021 | 0.00025 | 0.00029 | 0.00033 | 0.00037 | 0.0004 | 0.00043 | 0.00044 | 0.00044 | 0.00043 | 0.00042 | 0.00041 | 0.00039 | 0.00037 | 0.00035 | 0.00032 | 0.00029 | 0.00026 | 0.00024 | 0.00023 | 0.00022 | 0.00023 | 0.00024 | 0.00025 | 0.00027 | 0.00031 | 0.00034 | 0.00039 | 0.00043 | 0.00046 | 0.00047 | 0.00046 | 0.00043 | 0.0004 | 0.00035 | 0.00032 | 0.00029 | 0.00026 | 0.00025 | 0.00024 | 0.00022 | 0.0002 | 0.00018 | 0.00015 | 0.00014 | 0.00014 | 0.00015 | 0.00017 | 0.00019 | 0.0002 | 0.0002 | 0.00018 | 0.00016 | 0.00014 | 0.00012 | 0.00011 | 0.00011 | 0.00013 | 0.00015 | 0.00017 | 0.00019 | 0.0002 | 0.0002 | 0.00019 | 0.00017 | 0.00016 | 0.00015 | 0.00015 | 0.00016 | 0.00018 | 0.00019 | 0.0002 | 0.00021 | 0.0002 | 0.00018 | 0.00017 | 0.00017 | 0.00018 | 0.0002 | 0.00022 | 0.00025 | 0.00027 | 0.00029 | 0.00031 | 0.00032 | 0.00033 | 0.00033 | 0.00033 | 0.00033 | 0.00032 | 0.00032 | 0.00031 | 0.0003 | 0.00029 | 0.00029 | 0.00029 | 0.00031 | 0.00034 | 0.00038 | 0.00044 | 0.00049 | 0.00054 | 0.00058 | 0.00061 | 0.00062 | 0.00063 | 0.00063 | 0.00063 | 0.00061 | 0.0006 | 0.00059 | 0.00056 | 0.00054 | 0.0005 | 0.00046 | 0.00043 | 0.0004 | 0.00039 | 0.00039 | 0.00039 | 0.0004 | 0.0004 | 0.00041 | 0.00042 | 0.00043 | 0.00043 | 0.00043 | 0.00043 | 0.00042 | 0.0004 | 0.00038 | 0.00036 | 0.00034 | 0.00032 | 0.00032 | 0.00032 | 0.00034 | 0.00036 | 0.00039 | 0.00042 | 0.00045 | 0.00046 | 0.00046 | 0.00044 | 0.00041 | 0.00037 | 0.00033 | 0.00028 | 0.00023 | 0.0002 | 0.00017 | 0.00017 | 0.00018 | 0.00021 | 0.00025 | 0.00031 | 0.00038 | 0.00045 | 0.0005 | 0.00053 | 0.00053 | 0.00051 | 0.00048 | 0.00043 | 0.00038 | 0.00034 | 0.00031 | 0.00029 | 0.00028 | 0.00028 | 0.00029 | 0.0003 | 0.00031 | 0.00032 | 0.00033 | 0.00033 | 0.00032 | 0.00031 | 0.0003 | 0.00029 | 0.00029 | 0.00031 | 0.00034 | 0.00038 | 0.00044 | 0.00049 | 0.00054 | 0.00058 | 0.00061 | 0.00061 | 0.00059 | 0.00055 | 0.0005 | 0.00044 | 0.00038 | 0.00032 | 0.00027 | 0.00025 | 0.00024 | 0.00026 | 0.00029 | 0.00035 | 0.00041 | 0.00048 | 0.00054 | 0.00058 | 0.0006 | 0.0006 | 0.00058 | 0.00056 | 0.00054 | 0.00055 | 0.00057 | 0.0006 | 0.00063 | 0.00066 | 0.00067 | 0.00064 | 0.0006 | 0.00053 | 0.00046 | 0.0004 | 0.00036 | 0.00034 | 0.00033 | 0.00032 | 0.00032 | 0.00031 | 0.00029 | 0.00027 | 0.00025 | 0.00024 | 0.00024 | 0.00025 | 0.00027 | 0.00031 | 0.00035 | 0.0004 | 0.00044 | 0.00047 | 0.00048 | 0.00049 | 0.00049 | 0.00046 | 0.00043 | 0.00038 | 0.00033 | 0.0003 | 0.00027 | 0.00026 | 0.00025 | 0.00026 | 0.00026 | 0.00027 | 0.00027 | 0.00027 | 0.00026 | 0.00026 | 0.00025 | 0.00026 | 0.00027 | 0.00029 | 0.00031 | 0.00033 | 0.00034 | 0.00035 | 0.00035 | 0.00035 | 0.00034 | 0.00033 | 0.00032 | 0.00031 | 0.00031 | 0.00031 | 0.00032 | 0.00033 | 0.00034 | 0.00035 | 0.00036 | 0.00036 | 0.00035 | 0.00034 | 0.00032 | 0.00031 | 0.00029 | 0.00028 | 0.00028 | 0.00028 | 0.00029 | 0.0003 | 0.00031 | 0.00033 | 0.00034 | 0.00036 | 0.00038 | 0.0004 | 0.00042 | 0.00043 | 0.00044 | 0.00044 | 0.00043 | 0.00042 | 0.0004 | 0.00038 | 0.00036 | 0.00035 | 0.00033 | 0.00033 | 0.00032 | 0.00031 | 0.0003 | 0.00029 | 0.00028 | 0.00027 | 0.00025 | 0.00024 | 0.00024 | 0.00024 | 0.00025 | 0.00027 | 0.00029 | 0.0003 | 0.00031 | 0.00031 | 0.0003 | 0.00028 | 0.00027 | 0.00026 | 0.00027 | 0.00029 | 0.00032 | 0.00035 | 0.00039 | 0.00041 | 0.00042 | 0.00042 | 0.0004 | 0.00037 | 0.00034 | 0.00032 | 0.00029 | 0.00028 | 0.00027 | 0.00027 | 0.00027 | 0.00028 | 0.0003 | 0.00031 | 0.00032 | 0.00032 | 0.00032 | 0.00032 | 0.00031 | 0.00029 | 0.00027 | 0.00026 | 0.00025 | 0.00025 | 0.00027 | 0.0003 | 0.00033 | 0.00037 | 0.0004 | 0.00042 | 0.00042 | 0.00042 | 0.0004 | 0.00038 | 0.00037 | 0.00036 | 0.00036 | 0.00037 | 0.00038 | 0.0004 | 0.00041 | 0.00042 | 0.00043 | 0.00044 | 0.00044 | 0.00044 | 0.00044 | 0.00044 | 0.00043 | 0.00041 | 0.00039 | 0.00037 | 0.00036 | 0.00035 | 0.00036 | 0.00036 | 0.00036 | 0.00036 | 0.00035 | 0.00034 | 0.00032 | 0.00031 | 0.0003 | 0.00029 | 0.0003 | 0.00031 | 0.00033 | 0.00034 | 0.00035 | 0.00037 | 0.00038 | 0.00039 | 0.0004 | 0.0004 | 0.00041 | 0.00042 | 0.00042 | 0.00043 | 0.00044 | 0.00044 | 0.00045 | 0.00045 | 0.00045 | 0.00045 | 0.00044 | 0.00043 | 0.00042 | 0.0004 | 0.00038 | 0.00038 | 0.00039 | 0.00041 | 0.00042 | 0.00043 | 0.00045 | 0.00046 | 0.00048 | 0.00048 | 0.00048 | 0.00048 | 0.00048 | 0.00049 | 0.00051 | 0.00053 | 0.00055 | 0.00057 | 0.00058 | 0.00059 | 0.00059 | 0.00057 | 0.00055 | 0.00052 | 0.00049 | 0.00047 | 0.00045 | 0.00044 | 0.00045 | 0.00048 | 0.00051 | 0.00054 | 0.00057 | 0.00059 | 0.00059 | 0.00059 | 0.00058 | 0.00057 | 0.00056 | 0.00056 | 0.00057 | 0.00059 | 0.0006 | 0.00061 | 0.00061 | 0.0006 | 0.00058 | 0.00057 | 0.00056 | 0.00055 | 0.00055 | 0.00056 | 0.00057 | 0.00058 | 0.00059 | 0.0006 | 0.00061 | 0.00062 | 0.00064 | 0.00065 | 0.00065 | 0.00065 | 0.00065 | 0.00064 | 0.00065 | 0.00065 | 0.00066 | 0.00067 | 0.00068 | 0.00069 | 0.0007 | 0.00071 | 0.00071 | 0.00071 | 0.00071 | 0.00071 | 0.00071 | 0.00071 | 0.0007 | 0.0007 | 0.0007 | 0.0007 | 0.0007 | 0.0007 | 0.00071 | 0.0007 | 0.0007 | 0.0007 | 0.0007 | 0.0007 | 0.0007 | 0.0007 | 0.0007 | 0.00071 | 0.00071 | 0.00072 | 0.00073 | 0.00073 | 0.00074 | 0.00075 | 0.00076 | 0.00077 | 0.00078 | 0.00078 | 0.00078 | 0.00077 | 0.00076 | 0.00076 | 0.00076 | 0.00077 | 0.00078 | 0.00081 | 0.00084 | 0.00087 | 0.00091 | 0.00094 | 0.00096 | 0.00096 | 0.00096 | 0.00095 | 0.00094 | 0.00092 | 0.00089 | 0.00087 | 0.00086 | 0.00085 | 0.00086 | 0.00086 | 0.00087 | 0.00088 | 0.00089 | 0.0009 | 0.00091 | 0.00092 | 0.00092 | 0.00092 | 0.00093 | 0.00094 | 0.00096 | 0.00098 | 0.00099 | 0.001 | 0.00101 | 0.00101 | 0.001 | 0.00099 | 0.00098 | 0.00096 | 0.00095 | 0.00094 | 0.00093 | 0.00093 | 0.00093 | 0.00093 | 0.00093 | 0.00094 | 0.00095 | 0.00096 | 0.00097 | 0.00098 | 0.00099 | 0.00099 | 0.00098 | 0.00097 | 0.00096 | 0.00095 | 0.00095 | 0.00096 | 0.00097 | 0.00099 | 0.001 | 0.00101 | 0.00101 | 0.001 | 0.00098 | 0.00097 | 0.00096 | 0.00096 | 0.00096 | 0.00098 | 0.001 | 0.00102 | 0.00103 | 0.00104 | 0.00103 | 0.00103 | 0.00103 | 0.00104 | 0.00106 | 0.00108 | 0.0011 | 0.00112 | 0.00114 | 0.00114 | 0.00114 | 0.00112 | 0.00111 | 0.00109 | 0.00109 | 0.00108 | 0.00107 | 0.00107 | 0.00108 | 0.0011 | 0.00112 | 0.00115 | 0.00117 | 0.00118 | 0.00118 | 0.00117 | 0.00115 | 0.00114 | 0.00113 | 0.00113 | 0.00115 | 0.00117 | 0.00121 | 0.00124 | 0.00126 | 0.00127 | 0.00127 | 0.00126 | 0.00125 | 0.00124 | 0.00124 | 0.00123 | 0.00123 | 0.00124 | 0.00125 | 0.00126 | 0.00127 | 0.00128 | 0.00129 | 0.00129 | 0.0013 | 0.0013 | 0.0013 | 0.0013 | 0.00128 | 0.00127 | 0.00127 | 0.00127 | 0.00128 | 0.00129 | 0.0013 | 0.00131 | 0.00133 | 0.00134 | 0.00134 | 0.00134 | 0.00132 | 0.00131 | 0.0013 | 0.0013 | 0.00131 | 0.00132 | 0.00134 | 0.00136 | 0.00137 | 0.00137 | 0.00136 | 0.00133 | 0.00131 | 0.00128 | 0.00126 | 0.00126 | 0.00126 | 0.00128 | 0.0013 | 0.00132 | 0.00134 | 0.00134 | 0.00134 | 0.00134 | 0.00133 | 0.00133 | 0.00132 | 0.00132 | 0.00133 | 0.00135 | 0.00138 | 0.00141 | 0.00144 | 0.00145 | 0.00146 | 0.00144 | 0.00142 | 0.0014 | 0.00137 | 0.00135 | 0.00132 | 0.00131 | 0.0013 | 0.00129 | 0.00129 | 0.00129 | 0.00129 | 0.00129 | 0.0013 | 0.00131 | 0.00131 | 0.00132 | 0.00132 | 0.00132 | 0.00131 | 0.0013 | 0.0013 | 0.0013 | 0.00131 | 0.00132 | 0.00133 | 0.00134 | 0.00135 | 0.00135 | 0.00137 | 0.00138 | 0.0014 | 0.00142 | 0.00144 | 0.00146 | 0.00148 | 0.0015 | 0.0015 | 0.00149 | 0.00148 | 0.00147 | 0.00146 | 0.00145 | 0.00145 | 0.00145 | 0.00144 | 0.00144 | 0.00144 | 0.00144 | 0.00145 | 0.00145 | 0.00145 | 0.00145 | 0.00145 | 0.00144 | 0.00143 | 0.00141 | 0.0014 | 0.00139 | 0.00139 | 0.00139 | 0.00139 | 0.00139 | 0.00138 | 0.00138 | 0.00138 | 0.00138 | 0.00138 | 0.00139 | 0.0014 | 0.00141 | 0.00143 | 0.00143 | 0.00143 | 0.00141 | 0.00139 | 0.00138 | 0.00137 | 0.00136 | 0.00137 | 0.00139 | 0.0014 | 0.00142 | 0.00143 | 0.00144 | 0.00144 | 0.00144 | 0.00143 | 0.00142 | 0.0014 | 0.00139 | 0.00139 | 0.00139 | 0.00138 | 0.00138 | 0.00137 | 0.00137 | 0.00137 | 0.00137 | 0.00137 | 0.00136 | 0.00134 | 0.00132 | 0.00129 | 0.00126 | 0.00124 | 0.00121 | 0.0012 | 0.00121 | 0.00123 | 0.00126 | 0.00129 | 0.00132 | 0.00134 | 0.00135 | 0.00136 | 0.00136 | 0.00135 | 0.00133 | 0.00132 | 0.0013 | 0.00128 | 0.00126 | 0.00123 | 0.00121 | 0.00119 | 0.00118 | 0.00118 | 0.00119 | 0.0012 | 0.00122 | 0.00124 | 0.00125 | 0.00127 | 0.00128 | 0.00129 | 0.0013 | 0.0013 | 0.00131 | 0.00131 | 0.00131 | 0.0013 | 0.00129 | 0.00128 | 0.00127 | 0.00125 | 0.00124 | 0.00122 | 0.00122 | 0.00121 | 0.0012 | 0.0012 | 0.00119 | 0.00118 | 0.00117 | 0.00117 | 0.00117 | 0.00119 | 0.00121 | 0.00123 | 0.00124 | 0.00126 | 0.00126 | 0.00126 | 0.00125 | 0.00125 | 0.00124 | 0.00123 | 0.00123 | 0.00122 | 0.00121 | 0.00119 | 0.00117 | 0.00115 | 0.00114 | 0.00113 | 0.00112 | 0.00113 | 0.00113 | 0.00113 | 0.00114 | 0.00114 | 0.00115 | 0.00117 | 0.00118 | 0.00118 | 0.00118 | 0.00117 | 0.00116 | 0.00114 | 0.00113 | 0.00112 | 0.00112 | 0.00113 | 0.00115 | 0.00117 | 0.00119 | 0.0012 | 0.0012 | 0.00119 | 0.00116 | 0.00114 | 0.00112 | 0.00111 | 0.00111 | 0.00112 | 0.00113 | 0.00114 | 0.00115 | 0.00115 | 0.00115 | 0.00113 | 0.00111 | 0.00108 | 0.00106 | 0.00105 | 0.00103 | 0.00103 | 0.00103 | 0.00103 | 0.00104 | 0.00105 | 0.00105 | 0.00105 | 0.00104 | 0.00104 | 0.00104 | 0.00104 | 0.00104 | 0.00104 | 0.00104 | 0.00106 | 0.00107 | 0.00108 | 0.00109 | 0.00108 | 0.00107 | 0.00105 | 0.00103 | 0.001 | 0.00098 | 0.00097 | 0.00097 | 0.00097 | 0.00098 | 0.00099 | 0.00101 | 0.00101 | 0.00101 | 0.00099 | 0.00097 | 0.00094 | 0.00092 | 0.00091 | 0.00091 | 0.00092 | 0.00094 | 0.00096 | 0.00098 | 0.00099 | 0.00101 | 0.00101 | 0.00101 | 0.00101 | 0.00101 | 0.00102 | 0.00102 | 0.00103 | 0.00104 | 0.00104 | 0.00103 | 0.00101 | 0.00099 | 0.00098 | 0.00098 | 0.00098 | 0.00098 | 0.00099 | 0.00099 | 0.00099 | 0.00099 | 0.00098 | 0.00097 | 0.00096 | 0.00095 | 0.00094 | 0.00093 | 0.00091 | 0.0009 | 0.00088 | 0.00086 | 0.00084 | 0.00083 | 0.00083 | 0.00084 | 0.00085 | 0.00086 | 0.00088 | 0.00089 | 0.0009 | 0.00091 | 0.00091 | 0.00091 | 0.0009 | 0.00089 | 0.00088 | 0.00087 | 0.00087 | 0.00088 | 0.00088 | 0.0009 | 0.0009 | 0.00091 | 0.00092 | 0.00093 | 0.00093 | 0.00093 | 0.00092 | 0.00091 | 0.00091 | 0.0009 | 0.00089 | 0.00088 | 0.00086 | 0.00084 | 0.00083 | 0.00082 | 0.00082 | 0.00082 | 0.00083 | 0.00084 | 0.00086 | 0.00087 | 0.00087 | 0.00087 | 0.00086 | 0.00085 | 0.00085 | 0.00084 | 0.00083 | 0.00082 | 0.00081 | 0.00081 | 0.00081 | 0.00081 | 0.00081 | 0.00081 | 0.00081 | 0.00081 | 0.00081 | 0.00081 | 0.0008 | 0.0008 | 0.0008 | 0.0008 | 0.00081 | 0.00082 | 0.00083 | 0.00084 | 0.00084 | 0.00084 | 0.00083 | 0.00083 | 0.00083 | 0.00082 | 0.00083 | 0.00083 | 0.00084 | 0.00085 | 0.00086 | 0.00086 | 0.00086 | 0.00085 | 0.00084 | 0.00083 | 0.00082 | 0.00082 | 0.00082 | 0.00081 | 0.00081 | 0.00081 | 0.0008 | 0.0008 | 0.0008 | 0.0008 | 0.0008 | 0.00081 | 0.00082 | 0.00084 | 0.00084 | 0.00085 | 0.00085 | 0.00085 | 0.00085 | 0.00085 | 0.00086 | 0.00086 | 0.00087 | 0.00086 | 0.00085 | 0.00084 | 0.00083 | 0.00081 | 0.0008 | 0.00079 | 0.00079 | 0.0008 | 0.00081 | 0.00081 | 0.00082 | 0.00083 | 0.00085 | 0.00087 | 0.0009 | 0.00092 | 0.00094 | 0.00097 | 0.00098 | 0.00099 | 0.00099 | 0.00098 | 0.00098 | 0.00097 | 0.00097 | 0.00097 | 0.00097 | 0.00097 | 0.00099 | 0.001 | 0.00102 | 0.00103 | 0.00106 | 0.00108 | 0.0011 | 0.00111 | 0.00113 | 0.00114 | 0.00115 | 0.00115 | 0.00116 | 0.00115 | 0.00115 | 0.00115 | 0.00116 | 0.00117 | 0.00118 | 0.0012 | 0.00121 | 0.00123 | 0.00124 | 0.00124 | 0.00124 | 0.00124 | 0.00123 | 0.00123 | 0.00124 | 0.00126 | 0.00129 | 0.00131 | 0.00134 | 0.00136 | 0.00137 | 0.00138 | 0.00138 | 0.00136 | 0.00134 | 0.00133 | 0.00132 | 0.00132 | 0.00133 | 0.00134 | 0.00136 | 0.00138 | 0.0014 | 0.00141 | 0.00142 | 0.00142 | 0.00141 | 0.00141 | 0.00141 | 0.00141 | 0.00142 | 0.00143 | 0.00145 | 0.00147 | 0.00149 | 0.0015 | 0.00151 | 0.00151 | 0.00151 | 0.00151 | 0.00151 | 0.00151 | 0.00151 | 0.00152 | 0.00154 | 0.00157 | 0.00159 | 0.00161 | 0.00161 | 0.00161 | 0.0016 | 0.00158 | 0.00156 | 0.00154 | 0.00153 | 0.00152 | 0.00152 | 0.00152 | 0.00153 | 0.00152 | 0.00152 | 0.00151 | 0.00149 | 0.00148 | 0.00148 | 0.00147 | 0.00147 | 0.00146 | 0.00146 | 0.00146 | 0.00148 | 0.0015 | 0.00152 | 0.00154 | 0.00156 | 0.00157 | 0.00158 | 0.00158 | 0.00159 | 0.00159 | 0.0016 | 0.00162 | 0.00164 | 0.00167 | 0.00169 | 0.00171 | 0.00173 | 0.00175 | 0.00177 | 0.00178 | 0.00179 | 0.00181 | 0.00184 | 0.00187 | 0.00191 | 0.00195 | 0.00199 | 0.00201 | 0.00203 | 0.00204 | 0.00205 | 0.00206 | 0.00206 | 0.00206 | 0.00206 | 0.00207 | 0.00208 | 0.00207 | 0.00207 | 0.00205 | 0.00204 | 0.00203 | 0.00202 | 0.00201 | 0.002 | 0.00198 | 0.00196 | 0.00194 | 0.00191 | 0.00188 | 0.00186 | 0.00183 | 0.00181 | 0.0018 | 0.0018 | 0.0018 | 0.0018 | 0.00182 | 0.00185 | 0.00187 | 0.00188 | 0.00188 | 0.00188 | 0.00186 | 0.00184 | 0.00181 | 0.00177 | 0.00175 | 0.00173 | 0.00173 | 0.00174 | 0.00174 | 0.00174 | 0.00173 | 0.00172 | 0.0017 | 0.00168 | 0.00165 | 0.00163 | 0.00161 | 0.00161 | 0.0016 | 0.00159 | 0.00157 | 0.00156 | 0.00155 | 0.00154 | 0.00153 | 0.00152 | 0.00151 | 0.0015 | 0.00149 | 0.00147 | 0.00146 | 0.00144 | 0.00143 | 0.00144 | 0.00145 | 0.00145 | 0.00146 | 0.00147 | 0.00148 | 0.00149 | 0.00149 | 0.00149 | 0.00148 | 0.00147 | 0.00146 | 0.00145 | 0.00143 | 0.00142 | 0.00142 | 0.00142 | 0.00144 | 0.00146 | 0.00147 | 0.00148 | 0.00148 | 0.00149 | 0.00149 | 0.0015 | 0.0015 | 0.00152 | 0.00154 | 0.00156 | 0.00158 | 0.00159 | 0.00159 | 0.00159 | 0.00159 | 0.00158 | 0.00158 | 0.00156 | 0.00155 | 0.00153 | 0.00152 | 0.0015 | 0.00147 | 0.00144 | 0.0014 | 0.00137 | 0.00133 | 0.00129 | 0.00125 | 0.00121 | 0.00117 | 0.00115 | 0.00114 | 0.00113 | 0.00113 | 0.00113 | 0.00113 | 0.00112 | 0.00111 | 0.00109 | 0.00107 | 0.00105 | 0.00103 | 0.00101 | 0.00099 | 0.00098 | 0.00097 | 0.00096 | 0.00095 | 0.00095 | 0.00095 | 0.00095 | 0.00096 | 0.00096 | 0.00096 | 0.00095 | 0.00095 | 0.00094 | 0.00093 | 0.00092 | 0.00091 | 0.0009 | 0.00089 | 0.00089 | 0.00088 | 0.00088 | 0.00088 | 0.00087 | 0.00087 | 0.00087 | 0.00088 | 0.00088 | 0.00089 | 0.0009 | 0.0009 | 0.0009 | 0.00089 | 0.00088 | 0.00088 | 0.00088 | 0.00088 | 0.00088 | 0.00089 | 0.00089 | 0.0009 | 0.0009 | 0.00089 | 0.00087 | 0.00086 | 0.00085 | 0.00085 | 0.00085 | 0.00085 | 0.00085 | 0.00085 | 0.00084 | 0.00084 | 0.00083 | 0.00082 | 0.00081 | 0.0008 | 0.00079 | 0.00078 | 0.00076 | 0.00075 | 0.00075 | 0.00076 | 0.00077 | 0.00079 | 0.0008 | 0.00082 | 0.00082 | 0.00082 | 0.00082 | 0.0008 | 0.00078 | 0.00076 | 0.00075 | 0.00074 | 0.00074 | 0.00075 | 0.00075 | 0.00076 | 0.00076 | 0.00077 | 0.00076 | 0.00075 | 0.00074 | 0.00073 | 0.00071 | 0.0007 | 0.00069 | 0.0007 | 0.00071 | 0.00072 | 0.00074 | 0.00075 | 0.00076 | 0.00077 | 0.00078 | 0.00079 | 0.00079 | 0.0008 | 0.0008 | 0.00079 | 0.00079 | 0.00078 | 0.00077 | 0.00076 | 0.00076 | 0.00076 | 0.00076 | 0.00076 | 0.00077 | 0.00077 | 0.00078 | 0.00077 | 0.00077 | 0.00075 | 0.00073 | 0.00072 | 0.00071 | 0.0007 | 0.0007 | 0.0007 | 0.0007 | 0.0007 | 0.0007 | 0.00069 | 0.00068 | 0.00068 | 0.00069 | 0.0007 | 0.00072 | 0.00074 | 0.00075 | 0.00076 | 0.00076 | 0.00075 | 0.00073 | 0.00072 | 0.00071 | 0.0007 | 0.00071 | 0.00072 | 0.00073 | 0.00073 | 0.00073 | 0.00073 | 0.00072 | 0.00071 | 0.0007 | 0.00069 | 0.00069 | 0.00069 | 0.0007 | 0.00072 | 0.00073 | 0.00074 | 0.00074 | 0.00075 | 0.00075 | 0.00075 | 0.00074 | 0.00073 | 0.00072 | 0.00071 | 0.00071 | 0.00071 | 0.00071 | 0.00071 | 0.00071 | 0.00072 | 0.00072 | 0.00072 | 0.00072 | 0.00072 | 0.00073 | 0.00073 | 0.00072 | 0.00072 | 0.00071 | 0.00071 | 0.00071 | 0.0007 | 0.00069 | 0.00069 | 0.00069 | 0.00069 | 0.00069 | 0.00069 | 0.00069 | 0.0007 | 0.0007 | 0.0007 | 0.0007 | 0.00069 | 0.00068 | 0.00067 | 0.00067 | 0.00066 | 0.00065 | 0.00065 | 0.00065 | 0.00066 | 0.00067 | 0.00068 | 0.00068 | 0.00069 | 0.00069 | 0.00068 | 0.00068 | 0.00068 | 0.00068 | 0.00069 | 0.0007 | 0.0007 | 0.00069 | 0.00069 | 0.00068 | 0.00067 | 0.00066 | 0.00065 | 0.00064 | 0.00064 | 0.00065 | 0.00066 | 0.00067 | 0.00068 | 0.00069 | 0.0007 | 0.0007 | 0.0007 | 0.0007 | 0.0007 | 0.00069 | 0.00069 | 0.00068 | 0.00068 | 0.00067 | 0.00067 | 0.00067 | 0.00067 | 0.00066 | 0.00066 | 0.00066 | 0.00067 | 0.00067 | 0.00067 | 0.00067 | 0.00066 | 0.00066 | 0.00065 | 0.00065 | 0.00064 | 0.00064 | 0.00064 | 0.00064 | 0.00063 | 0.00063 | 0.00063 | 0.00062 | 0.00061 | 0.0006 | 0.00059 | 0.0006 | 0.00062 | 0.00063 | 0.00065 | 0.00065 | 0.00065 | 0.00065 | 0.00064 | 0.00063 | 0.00061 | 0.0006 | 0.00059 | 0.00059 | 0.0006 | 0.0006 | 0.00061 | 0.00061 | 0.00061 | 0.00061 | 0.00062 | 0.00062 | 0.00061 | 0.0006 | 0.00058 | 0.00056 | 0.00055 | 0.00054 | 0.00054 | 0.00054 | 0.00056 | 0.00057 | 0.00058 | 0.00058 | 0.00058 | 0.00058 | 0.00057 | 0.00057 | 0.00057 | 0.00057 | 0.00058 | 0.00058 | 0.00059 | 0.0006 | 0.00061 | 0.00062 | 0.00062 | 0.00061 | 0.00061 | 0.00059 | 0.00058 | 0.00057 | 0.00057 | 0.00056 | 0.00056 | 0.00056 | 0.00056 | 0.00056 | 0.00057 | 0.00058 | 0.00059 | 0.00059 | 0.0006 | 0.00061 | 0.00062 | 0.00062 | 0.00061 | 0.00059 | 0.00058 | 0.00056 | 0.00055 | 0.00054 | 0.00052 | 0.0005 | 0.00049 | 0.00048 | 0.00049 | 0.00049 | 0.0005 | 0.00052 | 0.00053 | 0.00054 | 0.00055 | 0.00055 | 0.00055 | 0.00055 | 0.00056 | 0.00058 | 0.00061 | 0.00063 | 0.00066 | 0.00067 | 0.00068 | 0.00068 | 0.00066 | 0.00064 | 0.00062 | 0.0006 | 0.00059 | 0.00059 | 0.00058 | 0.00057 | 0.00056 | 0.00055 | 0.00053 | 0.00052 | 0.0005 | 0.00049 | 0.00049 | 0.00049 | 0.00049 | 0.00049 | 0.00049 | 0.00049 | 0.00049 | 0.0005 | 0.00051 | 0.00052 | 0.00053 | 0.00054 | 0.00055 | 0.00056 | 0.00055 | 0.00054 | 0.00053 | 0.00052 | 0.00052 | 0.00052 | 0.00054 | 0.00056 | 0.00058 | 0.00059 | 0.00059 | 0.00058 | 0.00056 | 0.00054 | 0.00053 | 0.00051 | 0.00051 | 0.00052 | 0.00053 | 0.00054 | 0.00056 | 0.00058 | 0.0006 | 0.00061 | 0.00061 | 0.00061 | 0.00059 | 0.00057 | 0.00056 | 0.00054 | 0.00052 | 0.0005 | 0.00049 | 0.00049 | 0.0005 | 0.00051 | 0.00053 | 0.00054 | 0.00055 | 0.00055 | 0.00056 | 0.00057 | 0.00057 | 0.00057 | 0.00057 | 0.00056 | 0.00055 | 0.00053 | 0.00051 | 0.00049 | 0.00047 | 0.00046 | 0.00045 | 0.00046 | 0.00047 | 0.0005 | 0.00053 | 0.00055 | 0.00057 | 0.00057 | 0.00057 | 0.00055 | 0.00053 | 0.00051 | 0.00049 | 0.00046 | 0.00045 | 0.00044 | 0.00044 | 0.00046 | 0.00048 | 0.0005 | 0.00052 | 0.00054 | 0.00056 | 0.00057 | 0.00057 | 0.00057 | 0.00057 | 0.00056 | 0.00056 | 0.00057 | 0.00056 | 0.00056 | 0.00055 | 0.00053 | 0.00051 | 0.00049 | 0.00048 | 0.00049 | 0.00052 | 0.00055 | 0.00058 | 0.00059 | 0.0006 | 0.0006 | 0.0006 | 0.00058 | 0.00055 | 0.00052 | 0.00051 | 0.00051 | 0.00051 | 0.00053 | 0.00054 | 0.00055 | 0.00056 | 0.00056 | 0.00055 | 0.00053 | 0.0005 | 0.00048 | 0.00046 | 0.00044 | 0.00043 | 0.00043 | 0.00044 | 0.00046 | 0.00048 | 0.0005 | 0.00051 | 0.00051 | 0.00051 | 0.0005 | 0.00049 | 0.00048 | 0.00046 | 0.00045 | 0.00046 | 0.00047 | 0.00049 | 0.00051 | 0.00051 | 0.00052 | 0.00052 | 0.00053 | 0.00055 | 0.00055 | 0.00055 | 0.00054 | 0.00053 | 0.00051 | 0.0005 | 0.00049 | 0.00048 | 0.00047 | 0.00047 | 0.00047 | 0.00048 | 0.00048 | 0.00048 | 0.00048 | 0.00049 | 0.0005 | 0.00052 | 0.00054 | 0.00056 | 0.00056 | 0.00056 | 0.00056 | 0.00055 | 0.00053 | 0.00052 | 0.0005 | 0.00048 | 0.00047 | 0.00048 | 0.00049 | 0.0005 | 0.00051 | 0.00051 | 0.0005 | 0.00049 | 0.00048 | 0.00047 | 0.00045 | 0.00044 | 0.00043 | 0.00044 | 0.00045 | 0.00046 | 0.00047 | 0.00047 | 0.00048 | 0.00049 | 0.00051 | 0.00053 | 0.00054 | 0.00054 | 0.00053 | 0.00051 | 0.00049 | 0.00048 | 0.00046 | 0.00046 | 0.00045 | 0.00046 | 0.00047 | 0.00049 | 0.0005 | 0.00051 | 0.00051 | 0.00051 | 0.0005 | 0.00049 | 0.00048 | 0.00047 | 0.00046 | 0.00046 | 0.00046 | 0.00046 | 0.00046 | 0.00047 | 0.00048 | 0.00049 | 0.0005 | 0.00051 | 0.00052 | 0.00051 | 0.00047 | 0.00042 | 0.00035 | 0.00027 | 0.00022 | 0.00019 | 0.00018 | 0.0002 | 0.00024 | 0.00031 | 0.00037 | 0.00043 | 0.00048 | 0.00053 | 0.00058 | 0.00062 | 0.00068 | 0.00073 | 0.00078 | 0.00082 | 0.00087 | 0.00092 | 0.00096 | 0.001 | 0.00103 | 0.00106 | 0.00107 | 0.00108 | 0.00108 | 0.00106 | 0.00104 | 0.00102 | 0.00098 | 0.00095 | 0.0009 | 0.00085 | 0.0008 | 0.00076 | 0.00073 | 0.00073 | 0.00074 | 0.00078 | 0.00084 | 0.00091 | 0.00099 | 0.00105 | 0.00111 | 0.00114 | 0.00116 | 0.00117 | 0.00118 | 0.00118 | 0.00119 | 0.00122 | 0.00125 | 0.00129 | 0.00133 | 0.00135 | 0.00136 | 0.00136 | 0.00136 | 0.00136 | 0.00135 | 0.00136 | 0.00138 | 0.00141 | 0.00146 | 0.00153 | 0.00163 | 0.00176 | 0.00192 | 0.00208 | 0.00221 | 0.00228 | 0.00228 | 0.00221 | 0.00207 | 0.0019 | 0.00171 | 0.00156 | 0.00145 | 0.00141 | 0.00141 | 0.00145 | 0.00149 | 0.00153 | 0.00155 | 0.00156 | 0.00155 | 0.00155 | 0.00154 | 0.00154 | 0.00153 | 0.00152 | 0.0015 | 0.00148 | 0.00146 | 0.00145 | 0.00145 | 0.00147 | 0.0015 | 0.00156 | 0.00163 | 0.00171 | 0.00176 | 0.00177 | 0.00174 | 0.00167 | 0.00156 | 0.00142 | 0.00127 | 0.00113 | 0.00101 | 0.00092 | 0.00087 | 0.00085 | 0.00086 | 0.00087 | 0.00089 | 0.0009 | 0.0009 | 0.00089 | 0.00086 | 0.00084 | 0.00082 | 0.00081 | 0.00082 | 0.00084 | 0.00086 | 0.00088 | 0.0009 | 0.00091 | 0.00091 | 0.00091 | 0.00092 | 0.00093 | 0.00094 | 0.00096 | 0.00097 | 0.00098 | 0.00097 | 0.00096 | 0.00095 | 0.00093 | 0.00091 | 0.00091 | 0.00091 | 0.00092 | 0.00092 | 0.00093 | 0.00092 | 0.00092 | 0.00091 | 0.00089 | 0.00087 | 0.00086 | 0.00083 | 0.00081 | 0.00078 | 0.00075 | 0.00071 | 0.00067 | 0.00063 | 0.0006 | 0.00057 | 0.00054 | 0.0005 | 0.00047 | 0.00043 | 0.00039 | 0.00036 | 0.00033 | 0.00031 | 0.00031 | 0.00033 | 0.00037 | 0.00041 | 0.00045 | 0.00049 | 0.00052 | 0.00054 | 0.00054 | 0.00054 | 0.00053 | 0.00053 | 0.00053 | 0.00053 | 0.00055 | 0.00057 | 0.0006 | 0.00063 | 0.00064 | 0.00065 | 0.00065 | 0.00066 | 0.00067 | 0.00068 | 0.00069 | 0.00069 | 0.00068 | 0.00068 | 0.00068 | 0.00067 | 0.00065 | 0.00065 | 0.00066 | 0.0007 | 0.00075 | 0.00078 | 0.00079 | 0.00078 | 0.00075 | 0.00071 | 0.00065 | 0.00058 | 0.0005 | 0.00045 | 0.00043 | 0.00044 | 0.00047 | 0.0005 | 0.00053 | 0.00057 | 0.0006 | 0.00063 | 0.00065 | 0.00066 | 0.00068 | 0.00068 | 0.00068 | 0.00066 | 0.00064 | 0.0006 | 0.00055 | 0.00051 | 0.00047 | 0.00045 | 0.00045 | 0.00047 | 0.00051 | 0.00054 | 0.00056 | 0.00055 | 0.00053 | 0.00049 | 0.00044 | 0.0004 | 0.00039 | 0.00041 | 0.00044 | 0.00049 | 0.00054 | 0.00059 | 0.00061 | 0.00061 | 0.00058 | 0.00056 | 0.00054 | 0.00054 | 0.00055 | 0.00057 | 0.00058 | 0.00058 | 0.00058 | 0.00059 | 0.0006 | 0.00063 | 0.00065 | 0.00067 | 0.00068 | 0.0007 | 0.00071 | 0.00071 | 0.00071 | 0.00069 | 0.00067 | 0.00064 | 0.00062 | 0.00061 | 0.0006 | 0.00059 | 0.00059 | 0.00058 | 0.00058 | 0.00058 | 0.00057 | 0.00055 | 0.00052 | 0.0005 | 0.00052 | 0.00056 | 0.00062 | 0.00068 | 0.00073 | 0.00076 | 0.00075 | 0.00072 | 0.00067 | 0.00063 | 0.00061 | 0.00059 | 0.0006 | 0.00062 | 0.00065 | 0.00067 | 0.00066 | 0.00063 | 0.00057 | 0.00051 | 0.00046 | 0.00041 | 0.00037 | 0.00032 | 0.0003 | 0.00031 | 0.00034 | 0.00039 | 0.00043 | 0.00047 | 0.00052 | 0.00056 | 0.00059 | 0.00059 | 0.00056 | 0.00049 | 0.00042 | 0.00035 | 0.00031 | 0.00028 | 0.00027 | 0.00027 | 0.00031 | 0.00039 | 0.0005 | 0.00062 | 0.00072 | 0.00078 | 0.0008 | 0.00079 | 0.00076 | 0.00072 | 0.00066 | 0.00061 | 0.00059 | 0.00058 | 0.00059 | 0.00061 | 0.00063 | 0.00065 | 0.00066 | 0.00065 | 0.00063 | 0.00062 | 0.00062 | 0.00062 | 0.00062 | 0.0006 | 0.00058 | 0.00056 | 0.00054 | 0.00051 | 0.00048 | 0.00046 | 0.00044 | 0.00043 | 0.00043 | 0.00043 | 0.00043 | 0.00045 | 0.00046 | 0.00046 | 0.00044 | 0.0004 | 0.00037 | 0.00034 | 0.00033 | 0.00031 | 0.00029 | 0.00029 | 0.0003 | 0.00033 | 0.00037 | 0.00039 | 0.00041 | 0.00041 | 0.00043 | 0.00045 | 0.00046 | 0.00047 | 0.00047 | 0.00046 | 0.00046 | 0.00045 | 0.00044 | 0.00042 | 0.00041 | 0.00041 | 0.00043 | 0.00046 | 0.00048 | 0.00051 | 0.00054 | 0.00056 | 0.00056 | 0.00054 | 0.0005 | 0.00046 | 0.00044 | 0.00042 | 0.00042 | 0.00042 | 0.00042 | 0.00043 | 0.00045 | 0.00046 | 0.00047 | 0.00047 | 0.00046 | 0.00044 | 0.00044 | 0.00044 | 0.00045 | 0.00045 | 0.00045 | 0.00045 | 0.00047 | 0.0005 | 0.00052 | 0.00052 | 0.0005 | 0.00047 | 0.00046 | 0.00045 | 0.00045 | 0.00044 | 0.00042 | 0.00043 | 0.00045 | 0.00048 | 0.00053 | 0.00056 | 0.0006 | 0.00063 | 0.00066 | 0.00067 | 0.00066 | 0.00061 | 0.00055 | 0.0005 | 0.00048 | 0.00047 | 0.00048 | 0.00047 | 0.00044 | 0.0004 | 0.00036 | 0.00031 | 0.00027 | 0.00024 | 0.00021 | 0.00022 | 0.00026 | 0.00034 | 0.00041 | 0.00048 | 0.00052 | 0.00054 | 0.00053 | 0.0005 | 0.00046 | 0.00042 | 0.00038 | 0.00037 | 0.00038 | 0.00042 | 0.00047 | 0.00054 | 0.0006 | 0.00064 | 0.00066 | 0.00067 | 0.00067 | 0.00066 | 0.00063 | 0.00059 | 0.00055 | 0.00052 | 0.0005 | 0.00049 | 0.00046 | 0.00044 | 0.00042 | 0.00042 | 0.00042 | 0.00041 | 0.00038 | 0.00034 | 0.00031 | 0.00029 | 0.00027 | 0.00025 | 0.00024 | 0.00026 | 0.00031 | 0.00038 | 0.00045 | 0.00052 | 0.00056 | 0.00058 | 0.00059 | 0.00059 | 0.00059 | 0.00057 | 0.00054 | 0.00051 | 0.0005 | 0.00052 | 0.00058 | 0.00062 | 0.00063 | 0.00058 | 0.00052 | 0.00044 | 0.00036 | 0.00026 | 0.00016 | 0.0001 | 0.0001 | 0.00016 | 0.00024 | 0.00029 | 0.00031 | 0.0003 | 0.00029 | 0.00029 | 0.00028 | 0.00027 | 0.00025 | 0.00023 | 0.00021 | 0.00018 | 0.00013 | 8e-05 | 5e-05 | 5e-05 | 8e-05 | 0.00013 | 0.0002 | 0.00027 | 0.00034 | 0.00041 | 0.00045 | 0.00046 | 0.00045 | 0.00042 | 0.00039 | 0.00037 | 0.00035 | 0.00034 | 0.00032 | 0.00031 | 0.0003 | 0.00031 | 0.00032 | 0.00035 | 0.00039 | 0.00045 | 0.00052 | 0.00055 | 0.00055 | 0.00051 | 0.00043 | 0.00034 | 0.00026 | 0.00019 | 0.00016 | 0.00016 | 0.0002 | 0.00025 | 0.00029 | 0.00032 | 0.00034 | 0.00035 | 0.00035 | 0.00035 | 0.00034 | 0.00032 | 0.00029 | 0.00023 | 0.00017 | 0.00011 | 8e-05 | 9e-05 | 0.00011 | 0.00013 | 0.00015 | 0.00018 | 0.00022 | 0.00026 | 0.00027 | 0.00025 | 0.00021 | 0.00018 | 0.00019 | 0.00024 | 0.00029 | 0.00034 | 0.00038 | 0.00041 | 0.00041 | 0.00039 | 0.00036 | 0.00031 | 0.00028 | 0.00028 | 0.0003 | 0.00033 | 0.00038 | 0.00042 | 0.00044 | 0.00044 | 0.00041 | 0.00036 | 0.00032 | 0.0003 | 0.00031 | 0.00033 | 0.00034 | 0.00033 | 0.00031 | 0.00027 | 0.00024 | 0.00021 | 0.00018 | 0.00017 | 0.0002 | 0.00025 | 0.00034 | 0.00041 | 0.00045 | 0.00045 | 0.00041 | 0.00036 | 0.00031 | 0.00028 | 0.00026 | 0.00026 | 0.00028 | 0.0003 | 0.00031 | 0.00032 | 0.00032 | 0.00032 | 0.0003 | 0.00029 | 0.00029 | 0.00029 | 0.00031 | 0.00032 | 0.00033 | 0.00032 | 0.0003 | 0.00029 | 0.00027 | 0.00027 | 0.00028 | 0.0003 | 0.00032 | 0.00034 | 0.00035 | 0.00035 | 0.00036 | 0.00036 | 0.00036 | 0.00036 | 0.00036 | 0.00037 | 0.00038 | 0.00037 | 0.00035 | 0.00031 | 0.00027 | 0.00025 | 0.00025 | 0.00026 | 0.00027 | 0.00027 | 0.00027 | 0.00027 | 0.00026 | 0.00026 | 0.00025 | 0.00025 | 0.00026 | 0.00027 | 0.00027 | 0.00027 | 0.00026 | 0.00025 | 0.00023 | 0.00022 | 0.0002 | 0.00019 | 0.00019 | 0.00019 | 0.00019 | 0.00019 | 0.00019 | 0.00019 | 0.0002 | 0.0002 | 0.00021 | 0.00022 | 0.00024 | 0.00027 | 0.0003 | 0.00033 | 0.00035 | 0.00035 | 0.00034 | 0.00032 | 0.00029 | 0.00026 | 0.00023 | 0.00021 | 0.00019 | 0.00018 | 0.00017 | 0.00015 | 0.00013 | 0.00012 | 0.00012 | 0.00013 | 0.00014 | 0.00016 | 0.00018 | 0.0002 | 0.00021 | 0.00021 | 0.00021 | 0.00019 | 0.00017 | 0.00015 | 0.00013 | 0.00011 | 9e-05 | 8e-05 | 8e-05 | 0.0001 | 0.00012 | 0.00015 | 0.00018 | 0.0002 | 0.00021 | 0.00021 | 0.00021 | 0.00019 | 0.00018 | 0.00017 | 0.00017 | 0.00017 | 0.00018 | 0.00018 | 0.00018 | 0.00016 | 0.00014 | 0.00011 | 9e-05 | 7e-05 | 7e-05 | 6e-05 | 6e-05 | 6e-05 | 6e-05 | 6e-05 | 6e-05 | 7e-05 | 7e-05 | 8e-05 | 0.0001 | 0.00011 | 0.00012 | 0.00013 | 0.00012 | 0.00011 | 9e-05 | 7e-05 | 6e-05 | 5e-05 | 4e-05 | 4e-05 | 5e-05 | 6e-05 | 8e-05 | 0.0001 | 0.00013 | 0.00016 | 0.00019 | 0.00021 | 0.00021 | 0.00021 | 0.0002 | 0.00018 | 0.00016 | 0.00014 | 0.00012 | 0.0001 | 9e-05 | 8e-05 | 7e-05 | 6e-05 | 6e-05 | 5e-05 | 5e-05 | 6e-05 | 6e-05 | 6e-05 | 7e-05 | 7e-05 | 8e-05 | 8e-05 | 9e-05 | 9e-05 | 0.0001 | 0.0001 | 0.0001 | 9e-05 | 9e-05 | 9e-05 | 8e-05 | 8e-05 | 8e-05 | 8e-05 | 8e-05 | 8e-05 | 8e-05 | 9e-05 | 0.0001 | 0.00011 | 0.00012 | 0.00013 | 0.00013 | 0.00013 | 0.00012 | 0.0001 | 8e-05 | 6e-05 | 5e-05 | 5e-05 | 5e-05 | 6e-05 | 8e-05 | 0.0001 | 0.00011 | 0.00012 | 0.00012 | 0.00012 | 0.00011 | 0.0001 | 0.0001 | 9e-05 | 9e-05 | 9e-05 | 9e-05 | 0.0001 | 0.00011 | 0.00011 | 0.00012 | 0.00011 | 0.0001 | 9e-05 | 8e-05 | 7e-05 | 7e-05 | 8e-05 | 8e-05 | 9e-05 | 0.0001 | 0.00011 | 0.00012 | 0.00013 | 0.00014 | 0.00014 | 0.00015 | 0.00016 | 0.00016 | 0.00017 | 0.00017 | 0.00018 | 0.00018 | 0.00018 | 0.00017 | 0.00016 | 0.00015 | 0.00014 | 0.00012 | 0.00011 | 0.00011 | 0.00011 | 0.00013 | 0.00016 | 0.00019 | 0.00022 | 0.00024 | 0.00026 | 0.00028 | 0.00028 | 0.00029 | 0.00029 | 0.0003 | 0.00032 | 0.00033 | 0.00035 | 0.00037 | 0.00039 | 0.0004 | 0.00041 | 0.00042 | 0.00044 | 0.00045 | 0.00047 | 0.00048 | 0.0005 | 0.00051 | 0.00052 | 0.00053 | 0.00053 | 0.00054 | 0.00055 | 0.00056 | 0.00057 | 0.00057 | 0.00056 | 0.00054 | 0.00052 | 0.00048 | 0.00044 | 0.00041 | 0.00037 | 0.00035 | 0.00033 | 0.00032 | 0.00032 | 0.00032 | 0.00033 | 0.00033 | 0.00033 | 0.00033 | 0.00034 | 0.00034 | 0.00033 | 0.00032 | 0.00031 | 0.00029 | 0.00027 | 0.00025 | 0.00023 | 0.00021 | 0.0002 | 0.0002 | 0.0002 | 0.00021 | 0.00022 | 0.00023 | 0.00024 | 0.00024 | 0.00025 | 0.00025 | 0.00026 | 0.00027 | 0.00028 | 0.0003 | 0.00031 | 0.00033 | 0.00035 | 0.00036 | 0.00037 | 0.00038 | 0.00038 | 0.00039 | 0.00039 | 0.0004 | 0.0004 | 0.00041 | 0.00041 | 0.00041 | 0.00041 | 0.00041 | 0.00041 | 0.00041 | 0.0004 | 0.0004 | 0.0004 | 0.0004 | 0.00041 | 0.00041 | 0.00042 | 0.00043 | 0.00046 | 0.00048 | 0.0005 | 0.00052 | 0.00054 | 0.00054 | 0.00054 | 0.00054 | 0.00053 | 0.00052 | 0.00052 | 0.00052 | 0.00053 | 0.00054 | 0.00054 | 0.00055 | 0.00055 | 0.00056 | 0.00058 | 0.00059 | 0.00061 | 0.00063 | 0.00065 | 0.00067 | 0.00068 | 0.00069 | 0.00069 | 0.00069 | 0.00069 | 0.00069 | 0.0007 | 0.00071 | 0.00072 | 0.00073 | 0.00074 | 0.00075 | 0.00076 | 0.00077 | 0.00078 | 0.0008 | 0.00082 | 0.00084 | 0.00086 | 0.00088 | 0.0009 | 0.00092 | 0.00094 | 0.00097 | 0.00099 | 0.00102 | 0.00105 | 0.00109 | 0.00112 | 0.00115 | 0.00118 | 0.00119 | 0.0012 | 0.00119 | 0.00118 | 0.00115 | 0.00112 | 0.00108 | 0.00105 | 0.00103 | 0.00102 | 0.00103 | 0.00104 | 0.00107 | 0.0011 | 0.00114 | 0.00117 | 0.00119 | 0.0012 | 0.00119 | 0.00118 | 0.00115 | 0.00111 | 0.00107 | 0.00103 | 0.001 | 0.00098 | 0.00097 | 0.00097 | 0.00097 | 0.00098 | 0.00099 | 0.001 | 0.00101 | 0.00101 | 0.00101 | 0.00099 | 0.00097 | 0.00095 | 0.00093 | 0.00091 | 0.0009 | 0.00089 | 0.00089 | 0.00089 | 0.0009 | 0.00089 | 0.00088 | 0.00087 | 0.00085 | 0.00082 | 0.0008 | 0.00078 | 0.00076 | 0.00076 | 0.00076 | 0.00077 | 0.00078 | 0.0008 | 0.00081 | 0.00082 | 0.00083 | 0.00082 | 0.00081 | 0.0008 | 0.00079 | 0.00079 | 0.00078 | 0.00077 | 0.00077 | 0.00077 | 0.00076 | 0.00076 | 0.00076 | 0.00075 | 0.00075 | 0.00074 | 0.00073 | 0.00073 | 0.00073 | 0.00073 | 0.00073 | 0.00073 | 0.00073 | 0.00073 | 0.00073 | 0.00072 | 0.00071 | 0.00069 | 0.00068 | 0.00066 | 0.00065 | 0.00064 | 0.00064 | 0.00064 | 0.00065 | 0.00066 | 0.00068 | 0.0007 | 0.00072 | 0.00073 | 0.00074 | 0.00074 | 0.00073 | 0.00072 | 0.00071 | 0.0007 | 0.0007 | 0.00071 | 0.00071 | 0.00072 | 0.00073 | 0.00073 | 0.00072 | 0.0007 | 0.00069 | 0.00067 | 0.00066 | 0.00066 | 0.00067 | 0.00069 | 0.00073 | 0.00079 | 0.00084 | 0.00088 | 0.00091 | 0.00091 | 0.00089 | 0.00086 | 0.00082 | 0.00078 | 0.00075 | 0.00074 | 0.00073 | 0.00074 | 0.00074 | 0.00074 | 0.00073 | 0.00072 | 0.0007 | 0.00069 | 0.00068 | 0.00067 | 0.00067 | 0.00067 | 0.00068 | 0.0007 | 0.00073 | 0.00076 | 0.00081 | 0.00086 | 0.0009 | 0.00093 | 0.00094 | 0.00093 | 0.00091 | 0.00088 | 0.00083 | 0.00079 | 0.00074 | 0.00071 | 0.00068 | 0.00066 | 0.00064 | 0.00063 | 0.00062 | 0.00062 | 0.00062 | 0.00061 | 0.00061 | 0.00061 | 0.00061 | 0.0006 | 0.0006 | 0.00061 | 0.00062 | 0.00063 | 0.00064 | 0.00065 | 0.00065 | 0.00065 | 0.00065 | 0.00064 | 0.00063 | 0.00062 | 0.00061 | 0.00061 | 0.00061 | 0.00061 | 0.0006 | 0.00059 | 0.00058 | 0.00057 | 0.00056 | 0.00055 | 0.00057 | 0.00059 | 0.00063 | 0.00066 | 0.00068 | 0.00068 | 0.00066 | 0.00063 | 0.00058 | 0.00052 | 0.00047 | 0.00044 | 0.00043 | 0.00044 | 0.00045 | 0.00047 | 0.00048 | 0.00049 | 0.00049 | 0.00048 | 0.00047 | 0.00046 | 0.00045 | 0.00044 | 0.00043 | 0.00042 | 0.00041 | 0.0004 | 0.00039 | 0.00038 | 0.00037 | 0.00037 | 0.00037 | 0.00037 | 0.00038 | 0.00038 | 0.00038 | 0.00038 | 0.00039 | 0.00039 | 0.0004 | 0.00041 | 0.00042 | 0.00044 | 0.00046 | 0.00048 | 0.00051 | 0.00053 | 0.00055 | 0.00057 | 0.00059 | 0.00061 | 0.00063 | 0.00065 | 0.00067 | 0.00069 | 0.00071 | 0.00074 | 0.00076 | 0.00079 | 0.00082 | 0.00084 | 0.00085 | 0.00086 | 0.00086 | 0.00086 | 0.00086 | 0.00086 | 0.00087 | 0.00089 | 0.00091 | 0.00092 | 0.00094 | 0.00095 | 0.00095 | 0.00095 | 0.00095 | 0.00095 | 0.00096 | 0.00096 | 0.00098 | 0.00098 | 0.00099 | 0.00098 | 0.00097 | 0.00095 | 0.00093 | 0.00091 | 0.00089 | 0.00088 | 0.00087 | 0.00087 | 0.00086 | 0.00087 | 0.00087 | 0.00087 | 0.00088 | 0.00088 | 0.00089 | 0.0009 | 0.00091 | 0.00092 | 0.00093 | 0.00094 | 0.00095 | 0.00096 | 0.00096 | 0.00097 | 0.00097 | 0.00097 | 0.00097 | 0.00098 | 0.00098 | 0.00098 | 0.00099 | 0.001 | 0.00101 | 0.00102 | 0.00104 | 0.00105 | 0.00107 | 0.00108 | 0.00109 | 0.00109 | 0.00109 | 0.00108 | 0.00107 | 0.00105 | 0.00103 | 0.00101 | 0.00099 | 0.00099 | 0.00098 | 0.00099 | 0.001 | 0.001 | 0.00101 | 0.00102 | 0.00103 | 0.00103 | 0.00104 | 0.00103 | 0.00103 | 0.00102 | 0.00101 | 0.001 | 0.00099 | 0.00098 | 0.00097 | 0.00096 | 0.00095 | 0.00094 | 0.00093 | 0.00092 | 0.00091 | 0.0009 | 0.00089 | 0.00089 | 0.0009 | 0.00091 | 0.00092 | 0.00094 | 0.00094 | 0.00094 | 0.00094 | 0.00092 | 0.00089 | 0.00086 | 0.00083 | 0.0008 | 0.00077 | 0.00075 | 0.00075 | 0.00076 | 0.00077 | 0.00079 | 0.00082 | 0.00085 | 0.00087 | 0.00089 | 0.00091 | 0.00092 | 0.00093 | 0.00094 | 0.00094 | 0.00094 | 0.00094 | 0.00094 | 0.00094 | 0.00094 | 0.00094 | 0.00094 | 0.00094 | 0.00094 | 0.00094 | 0.00093 | 0.00093 | 0.00093 | 0.00093 | 0.00094 | 0.00093 | 0.00093 | 0.00092 | 0.0009 | 0.00088 | 0.00087 | 0.00085 | 0.00085 | 0.00084 | 0.00084 | 0.00084 | 0.00084 | 0.00083 | 0.00082 | 0.00081 | 0.0008 | 0.00079 | 0.00079 | 0.00078 | 0.00078 | 0.00077 | 0.00076 | 0.00075 | 0.00074 | 0.00073 | 0.00072 | 0.00071 | 0.00071 | 0.0007 | 0.00071 | 0.00072 | 0.00073 | 0.00074 | 0.00075 | 0.00075 | 0.00075 | 0.00075 | 0.00075 | 0.00074 | 0.00074 | 0.00075 | 0.00076 | 0.00078 | 0.0008 | 0.00082 | 0.00083 | 0.00084 | 0.00085 | 0.00085 | 0.00085 | 0.00083 | 0.00081 | 0.00078 | 0.00075 | 0.00073 | 0.00071 | 0.0007 | 0.00071 | 0.00073 | 0.00077 | 0.0008 | 0.00084 | 0.00087 | 0.00089 | 0.0009 | 0.00091 | 0.00091 | 0.00091 | 0.00091 | 0.00092 | 0.00092 | 0.00093 | 0.00094 | 0.00094 | 0.00095 | 0.00095 | 0.00096 | 0.00096 | 0.00096 | 0.00096 | 0.00095 | 0.00094 | 0.00092 | 0.0009 | 0.00088 | 0.00086 | 0.00085 | 0.00083 | 0.00082 | 0.00081 | 0.00079 | 0.00076 | 0.00074 | 0.00071 | 0.00069 | 0.00066 | 0.00064 | 0.00063 | 0.00062 | 0.00061 | 0.00061 | 0.0006 | 0.00059 | 0.00059 | 0.00058 | 0.00058 | 0.00057 | 0.00057 | 0.00056 | 0.00056 | 0.00057 | 0.00057 | 0.00058 | 0.00059 | 0.0006 | 0.00062 | 0.00064 | 0.00065 | 0.00066 | 0.00067 | 0.00067 | 0.00067 | 0.00067 | 0.00066 | 0.00066 | 0.00066 | 0.00066 | 0.00066 | 0.00066 | 0.00066 | 0.00066 | 0.00066 | 0.00067 | 0.00067 | 0.00068 | 0.0007 | 0.00072 | 0.00075 | 0.00078 | 0.00081 | 0.00084 | 0.00086 | 0.00087 | 0.00088 | 0.0009 | 0.00091 | 0.00092 | 0.00092 | 0.00093 | 0.00093 | 0.00093 | 0.00093 | 0.00092 | 0.00092 | 0.00093 | 0.00093 | 0.00094 | 0.00094 | 0.00094 | 0.00094 | 0.00092 | 0.0009 | 0.00088 | 0.00085 | 0.00083 | 0.00081 | 0.00079 | 0.00078 | 0.00077 | 0.00077 | 0.00076 | 0.00075 | 0.00075 | 0.00074 | 0.00073 | 0.00071 | 0.00068 | 0.00066 | 0.00064 | 0.00063 | 0.00062 | 0.00062 | 0.00062 | 0.00063 | 0.00065 | 0.00066 | 0.00066 | 0.00066 | 0.00065 | 0.00063 | 0.00061 | 0.00058 | 0.00056 | 0.00054 | 0.00052 | 0.00051 | 0.0005 | 0.00049 | 0.00048 | 0.00047 | 0.00045 | 0.00042 | 0.0004 | 0.00038 | 0.00037 | 0.00035 | 0.00034 | 0.00033 | 0.00032 | 0.0003 | 0.00029 | 0.00028 | 0.00027 | 0.00026 | 0.00025 | 0.00025 | 0.00026 | 0.00026 | 0.00027 | 0.00028 | 0.00029 | 0.00031 | 0.00033 | 0.00035 | 0.00035 | 0.00036 | 0.00035 | 0.00035 | 0.00034 | 0.00032 | 0.00031 | 0.0003 | 0.00029 | 0.00029 | 0.00029 | 0.00029 | 0.00028 | 0.00028 | 0.00027 | 0.00027 | 0.00027 | 0.00027 | 0.00025 | 0.00023 | 0.00021 | 0.00018 | 0.00016 | 0.00015 | 0.00013 | 0.00013 | 0.00013 | 0.00014 | 0.00015 | 0.00015 | 0.00016 | 0.00017 | 0.00017 | 0.00018 | 0.00019 | 0.00019 | 0.0002 | 0.00021 | 0.00022 | 0.00023 | 0.00024 | 0.00027 | 0.0003 | 0.00034 | 0.0004 | 0.00046 | 0.00053 | 0.0006 | 0.00068 | 0.00074 | 0.0008 | 0.00086 | 0.00092 | 0.00098 | 0.00104 | 0.00111 | 0.00118 | 0.00125 | 0.00133 | 0.0014 | 0.00145 | 0.0015 | 0.00152 | 0.00154 | 0.00154 | 0.00153 | 0.00152 | 0.00151 | 0.00148 | 0.00146 | 0.00142 | 0.00138 | 0.00134 | 0.00129 | 0.00125 | 0.0012 | 0.00116 | 0.00113 | 0.00111 | 0.00109 | 0.00108 | 0.00106 | 0.00104 | 0.00102 | 0.001 | 0.00097 | 0.00094 | 0.00091 | 0.00088 | 0.00085 | 0.00082 | 0.0008 | 0.00077 | 0.00075 | 0.00074 | 0.00073 | 0.00073 | 0.00074 | 0.00075 | 0.00077 | 0.0008 | 0.00082 | 0.00085 | 0.00088 | 0.0009 | 0.00093 | 0.00095 | 0.00097 | 0.001 | 0.00105 | 0.00109 | 0.00115 | 0.0012 | 0.00126 | 0.00131 | 0.00137 | 0.00142 | 0.00147 | 0.00152 | 0.00156 | 0.00161 | 0.00166 | 0.0017 | 0.00175 | 0.00181 | 0.00188 | 0.00196 | 0.00206 | 0.00216 | 0.00227 | 0.00237 | 0.00246 | 0.00253 | 0.00258 | 0.00262 | 0.00265 | 0.00267 | 0.00269 | 0.00272 | 0.00274 | 0.00276 | 0.00278 | 0.0028 | 0.00281 | 0.0028 | 0.00279 | 0.00278 | 0.00275 | 0.00273 | 0.00271 | 0.00269 | 0.00268 | 0.00266 | 0.00265 | 0.00264 | 0.00263 | 0.00261 | 0.00258 | 0.00256 | 0.00254 | 0.00253 | 0.00253 | 0.00254 | 0.00256 | 0.00258 | 0.00261 | 0.00264 | 0.00266 | 0.00267 | 0.00268 | 0.0027 | 0.00272 | 0.00274 | 0.00277 | 0.00281 | 0.00286 | 0.00292 | 0.00299 | 0.00305 | 0.00312 | 0.00319 | 0.00325 | 0.00332 | 0.00338 | 0.00343 | 0.00348 | 0.00352 | 0.00355 | 0.00356 | 0.00356 | 0.00358 | 0.00362 | 0.00368 | 0.00375 | 0.00384 | 0.00394 | 0.00405 | 0.00415 | 0.00423 | 0.00431 | 0.00438 | 0.00447 | 0.00458 | 0.00469 | 0.0048 | 0.0049 | 0.00499 | 0.00506 | 0.00511 | 0.00514 | 0.00515 | 0.00515 | 0.00516 | 0.00517 | 0.00518 | 0.00519 | 0.00518 | 0.00517 | 0.00514 | 0.00511 | 0.00508 | 0.00504 | 0.00499 | 0.00493 | 0.00487 | 0.00481 | 0.00476 | 0.00472 | 0.00468 | 0.00466 | 0.00465 | 0.00465 | 0.00467 | 0.00471 | 0.00476 | 0.00481 | 0.00487 | 0.00492 | 0.00497 | 0.00503 | 0.00509 | 0.00513 | 0.00515 | 0.00515 | 0.00515 | 0.00515 | 0.00514 | 0.00513 | 0.00511 | 0.00509 | 0.00507 | 0.00505 | 0.00501 | 0.00496 | 0.0049 | 0.00482 | 0.00475 | 0.00469 | 0.00464 | 0.0046 | 0.00457 | 0.00455 | 0.00452 | 0.0045 | 0.00446 | 0.00442 | 0.00437 | 0.00432 | 0.00428 | 0.00424 | 0.00421 | 0.00418 | 0.00415 | 0.00412 | 0.00409 | 0.00406 | 0.00403 | 0.004 | 0.00397 | 0.00394 | 0.00391 | 0.00389 | 0.00386 | 0.00383 | 0.00381 | 0.00379 | 0.00377 | 0.00375 | 0.00374 | 0.00374 | 0.00372 | 0.00371 | 0.00369 | 0.00367 | 0.00365 | 0.00362 | 0.0036 | 0.00357 | 0.00353 | 0.00349 | 0.00346 | 0.00343 | 0.00339 | 0.00336 | 0.00333 | 0.00332 | 0.00331 | 0.00332 | 0.00333 | 0.00334 | 0.00335 | 0.00335 | 0.00333 | 0.0033 | 0.00326 | 0.0032 | 0.00312 | 0.00304 | 0.00296 | 0.00289 | 0.00281 | 0.00274 | 0.00267 | 0.00261 | 0.00256 | 0.00252 | 0.00248 | 0.00244 | 0.0024 | 0.00236 | 0.00232 | 0.00228 | 0.00223 | 0.00219 | 0.00216 | 0.00213 | 0.00211 | 0.0021 | 0.00208 | 0.00207 | 0.00204 | 0.00201 | 0.00197 | 0.00192 | 0.00186 | 0.00181 | 0.00175 | 0.0017 | 0.00165 | 0.00161 | 0.00158 | 0.00155 | 0.00153 | 0.00152 | 0.0015 | 0.00148 | 0.00146 | 0.00143 | 0.0014 | 0.00136 | 0.00132 | 0.00127 | 0.00124 | 0.00121 | 0.00119 | 0.00118 | 0.00118 | 0.00118 | 0.00118 | 0.00118 | 0.00117 | 0.00117 | 0.00115 | 0.00113 | 0.0011 | 0.00108 | 0.00106 | 0.00104 | 0.00103 | 0.00102 | 0.00101 | 0.001 | 0.00099 | 0.00099 | 0.00098 | 0.00096 | 0.00094 | 0.00092 | 0.00091 | 0.00091 | 0.00091 | 0.00091 | 0.0009 | 0.00088 | 0.00087 | 0.00086 | 0.00085 | 0.00085 | 0.00085 | 0.00085 | 0.00085 | 0.00085 | 0.00085 | 0.00084 | 0.00083 | 0.00082 | 0.00081 | 0.00081 | 0.00081 | 0.00082 | 0.00082 | 0.00082 | 0.00081 | 0.0008 | 0.00078 | 0.00078 | 0.00077 | 0.00078 | 0.0008 | 0.00084 | 0.00087 | 0.00091 | 0.00094 | 0.00096 | 0.00097 | 0.00097 | 0.00097 | 0.00096 | 0.00094 | 0.00094 | 0.00094 | 0.00096 | 0.00097 | 0.00099 | 0.001 | 0.001 | 0.001 | 0.00099 | 0.00097 | 0.00094 | 0.00091 | 0.00089 | 0.00087 | 0.00086 | 0.00084 | 0.00081 | 0.00079 | 0.00077 | 0.00075 | 0.00074 | 0.00074 | 0.00074 | 0.00076 | 0.00077 | 0.00078 | 0.00079 | 0.0008 | 0.00081 | 0.00082 | 0.00083 | 0.00084 | 0.00084 | 0.00083 | 0.00083 | 0.00082 | 0.0008 | 0.00079 | 0.00077 | 0.00075 | 0.00073 | 0.00071 | 0.00069 | 0.00066 | 0.00063 | 0.0006 | 0.00058 | 0.00056 | 0.00054 | 0.00052 | 0.00051 | 0.00051 | 0.00051 | 0.00052 | 0.00054 | 0.00056 | 0.00057 | 0.00057 | 0.00057 | 0.00057 | 0.00055 | 0.00054 | 0.00052 | 0.0005 | 0.00048 | 0.00045 | 0.00043 | 0.00041 | 0.0004 | 0.00041 | 0.00041 | 0.00042 | 0.00044 | 0.00045 | 0.00045 | 0.00045 | 0.00045 | 0.00045 | 0.00046 | 0.00047 | 0.00047 | 0.00048 | 0.00048 | 0.00047 | 0.00046 | 0.00045 | 0.00044 | 0.00043 | 0.00044 | 0.00046 | 0.00047 | 0.00047 | 0.00046 | 0.00045 | 0.00043 | 0.00042 | 0.00041 | 0.0004 | 0.0004 | 0.00039 | 0.00039 | 0.00038 | 0.00036 | 0.00034 | 0.00031 | 0.0003 | 0.0003 | 0.00032 | 0.00035 | 0.0004 | 0.00045 | 0.0005 | 0.00053 | 0.00055 | 0.00056 | 0.00056 | 0.00055 | 0.00055 | 0.00054 | 0.00055 | 0.00056 | 0.00059 | 0.00061 | 0.00063 | 0.00064 | 0.00064 | 0.00063 | 0.00062 | 0.00061 | 0.00059 | 0.00058 | 0.00057 | 0.00057 | 0.00059 | 0.0006 | 0.00061 | 0.00062 | 0.00063 | 0.00064 | 0.00065 | 0.00065 | 0.00065 | 0.00065 | 0.00065 | 0.00065 | 0.00064 | 0.00063 | 0.00062 | 0.00061 | 0.00061 | 0.00062 | 0.00063 | 0.00064 | 0.00065 | 0.00066 | 0.00066 | 0.00065 | 0.00063 | 0.00061 | 0.00059 | 0.00058 | 0.00057 | 0.00056 | 0.00056 | 0.00057 | 0.00059 | 0.0006 | 0.00061 | 0.00061 | 0.00061 | 0.00062 | 0.00062 | 0.00063 | 0.00063 | 0.00063 | 0.00064 | 0.00065 | 0.00067 | 0.00069 | 0.00071 | 0.00072 | 0.00072 | 0.00071 | 0.00069 | 0.00068 | 0.00066 | 0.00065 | 0.00065 | 0.00065 | 0.00065 | 0.00065 | 0.00066 | 0.00066 | 0.00065 | 0.00065 | 0.00065 | 0.00065 | 0.00065 | 0.00066 | 0.00068 | 0.00071 | 0.00074 | 0.00077 | 0.00079 | 0.0008 | 0.00079 | 0.00078 | 0.00077 | 0.00076 | 0.00075 | 0.00075 | 0.00076 | 0.00079 | 0.00082 | 0.00084 | 0.00085 | 0.00086 | 0.00087 | 0.00088 | 0.0009 | 0.00092 | 0.00094 | 0.00095 | 0.00095 | 0.00096 | 0.00096 | 0.00097 | 0.00097 | 0.00096 | 0.00095 | 0.00094 | 0.00094 | 0.00095 | 0.00096 | 0.00097 | 0.00099 | 0.00102 | 0.00106 | 0.00111 | 0.00115 | 0.00117 | 0.00117 | 0.00117 | 0.00117 | 0.00117 | 0.00118 | 0.00119 | 0.00121 | 0.00123 | 0.00127 | 0.00131 | 0.00136 | 0.00139 | 0.00141 | 0.00142 | 0.00143 | 0.00145 | 0.00147 | 0.0015 | 0.00153 | 0.00156 | 0.00159 | 0.00163 | 0.00168 | 0.00172 | 0.00174 | 0.00175 | 0.00175 | 0.00174 | 0.00174 | 0.00174 | 0.00174 | 0.00175 | 0.00177 | 0.0018 | 0.00184 | 0.00189 | 0.00195 | 0.00199 | 0.00203 | 0.00206 | 0.00208 | 0.00208 | 0.00207 | 0.00205 | 0.00203 | 0.00201 | 0.00201 | 0.00203 | 0.00205 | 0.00206 | 0.00207 | 0.00207 | 0.00206 | 0.00204 | 0.00203 | 0.00203 | 0.00205 | 0.00208 | 0.00211 | 0.00216 | 0.0022 | 0.00224 | 0.00226 | 0.00228 | 0.0023 | 0.00233 | 0.00236 | 0.00241 | 0.00245 | 0.00248 | 0.0025 | 0.00253 | 0.00255 | 0.00259 | 0.00266 | 0.00275 | 0.00281 | 0.00275 | 0.00249 | 0.00209 | 0.00164 | 0.00127 | 0.00104 | 0.00098 | 0.00111 | 0.0014 | 0.00184 | 0.00235 | 0.00281 | 0.00309 | 0.00317 | 0.00312 | 0.00305 | 0.00299 | 0.00295 | 0.00294 | 0.00292 | 0.0029 | 0.00287 | 0.00283 | 0.00277 | 0.0027 | 0.00262 | 0.00255 | 0.00249 | 0.00245 | 0.00243 | 0.00242 | 0.00242 | 0.00243 | 0.00243 | 0.00244 | 0.00244 | 0.00244 | 0.00245 | 0.00247 | 0.0025 | 0.00253 | 0.00258 | 0.00262 | 0.00265 | 0.00267 | 0.00268 | 0.00265 | 0.0026 | 0.00254 | 0.00246 | 0.0024 | 0.00236 | 0.00235 | 0.00238 | 0.00242 | 0.00248 | 0.00253 | 0.00257 | 0.00259 | 0.0026 | 0.00261 | 0.00261 | 0.00261 | 0.00261 | 0.00262 | 0.00264 | 0.00266 | 0.00268 | 0.00268 | 0.00268 | 0.00267 | 0.00269 | 0.00273 | 0.00278 | 0.00283 | 0.00287 | 0.00291 | 0.00294 | 0.00296 | 0.00295 | 0.00291 | 0.00285 | 0.0028 | 0.00276 | 0.00275 | 0.00277 | 0.00281 | 0.00286 | 0.00291 | 0.00293 | 0.00293 | 0.00292 | 0.00288 | 0.00283 | 0.00278 | 0.00273 | 0.00272 | 0.00273 | 0.00276 | 0.00279 | 0.00281 | 0.00281 | 0.0028 | 0.00279 | 0.00278 | 0.00275 | 0.00272 | 0.00268 | 0.00266 | 0.00267 | 0.00269 | 0.00271 | 0.00273 | 0.00276 | 0.00281 | 0.00285 | 0.00288 | 0.00288 | 0.00286 | 0.00281 | 0.00276 | 0.00272 | 0.00268 | 0.00265 | 0.00264 | 0.00262 | 0.00262 | 0.00263 | 0.00264 | 0.00265 | 0.00264 | 0.00264 | 0.00263 | 0.00262 | 0.00262 | 0.00262 | 0.00262 | 0.00262 | 0.00263 | 0.00263 | 0.00262 | 0.0026 | 0.00256 | 0.0025 | 0.00244 | 0.0024 | 0.0024 | 0.00243 | 0.00249 | 0.00255 | 0.00259 | 0.00263 | 0.00265 | 0.00267 | 0.00267 | 0.00269 | 0.00272 | 0.00277 | 0.00285 | 0.00293 | 0.00298 | 0.00301 | 0.00301 | 0.00299 | 0.00296 | 0.00293 | 0.00289 | 0.00285 | 0.0028 | 0.00275 | 0.0027 | 0.00265 | 0.0026 | 0.00256 | 0.00252 | 0.00249 | 0.00246 | 0.00242 | 0.00238 | 0.00234 | 0.00231 | 0.00229 | 0.00227 | 0.00225 | 0.00223 | 0.00221 | 0.0022 | 0.00218 | 0.00217 | 0.00215 | 0.00213 | 0.00213 | 0.00215 | 0.00217 | 0.00219 | 0.00218 | 0.00216 | 0.00213 | 0.00209 | 0.00204 | 0.00199 | 0.00196 | 0.00197 | 0.00201 | 0.00209 | 0.00216 | 0.00222 | 0.00226 | 0.00228 | 0.00225 | 0.00219 | 0.00209 | 0.00199 | 0.00191 | 0.00187 | 0.00186 | 0.00187 | 0.00189 | 0.00192 | 0.00196 | 0.00198 | 0.00199 | 0.00197 | 0.00193 | 0.0019 | 0.00187 | 0.00185 | 0.00182 | 0.00178 | 0.00175 | 0.00172 | 0.0017 | 0.00169 | 0.00168 | 0.00168 | 0.00168 | 0.00167 | 0.00165 | 0.00161 | 0.00158 | 0.00156 | 0.00155 | 0.00154 | 0.00153 | 0.0015 | 0.00147 | 0.00145 | 0.00144 | 0.00144 | 0.00145 | 0.00146 | 0.00147 | 0.00151 | 0.00155 | 0.00158 | 0.00159 | 0.00158 | 0.00157 | 0.00159 | 0.00161 | 0.00163 | 0.00163 | 0.00159 | 0.00151 | 0.00141 | 0.0013 | 0.00119 | 0.0011 | 0.00104 | 0.00104 | 0.0011 | 0.00121 | 0.00135 | 0.00149 | 0.0016 | 0.00166 | 0.00166 | 0.00163 | 0.00158 | 0.00152 | 0.00144 | 0.00134 | 0.00125 | 0.00119 | 0.00117 | 0.00117 | 0.00119 | 0.00122 | 0.00128 | 0.00136 | 0.00146 | 0.00153 | 0.00158 | 0.00161 | 0.00164 | 0.00165 | 0.00165 | 0.00164 | 0.00163 | 0.00161 | 0.0016 | 0.00156 | 0.0015 | 0.00143 | 0.00137 | 0.00132 | 0.00124 | 0.00114 | 0.00099 | 0.00082 | 0.00065 | 0.00051 | 0.00043 | 0.00042 | 0.00049 | 0.00066 | 0.00088 | 0.00114 | 0.00138 | 0.00155 | 0.00162 | 0.00159 | 0.00149 | 0.00136 | 0.00125 | 0.00117 | 0.00114 | 0.00114 | 0.00118 | 0.00124 | 0.00131 | 0.00136 | 0.00136 | 0.00132 | 0.00125 | 0.0012 | 0.00116 | 0.00113 | 0.00107 | 0.00099 | 0.0009 | 0.00083 | 0.00081 | 0.00084 | 0.00093 | 0.00103 | 0.00113 | 0.0012 | 0.00124 | 0.00125 | 0.00126 | 0.00128 | 0.00129 | 0.0013 | 0.00127 | 0.00121 | 0.0011 | 0.00094 | 0.00072 | 0.00048 | 0.00027 | 0.00011 | 5e-05 | 7e-05 | 0.00014 | 0.00021 | 0.00028 | 0.00035 | 0.00043 | 0.00052 | 0.00062 | 0.0007 | 0.00074 | 0.00072 | 0.00067 | 0.00058 | 0.00058 | 0.00058 | 0.00058 | 0.00058 | 0.00058 | 0.00058
SS2-4 | 0.00059 | 0.00059 | 0.059% | 0.00059 | 0.00059 | 0.00059 | 0.00059 | 0.00059 | 0.00059 | 0.00057 | 0.00056 | 0.00056 | 0.00056 | 0.00057 | 0.00058 | 0.00059 | 0.00062 | 0.00067 | 0.00071 | 0.00075 | 0.00077 | 0.00077 | 0.00075 | 0.00073 | 0.0007 | 0.00067 | 0.00063 | 0.0006 | 0.00058 | 0.00058 | 0.00058 | 0.00059 | 0.0006 | 0.0006 | 0.0006 | 0.00059 | 0.00058 | 0.00058 | 0.00058 | 0.00057 | 0.00057 | 0.00057 | 0.00058 | 0.0006 | 0.00062 | 0.00063 | 0.00062 | 0.0006 | 0.00057 | 0.00053 | 0.00049 | 0.00048 | 0.00048 | 0.0005 | 0.00054 | 0.00058 | 0.00063 | 0.00067 | 0.0007 | 0.00071 | 0.00072 | 0.00073 | 0.00075 | 0.00077 | 0.00079 | 0.00079 | 0.00074 | 0.00064 | 0.00051 | 0.00038 | 0.00026 | 0.00019 | 0.00016 | 0.00019 | 0.00025 | 0.00034 | 0.00042 | 0.00049 | 0.00053 | 0.00055 | 0.00056 | 0.00056 | 0.00058 | 0.00061 | 0.00064 | 0.00067 | 0.00069 | 0.00069 | 0.00066 | 0.00061 | 0.00055 | 0.00049 | 0.00045 | 0.00042 | 0.00041 | 0.00043 | 0.00048 | 0.00054 | 0.00062 | 0.00069 | 0.00074 | 0.00076 | 0.00076 | 0.00075 | 0.00073 | 0.00071 | 0.00069 | 0.00066 | 0.00063 | 0.00059 | 0.00054 | 0.00049 | 0.00043 | 0.00037 | 0.00033 | 0.00032 | 0.00034 | 0.00039 | 0.00046 | 0.00054 | 0.00061 | 0.00066 | 0.00069 | 0.0007 | 0.00071 | 0.00072 | 0.00074 | 0.00077 | 0.0008 | 0.0008 | 0.00077 | 0.00071 | 0.0006 | 0.00048 | 0.00035 | 0.00025 | 0.00017 | 0.00014 | 0.00016 | 0.00021 | 0.00029 | 0.00037 | 0.00045 | 0.00052 | 0.00058 | 0.00063 | 0.00067 | 0.00068 | 0.00067 | 0.00064 | 0.00058 | 0.00052 | 0.00046 | 0.0004 | 0.00036 | 0.00033 | 0.00032 | 0.00031 | 0.00032 | 0.00033 | 0.00034 | 0.00036 | 0.00037 | 0.00038 | 0.00038 | 0.00037 | 0.00035 | 0.00034 | 0.00034 | 0.00035 | 0.00038 | 0.00041 | 0.00044 | 0.00045 | 0.00045 | 0.00044 | 0.00041 | 0.00036 | 0.00029 | 0.00023 | 0.00018 | 0.00017 | 0.00019 | 0.00026 | 0.00034 | 0.00045 | 0.00055 | 0.00064 | 0.00067 | 0.00066 | 0.00059 | 0.0005 | 0.00041 | 0.00032 | 0.00025 | 0.0002 | 0.00017 | 0.0002 | 0.00028 | 0.00042 | 0.00058 | 0.00075 | 0.00089 | 0.00098 | 0.001 | 0.00095 | 0.00083 | 0.00066 | 0.00049 | 0.00036 | 0.0003 | 0.00032 | 0.00037 | 0.00045 | 0.00053 | 0.0006 | 0.00066 | 0.00071 | 0.00077 | 0.00083 | 0.0009 | 0.00096 | 0.00102 | 0.00107 | 0.00109 | 0.00107 | 0.00102 | 0.00095 | 0.00086 | 0.00078 | 0.00071 | 0.00065 | 0.00061 | 0.00058 | 0.00058 | 0.0006 | 0.00063 | 0.00067 | 0.0007 | 0.00073 | 0.00076 | 0.00078 | 0.0008 | 0.00085 | 0.00092 | 0.001 | 0.00107 | 0.00113 | 0.00115 | 0.00115 | 0.00114 | 0.00111 | 0.00108 | 0.00103 | 0.001 | 0.00096 | 0.00093 | 0.00088 | 0.00081 | 0.00071 | 0.00063 | 0.00056 | 0.00055 | 0.00058 | 0.00065 | 0.00073 | 0.00079 | 0.00083 | 0.00085 | 0.00087 | 0.0009 | 0.00097 | 0.00106 | 0.00117 | 0.00128 | 0.00137 | 0.00143 | 0.00144 | 0.0014 | 0.0013 | 0.00118 | 0.00105 | 0.00095 | 0.00088 | 0.00082 | 0.00078 | 0.00074 | 0.00071 | 0.0007 | 0.00071 | 0.00072 | 0.00075 | 0.00079 | 0.00082 | 0.00087 | 0.00091 | 0.00094 | 0.00096 | 0.00095 | 0.00094 | 0.00093 | 0.00093 | 0.00096 | 0.00101 | 0.00106 | 0.00111 | 0.00114 | 0.00114 | 0.0011 | 0.00103 | 0.00095 | 0.00086 | 0.00079 | 0.00077 | 0.00078 | 0.00084 | 0.00091 | 0.00097 | 0.00101 | 0.00102 | 0.00101 | 0.00097 | 0.00091 | 0.00085 | 0.00078 | 0.00072 | 0.00068 | 0.00068 | 0.00069 | 0.00073 | 0.00078 | 0.00083 | 0.00087 | 0.00089 | 0.00089 | 0.00086 | 0.0008 | 0.00071 | 0.00063 | 0.00056 | 0.00056 | 0.00061 | 0.00071 | 0.00083 | 0.00095 | 0.00105 | 0.00111 | 0.00111 | 0.00104 | 0.00091 | 0.00074 | 0.00056 | 0.00039 | 0.00025 | 0.00014 | 7e-05 | 4e-05 | 5e-05 | 0.0001 | 0.00017 | 0.00027 | 0.00039 | 0.00052 | 0.00063 | 0.00072 | 0.00077 | 0.00079 | 0.00077 | 0.00074 | 0.00069 | 0.00066 | 0.00064 | 0.00065 | 0.0007 | 0.00078 | 0.00089 | 0.001 | 0.00111 | 0.00121 | 0.00127 | 0.00132 | 0.00135 | 0.00136 | 0.00136 | 0.00134 | 0.00132 | 0.00131 | 0.00129 | 0.00128 | 0.00125 | 0.0012 | 0.00113 | 0.00104 | 0.00092 | 0.0008 | 0.00071 | 0.00069 | 0.00076 | 0.00093 | 0.00116 | 0.00143 | 0.00169 | 0.00189 | 0.002 | 0.00201 | 0.00192 | 0.00178 | 0.00163 | 0.00152 | 0.00146 | 0.00147 | 0.00151 | 0.00156 | 0.00161 | 0.00164 | 0.00165 | 0.00166 | 0.00168 | 0.0017 | 0.00175 | 0.00181 | 0.00188 | 0.00195 | 0.00202 | 0.00209 | 0.00218 | 0.0023 | 0.00243 | 0.00256 | 0.00267 | 0.00274 | 0.00275 | 0.0027 | 0.00259 | 0.00245 | 0.0023 | 0.00216 | 0.00206 | 0.00198 | 0.00194 | 0.00193 | 0.00192 | 0.00192 | 0.00193 | 0.00193 | 0.00196 | 0.00204 | 0.00216 | 0.00228 | 0.00237 | 0.0024 | 0.00237 | 0.0023 | 0.00221 | 0.00213 | 0.00208 | 0.00207 | 0.0021 | 0.00216 | 0.00222 | 0.00226 | 0.00223 | 0.00215 | 0.00203 | 0.00192 | 0.00183 | 0.0018 | 0.00182 | 0.00185 | 0.0019 | 0.00193 | 0.00195 | 0.00195 | 0.00195 | 0.00194 | 0.00191 | 0.00185 | 0.00179 | 0.00171 | 0.00164 | 0.00159 | 0.0016 | 0.00167 | 0.0018 | 0.00195 | 0.00209 | 0.00219 | 0.00222 | 0.00216 | 0.00201 | 0.00182 | 0.00161 | 0.00144 | 0.00132 | 0.00128 | 0.00129 | 0.00134 | 0.00141 | 0.00147 | 0.00152 | 0.00155 | 0.00157 | 0.00157 | 0.00156 | 0.00155 | 0.00153 | 0.00151 | 0.00149 | 0.00147 | 0.00146 | 0.00146 | 0.00148 | 0.00152 | 0.00155 | 0.00158 | 0.00158 | 0.00158 | 0.00156 | 0.00153 | 0.0015 | 0.00148 | 0.00147 | 0.00148 | 0.0015 | 0.00151 | 0.00152 | 0.0015 | 0.00146 | 0.0014 | 0.00135 | 0.0013 | 0.00126 | 0.00124 | 0.00124 | 0.00125 | 0.00126 | 0.00125 | 0.00122 | 0.00115 | 0.00107 | 0.00099 | 0.00092 | 0.00086 | 0.00083 | 0.00083 | 0.00086 | 0.00091 | 0.00097 | 0.00104 | 0.00112 | 0.00121 | 0.00131 | 0.00143 | 0.00156 | 0.00168 | 0.00178 | 0.00185 | 0.00187 | 0.00186 | 0.00181 | 0.00174 | 0.00167 | 0.00159 | 0.00154 | 0.00151 | 0.00152 | 0.00155 | 0.00158 | 0.00161 | 0.00162 | 0.0016 | 0.00154 | 0.00145 | 0.00135 | 0.00125 | 0.00119 | 0.00117 | 0.00119 | 0.00126 | 0.00134 | 0.00143 | 0.00151 | 0.00156 | 0.00158 | 0.00158 | 0.00157 | 0.00156 | 0.00155 | 0.00156 | 0.00159 | 0.00161 | 0.00164 | 0.00166 | 0.00167 | 0.00167 | 0.00167 | 0.00168 | 0.00168 | 0.00168 | 0.00166 | 0.00163 | 0.00158 | 0.00152 | 0.00148 | 0.00146 | 0.00147 | 0.0015 | 0.00156 | 0.00162 | 0.00168 | 0.00171 | 0.00171 | 0.00169 | 0.00166 | 0.00165 | 0.00165 | 0.00166 | 0.0017 | 0.00173 | 0.00177 | 0.0018 | 0.00182 | 0.00183 | 0.00185 | 0.00187 | 0.00188 | 0.00188 | 0.00185 | 0.00177 | 0.00167 | 0.00156 | 0.00146 | 0.00139 | 0.00135 | 0.00136 | 0.0014 | 0.00148 | 0.00156 | 0.00164 | 0.00171 | 0.00175 | 0.00179 | 0.00181 | 0.00183 | 0.00184 | 0.00184 | 0.00183 | 0.00182 | 0.00182 | 0.00182 | 0.00185 | 0.00189 | 0.00196 | 0.00203 | 0.0021 | 0.00215 | 0.00217 | 0.00214 | 0.00208 | 0.002 | 0.00191 | 0.00183 | 0.00177 | 0.00175 | 0.00177 | 0.00181 | 0.00188 | 0.00195 | 0.00201 | 0.00206 | 0.00209 | 0.00211 | 0.00213 | 0.00214 | 0.00215 | 0.00216 | 0.00217 | 0.00219 | 0.00221 | 0.00222 | 0.00223 | 0.00224 | 0.00224 | 0.00224 | 0.00223 | 0.00223 | 0.00224 | 0.00226 | 0.00228 | 0.00228 | 0.00226 | 0.00222 | 0.00216 | 0.0021 | 0.00206 | 0.00205 | 0.00207 | 0.00213 | 0.00221 | 0.00231 | 0.00239 | 0.00245 | 0.00247 | 0.00248 | 0.00248 | 0.00247 | 0.00247 | 0.00247 | 0.00247 | 0.00248 | 0.00248 | 0.00247 | 0.00246 | 0.00245 | 0.00244 | 0.00243 | 0.00243 | 0.00245 | 0.00248 | 0.00251 | 0.00255 | 0.00257 | 0.00258 | 0.00258 | 0.00258 | 0.00258 | 0.00258 | 0.00258 | 0.00259 | 0.00261 | 0.00264 | 0.00268 | 0.0027 | 0.00272 | 0.00274 | 0.00274 | 0.00275 | 0.00275 | 0.00276 | 0.00276 | 0.00276 | 0.00276 | 0.00276 | 0.00277 | 0.00278 | 0.0028 | 0.00282 | 0.00283 | 0.00284 | 0.00284 | 0.00283 | 0.00281 | 0.00279 | 0.00277 | 0.00276 | 0.00276 | 0.00277 | 0.0028 | 0.00283 | 0.00286 | 0.00289 | 0.00292 | 0.00294 | 0.00296 | 0.00299 | 0.00303 | 0.00307 | 0.00311 | 0.00314 | 0.00316 | 0.00316 | 0.00316 | 0.00314 | 0.00313 | 0.00311 | 0.00311 | 0.00311 | 0.00312 | 0.00314 | 0.00315 | 0.00316 | 0.00316 | 0.00317 | 0.00319 | 0.00321 | 0.00323 | 0.00324 | 0.00326 | 0.00326 | 0.00327 | 0.00328 | 0.00329 | 0.0033 | 0.00331 | 0.00332 | 0.00333 | 0.00333 | 0.00333 | 0.00334 | 0.00334 | 0.00335 | 0.00336 | 0.00337 | 0.00339 | 0.00341 | 0.00342 | 0.00343 | 0.00344 | 0.00345 | 0.00346 | 0.00347 | 0.00348 | 0.00349 | 0.0035 | 0.0035 | 0.0035 | 0.0035 | 0.0035 | 0.0035 | 0.0035 | 0.00351 | 0.00353 | 0.00354 | 0.00357 | 0.0036 | 0.00363 | 0.00366 | 0.00369 | 0.00371 | 0.00372 | 0.00374 | 0.00375 | 0.00376 | 0.00377 | 0.00377 | 0.00378 | 0.0038 | 0.0038 | 0.00381 | 0.00381 | 0.00382 | 0.00383 | 0.00385 | 0.00386 | 0.00386 | 0.00385 | 0.00385 | 0.00385 | 0.00386 | 0.00387 | 0.00388 | 0.0039 | 0.00393 | 0.00396 | 0.00398 | 0.00398 | 0.00398 | 0.00397 | 0.00396 | 0.00396 | 0.00396 | 0.00396 | 0.00396 | 0.00396 | 0.00397 | 0.00399 | 0.00401 | 0.00402 | 0.00403 | 0.00404 | 0.00405 | 0.00406 | 0.00407 | 0.00409 | 0.0041 | 0.00411 | 0.00412 | 0.00413 | 0.00414 | 0.00414 | 0.00414 | 0.00415 | 0.00415 | 0.00416 | 0.00416 | 0.00417 | 0.00417 | 0.00417 | 0.00417 | 0.00418 | 0.00419 | 0.00421 | 0.00424 | 0.00426 | 0.00427 | 0.00427 | 0.00427 | 0.00427 | 0.00428 | 0.0043 | 0.00434 | 0.00438 | 0.00442 | 0.00446 | 0.00449 | 0.0045 | 0.0045 | 0.00449 | 0.00448 | 0.00448 | 0.00447 | 0.00447 | 0.00446 | 0.00446 | 0.00445 | 0.00445 | 0.00444 | 0.00444 | 0.00444 | 0.00444 | 0.00444 | 0.00444 | 0.00443 | 0.00443 | 0.00442 | 0.00441 | 0.0044 | 0.00439 | 0.00437 | 0.00436 | 0.00436 | 0.00437 | 0.00439 | 0.00441 | 0.00443 | 0.00445 | 0.00445 | 0.00444 | 0.00442 | 0.0044 | 0.00437 | 0.00435 | 0.00435 | 0.00435 | 0.00437 | 0.0044 | 0.00444 | 0.00447 | 0.00449 | 0.00451 | 0.00452 | 0.00453 | 0.00452 | 0.00451 | 0.00449 | 0.00447 | 0.00445 | 0.00443 | 0.00441 | 0.00439 | 0.00438 | 0.00436 | 0.00435 | 0.00435 | 0.00435 | 0.00436 | 0.00438 | 0.00439 | 0.00442 | 0.00444 | 0.00446 | 0.00447 | 0.00448 | 0.00448 | 0.00448 | 0.00449 | 0.0045 | 0.0045 | 0.00449 | 0.00449 | 0.00449 | 0.00449 | 0.0045 | 0.0045 | 0.0045 | 0.0045 | 0.0045 | 0.0045 | 0.00451 | 0.00451 | 0.00451 | 0.0045 | 0.0045 | 0.0045 | 0.0045 | 0.00449 | 0.00447 | 0.00445 | 0.00443 | 0.00442 | 0.00442 | 0.00442 | 0.00441 | 0.00441 | 0.0044 | 0.0044 | 0.0044 | 0.0044 | 0.0044 | 0.00441 | 0.00442 | 0.00443 | 0.00444 | 0.00444 | 0.00445 | 0.00445 | 0.00445 | 0.00445 | 0.00446 | 0.00448 | 0.00449 | 0.0045 | 0.00451 | 0.00451 | 0.0045 | 0.0045 | 0.00448 | 0.00447 | 0.00445 | 0.00444 | 0.00443 | 0.00443 | 0.00443 | 0.00443 | 0.00443 | 0.00442 | 0.0044 | 0.00438 | 0.00436 | 0.00434 | 0.00433 | 0.00432 | 0.00433 | 0.00434 | 0.00436 | 0.00438 | 0.0044 | 0.00441 | 0.0044 | 0.00439 | 0.00436 | 0.00432 | 0.00428 | 0.00424 | 0.00422 | 0.0042 | 0.0042 | 0.0042 | 0.00421 | 0.00423 | 0.00424 | 0.00426 | 0.00426 | 0.00426 | 0.00425 | 0.00424 | 0.00422 | 0.0042 | 0.00418 | 0.00417 | 0.00417 | 0.00417 | 0.00418 | 0.00419 | 0.00419 | 0.00418 | 0.00417 | 0.00415 | 0.00413 | 0.00412 | 0.00412 | 0.00412 | 0.00413 | 0.00413 | 0.00414 | 0.00414 | 0.00415 | 0.00415 | 0.00415 | 0.00415 | 0.00416 | 0.00416 | 0.00416 | 0.00416 | 0.00416 | 0.00416 | 0.00416 | 0.00416 | 0.00415 | 0.00415 | 0.00415 | 0.00415 | 0.00415 | 0.00415 | 0.00415 | 0.00415 | 0.00414 | 0.00415 | 0.00416 | 0.00417 | 0.00418 | 0.00418 | 0.00419 | 0.0042 | 0.00421 | 0.0042 | 0.00419 | 0.00417 | 0.00415 | 0.00415 | 0.00414 | 0.00414 | 0.00413 | 0.00411 | 0.0041 | 0.00409 | 0.00408 | 0.00408 | 0.00407 | 0.00408 | 0.00409 | 0.0041 | 0.0041 | 0.00409 | 0.00407 | 0.00404 | 0.00402 | 0.004 | 0.00399 | 0.00397 | 0.00397 | 0.00397 | 0.00398 | 0.00398 | 0.00399 | 0.00399 | 0.00399 | 0.004 | 0.004 | 0.004 | 0.004 | 0.00399 | 0.00398 | 0.00398 | 0.00397 | 0.00396 | 0.00395 | 0.00394 | 0.00394 | 0.00393 | 0.00393 | 0.00393 | 0.00392 | 0.00391 | 0.0039 | 0.00389 | 0.00388 | 0.00387 | 0.00386 | 0.00385 | 0.00385 | 0.00384 | 0.00384 | 0.00384 | 0.00384 | 0.00383 | 0.00383 | 0.00383 | 0.00382 | 0.00382 | 0.0038 | 0.00379 | 0.00378 | 0.00378 | 0.00378 | 0.00378 | 0.00379 | 0.0038 | 0.0038 | 0.00378 | 0.00376 | 0.00373 | 0.00371 | 0.00369 | 0.00367 | 0.00366 | 0.00366 | 0.00367 | 0.00368 | 0.00369 | 0.00369 | 0.00369 | 0.00368 | 0.00367 | 0.00366 | 0.00365 | 0.00363 | 0.00361 | 0.00359 | 0.00357 | 0.00356 | 0.00355 | 0.00356 | 0.00357 | 0.00359 | 0.00362 | 0.00365 | 0.00367 | 0.00368 | 0.00369 | 0.00369 | 0.00367 | 0.00365 | 0.00362 | 0.00359 | 0.00357 | 0.00355 | 0.00353 | 0.00351 | 0.0035 | 0.00349 | 0.00348 | 0.00347 | 0.00346 | 0.00346 | 0.00346 | 0.00346 | 0.00346 | 0.00346 | 0.00346 | 0.00346 | 0.00345 | 0.00344 | 0.00343 | 0.00342 | 0.00342 | 0.00342 | 0.00343 | 0.00343 | 0.00343 | 0.00343 | 0.00342 | 0.00341 | 0.0034 | 0.00338 | 0.00337 | 0.00337 | 0.00336 | 0.00337 | 0.00338 | 0.00339 | 0.0034 | 0.00341 | 0.00341 | 0.00341 | 0.0034 | 0.0034 | 0.0034 | 0.0034 | 0.00341 | 0.00342 | 0.00343 | 0.00345 | 0.00346 | 0.00346 | 0.00345 | 0.00343 | 0.00341 | 0.00338 | 0.00334 | 0.00331 | 0.00329 | 0.00327 | 0.00325 | 0.00324 | 0.00323 | 0.00324 | 0.00325 | 0.00327 | 0.00329 | 0.00331 | 0.00333 | 0.00335 | 0.00336 | 0.00337 | 0.00337 | 0.00337 | 0.00337 | 0.00336 | 0.00336 | 0.00335 | 0.00334 | 0.00333 | 0.00331 | 0.00329 | 0.00328 | 0.00328 | 0.00329 | 0.00329 | 0.00329 | 0.0033 | 0.0033 | 0.00331 | 0.0033 | 0.0033 | 0.00329 | 0.0033 | 0.00331 | 0.00332 | 0.00333 | 0.00334 | 0.00335 | 0.00336 | 0.00337 | 0.00337 | 0.00336 | 0.00334 | 0.00333 | 0.00333 | 0.00333 | 0.00334 | 0.00335 | 0.00336 | 0.00337 | 0.00338 | 0.00339 | 0.0034 | 0.00341 | 0.00343 | 0.00345 | 0.00347 | 0.0035 | 0.00352 | 0.00353 | 0.00354 | 0.00355 | 0.00355 | 0.00356 | 0.00357 | 0.00357 | 0.00357 | 0.00359 | 0.00361 | 0.00364 | 0.00368 | 0.00373 | 0.00378 | 0.00383 | 0.00388 | 0.00393 | 0.00397 | 0.00401 | 0.00405 | 0.00409 | 0.00413 | 0.00418 | 0.00424 | 0.0043 | 0.00436 | 0.00443 | 0.00449 | 0.00456 | 0.00462 | 0.00468 | 0.00472 | 0.00475 | 0.00478 | 0.00481 | 0.00484 | 0.00489 | 0.00495 | 0.00503 | 0.00512 | 0.00522 | 0.00531 | 0.0054 | 0.00547 | 0.00553 | 0.00558 | 0.00563 | 0.00567 | 0.00571 | 0.00576 | 0.00584 | 0.00593 | 0.00603 | 0.00613 | 0.00623 | 0.00633 | 0.0064 | 0.00646 | 0.00649 | 0.00649 | 0.00648 | 0.00647 | 0.00648 | 0.00654 | 0.00666 | 0.00681 | 0.00699 | 0.00716 | 0.00731 | 0.00743 | 0.00751 | 0.00754 | 0.00752 | 0.00746 | 0.00739 | 0.00733 | 0.00729 | 0.00726 | 0.00724 | 0.00722 | 0.00722 | 0.00724 | 0.00727 | 0.0073 | 0.00733 | 0.00734 | 0.00735 | 0.00735 | 0.00736 | 0.00737 | 0.00739 | 0.00742 | 0.00745 | 0.00749 | 0.00752 | 0.00755 | 0.00755 | 0.00753 | 0.0075 | 0.00745 | 0.00739 | 0.00734 | 0.00729 | 0.00725 | 0.00722 | 0.0072 | 0.00719 | 0.00719 | 0.00719 | 0.00718 | 0.00717 | 0.00715 | 0.00712 | 0.00708 | 0.00703 | 0.00697 | 0.00692 | 0.00687 | 0.00684 | 0.00681 | 0.00679 | 0.00677 | 0.00676 | 0.00674 | 0.00671 | 0.00667 | 0.00664 | 0.00662 | 0.00661 | 0.00662 | 0.00664 | 0.00667 | 0.0067 | 0.00672 | 0.00674 | 0.00676 | 0.00677 | 0.00679 | 0.00681 | 0.00682 | 0.00684 | 0.00686 | 0.00688 | 0.0069 | 0.00692 | 0.00695 | 0.00699 | 0.00703 | 0.00709 | 0.00716 | 0.00724 | 0.00732 | 0.0074 | 0.00749 | 0.00758 | 0.00767 | 0.00776 | 0.00786 | 0.00796 | 0.00806 | 0.00816 | 0.00827 | 0.00837 | 0.00846 | 0.00853 | 0.00859 | 0.00861 | 0.00862 | 0.0086 | 0.00857 | 0.00853 | 0.00848 | 0.00844 | 0.00839 | 0.00834 | 0.0083 | 0.00824 | 0.00818 | 0.00811 | 0.00804 | 0.00797 | 0.0079 | 0.00784 | 0.0078 | 0.00777 | 0.00776 | 0.00778 | 0.00783 | 0.00791 | 0.008 | 0.00807 | 0.00811 | 0.0081 | 0.00806 | 0.00798 | 0.00787 | 0.00774 | 0.00762 | 0.00751 | 0.00743 | 0.0074 | 0.00737 | 0.00736 | 0.00734 | 0.00731 | 0.00728 | 0.00725 | 0.00722 | 0.00719 | 0.00716 | 0.00714 | 0.00712 | 0.00711 | 0.00709 | 0.00708 | 0.00707 | 0.00704 | 0.007 | 0.00695 | 0.00689 | 0.00682 | 0.00675 | 0.00668 | 0.00662 | 0.00657 | 0.00652 | 0.00649 | 0.00646 | 0.00643 | 0.00641 | 0.00639 | 0.00638 | 0.00636 | 0.00634 | 0.00631 | 0.00628 | 0.00624 | 0.00621 | 0.00617 | 0.00614 | 0.00611 | 0.00608 | 0.00605 | 0.00603 | 0.006 | 0.00597 | 0.00593 | 0.00589 | 0.00585 | 0.00581 | 0.00578 | 0.00576 | 0.00575 | 0.00574 | 0.00575 | 0.00578 | 0.00581 | 0.00585 | 0.00589 | 0.00594 | 0.00598 | 0.00602 | 0.00605 | 0.00607 | 0.00606 | 0.00604 | 0.006 | 0.00592 | 0.00581 | 0.00569 | 0.00555 | 0.00541 | 0.00528 | 0.00515 | 0.00504 | 0.00495 | 0.00486 | 0.00479 | 0.00472 | 0.00467 | 0.00462 | 0.00458 | 0.00455 | 0.00452 | 0.0045 | 0.00448 | 0.00445 | 0.00441 | 0.00437 | 0.00432 | 0.00428 | 0.00424 | 0.00421 | 0.00419 | 0.00417 | 0.00416 | 0.00416 | 0.00415 | 0.00415 | 0.00414 | 0.00413 | 0.00412 | 0.0041 | 0.00408 | 0.00405 | 0.00403 | 0.004 | 0.00398 | 0.00396 | 0.00394 | 0.00393 | 0.00392 | 0.00392 | 0.00392 | 0.00392 | 0.00392 | 0.00392 | 0.00392 | 0.00393 | 0.00393 | 0.00392 | 0.00391 | 0.00389 | 0.00388 | 0.00386 | 0.00385 | 0.00383 | 0.00381 | 0.0038 | 0.00379 | 0.00379 | 0.00379 | 0.00378 | 0.00377 | 0.00377 | 0.00376 | 0.00376 | 0.00376 | 0.00375 | 0.00375 | 0.00374 | 0.00373 | 0.00372 | 0.00371 | 0.00369 | 0.00368 | 0.00368 | 0.00368 | 0.00368 | 0.00369 | 0.0037 | 0.00371 | 0.00372 | 0.00372 | 0.00372 | 0.00372 | 0.00371 | 0.00371 | 0.0037 | 0.00368 | 0.00367 | 0.00365 | 0.00364 | 0.00362 | 0.00361 | 0.0036 | 0.00361 | 0.00361 | 0.00362 | 0.00363 | 0.00364 | 0.00364 | 0.00363 | 0.00362 | 0.0036 | 0.00358 | 0.00357 | 0.00356 | 0.00356 | 0.00356 | 0.00357 | 0.00358 | 0.00359 | 0.0036 | 0.0036 | 0.0036 | 0.0036 | 0.0036 | 0.0036 | 0.00359 | 0.00359 | 0.00358 | 0.00358 | 0.00359 | 0.0036 | 0.0036 | 0.00361 | 0.00361 | 0.00362 | 0.00362 | 0.00361 | 0.00361 | 0.00359 | 0.00358 | 0.00357 | 0.00356 | 0.00356 | 0.00355 | 0.00355 | 0.00355 | 0.00355 | 0.00355 | 0.00355 | 0.00354 | 0.00353 | 0.00352 | 0.00351 | 0.00351 | 0.00352 | 0.00352 | 0.00353 | 0.00353 | 0.00354 | 0.00354 | 0.00354 | 0.00354 | 0.00354 | 0.00353 | 0.00353 | 0.00353 | 0.00352 | 0.00351 | 0.00349 | 0.00347 | 0.00346 | 0.00346 | 0.00346 | 0.00347 | 0.00347 | 0.00348 | 0.00349 | 0.0035 | 0.00351 | 0.00351 | 0.0035 | 0.00349 | 0.00349 | 0.00348 | 0.00347 | 0.00346 | 0.00345 | 0.00345 | 0.00345 | 0.00346 | 0.00346 | 0.00347 | 0.00348 | 0.00349 | 0.00349 | 0.0035 | 0.0035 | 0.00349 | 0.00348 | 0.00347 | 0.00346 | 0.00345 | 0.00344 | 0.00344 | 0.00344 | 0.00345 | 0.00345 | 0.00346 | 0.00347 | 0.00347 | 0.00347 | 0.00346 | 0.00345 | 0.00344 | 0.00344 | 0.00344 | 0.00344 | 0.00344 | 0.00343 | 0.00343 | 0.00343 | 0.00342 | 0.00341 | 0.0034 | 0.00339 | 0.0034 | 0.0034 | 0.00341 | 0.00341 | 0.0034 | 0.0034 | 0.0034 | 0.0034 | 0.0034 | 0.00341 | 0.00341 | 0.00341 | 0.00341 | 0.00341 | 0.0034 | 0.0034 | 0.0034 | 0.00341 | 0.00341 | 0.00342 | 0.00343 | 0.00343 | 0.00344 | 0.00343 | 0.00343 | 0.00342 | 0.00342 | 0.00342 | 0.00342 | 0.00342 | 0.00342 | 0.00343 | 0.00343 | 0.00344 | 0.00345 | 0.00345 | 0.00346 | 0.00347 | 0.00348 | 0.00348 | 0.00348 | 0.00347 | 0.00346 | 0.00345 | 0.00344 | 0.00344 | 0.00344 | 0.00344 | 0.00344 | 0.00344 | 0.00343 | 0.00342 | 0.00341 | 0.00341 | 0.00341 | 0.00341 | 0.00342 | 0.00342 | 0.00342 | 0.00342 | 0.00343 | 0.00344 | 0.00344 | 0.00344 | 0.00345 | 0.00344 | 0.00344 | 0.00343 | 0.00342 | 0.00341 | 0.0034 | 0.00339 | 0.00339 | 0.00339 | 0.00339 | 0.00338 | 0.00337 | 0.00337 | 0.00336 | 0.00337 | 0.00338 | 0.00339 | 0.0034 | 0.0034 | 0.00339 | 0.00337 | 0.00335 | 0.00332 | 0.0033 | 0.00329 | 0.0033 | 0.00331 | 0.00333 | 0.00336 | 0.00338 | 0.00339 | 0.0034 | 0.00339 | 0.00338 | 0.00336 | 0.00334 | 0.00333 | 0.00332 | 0.00332 | 0.00332 | 0.00333 | 0.00334 | 0.00333 | 0.00332 | 0.0033 | 0.00329 | 0.00327 | 0.00327 | 0.00327 | 0.00327 | 0.00328 | 0.00329 | 0.0033 | 0.0033 | 0.00331 | 0.00332 | 0.00334 | 0.00336 | 0.00338 | 0.00339 | 0.0034 | 0.0034 | 0.00339 | 0.00337 | 0.00334 | 0.00331 | 0.00329 | 0.00327 | 0.00325 | 0.00323 | 0.00323 | 0.00324 | 0.00325 | 0.00327 | 0.00327 | 0.00327 | 0.00327 | 0.00326 | 0.00325 | 0.00325 | 0.00327 | 0.00329 | 0.00331 | 0.00333 | 0.00336 | 0.00337 | 0.00338 | 0.00338 | 0.00337 | 0.00336 | 0.00334 | 0.00332 | 0.00331 | 0.0033 | 0.00329 | 0.0033 | 0.0033 | 0.00331 | 0.00331 | 0.00331 | 0.00331 | 0.0033 | 0.00328 | 0.00328 | 0.00327 | 0.00328 | 0.00329 | 0.00329 | 0.00329 | 0.00327 | 0.00326 | 0.00325 | 0.00326 | 0.00327 | 0.00329 | 0.00332 | 0.00334 | 0.00335 | 0.00335 | 0.00334 | 0.00332 | 0.0033 | 0.00329 | 0.00329 | 0.00329 | 0.00329 | 0.0033 | 0.0033 | 0.0033 | 0.0033 | 0.00331 | 0.00332 | 0.00334 | 0.00335 | 0.00335 | 0.00335 | 0.00333 | 0.00331 | 0.0033 | 0.00329 | 0.00329 | 0.0033 | 0.00332 | 0.00334 | 0.00336 | 0.00338 | 0.00338 | 0.00337 | 0.00336 | 0.00333 | 0.00331 | 0.0033 | 0.0033 | 0.0033 | 0.00331 | 0.00332 | 0.00332 | 0.00333 | 0.00333 | 0.00332 | 0.00331 | 0.00332 | 0.00334 | 0.00336 | 0.00337 | 0.00339 | 0.0034 | 0.0034 | 0.0034 | 0.00339 | 0.00338 | 0.00336 | 0.00336 | 0.00336 | 0.00337 | 0.00337 | 0.00336 | 0.00335 | 0.00333 | 0.00331 | 0.00329 | 0.00327 | 0.00325 | 0.00323 | 0.00323 | 0.00323 | 0.00324 | 0.00327 | 0.00329 | 0.00331 | 0.00333 | 0.00335 | 0.00337 | 0.00339 | 0.00341 | 0.00342 | 0.00343 | 0.00343 | 0.00343 | 0.00342 | 0.00341 | 0.00339 | 0.00336 | 0.00333 | 0.0033 | 0.0033 | 0.00331 | 0.00334 | 0.00335 | 0.00335 | 0.00333 | 0.00331 | 0.00328 | 0.00326 | 0.00323 | 0.00321 | 0.0032 | 0.00321 | 0.00324 | 0.00326 | 0.00328 | 0.0033 | 0.00331 | 0.00332 | 0.00332 | 0.00332 | 0.00331 | 0.0033 | 0.00329 | 0.0033 | 0.00331 | 0.00332 | 0.00332 | 0.00333 | 0.00333 | 0.00333 | 0.00332 | 0.00331 | 0.00329 | 0.00328 | 0.00326 | 0.00325 | 0.00325 | 0.00324 | 0.00324 | 0.00325 | 0.00327 | 0.0033 | 0.00333 | 0.00334 | 0.00335 | 0.00335 | 0.00335 | 0.00335 | 0.00334 | 0.00334 | 0.00335 | 0.00336 | 0.00337 | 0.00338 | 0.0034 | 0.0034 | 0.00339 | 0.00338 | 0.00336 | 0.00334 | 0.00333 | 0.00333 | 0.00334 | 0.00335 | 0.00337 | 0.00339 | 0.00341 | 0.00342 | 0.00341 | 0.0034 | 0.00337 | 0.00335 | 0.00334 | 0.00332 | 0.00331 | 0.0033 | 0.0033 | 0.00331 | 0.00333 | 0.00336 | 0.00337 | 0.00338 | 0.00337 | 0.00335 | 0.00334 | 0.00332 | 0.00331 | 0.0033 | 0.00329 | 0.00329 | 0.0033 | 0.00332 | 0.00334 | 0.00335 | 0.00336 | 0.00338 | 0.0034 | 0.00343 | 0.00344 | 0.00344 | 0.00342 | 0.0034 | 0.00338 | 0.00336 | 0.00334 | 0.00333 | 0.00332 | 0.00333 | 0.00334 | 0.00335 | 0.00336 | 0.00337 | 0.00337 | 0.00337 | 0.00337 | 0.00337 | 0.00337 | 0.00338 | 0.0034 | 0.00341 | 0.00343 | 0.00345 | 0.00345 | 0.00344 | 0.00343 | 0.00341 | 0.00339 | 0.00343 | 0.00347 | 0.00344 | 0.0033 | 0.00306 | 0.00277 | 0.00246 | 0.00218 | 0.00196 | 0.00183 | 0.00182 | 0.00196 | 0.00225 | 0.00259 | 0.0029 | 0.00318 | 0.00345 | 0.00372 | 0.004 | 0.00429 | 0.00459 | 0.0049 | 0.0052 | 0.0055 | 0.00578 | 0.00604 | 0.00626 | 0.00644 | 0.00656 | 0.00663 | 0.00664 | 0.00658 | 0.00647 | 0.00629 | 0.00605 | 0.00578 | 0.00549 | 0.00521 | 0.00496 | 0.00477 | 0.00466 | 0.00461 | 0.00463 | 0.0047 | 0.00482 | 0.00498 | 0.0052 | 0.00546 | 0.00573 | 0.00602 | 0.00633 | 0.00667 | 0.00701 | 0.00735 | 0.00768 | 0.00797 | 0.00821 | 0.00842 | 0.00858 | 0.00868 | 0.00873 | 0.00874 | 0.00875 | 0.00878 | 0.00883 | 0.00889 | 0.00896 | 0.00903 | 0.00915 | 0.00937 | 0.0097 | 0.01017 | 0.01082 | 0.0116 | 0.01243 | 0.01314 | 0.01356 | 0.01359 | 0.01323 | 0.01254 | 0.01164 | 0.01069 | 0.00985 | 0.00922 | 0.00882 | 0.00868 | 0.00872 | 0.00886 | 0.009 | 0.00907 | 0.00911 | 0.00912 | 0.00917 | 0.00927 | 0.00937 | 0.00947 | 0.0095 | 0.00951 | 0.00948 | 0.00938 | 0.00926 | 0.00919 | 0.00924 | 0.00946 | 0.00979 | 0.01019 | 0.01056 | 0.01081 | 0.01087 | 0.01065 | 0.01009 | 0.00928 | 0.00833 | 0.00736 | 0.00648 | 0.00573 | 0.00516 | 0.00484 | 0.00468 | 0.00468 | 0.00477 | 0.00484 | 0.00491 | 0.00495 | 0.00495 | 0.00495 | 0.00491 | 0.00485 | 0.00485 | 0.00488 | 0.00495 | 0.00507 | 0.00518 | 0.00528 | 0.00539 | 0.00546 | 0.00552 | 0.0056 | 0.00565 | 0.00569 | 0.00576 | 0.0058 | 0.00584 | 0.00588 | 0.00589 | 0.00589 | 0.0059 | 0.0059 | 0.0059 | 0.0059 | 0.00589 | 0.00587 | 0.00584 | 0.00579 | 0.00572 | 0.00564 | 0.00554 | 0.00543 | 0.00533 | 0.00522 | 0.0051 | 0.00498 | 0.00484 | 0.00469 | 0.00452 | 0.00435 | 0.00416 | 0.00397 | 0.00378 | 0.0036 | 0.00343 | 0.00329 | 0.00318 | 0.00308 | 0.00302 | 0.00299 | 0.00298 | 0.003 | 0.00303 | 0.00309 | 0.00316 | 0.00323 | 0.00329 | 0.00333 | 0.00337 | 0.00339 | 0.00342 | 0.00344 | 0.00345 | 0.00346 | 0.00348 | 0.0035 | 0.00355 | 0.0036 | 0.00366 | 0.00372 | 0.00379 | 0.00386 | 0.00395 | 0.00403 | 0.00408 | 0.0041 | 0.00411 | 0.0041 | 0.00408 | 0.00406 | 0.00403 | 0.00402 | 0.00404 | 0.00415 | 0.00433 | 0.00447 | 0.00454 | 0.00455 | 0.0045 | 0.00442 | 0.00429 | 0.00412 | 0.00394 | 0.00378 | 0.00368 | 0.00367 | 0.00371 | 0.0037 | 0.00369 | 0.00369 | 0.0037 | 0.00372 | 0.00373 | 0.00373 | 0.00373 | 0.00373 | 0.00373 | 0.00372 | 0.00371 | 0.0037 | 0.00367 | 0.00364 | 0.00361 | 0.00359 | 0.00358 | 0.00358 | 0.0036 | 0.00361 | 0.00363 | 0.00364 | 0.00363 | 0.0036 | 0.00356 | 0.00353 | 0.00353 | 0.00355 | 0.00359 | 0.00362 | 0.00364 | 0.00364 | 0.00363 | 0.00359 | 0.00355 | 0.00349 | 0.00345 | 0.00344 | 0.00346 | 0.0035 | 0.00354 | 0.00358 | 0.00361 | 0.00363 | 0.00363 | 0.00362 | 0.00361 | 0.0036 | 0.00359 | 0.00358 | 0.00358 | 0.00357 | 0.00356 | 0.00355 | 0.00353 | 0.00351 | 0.0035 | 0.00351 | 0.00354 | 0.0036 | 0.00367 | 0.00373 | 0.00377 | 0.00377 | 0.00373 | 0.00367 | 0.00359 | 0.0035 | 0.00344 | 0.0034 | 0.0034 | 0.00343 | 0.0035 | 0.00357 | 0.00364 | 0.00371 | 0.00377 | 0.00383 | 0.00386 | 0.00386 | 0.00384 | 0.00379 | 0.00372 | 0.00363 | 0.00351 | 0.00339 | 0.00327 | 0.0032 | 0.00317 | 0.00319 | 0.00327 | 0.00336 | 0.00345 | 0.00354 | 0.00361 | 0.00365 | 0.00363 | 0.00358 | 0.00352 | 0.00347 | 0.00344 | 0.00343 | 0.00343 | 0.00344 | 0.00344 | 0.00344 | 0.00343 | 0.00343 | 0.00343 | 0.00347 | 0.00354 | 0.00363 | 0.00372 | 0.0038 | 0.00383 | 0.0038 | 0.0037 | 0.00354 | 0.00337 | 0.00321 | 0.00311 | 0.00307 | 0.0031 | 0.00317 | 0.00324 | 0.00329 | 0.00333 | 0.00335 | 0.00337 | 0.00339 | 0.00339 | 0.00339 | 0.00338 | 0.00337 | 0.00337 | 0.00334 | 0.00329 | 0.00324 | 0.00322 | 0.00323 | 0.00327 | 0.00332 | 0.00335 | 0.00337 | 0.00338 | 0.00339 | 0.00338 | 0.00336 | 0.00333 | 0.00329 | 0.00326 | 0.00324 | 0.00324 | 0.00326 | 0.00328 | 0.00329 | 0.00329 | 0.00329 | 0.00327 | 0.00327 | 0.00327 | 0.00328 | 0.0033 | 0.00334 | 0.0034 | 0.00347 | 0.00354 | 0.00358 | 0.0036 | 0.00361 | 0.0036 | 0.00358 | 0.00354 | 0.00352 | 0.00351 | 0.00351 | 0.00354 | 0.00358 | 0.00363 | 0.00368 | 0.00373 | 0.00377 | 0.00379 | 0.00378 | 0.00375 | 0.0037 | 0.00365 | 0.0036 | 0.00357 | 0.00355 | 0.00356 | 0.00359 | 0.00363 | 0.0037 | 0.00375 | 0.00377 | 0.00375 | 0.00373 | 0.00371 | 0.00372 | 0.00374 | 0.00378 | 0.00382 | 0.00387 | 0.00393 | 0.004 | 0.00403 | 0.00402 | 0.00399 | 0.00394 | 0.00391 | 0.00388 | 0.00384 | 0.00379 | 0.00373 | 0.00368 | 0.00365 | 0.00363 | 0.00363 | 0.00365 | 0.00367 | 0.0037 | 0.00374 | 0.00378 | 0.00382 | 0.00386 | 0.0039 | 0.00395 | 0.00401 | 0.00409 | 0.00416 | 0.00421 | 0.00422 | 0.00419 | 0.00413 | 0.00406 | 0.00399 | 0.00393 | 0.00388 | 0.00386 | 0.00387 | 0.00392 | 0.00398 | 0.00405 | 0.00412 | 0.00418 | 0.00421 | 0.00421 | 0.00419 | 0.00415 | 0.0041 | 0.00404 | 0.00397 | 0.00392 | 0.00389 | 0.00389 | 0.00389 | 0.0039 | 0.00391 | 0.00391 | 0.00389 | 0.00385 | 0.00378 | 0.00369 | 0.00362 | 0.00359 | 0.00362 | 0.00369 | 0.00381 | 0.00397 | 0.00416 | 0.00436 | 0.00451 | 0.00459 | 0.00459 | 0.00454 | 0.00448 | 0.00442 | 0.00437 | 0.00431 | 0.00425 | 0.00419 | 0.00416 | 0.00414 | 0.00412 | 0.00409 | 0.00405 | 0.00404 | 0.00407 | 0.00412 | 0.00417 | 0.00421 | 0.00423 | 0.00425 | 0.00426 | 0.00427 | 0.00429 | 0.00428 | 0.00424 | 0.00418 | 0.00409 | 0.00402 | 0.00395 | 0.00388 | 0.00381 | 0.00374 | 0.0037 | 0.0037 | 0.00371 | 0.00373 | 0.00373 | 0.00371 | 0.00372 | 0.00374 | 0.00376 | 0.00375 | 0.00371 | 0.00365 | 0.00358 | 0.00353 | 0.00351 | 0.00352 | 0.00358 | 0.00368 | 0.00384 | 0.00404 | 0.00422 | 0.00438 | 0.00449 | 0.00455 | 0.00456 | 0.00449 | 0.00437 | 0.00421 | 0.00405 | 0.0039 | 0.00377 | 0.00365 | 0.00356 | 0.00349 | 0.00345 | 0.00343 | 0.00341 | 0.0034 | 0.0034 | 0.00345 | 0.00354 | 0.00361 | 0.00365 | 0.00363 | 0.00357 | 0.0035 | 0.00343 | 0.00335 | 0.00328 | 0.00324 | 0.00326 | 0.00334 | 0.00344 | 0.00351 | 0.00354 | 0.00353 | 0.0035 | 0.00349 | 0.00351 | 0.00357 | 0.00369 | 0.00389 | 0.00414 | 0.00441 | 0.00468 | 0.0049 | 0.00505 | 0.00511 | 0.00508 | 0.005 | 0.00488 | 0.00475 | 0.00462 | 0.00447 | 0.00434 | 0.00421 | 0.00411 | 0.00404 | 0.00399 | 0.00397 | 0.00395 | 0.00393 | 0.00391 | 0.00388 | 0.00386 | 0.00386 | 0.00388 | 0.00392 | 0.00396 | 0.004 | 0.00403 | 0.00404 | 0.00402 | 0.00396 | 0.00388 | 0.00379 | 0.00373 | 0.0037 | 0.0037 | 0.00371 | 0.00372 | 0.00373 | 0.00373 | 0.00373 | 0.00373 | 0.00374 | 0.00377 | 0.0038 | 0.00386 | 0.00393 | 0.00401 | 0.00408 | 0.00412 | 0.00411 | 0.00407 | 0.00401 | 0.00397 | 0.00395 | 0.00395 | 0.00398 | 0.00402 | 0.00407 | 0.00411 | 0.00413 | 0.00413 | 0.00411 | 0.00408 | 0.00406 | 0.00405 | 0.00406 | 0.00409 | 0.00413 | 0.00415 | 0.00415 | 0.00413 | 0.0041 | 0.00407 | 0.00404 | 0.00401 | 0.00398 | 0.00394 | 0.0039 | 0.00385 | 0.00381 | 0.00378 | 0.00377 | 0.00378 | 0.0038 | 0.00384 | 0.0039 | 0.00394 | 0.00397 | 0.00397 | 0.00395 | 0.00393 | 0.00391 | 0.0039 | 0.00391 | 0.00392 | 0.00394 | 0.00395 | 0.00397 | 0.00399 | 0.00401 | 0.00403 | 0.00405 | 0.00406 | 0.00407 | 0.00408 | 0.00408 | 0.00408 | 0.00407 | 0.00406 | 0.00405 | 0.00404 | 0.00404 | 0.00404 | 0.00405 | 0.00405 | 0.00404 | 0.00402 | 0.00401 | 0.00399 | 0.00399 | 0.00399 | 0.00399 | 0.00401 | 0.00402 | 0.00404 | 0.00406 | 0.00407 | 0.00406 | 0.00405 | 0.00403 | 0.00402 | 0.00401 | 0.00401 | 0.00401 | 0.00401 | 0.00401 | 0.004 | 0.00398 | 0.00396 | 0.00394 | 0.00392 | 0.00391 | 0.00391 | 0.00392 | 0.00393 | 0.00394 | 0.00394 | 0.00394 | 0.00396 | 0.00399 | 0.00405 | 0.00411 | 0.00417 | 0.00421 | 0.00423 | 0.00423 | 0.0042 | 0.00414 | 0.00408 | 0.00403 | 0.00399 | 0.00397 | 0.00396 | 0.00394 | 0.00392 | 0.0039 | 0.00388 | 0.00388 | 0.00388 | 0.0039 | 0.00392 | 0.00394 | 0.00396 | 0.00396 | 0.00394 | 0.00391 | 0.00388 | 0.00386 | 0.00384 | 0.00382 | 0.0038 | 0.00377 | 0.00376 | 0.00376 | 0.00377 | 0.0038 | 0.00382 | 0.00383 | 0.00383 | 0.00382 | 0.0038 | 0.00378 | 0.00375 | 0.00373 | 0.00371 | 0.00372 | 0.00374 | 0.00375 | 0.00374 | 0.00371 | 0.00367 | 0.00363 | 0.00362 | 0.00365 | 0.00372 | 0.00381 | 0.00391 | 0.004 | 0.00406 | 0.0041 | 0.0041 | 0.00408 | 0.00404 | 0.00399 | 0.00395 | 0.00393 | 0.00393 | 0.00395 | 0.00396 | 0.00398 | 0.00398 | 0.00398 | 0.00396 | 0.00392 | 0.00388 | 0.00383 | 0.00378 | 0.00374 | 0.00372 | 0.00372 | 0.00374 | 0.00378 | 0.00382 | 0.00385 | 0.00385 | 0.00384 | 0.00382 | 0.00379 | 0.00376 | 0.00373 | 0.00372 | 0.00371 | 0.0037 | 0.00368 | 0.00364 | 0.00361 | 0.00358 | 0.00357 | 0.00359 | 0.00363 | 0.00369 | 0.00373 | 0.00377 | 0.00378 | 0.00377 | 0.00377 | 0.00379 | 0.00383 | 0.00389 | 0.00395 | 0.004 | 0.00401 | 0.00399 | 0.00393 | 0.00385 | 0.00375 | 0.00366 | 0.00359 | 0.00354 | 0.00351 | 0.00351 | 0.00352 | 0.00356 | 0.00362 | 0.00369 | 0.00377 | 0.00383 | 0.00387 | 0.00388 | 0.00386 | 0.00382 | 0.00377 | 0.00375 | 0.00378 | 0.00388 | 0.00402 | 0.00418 | 0.00433 | 0.00441 | 0.00443 | 0.00437 | 0.00423 | 0.00405 | 0.00384 | 0.00365 | 0.00351 | 0.00344 | 0.00344 | 0.00349 | 0.00356 | 0.00365 | 0.00372 | 0.00376 | 0.00378 | 0.00377 | 0.00375 | 0.00372 | 0.00369 | 0.00366 | 0.00365 | 0.00365 | 0.00365 | 0.00364 | 0.00362 | 0.0036 | 0.00357 | 0.00355 | 0.00355 | 0.00359 | 0.00366 | 0.00376 | 0.00385 | 0.00394 | 0.00401 | 0.00405 | 0.00406 | 0.00404 | 0.00401 | 0.00399 | 0.004 | 0.00405 | 0.00413 | 0.0042 | 0.00425 | 0.00426 | 0.00423 | 0.00419 | 0.00416 | 0.00414 | 0.00414 | 0.00415 | 0.00416 | 0.00416 | 0.00413 | 0.00407 | 0.00398 | 0.00386 | 0.00375 | 0.00367 | 0.00364 | 0.00364 | 0.00366 | 0.00368 | 0.0037 | 0.00371 | 0.0037 | 0.00369 | 0.00366 | 0.00363 | 0.00364 | 0.00369 | 0.00378 | 0.00391 | 0.00404 | 0.00415 | 0.00423 | 0.00424 | 0.00419 | 0.00408 | 0.00393 | 0.00378 | 0.00365 | 0.00357 | 0.00353 | 0.00352 | 0.00355 | 0.00363 | 0.00374 | 0.00387 | 0.004 | 0.00408 | 0.00411 | 0.00407 | 0.00398 | 0.00389 | 0.00384 | 0.00385 | 0.0039 | 0.00397 | 0.00407 | 0.00416 | 0.00424 | 0.00429 | 0.00427 | 0.00418 | 0.00406 | 0.00396 | 0.00389 | 0.00384 | 0.00381 | 0.00378 | 0.00377 | 0.00378 | 0.00382 | 0.00388 | 0.00396 | 0.00409 | 0.00426 | 0.00447 | 0.00467 | 0.00485 | 0.00497 | 0.005 | 0.00495 | 0.00481 | 0.00462 | 0.00442 | 0.00426 | 0.00418 | 0.0042 | 0.0043 | 0.00445 | 0.0046 | 0.00474 | 0.00486 | 0.00496 | 0.00506 | 0.00517 | 0.00531 | 0.00545 | 0.00559 | 0.0057 | 0.00577 | 0.00578 | 0.00572 | 0.00562 | 0.00552 | 0.00546 | 0.00546 | 0.00553 | 0.00564 | 0.00575 | 0.00585 | 0.00589 | 0.00588 | 0.00581 | 0.00571 | 0.00559 | 0.00549 | 0.00545 | 0.00551 | 0.00567 | 0.00592 | 0.0062 | 0.00646 | 0.00666 | 0.00677 | 0.0068 | 0.00679 | 0.00678 | 0.00681 | 0.00691 | 0.00707 | 0.00727 | 0.00746 | 0.00756 | 0.00755 | 0.00742 | 0.00722 | 0.00698 | 0.00675 | 0.00659 | 0.0065 | 0.00649 | 0.00657 | 0.00672 | 0.00692 | 0.00714 | 0.00732 | 0.00743 | 0.00746 | 0.00738 | 0.00723 | 0.00702 | 0.0068 | 0.00662 | 0.00651 | 0.0065 | 0.00654 | 0.0066 | 0.00666 | 0.0067 | 0.00674 | 0.00678 | 0.0068 | 0.0068 | 0.00677 | 0.00671 | 0.00663 | 0.00652 | 0.00643 | 0.00638 | 0.00641 | 0.00651 | 0.00667 | 0.00682 | 0.00692 | 0.00695 | 0.00688 | 0.00674 | 0.00654 | 0.00634 | 0.00619 | 0.00611 | 0.0061 | 0.00616 | 0.00623 | 0.0063 | 0.00635 | 0.00639 | 0.0064 | 0.00641 | 0.00641 | 0.0064 | 0.00639 | 0.00639 | 0.00638 | 0.00637 | 0.00636 | 0.00635 | 0.00634 | 0.00635 | 0.00637 | 0.00639 | 0.00642 | 0.00645 | 0.00648 | 0.0065 | 0.00651 | 0.0065 | 0.00649 | 0.00648 | 0.00646 | 0.00643 | 0.00641 | 0.00639 | 0.00637 | 0.00634 | 0.00631 | 0.00628 | 0.00625 | 0.00621 | 0.00618 | 0.00614 | 0.00611 | 0.00608 | 0.00607 | 0.0061 | 0.0062 | 0.00636 | 0.00655 | 0.00672 | 0.00682 | 0.00685 | 0.00678 | 0.00665 | 0.00647 | 0.00629 | 0.00616 | 0.00609 | 0.00609 | 0.00613 | 0.00617 | 0.00619 | 0.00617 | 0.0061 | 0.006 | 0.00588 | 0.00576 | 0.00566 | 0.0056 | 0.0056 | 0.00566 | 0.00577 | 0.00591 | 0.00604 | 0.00614 | 0.00618 | 0.00615 | 0.00607 | 0.00593 | 0.00576 | 0.00561 | 0.0055 | 0.00545 | 0.00542 | 0.00541 | 0.00539 | 0.00537 | 0.00534 | 0.00533 | 0.00534 | 0.00535 | 0.00537 | 0.00539 | 0.00545 | 0.00557 | 0.00579 | 0.00611 | 0.0065 | 0.00691 | 0.00727 | 0.00751 | 0.00757 | 0.00744 | 0.00713 | 0.0067 | 0.00625 | 0.00587 | 0.00563 | 0.00551 | 0.00551 | 0.00556 | 0.00561 | 0.00565 | 0.00564 | 0.0056 | 0.00555 | 0.0055 | 0.00549 | 0.00552 | 0.00556 | 0.00561 | 0.00568 | 0.00576 | 0.00587 | 0.00598 | 0.00607 | 0.00611 | 0.0061 | 0.00606 | 0.00597 | 0.00585 | 0.00571 | 0.00557 | 0.00545 | 0.00537 | 0.00532 | 0.00528 | 0.00524 | 0.00517 | 0.00508 | 0.005 | 0.00493 | 0.00489 | 0.00491 | 0.005 | 0.00515 | 0.00534 | 0.00554 | 0.0057 | 0.0058 | 0.0058 | 0.00572 | 0.00556 | 0.00539 | 0.00525 | 0.00519 | 0.0052 | 0.0053 | 0.00545 | 0.00561 | 0.00574 | 0.00582 | 0.00583 | 0.00579 | 0.0057 | 0.00562 | 0.00556 | 0.00553 | 0.00553 | 0.00556 | 0.00562 | 0.00569 | 0.00574 | 0.00577 | 0.00577 | 0.00574 | 0.00571 | 0.00569 | 0.00568 | 0.00568 | 0.00569 | 0.0057 | 0.00572 | 0.00575 | 0.00577 | 0.00579 | 0.00581 | 0.00583 | 0.00586 | 0.0059 | 0.00596 | 0.00605 | 0.00617 | 0.0063 | 0.00642 | 0.00653 | 0.00662 | 0.00668 | 0.0067 | 0.00671 | 0.0067 | 0.0067 | 0.00674 | 0.0068 | 0.00688 | 0.00695 | 0.00699 | 0.00698 | 0.00694 | 0.00686 | 0.00678 | 0.00673 | 0.00673 | 0.00682 | 0.00696 | 0.00712 | 0.00726 | 0.00735 | 0.00737 | 0.00734 | 0.00725 | 0.00714 | 0.00704 | 0.00697 | 0.00696 | 0.00702 | 0.0071 | 0.0072 | 0.00728 | 0.00733 | 0.00736 | 0.00736 | 0.00735 | 0.00732 | 0.00729 | 0.00727 | 0.00725 | 0.00724 | 0.00723 | 0.00723 | 0.00723 | 0.00725 | 0.00729 | 0.00733 | 0.00737 | 0.0074 | 0.00743 | 0.00744 | 0.00745 | 0.00746 | 0.00748 | 0.00752 | 0.00759 | 0.00767 | 0.00775 | 0.00782 | 0.00788 | 0.00793 | 0.00796 | 0.00799 | 0.00802 | 0.00806 | 0.00809 | 0.00812 | 0.00815 | 0.00818 | 0.0082 | 0.00821 | 0.0082 | 0.00817 | 0.00812 | 0.00808 | 0.00806 | 0.00806 | 0.00809 | 0.00817 | 0.00828 | 0.00842 | 0.00857 | 0.00871 | 0.00882 | 0.00889 | 0.00894 | 0.00898 | 0.00901 | 0.00904 | 0.00907 | 0.00909 | 0.00911 | 0.0091 | 0.00908 | 0.00904 | 0.009 | 0.00894 | 0.00888 | 0.0088 | 0.0087 | 0.00859 | 0.00848 | 0.00838 | 0.00834 | 0.00836 | 0.00844 | 0.00856 | 0.00871 | 0.00885 | 0.00894 | 0.00896 | 0.00891 | 0.0088 | 0.00865 | 0.0085 | 0.00839 | 0.00834 | 0.00834 | 0.00839 | 0.00848 | 0.00859 | 0.00871 | 0.00882 | 0.00891 | 0.00897 | 0.009 | 0.009 | 0.00897 | 0.00893 | 0.0089 | 0.00888 | 0.00889 | 0.00891 | 0.00895 | 0.00898 | 0.00899 | 0.00899 | 0.00897 | 0.00892 | 0.00886 | 0.0088 | 0.00875 | 0.00871 | 0.00868 | 0.00866 | 0.00865 | 0.00864 | 0.00861 | 0.00856 | 0.00849 | 0.00841 | 0.00831 | 0.00822 | 0.00815 | 0.0081 | 0.00807 | 0.00807 | 0.00809 | 0.00812 | 0.00814 | 0.00815 | 0.00814 | 0.00812 | 0.00809 | 0.00806 | 0.00803 | 0.008 | 0.00798 | 0.00796 | 0.00795 | 0.00794 | 0.00794 | 0.00792 | 0.00791 | 0.00789 | 0.00787 | 0.00787 | 0.00788 | 0.0079 | 0.00792 | 0.00793 | 0.00791 | 0.00787 | 0.00782 | 0.00776 | 0.00771 | 0.00768 | 0.00768 | 0.00772 | 0.00779 | 0.00789 | 0.00799 | 0.00806 | 0.00811 | 0.00813 | 0.00813 | 0.00812 | 0.00809 | 0.00807 | 0.00805 | 0.00804 | 0.00804 | 0.00805 | 0.00807 | 0.00809 | 0.00812 | 0.00815 | 0.00819 | 0.00824 | 0.00829 | 0.00834 | 0.00839 | 0.00843 | 0.00846 | 0.00848 | 0.00849 | 0.00849 | 0.00849 | 0.00848 | 0.00846 | 0.00845 | 0.00845 | 0.00845 | 0.00845 | 0.00845 | 0.00844 | 0.00843 | 0.00842 | 0.0084 | 0.00837 | 0.00834 | 0.00832 | 0.00829 | 0.00827 | 0.00825 | 0.00823 | 0.0082 | 0.00816 | 0.00812 | 0.00808 | 0.00802 | 0.00796 | 0.0079 | 0.00784 | 0.0078 | 0.00777 | 0.00775 | 0.00775 | 0.00775 | 0.00776 | 0.00776 | 0.00776 | 0.00775 | 0.00772 | 0.00769 | 0.00767 | 0.00766 | 0.00767 | 0.00768 | 0.00771 | 0.00774 | 0.00777 | 0.00781 | 0.00784 | 0.00786 | 0.00787 | 0.00788 | 0.00789 | 0.0079 | 0.0079 | 0.00791 | 0.00792 | 0.00793 | 0.00795 | 0.00796 | 0.00797 | 0.00799 | 0.008 | 0.00803 | 0.00805 | 0.00808 | 0.00811 | 0.00814 | 0.00818 | 0.00821 | 0.00826 | 0.0083 | 0.00835 | 0.00841 | 0.00848 | 0.00855 | 0.00863 | 0.0087 | 0.00876 | 0.0088 | 0.00883 | 0.00885 | 0.00885 | 0.00885 | 0.00885 | 0.00885 | 0.00885 | 0.00885 | 0.00885 | 0.00884 | 0.00885 | 0.00886 | 0.00887 | 0.00889 | 0.0089 | 0.0089 | 0.0089 | 0.00889 | 0.00886 | 0.00881 | 0.00875 | 0.0087 | 0.00869 | 0.00871 | 0.00875 | 0.00878 | 0.0088 | 0.00879 | 0.00876 | 0.00871 | 0.00865 | 0.00857 | 0.00851 | 0.00846 | 0.00846 | 0.00849 | 0.00853 | 0.00858 | 0.00861 | 0.00864 | 0.00866 | 0.00866 | 0.00866 | 0.00865 | 0.00863 | 0.0086 | 0.00856 | 0.00851 | 0.00846 | 0.00841 | 0.00836 | 0.00831 | 0.00825 | 0.0082 | 0.00814 | 0.00809 | 0.00804 | 0.00799 | 0.00793 | 0.00789 | 0.00785 | 0.00781 | 0.00777 | 0.00773 | 0.00768 | 0.00763 | 0.00758 | 0.00754 | 0.00752 | 0.00751 | 0.00752 | 0.00753 | 0.00756 | 0.00758 | 0.00761 | 0.00763 | 0.00764 | 0.00764 | 0.00763 | 0.00763 | 0.00763 | 0.00762 | 0.00761 | 0.0076 | 0.00759 | 0.00758 | 0.00756 | 0.00753 | 0.0075 | 0.00747 | 0.00744 | 0.00741 | 0.00738 | 0.00735 | 0.00731 | 0.00727 | 0.00723 | 0.00719 | 0.00716 | 0.00712 | 0.00709 | 0.00707 | 0.00706 | 0.00705 | 0.00705 | 0.00705 | 0.00706 | 0.00708 | 0.00711 | 0.00715 | 0.00718 | 0.00721 | 0.00725 | 0.00729 | 0.00733 | 0.00736 | 0.00739 | 0.00742 | 0.00746 | 0.00752 | 0.0076 | 0.00769 | 0.00781 | 0.00793 | 0.00807 | 0.00822 | 0.00837 | 0.00852 | 0.00868 | 0.00884 | 0.009 | 0.00917 | 0.00932 | 0.00947 | 0.0096 | 0.00972 | 0.00982 | 0.00989 | 0.00996 | 0.01001 | 0.01004 | 0.01006 | 0.01007 | 0.01006 | 0.01004 | 0.01 | 0.00996 | 0.0099 | 0.00984 | 0.00977 | 0.0097 | 0.00965 | 0.00959 | 0.00954 | 0.0095 | 0.00945 | 0.00939 | 0.00933 | 0.00927 | 0.00921 | 0.00915 | 0.0091 | 0.00905 | 0.009 | 0.00896 | 0.00891 | 0.00887 | 0.00883 | 0.0088 | 0.00879 | 0.00879 | 0.0088 | 0.00883 | 0.00886 | 0.00891 | 0.00897 | 0.00904 | 0.00911 | 0.0092 | 0.00929 | 0.00939 | 0.00948 | 0.00957 | 0.00966 | 0.00974 | 0.00984 | 0.00994 | 0.01005 | 0.01018 | 0.0103 | 0.01043 | 0.01056 | 0.01068 | 0.01081 | 0.01093 | 0.01105 | 0.01117 | 0.0113 | 0.01143 | 0.01157 | 0.01171 | 0.01187 | 0.01204 | 0.01222 | 0.0124 | 0.01257 | 0.01275 | 0.01292 | 0.01308 | 0.01324 | 0.01338 | 0.0135 | 0.01361 | 0.01371 | 0.01381 | 0.01391 | 0.01399 | 0.01406 | 0.01412 | 0.01418 | 0.01423 | 0.01426 | 0.01427 | 0.01425 | 0.01421 | 0.01417 | 0.01413 | 0.01408 | 0.01402 | 0.01398 | 0.01395 | 0.01394 | 0.01394 | 0.01395 | 0.01399 | 0.01405 | 0.01415 | 0.01427 | 0.01441 | 0.01456 | 0.01471 | 0.01485 | 0.01499 | 0.01512 | 0.01523 | 0.01535 | 0.01549 | 0.01566 | 0.01584 | 0.01603 | 0.01623 | 0.01644 | 0.01665 | 0.01687 | 0.01709 | 0.0173 | 0.0175 | 0.01768 | 0.01785 | 0.01799 | 0.01811 | 0.01819 | 0.01823 | 0.01823 | 0.01821 | 0.0182 | 0.01825 | 0.0184 | 0.01864 | 0.01895 | 0.01929 | 0.01962 | 0.01991 | 0.02012 | 0.02024 | 0.02027 | 0.02026 | 0.02024 | 0.02028 | 0.02043 | 0.02066 | 0.02094 | 0.02123 | 0.02149 | 0.02171 | 0.02188 | 0.02198 | 0.02202 | 0.02202 | 0.02199 | 0.02196 | 0.02194 | 0.02191 | 0.02189 | 0.02185 | 0.02181 | 0.02175 | 0.02166 | 0.02156 | 0.02145 | 0.02133 | 0.02121 | 0.02109 | 0.02098 | 0.02089 | 0.0208 | 0.02074 | 0.02071 | 0.02072 | 0.02076 | 0.02081 | 0.02087 | 0.02091 | 0.02092 | 0.02092 | 0.02088 | 0.02082 | 0.02071 | 0.02058 | 0.02045 | 0.02036 | 0.02032 | 0.02035 | 0.0204 | 0.02044 | 0.02046 | 0.02044 | 0.02037 | 0.02025 | 0.02006 | 0.01984 | 0.01961 | 0.01942 | 0.01928 | 0.01919 | 0.01912 | 0.01906 | 0.01899 | 0.01892 | 0.01884 | 0.01875 | 0.01866 | 0.01857 | 0.01849 | 0.01841 | 0.01833 | 0.01825 | 0.01816 | 0.01807 | 0.01798 | 0.01787 | 0.01777 | 0.01766 | 0.01756 | 0.01747 | 0.0174 | 0.01732 | 0.01724 | 0.01716 | 0.01709 | 0.01701 | 0.01694 | 0.01686 | 0.01679 | 0.01673 | 0.01667 | 0.01662 | 0.01657 | 0.01651 | 0.01645 | 0.01639 | 0.01634 | 0.01629 | 0.01625 | 0.0162 | 0.01616 | 0.01611 | 0.01606 | 0.01602 | 0.01597 | 0.01594 | 0.01591 | 0.01589 | 0.01588 | 0.01588 | 0.01586 | 0.01583 | 0.01576 | 0.01567 | 0.01555 | 0.01541 | 0.01526 | 0.0151 | 0.01495 | 0.0148 | 0.01466 | 0.01452 | 0.01439 | 0.01427 | 0.01414 | 0.01403 | 0.01391 | 0.01381 | 0.01372 | 0.01364 | 0.01356 | 0.01347 | 0.01339 | 0.01331 | 0.01323 | 0.01317 | 0.0131 | 0.01304 | 0.01298 | 0.01292 | 0.01286 | 0.01279 | 0.01272 | 0.01263 | 0.01254 | 0.01245 | 0.01236 | 0.01228 | 0.0122 | 0.01212 | 0.01205 | 0.01198 | 0.01192 | 0.01185 | 0.01178 | 0.0117 | 0.01163 | 0.01155 | 0.01148 | 0.01141 | 0.01134 | 0.01128 | 0.01122 | 0.01116 | 0.01112 | 0.01109 | 0.01105 | 0.01102 | 0.01099 | 0.01096 | 0.01092 | 0.01088 | 0.01083 | 0.01078 | 0.01074 | 0.0107 | 0.01066 | 0.01061 | 0.01058 | 0.01055 | 0.01052 | 0.0105 | 0.01047 | 0.01045 | 0.01043 | 0.01042 | 0.01041 | 0.01039 | 0.01038 | 0.01035 | 0.01034 | 0.01033 | 0.01032 | 0.01031 | 0.01029 | 0.01026 | 0.01023 | 0.01021 | 0.01018 | 0.01016 | 0.01015 | 0.01014 | 0.01014 | 0.01015 | 0.01016 | 0.01016 | 0.01016 | 0.01017 | 0.01017 | 0.01018 | 0.01019 | 0.0102 | 0.01022 | 0.01023 | 0.01025 | 0.01027 | 0.01031 | 0.01035 | 0.0104 | 0.01045 | 0.01051 | 0.01058 | 0.01066 | 0.01074 | 0.0108 | 0.01087 | 0.01093 | 0.01099 | 0.01105 | 0.0111 | 0.01113 | 0.01116 | 0.01119 | 0.01121 | 0.01121 | 0.0112 | 0.01118 | 0.01117 | 0.01116 | 0.01115 | 0.01113 | 0.0111 | 0.01105 | 0.01099 | 0.01091 | 0.01083 | 0.01074 | 0.01066 | 0.01061 | 0.01058 | 0.01058 | 0.01057 | 0.01057 | 0.01058 | 0.0106 | 0.01062 | 0.01063 | 0.01063 | 0.0106 | 0.01056 | 0.01052 | 0.01046 | 0.01041 | 0.01035 | 0.01031 | 0.01029 | 0.01029 | 0.0103 | 0.0103 | 0.0103 | 0.01029 | 0.01027 | 0.01024 | 0.01021 | 0.01017 | 0.01014 | 0.0101 | 0.01007 | 0.01003 | 0.01001 | 0.00998 | 0.00996 | 0.00994 | 0.00992 | 0.00991 | 0.00989 | 0.00986 | 0.00983 | 0.0098 | 0.00976 | 0.00972 | 0.00968 | 0.00964 | 0.00959 | 0.00956 | 0.00952 | 0.00948 | 0.00945 | 0.00943 | 0.00942 | 0.00942 | 0.00943 | 0.00943 | 0.00944 | 0.00943 | 0.00941 | 0.0094 | 0.0094 | 0.00939 | 0.00939 | 0.00938 | 0.00938 | 0.00938 | 0.00939 | 0.00938 | 0.00938 | 0.00937 | 0.00936 | 0.00936 | 0.00937 | 0.00937 | 0.00936 | 0.00934 | 0.00933 | 0.00932 | 0.00932 | 0.00932 | 0.00932 | 0.00933 | 0.00933 | 0.00933 | 0.00933 | 0.00932 | 0.0093 | 0.0093 | 0.00929 | 0.0093 | 0.00931 | 0.00933 | 0.00936 | 0.0094 | 0.00944 | 0.00948 | 0.00951 | 0.00953 | 0.00956 | 0.00957 | 0.00958 | 0.00957 | 0.00957 | 0.00957 | 0.00958 | 0.00959 | 0.00962 | 0.00965 | 0.00967 | 0.0097 | 0.00971 | 0.00972 | 0.00972 | 0.00971 | 0.00971 | 0.0097 | 0.00971 | 0.00972 | 0.00974 | 0.00976 | 0.00978 | 0.00978 | 0.00978 | 0.00977 | 0.00975 | 0.00973 | 0.00972 | 0.00972 | 0.00973 | 0.00975 | 0.00979 | 0.00984 | 0.00989 | 0.00991 | 0.00993 | 0.00993 | 0.00993 | 0.00993 | 0.00993 | 0.00991 | 0.0099 | 0.0099 | 0.00991 | 0.00992 | 0.00992 | 0.00992 | 0.00992 | 0.00992 | 0.00992 | 0.00993 | 0.00994 | 0.00995 | 0.00997 | 0.00999 | 0.01001 | 0.01003 | 0.01003 | 0.01003 | 0.01003 | 0.01004 | 0.01006 | 0.01008 | 0.0101 | 0.01012 | 0.01012 | 0.01011 | 0.01009 | 0.01007 | 0.01005 | 0.01003 | 0.01004 | 0.01006 | 0.0101 | 0.01015 | 0.01019 | 0.01023 | 0.01027 | 0.0103 | 0.01032 | 0.01035 | 0.01036 | 0.01038 | 0.01039 | 0.01042 | 0.01045 | 0.01049 | 0.01053 | 0.01057 | 0.01061 | 0.01064 | 0.01067 | 0.01068 | 0.01068 | 0.01066 | 0.01064 | 0.01062 | 0.01062 | 0.01064 | 0.01067 | 0.01072 | 0.01077 | 0.01083 | 0.01088 | 0.01094 | 0.01099 | 0.01102 | 0.01105 | 0.01107 | 0.0111 | 0.01114 | 0.01117 | 0.0112 | 0.01123 | 0.01126 | 0.01128 | 0.01131 | 0.01132 | 0.01134 | 0.01135 | 0.01138 | 0.01143 | 0.01149 | 0.01155 | 0.01161 | 0.01166 | 0.01172 | 0.01178 | 0.01182 | 0.01183 | 0.01182 | 0.01181 | 0.01179 | 0.01181 | 0.01185 | 0.01191 | 0.01199 | 0.01208 | 0.01217 | 0.01226 | 0.01231 | 0.01234 | 0.01236 | 0.01236 | 0.01237 | 0.01241 | 0.01249 | 0.0126 | 0.01271 | 0.01281 | 0.01287 | 0.01288 | 0.01285 | 0.01281 | 0.01278 | 0.01279 | 0.01285 | 0.01295 | 0.01312 | 0.01332 | 0.01353 | 0.01371 | 0.01382 | 0.01386 | 0.01387 | 0.01387 | 0.01387 | 0.01387 | 0.01389 | 0.01394 | 0.01403 | 0.01415 | 0.01425 | 0.01427 | 0.0142 | 0.01405 | 0.01386 | 0.0137 | 0.01358 | 0.01354 | 0.0136 | 0.01373 | 0.01395 | 0.0142 | 0.01444 | 0.01464 | 0.01476 | 0.0148 | 0.01481 | 0.01482 | 0.01485 | 0.01491 | 0.015 | 0.0151 | 0.01522 | 0.01537 | 0.01557 | 0.01584 | 0.01625 | 0.01681 | 0.01724 | 0.01701 | 0.01574 | 0.01361 | 0.01092 | 0.00801 | 0.00543 | 0.00378 | 0.0034 | 0.00435 | 0.0065 | 0.00946 | 0.01255 | 0.01503 | 0.01658 | 0.01731 | 0.01732 | 0.01679 | 0.01615 | 0.0157 | 0.01545 | 0.01531 | 0.01524 | 0.01521 | 0.01521 | 0.01522 | 0.01519 | 0.01511 | 0.015 | 0.01487 | 0.01475 | 0.01466 | 0.0146 | 0.01457 | 0.01457 | 0.01459 | 0.01461 | 0.01463 | 0.01465 | 0.01468 | 0.01472 | 0.01475 | 0.01475 | 0.01472 | 0.01468 | 0.01464 | 0.01461 | 0.01454 | 0.01439 | 0.01416 | 0.01387 | 0.01359 | 0.01334 | 0.01315 | 0.01305 | 0.01306 | 0.01319 | 0.01342 | 0.0137 | 0.01396 | 0.01414 | 0.01425 | 0.01429 | 0.01428 | 0.01423 | 0.01416 | 0.01411 | 0.01406 | 0.01402 | 0.01397 | 0.01391 | 0.01385 | 0.01384 | 0.01397 | 0.01423 | 0.01458 | 0.01491 | 0.01518 | 0.01535 | 0.0154 | 0.01534 | 0.01515 | 0.01486 | 0.01452 | 0.01425 | 0.01409 | 0.01406 | 0.01409 | 0.01413 | 0.01415 | 0.01414 | 0.01412 | 0.01408 | 0.01402 | 0.01395 | 0.01386 | 0.01378 | 0.01369 | 0.01362 | 0.01358 | 0.01356 | 0.01355 | 0.01356 | 0.01357 | 0.01358 | 0.01359 | 0.01359 | 0.01358 | 0.01355 | 0.01351 | 0.01344 | 0.01337 | 0.0133 | 0.01323 | 0.01318 | 0.01315 | 0.01313 | 0.01313 | 0.01314 | 0.01314 | 0.01312 | 0.01307 | 0.013 | 0.01293 | 0.01286 | 0.0128 | 0.01275 | 0.01272 | 0.01271 | 0.01273 | 0.01275 | 0.01275 | 0.01271 | 0.01265 | 0.01258 | 0.01251 | 0.01246 | 0.01242 | 0.01238 | 0.01236 | 0.01235 | 0.01236 | 0.01236 | 0.01234 | 0.01231 | 0.01227 | 0.01224 | 0.01222 | 0.01222 | 0.01222 | 0.01223 | 0.01225 | 0.01228 | 0.01234 | 0.0124 | 0.01248 | 0.01256 | 0.01264 | 0.0127 | 0.01274 | 0.01276 | 0.01277 | 0.01275 | 0.01272 | 0.01268 | 0.01262 | 0.01255 | 0.01245 | 0.01232 | 0.01217 | 0.01201 | 0.01186 | 0.01173 | 0.01163 | 0.01155 | 0.0115 | 0.01149 | 0.01151 | 0.01152 | 0.01151 | 0.01146 | 0.01136 | 0.01124 | 0.01111 | 0.01098 | 0.01084 | 0.01072 | 0.01061 | 0.01053 | 0.01046 | 0.01041 | 0.01036 | 0.0103 | 0.01026 | 0.01023 | 0.01022 | 0.01022 | 0.01023 | 0.01024 | 0.01024 | 0.01024 | 0.0102 | 0.01014 | 0.01006 | 0.00999 | 0.00995 | 0.00992 | 0.0099 | 0.00989 | 0.00988 | 0.00988 | 0.00987 | 0.00982 | 0.00971 | 0.00957 | 0.00941 | 0.00928 | 0.00918 | 0.00911 | 0.00906 | 0.00902 | 0.00901 | 0.009 | 0.00897 | 0.00893 | 0.00886 | 0.00876 | 0.00867 | 0.00857 | 0.00849 | 0.00843 | 0.00838 | 0.00835 | 0.00833 | 0.00831 | 0.00829 | 0.00825 | 0.0082 | 0.00816 | 0.00814 | 0.00813 | 0.00813 | 0.00811 | 0.00808 | 0.00801 | 0.00793 | 0.00782 | 0.0077 | 0.00757 | 0.00744 | 0.00733 | 0.00725 | 0.00719 | 0.00715 | 0.00713 | 0.00712 | 0.00713 | 0.00715 | 0.00718 | 0.00723 | 0.0073 | 0.00735 | 0.00736 | 0.00732 | 0.00721 | 0.00706 | 0.00688 | 0.00671 | 0.00656 | 0.00646 | 0.00638 | 0.00633 | 0.0063 | 0.00629 | 0.00628 | 0.00626 | 0.00622 | 0.00613 | 0.00601 | 0.00587 | 0.00574 | 0.0056 | 0.00544 | 0.00525 | 0.00508 | 0.00496 | 0.00492 | 0.00495 | 0.00501 | 0.0051 | 0.00521 | 0.00532 | 0.00541 | 0.00543 | 0.00539 | 0.00529 | 0.00516 | 0.00501 | 0.00484 | 0.00468 | 0.00456 | 0.00451 | 0.00453 | 0.00458 | 0.00461 | 0.00462 | 0.00461 | 0.00458 | 0.00453 | 0.00442 | 0.00426 | 0.00404 | 0.00381 | 0.0036 | 0.00344 | 0.00336 | 0.00337 | 0.00347 | 0.00365 | 0.00388 | 0.0041 | 0.00427 | 0.00435 | 0.00435 | 0.00431 | 0.00426 | 0.00425 | 0.0043 | 0.00438 | 0.00448 | 0.00459 | 0.00467 | 0.00472 | 0.00472 | 0.00466 | 0.00454 | 0.00439 | 0.00422 | 0.00406 | 0.0039 | 0.00374 | 0.00356 | 0.00338 | 0.00323 | 0.00311 | 0.00305 | 0.00301 | 0.00297 | 0.00292 | 0.00283 | 0.00269 | 0.00248 | 0.00219 | 0.00183 | 0.00146 | 0.00112 | 0.00086 | 0.0007 | 0.00064 | 0.00067 | 0.00078 | 0.00094 | 0.00112 | 0.00128 | 0.00141 | 0.0015 | 0.00155 | 0.00156 | 0.00152 | 0.00146 | 0.00139 | 0.00134 | 0.00133 | 0.00134 | 0.00136 | 0.00139 | 0.00139 | 0.00137 | 0.00137 | 0.00137 | 0.00137 | 0.00137 | 0.00137 | 0.00137
SS2-5 | 0.00063 | 0.00063 | 0.063% | 0.00063 | 0.00063 | 0.00063 | 0.00063 | 0.00065 | 0.00066 | 0.00065 | 0.00062 | 0.00059 | 0.00057 | 0.00056 | 0.00055 | 0.00055 | 0.00056 | 0.00058 | 0.0006 | 0.00062 | 0.00062 | 0.0006 | 0.00058 | 0.00055 | 0.00053 | 0.0005 | 0.00049 | 0.00048 | 0.00049 | 0.00051 | 0.00053 | 0.00056 | 0.00059 | 0.00061 | 0.00062 | 0.00061 | 0.00061 | 0.0006 | 0.00058 | 0.00057 | 0.00055 | 0.00054 | 0.00053 | 0.00053 | 0.00054 | 0.00055 | 0.00055 | 0.00053 | 0.00049 | 0.00045 | 0.00041 | 0.00039 | 0.00039 | 0.0004 | 0.00044 | 0.00048 | 0.00053 | 0.00058 | 0.00061 | 0.00063 | 0.00065 | 0.00068 | 0.00072 | 0.00076 | 0.0008 | 0.00081 | 0.00077 | 0.00068 | 0.00055 | 0.00041 | 0.00028 | 0.0002 | 0.00016 | 0.00017 | 0.00021 | 0.00029 | 0.00036 | 0.00042 | 0.00046 | 0.00048 | 0.00048 | 0.00048 | 0.00049 | 0.00052 | 0.00056 | 0.00059 | 0.00061 | 0.00061 | 0.00059 | 0.00055 | 0.00051 | 0.00046 | 0.00043 | 0.0004 | 0.0004 | 0.00042 | 0.00047 | 0.00053 | 0.00061 | 0.00068 | 0.00073 | 0.00075 | 0.00074 | 0.00072 | 0.00069 | 0.00066 | 0.00063 | 0.0006 | 0.00057 | 0.00055 | 0.00051 | 0.00047 | 0.00041 | 0.00035 | 0.00031 | 0.0003 | 0.00031 | 0.00036 | 0.00042 | 0.00049 | 0.00055 | 0.0006 | 0.00063 | 0.00066 | 0.00068 | 0.0007 | 0.00074 | 0.00078 | 0.00081 | 0.00081 | 0.00078 | 0.00071 | 0.00061 | 0.0005 | 0.00039 | 0.0003 | 0.00025 | 0.00023 | 0.00024 | 0.00028 | 0.00033 | 0.00038 | 0.00043 | 0.00047 | 0.00052 | 0.00058 | 0.00064 | 0.00069 | 0.0007 | 0.00069 | 0.00064 | 0.00056 | 0.00048 | 0.00039 | 0.00032 | 0.00027 | 0.00025 | 0.00025 | 0.00026 | 0.00029 | 0.00033 | 0.00036 | 0.00038 | 0.00039 | 0.00038 | 0.00036 | 0.00033 | 0.0003 | 0.00029 | 0.0003 | 0.00033 | 0.00037 | 0.00042 | 0.00045 | 0.00046 | 0.00045 | 0.00042 | 0.00035 | 0.00027 | 0.00018 | 0.00012 | 0.0001 | 0.00015 | 0.00025 | 0.00038 | 0.00053 | 0.00068 | 0.00078 | 0.00083 | 0.00081 | 0.00072 | 0.00061 | 0.00048 | 0.00037 | 0.00029 | 0.00023 | 0.0002 | 0.00023 | 0.00033 | 0.0005 | 0.00069 | 0.00089 | 0.00104 | 0.00114 | 0.00115 | 0.00109 | 0.00094 | 0.00075 | 0.00056 | 0.00042 | 0.00036 | 0.00038 | 0.00044 | 0.00053 | 0.00061 | 0.00068 | 0.00074 | 0.00079 | 0.00085 | 0.00091 | 0.00099 | 0.00107 | 0.00116 | 0.00123 | 0.00129 | 0.0013 | 0.00127 | 0.00121 | 0.00112 | 0.00103 | 0.00094 | 0.00086 | 0.0008 | 0.00077 | 0.00076 | 0.00079 | 0.00083 | 0.00088 | 0.00091 | 0.00093 | 0.00093 | 0.00093 | 0.00094 | 0.00098 | 0.00107 | 0.00117 | 0.00127 | 0.00134 | 0.00138 | 0.00139 | 0.00136 | 0.0013 | 0.00124 | 0.00117 | 0.00112 | 0.00109 | 0.00106 | 0.00101 | 0.00094 | 0.00084 | 0.00074 | 0.00067 | 0.00065 | 0.0007 | 0.00078 | 0.00088 | 0.00097 | 0.00103 | 0.00106 | 0.00109 | 0.00113 | 0.00121 | 0.00132 | 0.00144 | 0.00156 | 0.00165 | 0.0017 | 0.00168 | 0.0016 | 0.00146 | 0.0013 | 0.00114 | 0.00103 | 0.00096 | 0.00092 | 0.0009 | 0.00088 | 0.00087 | 0.00086 | 0.00087 | 0.00088 | 0.0009 | 0.00093 | 0.00096 | 0.001 | 0.00104 | 0.00108 | 0.0011 | 0.00111 | 0.00111 | 0.00111 | 0.00111 | 0.00113 | 0.00117 | 0.00121 | 0.00124 | 0.00126 | 0.00125 | 0.00121 | 0.00114 | 0.00106 | 0.00099 | 0.00093 | 0.00092 | 0.00096 | 0.00103 | 0.00111 | 0.00119 | 0.00123 | 0.00125 | 0.00124 | 0.0012 | 0.00115 | 0.00109 | 0.00104 | 0.00099 | 0.00097 | 0.00098 | 0.00101 | 0.00104 | 0.00109 | 0.00113 | 0.00116 | 0.00117 | 0.00116 | 0.0011 | 0.00102 | 0.0009 | 0.00079 | 0.00072 | 0.00072 | 0.00081 | 0.00097 | 0.00117 | 0.00137 | 0.00152 | 0.0016 | 0.00158 | 0.00146 | 0.00126 | 0.00102 | 0.00079 | 0.00058 | 0.00042 | 0.00032 | 0.00026 | 0.00025 | 0.00026 | 0.0003 | 0.00036 | 0.00045 | 0.00057 | 0.00071 | 0.00087 | 0.00101 | 0.00112 | 0.0012 | 0.00123 | 0.00123 | 0.00121 | 0.00117 | 0.00114 | 0.00113 | 0.00114 | 0.00119 | 0.00127 | 0.00136 | 0.00144 | 0.00151 | 0.00155 | 0.00157 | 0.00157 | 0.00155 | 0.00153 | 0.00151 | 0.0015 | 0.0015 | 0.00152 | 0.00154 | 0.00155 | 0.00153 | 0.00148 | 0.00139 | 0.00127 | 0.00113 | 0.00102 | 0.00098 | 0.00104 | 0.0012 | 0.00145 | 0.00174 | 0.00203 | 0.00228 | 0.00243 | 0.00246 | 0.00239 | 0.00224 | 0.00207 | 0.00193 | 0.00184 | 0.00181 | 0.00184 | 0.00189 | 0.00195 | 0.00199 | 0.00202 | 0.00205 | 0.00206 | 0.00208 | 0.00211 | 0.00214 | 0.00218 | 0.00222 | 0.00227 | 0.00234 | 0.00245 | 0.00261 | 0.00279 | 0.00298 | 0.00314 | 0.00325 | 0.00328 | 0.00322 | 0.0031 | 0.00291 | 0.00271 | 0.00253 | 0.00238 | 0.00229 | 0.00223 | 0.00221 | 0.00222 | 0.00223 | 0.00225 | 0.00228 | 0.00234 | 0.00245 | 0.00261 | 0.00277 | 0.00289 | 0.00294 | 0.00292 | 0.00284 | 0.00273 | 0.00263 | 0.00255 | 0.00252 | 0.00253 | 0.00258 | 0.00265 | 0.00268 | 0.00266 | 0.00257 | 0.00245 | 0.00233 | 0.00224 | 0.00221 | 0.00222 | 0.00227 | 0.00231 | 0.00234 | 0.00236 | 0.00236 | 0.00235 | 0.00235 | 0.00234 | 0.00232 | 0.00228 | 0.00223 | 0.00217 | 0.00213 | 0.00214 | 0.00221 | 0.00234 | 0.00251 | 0.00268 | 0.00281 | 0.00287 | 0.00282 | 0.00267 | 0.00245 | 0.00221 | 0.00198 | 0.00182 | 0.00173 | 0.0017 | 0.00172 | 0.00176 | 0.00181 | 0.00186 | 0.0019 | 0.00192 | 0.00194 | 0.00195 | 0.00196 | 0.00197 | 0.00197 | 0.00197 | 0.00197 | 0.00196 | 0.00197 | 0.002 | 0.00205 | 0.00212 | 0.00218 | 0.00222 | 0.00223 | 0.00222 | 0.00218 | 0.00212 | 0.00204 | 0.00196 | 0.00191 | 0.00189 | 0.00189 | 0.0019 | 0.00191 | 0.00191 | 0.00189 | 0.00187 | 0.00183 | 0.00179 | 0.00175 | 0.00172 | 0.00169 | 0.00166 | 0.00162 | 0.00156 | 0.00149 | 0.00142 | 0.00135 | 0.00129 | 0.00126 | 0.00125 | 0.00127 | 0.00131 | 0.00136 | 0.00143 | 0.00151 | 0.00159 | 0.00167 | 0.00177 | 0.00189 | 0.00201 | 0.00213 | 0.00222 | 0.00229 | 0.00231 | 0.0023 | 0.00225 | 0.00217 | 0.00209 | 0.00201 | 0.00196 | 0.00193 | 0.00193 | 0.00194 | 0.00197 | 0.00199 | 0.002 | 0.00197 | 0.00191 | 0.00181 | 0.00171 | 0.00161 | 0.00154 | 0.0015 | 0.0015 | 0.00154 | 0.0016 | 0.00166 | 0.00173 | 0.00178 | 0.00181 | 0.00182 | 0.00184 | 0.00185 | 0.00188 | 0.00192 | 0.00196 | 0.002 | 0.00202 | 0.00202 | 0.00201 | 0.00199 | 0.00197 | 0.00196 | 0.00197 | 0.00198 | 0.00199 | 0.00199 | 0.00196 | 0.00193 | 0.00189 | 0.00185 | 0.00183 | 0.00182 | 0.00183 | 0.00186 | 0.00189 | 0.00191 | 0.00191 | 0.0019 | 0.00189 | 0.00188 | 0.00188 | 0.0019 | 0.00193 | 0.00197 | 0.00201 | 0.00204 | 0.00208 | 0.0021 | 0.00213 | 0.00215 | 0.00216 | 0.00216 | 0.00212 | 0.00204 | 0.00193 | 0.00181 | 0.00171 | 0.00164 | 0.00162 | 0.00163 | 0.00168 | 0.00175 | 0.00183 | 0.00191 | 0.00198 | 0.00202 | 0.00204 | 0.00205 | 0.00204 | 0.00203 | 0.00201 | 0.002 | 0.00199 | 0.002 | 0.00202 | 0.00205 | 0.00211 | 0.00217 | 0.00224 | 0.0023 | 0.00232 | 0.00231 | 0.00225 | 0.00218 | 0.00209 | 0.002 | 0.00193 | 0.00189 | 0.00188 | 0.0019 | 0.00195 | 0.00201 | 0.00208 | 0.00213 | 0.00218 | 0.00221 | 0.00223 | 0.00225 | 0.00226 | 0.00227 | 0.00227 | 0.00227 | 0.00227 | 0.00228 | 0.00229 | 0.00229 | 0.0023 | 0.00231 | 0.00231 | 0.00232 | 0.00233 | 0.00234 | 0.00236 | 0.00238 | 0.00239 | 0.00238 | 0.00234 | 0.00227 | 0.0022 | 0.00214 | 0.00211 | 0.00211 | 0.00214 | 0.0022 | 0.00228 | 0.00235 | 0.00241 | 0.00244 | 0.00245 | 0.00244 | 0.00242 | 0.0024 | 0.00239 | 0.00239 | 0.0024 | 0.00241 | 0.00241 | 0.00241 | 0.0024 | 0.0024 | 0.0024 | 0.00241 | 0.00243 | 0.00245 | 0.00249 | 0.00252 | 0.00255 | 0.00256 | 0.00256 | 0.00255 | 0.00254 | 0.00253 | 0.00253 | 0.00254 | 0.00256 | 0.00259 | 0.00261 | 0.00263 | 0.00263 | 0.00263 | 0.00262 | 0.00261 | 0.0026 | 0.00259 | 0.00257 | 0.00255 | 0.00253 | 0.00251 | 0.00251 | 0.00252 | 0.00256 | 0.00262 | 0.00267 | 0.00272 | 0.00274 | 0.00274 | 0.00272 | 0.00268 | 0.00264 | 0.0026 | 0.00257 | 0.00256 | 0.00258 | 0.00261 | 0.00264 | 0.00266 | 0.00266 | 0.00267 | 0.00268 | 0.0027 | 0.00274 | 0.00278 | 0.00282 | 0.00286 | 0.00288 | 0.00288 | 0.00286 | 0.00282 | 0.00278 | 0.00274 | 0.00271 | 0.0027 | 0.00271 | 0.00273 | 0.00275 | 0.00277 | 0.00279 | 0.0028 | 0.00282 | 0.00282 | 0.00283 | 0.00282 | 0.00282 | 0.00281 | 0.00281 | 0.0028 | 0.0028 | 0.00281 | 0.00282 | 0.00283 | 0.00284 | 0.00285 | 0.00285 | 0.00285 | 0.00285 | 0.00285 | 0.00285 | 0.00285 | 0.00286 | 0.00287 | 0.00289 | 0.00289 | 0.00289 | 0.00289 | 0.0029 | 0.00291 | 0.00292 | 0.00293 | 0.00293 | 0.00293 | 0.00292 | 0.00291 | 0.0029 | 0.00288 | 0.00286 | 0.00285 | 0.00286 | 0.00288 | 0.00292 | 0.00294 | 0.00297 | 0.003 | 0.00302 | 0.00305 | 0.00306 | 0.00306 | 0.00305 | 0.00304 | 0.00303 | 0.00302 | 0.00301 | 0.003 | 0.003 | 0.00299 | 0.00299 | 0.003 | 0.00301 | 0.003 | 0.00299 | 0.00297 | 0.00294 | 0.00292 | 0.00291 | 0.00291 | 0.00293 | 0.00297 | 0.00302 | 0.00308 | 0.00313 | 0.00317 | 0.0032 | 0.0032 | 0.0032 | 0.0032 | 0.0032 | 0.0032 | 0.0032 | 0.00321 | 0.00322 | 0.00322 | 0.00322 | 0.00321 | 0.0032 | 0.00318 | 0.00317 | 0.00316 | 0.00317 | 0.00319 | 0.00321 | 0.00323 | 0.00325 | 0.00325 | 0.00326 | 0.00325 | 0.00325 | 0.00324 | 0.00323 | 0.00323 | 0.00323 | 0.00324 | 0.00325 | 0.00326 | 0.00327 | 0.00328 | 0.00329 | 0.0033 | 0.00331 | 0.00333 | 0.00335 | 0.00336 | 0.00338 | 0.0034 | 0.00342 | 0.00344 | 0.00346 | 0.00347 | 0.00347 | 0.00346 | 0.00345 | 0.00344 | 0.00343 | 0.00343 | 0.00343 | 0.00344 | 0.00345 | 0.00346 | 0.00345 | 0.00344 | 0.00342 | 0.0034 | 0.00338 | 0.00336 | 0.00336 | 0.00336 | 0.00336 | 0.00335 | 0.00334 | 0.00332 | 0.00329 | 0.00326 | 0.00324 | 0.00324 | 0.00324 | 0.00325 | 0.00328 | 0.00331 | 0.00334 | 0.00337 | 0.00339 | 0.0034 | 0.0034 | 0.0034 | 0.00339 | 0.00337 | 0.00335 | 0.00332 | 0.00331 | 0.0033 | 0.0033 | 0.00332 | 0.00335 | 0.00339 | 0.00343 | 0.00346 | 0.00349 | 0.00351 | 0.00352 | 0.00351 | 0.0035 | 0.00348 | 0.00347 | 0.00345 | 0.00344 | 0.00342 | 0.0034 | 0.00337 | 0.00334 | 0.00332 | 0.0033 | 0.00329 | 0.00329 | 0.00329 | 0.00331 | 0.00333 | 0.00336 | 0.00338 | 0.0034 | 0.00341 | 0.00342 | 0.00343 | 0.00343 | 0.00343 | 0.00343 | 0.00343 | 0.00343 | 0.00343 | 0.00344 | 0.00343 | 0.00343 | 0.00342 | 0.00341 | 0.0034 | 0.0034 | 0.00341 | 0.00341 | 0.00342 | 0.00343 | 0.00345 | 0.00347 | 0.00348 | 0.00348 | 0.00346 | 0.00343 | 0.00342 | 0.00341 | 0.00341 | 0.00341 | 0.00343 | 0.00345 | 0.00347 | 0.00349 | 0.0035 | 0.0035 | 0.00348 | 0.00344 | 0.00341 | 0.00338 | 0.00336 | 0.00335 | 0.00336 | 0.00337 | 0.0034 | 0.00344 | 0.00348 | 0.00353 | 0.00356 | 0.00357 | 0.00357 | 0.00356 | 0.00355 | 0.00354 | 0.00354 | 0.00354 | 0.00354 | 0.00355 | 0.00356 | 0.00356 | 0.00356 | 0.00356 | 0.00355 | 0.00355 | 0.00354 | 0.00354 | 0.00355 | 0.00357 | 0.00358 | 0.00359 | 0.0036 | 0.00362 | 0.00364 | 0.00366 | 0.00367 | 0.00369 | 0.00369 | 0.00369 | 0.00367 | 0.00364 | 0.00361 | 0.00358 | 0.00356 | 0.00355 | 0.00355 | 0.00356 | 0.00358 | 0.0036 | 0.00361 | 0.00362 | 0.00362 | 0.00362 | 0.00362 | 0.00362 | 0.00363 | 0.00364 | 0.00365 | 0.00366 | 0.00366 | 0.00366 | 0.00365 | 0.00365 | 0.00364 | 0.00364 | 0.00364 | 0.00364 | 0.00364 | 0.00364 | 0.00364 | 0.00364 | 0.00365 | 0.00365 | 0.00365 | 0.00365 | 0.00365 | 0.00365 | 0.00365 | 0.00365 | 0.00366 | 0.00367 | 0.00368 | 0.00368 | 0.00369 | 0.0037 | 0.00371 | 0.00371 | 0.00372 | 0.00373 | 0.00374 | 0.00376 | 0.00377 | 0.00378 | 0.00379 | 0.00379 | 0.00379 | 0.0038 | 0.00382 | 0.00383 | 0.00385 | 0.00387 | 0.00388 | 0.00389 | 0.0039 | 0.0039 | 0.00389 | 0.00387 | 0.00385 | 0.00384 | 0.00382 | 0.00382 | 0.00381 | 0.00381 | 0.00382 | 0.00383 | 0.00383 | 0.00384 | 0.00385 | 0.00386 | 0.00386 | 0.00387 | 0.00387 | 0.00386 | 0.00386 | 0.00385 | 0.00384 | 0.00384 | 0.00384 | 0.00385 | 0.00387 | 0.00389 | 0.00391 | 0.00392 | 0.00393 | 0.00392 | 0.00392 | 0.0039 | 0.00389 | 0.00389 | 0.00388 | 0.00388 | 0.00388 | 0.00389 | 0.0039 | 0.0039 | 0.0039 | 0.0039 | 0.00389 | 0.00389 | 0.00389 | 0.00389 | 0.00389 | 0.0039 | 0.0039 | 0.0039 | 0.00389 | 0.00388 | 0.00386 | 0.00384 | 0.00383 | 0.00383 | 0.00385 | 0.00388 | 0.00391 | 0.00394 | 0.00396 | 0.00397 | 0.00397 | 0.00395 | 0.00391 | 0.00387 | 0.00385 | 0.00383 | 0.00383 | 0.00384 | 0.00386 | 0.00389 | 0.00391 | 0.00393 | 0.00393 | 0.00392 | 0.0039 | 0.00389 | 0.00388 | 0.00388 | 0.00388 | 0.0039 | 0.00392 | 0.00394 | 0.00395 | 0.00394 | 0.00393 | 0.00392 | 0.0039 | 0.00389 | 0.00388 | 0.00387 | 0.00386 | 0.00385 | 0.00385 | 0.00385 | 0.00385 | 0.00386 | 0.00388 | 0.00389 | 0.00391 | 0.00394 | 0.00395 | 0.00396 | 0.00396 | 0.00394 | 0.00391 | 0.00389 | 0.00387 | 0.00387 | 0.00386 | 0.00386 | 0.00386 | 0.00386 | 0.00385 | 0.00385 | 0.00384 | 0.00383 | 0.00382 | 0.00383 | 0.00384 | 0.00384 | 0.00385 | 0.00385 | 0.00386 | 0.00385 | 0.00384 | 0.00383 | 0.00382 | 0.00383 | 0.00385 | 0.00387 | 0.0039 | 0.00393 | 0.00395 | 0.00397 | 0.00398 | 0.00398 | 0.00396 | 0.00393 | 0.00391 | 0.00389 | 0.00388 | 0.00388 | 0.00389 | 0.00392 | 0.00395 | 0.00397 | 0.00399 | 0.004 | 0.004 | 0.00399 | 0.00399 | 0.00398 | 0.00397 | 0.00397 | 0.00398 | 0.004 | 0.00402 | 0.00403 | 0.00404 | 0.00403 | 0.00402 | 0.00401 | 0.004 | 0.00399 | 0.00398 | 0.00398 | 0.00398 | 0.00397 | 0.00397 | 0.00396 | 0.00396 | 0.00396 | 0.00396 | 0.00397 | 0.00398 | 0.004 | 0.00402 | 0.00404 | 0.00405 | 0.00405 | 0.00405 | 0.00405 | 0.00406 | 0.00406 | 0.00406 | 0.00405 | 0.00404 | 0.00404 | 0.00405 | 0.00406 | 0.00407 | 0.00408 | 0.00409 | 0.00409 | 0.0041 | 0.00411 | 0.00411 | 0.00411 | 0.00411 | 0.00412 | 0.00414 | 0.00415 | 0.00416 | 0.00418 | 0.00419 | 0.00419 | 0.00419 | 0.00419 | 0.00419 | 0.00419 | 0.00419 | 0.00419 | 0.0042 | 0.00421 | 0.00421 | 0.00423 | 0.00424 | 0.00425 | 0.00427 | 0.00428 | 0.0043 | 0.00433 | 0.00436 | 0.00438 | 0.0044 | 0.00442 | 0.00444 | 0.00446 | 0.00449 | 0.00451 | 0.00452 | 0.00452 | 0.00452 | 0.00453 | 0.00455 | 0.00458 | 0.00462 | 0.00467 | 0.00472 | 0.00479 | 0.00485 | 0.00489 | 0.00494 | 0.00497 | 0.00502 | 0.00507 | 0.00512 | 0.00519 | 0.00526 | 0.00534 | 0.00543 | 0.0055 | 0.00557 | 0.00563 | 0.00569 | 0.00573 | 0.00577 | 0.00579 | 0.00582 | 0.00585 | 0.0059 | 0.00595 | 0.00603 | 0.00611 | 0.0062 | 0.0063 | 0.0064 | 0.00649 | 0.00656 | 0.00663 | 0.00669 | 0.00674 | 0.00678 | 0.00681 | 0.00686 | 0.00693 | 0.00702 | 0.00712 | 0.00723 | 0.00735 | 0.00747 | 0.00757 | 0.00765 | 0.00769 | 0.00771 | 0.0077 | 0.0077 | 0.00771 | 0.00777 | 0.00788 | 0.00803 | 0.00821 | 0.00837 | 0.00852 | 0.00863 | 0.00871 | 0.00873 | 0.0087 | 0.00864 | 0.00856 | 0.00851 | 0.00847 | 0.00845 | 0.00843 | 0.00842 | 0.00842 | 0.00843 | 0.00844 | 0.00845 | 0.00846 | 0.00847 | 0.00847 | 0.00848 | 0.0085 | 0.00853 | 0.00856 | 0.0086 | 0.00864 | 0.00868 | 0.00871 | 0.00874 | 0.00874 | 0.00871 | 0.00867 | 0.00862 | 0.00856 | 0.00849 | 0.00842 | 0.00836 | 0.00831 | 0.00828 | 0.00827 | 0.00826 | 0.00824 | 0.00823 | 0.00821 | 0.00818 | 0.00814 | 0.0081 | 0.00804 | 0.00799 | 0.00795 | 0.00792 | 0.00789 | 0.00787 | 0.00785 | 0.00783 | 0.0078 | 0.00777 | 0.00774 | 0.00771 | 0.00768 | 0.00767 | 0.00767 | 0.00767 | 0.00769 | 0.00771 | 0.00773 | 0.00775 | 0.00777 | 0.00777 | 0.00778 | 0.00779 | 0.0078 | 0.0078 | 0.00779 | 0.00779 | 0.0078 | 0.00781 | 0.00783 | 0.00785 | 0.00787 | 0.00791 | 0.00795 | 0.008 | 0.00806 | 0.00811 | 0.00817 | 0.00823 | 0.0083 | 0.00838 | 0.00845 | 0.00852 | 0.00859 | 0.00867 | 0.00874 | 0.00881 | 0.00887 | 0.00892 | 0.00895 | 0.00896 | 0.00896 | 0.00894 | 0.0089 | 0.00885 | 0.00881 | 0.00876 | 0.00873 | 0.0087 | 0.00868 | 0.00866 | 0.00864 | 0.00862 | 0.00859 | 0.00856 | 0.00852 | 0.00849 | 0.00845 | 0.00843 | 0.00841 | 0.0084 | 0.00842 | 0.00847 | 0.00856 | 0.00866 | 0.00874 | 0.00879 | 0.0088 | 0.00876 | 0.00869 | 0.00858 | 0.00846 | 0.00833 | 0.00823 | 0.00816 | 0.00814 | 0.00814 | 0.00814 | 0.00813 | 0.00811 | 0.00809 | 0.00806 | 0.00803 | 0.008 | 0.00797 | 0.00795 | 0.00794 | 0.00793 | 0.00794 | 0.00794 | 0.00793 | 0.00792 | 0.00788 | 0.00783 | 0.00777 | 0.0077 | 0.00763 | 0.00757 | 0.00751 | 0.00746 | 0.00741 | 0.00737 | 0.00734 | 0.00731 | 0.00729 | 0.00728 | 0.00727 | 0.00727 | 0.00727 | 0.00726 | 0.00724 | 0.00722 | 0.0072 | 0.00716 | 0.00713 | 0.00709 | 0.00706 | 0.00703 | 0.00701 | 0.00698 | 0.00695 | 0.00692 | 0.00689 | 0.00686 | 0.00683 | 0.0068 | 0.00677 | 0.00675 | 0.00674 | 0.00673 | 0.00674 | 0.00675 | 0.00676 | 0.00677 | 0.00678 | 0.00678 | 0.00678 | 0.00678 | 0.00676 | 0.00675 | 0.00672 | 0.00667 | 0.00661 | 0.00653 | 0.00644 | 0.00634 | 0.00624 | 0.00615 | 0.00606 | 0.00599 | 0.00594 | 0.0059 | 0.00587 | 0.00585 | 0.00583 | 0.00581 | 0.00579 | 0.00576 | 0.00573 | 0.00569 | 0.00566 | 0.00563 | 0.00561 | 0.00559 | 0.00556 | 0.00554 | 0.00552 | 0.00551 | 0.00549 | 0.00547 | 0.00546 | 0.00545 | 0.00545 | 0.00545 | 0.00545 | 0.00545 | 0.00546 | 0.00546 | 0.00546 | 0.00545 | 0.00544 | 0.00543 | 0.00542 | 0.0054 | 0.00538 | 0.00536 | 0.00535 | 0.00534 | 0.00534 | 0.00534 | 0.00535 | 0.00535 | 0.00537 | 0.00538 | 0.0054 | 0.00541 | 0.00541 | 0.0054 | 0.0054 | 0.00539 | 0.00537 | 0.00536 | 0.00534 | 0.00533 | 0.00533 | 0.00534 | 0.00535 | 0.00535 | 0.00536 | 0.00536 | 0.00537 | 0.00537 | 0.00537 | 0.00537 | 0.00537 | 0.00536 | 0.00536 | 0.00536 | 0.00536 | 0.00535 | 0.00534 | 0.00533 | 0.00532 | 0.00531 | 0.0053 | 0.00529 | 0.00529 | 0.0053 | 0.00532 | 0.00533 | 0.00535 | 0.00536 | 0.00537 | 0.00537 | 0.00536 | 0.00535 | 0.00534 | 0.00532 | 0.00532 | 0.00531 | 0.00531 | 0.00532 | 0.00533 | 0.00534 | 0.00535 | 0.00535 | 0.00535 | 0.00534 | 0.00533 | 0.00532 | 0.00531 | 0.0053 | 0.0053 | 0.0053 | 0.0053 | 0.00531 | 0.00532 | 0.00532 | 0.00533 | 0.00533 | 0.00534 | 0.00534 | 0.00535 | 0.00536 | 0.00536 | 0.00535 | 0.00535 | 0.00534 | 0.00534 | 0.00535 | 0.00535 | 0.00536 | 0.00537 | 0.00537 | 0.00537 | 0.00537 | 0.00536 | 0.00535 | 0.00533 | 0.00532 | 0.00532 | 0.00533 | 0.00535 | 0.00536 | 0.00537 | 0.00538 | 0.00538 | 0.00538 | 0.00538 | 0.00536 | 0.00536 | 0.00536 | 0.00537 | 0.00538 | 0.0054 | 0.00541 | 0.00542 | 0.00542 | 0.00542 | 0.0054 | 0.00539 | 0.00537 | 0.00536 | 0.00536 | 0.00538 | 0.00539 | 0.00541 | 0.00541 | 0.00541 | 0.00541 | 0.0054 | 0.00539 | 0.00538 | 0.00536 | 0.00536 | 0.00537 | 0.00538 | 0.00539 | 0.0054 | 0.00541 | 0.00541 | 0.00541 | 0.00541 | 0.0054 | 0.0054 | 0.00539 | 0.00539 | 0.0054 | 0.00541 | 0.00543 | 0.00544 | 0.00545 | 0.00544 | 0.00544 | 0.00542 | 0.00541 | 0.0054 | 0.0054 | 0.0054 | 0.0054 | 0.00541 | 0.00542 | 0.00543 | 0.00543 | 0.00542 | 0.00541 | 0.00541 | 0.00541 | 0.00541 | 0.00542 | 0.00542 | 0.00542 | 0.00542 | 0.00542 | 0.00542 | 0.00542 | 0.00542 | 0.00541 | 0.00542 | 0.00542 | 0.00542 | 0.00542 | 0.00542 | 0.00543 | 0.00544 | 0.00545 | 0.00546 | 0.00546 | 0.00546 | 0.00546 | 0.00546 | 0.00545 | 0.00545 | 0.00546 | 0.00547 | 0.00547 | 0.00548 | 0.00548 | 0.00547 | 0.00546 | 0.00546 | 0.00545 | 0.00545 | 0.00546 | 0.00547 | 0.00548 | 0.00549 | 0.0055 | 0.00551 | 0.00551 | 0.00552 | 0.00553 | 0.00554 | 0.00555 | 0.00556 | 0.00556 | 0.00556 | 0.00555 | 0.00555 | 0.00555 | 0.00556 | 0.00557 | 0.00558 | 0.0056 | 0.00561 | 0.00563 | 0.00563 | 0.00563 | 0.00563 | 0.00562 | 0.00561 | 0.0056 | 0.00559 | 0.00558 | 0.00558 | 0.00558 | 0.00558 | 0.00559 | 0.00559 | 0.0056 | 0.00561 | 0.00562 | 0.00562 | 0.00563 | 0.00564 | 0.00565 | 0.00566 | 0.00566 | 0.00566 | 0.00566 | 0.00566 | 0.00566 | 0.00565 | 0.00564 | 0.00564 | 0.00564 | 0.00564 | 0.00565 | 0.00566 | 0.00567 | 0.00567 | 0.00567 | 0.00567 | 0.00567 | 0.00568 | 0.00568 | 0.00568 | 0.00568 | 0.00567 | 0.00566 | 0.00564 | 0.00563 | 0.00562 | 0.00562 | 0.00563 | 0.00565 | 0.00567 | 0.0057 | 0.00572 | 0.00574 | 0.00576 | 0.00577 | 0.00577 | 0.00576 | 0.00575 | 0.00574 | 0.00574 | 0.00574 | 0.00575 | 0.00575 | 0.00576 | 0.00577 | 0.00576 | 0.00576 | 0.00575 | 0.00574 | 0.00573 | 0.00571 | 0.00569 | 0.00567 | 0.00566 | 0.00565 | 0.00565 | 0.00565 | 0.00566 | 0.00568 | 0.00571 | 0.00574 | 0.00577 | 0.00578 | 0.00577 | 0.00576 | 0.00575 | 0.00574 | 0.00573 | 0.00573 | 0.00573 | 0.00573 | 0.00573 | 0.00574 | 0.00576 | 0.00577 | 0.00578 | 0.00579 | 0.0058 | 0.00579 | 0.00579 | 0.00579 | 0.00579 | 0.0058 | 0.00583 | 0.00586 | 0.00589 | 0.00591 | 0.00593 | 0.00593 | 0.00592 | 0.0059 | 0.00588 | 0.00586 | 0.00585 | 0.00584 | 0.00585 | 0.00585 | 0.00586 | 0.00586 | 0.00587 | 0.00588 | 0.00588 | 0.00589 | 0.00589 | 0.00589 | 0.00589 | 0.00589 | 0.0059 | 0.00591 | 0.00591 | 0.00591 | 0.0059 | 0.0059 | 0.0059 | 0.0059 | 0.0059 | 0.00589 | 0.00588 | 0.00587 | 0.00585 | 0.00583 | 0.00581 | 0.00579 | 0.00579 | 0.0058 | 0.00581 | 0.00583 | 0.00584 | 0.00586 | 0.00588 | 0.0059 | 0.00592 | 0.00593 | 0.00594 | 0.00595 | 0.00596 | 0.00596 | 0.00595 | 0.00595 | 0.00595 | 0.00596 | 0.00598 | 0.006 | 0.00601 | 0.00601 | 0.00601 | 0.006 | 0.00599 | 0.00598 | 0.00596 | 0.00595 | 0.00594 | 0.00595 | 0.00596 | 0.00598 | 0.006 | 0.00602 | 0.00602 | 0.00603 | 0.00603 | 0.00603 | 0.00602 | 0.006 | 0.006 | 0.006 | 0.006 | 0.006 | 0.00599 | 0.00599 | 0.00598 | 0.00598 | 0.00598 | 0.00597 | 0.00597 | 0.00598 | 0.006 | 0.00601 | 0.00601 | 0.00602 | 0.00602 | 0.00603 | 0.00603 | 0.00603 | 0.00602 | 0.00602 | 0.00602 | 0.00603 | 0.00605 | 0.00607 | 0.00608 | 0.00609 | 0.00609 | 0.00608 | 0.00607 | 0.00606 | 0.00605 | 0.00606 | 0.00607 | 0.00608 | 0.00609 | 0.00609 | 0.00608 | 0.00607 | 0.00605 | 0.00603 | 0.00602 | 0.00601 | 0.00602 | 0.00606 | 0.0061 | 0.00613 | 0.00614 | 0.00614 | 0.00613 | 0.00613 | 0.00613 | 0.00611 | 0.00609 | 0.00608 | 0.00607 | 0.00609 | 0.0061 | 0.00611 | 0.00611 | 0.00611 | 0.0061 | 0.0061 | 0.00609 | 0.00609 | 0.0061 | 0.00611 | 0.00612 | 0.00614 | 0.00615 | 0.00616 | 0.00617 | 0.00617 | 0.00616 | 0.00615 | 0.00615 | 0.00615 | 0.00616 | 0.00617 | 0.00617 | 0.00618 | 0.00617 | 0.00617 | 0.00616 | 0.00617 | 0.00618 | 0.0062 | 0.00621 | 0.00621 | 0.00621 | 0.00621 | 0.00621 | 0.0062 | 0.00618 | 0.00617 | 0.00616 | 0.00616 | 0.00617 | 0.00618 | 0.0062 | 0.00621 | 0.00623 | 0.00625 | 0.00627 | 0.00628 | 0.00627 | 0.00626 | 0.00624 | 0.00623 | 0.00623 | 0.00624 | 0.00626 | 0.00627 | 0.00628 | 0.00629 | 0.00629 | 0.00629 | 0.00628 | 0.00625 | 0.00624 | 0.00622 | 0.00623 | 0.00625 | 0.00628 | 0.00632 | 0.00636 | 0.00639 | 0.00641 | 0.00643 | 0.00643 | 0.00643 | 0.00641 | 0.00638 | 0.00636 | 0.00635 | 0.00635 | 0.00636 | 0.00636 | 0.00637 | 0.00638 | 0.0064 | 0.00642 | 0.00643 | 0.00643 | 0.00642 | 0.0064 | 0.00638 | 0.00635 | 0.00632 | 0.0063 | 0.0063 | 0.0063 | 0.00632 | 0.00636 | 0.00639 | 0.00642 | 0.00644 | 0.00645 | 0.00644 | 0.00642 | 0.0064 | 0.00639 | 0.00639 | 0.00639 | 0.0064 | 0.00641 | 0.00641 | 0.00641 | 0.0064 | 0.0064 | 0.00641 | 0.00647 | 0.00653 | 0.00651 | 0.00637 | 0.00613 | 0.00583 | 0.00551 | 0.00521 | 0.00497 | 0.00484 | 0.00483 | 0.00497 | 0.00526 | 0.00561 | 0.00593 | 0.00622 | 0.0065 | 0.00678 | 0.00707 | 0.00736 | 0.00766 | 0.00795 | 0.00824 | 0.00851 | 0.00878 | 0.00903 | 0.00926 | 0.00944 | 0.00958 | 0.00967 | 0.00969 | 0.00965 | 0.00953 | 0.00934 | 0.0091 | 0.00882 | 0.00852 | 0.00824 | 0.00799 | 0.0078 | 0.0077 | 0.00767 | 0.00772 | 0.00783 | 0.00799 | 0.0082 | 0.00844 | 0.00871 | 0.00898 | 0.00924 | 0.00952 | 0.00982 | 0.01013 | 0.01045 | 0.01075 | 0.01102 | 0.01125 | 0.01144 | 0.01159 | 0.01169 | 0.01174 | 0.01176 | 0.01179 | 0.01183 | 0.01189 | 0.01194 | 0.01199 | 0.01205 | 0.01216 | 0.01237 | 0.01272 | 0.01322 | 0.01388 | 0.01468 | 0.01552 | 0.01623 | 0.01665 | 0.01667 | 0.0163 | 0.01561 | 0.0147 | 0.01376 | 0.01292 | 0.01231 | 0.01194 | 0.01182 | 0.01189 | 0.01204 | 0.01218 | 0.01224 | 0.01225 | 0.01225 | 0.01229 | 0.01239 | 0.01252 | 0.01264 | 0.01271 | 0.01274 | 0.0127 | 0.01257 | 0.01242 | 0.0123 | 0.01231 | 0.01251 | 0.01284 | 0.01324 | 0.01363 | 0.01391 | 0.01401 | 0.01382 | 0.01329 | 0.01248 | 0.01153 | 0.01056 | 0.00967 | 0.0089 | 0.00832 | 0.00798 | 0.00783 | 0.00784 | 0.00796 | 0.00806 | 0.00815 | 0.00821 | 0.00821 | 0.0082 | 0.00815 | 0.00808 | 0.00806 | 0.00809 | 0.00816 | 0.00828 | 0.00841 | 0.00852 | 0.00865 | 0.00873 | 0.00879 | 0.00887 | 0.00892 | 0.00898 | 0.00906 | 0.00912 | 0.00916 | 0.00921 | 0.00923 | 0.00923 | 0.00924 | 0.00923 | 0.00921 | 0.00921 | 0.00919 | 0.00917 | 0.00914 | 0.00909 | 0.00903 | 0.00896 | 0.00888 | 0.0088 | 0.00871 | 0.00862 | 0.00851 | 0.00839 | 0.00825 | 0.00809 | 0.00792 | 0.00774 | 0.00756 | 0.00738 | 0.0072 | 0.00704 | 0.0069 | 0.00677 | 0.00666 | 0.00657 | 0.00649 | 0.00645 | 0.00643 | 0.00644 | 0.00648 | 0.00654 | 0.00661 | 0.00668 | 0.00675 | 0.00681 | 0.00685 | 0.00689 | 0.00691 | 0.00692 | 0.00691 | 0.00691 | 0.00692 | 0.00696 | 0.00701 | 0.00707 | 0.00714 | 0.00721 | 0.0073 | 0.0074 | 0.0075 | 0.0076 | 0.00768 | 0.00773 | 0.00775 | 0.00774 | 0.00771 | 0.00767 | 0.00762 | 0.0076 | 0.00762 | 0.00773 | 0.00792 | 0.00806 | 0.00815 | 0.00818 | 0.00813 | 0.00802 | 0.00785 | 0.00764 | 0.00744 | 0.00727 | 0.00718 | 0.00719 | 0.00725 | 0.00727 | 0.0073 | 0.00735 | 0.00739 | 0.00741 | 0.00742 | 0.00742 | 0.00743 | 0.00746 | 0.00749 | 0.0075 | 0.0075 | 0.00748 | 0.00744 | 0.00738 | 0.00732 | 0.00727 | 0.00724 | 0.00723 | 0.00725 | 0.00727 | 0.00731 | 0.00733 | 0.00733 | 0.00731 | 0.00726 | 0.00721 | 0.00719 | 0.00718 | 0.0072 | 0.00722 | 0.00725 | 0.00728 | 0.0073 | 0.00732 | 0.00731 | 0.00728 | 0.00725 | 0.00723 | 0.00723 | 0.00727 | 0.00733 | 0.00738 | 0.00742 | 0.00746 | 0.00749 | 0.00751 | 0.00753 | 0.00753 | 0.00752 | 0.00752 | 0.00752 | 0.00754 | 0.00755 | 0.00754 | 0.0075 | 0.00744 | 0.00738 | 0.00733 | 0.0073 | 0.00729 | 0.00731 | 0.00734 | 0.00737 | 0.00738 | 0.00738 | 0.00736 | 0.00733 | 0.00731 | 0.00729 | 0.0073 | 0.00732 | 0.00737 | 0.00743 | 0.00749 | 0.00753 | 0.00757 | 0.00759 | 0.00763 | 0.00768 | 0.00773 | 0.00778 | 0.00781 | 0.00782 | 0.00779 | 0.00773 | 0.00767 | 0.0076 | 0.00754 | 0.0075 | 0.00747 | 0.00747 | 0.00747 | 0.00745 | 0.00741 | 0.00735 | 0.00731 | 0.00729 | 0.00732 | 0.00736 | 0.00743 | 0.00748 | 0.00753 | 0.00754 | 0.0075 | 0.00743 | 0.00736 | 0.00731 | 0.00729 | 0.0073 | 0.00732 | 0.00735 | 0.00739 | 0.00743 | 0.00747 | 0.00749 | 0.0075 | 0.00747 | 0.00742 | 0.00736 | 0.00731 | 0.00726 | 0.00722 | 0.00721 | 0.00723 | 0.00728 | 0.00735 | 0.00745 | 0.00755 | 0.00763 | 0.00768 | 0.00769 | 0.00768 | 0.00764 | 0.00759 | 0.00752 | 0.00744 | 0.00737 | 0.00734 | 0.00735 | 0.0074 | 0.00747 | 0.00754 | 0.00757 | 0.00756 | 0.0075 | 0.00741 | 0.00732 | 0.00723 | 0.00717 | 0.00713 | 0.00711 | 0.00713 | 0.00716 | 0.00719 | 0.00722 | 0.00722 | 0.0072 | 0.00718 | 0.00718 | 0.0072 | 0.00723 | 0.00727 | 0.0073 | 0.00734 | 0.00738 | 0.0074 | 0.00742 | 0.00744 | 0.00747 | 0.0075 | 0.00754 | 0.00757 | 0.00759 | 0.0076 | 0.00761 | 0.00762 | 0.00763 | 0.00764 | 0.00764 | 0.00766 | 0.00768 | 0.0077 | 0.00771 | 0.00769 | 0.00766 | 0.00763 | 0.0076 | 0.00759 | 0.00759 | 0.00761 | 0.00764 | 0.00767 | 0.0077 | 0.00774 | 0.00776 | 0.00774 | 0.0077 | 0.00767 | 0.00765 | 0.00766 | 0.00769 | 0.00775 | 0.00781 | 0.00787 | 0.00794 | 0.00799 | 0.00801 | 0.00797 | 0.0079 | 0.00784 | 0.00778 | 0.00773 | 0.00768 | 0.00762 | 0.00757 | 0.00755 | 0.00755 | 0.00758 | 0.00762 | 0.00767 | 0.00773 | 0.00781 | 0.00788 | 0.00794 | 0.00797 | 0.00799 | 0.00801 | 0.00803 | 0.00808 | 0.00813 | 0.00817 | 0.0082 | 0.00822 | 0.00822 | 0.0082 | 0.00816 | 0.00813 | 0.00809 | 0.00808 | 0.00809 | 0.00812 | 0.00818 | 0.00824 | 0.00831 | 0.00837 | 0.00842 | 0.00844 | 0.00844 | 0.00842 | 0.00838 | 0.00834 | 0.00831 | 0.00828 | 0.00824 | 0.00821 | 0.00818 | 0.00815 | 0.00811 | 0.00808 | 0.00805 | 0.00803 | 0.00802 | 0.00799 | 0.00795 | 0.00791 | 0.00789 | 0.00791 | 0.00795 | 0.00803 | 0.00815 | 0.00831 | 0.0085 | 0.00866 | 0.00877 | 0.0088 | 0.00878 | 0.00873 | 0.00867 | 0.00861 | 0.00856 | 0.00853 | 0.00852 | 0.00853 | 0.00855 | 0.00856 | 0.00858 | 0.00859 | 0.0086 | 0.00861 | 0.00863 | 0.00864 | 0.00865 | 0.00862 | 0.00856 | 0.00849 | 0.00842 | 0.00837 | 0.00835 | 0.00835 | 0.00837 | 0.00839 | 0.00841 | 0.00842 | 0.00839 | 0.00832 | 0.00823 | 0.00815 | 0.0081 | 0.00809 | 0.00811 | 0.00814 | 0.00819 | 0.00826 | 0.00832 | 0.00838 | 0.0084 | 0.0084 | 0.00837 | 0.00834 | 0.0083 | 0.00828 | 0.00829 | 0.00832 | 0.00837 | 0.00844 | 0.00852 | 0.00858 | 0.00864 | 0.00868 | 0.00871 | 0.00871 | 0.00869 | 0.00865 | 0.00859 | 0.00853 | 0.00846 | 0.00839 | 0.00833 | 0.00828 | 0.00824 | 0.00822 | 0.00819 | 0.00817 | 0.00814 | 0.00812 | 0.00812 | 0.00813 | 0.00813 | 0.00811 | 0.00809 | 0.00806 | 0.00802 | 0.00799 | 0.00794 | 0.00791 | 0.0079 | 0.00792 | 0.00796 | 0.00798 | 0.00799 | 0.00798 | 0.00797 | 0.00798 | 0.00801 | 0.00809 | 0.0082 | 0.00837 | 0.00861 | 0.00888 | 0.00916 | 0.00942 | 0.00964 | 0.00978 | 0.00983 | 0.0098 | 0.00969 | 0.00954 | 0.00937 | 0.00921 | 0.00906 | 0.00892 | 0.00882 | 0.00874 | 0.00871 | 0.00871 | 0.00873 | 0.00875 | 0.00876 | 0.00876 | 0.00875 | 0.00875 | 0.00875 | 0.00875 | 0.00876 | 0.00877 | 0.00876 | 0.00874 | 0.0087 | 0.00864 | 0.00857 | 0.00849 | 0.00843 | 0.00839 | 0.00837 | 0.00837 | 0.00838 | 0.00836 | 0.00833 | 0.00829 | 0.00826 | 0.00825 | 0.00827 | 0.00832 | 0.00839 | 0.00847 | 0.00855 | 0.00864 | 0.0087 | 0.00871 | 0.00867 | 0.00859 | 0.00851 | 0.00845 | 0.00843 | 0.00843 | 0.00846 | 0.00852 | 0.00859 | 0.00866 | 0.00872 | 0.00875 | 0.00874 | 0.0087 | 0.00866 | 0.00861 | 0.00857 | 0.00855 | 0.00853 | 0.00853 | 0.00853 | 0.00853 | 0.00853 | 0.00855 | 0.00857 | 0.00858 | 0.00857 | 0.00854 | 0.0085 | 0.00846 | 0.00843 | 0.00844 | 0.00846 | 0.00851 | 0.00856 | 0.00861 | 0.00865 | 0.00866 | 0.00863 | 0.00857 | 0.0085 | 0.00845 | 0.00843 | 0.00846 | 0.0085 | 0.00856 | 0.0086 | 0.00863 | 0.00863 | 0.00862 | 0.00859 | 0.00857 | 0.00856 | 0.00855 | 0.00855 | 0.00855 | 0.00855 | 0.00854 | 0.00854 | 0.00853 | 0.00852 | 0.00852 | 0.00852 | 0.00854 | 0.00856 | 0.00859 | 0.00861 | 0.00861 | 0.00861 | 0.00859 | 0.00858 | 0.00858 | 0.00859 | 0.00861 | 0.00863 | 0.00866 | 0.00868 | 0.00869 | 0.00869 | 0.00867 | 0.00865 | 0.00863 | 0.00862 | 0.00862 | 0.00863 | 0.00865 | 0.00866 | 0.00866 | 0.00864 | 0.00861 | 0.00857 | 0.00853 | 0.0085 | 0.00848 | 0.00847 | 0.00847 | 0.00847 | 0.00847 | 0.00849 | 0.00853 | 0.00859 | 0.00867 | 0.00875 | 0.00881 | 0.00887 | 0.00889 | 0.00889 | 0.00885 | 0.00878 | 0.00871 | 0.00864 | 0.00859 | 0.00857 | 0.00856 | 0.00856 | 0.00856 | 0.00856 | 0.00855 | 0.00854 | 0.00854 | 0.00855 | 0.00856 | 0.00858 | 0.00859 | 0.00859 | 0.00858 | 0.00856 | 0.00854 | 0.00853 | 0.00851 | 0.00849 | 0.00847 | 0.00845 | 0.00844 | 0.00844 | 0.00847 | 0.00851 | 0.00854 | 0.00856 | 0.00856 | 0.00856 | 0.00854 | 0.0085 | 0.00846 | 0.00842 | 0.00841 | 0.00842 | 0.00845 | 0.00848 | 0.00847 | 0.00844 | 0.0084 | 0.00835 | 0.00834 | 0.00836 | 0.00844 | 0.00855 | 0.00867 | 0.00878 | 0.00886 | 0.00891 | 0.00893 | 0.00891 | 0.00888 | 0.00883 | 0.0088 | 0.00878 | 0.00879 | 0.0088 | 0.00881 | 0.00882 | 0.00881 | 0.00879 | 0.00876 | 0.00872 | 0.00866 | 0.00861 | 0.00855 | 0.00851 | 0.00848 | 0.00848 | 0.00851 | 0.00855 | 0.0086 | 0.00863 | 0.00865 | 0.00864 | 0.00862 | 0.00859 | 0.00855 | 0.00852 | 0.00849 | 0.00847 | 0.00845 | 0.00842 | 0.00838 | 0.00835 | 0.00832 | 0.00832 | 0.00835 | 0.00839 | 0.00844 | 0.0085 | 0.00853 | 0.00855 | 0.00855 | 0.00856 | 0.00858 | 0.00864 | 0.00871 | 0.00878 | 0.00882 | 0.00883 | 0.00881 | 0.00874 | 0.00865 | 0.00854 | 0.00845 | 0.00837 | 0.00832 | 0.00829 | 0.00828 | 0.00828 | 0.00831 | 0.00836 | 0.00844 | 0.00851 | 0.00858 | 0.00863 | 0.00865 | 0.00864 | 0.0086 | 0.00854 | 0.00852 | 0.00855 | 0.00866 | 0.00883 | 0.00902 | 0.00919 | 0.0093 | 0.00933 | 0.00928 | 0.00914 | 0.00894 | 0.00872 | 0.00851 | 0.00836 | 0.00829 | 0.00829 | 0.00834 | 0.00842 | 0.0085 | 0.00857 | 0.00861 | 0.00862 | 0.00861 | 0.00858 | 0.00855 | 0.00853 | 0.00851 | 0.00851 | 0.00852 | 0.00853 | 0.00854 | 0.00853 | 0.0085 | 0.00847 | 0.00845 | 0.00846 | 0.0085 | 0.00858 | 0.00868 | 0.00878 | 0.00888 | 0.00894 | 0.00897 | 0.00897 | 0.00893 | 0.00887 | 0.00882 | 0.00882 | 0.00886 | 0.00893 | 0.009 | 0.00904 | 0.00905 | 0.00901 | 0.00897 | 0.00895 | 0.00895 | 0.00897 | 0.009 | 0.00902 | 0.00903 | 0.00901 | 0.00893 | 0.00881 | 0.00867 | 0.00853 | 0.00843 | 0.00839 | 0.0084 | 0.00843 | 0.00846 | 0.00848 | 0.00849 | 0.00849 | 0.00846 | 0.00843 | 0.00841 | 0.00843 | 0.0085 | 0.00862 | 0.00878 | 0.00894 | 0.00907 | 0.00916 | 0.00918 | 0.00913 | 0.009 | 0.00883 | 0.00866 | 0.00851 | 0.00841 | 0.00835 | 0.00833 | 0.00835 | 0.00843 | 0.00854 | 0.00869 | 0.00882 | 0.00891 | 0.00893 | 0.00887 | 0.00876 | 0.00866 | 0.00862 | 0.00865 | 0.00874 | 0.00885 | 0.00897 | 0.00908 | 0.00917 | 0.00919 | 0.00912 | 0.00897 | 0.00878 | 0.00861 | 0.00848 | 0.00839 | 0.00833 | 0.00827 | 0.00824 | 0.00823 | 0.00825 | 0.00829 | 0.00835 | 0.00846 | 0.00863 | 0.00885 | 0.00907 | 0.00926 | 0.00939 | 0.00941 | 0.00934 | 0.00916 | 0.00892 | 0.00866 | 0.00844 | 0.00832 | 0.00831 | 0.0084 | 0.00853 | 0.00866 | 0.00878 | 0.00886 | 0.00894 | 0.00901 | 0.00912 | 0.00924 | 0.00938 | 0.00952 | 0.00962 | 0.00967 | 0.00965 | 0.00955 | 0.0094 | 0.00925 | 0.00915 | 0.00912 | 0.00917 | 0.00926 | 0.00936 | 0.00943 | 0.00944 | 0.00938 | 0.00926 | 0.0091 | 0.00892 | 0.00878 | 0.00872 | 0.00878 | 0.00897 | 0.00924 | 0.00955 | 0.0098 | 0.00996 | 0.01002 | 0.00997 | 0.00987 | 0.00976 | 0.0097 | 0.00972 | 0.00983 | 0.00998 | 0.01012 | 0.01017 | 0.01011 | 0.00994 | 0.0097 | 0.00944 | 0.00922 | 0.00908 | 0.00903 | 0.00909 | 0.00924 | 0.00946 | 0.00974 | 0.01003 | 0.01026 | 0.0104 | 0.01042 | 0.01033 | 0.01015 | 0.00991 | 0.00966 | 0.00946 | 0.00935 | 0.00934 | 0.0094 | 0.00948 | 0.00955 | 0.00961 | 0.00966 | 0.00973 | 0.00978 | 0.00982 | 0.00982 | 0.00979 | 0.00973 | 0.00964 | 0.00956 | 0.00953 | 0.00958 | 0.00971 | 0.00989 | 0.01006 | 0.01017 | 0.01019 | 0.01011 | 0.00995 | 0.00974 | 0.00953 | 0.00938 | 0.00932 | 0.00935 | 0.00944 | 0.00954 | 0.00963 | 0.00969 | 0.00973 | 0.00974 | 0.00974 | 0.00973 | 0.00971 | 0.0097 | 0.00969 | 0.00969 | 0.00968 | 0.00967 | 0.00966 | 0.00966 | 0.00967 | 0.00969 | 0.00972 | 0.00975 | 0.00978 | 0.00981 | 0.00982 | 0.00982 | 0.00981 | 0.00979 | 0.00976 | 0.00974 | 0.00972 | 0.00971 | 0.00969 | 0.00967 | 0.00966 | 0.00963 | 0.00961 | 0.00958 | 0.00955 | 0.00951 | 0.00947 | 0.00943 | 0.0094 | 0.00939 | 0.00944 | 0.00956 | 0.00975 | 0.00997 | 0.01017 | 0.01029 | 0.01032 | 0.01025 | 0.01009 | 0.0099 | 0.00972 | 0.0096 | 0.00957 | 0.00961 | 0.00969 | 0.00977 | 0.00981 | 0.0098 | 0.00973 | 0.00962 | 0.00948 | 0.00934 | 0.00922 | 0.00916 | 0.00919 | 0.00931 | 0.0095 | 0.00972 | 0.00992 | 0.01006 | 0.01011 | 0.01005 | 0.0099 | 0.00968 | 0.00943 | 0.0092 | 0.00905 | 0.00897 | 0.00895 | 0.00895 | 0.00894 | 0.00892 | 0.00889 | 0.00887 | 0.00887 | 0.00889 | 0.00891 | 0.00895 | 0.00902 | 0.00916 | 0.00941 | 0.00978 | 0.01022 | 0.01069 | 0.0111 | 0.01136 | 0.01143 | 0.01127 | 0.01091 | 0.01042 | 0.00991 | 0.0095 | 0.00923 | 0.00913 | 0.00915 | 0.00924 | 0.00933 | 0.00938 | 0.00938 | 0.00934 | 0.00927 | 0.00922 | 0.00922 | 0.00925 | 0.00932 | 0.00939 | 0.00948 | 0.00959 | 0.00973 | 0.00985 | 0.00995 | 0.00999 | 0.00997 | 0.00991 | 0.00982 | 0.0097 | 0.00957 | 0.00944 | 0.00934 | 0.00928 | 0.00924 | 0.0092 | 0.00915 | 0.00906 | 0.00897 | 0.00889 | 0.00884 | 0.00886 | 0.00896 | 0.00914 | 0.00939 | 0.00967 | 0.00992 | 0.01011 | 0.01018 | 0.01013 | 0.00997 | 0.00973 | 0.00948 | 0.0093 | 0.00922 | 0.00926 | 0.0094 | 0.00959 | 0.0098 | 0.00996 | 0.01007 | 0.01009 | 0.01004 | 0.00995 | 0.00986 | 0.00981 | 0.0098 | 0.00984 | 0.00991 | 0.01001 | 0.01011 | 0.01019 | 0.01022 | 0.01021 | 0.01017 | 0.01011 | 0.01006 | 0.01003 | 0.01002 | 0.01001 | 0.01002 | 0.01004 | 0.01006 | 0.01008 | 0.01009 | 0.0101 | 0.0101 | 0.0101 | 0.01012 | 0.01018 | 0.01027 | 0.0104 | 0.01054 | 0.01067 | 0.01077 | 0.01082 | 0.01083 | 0.01078 | 0.0107 | 0.0106 | 0.01053 | 0.01051 | 0.01055 | 0.01061 | 0.01068 | 0.01072 | 0.01072 | 0.01067 | 0.01059 | 0.01051 | 0.01045 | 0.01047 | 0.01057 | 0.01074 | 0.01093 | 0.01109 | 0.01118 | 0.0112 | 0.01114 | 0.01102 | 0.01086 | 0.01071 | 0.01061 | 0.01058 | 0.01063 | 0.01071 | 0.01081 | 0.0109 | 0.01096 | 0.01099 | 0.011 | 0.01099 | 0.01096 | 0.01093 | 0.01091 | 0.01089 | 0.01088 | 0.01087 | 0.01087 | 0.01087 | 0.01089 | 0.01093 | 0.01098 | 0.01102 | 0.01105 | 0.01106 | 0.01106 | 0.01105 | 0.01103 | 0.01101 | 0.01101 | 0.01104 | 0.01109 | 0.01115 | 0.0112 | 0.01124 | 0.01127 | 0.01129 | 0.0113 | 0.01132 | 0.01134 | 0.01136 | 0.01138 | 0.01139 | 0.01141 | 0.01143 | 0.01145 | 0.01144 | 0.01142 | 0.01138 | 0.01135 | 0.01133 | 0.01134 | 0.01137 | 0.01145 | 0.01157 | 0.01172 | 0.0119 | 0.01206 | 0.01219 | 0.01229 | 0.01236 | 0.01242 | 0.01246 | 0.01251 | 0.01255 | 0.01259 | 0.01261 | 0.01261 | 0.01259 | 0.01255 | 0.01251 | 0.01247 | 0.01242 | 0.01237 | 0.01229 | 0.01221 | 0.01212 | 0.01205 | 0.01203 | 0.01206 | 0.01215 | 0.01228 | 0.01243 | 0.01256 | 0.01263 | 0.01264 | 0.01257 | 0.01245 | 0.0123 | 0.01216 | 0.01205 | 0.01201 | 0.01201 | 0.01207 | 0.01214 | 0.01223 | 0.01232 | 0.0124 | 0.01246 | 0.0125 | 0.01252 | 0.0125 | 0.01245 | 0.0124 | 0.01235 | 0.01233 | 0.01232 | 0.01234 | 0.01237 | 0.01238 | 0.01238 | 0.01236 | 0.01231 | 0.01224 | 0.01215 | 0.01207 | 0.01199 | 0.01194 | 0.0119 | 0.01188 | 0.01187 | 0.01186 | 0.01185 | 0.01182 | 0.01177 | 0.01171 | 0.01164 | 0.01157 | 0.01151 | 0.01146 | 0.01144 | 0.01143 | 0.01145 | 0.01148 | 0.01151 | 0.01153 | 0.01154 | 0.01154 | 0.01153 | 0.01152 | 0.01152 | 0.01151 | 0.0115 | 0.0115 | 0.0115 | 0.01151 | 0.0115 | 0.0115 | 0.01149 | 0.01148 | 0.01146 | 0.01145 | 0.01145 | 0.01146 | 0.01147 | 0.01146 | 0.01143 | 0.01136 | 0.01129 | 0.01121 | 0.01115 | 0.01109 | 0.01107 | 0.01109 | 0.01116 | 0.01125 | 0.01134 | 0.01141 | 0.01146 | 0.01148 | 0.01149 | 0.01148 | 0.01147 | 0.01146 | 0.01145 | 0.01145 | 0.01145 | 0.01146 | 0.01147 | 0.01148 | 0.01149 | 0.01151 | 0.01152 | 0.01155 | 0.01157 | 0.01159 | 0.0116 | 0.01161 | 0.0116 | 0.01159 | 0.01157 | 0.01155 | 0.01153 | 0.01151 | 0.0115 | 0.01149 | 0.0115 | 0.01151 | 0.01152 | 0.01154 | 0.01155 | 0.01156 | 0.01158 | 0.01159 | 0.0116 | 0.01161 | 0.01161 | 0.01162 | 0.01163 | 0.01164 | 0.01165 | 0.01165 | 0.01165 | 0.01165 | 0.01165 | 0.01164 | 0.01162 | 0.0116 | 0.01158 | 0.01156 | 0.01156 | 0.01156 | 0.01157 | 0.01159 | 0.01161 | 0.01163 | 0.01165 | 0.01165 | 0.01164 | 0.01162 | 0.0116 | 0.01159 | 0.01159 | 0.01159 | 0.01161 | 0.01163 | 0.01167 | 0.0117 | 0.01173 | 0.01176 | 0.01177 | 0.01178 | 0.01179 | 0.0118 | 0.01181 | 0.01182 | 0.01184 | 0.01186 | 0.01188 | 0.0119 | 0.01192 | 0.01194 | 0.01196 | 0.01199 | 0.01202 | 0.01205 | 0.01208 | 0.01211 | 0.01215 | 0.01219 | 0.01223 | 0.01229 | 0.01234 | 0.0124 | 0.01247 | 0.01254 | 0.01261 | 0.01269 | 0.01276 | 0.01282 | 0.01286 | 0.0129 | 0.01292 | 0.01292 | 0.01293 | 0.01293 | 0.01294 | 0.01295 | 0.01295 | 0.01296 | 0.01296 | 0.01298 | 0.01299 | 0.013 | 0.013 | 0.01298 | 0.01296 | 0.01294 | 0.0129 | 0.01286 | 0.01281 | 0.01278 | 0.01278 | 0.01282 | 0.01288 | 0.01293 | 0.01295 | 0.01295 | 0.01291 | 0.01287 | 0.0128 | 0.01274 | 0.01269 | 0.01267 | 0.0127 | 0.01275 | 0.01282 | 0.01288 | 0.01293 | 0.01296 | 0.01298 | 0.01299 | 0.01298 | 0.01297 | 0.01295 | 0.01293 | 0.01291 | 0.01289 | 0.01288 | 0.01287 | 0.01286 | 0.01285 | 0.01284 | 0.01282 | 0.0128 | 0.01277 | 0.01274 | 0.01269 | 0.01264 | 0.01259 | 0.01254 | 0.0125 | 0.01246 | 0.01242 | 0.01238 | 0.01235 | 0.01231 | 0.01228 | 0.01226 | 0.01224 | 0.01223 | 0.01222 | 0.01222 | 0.01222 | 0.01222 | 0.01222 | 0.0122 | 0.01218 | 0.01216 | 0.01214 | 0.01212 | 0.01211 | 0.0121 | 0.0121 | 0.01209 | 0.01208 | 0.01208 | 0.01208 | 0.01207 | 0.01207 | 0.01206 | 0.01206 | 0.01205 | 0.01205 | 0.01205 | 0.01204 | 0.01204 | 0.01203 | 0.01202 | 0.01201 | 0.012 | 0.01199 | 0.01199 | 0.01199 | 0.01199 | 0.01199 | 0.012 | 0.01202 | 0.01204 | 0.01206 | 0.01206 | 0.01206 | 0.01205 | 0.01204 | 0.01203 | 0.01201 | 0.01198 | 0.01195 | 0.01193 | 0.01193 | 0.01194 | 0.01197 | 0.01201 | 0.01205 | 0.01209 | 0.01212 | 0.01214 | 0.01216 | 0.01216 | 0.01216 | 0.01217 | 0.01219 | 0.01222 | 0.01226 | 0.01229 | 0.01232 | 0.01235 | 0.01236 | 0.01238 | 0.01239 | 0.0124 | 0.0124 | 0.01242 | 0.01243 | 0.01243 | 0.01244 | 0.01244 | 0.01243 | 0.01242 | 0.0124 | 0.01239 | 0.01237 | 0.01237 | 0.01237 | 0.01238 | 0.01239 | 0.01241 | 0.01242 | 0.01244 | 0.01245 | 0.01246 | 0.01246 | 0.01245 | 0.01245 | 0.01244 | 0.01243 | 0.01242 | 0.01241 | 0.01241 | 0.01242 | 0.01244 | 0.01246 | 0.01248 | 0.01251 | 0.01254 | 0.01257 | 0.01259 | 0.01261 | 0.01263 | 0.01265 | 0.01267 | 0.01268 | 0.01268 | 0.01268 | 0.0127 | 0.01272 | 0.01275 | 0.01277 | 0.0128 | 0.01282 | 0.01286 | 0.01289 | 0.01293 | 0.01296 | 0.013 | 0.01303 | 0.01308 | 0.01312 | 0.01316 | 0.01319 | 0.01322 | 0.01327 | 0.01332 | 0.01338 | 0.01344 | 0.01351 | 0.01357 | 0.01365 | 0.01372 | 0.0138 | 0.01387 | 0.01394 | 0.01401 | 0.01409 | 0.01417 | 0.01424 | 0.01432 | 0.0144 | 0.01448 | 0.01456 | 0.01464 | 0.0147 | 0.01475 | 0.01478 | 0.0148 | 0.01481 | 0.01481 | 0.0148 | 0.01479 | 0.01478 | 0.01478 | 0.01479 | 0.01481 | 0.01484 | 0.01489 | 0.01498 | 0.0151 | 0.01524 | 0.01539 | 0.01555 | 0.0157 | 0.01585 | 0.01598 | 0.01611 | 0.01623 | 0.01635 | 0.01649 | 0.01663 | 0.01678 | 0.01694 | 0.0171 | 0.01726 | 0.01742 | 0.01757 | 0.01771 | 0.01783 | 0.01793 | 0.01801 | 0.01808 | 0.01813 | 0.01816 | 0.01818 | 0.01816 | 0.0181 | 0.01803 | 0.01795 | 0.01792 | 0.01797 | 0.0181 | 0.01829 | 0.01848 | 0.01865 | 0.01877 | 0.01881 | 0.01875 | 0.0186 | 0.0184 | 0.0182 | 0.01807 | 0.01805 | 0.01813 | 0.01827 | 0.01842 | 0.01857 | 0.01869 | 0.01878 | 0.01882 | 0.01882 | 0.01879 | 0.01875 | 0.01872 | 0.01871 | 0.01871 | 0.0187 | 0.01867 | 0.01863 | 0.01858 | 0.01852 | 0.01846 | 0.0184 | 0.01834 | 0.01829 | 0.01824 | 0.01817 | 0.0181 | 0.01801 | 0.01791 | 0.01783 | 0.01778 | 0.01774 | 0.0177 | 0.01765 | 0.01757 | 0.01747 | 0.01734 | 0.01719 | 0.01701 | 0.01681 | 0.0166 | 0.01643 | 0.01632 | 0.01628 | 0.01631 | 0.01639 | 0.01647 | 0.01655 | 0.01658 | 0.01656 | 0.01648 | 0.01634 | 0.01616 | 0.01596 | 0.0158 | 0.01568 | 0.01563 | 0.01562 | 0.01562 | 0.01564 | 0.01565 | 0.01566 | 0.01566 | 0.01564 | 0.0156 | 0.01555 | 0.01549 | 0.01542 | 0.01536 | 0.01529 | 0.01523 | 0.01518 | 0.01513 | 0.01508 | 0.01503 | 0.01498 | 0.01492 | 0.01487 | 0.01482 | 0.01476 | 0.0147 | 0.01465 | 0.01459 | 0.01455 | 0.01451 | 0.01447 | 0.01444 | 0.01441 | 0.01438 | 0.01434 | 0.01429 | 0.01425 | 0.01422 | 0.01419 | 0.01418 | 0.01417 | 0.01417 | 0.01416 | 0.01414 | 0.01412 | 0.01409 | 0.01407 | 0.01405 | 0.01404 | 0.01404 | 0.01405 | 0.01406 | 0.01407 | 0.01406 | 0.01405 | 0.01403 | 0.014 | 0.01396 | 0.01392 | 0.01389 | 0.01386 | 0.01383 | 0.01381 | 0.01379 | 0.01378 | 0.01377 | 0.01376 | 0.01376 | 0.01375 | 0.01374 | 0.01373 | 0.01372 | 0.0137 | 0.01369 | 0.01367 | 0.01366 | 0.01365 | 0.01365 | 0.01365 | 0.01364 | 0.01364 | 0.01364 | 0.01364 | 0.01363 | 0.01362 | 0.01361 | 0.01359 | 0.01358 | 0.01357 | 0.01356 | 0.01354 | 0.01352 | 0.01349 | 0.01348 | 0.01347 | 0.01347 | 0.01348 | 0.0135 | 0.01352 | 0.01354 | 0.01354 | 0.01352 | 0.01349 | 0.01345 | 0.01342 | 0.01339 | 0.01339 | 0.0134 | 0.01341 | 0.01343 | 0.01344 | 0.01345 | 0.01345 | 0.01344 | 0.01342 | 0.01342 | 0.01342 | 0.01343 | 0.01345 | 0.01346 | 0.01348 | 0.01349 | 0.01349 | 0.01349 | 0.01349 | 0.01347 | 0.01346 | 0.01344 | 0.01344 | 0.01343 | 0.01344 | 0.01345 | 0.01346 | 0.01348 | 0.0135 | 0.01352 | 0.01354 | 0.01355 | 0.01356 | 0.01357 | 0.01357 | 0.01358 | 0.01358 | 0.01357 | 0.01356 | 0.01356 | 0.01356 | 0.01357 | 0.01359 | 0.01361 | 0.01364 | 0.01368 | 0.01372 | 0.01376 | 0.0138 | 0.01382 | 0.01383 | 0.01384 | 0.01385 | 0.01386 | 0.01388 | 0.01391 | 0.01395 | 0.014 | 0.01407 | 0.01413 | 0.01418 | 0.01421 | 0.01423 | 0.01425 | 0.01425 | 0.01425 | 0.01426 | 0.01427 | 0.01429 | 0.01431 | 0.01433 | 0.01435 | 0.01437 | 0.01439 | 0.01441 | 0.01442 | 0.01443 | 0.01442 | 0.01441 | 0.01438 | 0.01434 | 0.01428 | 0.01421 | 0.01416 | 0.01412 | 0.01411 | 0.01412 | 0.01414 | 0.01416 | 0.01419 | 0.01424 | 0.01428 | 0.01432 | 0.01434 | 0.01435 | 0.01435 | 0.01434 | 0.01431 | 0.01427 | 0.01423 | 0.01419 | 0.01418 | 0.01419 | 0.01421 | 0.01422 | 0.01424 | 0.01424 | 0.01424 | 0.01423 | 0.01422 | 0.0142 | 0.01419 | 0.01419 | 0.01419 | 0.01419 | 0.01418 | 0.01418 | 0.01417 | 0.01416 | 0.01415 | 0.01414 | 0.01412 | 0.01409 | 0.01406 | 0.01402 | 0.01398 | 0.01394 | 0.0139 | 0.01385 | 0.01381 | 0.01379 | 0.01377 | 0.01377 | 0.01376 | 0.01377 | 0.01377 | 0.01377 | 0.01377 | 0.01377 | 0.01376 | 0.01375 | 0.01374 | 0.01373 | 0.01373 | 0.01374 | 0.01374 | 0.01373 | 0.01372 | 0.0137 | 0.01368 | 0.01368 | 0.01369 | 0.0137 | 0.01372 | 0.01374 | 0.01377 | 0.01378 | 0.01379 | 0.01379 | 0.01378 | 0.01377 | 0.01376 | 0.01376 | 0.01376 | 0.01375 | 0.01374 | 0.01373 | 0.01372 | 0.01371 | 0.0137 | 0.01369 | 0.01369 | 0.01371 | 0.01374 | 0.01378 | 0.01381 | 0.01385 | 0.01388 | 0.01389 | 0.0139 | 0.0139 | 0.01391 | 0.01392 | 0.01393 | 0.01395 | 0.01397 | 0.01399 | 0.01401 | 0.01403 | 0.01405 | 0.01405 | 0.01405 | 0.01405 | 0.01404 | 0.01404 | 0.01403 | 0.01401 | 0.01399 | 0.01398 | 0.01399 | 0.014 | 0.01402 | 0.01405 | 0.01406 | 0.01407 | 0.01406 | 0.01404 | 0.01401 | 0.01398 | 0.01395 | 0.01394 | 0.01393 | 0.01394 | 0.01396 | 0.01399 | 0.01402 | 0.01404 | 0.01405 | 0.01405 | 0.01405 | 0.01404 | 0.01402 | 0.014 | 0.01399 | 0.01398 | 0.01398 | 0.01399 | 0.014 | 0.01401 | 0.01401 | 0.01401 | 0.01401 | 0.014 | 0.01399 | 0.01398 | 0.01397 | 0.01397 | 0.01398 | 0.01398 | 0.01399 | 0.01401 | 0.01403 | 0.01405 | 0.01407 | 0.01409 | 0.01412 | 0.01415 | 0.01416 | 0.01416 | 0.01414 | 0.01411 | 0.01408 | 0.01406 | 0.01403 | 0.01401 | 0.014 | 0.01401 | 0.01403 | 0.01406 | 0.01409 | 0.01411 | 0.01413 | 0.01415 | 0.01416 | 0.01417 | 0.01417 | 0.01417 | 0.01417 | 0.01417 | 0.01416 | 0.01416 | 0.01416 | 0.01415 | 0.01415 | 0.01414 | 0.01414 | 0.01415 | 0.01415 | 0.01416 | 0.01417 | 0.01418 | 0.01421 | 0.01424 | 0.01427 | 0.0143 | 0.01433 | 0.01436 | 0.01438 | 0.0144 | 0.0144 | 0.0144 | 0.01439 | 0.01439 | 0.01439 | 0.0144 | 0.01441 | 0.01441 | 0.01442 | 0.01442 | 0.01442 | 0.01441 | 0.01439 | 0.01439 | 0.0144 | 0.01443 | 0.01446 | 0.01449 | 0.01451 | 0.01454 | 0.01457 | 0.01457 | 0.01453 | 0.01446 | 0.01436 | 0.01427 | 0.0142 | 0.01417 | 0.01419 | 0.01423 | 0.01431 | 0.0144 | 0.01448 | 0.01454 | 0.01456 | 0.01456 | 0.01455 | 0.01455 | 0.01457 | 0.01463 | 0.0147 | 0.01479 | 0.01487 | 0.01491 | 0.0149 | 0.01484 | 0.01477 | 0.01471 | 0.01468 | 0.01469 | 0.01476 | 0.01488 | 0.01504 | 0.01521 | 0.01535 | 0.01544 | 0.01547 | 0.01546 | 0.01545 | 0.01545 | 0.01546 | 0.01548 | 0.01553 | 0.01562 | 0.01571 | 0.01577 | 0.01575 | 0.01564 | 0.01549 | 0.01534 | 0.01522 | 0.01515 | 0.01514 | 0.0152 | 0.01531 | 0.01548 | 0.01566 | 0.01583 | 0.01595 | 0.01601 | 0.01601 | 0.01598 | 0.01595 | 0.01594 | 0.01596 | 0.01599 | 0.01604 | 0.01611 | 0.0162 | 0.01633 | 0.01652 | 0.01685 | 0.01732 | 0.01766 | 0.01734 | 0.016 | 0.01381 | 0.01106 | 0.00809 | 0.00544 | 0.00372 | 0.00325 | 0.00412 | 0.0062 | 0.0091 | 0.01215 | 0.0146 | 0.01616 | 0.01689 | 0.0169 | 0.01638 | 0.01576 | 0.01533 | 0.01512 | 0.01504 | 0.01503 | 0.01505 | 0.0151 | 0.01514 | 0.01512 | 0.01504 | 0.0149 | 0.01476 | 0.01465 | 0.01458 | 0.01454 | 0.01456 | 0.0146 | 0.01465 | 0.01469 | 0.01469 | 0.01467 | 0.01466 | 0.01465 | 0.01465 | 0.01463 | 0.01459 | 0.01453 | 0.01448 | 0.01445 | 0.01437 | 0.01422 | 0.01397 | 0.01367 | 0.01338 | 0.01312 | 0.01293 | 0.0128 | 0.01278 | 0.01287 | 0.01305 | 0.01329 | 0.01352 | 0.01366 | 0.01372 | 0.01371 | 0.01366 | 0.01357 | 0.01349 | 0.01341 | 0.01335 | 0.01329 | 0.01321 | 0.0131 | 0.01297 | 0.01289 | 0.01294 | 0.01313 | 0.01341 | 0.0137 | 0.01393 | 0.01407 | 0.0141 | 0.01401 | 0.0138 | 0.01348 | 0.01312 | 0.0128 | 0.01261 | 0.01253 | 0.01253 | 0.01254 | 0.01254 | 0.01253 | 0.01252 | 0.01249 | 0.01245 | 0.01241 | 0.01235 | 0.01228 | 0.01221 | 0.01215 | 0.01211 | 0.01208 | 0.01207 | 0.01208 | 0.0121 | 0.01212 | 0.01215 | 0.01217 | 0.01218 | 0.01217 | 0.01211 | 0.01202 | 0.01191 | 0.0118 | 0.01171 | 0.01165 | 0.01162 | 0.01162 | 0.01163 | 0.01164 | 0.01163 | 0.01158 | 0.0115 | 0.01141 | 0.01131 | 0.01122 | 0.01115 | 0.01108 | 0.01102 | 0.01099 | 0.01097 | 0.01095 | 0.01092 | 0.01087 | 0.01082 | 0.01077 | 0.01073 | 0.0107 | 0.01066 | 0.01064 | 0.01063 | 0.01064 | 0.01067 | 0.01069 | 0.01068 | 0.01065 | 0.0106 | 0.01052 | 0.01044 | 0.01036 | 0.01031 | 0.01027 | 0.01023 | 0.01019 | 0.01015 | 0.01013 | 0.01012 | 0.01011 | 0.0101 | 0.01009 | 0.0101 | 0.01012 | 0.01016 | 0.01017 | 0.01017 | 0.01014 | 0.0101 | 0.01005 | 0.00998 | 0.0099 | 0.00981 | 0.00972 | 0.00965 | 0.0096 | 0.00957 | 0.00956 | 0.00956 | 0.00957 | 0.00957 | 0.00956 | 0.00952 | 0.00946 | 0.00939 | 0.00932 | 0.00926 | 0.00921 | 0.00915 | 0.00909 | 0.00902 | 0.00895 | 0.00889 | 0.00883 | 0.00878 | 0.00873 | 0.00869 | 0.00866 | 0.00864 | 0.00864 | 0.00864 | 0.00863 | 0.00862 | 0.00859 | 0.00853 | 0.00844 | 0.00835 | 0.00826 | 0.00821 | 0.00818 | 0.00819 | 0.00822 | 0.00826 | 0.00829 | 0.00829 | 0.00824 | 0.00813 | 0.00799 | 0.00786 | 0.00777 | 0.00771 | 0.00769 | 0.0077 | 0.00773 | 0.00776 | 0.00775 | 0.00771 | 0.00762 | 0.00751 | 0.0074 | 0.00731 | 0.00726 | 0.00724 | 0.00725 | 0.00728 | 0.00731 | 0.00734 | 0.00734 | 0.0073 | 0.00722 | 0.00713 | 0.00704 | 0.00697 | 0.00694 | 0.00692 | 0.00691 | 0.00689 | 0.00685 | 0.00679 | 0.00672 | 0.00666 | 0.00661 | 0.00657 | 0.00655 | 0.00654 | 0.00655 | 0.00657 | 0.0066 | 0.0066 | 0.00657 | 0.00652 | 0.00645 | 0.00641 | 0.0064 | 0.0064 | 0.00642 | 0.00644 | 0.00645 | 0.00644 | 0.00642 | 0.00637 | 0.00631 | 0.00622 | 0.00611 | 0.00598 | 0.00584 | 0.00573 | 0.00564 | 0.00559 | 0.00556 | 0.00554 | 0.00556 | 0.00561 | 0.0057 | 0.00576 | 0.00575 | 0.00565 | 0.00549 | 0.00529 | 0.0051 | 0.00496 | 0.00488 | 0.00487 | 0.00495 | 0.00509 | 0.00525 | 0.00538 | 0.00546 | 0.00546 | 0.00538 | 0.00521 | 0.00498 | 0.00472 | 0.0045 | 0.00436 | 0.00432 | 0.00434 | 0.00441 | 0.00449 | 0.00457 | 0.00463 | 0.00463 | 0.00456 | 0.0044 | 0.00419 | 0.00397 | 0.00378 | 0.00362 | 0.00351 | 0.00346 | 0.00348 | 0.00361 | 0.00382 | 0.00409 | 0.00435 | 0.00455 | 0.00464 | 0.00462 | 0.00451 | 0.00435 | 0.00416 | 0.004 | 0.00388 | 0.00385 | 0.00388 | 0.00396 | 0.00405 | 0.00412 | 0.00417 | 0.0042 | 0.00421 | 0.00422 | 0.00421 | 0.00417 | 0.00406 | 0.00389 | 0.00367 | 0.00341 | 0.00316 | 0.00292 | 0.0027 | 0.00253 | 0.00241 | 0.00233 | 0.00223 | 0.00205 | 0.00178 | 0.00147 | 0.00117 | 0.00094 | 0.00082 | 0.00084 | 0.00099 | 0.00127 | 0.00163 | 0.002 | 0.00229 | 0.00246 | 0.00254 | 0.00255 | 0.00252 | 0.00248 | 0.00246 | 0.00248 | 0.00253 | 0.00259 | 0.00262 | 0.0026 | 0.00253 | 0.0024 | 0.00222 | 0.00222 | 0.00222 | 0.00222 | 0.00222 | 0.00222 | 0.00222
SR 2-1 | -0.00026 | -0.00026 | -0.026% | -0.00026 | -0.00026 | -0.00026 | -0.00026 | -0.00024 | -0.00025 | -0.00025 | -0.00024 | -0.00023 | -0.00023 | -0.00024 | -0.00023 | -0.00019 | -0.00011 | -4e-05 | 1e-05 | 2e-05 | 1e-05 | 0 | -1e-05 | -2e-05 | -2e-05 | -1e-05 | 0 | 0 | 0 | 1e-05 | 3e-05 | 6e-05 | 8e-05 | 0.00011 | 0.00014 | 0.0002 | 0.00025 | 0.00029 | 0.00028 | 0.00025 | 0.00022 | 0.0002 | 0.0002 | 0.00022 | 0.00026 | 0.00032 | 0.00036 | 0.00036 | 0.0003 | 0.00023 | 0.00018 | 0.00018 | 0.0002 | 0.00023 | 0.00027 | 0.00033 | 0.00041 | 0.00049 | 0.00052 | 0.00053 | 0.00054 | 0.00062 | 0.00074 | 0.00088 | 0.00097 | 0.00099 | 0.00092 | 0.00077 | 0.00059 | 0.00044 | 0.00035 | 0.00037 | 0.00044 | 0.00053 | 0.00059 | 0.00062 | 0.00063 | 0.00065 | 0.00065 | 0.00063 | 0.00063 | 0.00069 | 0.0008 | 0.00095 | 0.00108 | 0.00115 | 0.00116 | 0.00113 | 0.00107 | 0.00101 | 0.00094 | 0.00087 | 0.00079 | 0.00075 | 0.00077 | 0.0009 | 0.00111 | 0.00135 | 0.00153 | 0.00159 | 0.00154 | 0.00145 | 0.00136 | 0.00132 | 0.00132 | 0.00133 | 0.0014 | 0.00152 | 0.00165 | 0.00171 | 0.00162 | 0.00141 | 0.00119 | 0.00103 | 0.00098 | 0.00102 | 0.00109 | 0.00118 | 0.00129 | 0.0014 | 0.00149 | 0.00153 | 0.00156 | 0.00161 | 0.00172 | 0.00187 | 0.00199 | 0.00204 | 0.00203 | 0.00196 | 0.00187 | 0.00179 | 0.00177 | 0.00179 | 0.00182 | 0.00182 | 0.00177 | 0.0017 | 0.00165 | 0.00164 | 0.00168 | 0.0018 | 0.002 | 0.00227 | 0.0025 | 0.00255 | 0.00237 | 0.00201 | 0.00166 | 0.00147 | 0.00149 | 0.00165 | 0.00183 | 0.00194 | 0.00195 | 0.00189 | 0.00181 | 0.00175 | 0.00174 | 0.00181 | 0.00192 | 0.002 | 0.00202 | 0.00197 | 0.00186 | 0.00173 | 0.00164 | 0.00169 | 0.00187 | 0.0021 | 0.00231 | 0.00249 | 0.00262 | 0.00271 | 0.00272 | 0.00257 | 0.0023 | 0.00201 | 0.00185 | 0.00188 | 0.00201 | 0.00215 | 0.00227 | 0.00246 | 0.00277 | 0.00309 | 0.00325 | 0.00312 | 0.00278 | 0.00244 | 0.0023 | 0.00236 | 0.00253 | 0.00271 | 0.0029 | 0.00314 | 0.0034 | 0.00352 | 0.00336 | 0.00292 | 0.00234 | 0.00181 | 0.00148 | 0.00136 | 0.00145 | 0.00174 | 0.0022 | 0.00277 | 0.0033 | 0.00362 | 0.00368 | 0.0035 | 0.00322 | 0.00299 | 0.00288 | 0.00292 | 0.00306 | 0.00326 | 0.00348 | 0.00368 | 0.00383 | 0.00391 | 0.00394 | 0.00392 | 0.00386 | 0.00383 | 0.00388 | 0.00399 | 0.0041 | 0.0041 | 0.00399 | 0.0038 | 0.0036 | 0.00348 | 0.00343 | 0.00338 | 0.0033 | 0.00323 | 0.00324 | 0.00338 | 0.00359 | 0.00382 | 0.00397 | 0.00397 | 0.00379 | 0.00349 | 0.00321 | 0.00306 | 0.00308 | 0.00325 | 0.00345 | 0.00362 | 0.00373 | 0.00377 | 0.00369 | 0.00344 | 0.00308 | 0.00279 | 0.00272 | 0.00294 | 0.00336 | 0.00375 | 0.0039 | 0.00372 | 0.00332 | 0.00291 | 0.0027 | 0.00275 | 0.00304 | 0.00343 | 0.00376 | 0.00395 | 0.00399 | 0.00393 | 0.00383 | 0.00373 | 0.00365 | 0.00363 | 0.0037 | 0.00385 | 0.00402 | 0.00412 | 0.00404 | 0.00378 | 0.00346 | 0.00324 | 0.00318 | 0.00326 | 0.00336 | 0.0034 | 0.00337 | 0.00333 | 0.00334 | 0.0034 | 0.00345 | 0.00347 | 0.00346 | 0.00346 | 0.00352 | 0.00363 | 0.00378 | 0.00389 | 0.00392 | 0.00389 | 0.00382 | 0.00372 | 0.0036 | 0.00348 | 0.00339 | 0.00338 | 0.00347 | 0.00366 | 0.00388 | 0.00406 | 0.00411 | 0.00402 | 0.00386 | 0.00372 | 0.00369 | 0.00373 | 0.00379 | 0.0038 | 0.00378 | 0.00377 | 0.00382 | 0.00391 | 0.004 | 0.00406 | 0.00409 | 0.0041 | 0.0041 | 0.00408 | 0.004 | 0.00384 | 0.00364 | 0.00351 | 0.00354 | 0.00379 | 0.00417 | 0.00452 | 0.00473 | 0.00477 | 0.00472 | 0.00462 | 0.00445 | 0.00426 | 0.00418 | 0.00437 | 0.00483 | 0.00532 | 0.00549 | 0.00515 | 0.00443 | 0.00365 | 0.00299 | 0.00249 | 0.00217 | 0.00213 | 0.0025 | 0.00327 | 0.00421 | 0.00499 | 0.00533 | 0.0052 | 0.00482 | 0.00444 | 0.00419 | 0.00404 | 0.00391 | 0.00379 | 0.00375 | 0.00385 | 0.00411 | 0.00445 | 0.00473 | 0.00488 | 0.00491 | 0.00489 | 0.00489 | 0.00488 | 0.00481 | 0.00467 | 0.00452 | 0.00443 | 0.00445 | 0.00454 | 0.00462 | 0.00462 | 0.00454 | 0.00443 | 0.00438 | 0.00439 | 0.00443 | 0.00447 | 0.00448 | 0.00445 | 0.00439 | 0.00432 | 0.00427 | 0.00424 | 0.00425 | 0.00431 | 0.00442 | 0.0046 | 0.00483 | 0.00505 | 0.00523 | 0.00533 | 0.00538 | 0.00537 | 0.00528 | 0.00508 | 0.00479 | 0.00453 | 0.00436 | 0.0043 | 0.00433 | 0.00442 | 0.00457 | 0.00476 | 0.00497 | 0.00514 | 0.00525 | 0.00534 | 0.00544 | 0.00561 | 0.00584 | 0.00611 | 0.0063 | 0.00631 | 0.00612 | 0.00581 | 0.00552 | 0.00533 | 0.00523 | 0.00521 | 0.00523 | 0.00528 | 0.00538 | 0.00549 | 0.0055 | 0.00538 | 0.0052 | 0.00515 | 0.00532 | 0.00565 | 0.00591 | 0.00586 | 0.00548 | 0.00494 | 0.00451 | 0.00435 | 0.00445 | 0.0047 | 0.00502 | 0.00534 | 0.00564 | 0.00583 | 0.00577 | 0.00545 | 0.00502 | 0.00469 | 0.00463 | 0.00482 | 0.00512 | 0.00536 | 0.00543 | 0.00531 | 0.00511 | 0.00491 | 0.00483 | 0.00488 | 0.00501 | 0.00509 | 0.00502 | 0.00481 | 0.00456 | 0.0044 | 0.0044 | 0.00458 | 0.00487 | 0.00519 | 0.00548 | 0.00569 | 0.00579 | 0.00574 | 0.0055 | 0.00511 | 0.00474 | 0.00451 | 0.00451 | 0.0047 | 0.00494 | 0.0051 | 0.00514 | 0.0051 | 0.00504 | 0.00498 | 0.00487 | 0.00469 | 0.00449 | 0.00438 | 0.00438 | 0.00448 | 0.00458 | 0.00461 | 0.00457 | 0.00455 | 0.00464 | 0.00489 | 0.00521 | 0.00541 | 0.00535 | 0.00506 | 0.00464 | 0.00422 | 0.00388 | 0.00365 | 0.00356 | 0.0037 | 0.00409 | 0.00467 | 0.00526 | 0.00566 | 0.00573 | 0.00551 | 0.00512 | 0.0047 | 0.00433 | 0.0041 | 0.00403 | 0.00414 | 0.00437 | 0.00466 | 0.00492 | 0.00507 | 0.00509 | 0.00499 | 0.00483 | 0.00464 | 0.00445 | 0.00429 | 0.00419 | 0.00411 | 0.00405 | 0.004 | 0.00396 | 0.00398 | 0.00408 | 0.00428 | 0.00454 | 0.00478 | 0.00492 | 0.00497 | 0.00495 | 0.00491 | 0.00489 | 0.00491 | 0.00497 | 0.00501 | 0.00501 | 0.00495 | 0.00483 | 0.00468 | 0.00455 | 0.00452 | 0.00461 | 0.0048 | 0.00502 | 0.00517 | 0.00514 | 0.00492 | 0.00456 | 0.00416 | 0.00382 | 0.00363 | 0.00361 | 0.00378 | 0.00407 | 0.00442 | 0.00471 | 0.00486 | 0.00486 | 0.00473 | 0.00456 | 0.00443 | 0.00436 | 0.00435 | 0.00437 | 0.00439 | 0.00442 | 0.00443 | 0.00445 | 0.00448 | 0.00456 | 0.00469 | 0.00485 | 0.00498 | 0.00502 | 0.00494 | 0.00473 | 0.00447 | 0.00423 | 0.00408 | 0.00405 | 0.00415 | 0.00436 | 0.00463 | 0.00488 | 0.00502 | 0.00504 | 0.00493 | 0.00475 | 0.00458 | 0.00447 | 0.00445 | 0.00449 | 0.00458 | 0.00467 | 0.0047 | 0.00466 | 0.00458 | 0.00451 | 0.0045 | 0.00454 | 0.00463 | 0.00471 | 0.00476 | 0.00475 | 0.00467 | 0.00452 | 0.00432 | 0.00412 | 0.00399 | 0.00397 | 0.00404 | 0.00419 | 0.00435 | 0.00449 | 0.0046 | 0.00465 | 0.00464 | 0.00456 | 0.00446 | 0.00436 | 0.00431 | 0.0043 | 0.00433 | 0.00439 | 0.00447 | 0.00458 | 0.00472 | 0.00484 | 0.00491 | 0.0049 | 0.00485 | 0.0048 | 0.00476 | 0.00475 | 0.00473 | 0.00466 | 0.00456 | 0.00448 | 0.00444 | 0.00445 | 0.00448 | 0.00451 | 0.00454 | 0.00459 | 0.00464 | 0.0047 | 0.00471 | 0.00467 | 0.00461 | 0.00457 | 0.00457 | 0.00462 | 0.0047 | 0.00477 | 0.00478 | 0.00474 | 0.00466 | 0.00461 | 0.0046 | 0.00464 | 0.00473 | 0.00484 | 0.00494 | 0.00499 | 0.00498 | 0.0049 | 0.00477 | 0.00461 | 0.00449 | 0.00445 | 0.0045 | 0.00463 | 0.00479 | 0.00492 | 0.00499 | 0.00499 | 0.00494 | 0.00489 | 0.00486 | 0.00482 | 0.0048 | 0.00481 | 0.00483 | 0.00487 | 0.00487 | 0.00484 | 0.0048 | 0.00476 | 0.00476 | 0.00478 | 0.00483 | 0.0049 | 0.00495 | 0.00498 | 0.00499 | 0.00497 | 0.00493 | 0.00489 | 0.00487 | 0.00487 | 0.00491 | 0.00498 | 0.00506 | 0.0051 | 0.00511 | 0.00508 | 0.00504 | 0.00501 | 0.00499 | 0.00498 | 0.00499 | 0.00501 | 0.00504 | 0.00505 | 0.00503 | 0.00498 | 0.00494 | 0.00494 | 0.00498 | 0.00502 | 0.00504 | 0.00504 | 0.00504 | 0.00503 | 0.00502 | 0.00499 | 0.00493 | 0.00488 | 0.00486 | 0.00488 | 0.00492 | 0.00496 | 0.00499 | 0.00502 | 0.00505 | 0.00506 | 0.00507 | 0.00507 | 0.00509 | 0.00516 | 0.00526 | 0.00533 | 0.00533 | 0.00531 | 0.00528 | 0.00529 | 0.00531 | 0.00532 | 0.00531 | 0.00529 | 0.00532 | 0.00538 | 0.00544 | 0.00544 | 0.0054 | 0.00535 | 0.00533 | 0.00534 | 0.00535 | 0.00535 | 0.00532 | 0.00529 | 0.00527 | 0.00528 | 0.00529 | 0.0053 | 0.00532 | 0.00533 | 0.00534 | 0.00535 | 0.00534 | 0.00534 | 0.00534 | 0.00535 | 0.00537 | 0.00539 | 0.00542 | 0.00546 | 0.00549 | 0.00548 | 0.00544 | 0.0054 | 0.00537 | 0.00536 | 0.00537 | 0.00538 | 0.00541 | 0.00546 | 0.00551 | 0.00554 | 0.00554 | 0.0055 | 0.00546 | 0.00544 | 0.00542 | 0.00541 | 0.00541 | 0.00541 | 0.00543 | 0.00545 | 0.00547 | 0.00549 | 0.0055 | 0.00551 | 0.00553 | 0.00554 | 0.00554 | 0.00555 | 0.00556 | 0.00559 | 0.00561 | 0.00561 | 0.00558 | 0.00555 | 0.00555 | 0.00557 | 0.0056 | 0.00559 | 0.00556 | 0.00552 | 0.0055 | 0.0055 | 0.0055 | 0.00548 | 0.00548 | 0.00552 | 0.00559 | 0.00568 | 0.00574 | 0.00575 | 0.00572 | 0.0057 | 0.00569 | 0.0057 | 0.00572 | 0.00573 | 0.00575 | 0.00578 | 0.0058 | 0.00582 | 0.00582 | 0.00582 | 0.00581 | 0.00581 | 0.00582 | 0.00583 | 0.00585 | 0.00586 | 0.00588 | 0.0059 | 0.00591 | 0.00592 | 0.00592 | 0.00592 | 0.0059 | 0.00588 | 0.00586 | 0.00584 | 0.00585 | 0.00587 | 0.00589 | 0.00591 | 0.00592 | 0.00592 | 0.00592 | 0.00593 | 0.00594 | 0.00595 | 0.00596 | 0.00598 | 0.006 | 0.00602 | 0.00603 | 0.00604 | 0.00605 | 0.00606 | 0.00607 | 0.00608 | 0.00609 | 0.00609 | 0.00609 | 0.00608 | 0.00607 | 0.00606 | 0.00607 | 0.00608 | 0.00609 | 0.00611 | 0.00612 | 0.00612 | 0.00611 | 0.00609 | 0.00607 | 0.00605 | 0.00603 | 0.00601 | 0.00599 | 0.00597 | 0.00596 | 0.00596 | 0.00596 | 0.00596 | 0.00597 | 0.00598 | 0.00599 | 0.00601 | 0.00601 | 0.00601 | 0.006 | 0.006 | 0.006 | 0.006 | 0.006 | 0.006 | 0.006 | 0.00599 | 0.00599 | 0.006 | 0.006 | 0.006 | 0.00601 | 0.00603 | 0.00605 | 0.00607 | 0.00608 | 0.00609 | 0.0061 | 0.00611 | 0.00612 | 0.00611 | 0.0061 | 0.00608 | 0.00607 | 0.00605 | 0.00601 | 0.00596 | 0.0059 | 0.00585 | 0.00583 | 0.00583 | 0.00584 | 0.00587 | 0.00591 | 0.00596 | 0.00601 | 0.00605 | 0.00607 | 0.00607 | 0.00605 | 0.00604 | 0.00604 | 0.00604 | 0.00604 | 0.00603 | 0.00603 | 0.00603 | 0.00603 | 0.00603 | 0.00603 | 0.00602 | 0.00601 | 0.006 | 0.006 | 0.00601 | 0.00602 | 0.00603 | 0.00604 | 0.00605 | 0.00606 | 0.00606 | 0.00606 | 0.00605 | 0.00604 | 0.00603 | 0.00603 | 0.00603 | 0.00603 | 0.00603 | 0.00602 | 0.006 | 0.00598 | 0.00596 | 0.00595 | 0.00595 | 0.00595 | 0.00594 | 0.00592 | 0.00592 | 0.00593 | 0.00595 | 0.00598 | 0.006 | 0.00602 | 0.00604 | 0.00607 | 0.00608 | 0.00607 | 0.00605 | 0.00603 | 0.00602 | 0.00602 | 0.00603 | 0.00603 | 0.00603 | 0.00604 | 0.00605 | 0.00606 | 0.00607 | 0.00607 | 0.00608 | 0.00608 | 0.00607 | 0.00605 | 0.00602 | 0.00599 | 0.00597 | 0.00596 | 0.00596 | 0.00597 | 0.00598 | 0.006 | 0.00603 | 0.00605 | 0.00605 | 0.00602 | 0.00597 | 0.00592 | 0.00588 | 0.00586 | 0.00585 | 0.00585 | 0.00585 | 0.00588 | 0.00591 | 0.00594 | 0.00595 | 0.00594 | 0.00592 | 0.00591 | 0.0059 | 0.00591 | 0.00591 | 0.00591 | 0.00592 | 0.00593 | 0.00594 | 0.00595 | 0.00595 | 0.00594 | 0.00592 | 0.00591 | 0.00589 | 0.00588 | 0.00587 | 0.00587 | 0.00587 | 0.00588 | 0.00591 | 0.00594 | 0.00596 | 0.00595 | 0.00593 | 0.00592 | 0.00592 | 0.00593 | 0.00595 | 0.00598 | 0.00599 | 0.00599 | 0.00598 | 0.00598 | 0.00598 | 0.00597 | 0.00595 | 0.00593 | 0.00592 | 0.00593 | 0.00595 | 0.00596 | 0.00595 | 0.00592 | 0.0059 | 0.0059 | 0.00591 | 0.00593 | 0.00594 | 0.00595 | 0.00597 | 0.00601 | 0.00604 | 0.00605 | 0.00603 | 0.006 | 0.00597 | 0.00596 | 0.00594 | 0.00593 | 0.00591 | 0.0059 | 0.0059 | 0.00591 | 0.0059 | 0.00589 | 0.00587 | 0.00587 | 0.00589 | 0.0059 | 0.00591 | 0.00591 | 0.0059 | 0.00589 | 0.00588 | 0.00587 | 0.00586 | 0.00586 | 0.00587 | 0.00589 | 0.00591 | 0.00591 | 0.00589 | 0.00587 | 0.00586 | 0.00586 | 0.00586 | 0.00587 | 0.00587 | 0.00588 | 0.00589 | 0.00589 | 0.00587 | 0.00585 | 0.00583 | 0.00581 | 0.00581 | 0.00582 | 0.00583 | 0.00584 | 0.00585 | 0.00586 | 0.00585 | 0.00584 | 0.00583 | 0.00581 | 0.0058 | 0.00578 | 0.00576 | 0.00575 | 0.00575 | 0.00576 | 0.00577 | 0.00578 | 0.00578 | 0.00578 | 0.00578 | 0.00578 | 0.00577 | 0.00577 | 0.00576 | 0.00577 | 0.00578 | 0.0058 | 0.00582 | 0.00583 | 0.00583 | 0.00581 | 0.00578 | 0.00575 | 0.00572 | 0.00569 | 0.00567 | 0.00567 | 0.00568 | 0.0057 | 0.00572 | 0.00575 | 0.00576 | 0.00577 | 0.00577 | 0.00578 | 0.00579 | 0.00578 | 0.00576 | 0.00574 | 0.00571 | 0.00569 | 0.00569 | 0.00569 | 0.00569 | 0.0057 | 0.00572 | 0.00574 | 0.00576 | 0.00576 | 0.00576 | 0.00576 | 0.00575 | 0.00572 | 0.00569 | 0.00567 | 0.00566 | 0.00566 | 0.00565 | 0.00565 | 0.00565 | 0.00565 | 0.00565 | 0.00563 | 0.0056 | 0.00557 | 0.00556 | 0.00558 | 0.0056 | 0.00563 | 0.00565 | 0.00568 | 0.00569 | 0.00569 | 0.00567 | 0.00564 | 0.00563 | 0.00562 | 0.00563 | 0.00564 | 0.00565 | 0.00567 | 0.00567 | 0.00565 | 0.00563 | 0.0056 | 0.00559 | 0.0056 | 0.00561 | 0.00561 | 0.00561 | 0.00562 | 0.00563 | 0.00564 | 0.00564 | 0.00563 | 0.00562 | 0.00563 | 0.00565 | 0.00568 | 0.00571 | 0.00571 | 0.00571 | 0.0057 | 0.00569 | 0.00569 | 0.00569 | 0.00567 | 0.00566 | 0.00564 | 0.00562 | 0.0056 | 0.00559 | 0.00557 | 0.00556 | 0.00554 | 0.00553 | 0.00552 | 0.00553 | 0.00553 | 0.00554 | 0.00555 | 0.00556 | 0.00556 | 0.00556 | 0.00557 | 0.00558 | 0.0056 | 0.00563 | 0.00565 | 0.00566 | 0.00567 | 0.00567 | 0.00566 | 0.00564 | 0.0056 | 0.00557 | 0.00555 | 0.00556 | 0.00558 | 0.0056 | 0.00562 | 0.00564 | 0.00566 | 0.00568 | 0.00568 | 0.00566 | 0.00564 | 0.00563 | 0.00565 | 0.00566 | 0.00568 | 0.00569 | 0.00571 | 0.00573 | 0.00573 | 0.00572 | 0.0057 | 0.00568 | 0.00567 | 0.00568 | 0.00569 | 0.0057 | 0.00571 | 0.00573 | 0.00574 | 0.00574 | 0.00575 | 0.00575 | 0.00576 | 0.00578 | 0.00581 | 0.00584 | 0.00587 | 0.0059 | 0.00592 | 0.00594 | 0.00596 | 0.00598 | 0.006 | 0.006 | 0.00599 | 0.00597 | 0.00596 | 0.00597 | 0.006 | 0.00604 | 0.00608 | 0.00614 | 0.00622 | 0.0063 | 0.00637 | 0.00641 | 0.00643 | 0.00646 | 0.00649 | 0.00653 | 0.00658 | 0.00664 | 0.00672 | 0.00679 | 0.00686 | 0.00692 | 0.00697 | 0.00702 | 0.00707 | 0.00711 | 0.00714 | 0.00717 | 0.00719 | 0.00723 | 0.00728 | 0.00733 | 0.0074 | 0.00748 | 0.00758 | 0.00768 | 0.00778 | 0.00786 | 0.00793 | 0.008 | 0.00805 | 0.00809 | 0.00812 | 0.00818 | 0.00825 | 0.00834 | 0.00843 | 0.00853 | 0.00863 | 0.00872 | 0.00881 | 0.00887 | 0.00892 | 0.00893 | 0.00892 | 0.00892 | 0.00894 | 0.009 | 0.00911 | 0.00926 | 0.00943 | 0.00958 | 0.00972 | 0.00981 | 0.00986 | 0.00986 | 0.00982 | 0.00975 | 0.00969 | 0.00965 | 0.00964 | 0.00963 | 0.00962 | 0.00962 | 0.00962 | 0.00962 | 0.00963 | 0.00964 | 0.00965 | 0.00966 | 0.00967 | 0.00968 | 0.00969 | 0.00971 | 0.00974 | 0.00976 | 0.0098 | 0.00983 | 0.00986 | 0.00987 | 0.00987 | 0.00984 | 0.0098 | 0.00975 | 0.00969 | 0.00964 | 0.00957 | 0.00952 | 0.00948 | 0.00945 | 0.00944 | 0.00943 | 0.00941 | 0.0094 | 0.00937 | 0.00935 | 0.00931 | 0.00926 | 0.00919 | 0.00913 | 0.00908 | 0.00905 | 0.00904 | 0.00903 | 0.00901 | 0.00899 | 0.00897 | 0.00894 | 0.0089 | 0.00887 | 0.00884 | 0.00881 | 0.00881 | 0.00882 | 0.00884 | 0.00887 | 0.00891 | 0.00893 | 0.00896 | 0.00897 | 0.00899 | 0.009 | 0.009 | 0.009 | 0.009 | 0.00901 | 0.00902 | 0.00902 | 0.00903 | 0.00903 | 0.00905 | 0.00906 | 0.00909 | 0.00913 | 0.00917 | 0.00923 | 0.00929 | 0.00937 | 0.00945 | 0.00953 | 0.0096 | 0.00967 | 0.00975 | 0.00983 | 0.00991 | 0.00999 | 0.01005 | 0.01011 | 0.01016 | 0.01019 | 0.0102 | 0.01018 | 0.01015 | 0.01011 | 0.01006 | 0.01002 | 0.00998 | 0.00994 | 0.00991 | 0.0099 | 0.00989 | 0.00988 | 0.00986 | 0.00983 | 0.0098 | 0.00976 | 0.00972 | 0.00969 | 0.00967 | 0.00967 | 0.00969 | 0.00974 | 0.00982 | 0.00992 | 0.01 | 0.01004 | 0.01003 | 0.00999 | 0.00991 | 0.00981 | 0.00969 | 0.00956 | 0.00946 | 0.0094 | 0.00938 | 0.00937 | 0.00936 | 0.00933 | 0.0093 | 0.00927 | 0.00923 | 0.00919 | 0.00917 | 0.00915 | 0.00914 | 0.00914 | 0.00914 | 0.00914 | 0.00913 | 0.00912 | 0.00909 | 0.00906 | 0.00901 | 0.00896 | 0.00891 | 0.00885 | 0.00879 | 0.00873 | 0.00868 | 0.00863 | 0.00859 | 0.00855 | 0.00852 | 0.0085 | 0.00849 | 0.00848 | 0.00847 | 0.00846 | 0.00845 | 0.00843 | 0.00841 | 0.00837 | 0.00834 | 0.0083 | 0.00825 | 0.00822 | 0.00818 | 0.00816 | 0.00814 | 0.00811 | 0.00808 | 0.00805 | 0.00802 | 0.008 | 0.00797 | 0.00795 | 0.00793 | 0.00792 | 0.00792 | 0.00793 | 0.00793 | 0.00793 | 0.00794 | 0.00795 | 0.00797 | 0.00798 | 0.00798 | 0.00797 | 0.00794 | 0.0079 | 0.00784 | 0.00776 | 0.00767 | 0.00757 | 0.00748 | 0.00738 | 0.00729 | 0.0072 | 0.00711 | 0.00704 | 0.00698 | 0.00693 | 0.0069 | 0.00688 | 0.00686 | 0.00685 | 0.00683 | 0.00681 | 0.00678 | 0.00674 | 0.0067 | 0.00667 | 0.00665 | 0.00662 | 0.00661 | 0.0066 | 0.00659 | 0.00658 | 0.00657 | 0.00655 | 0.00653 | 0.00652 | 0.0065 | 0.00649 | 0.00649 | 0.00649 | 0.00649 | 0.00649 | 0.00648 | 0.00648 | 0.00647 | 0.00645 | 0.00644 | 0.00643 | 0.00641 | 0.0064 | 0.0064 | 0.0064 | 0.00639 | 0.00639 | 0.00638 | 0.00639 | 0.00639 | 0.0064 | 0.00641 | 0.00641 | 0.0064 | 0.0064 | 0.0064 | 0.00639 | 0.00638 | 0.00636 | 0.00635 | 0.00633 | 0.00632 | 0.00631 | 0.0063 | 0.00629 | 0.00629 | 0.00629 | 0.0063 | 0.0063 | 0.0063 | 0.00629 | 0.00629 | 0.00629 | 0.00629 | 0.00629 | 0.00629 | 0.00629 | 0.00628 | 0.00628 | 0.00627 | 0.00626 | 0.00625 | 0.00624 | 0.00623 | 0.00622 | 0.00622 | 0.00622 | 0.00621 | 0.00621 | 0.00621 | 0.0062 | 0.0062 | 0.00619 | 0.00618 | 0.00618 | 0.00619 | 0.00621 | 0.00622 | 0.00624 | 0.00625 | 0.00625 | 0.00624 | 0.00622 | 0.0062 | 0.00617 | 0.00615 | 0.00613 | 0.00613 | 0.00613 | 0.00614 | 0.00616 | 0.00618 | 0.0062 | 0.00621 | 0.00623 | 0.00623 | 0.00623 | 0.00623 | 0.00622 | 0.00621 | 0.0062 | 0.00619 | 0.00617 | 0.00616 | 0.00616 | 0.00616 | 0.00617 | 0.00617 | 0.00618 | 0.0062 | 0.00622 | 0.00623 | 0.00624 | 0.00623 | 0.00622 | 0.0062 | 0.00619 | 0.00617 | 0.00615 | 0.00614 | 0.00614 | 0.00615 | 0.00616 | 0.00616 | 0.00617 | 0.00617 | 0.00617 | 0.00618 | 0.00618 | 0.0062 | 0.00621 | 0.00621 | 0.00622 | 0.00621 | 0.0062 | 0.00618 | 0.00616 | 0.00615 | 0.00614 | 0.00614 | 0.00615 | 0.00616 | 0.00616 | 0.00616 | 0.00616 | 0.00615 | 0.00615 | 0.00616 | 0.00616 | 0.00616 | 0.00616 | 0.00617 | 0.00618 | 0.00618 | 0.00617 | 0.00616 | 0.00615 | 0.00614 | 0.00613 | 0.00613 | 0.00613 | 0.00613 | 0.00613 | 0.00614 | 0.00614 | 0.00614 | 0.00613 | 0.00612 | 0.00611 | 0.0061 | 0.0061 | 0.0061 | 0.00611 | 0.00612 | 0.00613 | 0.00614 | 0.00613 | 0.00612 | 0.00612 | 0.00611 | 0.0061 | 0.0061 | 0.00611 | 0.00612 | 0.00614 | 0.00615 | 0.00615 | 0.00614 | 0.00614 | 0.00614 | 0.00614 | 0.00613 | 0.00613 | 0.00612 | 0.00612 | 0.00612 | 0.00612 | 0.00611 | 0.00611 | 0.00611 | 0.00612 | 0.00612 | 0.00612 | 0.00613 | 0.00613 | 0.00613 | 0.00614 | 0.00614 | 0.00614 | 0.00614 | 0.00615 | 0.00615 | 0.00614 | 0.00613 | 0.00611 | 0.0061 | 0.00609 | 0.00609 | 0.00609 | 0.0061 | 0.00612 | 0.00613 | 0.00615 | 0.00617 | 0.00618 | 0.00619 | 0.0062 | 0.0062 | 0.0062 | 0.0062 | 0.0062 | 0.00619 | 0.00618 | 0.00618 | 0.00618 | 0.00618 | 0.00619 | 0.0062 | 0.00621 | 0.00621 | 0.00622 | 0.00623 | 0.00623 | 0.00623 | 0.00623 | 0.00623 | 0.00622 | 0.00622 | 0.00622 | 0.00621 | 0.0062 | 0.00619 | 0.00618 | 0.00619 | 0.00619 | 0.00621 | 0.00622 | 0.00623 | 0.00623 | 0.00623 | 0.00624 | 0.00624 | 0.00623 | 0.00623 | 0.00623 | 0.00623 | 0.00623 | 0.00623 | 0.00622 | 0.00621 | 0.0062 | 0.0062 | 0.0062 | 0.0062 | 0.0062 | 0.0062 | 0.00621 | 0.00621 | 0.00622 | 0.00622 | 0.00622 | 0.00622 | 0.00622 | 0.00621 | 0.00618 | 0.00616 | 0.00613 | 0.00612 | 0.00612 | 0.00612 | 0.00613 | 0.00614 | 0.00615 | 0.00616 | 0.00618 | 0.00618 | 0.00619 | 0.0062 | 0.00621 | 0.00623 | 0.00623 | 0.00623 | 0.00622 | 0.00622 | 0.00621 | 0.00622 | 0.00622 | 0.00621 | 0.00621 | 0.0062 | 0.0062 | 0.0062 | 0.00619 | 0.00618 | 0.00616 | 0.00615 | 0.00614 | 0.00614 | 0.00614 | 0.00613 | 0.00614 | 0.00615 | 0.00617 | 0.00619 | 0.0062 | 0.0062 | 0.0062 | 0.00619 | 0.00618 | 0.00617 | 0.00615 | 0.00614 | 0.00613 | 0.00612 | 0.00612 | 0.00612 | 0.00614 | 0.00616 | 0.00618 | 0.0062 | 0.00622 | 0.00621 | 0.0062 | 0.00618 | 0.00616 | 0.00614 | 0.00615 | 0.00616 | 0.00619 | 0.00623 | 0.00628 | 0.00632 | 0.00635 | 0.00636 | 0.00634 | 0.00631 | 0.00628 | 0.00624 | 0.00621 | 0.00619 | 0.00616 | 0.00615 | 0.00615 | 0.00615 | 0.00616 | 0.00616 | 0.00617 | 0.00618 | 0.00619 | 0.0062 | 0.00622 | 0.00622 | 0.00622 | 0.00621 | 0.00621 | 0.00621 | 0.00621 | 0.00621 | 0.00622 | 0.00624 | 0.00625 | 0.00625 | 0.00624 | 0.00623 | 0.00621 | 0.0062 | 0.00618 | 0.00617 | 0.00616 | 0.00616 | 0.00616 | 0.00617 | 0.00617 | 0.00617 | 0.00617 | 0.00617 | 0.00618 | 0.00619 | 0.0062 | 0.00622 | 0.00623 | 0.00625 | 0.00627 | 0.00629 | 0.0063 | 0.00631 | 0.00631 | 0.0063 | 0.0063 | 0.00629 | 0.00629 | 0.00628 | 0.00627 | 0.00627 | 0.00627 | 0.00627 | 0.00627 | 0.00627 | 0.00628 | 0.00629 | 0.0063 | 0.00631 | 0.00631 | 0.0063 | 0.00629 | 0.00628 | 0.00627 | 0.00627 | 0.00627 | 0.00628 | 0.0063 | 0.00631 | 0.00632 | 0.00631 | 0.00631 | 0.00629 | 0.00628 | 0.00627 | 0.00627 | 0.00628 | 0.00629 | 0.0063 | 0.00629 | 0.00628 | 0.00627 | 0.00625 | 0.00624 | 0.00622 | 0.0062 | 0.00618 | 0.00617 | 0.00617 | 0.00618 | 0.00619 | 0.0062 | 0.00621 | 0.00624 | 0.00627 | 0.00629 | 0.00631 | 0.00632 | 0.00633 | 0.00633 | 0.00634 | 0.00634 | 0.00633 | 0.00631 | 0.00629 | 0.00626 | 0.00625 | 0.00625 | 0.00627 | 0.0063 | 0.00632 | 0.00634 | 0.00634 | 0.00633 | 0.0063 | 0.00627 | 0.00623 | 0.00621 | 0.00619 | 0.0062 | 0.00621 | 0.00623 | 0.00624 | 0.00626 | 0.00628 | 0.0063 | 0.00631 | 0.00631 | 0.00631 | 0.00632 | 0.00633 | 0.00634 | 0.00633 | 0.00631 | 0.00629 | 0.00628 | 0.00629 | 0.00629 | 0.0063 | 0.0063 | 0.00632 | 0.00634 | 0.00635 | 0.00635 | 0.00633 | 0.00631 | 0.0063 | 0.00631 | 0.00632 | 0.00633 | 0.00633 | 0.00632 | 0.00631 | 0.00629 | 0.00627 | 0.00626 | 0.00625 | 0.00626 | 0.00628 | 0.0063 | 0.00632 | 0.00633 | 0.00633 | 0.00634 | 0.00634 | 0.00635 | 0.00636 | 0.00637 | 0.00638 | 0.00639 | 0.00639 | 0.00638 | 0.00638 | 0.00637 | 0.00637 | 0.00636 | 0.00636 | 0.00635 | 0.00635 | 0.00636 | 0.00637 | 0.00637 | 0.00638 | 0.00638 | 0.00639 | 0.0064 | 0.00641 | 0.00642 | 0.00643 | 0.00643 | 0.00642 | 0.00642 | 0.0064 | 0.00638 | 0.00636 | 0.00634 | 0.00632 | 0.00632 | 0.00633 | 0.00635 | 0.00637 | 0.00639 | 0.0064 | 0.00642 | 0.00644 | 0.00645 | 0.00646 | 0.00646 | 0.00644 | 0.00642 | 0.0064 | 0.00637 | 0.00635 | 0.00634 | 0.00634 | 0.00634 | 0.00635 | 0.00637 | 0.0064 | 0.00642 | 0.00644 | 0.00644 | 0.00643 | 0.00642 | 0.00641 | 0.0064 | 0.00639 | 0.00638 | 0.00638 | 0.00638 | 0.00639 | 0.00639 | 0.00639 | 0.00639 | 0.00639 | 0.00645 | 0.0065 | 0.00647 | 0.00633 | 0.00608 | 0.00577 | 0.00544 | 0.00515 | 0.00492 | 0.00479 | 0.00479 | 0.00493 | 0.00524 | 0.00558 | 0.0059 | 0.00618 | 0.00645 | 0.00672 | 0.007 | 0.00728 | 0.00758 | 0.00788 | 0.00818 | 0.00847 | 0.00874 | 0.00899 | 0.00921 | 0.00939 | 0.00952 | 0.0096 | 0.00961 | 0.00956 | 0.00944 | 0.00925 | 0.00901 | 0.00873 | 0.00844 | 0.00816 | 0.00789 | 0.00769 | 0.00757 | 0.00753 | 0.00757 | 0.00768 | 0.00786 | 0.00808 | 0.00834 | 0.00862 | 0.00889 | 0.00915 | 0.00941 | 0.00969 | 0.00999 | 0.0103 | 0.01062 | 0.01092 | 0.01118 | 0.0114 | 0.01156 | 0.01166 | 0.0117 | 0.01172 | 0.01173 | 0.01178 | 0.01184 | 0.01191 | 0.01197 | 0.01203 | 0.01214 | 0.01234 | 0.01267 | 0.01315 | 0.01381 | 0.01461 | 0.01546 | 0.01617 | 0.0166 | 0.01662 | 0.01626 | 0.01557 | 0.01467 | 0.01373 | 0.01289 | 0.01227 | 0.01188 | 0.01174 | 0.01177 | 0.0119 | 0.01203 | 0.01211 | 0.01214 | 0.01216 | 0.01221 | 0.01229 | 0.01238 | 0.01246 | 0.01249 | 0.01249 | 0.01245 | 0.01233 | 0.0122 | 0.01211 | 0.01216 | 0.01237 | 0.01271 | 0.01311 | 0.0135 | 0.01377 | 0.01387 | 0.01368 | 0.01314 | 0.01232 | 0.01134 | 0.01034 | 0.00943 | 0.00866 | 0.00809 | 0.00777 | 0.00765 | 0.00768 | 0.0078 | 0.00789 | 0.00796 | 0.008 | 0.00797 | 0.00794 | 0.00787 | 0.00778 | 0.00777 | 0.0078 | 0.00789 | 0.00803 | 0.00817 | 0.0083 | 0.00843 | 0.00852 | 0.00858 | 0.00864 | 0.00868 | 0.00872 | 0.00877 | 0.00881 | 0.00885 | 0.0089 | 0.00893 | 0.00894 | 0.00895 | 0.00895 | 0.00895 | 0.00895 | 0.00895 | 0.00894 | 0.00892 | 0.00889 | 0.00884 | 0.00878 | 0.00871 | 0.00862 | 0.00851 | 0.00838 | 0.00824 | 0.00808 | 0.00791 | 0.00774 | 0.00755 | 0.00737 | 0.00719 | 0.00702 | 0.00685 | 0.0067 | 0.00656 | 0.00643 | 0.00631 | 0.00622 | 0.00616 | 0.00612 | 0.00612 | 0.00614 | 0.00619 | 0.00626 | 0.00633 | 0.0064 | 0.00646 | 0.0065 | 0.00653 | 0.00655 | 0.00656 | 0.00658 | 0.00661 | 0.00663 | 0.00666 | 0.0067 | 0.00674 | 0.00679 | 0.00684 | 0.00689 | 0.00694 | 0.007 | 0.00707 | 0.00715 | 0.00722 | 0.00727 | 0.0073 | 0.00731 | 0.0073 | 0.00727 | 0.00725 | 0.00724 | 0.00727 | 0.00737 | 0.00755 | 0.00767 | 0.00774 | 0.00775 | 0.0077 | 0.00759 | 0.00744 | 0.00724 | 0.00704 | 0.00688 | 0.00677 | 0.00674 | 0.00676 | 0.00674 | 0.00674 | 0.00676 | 0.0068 | 0.00684 | 0.00687 | 0.00691 | 0.00694 | 0.00698 | 0.00701 | 0.00701 | 0.007 | 0.00697 | 0.00693 | 0.00689 | 0.00683 | 0.00679 | 0.00675 | 0.00673 | 0.00673 | 0.00674 | 0.00676 | 0.00679 | 0.0068 | 0.00679 | 0.00676 | 0.00671 | 0.00667 | 0.00664 | 0.00663 | 0.00665 | 0.00668 | 0.00673 | 0.00677 | 0.00681 | 0.00682 | 0.00682 | 0.0068 | 0.00679 | 0.0068 | 0.00681 | 0.00682 | 0.00683 | 0.00684 | 0.00685 | 0.00686 | 0.00687 | 0.00688 | 0.00689 | 0.00691 | 0.00691 | 0.00691 | 0.00689 | 0.00686 | 0.00683 | 0.00681 | 0.00678 | 0.00676 | 0.00675 | 0.00675 | 0.00675 | 0.00674 | 0.00672 | 0.0067 | 0.00669 | 0.00667 | 0.00666 | 0.00663 | 0.00662 | 0.00663 | 0.00667 | 0.00673 | 0.0068 | 0.00687 | 0.00694 | 0.007 | 0.00704 | 0.00706 | 0.00706 | 0.00704 | 0.00703 | 0.00704 | 0.00705 | 0.00707 | 0.00706 | 0.00701 | 0.00695 | 0.0069 | 0.00687 | 0.00687 | 0.00688 | 0.0069 | 0.00692 | 0.00694 | 0.00694 | 0.00692 | 0.00689 | 0.00684 | 0.00681 | 0.0068 | 0.00681 | 0.00683 | 0.00682 | 0.0068 | 0.00673 | 0.00665 | 0.00658 | 0.00655 | 0.00656 | 0.00661 | 0.00667 | 0.00674 | 0.00682 | 0.00692 | 0.00702 | 0.00708 | 0.00709 | 0.00705 | 0.00698 | 0.0069 | 0.00681 | 0.00672 | 0.00664 | 0.00658 | 0.00657 | 0.0066 | 0.00666 | 0.00673 | 0.00679 | 0.00685 | 0.0069 | 0.00695 | 0.00697 | 0.00696 | 0.00693 | 0.00688 | 0.00681 | 0.00674 | 0.00667 | 0.00662 | 0.00662 | 0.00663 | 0.00666 | 0.00668 | 0.00669 | 0.0067 | 0.00669 | 0.00666 | 0.00663 | 0.00659 | 0.00655 | 0.00652 | 0.00649 | 0.00647 | 0.00645 | 0.00645 | 0.00645 | 0.00647 | 0.0065 | 0.00654 | 0.00659 | 0.00664 | 0.00668 | 0.0067 | 0.00671 | 0.0067 | 0.00668 | 0.00666 | 0.00665 | 0.00664 | 0.00666 | 0.00668 | 0.0067 | 0.00671 | 0.00673 | 0.00675 | 0.00678 | 0.00681 | 0.00684 | 0.00686 | 0.0069 | 0.00693 | 0.00696 | 0.00696 | 0.00695 | 0.00693 | 0.00692 | 0.00692 | 0.00692 | 0.00691 | 0.0069 | 0.00688 | 0.00687 | 0.00687 | 0.00689 | 0.00691 | 0.00691 | 0.0069 | 0.00689 | 0.00691 | 0.00696 | 0.00702 | 0.00708 | 0.00714 | 0.00722 | 0.00732 | 0.0074 | 0.00745 | 0.00744 | 0.00738 | 0.0073 | 0.00719 | 0.00709 | 0.00698 | 0.00689 | 0.00681 | 0.00677 | 0.00677 | 0.0068 | 0.00684 | 0.00687 | 0.00689 | 0.00691 | 0.00691 | 0.00692 | 0.00693 | 0.00696 | 0.007 | 0.00706 | 0.00714 | 0.00722 | 0.0073 | 0.00736 | 0.00738 | 0.00738 | 0.00735 | 0.00732 | 0.00728 | 0.00724 | 0.00722 | 0.00722 | 0.00726 | 0.00733 | 0.00744 | 0.00755 | 0.00764 | 0.00767 | 0.00767 | 0.00763 | 0.00758 | 0.00752 | 0.00745 | 0.00739 | 0.00734 | 0.00731 | 0.00729 | 0.00726 | 0.00721 | 0.00714 | 0.00707 | 0.00704 | 0.00704 | 0.00706 | 0.00708 | 0.0071 | 0.00711 | 0.00714 | 0.00718 | 0.00724 | 0.00731 | 0.00741 | 0.00755 | 0.00772 | 0.00786 | 0.00795 | 0.00796 | 0.00792 | 0.00787 | 0.0078 | 0.00772 | 0.00762 | 0.00754 | 0.0075 | 0.00751 | 0.00754 | 0.00757 | 0.0076 | 0.00764 | 0.00772 | 0.00784 | 0.00795 | 0.00803 | 0.00807 | 0.00807 | 0.00803 | 0.00796 | 0.00788 | 0.0078 | 0.00772 | 0.00763 | 0.00755 | 0.00749 | 0.00745 | 0.00744 | 0.00743 | 0.00741 | 0.00738 | 0.00737 | 0.00738 | 0.00741 | 0.00742 | 0.00741 | 0.00737 | 0.00732 | 0.00728 | 0.00727 | 0.00728 | 0.00731 | 0.00734 | 0.00736 | 0.00738 | 0.00741 | 0.00745 | 0.00752 | 0.00759 | 0.00765 | 0.00773 | 0.00782 | 0.00793 | 0.00802 | 0.00808 | 0.00808 | 0.00805 | 0.00797 | 0.00787 | 0.00775 | 0.00763 | 0.00749 | 0.00734 | 0.00719 | 0.00706 | 0.00698 | 0.00693 | 0.00692 | 0.00695 | 0.00705 | 0.00719 | 0.00732 | 0.00734 | 0.00727 | 0.00717 | 0.0071 | 0.00707 | 0.00705 | 0.00701 | 0.00697 | 0.00698 | 0.00706 | 0.00715 | 0.00717 | 0.00709 | 0.00698 | 0.00691 | 0.0069 | 0.00693 | 0.00696 | 0.00703 | 0.00716 | 0.00737 | 0.00764 | 0.00796 | 0.00827 | 0.00854 | 0.00873 | 0.00881 | 0.0088 | 0.0087 | 0.00853 | 0.00833 | 0.00813 | 0.00797 | 0.00786 | 0.00778 | 0.0077 | 0.00763 | 0.00761 | 0.00764 | 0.0077 | 0.00775 | 0.00778 | 0.00778 | 0.00779 | 0.00781 | 0.00782 | 0.00779 | 0.00773 | 0.00767 | 0.00764 | 0.00763 | 0.0076 | 0.00755 | 0.00748 | 0.00743 | 0.00741 | 0.00743 | 0.00747 | 0.0075 | 0.0075 | 0.00748 | 0.00744 | 0.00741 | 0.00737 | 0.00732 | 0.00732 | 0.00741 | 0.00763 | 0.00786 | 0.00799 | 0.00797 | 0.00788 | 0.0078 | 0.00774 | 0.00769 | 0.00762 | 0.00753 | 0.0075 | 0.00756 | 0.00767 | 0.00773 | 0.0077 | 0.00762 | 0.00758 | 0.0076 | 0.00765 | 0.00768 | 0.00769 | 0.00769 | 0.00767 | 0.00764 | 0.00759 | 0.00753 | 0.00752 | 0.00757 | 0.00767 | 0.00773 | 0.0077 | 0.00761 | 0.00754 | 0.00756 | 0.00768 | 0.0078 | 0.00782 | 0.00773 | 0.00764 | 0.00763 | 0.00766 | 0.00762 | 0.0075 | 0.00738 | 0.00737 | 0.0075 | 0.0077 | 0.00784 | 0.00783 | 0.00773 | 0.00765 | 0.00764 | 0.00767 | 0.00769 | 0.0077 | 0.0077 | 0.0077 | 0.00772 | 0.00774 | 0.00773 | 0.00768 | 0.00762 | 0.00756 | 0.00751 | 0.00748 | 0.00749 | 0.00754 | 0.0076 | 0.00761 | 0.00758 | 0.00751 | 0.00744 | 0.00741 | 0.00745 | 0.00755 | 0.00765 | 0.00769 | 0.00768 | 0.00766 | 0.00765 | 0.00766 | 0.00765 | 0.00763 | 0.00761 | 0.00762 | 0.00766 | 0.00771 | 0.0077 | 0.0076 | 0.00748 | 0.00739 | 0.00736 | 0.00738 | 0.0074 | 0.00739 | 0.00737 | 0.00734 | 0.00732 | 0.00731 | 0.00731 | 0.00733 | 0.00741 | 0.00755 | 0.00773 | 0.00788 | 0.00795 | 0.00795 | 0.00793 | 0.00792 | 0.00791 | 0.00791 | 0.00792 | 0.00795 | 0.00802 | 0.00811 | 0.00815 | 0.00809 | 0.00794 | 0.00776 | 0.0076 | 0.00748 | 0.00741 | 0.00736 | 0.00735 | 0.00736 | 0.00738 | 0.00739 | 0.0074 | 0.00739 | 0.00738 | 0.00737 | 0.00738 | 0.00739 | 0.0074 | 0.00738 | 0.00736 | 0.00741 | 0.00757 | 0.00777 | 0.00791 | 0.0079 | 0.00779 | 0.00765 | 0.00756 | 0.0075 | 0.00745 | 0.00741 | 0.00742 | 0.00753 | 0.00768 | 0.00777 | 0.00772 | 0.00756 | 0.00737 | 0.00722 | 0.00717 | 0.00721 | 0.00737 | 0.00757 | 0.00772 | 0.00776 | 0.00772 | 0.0077 | 0.00776 | 0.00791 | 0.00806 | 0.00816 | 0.0082 | 0.00822 | 0.00825 | 0.00822 | 0.0081 | 0.00791 | 0.00774 | 0.00768 | 0.00772 | 0.00779 | 0.00779 | 0.00769 | 0.00752 | 0.00736 | 0.00724 | 0.00719 | 0.0072 | 0.00727 | 0.00737 | 0.00746 | 0.00752 | 0.00755 | 0.00756 | 0.00754 | 0.0075 | 0.00746 | 0.00743 | 0.00744 | 0.00748 | 0.00753 | 0.00757 | 0.00757 | 0.00754 | 0.00749 | 0.00743 | 0.00736 | 0.0073 | 0.00728 | 0.00732 | 0.00742 | 0.00755 | 0.00772 | 0.00793 | 0.00816 | 0.00834 | 0.0084 | 0.00831 | 0.00813 | 0.00793 | 0.00778 | 0.00769 | 0.00764 | 0.00763 | 0.00768 | 0.00776 | 0.0078 | 0.00774 | 0.00757 | 0.00738 | 0.00725 | 0.0072 | 0.00721 | 0.00725 | 0.00731 | 0.00739 | 0.00749 | 0.00757 | 0.0076 | 0.0076 | 0.00767 | 0.00784 | 0.00811 | 0.00836 | 0.00847 | 0.00845 | 0.00837 | 0.00836 | 0.00843 | 0.00851 | 0.00851 | 0.0084 | 0.00827 | 0.00816 | 0.00808 | 0.008 | 0.0079 | 0.00778 | 0.00768 | 0.0076 | 0.00753 | 0.00747 | 0.00743 | 0.00742 | 0.00745 | 0.00749 | 0.0075 | 0.00751 | 0.00753 | 0.00757 | 0.00761 | 0.00763 | 0.00766 | 0.00771 | 0.00778 | 0.00786 | 0.00793 | 0.00795 | 0.00792 | 0.00791 | 0.00798 | 0.00818 | 0.00849 | 0.00878 | 0.00895 | 0.00895 | 0.00887 | 0.00882 | 0.00881 | 0.00876 | 0.00862 | 0.00843 | 0.0083 | 0.00835 | 0.00857 | 0.00887 | 0.00907 | 0.00904 | 0.00877 | 0.00839 | 0.00801 | 0.00771 | 0.0075 | 0.00738 | 0.00739 | 0.00756 | 0.00788 | 0.00821 | 0.00838 | 0.00829 | 0.008 | 0.00767 | 0.00743 | 0.0073 | 0.00722 | 0.00718 | 0.00722 | 0.00738 | 0.00763 | 0.00784 | 0.00795 | 0.00796 | 0.00797 | 0.00801 | 0.00805 | 0.00806 | 0.00806 | 0.00813 | 0.00829 | 0.00849 | 0.00859 | 0.00849 | 0.00823 | 0.00798 | 0.00787 | 0.00789 | 0.00793 | 0.00791 | 0.00784 | 0.0078 | 0.00786 | 0.00806 | 0.00836 | 0.00862 | 0.00868 | 0.00847 | 0.00813 | 0.00789 | 0.00787 | 0.00803 | 0.0082 | 0.00828 | 0.0083 | 0.00835 | 0.00842 | 0.00839 | 0.00815 | 0.00775 | 0.00741 | 0.0073 | 0.0074 | 0.00757 | 0.00768 | 0.00775 | 0.0079 | 0.0082 | 0.00851 | 0.0086 | 0.00838 | 0.00799 | 0.0076 | 0.0073 | 0.00711 | 0.00702 | 0.0071 | 0.00743 | 0.00801 | 0.00866 | 0.00906 | 0.009 | 0.00856 | 0.00804 | 0.0077 | 0.00765 | 0.00779 | 0.00804 | 0.00836 | 0.00874 | 0.00911 | 0.00935 | 0.00939 | 0.0092 | 0.00889 | 0.00863 | 0.00853 | 0.0086 | 0.00873 | 0.00881 | 0.00879 | 0.00865 | 0.00841 | 0.00813 | 0.00788 | 0.00771 | 0.00767 | 0.0078 | 0.00811 | 0.00857 | 0.00902 | 0.00922 | 0.00895 | 0.0082 | 0.0072 | 0.00626 | 0.00567 | 0.00558 | 0.00599 | 0.00685 | 0.00799 | 0.00918 | 0.01013 | 0.01059 | 0.01046 | 0.00992 | 0.00928 | 0.00881 | 0.00861 | 0.00863 | 0.00876 | 0.0089 | 0.00898 | 0.00901 | 0.00902 | 0.00907 | 0.00915 | 0.00917 | 0.00907 | 0.00889 | 0.00868 | 0.00851 | 0.0084 | 0.00839 | 0.00848 | 0.00868 | 0.00894 | 0.00914 | 0.00914 | 0.00894 | 0.00866 | 0.00851 | 0.00854 | 0.00871 | 0.00885 | 0.0089 | 0.00887 | 0.00882 | 0.00878 | 0.00874 | 0.00876 | 0.00887 | 0.00905 | 0.00922 | 0.00926 | 0.00913 | 0.00888 | 0.00861 | 0.00841 | 0.00832 | 0.00834 | 0.00847 | 0.00866 | 0.00884 | 0.00889 | 0.00878 | 0.00856 | 0.00834 | 0.00821 | 0.00819 | 0.00826 | 0.00837 | 0.00847 | 0.00853 | 0.00856 | 0.00853 | 0.00848 | 0.00841 | 0.00835 | 0.0083 | 0.00828 | 0.00829 | 0.00833 | 0.00838 | 0.00842 | 0.00843 | 0.00842 | 0.00842 | 0.00842 | 0.00843 | 0.00843 | 0.00842 | 0.00841 | 0.00839 | 0.00837 | 0.00833 | 0.00829 | 0.00824 | 0.0082 | 0.00816 | 0.00813 | 0.00808 | 0.00802 | 0.00794 | 0.00786 | 0.00783 | 0.0079 | 0.0081 | 0.00838 | 0.00864 | 0.00878 | 0.00875 | 0.00861 | 0.00847 | 0.00839 | 0.00839 | 0.00852 | 0.00876 | 0.00906 | 0.00928 | 0.0093 | 0.00909 | 0.00873 | 0.00839 | 0.00816 | 0.00806 | 0.00804 | 0.00809 | 0.00824 | 0.00853 | 0.00891 | 0.0093 | 0.00956 | 0.00957 | 0.00916 | 0.00831 | 0.0072 | 0.00614 | 0.00541 | 0.00517 | 0.00541 | 0.00607 | 0.00704 | 0.00818 | 0.00925 | 0.00991 | 0.00994 | 0.00939 | 0.00861 | 0.00799 | 0.00771 | 0.00772 | 0.00781 | 0.00787 | 0.0079 | 0.00802 | 0.00832 | 0.00878 | 0.00935 | 0.00999 | 0.01063 | 0.01114 | 0.01139 | 0.01131 | 0.01099 | 0.01053 | 0.01008 | 0.00974 | 0.00953 | 0.00941 | 0.00934 | 0.00926 | 0.00911 | 0.00884 | 0.00847 | 0.00815 | 0.00803 | 0.00813 | 0.00839 | 0.0087 | 0.00894 | 0.00901 | 0.00896 | 0.00896 | 0.00914 | 0.00949 | 0.00984 | 0.01 | 0.00993 | 0.00976 | 0.00963 | 0.00961 | 0.00961 | 0.00953 | 0.0094 | 0.0093 | 0.0093 | 0.00931 | 0.00919 | 0.00887 | 0.00852 | 0.00833 | 0.00844 | 0.0088 | 0.00922 | 0.00954 | 0.00966 | 0.00949 | 0.00902 | 0.00838 | 0.00774 | 0.00725 | 0.00699 | 0.00701 | 0.00729 | 0.00778 | 0.0084 | 0.00898 | 0.00937 | 0.00944 | 0.00925 | 0.00896 | 0.0087 | 0.00851 | 0.00842 | 0.00842 | 0.00852 | 0.0087 | 0.00894 | 0.00915 | 0.00926 | 0.00926 | 0.0092 | 0.0091 | 0.00896 | 0.0088 | 0.00867 | 0.00865 | 0.00875 | 0.00894 | 0.00915 | 0.00925 | 0.0092 | 0.00901 | 0.00877 | 0.00858 | 0.00845 | 0.00841 | 0.00842 | 0.00847 | 0.00856 | 0.00872 | 0.00898 | 0.00931 | 0.0096 | 0.00972 | 0.00965 | 0.0095 | 0.00938 | 0.00932 | 0.00931 | 0.00932 | 0.00938 | 0.00955 | 0.0098 | 0.00999 | 0.00998 | 0.00971 | 0.00931 | 0.00895 | 0.00875 | 0.00875 | 0.00894 | 0.0093 | 0.00974 | 0.01015 | 0.01037 | 0.01031 | 0.01 | 0.00959 | 0.00927 | 0.00912 | 0.00916 | 0.00934 | 0.0096 | 0.00989 | 0.01016 | 0.01035 | 0.01037 | 0.01022 | 0.00993 | 0.00963 | 0.00942 | 0.00934 | 0.00933 | 0.00935 | 0.00935 | 0.00936 | 0.00939 | 0.00944 | 0.00947 | 0.00951 | 0.00958 | 0.0097 | 0.00982 | 0.00983 | 0.0097 | 0.00949 | 0.0093 | 0.00919 | 0.00917 | 0.00926 | 0.00946 | 0.00977 | 0.01013 | 0.0104 | 0.01049 | 0.01038 | 0.01016 | 0.00999 | 0.00995 | 0.01001 | 0.0101 | 0.01016 | 0.01017 | 0.01019 | 0.01026 | 0.01039 | 0.01054 | 0.01062 | 0.01061 | 0.01052 | 0.01039 | 0.01025 | 0.01009 | 0.00992 | 0.00982 | 0.00988 | 0.01012 | 0.01046 | 0.01075 | 0.01089 | 0.01089 | 0.0108 | 0.01072 | 0.01068 | 0.01071 | 0.0108 | 0.01093 | 0.01104 | 0.01107 | 0.01103 | 0.01095 | 0.01089 | 0.01087 | 0.01092 | 0.01101 | 0.01109 | 0.01112 | 0.01111 | 0.01106 | 0.01101 | 0.01095 | 0.01088 | 0.01081 | 0.01079 | 0.01084 | 0.01097 | 0.01111 | 0.01121 | 0.01125 | 0.01127 | 0.01131 | 0.01134 | 0.01127 | 0.01106 | 0.01075 | 0.01047 | 0.01031 | 0.01029 | 0.01037 | 0.01052 | 0.01072 | 0.01092 | 0.0111 | 0.01118 | 0.01113 | 0.01098 | 0.01084 | 0.01079 | 0.01086 | 0.011 | 0.01111 | 0.01115 | 0.01112 | 0.01106 | 0.01103 | 0.01103 | 0.01104 | 0.01104 | 0.01102 | 0.01099 | 0.01096 | 0.0109 | 0.01082 | 0.01076 | 0.01074 | 0.01078 | 0.0108 | 0.01078 | 0.01068 | 0.01053 | 0.01035 | 0.01019 | 0.01007 | 0.01002 | 0.01007 | 0.01021 | 0.01037 | 0.01048 | 0.01047 | 0.01035 | 0.01021 | 0.0101 | 0.01005 | 0.01004 | 0.01005 | 0.01005 | 0.01004 | 0.01003 | 0.01002 | 0.01 | 0.00997 | 0.00993 | 0.00988 | 0.00983 | 0.00982 | 0.00986 | 0.00998 | 0.01013 | 0.01025 | 0.01027 | 0.01022 | 0.01014 | 0.01007 | 0.01 | 0.00992 | 0.00986 | 0.00987 | 0.00997 | 0.01013 | 0.01028 | 0.01033 | 0.01029 | 0.0102 | 0.01012 | 0.01006 | 0.01001 | 0.00996 | 0.00992 | 0.00991 | 0.00991 | 0.00992 | 0.00993 | 0.00994 | 0.00996 | 0.01001 | 0.01009 | 0.01018 | 0.01026 | 0.01031 | 0.01034 | 0.01036 | 0.01037 | 0.01038 | 0.01039 | 0.01042 | 0.01045 | 0.01046 | 0.01045 | 0.01041 | 0.01036 | 0.01033 | 0.01031 | 0.0103 | 0.01029 | 0.01029 | 0.0103 | 0.01031 | 0.0103 | 0.01026 | 0.0102 | 0.01014 | 0.01011 | 0.0101 | 0.0101 | 0.01008 | 0.01005 | 0.01002 | 0.00999 | 0.00997 | 0.00994 | 0.0099 | 0.00986 | 0.00982 | 0.00979 | 0.00977 | 0.00976 | 0.00977 | 0.00978 | 0.00979 | 0.00982 | 0.00984 | 0.00985 | 0.00983 | 0.0098 | 0.00978 | 0.00977 | 0.00978 | 0.0098 | 0.00982 | 0.00984 | 0.00988 | 0.00991 | 0.00994 | 0.00995 | 0.00994 | 0.00993 | 0.00993 | 0.00994 | 0.00994 | 0.00995 | 0.00997 | 0.01 | 0.01004 | 0.01007 | 0.01009 | 0.0101 | 0.01012 | 0.01014 | 0.01016 | 0.01018 | 0.0102 | 0.01023 | 0.01027 | 0.01032 | 0.01037 | 0.01041 | 0.01044 | 0.0105 | 0.01057 | 0.01064 | 0.01071 | 0.01077 | 0.01082 | 0.01087 | 0.01092 | 0.01094 | 0.01095 | 0.01094 | 0.01093 | 0.01094 | 0.01095 | 0.01095 | 0.01094 | 0.01092 | 0.01092 | 0.01093 | 0.01094 | 0.01095 | 0.01096 | 0.01095 | 0.01093 | 0.01092 | 0.01089 | 0.01085 | 0.0108 | 0.01076 | 0.01075 | 0.01078 | 0.01083 | 0.01087 | 0.01089 | 0.01088 | 0.01085 | 0.0108 | 0.01074 | 0.01067 | 0.01062 | 0.01059 | 0.0106 | 0.01063 | 0.01069 | 0.01074 | 0.01078 | 0.0108 | 0.01082 | 0.01083 | 0.01084 | 0.01084 | 0.01084 | 0.01082 | 0.01079 | 0.01076 | 0.01073 | 0.0107 | 0.01067 | 0.01065 | 0.01061 | 0.01057 | 0.01053 | 0.01048 | 0.01042 | 0.01036 | 0.0103 | 0.01024 | 0.0102 | 0.01016 | 0.01014 | 0.0101 | 0.01007 | 0.01003 | 0.00999 | 0.00996 | 0.00994 | 0.00994 | 0.00994 | 0.00996 | 0.00998 | 0.01 | 0.01002 | 0.01004 | 0.01004 | 0.01003 | 0.01002 | 0.01001 | 0.01 | 0.01 | 0.00999 | 0.00997 | 0.00995 | 0.00993 | 0.00991 | 0.00989 | 0.00988 | 0.00986 | 0.00986 | 0.00985 | 0.00985 | 0.00985 | 0.00984 | 0.00982 | 0.0098 | 0.00977 | 0.00974 | 0.0097 | 0.00966 | 0.00963 | 0.00962 | 0.00961 | 0.00961 | 0.00962 | 0.00964 | 0.00967 | 0.0097 | 0.00974 | 0.00977 | 0.0098 | 0.00982 | 0.00984 | 0.00986 | 0.00986 | 0.00986 | 0.00986 | 0.00986 | 0.00989 | 0.00994 | 0.01001 | 0.0101 | 0.0102 | 0.0103 | 0.01041 | 0.01052 | 0.01061 | 0.0107 | 0.01078 | 0.01086 | 0.01095 | 0.01104 | 0.01114 | 0.01122 | 0.0113 | 0.01136 | 0.01142 | 0.01146 | 0.0115 | 0.01152 | 0.01152 | 0.01152 | 0.0115 | 0.01148 | 0.01144 | 0.0114 | 0.01136 | 0.01132 | 0.01128 | 0.01125 | 0.01122 | 0.0112 | 0.01118 | 0.01117 | 0.01115 | 0.01112 | 0.0111 | 0.01106 | 0.01102 | 0.01099 | 0.01095 | 0.01091 | 0.01088 | 0.01085 | 0.01083 | 0.01081 | 0.01079 | 0.01079 | 0.01078 | 0.01078 | 0.01078 | 0.01079 | 0.01081 | 0.01084 | 0.01087 | 0.01091 | 0.01096 | 0.01102 | 0.01108 | 0.01115 | 0.01121 | 0.01127 | 0.01133 | 0.0114 | 0.01147 | 0.01154 | 0.01162 | 0.0117 | 0.01178 | 0.01187 | 0.01195 | 0.01202 | 0.0121 | 0.01217 | 0.01224 | 0.01232 | 0.0124 | 0.01248 | 0.01257 | 0.01267 | 0.01279 | 0.01293 | 0.01308 | 0.01324 | 0.01339 | 0.01353 | 0.01367 | 0.01379 | 0.0139 | 0.01399 | 0.01406 | 0.01413 | 0.0142 | 0.01428 | 0.01436 | 0.01444 | 0.01452 | 0.0146 | 0.01468 | 0.01475 | 0.01479 | 0.01481 | 0.01481 | 0.01479 | 0.01476 | 0.01473 | 0.0147 | 0.01466 | 0.01463 | 0.01461 | 0.0146 | 0.0146 | 0.01461 | 0.01464 | 0.0147 | 0.01479 | 0.0149 | 0.01503 | 0.01516 | 0.0153 | 0.01544 | 0.01558 | 0.01571 | 0.01584 | 0.01597 | 0.01612 | 0.01627 | 0.01643 | 0.0166 | 0.01677 | 0.01694 | 0.01713 | 0.01731 | 0.01749 | 0.01766 | 0.01783 | 0.018 | 0.01815 | 0.01828 | 0.01837 | 0.01844 | 0.01847 | 0.01846 | 0.01842 | 0.0184 | 0.01843 | 0.01855 | 0.01877 | 0.01905 | 0.01935 | 0.01963 | 0.01986 | 0.02001 | 0.02007 | 0.02004 | 0.01996 | 0.01989 | 0.01988 | 0.01996 | 0.02014 | 0.02035 | 0.02058 | 0.02078 | 0.02094 | 0.02106 | 0.02112 | 0.02114 | 0.02112 | 0.02108 | 0.02105 | 0.02102 | 0.02099 | 0.02096 | 0.02091 | 0.02084 | 0.02075 | 0.02066 | 0.02056 | 0.02047 | 0.02037 | 0.02028 | 0.0202 | 0.02012 | 0.02005 | 0.01997 | 0.0199 | 0.01985 | 0.01982 | 0.01982 | 0.01982 | 0.01982 | 0.0198 | 0.01977 | 0.01971 | 0.01962 | 0.01951 | 0.01938 | 0.01923 | 0.01909 | 0.01899 | 0.01896 | 0.01899 | 0.01905 | 0.01911 | 0.01914 | 0.01913 | 0.01907 | 0.01895 | 0.01879 | 0.01859 | 0.01837 | 0.01818 | 0.01805 | 0.01796 | 0.0179 | 0.01786 | 0.01781 | 0.01775 | 0.0177 | 0.01765 | 0.01759 | 0.01752 | 0.01745 | 0.01737 | 0.01728 | 0.01719 | 0.0171 | 0.01701 | 0.01692 | 0.01683 | 0.01675 | 0.01668 | 0.01663 | 0.01658 | 0.01654 | 0.01648 | 0.01642 | 0.01635 | 0.01628 | 0.01621 | 0.01615 | 0.01609 | 0.01603 | 0.01599 | 0.01596 | 0.01593 | 0.01588 | 0.01583 | 0.01578 | 0.01572 | 0.01567 | 0.01563 | 0.01559 | 0.01556 | 0.01553 | 0.01551 | 0.01549 | 0.01547 | 0.01545 | 0.01543 | 0.01542 | 0.01541 | 0.0154 | 0.01539 | 0.01538 | 0.01535 | 0.01531 | 0.01524 | 0.01515 | 0.01505 | 0.01494 | 0.01483 | 0.01472 | 0.01461 | 0.01451 | 0.01441 | 0.01433 | 0.01425 | 0.01417 | 0.01411 | 0.01405 | 0.014 | 0.01396 | 0.01392 | 0.01387 | 0.01382 | 0.01376 | 0.0137 | 0.01364 | 0.01359 | 0.01354 | 0.01351 | 0.01348 | 0.01346 | 0.01345 | 0.01342 | 0.01338 | 0.01333 | 0.01328 | 0.01323 | 0.01318 | 0.01312 | 0.01307 | 0.01302 | 0.01297 | 0.01293 | 0.01289 | 0.01285 | 0.01281 | 0.01276 | 0.01272 | 0.01268 | 0.01263 | 0.01258 | 0.01253 | 0.01248 | 0.01244 | 0.01241 | 0.01239 | 0.01238 | 0.01236 | 0.01234 | 0.01232 | 0.01229 | 0.01227 | 0.01224 | 0.01221 | 0.01219 | 0.01219 | 0.01219 | 0.01219 | 0.01219 | 0.01218 | 0.01217 | 0.01215 | 0.01212 | 0.01209 | 0.01206 | 0.01203 | 0.01201 | 0.012 | 0.01199 | 0.01198 | 0.01198 | 0.01198 | 0.01199 | 0.01199 | 0.01199 | 0.01198 | 0.01197 | 0.01196 | 0.01196 | 0.01196 | 0.01194 | 0.01193 | 0.01192 | 0.01192 | 0.01192 | 0.01192 | 0.01192 | 0.01193 | 0.01194 | 0.01196 | 0.01199 | 0.01201 | 0.01204 | 0.01207 | 0.0121 | 0.01213 | 0.01216 | 0.01219 | 0.01222 | 0.01226 | 0.0123 | 0.01236 | 0.01242 | 0.01249 | 0.01256 | 0.01262 | 0.01267 | 0.0127 | 0.01273 | 0.01275 | 0.01276 | 0.01277 | 0.01278 | 0.0128 | 0.01281 | 0.01282 | 0.01283 | 0.01283 | 0.01285 | 0.01287 | 0.01288 | 0.01288 | 0.01287 | 0.01284 | 0.01279 | 0.01272 | 0.01265 | 0.01257 | 0.0125 | 0.01247 | 0.01246 | 0.01247 | 0.01249 | 0.0125 | 0.01251 | 0.01252 | 0.01253 | 0.01253 | 0.01252 | 0.0125 | 0.01247 | 0.01243 | 0.01238 | 0.01232 | 0.01226 | 0.01221 | 0.01219 | 0.01219 | 0.01221 | 0.01222 | 0.01224 | 0.01224 | 0.01224 | 0.01222 | 0.0122 | 0.01216 | 0.01213 | 0.01211 | 0.01208 | 0.01205 | 0.01202 | 0.01198 | 0.01196 | 0.01194 | 0.01193 | 0.01193 | 0.01192 | 0.01191 | 0.0119 | 0.01187 | 0.01184 | 0.01179 | 0.01175 | 0.0117 | 0.01166 | 0.01164 | 0.01162 | 0.01161 | 0.0116 | 0.0116 | 0.0116 | 0.01161 | 0.01161 | 0.01161 | 0.01161 | 0.0116 | 0.01159 | 0.01158 | 0.01158 | 0.01159 | 0.01159 | 0.01158 | 0.01158 | 0.01157 | 0.01156 | 0.01156 | 0.01156 | 0.01156 | 0.01156 | 0.01157 | 0.01159 | 0.0116 | 0.0116 | 0.01158 | 0.01156 | 0.01155 | 0.01154 | 0.01153 | 0.01152 | 0.01149 | 0.01147 | 0.01145 | 0.01143 | 0.01143 | 0.01143 | 0.01144 | 0.01146 | 0.01149 | 0.01153 | 0.01156 | 0.01159 | 0.01162 | 0.01165 | 0.01168 | 0.01171 | 0.01172 | 0.01173 | 0.01173 | 0.01173 | 0.01172 | 0.01171 | 0.0117 | 0.0117 | 0.01172 | 0.01173 | 0.01175 | 0.01176 | 0.01177 | 0.01177 | 0.01177 | 0.01177 | 0.01176 | 0.01176 | 0.01176 | 0.01176 | 0.01177 | 0.01178 | 0.01179 | 0.01179 | 0.01179 | 0.0118 | 0.0118 | 0.01179 | 0.01178 | 0.01176 | 0.01175 | 0.01174 | 0.01174 | 0.01175 | 0.01176 | 0.01179 | 0.01182 | 0.01185 | 0.01189 | 0.01191 | 0.01193 | 0.01194 | 0.01193 | 0.01192 | 0.01192 | 0.01191 | 0.01189 | 0.01187 | 0.01186 | 0.01185 | 0.01185 | 0.01186 | 0.01187 | 0.01188 | 0.01189 | 0.01191 | 0.01193 | 0.01194 | 0.01195 | 0.01194 | 0.01193 | 0.01193 | 0.01194 | 0.01195 | 0.01197 | 0.012 | 0.01202 | 0.01203 | 0.01202 | 0.01199 | 0.01196 | 0.01194 | 0.01191 | 0.01189 | 0.01189 | 0.01189 | 0.0119 | 0.01192 | 0.01195 | 0.01199 | 0.01203 | 0.01206 | 0.01209 | 0.01211 | 0.01214 | 0.01217 | 0.01219 | 0.01222 | 0.01224 | 0.01226 | 0.01229 | 0.01231 | 0.01233 | 0.01233 | 0.01233 | 0.01232 | 0.01231 | 0.0123 | 0.0123 | 0.0123 | 0.01232 | 0.01234 | 0.01238 | 0.01242 | 0.01247 | 0.01251 | 0.01256 | 0.01259 | 0.01262 | 0.01263 | 0.01265 | 0.01267 | 0.01271 | 0.01274 | 0.01277 | 0.0128 | 0.01282 | 0.01283 | 0.01284 | 0.01283 | 0.01283 | 0.01282 | 0.01283 | 0.01286 | 0.0129 | 0.01293 | 0.01296 | 0.01298 | 0.01301 | 0.01304 | 0.01307 | 0.01307 | 0.01306 | 0.01302 | 0.01298 | 0.01296 | 0.01296 | 0.01299 | 0.01305 | 0.01313 | 0.01322 | 0.01332 | 0.0134 | 0.01345 | 0.01347 | 0.01348 | 0.01349 | 0.01353 | 0.0136 | 0.01369 | 0.01379 | 0.01388 | 0.01393 | 0.01393 | 0.01389 | 0.01383 | 0.01378 | 0.01376 | 0.01377 | 0.01384 | 0.01395 | 0.01411 | 0.01428 | 0.01442 | 0.01451 | 0.01455 | 0.01456 | 0.01456 | 0.01456 | 0.01456 | 0.01456 | 0.0146 | 0.01469 | 0.0148 | 0.0149 | 0.01493 | 0.01486 | 0.01471 | 0.01453 | 0.01436 | 0.01424 | 0.0142 | 0.01423 | 0.01436 | 0.01455 | 0.01479 | 0.01502 | 0.0152 | 0.0153 | 0.01533 | 0.01533 | 0.01532 | 0.01533 | 0.01538 | 0.01544 | 0.01553 | 0.01564 | 0.01578 | 0.01596 | 0.01622 | 0.01661 | 0.01713 | 0.01752 | 0.01723 | 0.01591 | 0.01372 | 0.01099 | 0.00805 | 0.00545 | 0.00378 | 0.00337 | 0.0043 | 0.00643 | 0.00938 | 0.01246 | 0.01493 | 0.01648 | 0.01719 | 0.01718 | 0.01663 | 0.01596 | 0.01548 | 0.01522 | 0.01508 | 0.01501 | 0.01501 | 0.01503 | 0.01507 | 0.01506 | 0.015 | 0.01489 | 0.01476 | 0.01465 | 0.01456 | 0.0145 | 0.01449 | 0.01452 | 0.01457 | 0.01461 | 0.01465 | 0.01467 | 0.0147 | 0.01472 | 0.01473 | 0.01471 | 0.01465 | 0.01459 | 0.01455 | 0.01453 | 0.01448 | 0.01435 | 0.01414 | 0.01386 | 0.01358 | 0.01333 | 0.01314 | 0.01304 | 0.01304 | 0.01316 | 0.01338 | 0.01366 | 0.01393 | 0.01413 | 0.01425 | 0.01429 | 0.01426 | 0.01419 | 0.01412 | 0.01408 | 0.01406 | 0.01404 | 0.01401 | 0.01395 | 0.01389 | 0.01389 | 0.01402 | 0.01427 | 0.01458 | 0.01488 | 0.01512 | 0.01528 | 0.01534 | 0.01527 | 0.01506 | 0.01476 | 0.01443 | 0.01418 | 0.01405 | 0.01402 | 0.01405 | 0.01407 | 0.01408 | 0.01407 | 0.01402 | 0.01395 | 0.01386 | 0.01378 | 0.01372 | 0.01367 | 0.01361 | 0.01355 | 0.01349 | 0.01345 | 0.01344 | 0.01345 | 0.01345 | 0.01345 | 0.01345 | 0.01348 | 0.01355 | 0.01362 | 0.01363 | 0.01356 | 0.01346 | 0.01339 | 0.01335 | 0.01332 | 0.01328 | 0.01324 | 0.01322 | 0.01322 | 0.01323 | 0.01318 | 0.01308 | 0.01296 | 0.01288 | 0.01283 | 0.01276 | 0.01266 | 0.01258 | 0.01257 | 0.01264 | 0.01271 | 0.01271 | 0.01266 | 0.01259 | 0.01256 | 0.01256 | 0.01252 | 0.01245 | 0.01238 | 0.01235 | 0.01238 | 0.01243 | 0.01243 | 0.01237 | 0.01228 | 0.01219 | 0.01213 | 0.01211 | 0.01211 | 0.01212 | 0.01214 | 0.01215 | 0.01215 | 0.01213 | 0.01213 | 0.01212 | 0.01213 | 0.01217 | 0.01224 | 0.01234 | 0.01244 | 0.0125 | 0.01251 | 0.01246 | 0.01238 | 0.01227 | 0.01214 | 0.01199 | 0.01183 | 0.01168 | 0.01157 | 0.01152 | 0.0115 | 0.01149 | 0.01146 | 0.01143 | 0.0114 | 0.01138 | 0.01134 | 0.01127 | 0.01118 | 0.01108 | 0.01099 | 0.01092 | 0.01086 | 0.01078 | 0.01069 | 0.01058 | 0.01047 | 0.01038 | 0.0103 | 0.01024 | 0.01019 | 0.01015 | 0.01012 | 0.01009 | 0.01006 | 0.01005 | 0.01008 | 0.01014 | 0.01021 | 0.01021 | 0.01013 | 0.01002 | 0.00993 | 0.00988 | 0.00984 | 0.00981 | 0.0098 | 0.00984 | 0.00992 | 0.01001 | 0.01005 | 0.00998 | 0.00981 | 0.00962 | 0.00947 | 0.00938 | 0.00932 | 0.0093 | 0.00931 | 0.00932 | 0.0093 | 0.00925 | 0.00917 | 0.00909 | 0.00901 | 0.00892 | 0.00883 | 0.00873 | 0.00868 | 0.00873 | 0.00886 | 0.00902 | 0.00908 | 0.00903 | 0.00893 | 0.00887 | 0.00885 | 0.00882 | 0.00875 | 0.00866 | 0.00861 | 0.00862 | 0.00863 | 0.0086 | 0.00847 | 0.00828 | 0.00807 | 0.00788 | 0.00771 | 0.00757 | 0.00749 | 0.00748 | 0.00751 | 0.00757 | 0.00765 | 0.00775 | 0.00786 | 0.00794 | 0.00794 | 0.00785 | 0.00772 | 0.00762 | 0.00755 | 0.00749 | 0.00744 | 0.0074 | 0.00737 | 0.00734 | 0.00727 | 0.00714 | 0.00701 | 0.00699 | 0.00709 | 0.00723 | 0.00726 | 0.00714 | 0.00699 | 0.00689 | 0.00686 | 0.00681 | 0.00666 | 0.00645 | 0.0063 | 0.00628 | 0.00636 | 0.0064 | 0.00634 | 0.00624 | 0.0062 | 0.0062 | 0.00623 | 0.00625 | 0.00631 | 0.00637 | 0.00637 | 0.00621 | 0.00592 | 0.00564 | 0.00551 | 0.00554 | 0.00567 | 0.00579 | 0.00589 | 0.00602 | 0.00619 | 0.00632 | 0.00629 | 0.00609 | 0.0058 | 0.00555 | 0.0054 | 0.00532 | 0.0053 | 0.0053 | 0.0053 | 0.00531 | 0.00535 | 0.00544 | 0.00557 | 0.00574 | 0.00591 | 0.00604 | 0.00614 | 0.00621 | 0.00625 | 0.00624 | 0.00614 | 0.00596 | 0.00575 | 0.00556 | 0.00544 | 0.00538 | 0.00535 | 0.00535 | 0.00536 | 0.00537 | 0.00536 | 0.00534 | 0.0053 | 0.00525 | 0.00519 | 0.00511 | 0.00498 | 0.00478 | 0.00456 | 0.00444 | 0.00448 | 0.00469 | 0.00487 | 0.00483 | 0.00448 | 0.00392 | 0.00332 | 0.00278 | 0.00236 | 0.00209 | 0.00203 | 0.00223 | 0.00263 | 0.00308 | 0.00335 | 0.00332 | 0.00306 | 0.00273 | 0.00246 | 0.00231 | 0.00228 | 0.00235 | 0.00251 | 0.00273 | 0.00297 | 0.00319 | 0.00336 | 0.00345 | 0.00344 | 0.00329 | 0.00329 | 0.00329 | 0.00329 | 0.00329 | 0.00329 | 0.00329
SR 2-2 | 0.00054 | 0.00054 | 0.054% | 0.00054 | 0.00054 | 0.00054 | 0.00054 | 0.00056 | 0.00056 | 0.00054 | 0.00052 | 0.0005 | 0.00049 | 0.00049 | 0.00051 | 0.00054 | 0.00058 | 0.00062 | 0.00067 | 0.00069 | 0.0007 | 0.00069 | 0.00067 | 0.00064 | 0.00061 | 0.00058 | 0.00056 | 0.00055 | 0.00054 | 0.00054 | 0.00055 | 0.00057 | 0.00059 | 0.00061 | 0.00062 | 0.00064 | 0.00064 | 0.00065 | 0.00064 | 0.00061 | 0.00059 | 0.00057 | 0.00056 | 0.00057 | 0.00059 | 0.00062 | 0.00063 | 0.00062 | 0.0006 | 0.00056 | 0.00051 | 0.00048 | 0.00047 | 0.00049 | 0.00053 | 0.0006 | 0.00067 | 0.00074 | 0.00079 | 0.00083 | 0.00085 | 0.00087 | 0.0009 | 0.00093 | 0.00094 | 0.00093 | 0.00087 | 0.00076 | 0.00061 | 0.00045 | 0.00032 | 0.00023 | 0.00021 | 0.00025 | 0.00033 | 0.00044 | 0.00055 | 0.00063 | 0.00068 | 0.00069 | 0.00068 | 0.00068 | 0.0007 | 0.00074 | 0.00079 | 0.00084 | 0.00087 | 0.00087 | 0.00083 | 0.00078 | 0.00071 | 0.00064 | 0.00059 | 0.00056 | 0.00056 | 0.00058 | 0.00063 | 0.0007 | 0.00079 | 0.00088 | 0.00094 | 0.00097 | 0.00098 | 0.00096 | 0.00094 | 0.00091 | 0.00087 | 0.00083 | 0.00077 | 0.00071 | 0.00063 | 0.00055 | 0.00047 | 0.00041 | 0.00037 | 0.00039 | 0.00045 | 0.00055 | 0.00068 | 0.0008 | 0.00091 | 0.00098 | 0.00103 | 0.00104 | 0.00105 | 0.00106 | 0.00107 | 0.00109 | 0.00109 | 0.00105 | 0.00097 | 0.00084 | 0.00067 | 0.0005 | 0.00034 | 0.00022 | 0.00015 | 0.00015 | 0.00021 | 0.00031 | 0.00044 | 0.00057 | 0.00069 | 0.00078 | 0.00085 | 0.00091 | 0.00093 | 0.00092 | 0.00088 | 0.00081 | 0.00073 | 0.00065 | 0.00057 | 0.0005 | 0.00044 | 0.0004 | 0.00037 | 0.00035 | 0.00034 | 0.00034 | 0.00036 | 0.00037 | 0.00038 | 0.00038 | 0.00039 | 0.00039 | 0.0004 | 0.00042 | 0.00046 | 0.00052 | 0.00059 | 0.00065 | 0.00069 | 0.00069 | 0.00066 | 0.00059 | 0.0005 | 0.00038 | 0.00026 | 0.00015 | 9e-05 | 9e-05 | 0.00016 | 0.00027 | 0.00043 | 0.00059 | 0.00074 | 0.00084 | 0.00088 | 0.00084 | 0.00076 | 0.00065 | 0.00056 | 0.00049 | 0.00045 | 0.00041 | 0.00039 | 0.00039 | 0.00044 | 0.00053 | 0.00064 | 0.00075 | 0.00083 | 0.00089 | 0.00091 | 0.00088 | 0.00081 | 0.0007 | 0.00061 | 0.00056 | 0.00058 | 0.00065 | 0.00075 | 0.00084 | 0.00091 | 0.00096 | 0.00099 | 0.001 | 0.00101 | 0.00103 | 0.00107 | 0.00111 | 0.00116 | 0.0012 | 0.00123 | 0.00123 | 0.0012 | 0.00115 | 0.0011 | 0.00105 | 0.001 | 0.00097 | 0.00096 | 0.00096 | 0.00099 | 0.00104 | 0.00109 | 0.00114 | 0.00118 | 0.00121 | 0.00122 | 0.00123 | 0.00125 | 0.00129 | 0.00136 | 0.00144 | 0.00151 | 0.00155 | 0.00156 | 0.00154 | 0.00149 | 0.00143 | 0.00137 | 0.0013 | 0.00126 | 0.00124 | 0.00123 | 0.00122 | 0.00119 | 0.00115 | 0.00111 | 0.00109 | 0.00111 | 0.00116 | 0.00122 | 0.00127 | 0.0013 | 0.0013 | 0.0013 | 0.0013 | 0.00134 | 0.00141 | 0.00151 | 0.00163 | 0.00174 | 0.00184 | 0.00189 | 0.00188 | 0.00182 | 0.00171 | 0.00158 | 0.00146 | 0.00137 | 0.00131 | 0.00129 | 0.00128 | 0.00129 | 0.00132 | 0.00136 | 0.0014 | 0.00145 | 0.0015 | 0.00154 | 0.00159 | 0.00164 | 0.00168 | 0.00171 | 0.00172 | 0.00171 | 0.00168 | 0.00166 | 0.00166 | 0.00169 | 0.00174 | 0.0018 | 0.00186 | 0.0019 | 0.0019 | 0.00187 | 0.00181 | 0.00173 | 0.00165 | 0.0016 | 0.0016 | 0.00163 | 0.00169 | 0.00174 | 0.00178 | 0.00178 | 0.00175 | 0.0017 | 0.00163 | 0.00157 | 0.00151 | 0.00146 | 0.00144 | 0.00145 | 0.00148 | 0.00151 | 0.00156 | 0.00159 | 0.00161 | 0.0016 | 0.00157 | 0.00152 | 0.00144 | 0.00134 | 0.00123 | 0.00113 | 0.00107 | 0.00107 | 0.00115 | 0.00127 | 0.00141 | 0.00152 | 0.00159 | 0.0016 | 0.00153 | 0.00139 | 0.00117 | 0.00093 | 0.00067 | 0.00044 | 0.00026 | 0.00013 | 7e-05 | 7e-05 | 0.00013 | 0.00025 | 0.00041 | 0.0006 | 0.00079 | 0.00097 | 0.00111 | 0.00118 | 0.00119 | 0.00114 | 0.00105 | 0.00096 | 0.00087 | 0.00083 | 0.00083 | 0.0009 | 0.00103 | 0.00122 | 0.00142 | 0.00161 | 0.00176 | 0.00187 | 0.00193 | 0.00195 | 0.00194 | 0.00192 | 0.00189 | 0.00186 | 0.00184 | 0.00184 | 0.00185 | 0.00186 | 0.00186 | 0.00184 | 0.0018 | 0.00171 | 0.0016 | 0.00146 | 0.00134 | 0.00127 | 0.00127 | 0.00137 | 0.00155 | 0.00177 | 0.00199 | 0.00219 | 0.00233 | 0.0024 | 0.00239 | 0.00232 | 0.00224 | 0.00218 | 0.00217 | 0.00219 | 0.00223 | 0.00228 | 0.00232 | 0.00235 | 0.00237 | 0.0024 | 0.00243 | 0.00248 | 0.00254 | 0.00261 | 0.00268 | 0.00274 | 0.0028 | 0.00286 | 0.00294 | 0.00306 | 0.0032 | 0.00333 | 0.00344 | 0.00348 | 0.00345 | 0.00335 | 0.00319 | 0.003 | 0.00281 | 0.00265 | 0.00254 | 0.00248 | 0.00247 | 0.00249 | 0.00252 | 0.00255 | 0.00256 | 0.00258 | 0.00262 | 0.0027 | 0.00283 | 0.00294 | 0.00301 | 0.003 | 0.00291 | 0.00278 | 0.00263 | 0.0025 | 0.00241 | 0.00238 | 0.0024 | 0.00247 | 0.00255 | 0.00261 | 0.00261 | 0.00255 | 0.00247 | 0.00238 | 0.00233 | 0.00233 | 0.00238 | 0.00245 | 0.00251 | 0.00256 | 0.00259 | 0.0026 | 0.0026 | 0.00259 | 0.00256 | 0.0025 | 0.00242 | 0.00234 | 0.00226 | 0.00222 | 0.00223 | 0.00231 | 0.00244 | 0.00259 | 0.00269 | 0.00273 | 0.00267 | 0.00252 | 0.00229 | 0.00205 | 0.00182 | 0.00167 | 0.00162 | 0.00165 | 0.00175 | 0.00187 | 0.00198 | 0.00206 | 0.00212 | 0.00215 | 0.00217 | 0.00218 | 0.00219 | 0.0022 | 0.00221 | 0.00221 | 0.00219 | 0.00217 | 0.00216 | 0.00215 | 0.00215 | 0.00216 | 0.00215 | 0.00212 | 0.00208 | 0.00201 | 0.00195 | 0.00188 | 0.00184 | 0.00182 | 0.00185 | 0.0019 | 0.00198 | 0.00205 | 0.0021 | 0.00209 | 0.00205 | 0.00198 | 0.00189 | 0.00182 | 0.00176 | 0.00173 | 0.00172 | 0.00174 | 0.00174 | 0.00172 | 0.00167 | 0.00158 | 0.00148 | 0.00137 | 0.00127 | 0.0012 | 0.00117 | 0.00118 | 0.00122 | 0.0013 | 0.0014 | 0.00151 | 0.00163 | 0.00177 | 0.00191 | 0.00207 | 0.00222 | 0.00236 | 0.00248 | 0.00255 | 0.00259 | 0.00258 | 0.00254 | 0.00248 | 0.0024 | 0.00232 | 0.00225 | 0.0022 | 0.00218 | 0.00217 | 0.00217 | 0.00218 | 0.00217 | 0.00213 | 0.00205 | 0.00193 | 0.00181 | 0.00171 | 0.00165 | 0.00165 | 0.00171 | 0.00182 | 0.00196 | 0.0021 | 0.00223 | 0.00232 | 0.00236 | 0.00236 | 0.00235 | 0.00233 | 0.00234 | 0.00236 | 0.00239 | 0.00243 | 0.00246 | 0.00248 | 0.00248 | 0.00247 | 0.00246 | 0.00244 | 0.00243 | 0.00241 | 0.00237 | 0.00231 | 0.00223 | 0.00216 | 0.0021 | 0.00208 | 0.0021 | 0.00216 | 0.00224 | 0.00234 | 0.00242 | 0.00248 | 0.00251 | 0.0025 | 0.00249 | 0.00248 | 0.00249 | 0.00251 | 0.00254 | 0.00257 | 0.00259 | 0.0026 | 0.00259 | 0.00259 | 0.00259 | 0.0026 | 0.00262 | 0.00262 | 0.00259 | 0.00252 | 0.00241 | 0.00228 | 0.00216 | 0.00207 | 0.00203 | 0.00204 | 0.0021 | 0.0022 | 0.00231 | 0.00243 | 0.00253 | 0.0026 | 0.00265 | 0.00269 | 0.00271 | 0.00271 | 0.00271 | 0.0027 | 0.00269 | 0.00268 | 0.00269 | 0.00272 | 0.00278 | 0.00286 | 0.00295 | 0.00302 | 0.00307 | 0.00306 | 0.00301 | 0.00291 | 0.00278 | 0.00264 | 0.00253 | 0.00245 | 0.00242 | 0.00243 | 0.00248 | 0.00257 | 0.00266 | 0.00275 | 0.00283 | 0.00288 | 0.00292 | 0.00294 | 0.00296 | 0.00297 | 0.00299 | 0.00301 | 0.00304 | 0.00308 | 0.00311 | 0.00313 | 0.00315 | 0.00316 | 0.00315 | 0.00315 | 0.00314 | 0.00314 | 0.00316 | 0.00317 | 0.00316 | 0.00312 | 0.00306 | 0.00299 | 0.00292 | 0.00288 | 0.00287 | 0.0029 | 0.00298 | 0.00309 | 0.00321 | 0.00332 | 0.0034 | 0.00344 | 0.00346 | 0.00345 | 0.00343 | 0.00339 | 0.00336 | 0.00334 | 0.00334 | 0.00334 | 0.00335 | 0.00336 | 0.00339 | 0.00341 | 0.00343 | 0.00345 | 0.00347 | 0.00351 | 0.00354 | 0.00357 | 0.0036 | 0.0036 | 0.0036 | 0.00359 | 0.00358 | 0.00357 | 0.00358 | 0.0036 | 0.00364 | 0.00368 | 0.00372 | 0.00374 | 0.00375 | 0.00374 | 0.00373 | 0.00373 | 0.00373 | 0.00374 | 0.00376 | 0.00376 | 0.00376 | 0.00376 | 0.00376 | 0.00377 | 0.0038 | 0.00383 | 0.00386 | 0.00388 | 0.0039 | 0.0039 | 0.00389 | 0.00387 | 0.00386 | 0.00385 | 0.00386 | 0.00389 | 0.00392 | 0.00396 | 0.00399 | 0.004 | 0.00402 | 0.00404 | 0.00406 | 0.0041 | 0.00415 | 0.0042 | 0.00426 | 0.0043 | 0.00431 | 0.00431 | 0.0043 | 0.00428 | 0.00427 | 0.00426 | 0.00426 | 0.00427 | 0.0043 | 0.00434 | 0.00437 | 0.0044 | 0.00442 | 0.00445 | 0.00447 | 0.00448 | 0.00449 | 0.00449 | 0.00449 | 0.00448 | 0.00448 | 0.00449 | 0.00449 | 0.0045 | 0.00452 | 0.00453 | 0.00454 | 0.00454 | 0.00455 | 0.00457 | 0.0046 | 0.00463 | 0.00466 | 0.0047 | 0.00473 | 0.00476 | 0.00477 | 0.00477 | 0.00475 | 0.00473 | 0.00472 | 0.00473 | 0.00474 | 0.00476 | 0.00479 | 0.00482 | 0.00485 | 0.00487 | 0.00488 | 0.00488 | 0.00488 | 0.00488 | 0.00489 | 0.0049 | 0.00492 | 0.00494 | 0.00496 | 0.00498 | 0.00498 | 0.00498 | 0.00497 | 0.00496 | 0.00496 | 0.00496 | 0.00496 | 0.00496 | 0.00497 | 0.00498 | 0.00498 | 0.00497 | 0.00496 | 0.00496 | 0.00496 | 0.00497 | 0.00496 | 0.00495 | 0.00493 | 0.00493 | 0.00493 | 0.00494 | 0.00495 | 0.00498 | 0.00502 | 0.00508 | 0.00513 | 0.00516 | 0.00518 | 0.00519 | 0.0052 | 0.00521 | 0.00523 | 0.00525 | 0.00527 | 0.0053 | 0.00533 | 0.00536 | 0.00538 | 0.00539 | 0.00539 | 0.00539 | 0.00539 | 0.00539 | 0.00541 | 0.00543 | 0.00546 | 0.00548 | 0.0055 | 0.00551 | 0.00551 | 0.0055 | 0.00549 | 0.00547 | 0.00546 | 0.00545 | 0.00546 | 0.00547 | 0.00549 | 0.00551 | 0.00552 | 0.00552 | 0.00552 | 0.00552 | 0.00552 | 0.00553 | 0.00555 | 0.00557 | 0.0056 | 0.00564 | 0.00567 | 0.00571 | 0.00575 | 0.00579 | 0.00582 | 0.00585 | 0.00588 | 0.00591 | 0.00593 | 0.00593 | 0.00593 | 0.00593 | 0.00592 | 0.00592 | 0.00592 | 0.00593 | 0.00594 | 0.00596 | 0.00597 | 0.00599 | 0.006 | 0.00601 | 0.00601 | 0.00602 | 0.00601 | 0.006 | 0.006 | 0.006 | 0.006 | 0.006 | 0.006 | 0.006 | 0.00601 | 0.00603 | 0.00605 | 0.00607 | 0.00609 | 0.0061 | 0.0061 | 0.00609 | 0.00607 | 0.00604 | 0.00601 | 0.00598 | 0.00595 | 0.00594 | 0.00593 | 0.00594 | 0.00597 | 0.006 | 0.00603 | 0.00606 | 0.00608 | 0.0061 | 0.0061 | 0.00609 | 0.00607 | 0.00604 | 0.006 | 0.00597 | 0.00594 | 0.00591 | 0.00587 | 0.00584 | 0.0058 | 0.00578 | 0.00578 | 0.00579 | 0.00581 | 0.00582 | 0.00584 | 0.00586 | 0.00589 | 0.00591 | 0.00593 | 0.00594 | 0.00595 | 0.00597 | 0.00599 | 0.006 | 0.00599 | 0.00598 | 0.00595 | 0.00594 | 0.00593 | 0.00592 | 0.00592 | 0.00591 | 0.0059 | 0.0059 | 0.0059 | 0.0059 | 0.0059 | 0.00591 | 0.00592 | 0.00594 | 0.00596 | 0.00597 | 0.00597 | 0.00595 | 0.00592 | 0.00589 | 0.00587 | 0.00585 | 0.00585 | 0.00585 | 0.00585 | 0.00587 | 0.00588 | 0.00588 | 0.00588 | 0.00586 | 0.00583 | 0.00579 | 0.00576 | 0.00573 | 0.0057 | 0.00569 | 0.00569 | 0.00571 | 0.00575 | 0.00579 | 0.00583 | 0.00586 | 0.00588 | 0.00589 | 0.00589 | 0.00588 | 0.00587 | 0.00586 | 0.00584 | 0.00583 | 0.00583 | 0.00582 | 0.00581 | 0.00579 | 0.00577 | 0.00573 | 0.0057 | 0.00567 | 0.00564 | 0.00562 | 0.0056 | 0.00559 | 0.00559 | 0.00559 | 0.00561 | 0.00563 | 0.00565 | 0.00566 | 0.00567 | 0.00565 | 0.00563 | 0.00559 | 0.00554 | 0.00549 | 0.00544 | 0.0054 | 0.00537 | 0.00535 | 0.00535 | 0.00536 | 0.00537 | 0.00539 | 0.00541 | 0.00542 | 0.00543 | 0.00544 | 0.00543 | 0.00541 | 0.00538 | 0.00535 | 0.00533 | 0.0053 | 0.00528 | 0.00527 | 0.00526 | 0.00525 | 0.00524 | 0.00523 | 0.00521 | 0.00521 | 0.00521 | 0.00522 | 0.00522 | 0.00522 | 0.00521 | 0.00521 | 0.0052 | 0.0052 | 0.00519 | 0.00518 | 0.00518 | 0.00518 | 0.00517 | 0.00517 | 0.00515 | 0.00514 | 0.00512 | 0.00511 | 0.0051 | 0.00508 | 0.00507 | 0.00506 | 0.00506 | 0.00506 | 0.00506 | 0.00506 | 0.00506 | 0.00505 | 0.00505 | 0.00505 | 0.00505 | 0.00506 | 0.00506 | 0.00507 | 0.00508 | 0.00509 | 0.00508 | 0.00506 | 0.00503 | 0.005 | 0.00496 | 0.00494 | 0.00492 | 0.0049 | 0.00489 | 0.00488 | 0.00488 | 0.00488 | 0.00488 | 0.00488 | 0.00487 | 0.00487 | 0.00488 | 0.00488 | 0.00487 | 0.00486 | 0.00483 | 0.00479 | 0.00476 | 0.00473 | 0.00472 | 0.00471 | 0.00471 | 0.00472 | 0.00473 | 0.00474 | 0.00475 | 0.00475 | 0.00475 | 0.00473 | 0.00471 | 0.0047 | 0.00468 | 0.00467 | 0.00466 | 0.00465 | 0.00464 | 0.00463 | 0.00463 | 0.00463 | 0.00463 | 0.00462 | 0.00462 | 0.00462 | 0.00462 | 0.00462 | 0.00463 | 0.00463 | 0.00462 | 0.0046 | 0.00458 | 0.00456 | 0.00455 | 0.00454 | 0.00454 | 0.00454 | 0.00454 | 0.00453 | 0.00451 | 0.0045 | 0.00448 | 0.00446 | 0.00445 | 0.00444 | 0.00445 | 0.00446 | 0.00447 | 0.00448 | 0.00448 | 0.00447 | 0.00445 | 0.00443 | 0.0044 | 0.00438 | 0.00437 | 0.00435 | 0.00434 | 0.00434 | 0.00434 | 0.00434 | 0.00433 | 0.00433 | 0.00432 | 0.00431 | 0.0043 | 0.0043 | 0.00429 | 0.00429 | 0.00428 | 0.00428 | 0.00426 | 0.00425 | 0.00423 | 0.00422 | 0.00421 | 0.00421 | 0.00421 | 0.00421 | 0.00421 | 0.00421 | 0.00421 | 0.00421 | 0.00419 | 0.00415 | 0.00412 | 0.0041 | 0.00407 | 0.00405 | 0.00402 | 0.004 | 0.00399 | 0.00399 | 0.00398 | 0.00397 | 0.00397 | 0.00396 | 0.00397 | 0.00398 | 0.00398 | 0.00397 | 0.00397 | 0.00396 | 0.00395 | 0.00393 | 0.00391 | 0.0039 | 0.00389 | 0.0039 | 0.00391 | 0.00392 | 0.00392 | 0.00393 | 0.00393 | 0.00393 | 0.00392 | 0.00391 | 0.00389 | 0.00388 | 0.00386 | 0.00385 | 0.00384 | 0.00384 | 0.00385 | 0.00386 | 0.00387 | 0.00388 | 0.00389 | 0.00391 | 0.00393 | 0.00394 | 0.00395 | 0.00395 | 0.00395 | 0.00395 | 0.00395 | 0.00394 | 0.00392 | 0.0039 | 0.00387 | 0.00384 | 0.0038 | 0.00377 | 0.00374 | 0.00372 | 0.0037 | 0.00368 | 0.00367 | 0.00366 | 0.00366 | 0.00366 | 0.00366 | 0.00367 | 0.00369 | 0.00371 | 0.00373 | 0.00375 | 0.00376 | 0.00377 | 0.00376 | 0.00375 | 0.00373 | 0.0037 | 0.00367 | 0.00364 | 0.00361 | 0.00359 | 0.00358 | 0.00358 | 0.00359 | 0.00361 | 0.00363 | 0.00365 | 0.00367 | 0.00368 | 0.00369 | 0.00369 | 0.00368 | 0.00367 | 0.00366 | 0.00366 | 0.00366 | 0.00367 | 0.00368 | 0.00369 | 0.0037 | 0.0037 | 0.00369 | 0.00366 | 0.00364 | 0.00363 | 0.00363 | 0.00364 | 0.00366 | 0.00368 | 0.0037 | 0.00372 | 0.00372 | 0.00372 | 0.00372 | 0.00372 | 0.00373 | 0.00374 | 0.00376 | 0.00377 | 0.00378 | 0.00378 | 0.00379 | 0.0038 | 0.0038 | 0.0038 | 0.00379 | 0.00379 | 0.00381 | 0.00383 | 0.00386 | 0.0039 | 0.00394 | 0.004 | 0.00405 | 0.00411 | 0.00415 | 0.00419 | 0.00421 | 0.00424 | 0.00428 | 0.00433 | 0.00439 | 0.00445 | 0.00452 | 0.00459 | 0.00465 | 0.00471 | 0.00475 | 0.00478 | 0.00481 | 0.00482 | 0.00483 | 0.00484 | 0.00485 | 0.00487 | 0.00491 | 0.00497 | 0.00506 | 0.00515 | 0.00526 | 0.00538 | 0.00548 | 0.00557 | 0.00563 | 0.00568 | 0.00572 | 0.00574 | 0.00575 | 0.00579 | 0.00586 | 0.00595 | 0.00605 | 0.00616 | 0.00627 | 0.00636 | 0.00644 | 0.00649 | 0.0065 | 0.00648 | 0.00645 | 0.00643 | 0.00644 | 0.00651 | 0.00663 | 0.00679 | 0.00697 | 0.00713 | 0.00726 | 0.00736 | 0.00741 | 0.00742 | 0.00738 | 0.00731 | 0.00724 | 0.0072 | 0.00718 | 0.00717 | 0.00716 | 0.00715 | 0.00714 | 0.00715 | 0.00715 | 0.00716 | 0.00715 | 0.00715 | 0.00714 | 0.00714 | 0.00716 | 0.00718 | 0.00722 | 0.00726 | 0.00731 | 0.00735 | 0.00739 | 0.00741 | 0.00741 | 0.00739 | 0.00735 | 0.0073 | 0.00725 | 0.00719 | 0.00714 | 0.00708 | 0.00703 | 0.007 | 0.00698 | 0.00697 | 0.00696 | 0.00694 | 0.00692 | 0.00689 | 0.00686 | 0.00681 | 0.00675 | 0.0067 | 0.00666 | 0.00663 | 0.00661 | 0.0066 | 0.0066 | 0.00659 | 0.00657 | 0.00655 | 0.00652 | 0.00649 | 0.00646 | 0.00644 | 0.00643 | 0.00643 | 0.00644 | 0.00646 | 0.00647 | 0.00649 | 0.00651 | 0.00652 | 0.00653 | 0.00653 | 0.00653 | 0.00652 | 0.0065 | 0.00649 | 0.00648 | 0.00648 | 0.00648 | 0.0065 | 0.00653 | 0.00657 | 0.00662 | 0.00667 | 0.00673 | 0.00678 | 0.00684 | 0.00691 | 0.00698 | 0.00704 | 0.00711 | 0.00717 | 0.00723 | 0.00728 | 0.00733 | 0.00738 | 0.00743 | 0.00748 | 0.00752 | 0.00756 | 0.00759 | 0.00761 | 0.00763 | 0.00764 | 0.00765 | 0.00766 | 0.00766 | 0.00768 | 0.00768 | 0.00769 | 0.00768 | 0.00766 | 0.00764 | 0.00762 | 0.0076 | 0.00757 | 0.00756 | 0.00755 | 0.00756 | 0.00757 | 0.00761 | 0.00767 | 0.00776 | 0.00785 | 0.00793 | 0.00798 | 0.008 | 0.00797 | 0.00791 | 0.00782 | 0.00771 | 0.0076 | 0.00751 | 0.00745 | 0.00742 | 0.00741 | 0.0074 | 0.00737 | 0.00734 | 0.00731 | 0.00727 | 0.00723 | 0.0072 | 0.00718 | 0.00717 | 0.00718 | 0.00718 | 0.00718 | 0.00717 | 0.00714 | 0.00711 | 0.00706 | 0.00701 | 0.00694 | 0.00686 | 0.0068 | 0.00673 | 0.00668 | 0.00663 | 0.00659 | 0.00655 | 0.00652 | 0.0065 | 0.00648 | 0.00648 | 0.00647 | 0.00647 | 0.00646 | 0.00644 | 0.00641 | 0.00637 | 0.00633 | 0.00627 | 0.00622 | 0.00616 | 0.00612 | 0.00608 | 0.00604 | 0.006 | 0.00597 | 0.00593 | 0.00589 | 0.00586 | 0.00582 | 0.00579 | 0.00576 | 0.00574 | 0.00571 | 0.00569 | 0.00567 | 0.00566 | 0.00565 | 0.00564 | 0.00563 | 0.00563 | 0.00563 | 0.00562 | 0.00561 | 0.00559 | 0.00556 | 0.00551 | 0.00546 | 0.00538 | 0.0053 | 0.00522 | 0.00515 | 0.00507 | 0.005 | 0.00493 | 0.00488 | 0.00483 | 0.00479 | 0.00476 | 0.00473 | 0.00471 | 0.00468 | 0.00465 | 0.00462 | 0.00459 | 0.00455 | 0.0045 | 0.00446 | 0.00443 | 0.00439 | 0.00436 | 0.00433 | 0.0043 | 0.00427 | 0.00425 | 0.00423 | 0.00421 | 0.0042 | 0.0042 | 0.00419 | 0.00419 | 0.0042 | 0.0042 | 0.0042 | 0.00419 | 0.00417 | 0.00415 | 0.00413 | 0.00411 | 0.00407 | 0.00404 | 0.00402 | 0.004 | 0.00399 | 0.00397 | 0.00396 | 0.00396 | 0.00396 | 0.00396 | 0.00397 | 0.00396 | 0.00395 | 0.00394 | 0.00393 | 0.00393 | 0.00393 | 0.00392 | 0.00391 | 0.00391 | 0.0039 | 0.0039 | 0.00389 | 0.00388 | 0.00386 | 0.00385 | 0.00384 | 0.00383 | 0.00382 | 0.0038 | 0.00379 | 0.00378 | 0.00377 | 0.00376 | 0.00376 | 0.00376 | 0.00376 | 0.00376 | 0.00376 | 0.00376 | 0.00376 | 0.00376 | 0.00376 | 0.00376 | 0.00376 | 0.00376 | 0.00376 | 0.00375 | 0.00374 | 0.00373 | 0.00372 | 0.00371 | 0.00371 | 0.0037 | 0.0037 | 0.00369 | 0.00369 | 0.00369 | 0.00369 | 0.00369 | 0.00369 | 0.00368 | 0.00367 | 0.00365 | 0.00363 | 0.0036 | 0.00358 | 0.00357 | 0.00356 | 0.00356 | 0.00357 | 0.00358 | 0.0036 | 0.00362 | 0.00363 | 0.00364 | 0.00364 | 0.00364 | 0.00364 | 0.00365 | 0.00364 | 0.00363 | 0.00362 | 0.0036 | 0.00359 | 0.00357 | 0.00356 | 0.00354 | 0.00354 | 0.00354 | 0.00354 | 0.00355 | 0.00355 | 0.00355 | 0.00355 | 0.00353 | 0.00352 | 0.00351 | 0.0035 | 0.0035 | 0.00351 | 0.00352 | 0.00353 | 0.00353 | 0.00352 | 0.00351 | 0.0035 | 0.00349 | 0.00348 | 0.00348 | 0.00348 | 0.00349 | 0.00349 | 0.00349 | 0.00349 | 0.00347 | 0.00346 | 0.00345 | 0.00344 | 0.00344 | 0.00344 | 0.00345 | 0.00345 | 0.00345 | 0.00346 | 0.00346 | 0.00347 | 0.00348 | 0.00348 | 0.00348 | 0.00348 | 0.00349 | 0.00348 | 0.00347 | 0.00346 | 0.00344 | 0.00343 | 0.00342 | 0.00342 | 0.00341 | 0.00341 | 0.00341 | 0.00341 | 0.00342 | 0.00343 | 0.00344 | 0.00344 | 0.00345 | 0.00345 | 0.00345 | 0.00345 | 0.00343 | 0.00342 | 0.00341 | 0.0034 | 0.00339 | 0.00339 | 0.00339 | 0.00339 | 0.0034 | 0.0034 | 0.00339 | 0.00339 | 0.00338 | 0.00337 | 0.00336 | 0.00335 | 0.00333 | 0.00332 | 0.00332 | 0.00333 | 0.00333 | 0.00333 | 0.00333 | 0.00333 | 0.00333 | 0.00332 | 0.00331 | 0.0033 | 0.0033 | 0.0033 | 0.00331 | 0.00331 | 0.00331 | 0.0033 | 0.00329 | 0.00328 | 0.00328 | 0.00328 | 0.00328 | 0.00329 | 0.00329 | 0.0033 | 0.0033 | 0.00329 | 0.00328 | 0.00328 | 0.00327 | 0.00328 | 0.00328 | 0.00329 | 0.0033 | 0.0033 | 0.0033 | 0.0033 | 0.00331 | 0.00331 | 0.00332 | 0.00334 | 0.00335 | 0.00335 | 0.00335 | 0.00334 | 0.00333 | 0.00331 | 0.0033 | 0.00329 | 0.00329 | 0.00329 | 0.00329 | 0.0033 | 0.0033 | 0.00331 | 0.00332 | 0.00332 | 0.00331 | 0.00329 | 0.00328 | 0.00326 | 0.00325 | 0.00324 | 0.00324 | 0.00323 | 0.00323 | 0.00322 | 0.00322 | 0.00322 | 0.00321 | 0.00321 | 0.00322 | 0.00324 | 0.00326 | 0.00328 | 0.00329 | 0.0033 | 0.0033 | 0.00328 | 0.00326 | 0.00324 | 0.00321 | 0.00319 | 0.00318 | 0.00318 | 0.00318 | 0.00319 | 0.00319 | 0.00318 | 0.00318 | 0.00317 | 0.00316 | 0.00315 | 0.00314 | 0.00312 | 0.00311 | 0.00309 | 0.00307 | 0.00305 | 0.00304 | 0.00303 | 0.00303 | 0.00303 | 0.00304 | 0.00306 | 0.00307 | 0.00308 | 0.00309 | 0.00308 | 0.00308 | 0.00308 | 0.00308 | 0.00307 | 0.00306 | 0.00305 | 0.00304 | 0.00304 | 0.00304 | 0.00304 | 0.00303 | 0.00302 | 0.00302 | 0.00302 | 0.00303 | 0.00303 | 0.00303 | 0.00302 | 0.00301 | 0.003 | 0.00299 | 0.00298 | 0.00298 | 0.00297 | 0.00297 | 0.00298 | 0.00298 | 0.00299 | 0.00299 | 0.00299 | 0.00298 | 0.00298 | 0.00297 | 0.00296 | 0.00294 | 0.00292 | 0.00291 | 0.0029 | 0.0029 | 0.00292 | 0.00293 | 0.00295 | 0.00296 | 0.00297 | 0.00297 | 0.00295 | 0.00294 | 0.00293 | 0.00294 | 0.00296 | 0.00298 | 0.003 | 0.00302 | 0.00304 | 0.00306 | 0.00307 | 0.00306 | 0.00304 | 0.00302 | 0.003 | 0.00299 | 0.00298 | 0.00297 | 0.00296 | 0.00296 | 0.00296 | 0.00295 | 0.00294 | 0.00293 | 0.00291 | 0.00291 | 0.0029 | 0.00289 | 0.00289 | 0.00288 | 0.00287 | 0.00286 | 0.00286 | 0.00286 | 0.00286 | 0.00287 | 0.00288 | 0.0029 | 0.00293 | 0.00295 | 0.00297 | 0.00298 | 0.00298 | 0.00297 | 0.00295 | 0.00292 | 0.0029 | 0.00288 | 0.00287 | 0.00287 | 0.00288 | 0.0029 | 0.00292 | 0.00293 | 0.00294 | 0.00294 | 0.00294 | 0.00293 | 0.00292 | 0.00292 | 0.00292 | 0.00292 | 0.00292 | 0.00291 | 0.0029 | 0.00289 | 0.00288 | 0.00287 | 0.00287 | 0.00287 | 0.00287 | 0.00287 | 0.00286 | 0.00284 | 0.00282 | 0.0028 | 0.00279 | 0.00279 | 0.0028 | 0.00281 | 0.00283 | 0.00285 | 0.00286 | 0.00285 | 0.00284 | 0.00284 | 0.00283 | 0.00283 | 0.00283 | 0.00283 | 0.00283 | 0.00283 | 0.00283 | 0.00284 | 0.00284 | 0.00284 | 0.00285 | 0.00285 | 0.00286 | 0.00286 | 0.00286 | 0.00285 | 0.00284 | 0.00284 | 0.00284 | 0.00284 | 0.00284 | 0.00284 | 0.00284 | 0.00284 | 0.00285 | 0.00285 | 0.00285 | 0.00284 | 0.00284 | 0.00283 | 0.00282 | 0.00282 | 0.00281 | 0.00281 | 0.0028 | 0.0028 | 0.00279 | 0.00279 | 0.00279 | 0.00279 | 0.00279 | 0.00279 | 0.0028 | 0.00282 | 0.00285 | 0.00287 | 0.00288 | 0.00288 | 0.00287 | 0.00285 | 0.00284 | 0.00281 | 0.00279 | 0.00278 | 0.00277 | 0.00278 | 0.0028 | 0.00281 | 0.00283 | 0.00284 | 0.00285 | 0.00284 | 0.00282 | 0.0028 | 0.00279 | 0.00278 | 0.00278 | 0.00277 | 0.00277 | 0.00277 | 0.00278 | 0.0028 | 0.00282 | 0.00283 | 0.00284 | 0.00284 | 0.00284 | 0.00284 | 0.00282 | 0.00281 | 0.00278 | 0.00277 | 0.00276 | 0.00276 | 0.00277 | 0.00277 | 0.00277 | 0.00277 | 0.00276 | 0.00276 | 0.00277 | 0.00278 | 0.0028 | 0.00282 | 0.00282 | 0.00283 | 0.00283 | 0.00283 | 0.00283 | 0.00282 | 0.00282 | 0.00282 | 0.00283 | 0.00285 | 0.00286 | 0.00285 | 0.00285 | 0.00285 | 0.00286 | 0.00287 | 0.00287 | 0.00287 | 0.00286 | 0.00284 | 0.00281 | 0.00277 | 0.00273 | 0.00269 | 0.00267 | 0.00268 | 0.0027 | 0.00273 | 0.00277 | 0.0028 | 0.00282 | 0.00282 | 0.00279 | 0.00276 | 0.00272 | 0.00269 | 0.00267 | 0.00266 | 0.00266 | 0.00268 | 0.0027 | 0.00272 | 0.00273 | 0.00275 | 0.00277 | 0.0028 | 0.00282 | 0.00284 | 0.00284 | 0.00283 | 0.00281 | 0.00277 | 0.00273 | 0.0027 | 0.00268 | 0.00268 | 0.00269 | 0.0027 | 0.00271 | 0.00272 | 0.00273 | 0.00274 | 0.00275 | 0.00275 | 0.00276 | 0.00276 | 0.00276 | 0.00276 | 0.00277 | 0.00277 | 0.00277 | 0.00276 | 0.00274 | 0.00272 | 0.00271 | 0.00268 | 0.00272 | 0.00275 | 0.00271 | 0.00257 | 0.00234 | 0.00205 | 0.00174 | 0.00146 | 0.00125 | 0.00113 | 0.00112 | 0.00126 | 0.00156 | 0.0019 | 0.00221 | 0.0025 | 0.00277 | 0.00304 | 0.00331 | 0.00359 | 0.00388 | 0.00418 | 0.00448 | 0.00478 | 0.00507 | 0.00534 | 0.00558 | 0.00577 | 0.0059 | 0.00597 | 0.00597 | 0.00589 | 0.00575 | 0.00554 | 0.00529 | 0.00501 | 0.00472 | 0.00444 | 0.00418 | 0.00398 | 0.00386 | 0.00381 | 0.00384 | 0.00394 | 0.0041 | 0.00433 | 0.00461 | 0.00492 | 0.00522 | 0.00551 | 0.00578 | 0.00607 | 0.00636 | 0.00666 | 0.00696 | 0.00723 | 0.00748 | 0.0077 | 0.00787 | 0.00798 | 0.00803 | 0.00804 | 0.00804 | 0.00805 | 0.00807 | 0.00809 | 0.00812 | 0.00817 | 0.00829 | 0.00851 | 0.00886 | 0.00939 | 0.01009 | 0.01093 | 0.0118 | 0.01253 | 0.01296 | 0.01299 | 0.01263 | 0.01193 | 0.01101 | 0.01004 | 0.00918 | 0.00853 | 0.00813 | 0.00799 | 0.00804 | 0.00818 | 0.00833 | 0.00841 | 0.00845 | 0.00847 | 0.00852 | 0.00861 | 0.00871 | 0.00879 | 0.00882 | 0.00881 | 0.00874 | 0.0086 | 0.00845 | 0.00834 | 0.00838 | 0.00859 | 0.00894 | 0.00936 | 0.00976 | 0.01005 | 0.01013 | 0.0099 | 0.00931 | 0.00846 | 0.00746 | 0.00646 | 0.00556 | 0.00479 | 0.00423 | 0.00391 | 0.00378 | 0.00379 | 0.00387 | 0.00393 | 0.00396 | 0.00397 | 0.00393 | 0.0039 | 0.00385 | 0.00377 | 0.00377 | 0.0038 | 0.00388 | 0.00401 | 0.00414 | 0.00426 | 0.00439 | 0.00448 | 0.00455 | 0.00463 | 0.00469 | 0.00475 | 0.00482 | 0.00488 | 0.00493 | 0.00498 | 0.005 | 0.00502 | 0.00504 | 0.00503 | 0.00503 | 0.00502 | 0.00501 | 0.00499 | 0.00497 | 0.00494 | 0.00489 | 0.00484 | 0.00477 | 0.00469 | 0.00459 | 0.00448 | 0.00435 | 0.00421 | 0.00406 | 0.00389 | 0.00371 | 0.00352 | 0.00331 | 0.0031 | 0.00289 | 0.00269 | 0.00252 | 0.00237 | 0.00226 | 0.00219 | 0.00215 | 0.00214 | 0.00215 | 0.00218 | 0.00222 | 0.00227 | 0.00232 | 0.00238 | 0.00244 | 0.00249 | 0.00255 | 0.00259 | 0.00262 | 0.00264 | 0.00263 | 0.00261 | 0.0026 | 0.00261 | 0.00265 | 0.00271 | 0.00278 | 0.00286 | 0.00295 | 0.00305 | 0.00315 | 0.00322 | 0.00326 | 0.00327 | 0.00326 | 0.00323 | 0.00321 | 0.00318 | 0.00316 | 0.00315 | 0.0032 | 0.00332 | 0.00352 | 0.00368 | 0.00377 | 0.00379 | 0.00374 | 0.00363 | 0.00347 | 0.00328 | 0.00309 | 0.00291 | 0.0028 | 0.00277 | 0.0028 | 0.0028 | 0.0028 | 0.00282 | 0.00285 | 0.00287 | 0.00289 | 0.0029 | 0.0029 | 0.0029 | 0.00288 | 0.00285 | 0.00281 | 0.00276 | 0.00271 | 0.00266 | 0.00262 | 0.00259 | 0.00257 | 0.00256 | 0.00256 | 0.00257 | 0.00259 | 0.00263 | 0.00266 | 0.00268 | 0.00269 | 0.00269 | 0.00271 | 0.00274 | 0.00276 | 0.00277 | 0.00276 | 0.00276 | 0.00276 | 0.00275 | 0.00273 | 0.0027 | 0.00268 | 0.00268 | 0.00269 | 0.00271 | 0.00271 | 0.0027 | 0.00268 | 0.00265 | 0.00262 | 0.00258 | 0.00255 | 0.00253 | 0.00253 | 0.00256 | 0.00262 | 0.00269 | 0.00276 | 0.00281 | 0.00284 | 0.00283 | 0.00279 | 0.00272 | 0.00266 | 0.00262 | 0.0026 | 0.0026 | 0.00261 | 0.0026 | 0.00258 | 0.00255 | 0.00251 | 0.00248 | 0.00246 | 0.00245 | 0.00246 | 0.0025 | 0.00255 | 0.00259 | 0.00261 | 0.00262 | 0.00264 | 0.00267 | 0.00271 | 0.00277 | 0.00282 | 0.00286 | 0.00287 | 0.00284 | 0.00278 | 0.00269 | 0.0026 | 0.00253 | 0.00249 | 0.00245 | 0.00242 | 0.00241 | 0.00242 | 0.00245 | 0.00248 | 0.00251 | 0.00254 | 0.00257 | 0.0026 | 0.00264 | 0.00265 | 0.00263 | 0.00257 | 0.00247 | 0.00237 | 0.00229 | 0.00224 | 0.00222 | 0.00221 | 0.00222 | 0.00225 | 0.00234 | 0.00247 | 0.00264 | 0.00279 | 0.00292 | 0.003 | 0.00302 | 0.00299 | 0.0029 | 0.00275 | 0.00257 | 0.00241 | 0.00229 | 0.00221 | 0.00217 | 0.00215 | 0.00215 | 0.00217 | 0.00221 | 0.00226 | 0.00231 | 0.00233 | 0.00235 | 0.00236 | 0.00235 | 0.00232 | 0.00227 | 0.00224 | 0.00222 | 0.00221 | 0.00223 | 0.00225 | 0.00228 | 0.00229 | 0.00231 | 0.00232 | 0.00231 | 0.00229 | 0.00226 | 0.00223 | 0.00219 | 0.00217 | 0.00217 | 0.00219 | 0.00221 | 0.00222 | 0.00223 | 0.00224 | 0.00225 | 0.00226 | 0.00225 | 0.00224 | 0.00225 | 0.00227 | 0.0023 | 0.00233 | 0.00237 | 0.00241 | 0.00246 | 0.00251 | 0.00254 | 0.00256 | 0.00257 | 0.00257 | 0.00257 | 0.00255 | 0.00252 | 0.0025 | 0.00249 | 0.00249 | 0.0025 | 0.00251 | 0.00251 | 0.00251 | 0.00251 | 0.00252 | 0.00252 | 0.00251 | 0.0025 | 0.0025 | 0.00249 | 0.0025 | 0.00252 | 0.00255 | 0.00253 | 0.00251 | 0.00248 | 0.00247 | 0.00249 | 0.00254 | 0.00261 | 0.0027 | 0.00279 | 0.00289 | 0.00297 | 0.00301 | 0.00298 | 0.00291 | 0.00282 | 0.00273 | 0.00265 | 0.00259 | 0.00254 | 0.0025 | 0.00246 | 0.00244 | 0.00243 | 0.00242 | 0.00244 | 0.00246 | 0.00249 | 0.00252 | 0.00255 | 0.00258 | 0.00259 | 0.00261 | 0.00262 | 0.00265 | 0.00269 | 0.00274 | 0.00279 | 0.00283 | 0.00286 | 0.00288 | 0.00289 | 0.0029 | 0.0029 | 0.00292 | 0.00293 | 0.00296 | 0.003 | 0.00304 | 0.00308 | 0.00311 | 0.00314 | 0.00317 | 0.00318 | 0.00317 | 0.00313 | 0.00306 | 0.00297 | 0.00288 | 0.00279 | 0.00272 | 0.00266 | 0.0026 | 0.00256 | 0.00253 | 0.00251 | 0.00252 | 0.00253 | 0.00254 | 0.00254 | 0.00255 | 0.00258 | 0.00264 | 0.00271 | 0.00278 | 0.00287 | 0.00299 | 0.00315 | 0.00331 | 0.00342 | 0.00347 | 0.00345 | 0.00341 | 0.00336 | 0.0033 | 0.00322 | 0.00314 | 0.00307 | 0.00304 | 0.00303 | 0.00303 | 0.00303 | 0.00303 | 0.00305 | 0.00309 | 0.00315 | 0.0032 | 0.00323 | 0.00326 | 0.00329 | 0.00331 | 0.00332 | 0.0033 | 0.00326 | 0.0032 | 0.00313 | 0.00305 | 0.00296 | 0.00288 | 0.00282 | 0.00281 | 0.00284 | 0.0029 | 0.00296 | 0.00302 | 0.00303 | 0.003 | 0.00292 | 0.00281 | 0.00269 | 0.00257 | 0.00245 | 0.00237 | 0.00232 | 0.00234 | 0.00239 | 0.00246 | 0.00254 | 0.00262 | 0.00272 | 0.00283 | 0.00295 | 0.00307 | 0.00317 | 0.00324 | 0.00328 | 0.00329 | 0.00325 | 0.00316 | 0.00304 | 0.0029 | 0.00276 | 0.00264 | 0.00254 | 0.00248 | 0.00243 | 0.00239 | 0.00235 | 0.00233 | 0.00232 | 0.00231 | 0.00231 | 0.0023 | 0.00227 | 0.00222 | 0.00216 | 0.0021 | 0.00206 | 0.00202 | 0.00198 | 0.00196 | 0.00196 | 0.002 | 0.00207 | 0.00216 | 0.00224 | 0.0023 | 0.00235 | 0.00239 | 0.00244 | 0.00251 | 0.00262 | 0.00279 | 0.00303 | 0.00332 | 0.00362 | 0.0039 | 0.00411 | 0.00423 | 0.00424 | 0.00414 | 0.00397 | 0.00376 | 0.00356 | 0.00336 | 0.00318 | 0.00301 | 0.00286 | 0.00273 | 0.00265 | 0.00261 | 0.00259 | 0.0026 | 0.00262 | 0.00265 | 0.0027 | 0.00276 | 0.00283 | 0.0029 | 0.00294 | 0.00295 | 0.00293 | 0.00289 | 0.00284 | 0.00276 | 0.00267 | 0.00258 | 0.00251 | 0.00246 | 0.00245 | 0.00245 | 0.00247 | 0.00249 | 0.00249 | 0.00249 | 0.0025 | 0.00251 | 0.00253 | 0.00255 | 0.00259 | 0.00264 | 0.0027 | 0.00275 | 0.00277 | 0.00274 | 0.00268 | 0.0026 | 0.00254 | 0.0025 | 0.00247 | 0.00248 | 0.0025 | 0.00255 | 0.00262 | 0.00268 | 0.00273 | 0.00278 | 0.00281 | 0.00284 | 0.00286 | 0.00288 | 0.00288 | 0.00286 | 0.00283 | 0.00278 | 0.00272 | 0.00267 | 0.00262 | 0.00259 | 0.00258 | 0.00258 | 0.00258 | 0.00258 | 0.00258 | 0.00258 | 0.00258 | 0.00259 | 0.00259 | 0.00259 | 0.0026 | 0.00261 | 0.00261 | 0.00261 | 0.00259 | 0.00257 | 0.00255 | 0.00255 | 0.00257 | 0.0026 | 0.00264 | 0.00268 | 0.0027 | 0.0027 | 0.00269 | 0.00268 | 0.00267 | 0.00267 | 0.00268 | 0.0027 | 0.00272 | 0.00273 | 0.00273 | 0.00272 | 0.0027 | 0.00268 | 0.00265 | 0.00262 | 0.0026 | 0.0026 | 0.00259 | 0.00259 | 0.00258 | 0.00256 | 0.00255 | 0.00255 | 0.00255 | 0.00257 | 0.0026 | 0.00263 | 0.00267 | 0.0027 | 0.00272 | 0.00273 | 0.00273 | 0.00272 | 0.00271 | 0.00269 | 0.00267 | 0.00267 | 0.00266 | 0.00266 | 0.00265 | 0.00263 | 0.00261 | 0.00259 | 0.00257 | 0.00255 | 0.00254 | 0.00253 | 0.00252 | 0.00252 | 0.00252 | 0.00251 | 0.0025 | 0.0025 | 0.00252 | 0.00255 | 0.0026 | 0.00266 | 0.00272 | 0.00276 | 0.00278 | 0.00278 | 0.00274 | 0.00269 | 0.00263 | 0.00258 | 0.00253 | 0.00249 | 0.00246 | 0.00244 | 0.00243 | 0.00242 | 0.00242 | 0.00243 | 0.00245 | 0.00248 | 0.00251 | 0.00253 | 0.00254 | 0.00252 | 0.00249 | 0.00246 | 0.00243 | 0.00241 | 0.00239 | 0.00236 | 0.00232 | 0.00229 | 0.00226 | 0.00225 | 0.00224 | 0.00222 | 0.0022 | 0.00217 | 0.00215 | 0.00213 | 0.00211 | 0.0021 | 0.00211 | 0.00213 | 0.00219 | 0.00225 | 0.00229 | 0.0023 | 0.00227 | 0.00222 | 0.00217 | 0.00214 | 0.00216 | 0.00222 | 0.00231 | 0.00242 | 0.00251 | 0.00258 | 0.00262 | 0.00262 | 0.00259 | 0.00254 | 0.00248 | 0.00245 | 0.00245 | 0.00247 | 0.00251 | 0.00255 | 0.00259 | 0.00261 | 0.0026 | 0.00258 | 0.00253 | 0.00247 | 0.0024 | 0.00234 | 0.00228 | 0.00225 | 0.00225 | 0.00227 | 0.0023 | 0.00232 | 0.00234 | 0.00233 | 0.00231 | 0.00229 | 0.00226 | 0.00224 | 0.00223 | 0.00222 | 0.00221 | 0.00218 | 0.00213 | 0.00205 | 0.00197 | 0.0019 | 0.00185 | 0.00185 | 0.00188 | 0.00194 | 0.00201 | 0.00207 | 0.00212 | 0.00214 | 0.00215 | 0.00217 | 0.00221 | 0.00225 | 0.00228 | 0.0023 | 0.00229 | 0.00226 | 0.0022 | 0.00213 | 0.00204 | 0.00196 | 0.00189 | 0.00184 | 0.0018 | 0.00178 | 0.00179 | 0.00183 | 0.0019 | 0.00199 | 0.00209 | 0.00218 | 0.00225 | 0.00228 | 0.00227 | 0.00222 | 0.00216 | 0.00212 | 0.00212 | 0.00218 | 0.0023 | 0.00244 | 0.00256 | 0.00263 | 0.00263 | 0.00255 | 0.0024 | 0.0022 | 0.00199 | 0.0018 | 0.00168 | 0.00165 | 0.00168 | 0.00176 | 0.00187 | 0.00198 | 0.00206 | 0.0021 | 0.00211 | 0.00209 | 0.00205 | 0.00201 | 0.00197 | 0.00194 | 0.00193 | 0.00194 | 0.00194 | 0.00194 | 0.00192 | 0.00189 | 0.00184 | 0.00179 | 0.00178 | 0.0018 | 0.00186 | 0.00196 | 0.00208 | 0.0022 | 0.00231 | 0.00239 | 0.00243 | 0.00243 | 0.00241 | 0.00238 | 0.00237 | 0.0024 | 0.00245 | 0.00249 | 0.00251 | 0.0025 | 0.00246 | 0.0024 | 0.00235 | 0.0023 | 0.00226 | 0.00222 | 0.00219 | 0.00215 | 0.00211 | 0.00205 | 0.00197 | 0.0019 | 0.00184 | 0.00183 | 0.00185 | 0.0019 | 0.00195 | 0.002 | 0.00202 | 0.00203 | 0.00201 | 0.00198 | 0.00193 | 0.00188 | 0.00185 | 0.00186 | 0.00191 | 0.00199 | 0.00207 | 0.00215 | 0.00219 | 0.00219 | 0.00215 | 0.00205 | 0.00194 | 0.00182 | 0.00174 | 0.00168 | 0.00167 | 0.00168 | 0.00172 | 0.0018 | 0.00191 | 0.00203 | 0.00213 | 0.00218 | 0.00215 | 0.00204 | 0.00187 | 0.0017 | 0.00157 | 0.00151 | 0.0015 | 0.00154 | 0.0016 | 0.00168 | 0.00175 | 0.0018 | 0.00178 | 0.00169 | 0.00158 | 0.00148 | 0.00143 | 0.00141 | 0.00141 | 0.00141 | 0.00143 | 0.00147 | 0.00152 | 0.00158 | 0.00165 | 0.00175 | 0.00188 | 0.00203 | 0.00217 | 0.00227 | 0.00231 | 0.0023 | 0.00221 | 0.00207 | 0.0019 | 0.00174 | 0.00163 | 0.00161 | 0.00168 | 0.00179 | 0.00192 | 0.00204 | 0.00212 | 0.00218 | 0.00224 | 0.00231 | 0.00242 | 0.00257 | 0.00273 | 0.00288 | 0.003 | 0.00306 | 0.00305 | 0.00297 | 0.00284 | 0.00271 | 0.00263 | 0.00261 | 0.00267 | 0.00276 | 0.00285 | 0.00292 | 0.00293 | 0.00288 | 0.00278 | 0.00264 | 0.00248 | 0.00233 | 0.00223 | 0.00221 | 0.00228 | 0.00242 | 0.00259 | 0.00275 | 0.00285 | 0.00291 | 0.00292 | 0.0029 | 0.0029 | 0.00293 | 0.00301 | 0.00316 | 0.00332 | 0.00347 | 0.00354 | 0.00352 | 0.00341 | 0.00325 | 0.00308 | 0.00294 | 0.00285 | 0.00284 | 0.0029 | 0.00302 | 0.0032 | 0.00341 | 0.00362 | 0.00378 | 0.00386 | 0.00385 | 0.00375 | 0.00359 | 0.0034 | 0.00321 | 0.00309 | 0.00305 | 0.00309 | 0.00319 | 0.00329 | 0.00337 | 0.00344 | 0.00351 | 0.00358 | 0.00363 | 0.00367 | 0.00367 | 0.00364 | 0.00358 | 0.0035 | 0.00343 | 0.0034 | 0.00344 | 0.00356 | 0.00372 | 0.00388 | 0.00399 | 0.00402 | 0.00397 | 0.00384 | 0.00366 | 0.00349 | 0.00336 | 0.00332 | 0.00335 | 0.00344 | 0.00354 | 0.00362 | 0.00369 | 0.00374 | 0.00377 | 0.00378 | 0.00379 | 0.00379 | 0.00378 | 0.00378 | 0.00377 | 0.00375 | 0.00374 | 0.00373 | 0.00373 | 0.00374 | 0.00377 | 0.0038 | 0.00383 | 0.00386 | 0.00387 | 0.00387 | 0.00386 | 0.00384 | 0.00381 | 0.00377 | 0.00374 | 0.00372 | 0.00369 | 0.00367 | 0.00365 | 0.00363 | 0.0036 | 0.00357 | 0.00353 | 0.00348 | 0.00343 | 0.00337 | 0.00332 | 0.00327 | 0.00324 | 0.00325 | 0.00333 | 0.00347 | 0.00364 | 0.00378 | 0.00386 | 0.00386 | 0.00377 | 0.00362 | 0.00343 | 0.00325 | 0.00312 | 0.00305 | 0.00305 | 0.00308 | 0.00311 | 0.00312 | 0.00309 | 0.00302 | 0.00293 | 0.00281 | 0.00268 | 0.00257 | 0.00249 | 0.00245 | 0.00248 | 0.00252 | 0.00257 | 0.0026 | 0.0026 | 0.00255 | 0.00245 | 0.00232 | 0.00216 | 0.00201 | 0.00191 | 0.00188 | 0.0019 | 0.00194 | 0.00197 | 0.00197 | 0.00196 | 0.00194 | 0.00192 | 0.00193 | 0.00194 | 0.00195 | 0.00197 | 0.00204 | 0.00218 | 0.00243 | 0.00278 | 0.00321 | 0.00364 | 0.00399 | 0.0042 | 0.00422 | 0.00403 | 0.00366 | 0.00318 | 0.00271 | 0.00232 | 0.00209 | 0.00201 | 0.00203 | 0.0021 | 0.00217 | 0.00221 | 0.00222 | 0.0022 | 0.00216 | 0.00213 | 0.00213 | 0.00216 | 0.0022 | 0.00224 | 0.00228 | 0.00235 | 0.00243 | 0.0025 | 0.00253 | 0.00252 | 0.00245 | 0.00236 | 0.00225 | 0.00213 | 0.002 | 0.00189 | 0.00182 | 0.0018 | 0.00181 | 0.00182 | 0.00182 | 0.00178 | 0.00173 | 0.00166 | 0.0016 | 0.00156 | 0.00155 | 0.00159 | 0.00168 | 0.00181 | 0.00196 | 0.0021 | 0.0022 | 0.00223 | 0.0022 | 0.00212 | 0.00202 | 0.00195 | 0.00195 | 0.00201 | 0.00214 | 0.0023 | 0.00247 | 0.00261 | 0.0027 | 0.00273 | 0.0027 | 0.00264 | 0.00259 | 0.00256 | 0.00256 | 0.00259 | 0.00263 | 0.00269 | 0.00276 | 0.00281 | 0.00284 | 0.00285 | 0.00285 | 0.00286 | 0.00288 | 0.00292 | 0.00296 | 0.003 | 0.00305 | 0.0031 | 0.00315 | 0.00319 | 0.00322 | 0.00324 | 0.00324 | 0.00324 | 0.00325 | 0.00328 | 0.00333 | 0.00342 | 0.00352 | 0.00361 | 0.00369 | 0.00375 | 0.00378 | 0.00379 | 0.00377 | 0.00375 | 0.00375 | 0.00381 | 0.0039 | 0.00402 | 0.00412 | 0.0042 | 0.00424 | 0.00425 | 0.00422 | 0.00417 | 0.00414 | 0.00416 | 0.00425 | 0.00438 | 0.00453 | 0.00464 | 0.00471 | 0.00471 | 0.00467 | 0.00459 | 0.00449 | 0.00441 | 0.00438 | 0.0044 | 0.00449 | 0.00461 | 0.00473 | 0.00483 | 0.0049 | 0.00495 | 0.00498 | 0.00499 | 0.00499 | 0.00499 | 0.005 | 0.005 | 0.00501 | 0.00502 | 0.00501 | 0.005 | 0.00499 | 0.00499 | 0.005 | 0.00501 | 0.00503 | 0.00506 | 0.00509 | 0.00513 | 0.00519 | 0.00525 | 0.00533 | 0.00543 | 0.00553 | 0.00563 | 0.00571 | 0.00577 | 0.00581 | 0.00585 | 0.00588 | 0.0059 | 0.00592 | 0.00593 | 0.00592 | 0.0059 | 0.00587 | 0.00583 | 0.00577 | 0.00568 | 0.00558 | 0.00546 | 0.00536 | 0.0053 | 0.00529 | 0.00535 | 0.00546 | 0.00562 | 0.00582 | 0.00602 | 0.00619 | 0.00631 | 0.00639 | 0.00643 | 0.00645 | 0.00648 | 0.0065 | 0.00653 | 0.00655 | 0.00655 | 0.00654 | 0.00651 | 0.00646 | 0.0064 | 0.00635 | 0.00628 | 0.0062 | 0.0061 | 0.00598 | 0.00586 | 0.00576 | 0.00569 | 0.00569 | 0.00575 | 0.00586 | 0.006 | 0.00614 | 0.00623 | 0.00627 | 0.00623 | 0.00614 | 0.00602 | 0.00589 | 0.0058 | 0.00575 | 0.00577 | 0.00584 | 0.00596 | 0.00611 | 0.00626 | 0.0064 | 0.00653 | 0.00662 | 0.00667 | 0.00668 | 0.00666 | 0.00664 | 0.00662 | 0.00664 | 0.00668 | 0.00674 | 0.00681 | 0.00688 | 0.00693 | 0.00697 | 0.00699 | 0.00698 | 0.00696 | 0.00693 | 0.00689 | 0.00687 | 0.00686 | 0.00685 | 0.00685 | 0.00685 | 0.00683 | 0.00678 | 0.0067 | 0.0066 | 0.00648 | 0.00637 | 0.00627 | 0.00621 | 0.00618 | 0.00618 | 0.00622 | 0.00628 | 0.00633 | 0.00635 | 0.00635 | 0.00634 | 0.00632 | 0.0063 | 0.00629 | 0.00627 | 0.00625 | 0.00624 | 0.00623 | 0.00622 | 0.00621 | 0.00618 | 0.00616 | 0.00613 | 0.0061 | 0.0061 | 0.00611 | 0.00615 | 0.00619 | 0.00621 | 0.0062 | 0.00616 | 0.00611 | 0.00606 | 0.00602 | 0.006 | 0.00601 | 0.00608 | 0.00619 | 0.00633 | 0.00646 | 0.00656 | 0.00662 | 0.00665 | 0.00666 | 0.00664 | 0.00661 | 0.00657 | 0.00654 | 0.00651 | 0.00649 | 0.0065 | 0.00651 | 0.00654 | 0.00658 | 0.00663 | 0.00669 | 0.00677 | 0.00685 | 0.00692 | 0.00699 | 0.00705 | 0.00709 | 0.00712 | 0.00714 | 0.00716 | 0.00718 | 0.00719 | 0.0072 | 0.00721 | 0.00722 | 0.00722 | 0.00721 | 0.00718 | 0.00715 | 0.0071 | 0.00705 | 0.00699 | 0.00693 | 0.00686 | 0.0068 | 0.00674 | 0.00669 | 0.00663 | 0.00657 | 0.00651 | 0.00644 | 0.00638 | 0.00631 | 0.00623 | 0.00615 | 0.00607 | 0.00599 | 0.00593 | 0.00588 | 0.00585 | 0.00582 | 0.00581 | 0.00581 | 0.00581 | 0.0058 | 0.00579 | 0.00576 | 0.00572 | 0.00569 | 0.00568 | 0.00568 | 0.0057 | 0.00572 | 0.00576 | 0.0058 | 0.00585 | 0.00589 | 0.00592 | 0.00594 | 0.00596 | 0.00597 | 0.00598 | 0.00598 | 0.00599 | 0.00599 | 0.00599 | 0.00599 | 0.006 | 0.006 | 0.00601 | 0.00602 | 0.00603 | 0.00604 | 0.00606 | 0.00608 | 0.00611 | 0.00614 | 0.00617 | 0.00622 | 0.00627 | 0.00633 | 0.0064 | 0.00648 | 0.00656 | 0.00665 | 0.00673 | 0.00681 | 0.00687 | 0.00691 | 0.00692 | 0.00691 | 0.00688 | 0.00684 | 0.00681 | 0.00679 | 0.00677 | 0.00676 | 0.00676 | 0.00676 | 0.00676 | 0.00677 | 0.00678 | 0.00677 | 0.00675 | 0.00672 | 0.00669 | 0.00665 | 0.0066 | 0.00653 | 0.00648 | 0.00646 | 0.00647 | 0.00651 | 0.00655 | 0.00656 | 0.00655 | 0.00652 | 0.00647 | 0.00641 | 0.00634 | 0.00628 | 0.00624 | 0.00625 | 0.00628 | 0.00633 | 0.00637 | 0.0064 | 0.00642 | 0.00642 | 0.00641 | 0.00639 | 0.00635 | 0.00631 | 0.00626 | 0.0062 | 0.00614 | 0.00609 | 0.00604 | 0.006 | 0.00596 | 0.00591 | 0.00586 | 0.0058 | 0.00573 | 0.00566 | 0.00558 | 0.0055 | 0.00543 | 0.00537 | 0.00532 | 0.00528 | 0.00524 | 0.0052 | 0.00516 | 0.00512 | 0.0051 | 0.00509 | 0.0051 | 0.00514 | 0.00519 | 0.00525 | 0.00532 | 0.00539 | 0.00544 | 0.00549 | 0.00552 | 0.00554 | 0.00556 | 0.00557 | 0.00557 | 0.00556 | 0.00554 | 0.00551 | 0.00547 | 0.00543 | 0.00538 | 0.00533 | 0.00529 | 0.00525 | 0.00522 | 0.00519 | 0.00516 | 0.00512 | 0.00508 | 0.00503 | 0.00498 | 0.00492 | 0.00486 | 0.0048 | 0.00475 | 0.00472 | 0.0047 | 0.0047 | 0.00471 | 0.00473 | 0.00476 | 0.0048 | 0.00485 | 0.0049 | 0.00494 | 0.00499 | 0.00504 | 0.00509 | 0.00515 | 0.0052 | 0.00525 | 0.00532 | 0.00542 | 0.00555 | 0.00572 | 0.0059 | 0.00611 | 0.00633 | 0.00656 | 0.0068 | 0.00704 | 0.00728 | 0.00752 | 0.00777 | 0.00802 | 0.00828 | 0.00853 | 0.00876 | 0.00896 | 0.00912 | 0.00925 | 0.00934 | 0.0094 | 0.00944 | 0.00945 | 0.00945 | 0.00943 | 0.00939 | 0.00933 | 0.00926 | 0.00916 | 0.00905 | 0.00894 | 0.00882 | 0.00871 | 0.0086 | 0.0085 | 0.00842 | 0.00834 | 0.00827 | 0.00819 | 0.00812 | 0.00804 | 0.00796 | 0.00787 | 0.00777 | 0.00767 | 0.00758 | 0.0075 | 0.00742 | 0.00736 | 0.00732 | 0.00728 | 0.00726 | 0.00725 | 0.00725 | 0.00728 | 0.00733 | 0.0074 | 0.00748 | 0.00757 | 0.00768 | 0.00778 | 0.00789 | 0.00801 | 0.00814 | 0.00827 | 0.00843 | 0.00859 | 0.00877 | 0.00895 | 0.00914 | 0.00933 | 0.00952 | 0.00971 | 0.00989 | 0.01007 | 0.01024 | 0.0104 | 0.01057 | 0.01075 | 0.01093 | 0.01113 | 0.01136 | 0.01161 | 0.01188 | 0.01218 | 0.01249 | 0.01279 | 0.01308 | 0.01334 | 0.01358 | 0.01379 | 0.01397 | 0.01411 | 0.01423 | 0.01434 | 0.01443 | 0.01452 | 0.01461 | 0.01468 | 0.01475 | 0.01482 | 0.01487 | 0.01491 | 0.01491 | 0.01488 | 0.01483 | 0.01476 | 0.01468 | 0.01459 | 0.0145 | 0.01441 | 0.01434 | 0.01428 | 0.01424 | 0.01422 | 0.01422 | 0.01425 | 0.01432 | 0.01441 | 0.01454 | 0.01467 | 0.0148 | 0.01493 | 0.01506 | 0.01517 | 0.01529 | 0.01541 | 0.01555 | 0.0157 | 0.01587 | 0.01605 | 0.01625 | 0.01648 | 0.01673 | 0.01699 | 0.01726 | 0.01754 | 0.01781 | 0.01808 | 0.01832 | 0.01855 | 0.01874 | 0.0189 | 0.01903 | 0.01911 | 0.01917 | 0.01924 | 0.01937 | 0.01959 | 0.0199 | 0.02028 | 0.0207 | 0.02112 | 0.02151 | 0.02185 | 0.02211 | 0.02231 | 0.02246 | 0.02261 | 0.02282 | 0.02311 | 0.02345 | 0.02381 | 0.02414 | 0.02443 | 0.02465 | 0.02482 | 0.02492 | 0.02497 | 0.02498 | 0.02496 | 0.02494 | 0.02491 | 0.02487 | 0.02481 | 0.02471 | 0.0246 | 0.02448 | 0.02434 | 0.02419 | 0.02404 | 0.02387 | 0.02371 | 0.02356 | 0.02342 | 0.0233 | 0.02319 | 0.02312 | 0.02311 | 0.02316 | 0.02326 | 0.02339 | 0.02353 | 0.02366 | 0.02377 | 0.02385 | 0.0239 | 0.0239 | 0.02385 | 0.02377 | 0.02367 | 0.0236 | 0.02357 | 0.02358 | 0.0236 | 0.02361 | 0.02358 | 0.02351 | 0.02338 | 0.02321 | 0.02299 | 0.02273 | 0.02246 | 0.02221 | 0.02203 | 0.02189 | 0.02178 | 0.02167 | 0.02156 | 0.02145 | 0.02135 | 0.02123 | 0.02112 | 0.021 | 0.02088 | 0.02076 | 0.02063 | 0.0205 | 0.02037 | 0.02023 | 0.0201 | 0.01998 | 0.01986 | 0.01976 | 0.01967 | 0.0196 | 0.01953 | 0.01946 | 0.01939 | 0.01932 | 0.01925 | 0.01918 | 0.01911 | 0.01905 | 0.01899 | 0.01892 | 0.01885 | 0.01877 | 0.01868 | 0.01858 | 0.01849 | 0.0184 | 0.01832 | 0.01825 | 0.01819 | 0.01813 | 0.01807 | 0.01802 | 0.01796 | 0.01792 | 0.01789 | 0.01787 | 0.01786 | 0.01785 | 0.01785 | 0.01785 | 0.01782 | 0.01778 | 0.01769 | 0.01758 | 0.01743 | 0.01726 | 0.01706 | 0.01684 | 0.01661 | 0.01638 | 0.01615 | 0.01593 | 0.01572 | 0.01553 | 0.01536 | 0.01521 | 0.01507 | 0.01494 | 0.01481 | 0.01469 | 0.01456 | 0.01444 | 0.01431 | 0.01418 | 0.01406 | 0.01396 | 0.01386 | 0.01377 | 0.01368 | 0.0136 | 0.01352 | 0.01344 | 0.01334 | 0.01324 | 0.01312 | 0.01299 | 0.01285 | 0.01272 | 0.01259 | 0.01246 | 0.01234 | 0.01224 | 0.01214 | 0.01204 | 0.01194 | 0.01184 | 0.01175 | 0.01166 | 0.01157 | 0.01147 | 0.01137 | 0.01126 | 0.01117 | 0.01108 | 0.011 | 0.01093 | 0.01086 | 0.0108 | 0.01075 | 0.01069 | 0.01063 | 0.01056 | 0.0105 | 0.01044 | 0.01039 | 0.01035 | 0.01031 | 0.01027 | 0.01023 | 0.01019 | 0.01014 | 0.01009 | 0.01004 | 0.01 | 0.00995 | 0.00991 | 0.00987 | 0.00983 | 0.00978 | 0.00975 | 0.00972 | 0.0097 | 0.00969 | 0.00966 | 0.00963 | 0.0096 | 0.00956 | 0.00952 | 0.00948 | 0.00944 | 0.0094 | 0.00936 | 0.00934 | 0.00933 | 0.00933 | 0.00933 | 0.00933 | 0.00933 | 0.00935 | 0.00937 | 0.0094 | 0.00943 | 0.00945 | 0.00947 | 0.00949 | 0.00952 | 0.00955 | 0.00958 | 0.00962 | 0.00967 | 0.00974 | 0.00982 | 0.00991 | 0.01 | 0.01009 | 0.01017 | 0.01024 | 0.01031 | 0.01037 | 0.01042 | 0.01047 | 0.01051 | 0.01056 | 0.0106 | 0.01064 | 0.01065 | 0.01065 | 0.01066 | 0.01065 | 0.01064 | 0.0106 | 0.01053 | 0.01045 | 0.01035 | 0.01024 | 0.01013 | 0.01002 | 0.00992 | 0.00983 | 0.00978 | 0.00974 | 0.00971 | 0.00968 | 0.00965 | 0.00964 | 0.00965 | 0.00965 | 0.00964 | 0.00961 | 0.00957 | 0.00951 | 0.00944 | 0.00936 | 0.00927 | 0.0092 | 0.00914 | 0.0091 | 0.00909 | 0.00908 | 0.00907 | 0.00905 | 0.00902 | 0.00899 | 0.00896 | 0.00892 | 0.00889 | 0.00887 | 0.00885 | 0.00883 | 0.00881 | 0.00879 | 0.00876 | 0.00872 | 0.00868 | 0.00865 | 0.00861 | 0.00857 | 0.00853 | 0.00849 | 0.00844 | 0.00839 | 0.00833 | 0.00827 | 0.00822 | 0.00818 | 0.00815 | 0.00813 | 0.00811 | 0.0081 | 0.00808 | 0.00807 | 0.00805 | 0.00804 | 0.00803 | 0.00802 | 0.00801 | 0.00801 | 0.00802 | 0.00803 | 0.00802 | 0.008 | 0.00796 | 0.00793 | 0.0079 | 0.00788 | 0.00787 | 0.00788 | 0.0079 | 0.00793 | 0.00796 | 0.00798 | 0.00799 | 0.00798 | 0.00796 | 0.00794 | 0.00791 | 0.00789 | 0.00786 | 0.00785 | 0.00785 | 0.00785 | 0.00787 | 0.00789 | 0.00791 | 0.00792 | 0.00793 | 0.00794 | 0.00794 | 0.00795 | 0.00797 | 0.00801 | 0.00806 | 0.00811 | 0.00815 | 0.00817 | 0.00817 | 0.00815 | 0.00811 | 0.00808 | 0.00806 | 0.00806 | 0.00808 | 0.00813 | 0.00818 | 0.00823 | 0.00826 | 0.00828 | 0.00828 | 0.00827 | 0.00825 | 0.00822 | 0.0082 | 0.00819 | 0.0082 | 0.00822 | 0.00824 | 0.00828 | 0.0083 | 0.00832 | 0.00833 | 0.00832 | 0.00832 | 0.00831 | 0.00832 | 0.00833 | 0.00835 | 0.00838 | 0.00841 | 0.00843 | 0.00844 | 0.00843 | 0.00842 | 0.00842 | 0.00843 | 0.00844 | 0.00845 | 0.00845 | 0.00844 | 0.00843 | 0.00841 | 0.0084 | 0.00838 | 0.00837 | 0.00836 | 0.00838 | 0.0084 | 0.00843 | 0.00845 | 0.00845 | 0.00845 | 0.00845 | 0.00845 | 0.00846 | 0.00846 | 0.00847 | 0.00848 | 0.00849 | 0.00851 | 0.00854 | 0.00857 | 0.0086 | 0.00861 | 0.00861 | 0.00861 | 0.00861 | 0.00861 | 0.0086 | 0.0086 | 0.00861 | 0.00863 | 0.00865 | 0.00868 | 0.00871 | 0.00874 | 0.00877 | 0.00881 | 0.00884 | 0.00888 | 0.00891 | 0.00893 | 0.00896 | 0.00899 | 0.00901 | 0.00903 | 0.00906 | 0.00909 | 0.00913 | 0.00918 | 0.00923 | 0.00927 | 0.00929 | 0.00931 | 0.00932 | 0.00932 | 0.00933 | 0.00934 | 0.00937 | 0.00941 | 0.00945 | 0.00951 | 0.00957 | 0.00963 | 0.00969 | 0.00974 | 0.00977 | 0.0098 | 0.00983 | 0.00985 | 0.00987 | 0.00991 | 0.00995 | 0.01 | 0.01006 | 0.01011 | 0.01015 | 0.01019 | 0.01023 | 0.01029 | 0.01034 | 0.0104 | 0.01046 | 0.01052 | 0.01059 | 0.01067 | 0.01073 | 0.01078 | 0.0108 | 0.01081 | 0.01081 | 0.01083 | 0.01088 | 0.01095 | 0.01105 | 0.01116 | 0.0113 | 0.01143 | 0.01154 | 0.01162 | 0.01168 | 0.01173 | 0.01178 | 0.01186 | 0.01196 | 0.01208 | 0.01221 | 0.01231 | 0.01237 | 0.01237 | 0.01232 | 0.01225 | 0.01219 | 0.01218 | 0.01222 | 0.01232 | 0.01249 | 0.0127 | 0.01291 | 0.01308 | 0.01318 | 0.01322 | 0.01322 | 0.01321 | 0.0132 | 0.01321 | 0.01324 | 0.01331 | 0.01343 | 0.01356 | 0.01367 | 0.01368 | 0.0136 | 0.01344 | 0.01325 | 0.01309 | 0.01298 | 0.01295 | 0.013 | 0.01314 | 0.01335 | 0.0136 | 0.01384 | 0.01403 | 0.01415 | 0.01421 | 0.01425 | 0.01429 | 0.01437 | 0.01447 | 0.01461 | 0.01476 | 0.01494 | 0.01513 | 0.01536 | 0.01566 | 0.0161 | 0.01669 | 0.01715 | 0.01694 | 0.01569 | 0.01356 | 0.01088 | 0.00799 | 0.00545 | 0.00383 | 0.00349 | 0.00448 | 0.00666 | 0.00966 | 0.01278 | 0.01529 | 0.01685 | 0.01758 | 0.01756 | 0.01702 | 0.01637 | 0.01593 | 0.01569 | 0.01557 | 0.0155 | 0.01547 | 0.01548 | 0.01547 | 0.01542 | 0.0153 | 0.01514 | 0.01497 | 0.01484 | 0.01474 | 0.01468 | 0.01466 | 0.01468 | 0.01471 | 0.01473 | 0.01473 | 0.01472 | 0.01472 | 0.01474 | 0.01476 | 0.01476 | 0.01473 | 0.01469 | 0.01467 | 0.01466 | 0.01464 | 0.01453 | 0.01433 | 0.01407 | 0.01381 | 0.01358 | 0.01341 | 0.01331 | 0.01332 | 0.01347 | 0.01374 | 0.01408 | 0.0144 | 0.01464 | 0.01478 | 0.01484 | 0.01483 | 0.01479 | 0.01473 | 0.0147 | 0.01471 | 0.01473 | 0.01476 | 0.01476 | 0.01476 | 0.01482 | 0.015 | 0.01532 | 0.01572 | 0.01609 | 0.0164 | 0.0166 | 0.01669 | 0.01665 | 0.01649 | 0.01623 | 0.01593 | 0.01569 | 0.01555 | 0.01553 | 0.01555 | 0.01558 | 0.01558 | 0.01556 | 0.01552 | 0.01547 | 0.01541 | 0.01535 | 0.01529 | 0.01522 | 0.01514 | 0.01506 | 0.015 | 0.01496 | 0.01494 | 0.01493 | 0.01494 | 0.01496 | 0.01499 | 0.01503 | 0.01508 | 0.01511 | 0.01511 | 0.01508 | 0.01503 | 0.01498 | 0.01494 | 0.01491 | 0.01488 | 0.01484 | 0.01482 | 0.01481 | 0.0148 | 0.01477 | 0.01473 | 0.01469 | 0.01464 | 0.01459 | 0.01453 | 0.01444 | 0.01434 | 0.01427 | 0.01423 | 0.01422 | 0.01421 | 0.01418 | 0.01414 | 0.01412 | 0.0141 | 0.01408 | 0.01403 | 0.01397 | 0.01392 | 0.01391 | 0.01391 | 0.01393 | 0.01392 | 0.0139 | 0.01388 | 0.01386 | 0.01385 | 0.01387 | 0.0139 | 0.01397 | 0.01405 | 0.01415 | 0.01427 | 0.0144 | 0.01454 | 0.01467 | 0.0148 | 0.01492 | 0.01502 | 0.01509 | 0.01515 | 0.01516 | 0.01513 | 0.01506 | 0.01496 | 0.01483 | 0.01468 | 0.01452 | 0.01435 | 0.01418 | 0.01403 | 0.0139 | 0.01377 | 0.01366 | 0.01355 | 0.01347 | 0.01341 | 0.01335 | 0.01328 | 0.0132 | 0.0131 | 0.013 | 0.01287 | 0.01273 | 0.01257 | 0.01241 | 0.01228 | 0.01219 | 0.01215 | 0.01215 | 0.01217 | 0.01219 | 0.0122 | 0.01222 | 0.01222 | 0.01222 | 0.0122 | 0.01215 | 0.01208 | 0.01198 | 0.01186 | 0.01173 | 0.0116 | 0.01151 | 0.01146 | 0.01147 | 0.01153 | 0.01161 | 0.01171 | 0.01178 | 0.01181 | 0.01178 | 0.01167 | 0.01153 | 0.01137 | 0.01122 | 0.01108 | 0.01096 | 0.01087 | 0.01082 | 0.01081 | 0.01082 | 0.01081 | 0.01078 | 0.01072 | 0.01066 | 0.01059 | 0.01053 | 0.01044 | 0.01035 | 0.01027 | 0.01019 | 0.01013 | 0.01006 | 0.00998 | 0.0099 | 0.00984 | 0.00979 | 0.00977 | 0.00975 | 0.00972 | 0.00969 | 0.00964 | 0.00958 | 0.00951 | 0.00945 | 0.0094 | 0.00936 | 0.00932 | 0.00925 | 0.00918 | 0.00912 | 0.00907 | 0.00903 | 0.00899 | 0.00894 | 0.00887 | 0.00881 | 0.00878 | 0.00874 | 0.00869 | 0.0086 | 0.00849 | 0.00838 | 0.00826 | 0.00815 | 0.00805 | 0.00794 | 0.00785 | 0.0078 | 0.00778 | 0.0078 | 0.00782 | 0.00784 | 0.00784 | 0.00779 | 0.00768 | 0.00754 | 0.00738 | 0.00725 | 0.00711 | 0.00696 | 0.00677 | 0.00659 | 0.00643 | 0.00632 | 0.00626 | 0.00627 | 0.00633 | 0.00646 | 0.00665 | 0.00684 | 0.00699 | 0.00705 | 0.00701 | 0.00687 | 0.00665 | 0.00636 | 0.00606 | 0.00582 | 0.00568 | 0.00564 | 0.0057 | 0.00582 | 0.00597 | 0.00612 | 0.00624 | 0.00628 | 0.00623 | 0.0061 | 0.00591 | 0.00573 | 0.00557 | 0.00548 | 0.00545 | 0.00548 | 0.00554 | 0.00565 | 0.00579 | 0.00596 | 0.00613 | 0.00628 | 0.00641 | 0.00652 | 0.00663 | 0.00673 | 0.00679 | 0.0068 | 0.00673 | 0.00662 | 0.00649 | 0.00637 | 0.00627 | 0.00619 | 0.00614 | 0.00612 | 0.00613 | 0.00615 | 0.00615 | 0.00612 | 0.00602 | 0.00588 | 0.00571 | 0.00552 | 0.00532 | 0.0051 | 0.00486 | 0.00461 | 0.00438 | 0.00417 | 0.00394 | 0.00365 | 0.0033 | 0.00292 | 0.00259 | 0.00234 | 0.00221 | 0.00221 | 0.00233 | 0.00255 | 0.00284 | 0.00311 | 0.00329 | 0.00334 | 0.0033 | 0.00322 | 0.00314 | 0.00309 | 0.00311 | 0.0032 | 0.00334 | 0.00351 | 0.00365 | 0.00373 | 0.00374 | 0.00366 | 0.00346 | 0.00346 | 0.00346 | 0.00346 | 0.00346 | 0.00346 | 0.00346
SR 2-3 | 0.00063 | 0.00063 | 0.063% | 0.00063 | 0.00063 | 0.00063 | 0.00063 | 0.00065 | 0.00066 | 0.00065 | 0.00063 | 0.0006 | 0.00058 | 0.00056 | 0.00054 | 0.00054 | 0.00055 | 0.00058 | 0.00062 | 0.00065 | 0.00068 | 0.00069 | 0.00069 | 0.00068 | 0.00066 | 0.00064 | 0.00062 | 0.00061 | 0.0006 | 0.0006 | 0.00061 | 0.00062 | 0.00064 | 0.00066 | 0.00067 | 0.00069 | 0.0007 | 0.00072 | 0.00073 | 0.00074 | 0.00073 | 0.00072 | 0.00072 | 0.00072 | 0.00074 | 0.00074 | 0.00074 | 0.00071 | 0.00066 | 0.0006 | 0.00055 | 0.00052 | 0.00052 | 0.00055 | 0.00059 | 0.00065 | 0.00071 | 0.00077 | 0.00081 | 0.00085 | 0.00087 | 0.0009 | 0.00095 | 0.001 | 0.00104 | 0.00105 | 0.001 | 0.00088 | 0.00071 | 0.00053 | 0.00038 | 0.00027 | 0.00023 | 0.00026 | 0.00034 | 0.00046 | 0.00058 | 0.00067 | 0.00073 | 0.00074 | 0.00073 | 0.00072 | 0.00073 | 0.00075 | 0.00079 | 0.00084 | 0.00086 | 0.00086 | 0.00083 | 0.00078 | 0.00072 | 0.00067 | 0.00063 | 0.0006 | 0.00061 | 0.00063 | 0.00068 | 0.00075 | 0.00084 | 0.00092 | 0.00099 | 0.00102 | 0.00103 | 0.00104 | 0.00103 | 0.00102 | 0.00101 | 0.00098 | 0.00093 | 0.00087 | 0.0008 | 0.00071 | 0.00061 | 0.00053 | 0.00048 | 0.00047 | 0.00052 | 0.00061 | 0.00071 | 0.00083 | 0.00093 | 0.001 | 0.00104 | 0.00107 | 0.00109 | 0.00112 | 0.00116 | 0.00121 | 0.00123 | 0.00121 | 0.00113 | 0.00099 | 0.0008 | 0.00059 | 0.00039 | 0.00023 | 0.00014 | 0.00012 | 0.00017 | 0.00029 | 0.00043 | 0.00059 | 0.00073 | 0.00086 | 0.00096 | 0.00103 | 0.00107 | 0.00107 | 0.00102 | 0.00094 | 0.00084 | 0.00073 | 0.00064 | 0.00057 | 0.00052 | 0.00049 | 0.00048 | 0.00049 | 0.00051 | 0.00053 | 0.00055 | 0.00057 | 0.00058 | 0.00057 | 0.00055 | 0.00052 | 0.00051 | 0.0005 | 0.00053 | 0.00058 | 0.00065 | 0.00072 | 0.00077 | 0.00079 | 0.00077 | 0.00072 | 0.00063 | 0.00052 | 0.00039 | 0.00027 | 0.00019 | 0.00018 | 0.00023 | 0.00033 | 0.00047 | 0.00063 | 0.00079 | 0.00091 | 0.00097 | 0.00095 | 0.00088 | 0.00077 | 0.00067 | 0.00058 | 0.00051 | 0.00045 | 0.00041 | 0.00041 | 0.00047 | 0.00059 | 0.00073 | 0.00088 | 0.00099 | 0.00106 | 0.00108 | 0.00102 | 0.0009 | 0.00074 | 0.00059 | 0.0005 | 0.00051 | 0.00059 | 0.00072 | 0.00085 | 0.00096 | 0.00104 | 0.0011 | 0.00114 | 0.00117 | 0.00121 | 0.00125 | 0.00131 | 0.00136 | 0.0014 | 0.00142 | 0.00139 | 0.00132 | 0.00123 | 0.00114 | 0.00106 | 0.001 | 0.00096 | 0.00094 | 0.00095 | 0.00098 | 0.00103 | 0.00109 | 0.00115 | 0.00121 | 0.00125 | 0.00128 | 0.00131 | 0.00135 | 0.00141 | 0.00148 | 0.00156 | 0.0016 | 0.00161 | 0.00159 | 0.00153 | 0.00145 | 0.00137 | 0.00129 | 0.00123 | 0.00119 | 0.00119 | 0.00119 | 0.00117 | 0.00114 | 0.0011 | 0.00106 | 0.00105 | 0.00109 | 0.00117 | 0.00127 | 0.00135 | 0.00139 | 0.00141 | 0.0014 | 0.0014 | 0.00143 | 0.00151 | 0.00162 | 0.00173 | 0.00184 | 0.00192 | 0.00196 | 0.00194 | 0.00187 | 0.00175 | 0.00163 | 0.00152 | 0.00146 | 0.00144 | 0.00144 | 0.00144 | 0.00144 | 0.00144 | 0.00145 | 0.00147 | 0.00149 | 0.00151 | 0.00154 | 0.00158 | 0.00163 | 0.00167 | 0.00171 | 0.00173 | 0.00173 | 0.00171 | 0.00169 | 0.00169 | 0.00171 | 0.00174 | 0.00178 | 0.00182 | 0.00184 | 0.00184 | 0.00181 | 0.00175 | 0.00168 | 0.00162 | 0.00159 | 0.00161 | 0.00166 | 0.00174 | 0.00182 | 0.00186 | 0.00187 | 0.00184 | 0.00178 | 0.00171 | 0.00164 | 0.00157 | 0.0015 | 0.00146 | 0.00143 | 0.00143 | 0.00144 | 0.00148 | 0.00152 | 0.00156 | 0.00161 | 0.00163 | 0.00163 | 0.0016 | 0.00152 | 0.00141 | 0.00129 | 0.0012 | 0.00118 | 0.00124 | 0.00136 | 0.0015 | 0.00163 | 0.00171 | 0.00173 | 0.00166 | 0.00152 | 0.0013 | 0.00104 | 0.00077 | 0.00053 | 0.00033 | 0.00018 | 0.0001 | 8e-05 | 0.00013 | 0.00022 | 0.00037 | 0.00054 | 0.00074 | 0.00093 | 0.00109 | 0.00121 | 0.00126 | 0.00127 | 0.00125 | 0.00121 | 0.00116 | 0.00112 | 0.0011 | 0.00112 | 0.0012 | 0.00132 | 0.00147 | 0.00164 | 0.00178 | 0.00189 | 0.00197 | 0.00201 | 0.00203 | 0.00202 | 0.00199 | 0.00196 | 0.00193 | 0.00192 | 0.00192 | 0.00192 | 0.00192 | 0.0019 | 0.00186 | 0.00179 | 0.00169 | 0.00158 | 0.00147 | 0.00143 | 0.00146 | 0.00159 | 0.00178 | 0.00201 | 0.00224 | 0.00243 | 0.00255 | 0.00259 | 0.00256 | 0.00248 | 0.00241 | 0.00237 | 0.0024 | 0.00246 | 0.00255 | 0.00262 | 0.00267 | 0.00268 | 0.00268 | 0.00267 | 0.00268 | 0.00271 | 0.00277 | 0.00286 | 0.00295 | 0.00304 | 0.00311 | 0.00318 | 0.00327 | 0.0034 | 0.00355 | 0.00371 | 0.00384 | 0.00392 | 0.00393 | 0.00385 | 0.00371 | 0.00352 | 0.00331 | 0.00313 | 0.00299 | 0.00291 | 0.00287 | 0.00288 | 0.0029 | 0.00292 | 0.00294 | 0.00295 | 0.00299 | 0.00308 | 0.00321 | 0.00332 | 0.00338 | 0.00336 | 0.00326 | 0.00312 | 0.00298 | 0.00286 | 0.0028 | 0.00279 | 0.00285 | 0.00296 | 0.00307 | 0.00314 | 0.00314 | 0.00307 | 0.00297 | 0.00288 | 0.00284 | 0.00285 | 0.00292 | 0.003 | 0.00307 | 0.00312 | 0.00315 | 0.00315 | 0.00314 | 0.00312 | 0.00307 | 0.003 | 0.00291 | 0.00281 | 0.00273 | 0.00268 | 0.0027 | 0.00278 | 0.00292 | 0.00307 | 0.00321 | 0.00328 | 0.00325 | 0.00312 | 0.00291 | 0.00265 | 0.00239 | 0.0022 | 0.00209 | 0.00208 | 0.00213 | 0.00222 | 0.00232 | 0.00241 | 0.00248 | 0.00254 | 0.00257 | 0.00259 | 0.00261 | 0.00263 | 0.00264 | 0.00264 | 0.00263 | 0.00261 | 0.00259 | 0.00259 | 0.00262 | 0.00266 | 0.00269 | 0.0027 | 0.00267 | 0.00261 | 0.00252 | 0.00242 | 0.00233 | 0.00226 | 0.00222 | 0.00224 | 0.0023 | 0.00237 | 0.00242 | 0.00244 | 0.00241 | 0.00235 | 0.00227 | 0.00218 | 0.00211 | 0.00206 | 0.00204 | 0.00203 | 0.00201 | 0.00198 | 0.00193 | 0.00184 | 0.00174 | 0.00164 | 0.00155 | 0.00149 | 0.00147 | 0.00149 | 0.00155 | 0.00164 | 0.00175 | 0.00186 | 0.00199 | 0.00211 | 0.00225 | 0.00239 | 0.00253 | 0.00266 | 0.00276 | 0.00282 | 0.00286 | 0.00286 | 0.00283 | 0.00278 | 0.00272 | 0.00265 | 0.00259 | 0.00254 | 0.00252 | 0.00252 | 0.00253 | 0.00254 | 0.00255 | 0.00252 | 0.00245 | 0.00234 | 0.0022 | 0.00207 | 0.00197 | 0.00193 | 0.00194 | 0.00201 | 0.00213 | 0.00227 | 0.00241 | 0.00252 | 0.00258 | 0.00261 | 0.00261 | 0.00261 | 0.00261 | 0.00261 | 0.00262 | 0.00263 | 0.00264 | 0.00264 | 0.00263 | 0.00262 | 0.00262 | 0.00262 | 0.00263 | 0.00264 | 0.00264 | 0.00262 | 0.00257 | 0.0025 | 0.00243 | 0.00237 | 0.00234 | 0.00234 | 0.00237 | 0.00242 | 0.00248 | 0.00254 | 0.00257 | 0.00258 | 0.00257 | 0.00257 | 0.00258 | 0.0026 | 0.00263 | 0.00267 | 0.00271 | 0.00275 | 0.00277 | 0.00278 | 0.00279 | 0.00281 | 0.00282 | 0.00281 | 0.00277 | 0.00268 | 0.00256 | 0.00243 | 0.0023 | 0.00221 | 0.00216 | 0.00215 | 0.0022 | 0.00228 | 0.00238 | 0.00248 | 0.00255 | 0.0026 | 0.00263 | 0.00264 | 0.00264 | 0.00264 | 0.00264 | 0.00264 | 0.00264 | 0.00265 | 0.00267 | 0.0027 | 0.00275 | 0.00282 | 0.00289 | 0.00294 | 0.00297 | 0.00295 | 0.00289 | 0.00279 | 0.00268 | 0.00258 | 0.00249 | 0.00244 | 0.00242 | 0.00244 | 0.0025 | 0.00258 | 0.00267 | 0.00276 | 0.00282 | 0.00287 | 0.00291 | 0.00292 | 0.00293 | 0.00292 | 0.00291 | 0.0029 | 0.0029 | 0.00291 | 0.00292 | 0.00294 | 0.00296 | 0.00297 | 0.00297 | 0.00297 | 0.00296 | 0.00295 | 0.00296 | 0.00296 | 0.00296 | 0.00293 | 0.00287 | 0.0028 | 0.00274 | 0.00269 | 0.00266 | 0.00268 | 0.00272 | 0.0028 | 0.0029 | 0.00299 | 0.00305 | 0.00309 | 0.00309 | 0.00308 | 0.00305 | 0.00303 | 0.00302 | 0.00301 | 0.00303 | 0.00304 | 0.00306 | 0.00307 | 0.00308 | 0.00309 | 0.00311 | 0.00312 | 0.00314 | 0.00316 | 0.00317 | 0.00317 | 0.00316 | 0.00313 | 0.00311 | 0.00308 | 0.00307 | 0.00308 | 0.0031 | 0.00313 | 0.00317 | 0.0032 | 0.00322 | 0.00322 | 0.00322 | 0.0032 | 0.00318 | 0.00316 | 0.00315 | 0.00315 | 0.00315 | 0.00315 | 0.00314 | 0.00314 | 0.00315 | 0.00317 | 0.0032 | 0.00323 | 0.00325 | 0.00325 | 0.00325 | 0.00324 | 0.00322 | 0.00319 | 0.00316 | 0.00315 | 0.00315 | 0.00316 | 0.00317 | 0.00318 | 0.00318 | 0.00319 | 0.0032 | 0.00321 | 0.00323 | 0.00327 | 0.00331 | 0.00337 | 0.00341 | 0.00344 | 0.00345 | 0.00344 | 0.00342 | 0.00339 | 0.00337 | 0.00335 | 0.00334 | 0.00334 | 0.00335 | 0.00337 | 0.00339 | 0.0034 | 0.00341 | 0.00342 | 0.00342 | 0.00343 | 0.00343 | 0.00342 | 0.00342 | 0.00341 | 0.0034 | 0.0034 | 0.0034 | 0.00341 | 0.00342 | 0.00341 | 0.0034 | 0.00338 | 0.00336 | 0.00335 | 0.00334 | 0.00334 | 0.00336 | 0.00338 | 0.00342 | 0.00345 | 0.00347 | 0.00348 | 0.00346 | 0.00345 | 0.00343 | 0.00342 | 0.00342 | 0.00342 | 0.00343 | 0.00344 | 0.00346 | 0.00346 | 0.00346 | 0.00345 | 0.00344 | 0.00343 | 0.00342 | 0.00341 | 0.00341 | 0.00342 | 0.00343 | 0.00344 | 0.00346 | 0.00347 | 0.00349 | 0.0035 | 0.0035 | 0.00349 | 0.00348 | 0.00346 | 0.00344 | 0.00342 | 0.00339 | 0.00337 | 0.00336 | 0.00336 | 0.00337 | 0.00338 | 0.00337 | 0.00335 | 0.00332 | 0.00329 | 0.00328 | 0.00327 | 0.00329 | 0.00332 | 0.00338 | 0.00345 | 0.00352 | 0.00357 | 0.0036 | 0.0036 | 0.00359 | 0.00357 | 0.00356 | 0.00355 | 0.00354 | 0.00353 | 0.00353 | 0.00352 | 0.00352 | 0.00352 | 0.00352 | 0.00352 | 0.00353 | 0.00355 | 0.00357 | 0.00359 | 0.00361 | 0.00363 | 0.00364 | 0.00364 | 0.00364 | 0.00363 | 0.00362 | 0.0036 | 0.00358 | 0.00356 | 0.00354 | 0.00353 | 0.00352 | 0.00352 | 0.00351 | 0.00351 | 0.00351 | 0.00352 | 0.00354 | 0.00356 | 0.00358 | 0.0036 | 0.00362 | 0.00363 | 0.00364 | 0.00365 | 0.00365 | 0.00366 | 0.00367 | 0.00368 | 0.0037 | 0.00372 | 0.00373 | 0.00375 | 0.00376 | 0.00377 | 0.00377 | 0.00378 | 0.00377 | 0.00377 | 0.00376 | 0.00375 | 0.00374 | 0.00372 | 0.0037 | 0.00368 | 0.00367 | 0.00366 | 0.00365 | 0.00362 | 0.00361 | 0.00359 | 0.00358 | 0.00358 | 0.00358 | 0.00359 | 0.0036 | 0.00362 | 0.00365 | 0.00368 | 0.0037 | 0.00372 | 0.00373 | 0.00373 | 0.00372 | 0.00371 | 0.00369 | 0.00368 | 0.00367 | 0.00367 | 0.00368 | 0.00371 | 0.00375 | 0.0038 | 0.00384 | 0.00387 | 0.0039 | 0.00392 | 0.00393 | 0.00393 | 0.00392 | 0.00391 | 0.00389 | 0.00387 | 0.00386 | 0.00383 | 0.0038 | 0.00376 | 0.00372 | 0.00369 | 0.00368 | 0.00367 | 0.00368 | 0.00371 | 0.00374 | 0.00377 | 0.00381 | 0.00384 | 0.00385 | 0.00387 | 0.00387 | 0.00388 | 0.00389 | 0.00389 | 0.0039 | 0.00389 | 0.00389 | 0.00389 | 0.00388 | 0.00388 | 0.00387 | 0.00386 | 0.00385 | 0.00384 | 0.00383 | 0.00383 | 0.00383 | 0.00384 | 0.00385 | 0.00388 | 0.0039 | 0.00392 | 0.00393 | 0.00392 | 0.0039 | 0.00388 | 0.00388 | 0.00388 | 0.00389 | 0.0039 | 0.0039 | 0.00391 | 0.00391 | 0.00391 | 0.00389 | 0.00387 | 0.00385 | 0.00382 | 0.0038 | 0.00379 | 0.0038 | 0.0038 | 0.00382 | 0.00384 | 0.00388 | 0.00392 | 0.00395 | 0.00398 | 0.004 | 0.004 | 0.004 | 0.004 | 0.004 | 0.00399 | 0.00398 | 0.00397 | 0.00396 | 0.00397 | 0.00398 | 0.004 | 0.00402 | 0.00403 | 0.00405 | 0.00405 | 0.00405 | 0.00404 | 0.00404 | 0.00403 | 0.00403 | 0.00404 | 0.00406 | 0.00409 | 0.00412 | 0.00414 | 0.00415 | 0.00415 | 0.00414 | 0.00412 | 0.00409 | 0.00405 | 0.00403 | 0.00402 | 0.00402 | 0.00403 | 0.00404 | 0.00406 | 0.00408 | 0.0041 | 0.00411 | 0.00412 | 0.00413 | 0.00414 | 0.00416 | 0.00417 | 0.00418 | 0.00418 | 0.00417 | 0.00416 | 0.00415 | 0.00414 | 0.00413 | 0.00412 | 0.00411 | 0.0041 | 0.00408 | 0.00407 | 0.00406 | 0.00407 | 0.00408 | 0.00411 | 0.00414 | 0.00416 | 0.00418 | 0.00419 | 0.00419 | 0.00419 | 0.0042 | 0.00421 | 0.00422 | 0.00424 | 0.00424 | 0.00425 | 0.00424 | 0.00423 | 0.00423 | 0.00422 | 0.00421 | 0.0042 | 0.0042 | 0.0042 | 0.00421 | 0.0042 | 0.00419 | 0.00418 | 0.00418 | 0.0042 | 0.00422 | 0.00425 | 0.00428 | 0.00431 | 0.00434 | 0.00436 | 0.00437 | 0.00437 | 0.00435 | 0.00434 | 0.00432 | 0.00431 | 0.0043 | 0.00429 | 0.00429 | 0.0043 | 0.00432 | 0.00433 | 0.00433 | 0.00433 | 0.00432 | 0.00432 | 0.00431 | 0.00431 | 0.0043 | 0.00428 | 0.00427 | 0.00427 | 0.00428 | 0.00429 | 0.00431 | 0.00432 | 0.00434 | 0.00436 | 0.00437 | 0.00437 | 0.00437 | 0.00435 | 0.00434 | 0.00434 | 0.00434 | 0.00436 | 0.00438 | 0.00439 | 0.00441 | 0.00442 | 0.00443 | 0.00444 | 0.00445 | 0.00445 | 0.00446 | 0.00447 | 0.00448 | 0.00449 | 0.0045 | 0.00451 | 0.00451 | 0.0045 | 0.00449 | 0.00447 | 0.00446 | 0.00445 | 0.00445 | 0.00446 | 0.00447 | 0.00449 | 0.0045 | 0.00452 | 0.00454 | 0.00455 | 0.00455 | 0.00454 | 0.00454 | 0.00453 | 0.00452 | 0.00451 | 0.00452 | 0.00452 | 0.00453 | 0.00453 | 0.00452 | 0.00452 | 0.00451 | 0.00451 | 0.00451 | 0.00451 | 0.00451 | 0.00452 | 0.00453 | 0.00454 | 0.00455 | 0.00455 | 0.00455 | 0.00455 | 0.00456 | 0.00456 | 0.00457 | 0.00457 | 0.00457 | 0.00456 | 0.00454 | 0.00453 | 0.00451 | 0.00451 | 0.00451 | 0.00453 | 0.00456 | 0.00458 | 0.0046 | 0.00461 | 0.00461 | 0.00461 | 0.00458 | 0.00455 | 0.00452 | 0.00449 | 0.00447 | 0.00446 | 0.00445 | 0.00444 | 0.00443 | 0.00442 | 0.00442 | 0.00442 | 0.00443 | 0.00444 | 0.00446 | 0.00448 | 0.0045 | 0.00452 | 0.00454 | 0.00454 | 0.00455 | 0.00454 | 0.00454 | 0.00453 | 0.00453 | 0.00453 | 0.00454 | 0.00455 | 0.00456 | 0.00457 | 0.00458 | 0.00459 | 0.00459 | 0.0046 | 0.0046 | 0.0046 | 0.00459 | 0.00459 | 0.00459 | 0.0046 | 0.00461 | 0.00463 | 0.00465 | 0.00467 | 0.00468 | 0.0047 | 0.00473 | 0.00474 | 0.00476 | 0.00476 | 0.00476 | 0.00476 | 0.00476 | 0.00475 | 0.00474 | 0.00472 | 0.00471 | 0.0047 | 0.00469 | 0.00469 | 0.00468 | 0.00467 | 0.00465 | 0.00464 | 0.00463 | 0.00463 | 0.00464 | 0.00466 | 0.00468 | 0.00469 | 0.00471 | 0.00472 | 0.00474 | 0.00475 | 0.00477 | 0.00478 | 0.00479 | 0.0048 | 0.0048 | 0.00479 | 0.00478 | 0.00475 | 0.00473 | 0.00472 | 0.00471 | 0.00472 | 0.00474 | 0.00477 | 0.00479 | 0.00482 | 0.00484 | 0.00485 | 0.00485 | 0.00485 | 0.00484 | 0.00483 | 0.00482 | 0.00483 | 0.00484 | 0.00486 | 0.00488 | 0.0049 | 0.00491 | 0.00491 | 0.0049 | 0.00489 | 0.00487 | 0.00487 | 0.00488 | 0.00489 | 0.00491 | 0.00493 | 0.00495 | 0.00497 | 0.00498 | 0.005 | 0.00502 | 0.00505 | 0.00508 | 0.00511 | 0.00514 | 0.00517 | 0.00519 | 0.0052 | 0.00521 | 0.00523 | 0.00524 | 0.00524 | 0.00524 | 0.00524 | 0.00524 | 0.00526 | 0.00529 | 0.00533 | 0.00538 | 0.00545 | 0.00552 | 0.00559 | 0.00566 | 0.00572 | 0.00577 | 0.00581 | 0.00586 | 0.00592 | 0.00598 | 0.00605 | 0.00613 | 0.00621 | 0.00629 | 0.00637 | 0.00644 | 0.00649 | 0.00654 | 0.00656 | 0.00658 | 0.0066 | 0.00663 | 0.00667 | 0.00673 | 0.0068 | 0.00688 | 0.00698 | 0.00709 | 0.00719 | 0.00729 | 0.00738 | 0.00746 | 0.00753 | 0.00759 | 0.00764 | 0.00767 | 0.00772 | 0.00779 | 0.00788 | 0.00799 | 0.0081 | 0.00822 | 0.00834 | 0.00845 | 0.00853 | 0.00858 | 0.00859 | 0.00858 | 0.00857 | 0.00859 | 0.00865 | 0.00878 | 0.00895 | 0.00914 | 0.00932 | 0.00949 | 0.00961 | 0.00968 | 0.00969 | 0.00965 | 0.00958 | 0.0095 | 0.00945 | 0.00943 | 0.00942 | 0.00941 | 0.0094 | 0.0094 | 0.00942 | 0.00944 | 0.00946 | 0.00948 | 0.00948 | 0.00949 | 0.00949 | 0.00949 | 0.0095 | 0.00951 | 0.00954 | 0.00957 | 0.00961 | 0.00964 | 0.00965 | 0.00964 | 0.00961 | 0.00955 | 0.00948 | 0.00942 | 0.00934 | 0.00927 | 0.0092 | 0.00914 | 0.0091 | 0.00906 | 0.00904 | 0.00901 | 0.00898 | 0.00896 | 0.00894 | 0.00891 | 0.00887 | 0.00881 | 0.00876 | 0.0087 | 0.00866 | 0.00862 | 0.00859 | 0.00856 | 0.00853 | 0.0085 | 0.00847 | 0.00843 | 0.00839 | 0.00835 | 0.00831 | 0.0083 | 0.00829 | 0.00829 | 0.0083 | 0.0083 | 0.0083 | 0.00829 | 0.00828 | 0.00827 | 0.00826 | 0.00826 | 0.00827 | 0.00827 | 0.00827 | 0.00827 | 0.00827 | 0.00827 | 0.00825 | 0.00824 | 0.00824 | 0.00825 | 0.00826 | 0.00829 | 0.00832 | 0.00835 | 0.00839 | 0.00843 | 0.00847 | 0.0085 | 0.00853 | 0.00855 | 0.00856 | 0.00857 | 0.00858 | 0.0086 | 0.00862 | 0.00865 | 0.00867 | 0.0087 | 0.00871 | 0.00871 | 0.00872 | 0.00872 | 0.00872 | 0.00872 | 0.00874 | 0.00877 | 0.0088 | 0.00884 | 0.00887 | 0.00889 | 0.00889 | 0.00888 | 0.00887 | 0.00886 | 0.00885 | 0.00885 | 0.00886 | 0.00889 | 0.00895 | 0.00905 | 0.00916 | 0.00925 | 0.00931 | 0.00933 | 0.00931 | 0.00925 | 0.00917 | 0.00906 | 0.00894 | 0.00885 | 0.0088 | 0.00878 | 0.00878 | 0.00878 | 0.00877 | 0.00875 | 0.00872 | 0.00869 | 0.00866 | 0.00862 | 0.0086 | 0.00858 | 0.00857 | 0.00857 | 0.00858 | 0.00859 | 0.00859 | 0.00858 | 0.00856 | 0.00852 | 0.00847 | 0.0084 | 0.00833 | 0.00826 | 0.00819 | 0.00814 | 0.00809 | 0.00806 | 0.00802 | 0.00799 | 0.00796 | 0.00794 | 0.00792 | 0.00791 | 0.0079 | 0.00789 | 0.00787 | 0.00785 | 0.00781 | 0.00777 | 0.00772 | 0.00767 | 0.00762 | 0.00758 | 0.00755 | 0.00753 | 0.0075 | 0.00746 | 0.00742 | 0.00737 | 0.00733 | 0.00728 | 0.00722 | 0.00717 | 0.00713 | 0.00709 | 0.00706 | 0.00703 | 0.007 | 0.00696 | 0.00693 | 0.0069 | 0.00687 | 0.00684 | 0.00681 | 0.00678 | 0.00676 | 0.00674 | 0.00672 | 0.0067 | 0.00667 | 0.00663 | 0.00659 | 0.00655 | 0.00651 | 0.00648 | 0.00644 | 0.00641 | 0.0064 | 0.00639 | 0.00639 | 0.00639 | 0.00638 | 0.00637 | 0.00635 | 0.00634 | 0.00632 | 0.0063 | 0.00628 | 0.00625 | 0.00623 | 0.00621 | 0.0062 | 0.00619 | 0.00618 | 0.00616 | 0.00614 | 0.00613 | 0.00612 | 0.00612 | 0.00612 | 0.00613 | 0.00613 | 0.00613 | 0.00613 | 0.00613 | 0.00613 | 0.00613 | 0.00612 | 0.0061 | 0.00609 | 0.00608 | 0.00607 | 0.00606 | 0.00606 | 0.00607 | 0.00607 | 0.00608 | 0.00609 | 0.0061 | 0.00611 | 0.00612 | 0.00612 | 0.00611 | 0.0061 | 0.0061 | 0.0061 | 0.00609 | 0.00609 | 0.00608 | 0.00608 | 0.00608 | 0.00608 | 0.00609 | 0.00608 | 0.00608 | 0.00608 | 0.00608 | 0.00608 | 0.00608 | 0.00607 | 0.00606 | 0.00604 | 0.00604 | 0.00604 | 0.00604 | 0.00604 | 0.00605 | 0.00606 | 0.00606 | 0.00606 | 0.00607 | 0.00607 | 0.00607 | 0.00607 | 0.00608 | 0.00609 | 0.0061 | 0.0061 | 0.0061 | 0.00609 | 0.00607 | 0.00606 | 0.00605 | 0.00605 | 0.00605 | 0.00605 | 0.00606 | 0.00606 | 0.00607 | 0.00608 | 0.00607 | 0.00607 | 0.00606 | 0.00604 | 0.00603 | 0.00602 | 0.00602 | 0.00602 | 0.00602 | 0.00604 | 0.00606 | 0.00609 | 0.00611 | 0.00614 | 0.00615 | 0.00616 | 0.00617 | 0.00617 | 0.00616 | 0.00615 | 0.00614 | 0.00612 | 0.00611 | 0.00611 | 0.00611 | 0.00611 | 0.00612 | 0.00612 | 0.00613 | 0.00614 | 0.00615 | 0.00614 | 0.00613 | 0.00612 | 0.0061 | 0.00609 | 0.00609 | 0.00609 | 0.00609 | 0.0061 | 0.00611 | 0.00613 | 0.00613 | 0.00613 | 0.00612 | 0.00611 | 0.00611 | 0.00611 | 0.00611 | 0.00611 | 0.00611 | 0.00611 | 0.00612 | 0.00612 | 0.00612 | 0.00612 | 0.00612 | 0.00613 | 0.00614 | 0.00616 | 0.00617 | 0.00618 | 0.00617 | 0.00617 | 0.00616 | 0.00615 | 0.00614 | 0.00614 | 0.00614 | 0.00614 | 0.00615 | 0.00617 | 0.00617 | 0.00616 | 0.00615 | 0.00614 | 0.00614 | 0.00614 | 0.00614 | 0.00613 | 0.00613 | 0.00613 | 0.00614 | 0.00614 | 0.00615 | 0.00615 | 0.00616 | 0.00616 | 0.00617 | 0.00617 | 0.00617 | 0.00617 | 0.00617 | 0.00617 | 0.00617 | 0.00617 | 0.00618 | 0.00618 | 0.00618 | 0.00618 | 0.00618 | 0.00619 | 0.0062 | 0.0062 | 0.0062 | 0.00619 | 0.00618 | 0.00618 | 0.00618 | 0.00618 | 0.00619 | 0.00619 | 0.00619 | 0.0062 | 0.00621 | 0.0062 | 0.0062 | 0.0062 | 0.0062 | 0.0062 | 0.0062 | 0.00621 | 0.00621 | 0.0062 | 0.0062 | 0.00619 | 0.00619 | 0.00619 | 0.0062 | 0.00621 | 0.00623 | 0.00623 | 0.00623 | 0.00622 | 0.0062 | 0.0062 | 0.00619 | 0.0062 | 0.00621 | 0.00623 | 0.00625 | 0.00626 | 0.00627 | 0.00628 | 0.00628 | 0.00627 | 0.00627 | 0.00627 | 0.00627 | 0.00627 | 0.00627 | 0.00628 | 0.00628 | 0.00629 | 0.00629 | 0.00631 | 0.00632 | 0.00633 | 0.00634 | 0.00635 | 0.00636 | 0.00636 | 0.00636 | 0.00635 | 0.00635 | 0.00634 | 0.00634 | 0.00634 | 0.00634 | 0.00635 | 0.00636 | 0.00637 | 0.00638 | 0.00638 | 0.00639 | 0.00639 | 0.00638 | 0.00638 | 0.00639 | 0.0064 | 0.00642 | 0.00645 | 0.00647 | 0.00649 | 0.0065 | 0.0065 | 0.0065 | 0.00648 | 0.00645 | 0.00643 | 0.00641 | 0.00641 | 0.00641 | 0.00642 | 0.00644 | 0.00645 | 0.00646 | 0.00647 | 0.00647 | 0.00647 | 0.00646 | 0.00645 | 0.00644 | 0.00642 | 0.0064 | 0.00638 | 0.00638 | 0.0064 | 0.00642 | 0.00645 | 0.00649 | 0.00652 | 0.00654 | 0.00656 | 0.00657 | 0.00656 | 0.00656 | 0.00656 | 0.00657 | 0.00657 | 0.00657 | 0.00657 | 0.00657 | 0.00657 | 0.00657 | 0.00657 | 0.00658 | 0.00658 | 0.00659 | 0.00659 | 0.00659 | 0.00657 | 0.00656 | 0.00654 | 0.00652 | 0.00651 | 0.00652 | 0.00653 | 0.00654 | 0.00657 | 0.00659 | 0.00662 | 0.00664 | 0.00666 | 0.00667 | 0.00668 | 0.00667 | 0.00666 | 0.00665 | 0.00663 | 0.00661 | 0.00659 | 0.00659 | 0.00659 | 0.00661 | 0.00663 | 0.00665 | 0.00668 | 0.00669 | 0.0067 | 0.0067 | 0.00669 | 0.00668 | 0.00668 | 0.00668 | 0.00669 | 0.00671 | 0.00674 | 0.00677 | 0.0068 | 0.00682 | 0.00683 | 0.00683 | 0.00683 | 0.00683 | 0.00682 | 0.00681 | 0.0068 | 0.00679 | 0.00678 | 0.00677 | 0.00675 | 0.00673 | 0.00671 | 0.0067 | 0.00668 | 0.00668 | 0.00669 | 0.0067 | 0.00673 | 0.00675 | 0.00677 | 0.00678 | 0.00679 | 0.00679 | 0.00678 | 0.00677 | 0.00677 | 0.00677 | 0.00677 | 0.00677 | 0.00677 | 0.00676 | 0.00675 | 0.00674 | 0.00674 | 0.00674 | 0.00674 | 0.00675 | 0.00676 | 0.00678 | 0.0068 | 0.00682 | 0.00682 | 0.00682 | 0.00682 | 0.00682 | 0.00682 | 0.00683 | 0.00683 | 0.00683 | 0.00685 | 0.00687 | 0.00689 | 0.00689 | 0.00689 | 0.00687 | 0.00686 | 0.00685 | 0.00685 | 0.00684 | 0.00684 | 0.00684 | 0.00685 | 0.00686 | 0.00687 | 0.00688 | 0.00688 | 0.00689 | 0.00689 | 0.00688 | 0.00687 | 0.00687 | 0.00687 | 0.00687 | 0.00688 | 0.00689 | 0.00691 | 0.00693 | 0.00694 | 0.00693 | 0.00692 | 0.00691 | 0.0069 | 0.00689 | 0.00689 | 0.00689 | 0.0069 | 0.00691 | 0.00693 | 0.00694 | 0.00695 | 0.00695 | 0.00695 | 0.00694 | 0.00692 | 0.00689 | 0.00686 | 0.00684 | 0.00683 | 0.00685 | 0.00687 | 0.00689 | 0.00692 | 0.00693 | 0.00695 | 0.00697 | 0.00698 | 0.00699 | 0.00699 | 0.007 | 0.007 | 0.007 | 0.007 | 0.007 | 0.00699 | 0.00697 | 0.00697 | 0.00697 | 0.00699 | 0.00703 | 0.00707 | 0.0071 | 0.00711 | 0.00711 | 0.00711 | 0.0071 | 0.00708 | 0.00706 | 0.00704 | 0.00702 | 0.00701 | 0.00701 | 0.00702 | 0.00703 | 0.00704 | 0.00704 | 0.00705 | 0.00704 | 0.00704 | 0.00703 | 0.00702 | 0.00702 | 0.00702 | 0.00702 | 0.00701 | 0.00702 | 0.00703 | 0.00704 | 0.00706 | 0.00707 | 0.00707 | 0.00708 | 0.00709 | 0.0071 | 0.0071 | 0.0071 | 0.00709 | 0.00709 | 0.00709 | 0.00709 | 0.00709 | 0.00709 | 0.00708 | 0.00706 | 0.00705 | 0.00703 | 0.00703 | 0.00703 | 0.00704 | 0.00705 | 0.00706 | 0.00708 | 0.00711 | 0.00713 | 0.00715 | 0.00716 | 0.00717 | 0.00717 | 0.00718 | 0.00718 | 0.00718 | 0.00717 | 0.00716 | 0.00717 | 0.00719 | 0.00721 | 0.00722 | 0.00723 | 0.00723 | 0.00724 | 0.00724 | 0.00724 | 0.00722 | 0.0072 | 0.00719 | 0.00718 | 0.00718 | 0.00718 | 0.00719 | 0.00719 | 0.0072 | 0.00719 | 0.00718 | 0.00718 | 0.00717 | 0.00717 | 0.00716 | 0.00715 | 0.00715 | 0.00716 | 0.00717 | 0.00718 | 0.00718 | 0.0072 | 0.00722 | 0.00725 | 0.00729 | 0.00732 | 0.00733 | 0.00732 | 0.0073 | 0.00728 | 0.00724 | 0.00721 | 0.0072 | 0.0072 | 0.00721 | 0.00724 | 0.00726 | 0.00728 | 0.0073 | 0.0073 | 0.0073 | 0.00728 | 0.00726 | 0.00724 | 0.00723 | 0.00722 | 0.00722 | 0.00723 | 0.00723 | 0.00724 | 0.00725 | 0.00726 | 0.00726 | 0.00726 | 0.00731 | 0.00736 | 0.00733 | 0.00718 | 0.00693 | 0.00663 | 0.00631 | 0.00602 | 0.0058 | 0.00567 | 0.00567 | 0.00582 | 0.00614 | 0.0065 | 0.00683 | 0.00712 | 0.0074 | 0.00767 | 0.00795 | 0.00823 | 0.00853 | 0.00882 | 0.00912 | 0.00941 | 0.00969 | 0.00994 | 0.01015 | 0.01032 | 0.01044 | 0.0105 | 0.01051 | 0.01046 | 0.01035 | 0.01017 | 0.00994 | 0.00969 | 0.00941 | 0.00914 | 0.0089 | 0.00872 | 0.00861 | 0.00858 | 0.00863 | 0.00873 | 0.0089 | 0.0091 | 0.00936 | 0.00964 | 0.00992 | 0.0102 | 0.01049 | 0.01079 | 0.0111 | 0.01142 | 0.01172 | 0.012 | 0.01225 | 0.01247 | 0.01265 | 0.01278 | 0.01285 | 0.01289 | 0.01294 | 0.01299 | 0.01305 | 0.0131 | 0.01315 | 0.0132 | 0.01329 | 0.01348 | 0.01379 | 0.01425 | 0.01489 | 0.01567 | 0.01649 | 0.01719 | 0.01761 | 0.01764 | 0.01727 | 0.01658 | 0.01567 | 0.01472 | 0.01388 | 0.01326 | 0.01289 | 0.01279 | 0.01287 | 0.01305 | 0.01323 | 0.01333 | 0.01338 | 0.01341 | 0.01346 | 0.01355 | 0.01364 | 0.01373 | 0.01376 | 0.01375 | 0.01369 | 0.01355 | 0.01339 | 0.01327 | 0.0133 | 0.0135 | 0.01383 | 0.01423 | 0.01462 | 0.01491 | 0.01501 | 0.01482 | 0.01428 | 0.01346 | 0.01249 | 0.0115 | 0.0106 | 0.00983 | 0.00926 | 0.00893 | 0.00878 | 0.00879 | 0.00888 | 0.00894 | 0.00897 | 0.00899 | 0.00895 | 0.00893 | 0.00889 | 0.00884 | 0.00885 | 0.0089 | 0.00898 | 0.00912 | 0.00924 | 0.00934 | 0.00945 | 0.00952 | 0.00958 | 0.00966 | 0.00973 | 0.00979 | 0.00988 | 0.00995 | 0.01001 | 0.01008 | 0.01012 | 0.01014 | 0.01016 | 0.01016 | 0.01015 | 0.01015 | 0.01014 | 0.01012 | 0.0101 | 0.01006 | 0.01001 | 0.00995 | 0.00987 | 0.00978 | 0.00968 | 0.00955 | 0.00942 | 0.00928 | 0.00913 | 0.00897 | 0.0088 | 0.00864 | 0.00848 | 0.00831 | 0.00815 | 0.00799 | 0.00784 | 0.0077 | 0.00759 | 0.0075 | 0.00743 | 0.0074 | 0.0074 | 0.00742 | 0.00746 | 0.00752 | 0.00758 | 0.00765 | 0.00771 | 0.00776 | 0.00781 | 0.00785 | 0.00789 | 0.00792 | 0.00795 | 0.00797 | 0.008 | 0.00804 | 0.00808 | 0.00813 | 0.00818 | 0.00824 | 0.00831 | 0.00839 | 0.00849 | 0.00858 | 0.00866 | 0.0087 | 0.00871 | 0.00869 | 0.00865 | 0.00862 | 0.00859 | 0.00859 | 0.00865 | 0.00879 | 0.00901 | 0.00918 | 0.00927 | 0.00928 | 0.00921 | 0.00907 | 0.00889 | 0.00869 | 0.00849 | 0.00833 | 0.00825 | 0.00826 | 0.00834 | 0.00838 | 0.00842 | 0.00846 | 0.00848 | 0.0085 | 0.0085 | 0.00849 | 0.00851 | 0.00853 | 0.00855 | 0.00856 | 0.00856 | 0.00856 | 0.00854 | 0.00851 | 0.00846 | 0.00842 | 0.00839 | 0.00838 | 0.0084 | 0.00843 | 0.00845 | 0.00845 | 0.00843 | 0.0084 | 0.00837 | 0.00836 | 0.00838 | 0.00839 | 0.00841 | 0.00842 | 0.00843 | 0.00844 | 0.00843 | 0.00839 | 0.00833 | 0.00827 | 0.00823 | 0.00822 | 0.00825 | 0.00829 | 0.00834 | 0.00838 | 0.00842 | 0.00846 | 0.0085 | 0.00855 | 0.00858 | 0.00862 | 0.00865 | 0.00868 | 0.00872 | 0.00875 | 0.00877 | 0.00875 | 0.00871 | 0.00867 | 0.00864 | 0.00863 | 0.00865 | 0.00867 | 0.0087 | 0.00873 | 0.00875 | 0.00874 | 0.0087 | 0.00864 | 0.00859 | 0.00856 | 0.00855 | 0.00858 | 0.00863 | 0.0087 | 0.00877 | 0.00883 | 0.00886 | 0.00889 | 0.0089 | 0.00891 | 0.00892 | 0.00895 | 0.00898 | 0.00899 | 0.00898 | 0.00893 | 0.00885 | 0.00875 | 0.00865 | 0.00856 | 0.0085 | 0.00848 | 0.0085 | 0.00857 | 0.00865 | 0.00871 | 0.00873 | 0.00872 | 0.00869 | 0.00867 | 0.00868 | 0.0087 | 0.00874 | 0.00881 | 0.00886 | 0.00889 | 0.00889 | 0.00887 | 0.00885 | 0.00885 | 0.00885 | 0.00887 | 0.0089 | 0.00896 | 0.00905 | 0.00915 | 0.00921 | 0.00919 | 0.00913 | 0.00904 | 0.00896 | 0.00888 | 0.00878 | 0.00869 | 0.00864 | 0.00863 | 0.00868 | 0.00874 | 0.0088 | 0.00884 | 0.00887 | 0.00889 | 0.00892 | 0.00894 | 0.00893 | 0.0089 | 0.00887 | 0.00882 | 0.00876 | 0.00871 | 0.00866 | 0.00862 | 0.00856 | 0.00852 | 0.00847 | 0.00844 | 0.0084 | 0.00836 | 0.00835 | 0.00838 | 0.00844 | 0.0085 | 0.00854 | 0.00855 | 0.00853 | 0.0085 | 0.00847 | 0.00842 | 0.00837 | 0.00832 | 0.00829 | 0.00828 | 0.00829 | 0.00829 | 0.00828 | 0.00827 | 0.00829 | 0.00832 | 0.00839 | 0.00846 | 0.00853 | 0.00858 | 0.00862 | 0.00863 | 0.00863 | 0.00861 | 0.00858 | 0.00855 | 0.00852 | 0.0085 | 0.0085 | 0.00851 | 0.00851 | 0.00852 | 0.00853 | 0.00854 | 0.00856 | 0.00857 | 0.00857 | 0.00857 | 0.00858 | 0.00859 | 0.0086 | 0.0086 | 0.00861 | 0.00863 | 0.00866 | 0.00865 | 0.00863 | 0.00861 | 0.00862 | 0.00866 | 0.00872 | 0.00881 | 0.00889 | 0.00899 | 0.0091 | 0.00919 | 0.00923 | 0.00919 | 0.00912 | 0.00904 | 0.00896 | 0.00888 | 0.00879 | 0.00869 | 0.00859 | 0.00853 | 0.0085 | 0.0085 | 0.00851 | 0.00854 | 0.0086 | 0.0087 | 0.0088 | 0.00889 | 0.00894 | 0.00897 | 0.00899 | 0.00902 | 0.00908 | 0.00913 | 0.00919 | 0.00923 | 0.00927 | 0.00929 | 0.0093 | 0.00929 | 0.00929 | 0.0093 | 0.00932 | 0.00937 | 0.00942 | 0.00948 | 0.00953 | 0.00958 | 0.00961 | 0.00963 | 0.00964 | 0.00964 | 0.00962 | 0.00959 | 0.00954 | 0.00947 | 0.0094 | 0.00932 | 0.00925 | 0.00919 | 0.00913 | 0.00909 | 0.00907 | 0.00907 | 0.0091 | 0.00913 | 0.00914 | 0.00914 | 0.00913 | 0.00914 | 0.00917 | 0.00924 | 0.00934 | 0.00948 | 0.00965 | 0.00985 | 0.01004 | 0.01018 | 0.01025 | 0.01025 | 0.01022 | 0.01017 | 0.01013 | 0.01008 | 0.01003 | 0.01 | 0.01 | 0.01003 | 0.01008 | 0.01013 | 0.01019 | 0.01027 | 0.01037 | 0.01047 | 0.01057 | 0.01064 | 0.01068 | 0.01067 | 0.01063 | 0.01057 | 0.01051 | 0.01045 | 0.0104 | 0.01034 | 0.01029 | 0.01023 | 0.01017 | 0.0101 | 0.01001 | 0.00991 | 0.00982 | 0.00977 | 0.00978 | 0.00981 | 0.00985 | 0.00988 | 0.0099 | 0.00992 | 0.00992 | 0.00988 | 0.00982 | 0.00977 | 0.00973 | 0.00973 | 0.00975 | 0.00979 | 0.00984 | 0.00994 | 0.01006 | 0.0102 | 0.01034 | 0.01047 | 0.01057 | 0.01064 | 0.01067 | 0.01063 | 0.01053 | 0.01037 | 0.01019 | 0.01002 | 0.00986 | 0.00972 | 0.00959 | 0.00949 | 0.00942 | 0.00939 | 0.00937 | 0.00936 | 0.00936 | 0.00938 | 0.0094 | 0.00941 | 0.00939 | 0.00932 | 0.00923 | 0.00913 | 0.00905 | 0.009 | 0.009 | 0.00906 | 0.00915 | 0.00927 | 0.00937 | 0.00943 | 0.00944 | 0.0094 | 0.00935 | 0.00932 | 0.00935 | 0.00949 | 0.00976 | 0.01013 | 0.01055 | 0.01097 | 0.01137 | 0.0117 | 0.01193 | 0.01203 | 0.01199 | 0.01183 | 0.01159 | 0.01131 | 0.01101 | 0.0107 | 0.0104 | 0.01015 | 0.00997 | 0.00986 | 0.00982 | 0.00981 | 0.00983 | 0.00985 | 0.00988 | 0.0099 | 0.00992 | 0.00996 | 0.01001 | 0.01008 | 0.01014 | 0.01018 | 0.01019 | 0.01019 | 0.01015 | 0.01009 | 0.01 | 0.0099 | 0.00981 | 0.00974 | 0.0097 | 0.00967 | 0.00965 | 0.0096 | 0.00955 | 0.00949 | 0.00945 | 0.00943 | 0.00944 | 0.00947 | 0.00952 | 0.00959 | 0.00967 | 0.00973 | 0.00974 | 0.0097 | 0.00964 | 0.00957 | 0.00954 | 0.00954 | 0.00957 | 0.00962 | 0.00969 | 0.00975 | 0.0098 | 0.00984 | 0.00985 | 0.00984 | 0.00983 | 0.0098 | 0.00977 | 0.00974 | 0.0097 | 0.00967 | 0.00962 | 0.00958 | 0.00955 | 0.00954 | 0.00956 | 0.00959 | 0.00963 | 0.00965 | 0.00964 | 0.00961 | 0.00956 | 0.00951 | 0.00947 | 0.00944 | 0.00943 | 0.00943 | 0.00944 | 0.00947 | 0.00949 | 0.0095 | 0.00949 | 0.00948 | 0.00948 | 0.0095 | 0.00955 | 0.00962 | 0.00967 | 0.00971 | 0.00973 | 0.00973 | 0.00972 | 0.00971 | 0.0097 | 0.00969 | 0.00969 | 0.00968 | 0.00967 | 0.00966 | 0.00963 | 0.00961 | 0.00958 | 0.00957 | 0.00957 | 0.00958 | 0.0096 | 0.00961 | 0.00961 | 0.0096 | 0.00959 | 0.00957 | 0.00957 | 0.00958 | 0.00962 | 0.00968 | 0.00974 | 0.0098 | 0.00985 | 0.00987 | 0.00987 | 0.00985 | 0.00982 | 0.00977 | 0.00971 | 0.00966 | 0.00962 | 0.00959 | 0.00957 | 0.00956 | 0.00955 | 0.00955 | 0.00954 | 0.00954 | 0.00954 | 0.00953 | 0.00952 | 0.00952 | 0.00952 | 0.00953 | 0.00953 | 0.00954 | 0.00958 | 0.00963 | 0.00969 | 0.00976 | 0.0098 | 0.00983 | 0.00983 | 0.0098 | 0.00976 | 0.0097 | 0.00964 | 0.0096 | 0.00959 | 0.0096 | 0.00961 | 0.00961 | 0.0096 | 0.00958 | 0.00955 | 0.00952 | 0.00951 | 0.00951 | 0.00952 | 0.00954 | 0.00956 | 0.00957 | 0.00957 | 0.00956 | 0.00954 | 0.00953 | 0.00951 | 0.00948 | 0.00944 | 0.0094 | 0.00936 | 0.00934 | 0.00933 | 0.00932 | 0.0093 | 0.00927 | 0.00922 | 0.00919 | 0.00915 | 0.00913 | 0.00913 | 0.00914 | 0.00919 | 0.00925 | 0.00932 | 0.00937 | 0.00937 | 0.00933 | 0.00926 | 0.0092 | 0.00917 | 0.00919 | 0.00927 | 0.00938 | 0.0095 | 0.00961 | 0.0097 | 0.00975 | 0.00976 | 0.00974 | 0.00969 | 0.00964 | 0.00961 | 0.0096 | 0.00962 | 0.00966 | 0.0097 | 0.00972 | 0.00974 | 0.00973 | 0.00969 | 0.00962 | 0.00953 | 0.00943 | 0.00934 | 0.00927 | 0.00923 | 0.00923 | 0.00927 | 0.00933 | 0.00939 | 0.00943 | 0.00945 | 0.00943 | 0.0094 | 0.00935 | 0.00932 | 0.00929 | 0.00927 | 0.00926 | 0.00924 | 0.0092 | 0.00915 | 0.00909 | 0.00904 | 0.00902 | 0.00903 | 0.00907 | 0.00914 | 0.00921 | 0.00927 | 0.00931 | 0.00933 | 0.00935 | 0.00937 | 0.0094 | 0.00944 | 0.00947 | 0.00948 | 0.00947 | 0.00943 | 0.00937 | 0.00929 | 0.0092 | 0.00913 | 0.00907 | 0.00903 | 0.009 | 0.00898 | 0.00898 | 0.00901 | 0.00908 | 0.00917 | 0.00927 | 0.00937 | 0.00945 | 0.00949 | 0.00948 | 0.00944 | 0.00937 | 0.00932 | 0.00932 | 0.00939 | 0.00952 | 0.00967 | 0.00979 | 0.00987 | 0.00987 | 0.00979 | 0.00964 | 0.00944 | 0.00922 | 0.00902 | 0.00889 | 0.00885 | 0.00888 | 0.00897 | 0.00908 | 0.0092 | 0.00929 | 0.00934 | 0.00935 | 0.00933 | 0.0093 | 0.00925 | 0.00921 | 0.00918 | 0.00916 | 0.00916 | 0.00916 | 0.00914 | 0.00912 | 0.00907 | 0.00902 | 0.00898 | 0.00897 | 0.009 | 0.00906 | 0.00915 | 0.00925 | 0.00935 | 0.00943 | 0.00949 | 0.00951 | 0.00949 | 0.00945 | 0.00941 | 0.00941 | 0.00945 | 0.00951 | 0.00956 | 0.00959 | 0.00958 | 0.00954 | 0.00949 | 0.00944 | 0.0094 | 0.00937 | 0.00934 | 0.00931 | 0.00928 | 0.00924 | 0.00917 | 0.00908 | 0.00899 | 0.00893 | 0.00891 | 0.00894 | 0.009 | 0.00907 | 0.00912 | 0.00915 | 0.00916 | 0.00915 | 0.00911 | 0.00906 | 0.00901 | 0.009 | 0.00904 | 0.00912 | 0.00924 | 0.00936 | 0.00947 | 0.00952 | 0.00952 | 0.00945 | 0.00933 | 0.00917 | 0.00903 | 0.00892 | 0.00885 | 0.00882 | 0.00883 | 0.00887 | 0.00895 | 0.00907 | 0.00919 | 0.0093 | 0.00937 | 0.00935 | 0.00925 | 0.00909 | 0.00894 | 0.00885 | 0.00884 | 0.00888 | 0.00895 | 0.00904 | 0.00912 | 0.00918 | 0.00918 | 0.0091 | 0.00895 | 0.00877 | 0.00864 | 0.00856 | 0.00854 | 0.00853 | 0.00854 | 0.00855 | 0.00859 | 0.00864 | 0.00869 | 0.00875 | 0.00885 | 0.009 | 0.00918 | 0.00936 | 0.00949 | 0.00956 | 0.00954 | 0.00944 | 0.00926 | 0.00903 | 0.00881 | 0.00864 | 0.00858 | 0.00863 | 0.00875 | 0.00889 | 0.00901 | 0.00911 | 0.00917 | 0.00923 | 0.00931 | 0.00941 | 0.00955 | 0.0097 | 0.00984 | 0.00993 | 0.00997 | 0.00992 | 0.0098 | 0.00964 | 0.00949 | 0.00939 | 0.00936 | 0.00941 | 0.00951 | 0.0096 | 0.00965 | 0.00964 | 0.00957 | 0.00943 | 0.00926 | 0.00907 | 0.00889 | 0.00879 | 0.00878 | 0.00889 | 0.00906 | 0.00927 | 0.00944 | 0.00954 | 0.00956 | 0.00953 | 0.00946 | 0.0094 | 0.00939 | 0.00945 | 0.00958 | 0.00974 | 0.00987 | 0.00992 | 0.00987 | 0.00973 | 0.00954 | 0.00936 | 0.00922 | 0.00916 | 0.00918 | 0.00927 | 0.00943 | 0.00963 | 0.00986 | 0.01007 | 0.01021 | 0.01027 | 0.01024 | 0.01012 | 0.00994 | 0.00973 | 0.00955 | 0.00942 | 0.0094 | 0.00946 | 0.00958 | 0.0097 | 0.00981 | 0.00989 | 0.00997 | 0.01006 | 0.01013 | 0.01018 | 0.01019 | 0.01016 | 0.0101 | 0.01001 | 0.00993 | 0.0099 | 0.00996 | 0.0101 | 0.01028 | 0.01046 | 0.01057 | 0.0106 | 0.01054 | 0.0104 | 0.01022 | 0.01003 | 0.00991 | 0.00988 | 0.00993 | 0.01003 | 0.01014 | 0.01024 | 0.0103 | 0.01034 | 0.01037 | 0.01038 | 0.01038 | 0.01039 | 0.01039 | 0.01039 | 0.01039 | 0.01038 | 0.01036 | 0.01035 | 0.01035 | 0.01035 | 0.01037 | 0.01041 | 0.01044 | 0.01048 | 0.0105 | 0.01051 | 0.0105 | 0.01049 | 0.01046 | 0.01043 | 0.0104 | 0.01038 | 0.01036 | 0.01034 | 0.01032 | 0.0103 | 0.01028 | 0.01025 | 0.01021 | 0.01017 | 0.01012 | 0.01008 | 0.01003 | 0.00999 | 0.00998 | 0.01001 | 0.01012 | 0.01029 | 0.01049 | 0.01066 | 0.01075 | 0.01076 | 0.01066 | 0.0105 | 0.01029 | 0.0101 | 0.00997 | 0.00992 | 0.00993 | 0.00999 | 0.01005 | 0.01008 | 0.01007 | 0.01002 | 0.00992 | 0.0098 | 0.00968 | 0.00957 | 0.00951 | 0.00952 | 0.00959 | 0.00971 | 0.00983 | 0.00991 | 0.00993 | 0.00989 | 0.00978 | 0.00962 | 0.00942 | 0.00924 | 0.00911 | 0.00906 | 0.00908 | 0.00913 | 0.00917 | 0.00918 | 0.00916 | 0.00914 | 0.00912 | 0.00912 | 0.00914 | 0.00917 | 0.0092 | 0.00927 | 0.00942 | 0.00968 | 0.01005 | 0.01049 | 0.01094 | 0.01131 | 0.01151 | 0.01152 | 0.0113 | 0.0109 | 0.01039 | 0.00989 | 0.0095 | 0.00929 | 0.00924 | 0.00931 | 0.00944 | 0.00955 | 0.00963 | 0.00966 | 0.00964 | 0.0096 | 0.00957 | 0.00957 | 0.0096 | 0.00964 | 0.00969 | 0.00975 | 0.00984 | 0.00995 | 0.01005 | 0.01012 | 0.01014 | 0.0101 | 0.01002 | 0.00992 | 0.00979 | 0.00965 | 0.00952 | 0.00944 | 0.00941 | 0.00941 | 0.00942 | 0.0094 | 0.00935 | 0.00929 | 0.00922 | 0.00916 | 0.00913 | 0.00915 | 0.00923 | 0.00937 | 0.00954 | 0.00972 | 0.00987 | 0.00996 | 0.00998 | 0.00991 | 0.0098 | 0.00967 | 0.0096 | 0.00959 | 0.00967 | 0.00982 | 0.01 | 0.01019 | 0.01035 | 0.01044 | 0.01046 | 0.01042 | 0.01035 | 0.01029 | 0.01026 | 0.01026 | 0.0103 | 0.01036 | 0.01044 | 0.01052 | 0.01058 | 0.01062 | 0.01062 | 0.0106 | 0.01059 | 0.01059 | 0.0106 | 0.01061 | 0.01062 | 0.01063 | 0.01064 | 0.01066 | 0.01067 | 0.01068 | 0.01067 | 0.01065 | 0.01063 | 0.01062 | 0.01063 | 0.01068 | 0.01074 | 0.01081 | 0.01087 | 0.01091 | 0.01092 | 0.0109 | 0.01084 | 0.01077 | 0.0107 | 0.01067 | 0.01069 | 0.01077 | 0.01086 | 0.01095 | 0.011 | 0.01101 | 0.01098 | 0.01092 | 0.01086 | 0.01082 | 0.01084 | 0.01094 | 0.01109 | 0.01125 | 0.01136 | 0.01141 | 0.01139 | 0.01132 | 0.0112 | 0.01106 | 0.01095 | 0.0109 | 0.01092 | 0.01102 | 0.01114 | 0.01127 | 0.01137 | 0.01144 | 0.01147 | 0.01149 | 0.01148 | 0.01147 | 0.01145 | 0.01144 | 0.01144 | 0.01144 | 0.01144 | 0.01144 | 0.01143 | 0.01143 | 0.01143 | 0.01142 | 0.01141 | 0.01139 | 0.01137 | 0.01134 | 0.01133 | 0.01133 | 0.01135 | 0.0114 | 0.01147 | 0.01155 | 0.01163 | 0.01169 | 0.01173 | 0.01175 | 0.01176 | 0.01176 | 0.01176 | 0.01177 | 0.01177 | 0.01178 | 0.01178 | 0.01178 | 0.01178 | 0.01176 | 0.01172 | 0.01166 | 0.0116 | 0.01154 | 0.01152 | 0.01155 | 0.01163 | 0.01177 | 0.01196 | 0.01219 | 0.01243 | 0.01264 | 0.01281 | 0.01293 | 0.01302 | 0.01308 | 0.01314 | 0.01319 | 0.01324 | 0.01327 | 0.01328 | 0.01328 | 0.01325 | 0.01322 | 0.01319 | 0.01316 | 0.01312 | 0.01306 | 0.01298 | 0.01288 | 0.01276 | 0.01266 | 0.0126 | 0.0126 | 0.01268 | 0.01281 | 0.01298 | 0.01314 | 0.01326 | 0.01331 | 0.01327 | 0.01317 | 0.01303 | 0.01289 | 0.01277 | 0.01271 | 0.01271 | 0.01276 | 0.01285 | 0.01296 | 0.01308 | 0.01319 | 0.01327 | 0.01332 | 0.01333 | 0.0133 | 0.01323 | 0.01315 | 0.01308 | 0.01303 | 0.01302 | 0.01303 | 0.01305 | 0.01306 | 0.01306 | 0.01304 | 0.01298 | 0.0129 | 0.01281 | 0.01272 | 0.01264 | 0.01258 | 0.01255 | 0.01254 | 0.01254 | 0.01254 | 0.01253 | 0.01248 | 0.0124 | 0.0123 | 0.01219 | 0.01208 | 0.012 | 0.01196 | 0.01194 | 0.01197 | 0.01203 | 0.0121 | 0.01216 | 0.0122 | 0.01221 | 0.0122 | 0.01219 | 0.01218 | 0.01218 | 0.0122 | 0.01221 | 0.01223 | 0.01225 | 0.01227 | 0.01228 | 0.01228 | 0.01226 | 0.01223 | 0.0122 | 0.01217 | 0.01217 | 0.01218 | 0.01219 | 0.01218 | 0.01212 | 0.01204 | 0.01194 | 0.01184 | 0.01175 | 0.01168 | 0.01165 | 0.01167 | 0.01175 | 0.01186 | 0.01198 | 0.01207 | 0.01213 | 0.01216 | 0.01218 | 0.01218 | 0.01216 | 0.01214 | 0.01212 | 0.01212 | 0.01212 | 0.01213 | 0.01214 | 0.01215 | 0.01216 | 0.01218 | 0.01221 | 0.01224 | 0.01226 | 0.01228 | 0.01228 | 0.01228 | 0.01226 | 0.01224 | 0.01221 | 0.01219 | 0.01217 | 0.01215 | 0.01213 | 0.01213 | 0.01214 | 0.01216 | 0.01218 | 0.0122 | 0.01222 | 0.01224 | 0.01227 | 0.01229 | 0.01231 | 0.01233 | 0.01234 | 0.01237 | 0.01239 | 0.01241 | 0.01242 | 0.01243 | 0.01242 | 0.01241 | 0.0124 | 0.01239 | 0.01236 | 0.01234 | 0.01232 | 0.01232 | 0.01232 | 0.01232 | 0.01234 | 0.01235 | 0.01237 | 0.01239 | 0.01241 | 0.01241 | 0.01239 | 0.01238 | 0.01236 | 0.01237 | 0.01238 | 0.01241 | 0.01244 | 0.01248 | 0.01252 | 0.01255 | 0.01258 | 0.01258 | 0.01257 | 0.01257 | 0.01257 | 0.01257 | 0.01258 | 0.01259 | 0.01261 | 0.01263 | 0.01266 | 0.01269 | 0.01271 | 0.01274 | 0.01278 | 0.01281 | 0.01285 | 0.01289 | 0.01293 | 0.01296 | 0.013 | 0.01304 | 0.01309 | 0.01314 | 0.0132 | 0.01326 | 0.01333 | 0.0134 | 0.01348 | 0.01355 | 0.01363 | 0.01369 | 0.01374 | 0.01378 | 0.01379 | 0.0138 | 0.0138 | 0.01381 | 0.01382 | 0.01383 | 0.01385 | 0.01386 | 0.01387 | 0.01389 | 0.0139 | 0.01391 | 0.0139 | 0.01389 | 0.01387 | 0.01385 | 0.01382 | 0.01377 | 0.01372 | 0.01367 | 0.01365 | 0.01367 | 0.01373 | 0.01378 | 0.01381 | 0.01382 | 0.01382 | 0.0138 | 0.01376 | 0.01371 | 0.01367 | 0.01364 | 0.01366 | 0.01371 | 0.01377 | 0.01383 | 0.01387 | 0.0139 | 0.01393 | 0.01395 | 0.01396 | 0.01396 | 0.01395 | 0.01394 | 0.01392 | 0.0139 | 0.01388 | 0.01386 | 0.01385 | 0.01383 | 0.01381 | 0.01379 | 0.01377 | 0.01374 | 0.01371 | 0.01366 | 0.01361 | 0.01356 | 0.01351 | 0.01347 | 0.01343 | 0.0134 | 0.01335 | 0.01331 | 0.01328 | 0.01324 | 0.01322 | 0.0132 | 0.01318 | 0.01317 | 0.01316 | 0.01316 | 0.01316 | 0.01315 | 0.01313 | 0.01311 | 0.01309 | 0.01307 | 0.01305 | 0.01304 | 0.01303 | 0.01301 | 0.013 | 0.01299 | 0.01297 | 0.01297 | 0.01296 | 0.01296 | 0.01296 | 0.01298 | 0.01299 | 0.01301 | 0.01301 | 0.01302 | 0.01302 | 0.01301 | 0.013 | 0.01298 | 0.01295 | 0.01294 | 0.01293 | 0.01294 | 0.01294 | 0.01295 | 0.01296 | 0.01297 | 0.01299 | 0.013 | 0.013 | 0.01299 | 0.01298 | 0.01297 | 0.01296 | 0.01295 | 0.01292 | 0.01288 | 0.01285 | 0.01282 | 0.01282 | 0.01284 | 0.01286 | 0.01289 | 0.01293 | 0.01296 | 0.01299 | 0.01301 | 0.013 | 0.01299 | 0.01298 | 0.01297 | 0.01297 | 0.01298 | 0.013 | 0.01301 | 0.01302 | 0.01303 | 0.01304 | 0.01305 | 0.01306 | 0.01306 | 0.01307 | 0.01307 | 0.01307 | 0.01307 | 0.01306 | 0.01305 | 0.01303 | 0.01302 | 0.01301 | 0.01301 | 0.01302 | 0.01304 | 0.01307 | 0.0131 | 0.01312 | 0.01314 | 0.01315 | 0.01317 | 0.01318 | 0.0132 | 0.01322 | 0.01323 | 0.01324 | 0.01324 | 0.01325 | 0.01325 | 0.01324 | 0.01323 | 0.01322 | 0.01321 | 0.01321 | 0.01322 | 0.01324 | 0.01327 | 0.0133 | 0.01334 | 0.01337 | 0.0134 | 0.01343 | 0.01345 | 0.01347 | 0.01349 | 0.01351 | 0.01354 | 0.01357 | 0.01359 | 0.01361 | 0.01362 | 0.01364 | 0.01365 | 0.01366 | 0.01368 | 0.01369 | 0.0137 | 0.01373 | 0.01375 | 0.01378 | 0.0138 | 0.01384 | 0.01388 | 0.01393 | 0.01399 | 0.01405 | 0.01412 | 0.01419 | 0.01427 | 0.01435 | 0.01444 | 0.01452 | 0.0146 | 0.01468 | 0.01475 | 0.01481 | 0.01487 | 0.01493 | 0.01498 | 0.01504 | 0.01511 | 0.01517 | 0.01523 | 0.01528 | 0.01531 | 0.01532 | 0.01533 | 0.01533 | 0.01532 | 0.01531 | 0.01532 | 0.01534 | 0.01538 | 0.01542 | 0.01547 | 0.01555 | 0.01565 | 0.01579 | 0.01595 | 0.01612 | 0.01628 | 0.01645 | 0.0166 | 0.01673 | 0.01684 | 0.01695 | 0.01705 | 0.01717 | 0.01731 | 0.01747 | 0.01764 | 0.0178 | 0.01797 | 0.01813 | 0.01828 | 0.01841 | 0.01854 | 0.01864 | 0.01874 | 0.01882 | 0.01888 | 0.01892 | 0.01893 | 0.01891 | 0.01884 | 0.01874 | 0.01864 | 0.01858 | 0.01861 | 0.01873 | 0.0189 | 0.01909 | 0.01926 | 0.01937 | 0.0194 | 0.01932 | 0.01915 | 0.01891 | 0.01867 | 0.01851 | 0.01846 | 0.01852 | 0.01864 | 0.01879 | 0.01894 | 0.01906 | 0.01914 | 0.01917 | 0.01914 | 0.01908 | 0.01901 | 0.01894 | 0.0189 | 0.01888 | 0.01886 | 0.01884 | 0.01883 | 0.01881 | 0.01879 | 0.01876 | 0.01873 | 0.01868 | 0.01863 | 0.01856 | 0.01849 | 0.0184 | 0.01831 | 0.01821 | 0.01811 | 0.01804 | 0.01797 | 0.0179 | 0.0178 | 0.01768 | 0.01753 | 0.01737 | 0.01719 | 0.017 | 0.0168 | 0.01659 | 0.0164 | 0.01626 | 0.01621 | 0.01623 | 0.01629 | 0.01637 | 0.01643 | 0.01645 | 0.01644 | 0.01637 | 0.01624 | 0.01606 | 0.01588 | 0.01572 | 0.01563 | 0.0156 | 0.0156 | 0.01561 | 0.01561 | 0.01559 | 0.01557 | 0.01554 | 0.01549 | 0.01542 | 0.01536 | 0.01529 | 0.01523 | 0.01518 | 0.01513 | 0.01508 | 0.01503 | 0.01497 | 0.01492 | 0.01488 | 0.01484 | 0.0148 | 0.01477 | 0.01473 | 0.01469 | 0.01464 | 0.01459 | 0.01453 | 0.01447 | 0.0144 | 0.01435 | 0.0143 | 0.01426 | 0.01423 | 0.0142 | 0.01417 | 0.01415 | 0.01413 | 0.01413 | 0.01413 | 0.01413 | 0.01412 | 0.0141 | 0.01407 | 0.01404 | 0.01401 | 0.01398 | 0.01396 | 0.01394 | 0.01393 | 0.01394 | 0.01396 | 0.01397 | 0.01397 | 0.01396 | 0.01394 | 0.01393 | 0.01391 | 0.0139 | 0.01388 | 0.01386 | 0.01384 | 0.01383 | 0.01381 | 0.01379 | 0.01378 | 0.01378 | 0.01379 | 0.01381 | 0.01384 | 0.01387 | 0.0139 | 0.01392 | 0.01393 | 0.01391 | 0.0139 | 0.01388 | 0.01386 | 0.01386 | 0.01386 | 0.01386 | 0.01387 | 0.01388 | 0.01389 | 0.01389 | 0.01388 | 0.01388 | 0.01388 | 0.01388 | 0.01389 | 0.01389 | 0.01389 | 0.01389 | 0.01388 | 0.01388 | 0.01387 | 0.01386 | 0.01385 | 0.01385 | 0.01386 | 0.01386 | 0.01386 | 0.01385 | 0.01385 | 0.01384 | 0.01385 | 0.01386 | 0.01387 | 0.01389 | 0.01391 | 0.01393 | 0.01395 | 0.01396 | 0.01397 | 0.01398 | 0.014 | 0.01402 | 0.01403 | 0.01405 | 0.01406 | 0.01407 | 0.01408 | 0.01408 | 0.01407 | 0.01406 | 0.01405 | 0.01405 | 0.01405 | 0.01405 | 0.01404 | 0.01404 | 0.01405 | 0.01407 | 0.01409 | 0.01412 | 0.01414 | 0.01415 | 0.01415 | 0.01416 | 0.01416 | 0.01416 | 0.01417 | 0.01417 | 0.01417 | 0.01417 | 0.01417 | 0.01418 | 0.01418 | 0.01419 | 0.01421 | 0.01424 | 0.01427 | 0.01431 | 0.01434 | 0.01437 | 0.0144 | 0.01443 | 0.01445 | 0.01448 | 0.01451 | 0.01455 | 0.0146 | 0.01466 | 0.01472 | 0.01477 | 0.01481 | 0.01484 | 0.01487 | 0.01489 | 0.0149 | 0.01492 | 0.01493 | 0.01494 | 0.01496 | 0.01498 | 0.015 | 0.01501 | 0.01501 | 0.01502 | 0.01504 | 0.01507 | 0.0151 | 0.01512 | 0.01512 | 0.01511 | 0.01509 | 0.01505 | 0.015 | 0.01495 | 0.01492 | 0.01491 | 0.01493 | 0.01496 | 0.015 | 0.01504 | 0.01507 | 0.01511 | 0.01514 | 0.01516 | 0.01515 | 0.01512 | 0.01507 | 0.01503 | 0.01499 | 0.01495 | 0.01493 | 0.01492 | 0.01494 | 0.01498 | 0.01502 | 0.01506 | 0.01507 | 0.01507 | 0.01506 | 0.01504 | 0.01502 | 0.015 | 0.01499 | 0.01498 | 0.01497 | 0.01495 | 0.01493 | 0.01491 | 0.01489 | 0.01488 | 0.01488 | 0.01488 | 0.01487 | 0.01486 | 0.01483 | 0.01479 | 0.01474 | 0.01468 | 0.01463 | 0.01458 | 0.01455 | 0.01453 | 0.01454 | 0.01454 | 0.01454 | 0.01454 | 0.01454 | 0.01454 | 0.01453 | 0.01452 | 0.01451 | 0.0145 | 0.01449 | 0.01449 | 0.0145 | 0.01451 | 0.01452 | 0.01453 | 0.01454 | 0.01455 | 0.01455 | 0.01454 | 0.01452 | 0.01449 | 0.01446 | 0.01444 | 0.01443 | 0.01443 | 0.01444 | 0.01446 | 0.01448 | 0.0145 | 0.01453 | 0.01455 | 0.01456 | 0.01455 | 0.01453 | 0.01451 | 0.0145 | 0.0145 | 0.01449 | 0.01448 | 0.01448 | 0.01449 | 0.0145 | 0.01453 | 0.01456 | 0.0146 | 0.01463 | 0.01467 | 0.01471 | 0.01474 | 0.01477 | 0.01477 | 0.01476 | 0.01474 | 0.01472 | 0.01471 | 0.0147 | 0.0147 | 0.01469 | 0.01467 | 0.01466 | 0.01464 | 0.01462 | 0.01458 | 0.01455 | 0.01451 | 0.0145 | 0.0145 | 0.01453 | 0.01458 | 0.01463 | 0.01467 | 0.0147 | 0.01471 | 0.01471 | 0.01468 | 0.01464 | 0.0146 | 0.01457 | 0.01454 | 0.01453 | 0.01455 | 0.01458 | 0.01461 | 0.01465 | 0.01468 | 0.01471 | 0.01474 | 0.01476 | 0.01477 | 0.01476 | 0.01475 | 0.01472 | 0.0147 | 0.01468 | 0.01467 | 0.01466 | 0.01465 | 0.01465 | 0.01467 | 0.01468 | 0.0147 | 0.01472 | 0.01472 | 0.01471 | 0.0147 | 0.0147 | 0.01469 | 0.01469 | 0.01468 | 0.01468 | 0.01468 | 0.01468 | 0.01469 | 0.01471 | 0.01472 | 0.01473 | 0.01473 | 0.01473 | 0.01473 | 0.01474 | 0.01474 | 0.01475 | 0.01475 | 0.01476 | 0.01478 | 0.0148 | 0.01481 | 0.01482 | 0.01481 | 0.0148 | 0.0148 | 0.01481 | 0.01482 | 0.01482 | 0.01483 | 0.01483 | 0.01483 | 0.01482 | 0.01481 | 0.0148 | 0.01479 | 0.01479 | 0.01481 | 0.01483 | 0.01484 | 0.01484 | 0.01484 | 0.01484 | 0.01483 | 0.01483 | 0.01483 | 0.01484 | 0.01486 | 0.01489 | 0.01494 | 0.01498 | 0.01501 | 0.01503 | 0.01502 | 0.01502 | 0.01501 | 0.01499 | 0.01496 | 0.01491 | 0.01488 | 0.01486 | 0.01485 | 0.01484 | 0.01482 | 0.01481 | 0.01482 | 0.01484 | 0.01488 | 0.01491 | 0.01493 | 0.01494 | 0.01496 | 0.01497 | 0.01496 | 0.01491 | 0.01484 | 0.01476 | 0.01469 | 0.01465 | 0.01465 | 0.01469 | 0.01474 | 0.01481 | 0.01488 | 0.01493 | 0.01494 | 0.01492 | 0.01489 | 0.01485 | 0.01484 | 0.01486 | 0.01493 | 0.01502 | 0.01512 | 0.0152 | 0.01523 | 0.01521 | 0.01515 | 0.01506 | 0.015 | 0.01497 | 0.015 | 0.01509 | 0.01523 | 0.01541 | 0.01559 | 0.01574 | 0.01582 | 0.01583 | 0.01581 | 0.01578 | 0.01575 | 0.01573 | 0.01572 | 0.01575 | 0.01584 | 0.01596 | 0.01607 | 0.01611 | 0.01606 | 0.01592 | 0.01573 | 0.01556 | 0.01543 | 0.01537 | 0.01539 | 0.0155 | 0.01568 | 0.01591 | 0.01612 | 0.01627 | 0.01633 | 0.01631 | 0.01626 | 0.0162 | 0.01619 | 0.01621 | 0.01626 | 0.01633 | 0.01641 | 0.01651 | 0.01664 | 0.01683 | 0.01714 | 0.0176 | 0.01794 | 0.01761 | 0.01625 | 0.01401 | 0.01122 | 0.00821 | 0.00554 | 0.00381 | 0.00336 | 0.00426 | 0.00637 | 0.00931 | 0.01239 | 0.01486 | 0.0164 | 0.0171 | 0.01709 | 0.01654 | 0.0159 | 0.01547 | 0.01525 | 0.01516 | 0.01513 | 0.01516 | 0.01521 | 0.01527 | 0.01528 | 0.01523 | 0.01514 | 0.01503 | 0.01494 | 0.01488 | 0.01485 | 0.01485 | 0.01488 | 0.01492 | 0.01494 | 0.01494 | 0.01492 | 0.01489 | 0.01487 | 0.01484 | 0.0148 | 0.01473 | 0.01465 | 0.0146 | 0.01457 | 0.01452 | 0.01439 | 0.01417 | 0.01388 | 0.01357 | 0.01328 | 0.01305 | 0.01289 | 0.01283 | 0.01291 | 0.0131 | 0.01336 | 0.01362 | 0.01382 | 0.01393 | 0.01395 | 0.01389 | 0.01379 | 0.01366 | 0.01356 | 0.01348 | 0.01342 | 0.01337 | 0.0133 | 0.01322 | 0.0132 | 0.0133 | 0.01353 | 0.01382 | 0.0141 | 0.01431 | 0.01443 | 0.01446 | 0.01437 | 0.01416 | 0.01386 | 0.01353 | 0.01327 | 0.01311 | 0.01307 | 0.01307 | 0.01306 | 0.01303 | 0.01298 | 0.01292 | 0.01285 | 0.01279 | 0.01274 | 0.0127 | 0.01266 | 0.01261 | 0.01255 | 0.01249 | 0.01244 | 0.01239 | 0.01236 | 0.01234 | 0.01234 | 0.01235 | 0.01235 | 0.01234 | 0.01231 | 0.01225 | 0.01217 | 0.01207 | 0.01198 | 0.01192 | 0.01187 | 0.01185 | 0.01183 | 0.01182 | 0.01181 | 0.0118 | 0.01176 | 0.01169 | 0.01162 | 0.01155 | 0.01149 | 0.01144 | 0.01138 | 0.01132 | 0.01127 | 0.01126 | 0.01126 | 0.01125 | 0.01123 | 0.01119 | 0.01116 | 0.01114 | 0.01111 | 0.01107 | 0.01103 | 0.01098 | 0.01095 | 0.01091 | 0.01087 | 0.01081 | 0.01073 | 0.01065 | 0.01059 | 0.01055 | 0.01053 | 0.01054 | 0.01055 | 0.01054 | 0.01051 | 0.01045 | 0.01036 | 0.01027 | 0.01019 | 0.01014 | 0.01014 | 0.01017 | 0.01024 | 0.01032 | 0.01038 | 0.01041 | 0.0104 | 0.01036 | 0.01028 | 0.01018 | 0.01007 | 0.00997 | 0.00989 | 0.00984 | 0.0098 | 0.00978 | 0.00976 | 0.00976 | 0.00977 | 0.00978 | 0.00978 | 0.00978 | 0.00977 | 0.00976 | 0.00973 | 0.00968 | 0.00961 | 0.00952 | 0.00942 | 0.00934 | 0.00927 | 0.00924 | 0.00921 | 0.0092 | 0.00919 | 0.00917 | 0.00916 | 0.00913 | 0.0091 | 0.00904 | 0.00899 | 0.00893 | 0.00887 | 0.00879 | 0.00868 | 0.00857 | 0.0085 | 0.00848 | 0.00851 | 0.00856 | 0.00863 | 0.00869 | 0.00873 | 0.00873 | 0.00866 | 0.00851 | 0.00833 | 0.00814 | 0.008 | 0.00791 | 0.00788 | 0.00788 | 0.00791 | 0.00794 | 0.00796 | 0.00794 | 0.00789 | 0.00783 | 0.00779 | 0.00777 | 0.00777 | 0.0078 | 0.00783 | 0.00786 | 0.00787 | 0.00787 | 0.00783 | 0.00776 | 0.00768 | 0.00762 | 0.0076 | 0.0076 | 0.00762 | 0.00764 | 0.00765 | 0.00764 | 0.00758 | 0.00748 | 0.00735 | 0.00723 | 0.00713 | 0.00707 | 0.00702 | 0.00699 | 0.00697 | 0.00696 | 0.00696 | 0.00696 | 0.00696 | 0.00696 | 0.00697 | 0.007 | 0.00704 | 0.00707 | 0.00706 | 0.00699 | 0.00689 | 0.00678 | 0.00669 | 0.00664 | 0.00663 | 0.00663 | 0.00663 | 0.00664 | 0.00666 | 0.00669 | 0.00674 | 0.00677 | 0.00677 | 0.00672 | 0.00664 | 0.00653 | 0.00642 | 0.00629 | 0.00614 | 0.00599 | 0.00588 | 0.00583 | 0.00585 | 0.00592 | 0.006 | 0.00607 | 0.00614 | 0.0062 | 0.00626 | 0.0063 | 0.0063 | 0.00623 | 0.00607 | 0.00582 | 0.00551 | 0.00518 | 0.0049 | 0.00469 | 0.00461 | 0.00464 | 0.00477 | 0.00498 | 0.0052 | 0.00537 | 0.00546 | 0.00542 | 0.0053 | 0.00513 | 0.00496 | 0.00482 | 0.00474 | 0.00472 | 0.00475 | 0.00481 | 0.00488 | 0.00496 | 0.00504 | 0.00509 | 0.00511 | 0.0051 | 0.00508 | 0.00506 | 0.00506 | 0.00505 | 0.005 | 0.0049 | 0.00479 | 0.0047 | 0.00464 | 0.00461 | 0.00461 | 0.00463 | 0.00466 | 0.00469 | 0.0047 | 0.00466 | 0.00457 | 0.00442 | 0.00426 | 0.00413 | 0.00403 | 0.00398 | 0.00393 | 0.00386 | 0.00373 | 0.00358 | 0.00342 | 0.00322 | 0.00297 | 0.00267 | 0.00235 | 0.00207 | 0.00187 | 0.00179 | 0.00183 | 0.002 | 0.00229 | 0.00267 | 0.00311 | 0.00351 | 0.00382 | 0.00401 | 0.00408 | 0.00405 | 0.00396 | 0.00385 | 0.00374 | 0.00366 | 0.00362 | 0.0036 | 0.00357 | 0.00352 | 0.00341 | 0.00322 | 0.00322 | 0.00322 | 0.00322 | 0.00322 | 0.00322 | 0.00322
SR 2-4 | 0.00056 | 0.00056 | 0.056% | 0.00056 | 0.00056 | 0.00056 | 0.00056 | 0.00057 | 0.00058 | 0.00057 | 0.00056 | 0.00054 | 0.00051 | 0.00049 | 0.00048 | 0.00048 | 0.00051 | 0.00056 | 0.00062 | 0.00068 | 0.00071 | 0.00072 | 0.00071 | 0.00069 | 0.00065 | 0.00061 | 0.00058 | 0.00057 | 0.00057 | 0.00059 | 0.00062 | 0.00065 | 0.00068 | 0.0007 | 0.00071 | 0.00071 | 0.0007 | 0.00069 | 0.00068 | 0.00066 | 0.00064 | 0.00062 | 0.00062 | 0.00063 | 0.00065 | 0.00066 | 0.00066 | 0.00065 | 0.00061 | 0.00056 | 0.0005 | 0.00046 | 0.00044 | 0.00046 | 0.00049 | 0.00054 | 0.00061 | 0.00068 | 0.00074 | 0.00079 | 0.00084 | 0.00088 | 0.00093 | 0.00098 | 0.00102 | 0.00103 | 0.00097 | 0.00085 | 0.00068 | 0.00051 | 0.00035 | 0.00025 | 0.00021 | 0.00024 | 0.00031 | 0.00041 | 0.00051 | 0.0006 | 0.00065 | 0.00067 | 0.00067 | 0.00067 | 0.0007 | 0.00074 | 0.00079 | 0.00085 | 0.00088 | 0.00088 | 0.00086 | 0.0008 | 0.00074 | 0.00066 | 0.0006 | 0.00055 | 0.00053 | 0.00054 | 0.0006 | 0.00069 | 0.00081 | 0.00093 | 0.00103 | 0.00108 | 0.00108 | 0.00106 | 0.00102 | 0.00097 | 0.00092 | 0.00087 | 0.00082 | 0.00078 | 0.00072 | 0.00065 | 0.00056 | 0.00048 | 0.00042 | 0.00041 | 0.00045 | 0.00053 | 0.00065 | 0.00078 | 0.00089 | 0.00098 | 0.00103 | 0.00106 | 0.00109 | 0.00112 | 0.00115 | 0.00119 | 0.0012 | 0.00117 | 0.00108 | 0.00093 | 0.00073 | 0.00053 | 0.00034 | 0.00021 | 0.00014 | 0.00013 | 0.00017 | 0.00026 | 0.00035 | 0.00046 | 0.00055 | 0.00065 | 0.00075 | 0.00086 | 0.00094 | 0.00099 | 0.00098 | 0.00092 | 0.00082 | 0.00072 | 0.00062 | 0.00054 | 0.00048 | 0.00045 | 0.00045 | 0.00045 | 0.00046 | 0.00047 | 0.00048 | 0.00048 | 0.00047 | 0.00046 | 0.00045 | 0.00043 | 0.00041 | 0.00041 | 0.00044 | 0.00049 | 0.00058 | 0.00066 | 0.00073 | 0.00077 | 0.00077 | 0.00074 | 0.00067 | 0.00056 | 0.00042 | 0.00029 | 0.0002 | 0.00017 | 0.00021 | 0.0003 | 0.00044 | 0.00059 | 0.00074 | 0.00085 | 0.0009 | 0.00086 | 0.00077 | 0.00066 | 0.00055 | 0.00048 | 0.00043 | 0.0004 | 0.00039 | 0.00042 | 0.00052 | 0.00066 | 0.0008 | 0.00092 | 0.00099 | 0.001 | 0.00096 | 0.00086 | 0.00072 | 0.00055 | 0.00043 | 0.00038 | 0.00044 | 0.00057 | 0.00073 | 0.00088 | 0.001 | 0.00108 | 0.00113 | 0.00115 | 0.00115 | 0.00117 | 0.0012 | 0.00126 | 0.00134 | 0.00142 | 0.00148 | 0.0015 | 0.00147 | 0.0014 | 0.0013 | 0.00119 | 0.00108 | 0.001 | 0.00093 | 0.00091 | 0.00092 | 0.00097 | 0.00104 | 0.00112 | 0.00118 | 0.00123 | 0.00126 | 0.00128 | 0.00132 | 0.00138 | 0.00146 | 0.00154 | 0.00159 | 0.00161 | 0.00158 | 0.00153 | 0.00146 | 0.00139 | 0.00133 | 0.00127 | 0.00125 | 0.00124 | 0.00124 | 0.00121 | 0.00115 | 0.00108 | 0.00102 | 0.00101 | 0.00106 | 0.00116 | 0.00128 | 0.00138 | 0.00144 | 0.00145 | 0.00144 | 0.00143 | 0.00145 | 0.00152 | 0.00161 | 0.00171 | 0.0018 | 0.00186 | 0.00188 | 0.00185 | 0.00176 | 0.00164 | 0.00152 | 0.00144 | 0.00141 | 0.00142 | 0.00144 | 0.00146 | 0.00146 | 0.00146 | 0.00146 | 0.00147 | 0.00148 | 0.0015 | 0.00153 | 0.00157 | 0.00162 | 0.00167 | 0.00171 | 0.00173 | 0.00173 | 0.00172 | 0.00171 | 0.00172 | 0.00174 | 0.00178 | 0.00182 | 0.00185 | 0.00186 | 0.00184 | 0.00179 | 0.00172 | 0.00164 | 0.00158 | 0.00155 | 0.00158 | 0.00166 | 0.00177 | 0.00187 | 0.00194 | 0.00196 | 0.00193 | 0.00187 | 0.00178 | 0.00168 | 0.00157 | 0.00148 | 0.00141 | 0.00139 | 0.0014 | 0.00145 | 0.00151 | 0.00159 | 0.00165 | 0.00169 | 0.00169 | 0.00165 | 0.00156 | 0.00143 | 0.00127 | 0.00112 | 0.00103 | 0.00103 | 0.00112 | 0.00126 | 0.00142 | 0.00155 | 0.00163 | 0.00163 | 0.00155 | 0.00138 | 0.00116 | 0.00091 | 0.00067 | 0.00046 | 0.00029 | 0.00016 | 9e-05 | 8e-05 | 0.00012 | 0.00022 | 0.00037 | 0.00056 | 0.00078 | 0.00101 | 0.00119 | 0.00129 | 0.0013 | 0.00125 | 0.00114 | 0.00102 | 0.00092 | 0.00084 | 0.00082 | 0.00088 | 0.001 | 0.00118 | 0.0014 | 0.0016 | 0.00177 | 0.00189 | 0.00196 | 0.00199 | 0.00199 | 0.00196 | 0.00192 | 0.00188 | 0.00186 | 0.00186 | 0.00188 | 0.0019 | 0.0019 | 0.00188 | 0.00182 | 0.00173 | 0.00162 | 0.0015 | 0.00141 | 0.0014 | 0.00149 | 0.00167 | 0.00191 | 0.00216 | 0.00239 | 0.00255 | 0.00263 | 0.00262 | 0.00255 | 0.00244 | 0.00235 | 0.00231 | 0.00235 | 0.00243 | 0.00253 | 0.00262 | 0.00269 | 0.00272 | 0.00273 | 0.00274 | 0.00275 | 0.00278 | 0.00283 | 0.0029 | 0.00298 | 0.00307 | 0.00315 | 0.00325 | 0.00338 | 0.00355 | 0.00374 | 0.00393 | 0.00408 | 0.00415 | 0.00413 | 0.004 | 0.00379 | 0.00355 | 0.00331 | 0.00311 | 0.00299 | 0.00294 | 0.00295 | 0.003 | 0.00306 | 0.00312 | 0.00315 | 0.00319 | 0.00324 | 0.00335 | 0.0035 | 0.00363 | 0.00368 | 0.00365 | 0.00352 | 0.00335 | 0.00318 | 0.00304 | 0.00297 | 0.00297 | 0.00303 | 0.00314 | 0.00326 | 0.00331 | 0.00328 | 0.00318 | 0.00305 | 0.00294 | 0.00289 | 0.0029 | 0.00296 | 0.00305 | 0.00313 | 0.00319 | 0.00322 | 0.00324 | 0.00325 | 0.00325 | 0.00324 | 0.00319 | 0.00311 | 0.003 | 0.00289 | 0.00282 | 0.00282 | 0.0029 | 0.00305 | 0.00322 | 0.00336 | 0.00342 | 0.00336 | 0.00319 | 0.00291 | 0.0026 | 0.0023 | 0.00209 | 0.002 | 0.00202 | 0.00212 | 0.00225 | 0.00238 | 0.00248 | 0.00255 | 0.00258 | 0.00259 | 0.00259 | 0.00258 | 0.00259 | 0.0026 | 0.00261 | 0.00261 | 0.00261 | 0.0026 | 0.00262 | 0.00266 | 0.00271 | 0.00276 | 0.00276 | 0.00273 | 0.00265 | 0.00255 | 0.00243 | 0.00231 | 0.00222 | 0.00217 | 0.00218 | 0.00225 | 0.00235 | 0.00244 | 0.0025 | 0.0025 | 0.00246 | 0.00238 | 0.00228 | 0.00219 | 0.00211 | 0.00206 | 0.00203 | 0.00201 | 0.00199 | 0.00196 | 0.00191 | 0.00183 | 0.00174 | 0.00165 | 0.00158 | 0.00152 | 0.0015 | 0.00152 | 0.00157 | 0.00165 | 0.00176 | 0.00189 | 0.00203 | 0.0022 | 0.00237 | 0.00253 | 0.00267 | 0.00277 | 0.00283 | 0.00285 | 0.00283 | 0.00278 | 0.00271 | 0.00263 | 0.00255 | 0.00249 | 0.00244 | 0.00241 | 0.00241 | 0.00242 | 0.00244 | 0.00246 | 0.00244 | 0.00239 | 0.00229 | 0.00217 | 0.00205 | 0.00195 | 0.0019 | 0.00191 | 0.00197 | 0.00207 | 0.0022 | 0.00232 | 0.00242 | 0.00247 | 0.00249 | 0.00249 | 0.00249 | 0.00251 | 0.00254 | 0.00259 | 0.00264 | 0.00267 | 0.00269 | 0.00269 | 0.00268 | 0.00266 | 0.00265 | 0.00265 | 0.00265 | 0.00264 | 0.0026 | 0.00252 | 0.00242 | 0.00231 | 0.00222 | 0.00217 | 0.00216 | 0.00219 | 0.00225 | 0.00233 | 0.0024 | 0.00244 | 0.00245 | 0.00244 | 0.00244 | 0.00245 | 0.00249 | 0.00254 | 0.00261 | 0.00266 | 0.00271 | 0.00274 | 0.00277 | 0.00278 | 0.0028 | 0.00281 | 0.00279 | 0.00274 | 0.00264 | 0.0025 | 0.00234 | 0.00219 | 0.00207 | 0.002 | 0.00199 | 0.00204 | 0.00213 | 0.00224 | 0.00236 | 0.00247 | 0.00255 | 0.00261 | 0.00264 | 0.00266 | 0.00266 | 0.00266 | 0.00266 | 0.00266 | 0.00266 | 0.00269 | 0.00273 | 0.00279 | 0.00285 | 0.00292 | 0.00296 | 0.00296 | 0.00292 | 0.00283 | 0.00273 | 0.00261 | 0.00251 | 0.00243 | 0.00238 | 0.00237 | 0.00239 | 0.00245 | 0.00253 | 0.00261 | 0.00269 | 0.00275 | 0.0028 | 0.00284 | 0.00287 | 0.00289 | 0.0029 | 0.0029 | 0.00291 | 0.00293 | 0.00296 | 0.00298 | 0.00299 | 0.00299 | 0.00298 | 0.00296 | 0.00293 | 0.00291 | 0.0029 | 0.00291 | 0.00293 | 0.00295 | 0.00295 | 0.00291 | 0.00284 | 0.00277 | 0.00271 | 0.00268 | 0.0027 | 0.00275 | 0.00285 | 0.00296 | 0.00307 | 0.00314 | 0.00318 | 0.00318 | 0.00315 | 0.00312 | 0.00308 | 0.00306 | 0.00305 | 0.00306 | 0.00307 | 0.00308 | 0.00308 | 0.00307 | 0.00306 | 0.00305 | 0.00306 | 0.00309 | 0.00313 | 0.00317 | 0.00319 | 0.0032 | 0.00318 | 0.00314 | 0.0031 | 0.00306 | 0.00304 | 0.00305 | 0.00309 | 0.00314 | 0.0032 | 0.00325 | 0.00327 | 0.00328 | 0.00327 | 0.00326 | 0.00324 | 0.00324 | 0.00324 | 0.00325 | 0.00324 | 0.00322 | 0.0032 | 0.00319 | 0.00319 | 0.0032 | 0.00322 | 0.00324 | 0.00326 | 0.00328 | 0.00328 | 0.00327 | 0.00325 | 0.00322 | 0.00319 | 0.00317 | 0.00316 | 0.00317 | 0.00319 | 0.00322 | 0.00324 | 0.00326 | 0.00328 | 0.0033 | 0.00333 | 0.00337 | 0.00342 | 0.00346 | 0.00348 | 0.00349 | 0.00348 | 0.00346 | 0.00343 | 0.0034 | 0.00336 | 0.00334 | 0.00334 | 0.00336 | 0.00339 | 0.00342 | 0.00343 | 0.00343 | 0.00342 | 0.00341 | 0.0034 | 0.00339 | 0.00339 | 0.00339 | 0.00339 | 0.0034 | 0.00342 | 0.00343 | 0.00345 | 0.00346 | 0.00347 | 0.00348 | 0.00348 | 0.00348 | 0.00348 | 0.00348 | 0.00348 | 0.00349 | 0.0035 | 0.00352 | 0.00354 | 0.00354 | 0.00353 | 0.0035 | 0.00347 | 0.00345 | 0.00344 | 0.00344 | 0.00345 | 0.00347 | 0.0035 | 0.00351 | 0.00352 | 0.0035 | 0.00349 | 0.00347 | 0.00347 | 0.00348 | 0.00349 | 0.00351 | 0.00354 | 0.00357 | 0.00359 | 0.00361 | 0.00362 | 0.00362 | 0.00362 | 0.00361 | 0.00359 | 0.00358 | 0.00356 | 0.00353 | 0.00351 | 0.00348 | 0.00346 | 0.00345 | 0.00345 | 0.00346 | 0.00347 | 0.00347 | 0.00347 | 0.00346 | 0.00345 | 0.00345 | 0.00346 | 0.00347 | 0.0035 | 0.00355 | 0.00361 | 0.00366 | 0.00369 | 0.0037 | 0.00369 | 0.00367 | 0.00365 | 0.00364 | 0.00364 | 0.00365 | 0.00366 | 0.00367 | 0.00369 | 0.00369 | 0.0037 | 0.00369 | 0.00369 | 0.00368 | 0.00369 | 0.0037 | 0.00372 | 0.00375 | 0.00377 | 0.00378 | 0.00378 | 0.00377 | 0.00375 | 0.00372 | 0.00369 | 0.00365 | 0.00361 | 0.00359 | 0.00358 | 0.00358 | 0.00359 | 0.00361 | 0.00364 | 0.00366 | 0.00368 | 0.0037 | 0.00372 | 0.00373 | 0.00374 | 0.00373 | 0.00373 | 0.00373 | 0.00374 | 0.00376 | 0.00379 | 0.00382 | 0.00384 | 0.00386 | 0.00388 | 0.00389 | 0.00389 | 0.00388 | 0.00388 | 0.00388 | 0.00389 | 0.00389 | 0.0039 | 0.00391 | 0.00391 | 0.0039 | 0.00389 | 0.00388 | 0.00386 | 0.00384 | 0.00382 | 0.00379 | 0.00376 | 0.00374 | 0.00373 | 0.00373 | 0.00373 | 0.00374 | 0.00376 | 0.00377 | 0.0038 | 0.00383 | 0.00386 | 0.00388 | 0.0039 | 0.00392 | 0.00392 | 0.00392 | 0.00391 | 0.00389 | 0.00387 | 0.00385 | 0.00383 | 0.00382 | 0.00382 | 0.00383 | 0.00386 | 0.0039 | 0.00394 | 0.00398 | 0.00401 | 0.00404 | 0.00406 | 0.00406 | 0.00405 | 0.00402 | 0.00399 | 0.00397 | 0.00394 | 0.00392 | 0.00389 | 0.00385 | 0.00382 | 0.0038 | 0.00379 | 0.00379 | 0.00379 | 0.00381 | 0.00383 | 0.00386 | 0.0039 | 0.00393 | 0.00395 | 0.00396 | 0.00397 | 0.00399 | 0.004 | 0.00401 | 0.00401 | 0.00401 | 0.00401 | 0.00401 | 0.00401 | 0.00399 | 0.00397 | 0.00396 | 0.00395 | 0.00395 | 0.00396 | 0.00397 | 0.00399 | 0.00401 | 0.00403 | 0.00405 | 0.00407 | 0.00406 | 0.00404 | 0.00401 | 0.00398 | 0.00396 | 0.00395 | 0.00395 | 0.00396 | 0.00397 | 0.00398 | 0.00399 | 0.00399 | 0.00398 | 0.00395 | 0.00392 | 0.00389 | 0.00387 | 0.00386 | 0.00386 | 0.00387 | 0.00389 | 0.00392 | 0.00396 | 0.00401 | 0.00405 | 0.0041 | 0.00412 | 0.00414 | 0.00415 | 0.00416 | 0.00417 | 0.00417 | 0.00417 | 0.00417 | 0.00416 | 0.00416 | 0.00415 | 0.00413 | 0.00412 | 0.00411 | 0.0041 | 0.00409 | 0.00409 | 0.00408 | 0.00407 | 0.00406 | 0.00406 | 0.00405 | 0.00406 | 0.00407 | 0.00409 | 0.00411 | 0.00414 | 0.00416 | 0.00417 | 0.00417 | 0.00416 | 0.00415 | 0.00414 | 0.00413 | 0.00413 | 0.00413 | 0.00413 | 0.00413 | 0.00413 | 0.00415 | 0.00417 | 0.00419 | 0.00421 | 0.00423 | 0.00424 | 0.00424 | 0.00422 | 0.0042 | 0.00417 | 0.00416 | 0.00415 | 0.00414 | 0.00414 | 0.00414 | 0.00414 | 0.00413 | 0.00412 | 0.00411 | 0.00411 | 0.00413 | 0.00415 | 0.00418 | 0.0042 | 0.00422 | 0.00422 | 0.00421 | 0.0042 | 0.0042 | 0.0042 | 0.00421 | 0.00424 | 0.00426 | 0.00428 | 0.00429 | 0.00428 | 0.00427 | 0.00425 | 0.00424 | 0.00422 | 0.00422 | 0.00423 | 0.00425 | 0.00427 | 0.00428 | 0.00429 | 0.00429 | 0.0043 | 0.00431 | 0.00433 | 0.00435 | 0.00436 | 0.00437 | 0.00439 | 0.0044 | 0.0044 | 0.00439 | 0.00437 | 0.00435 | 0.00433 | 0.00432 | 0.00431 | 0.00431 | 0.00432 | 0.00433 | 0.00435 | 0.00437 | 0.00438 | 0.00439 | 0.0044 | 0.00441 | 0.00441 | 0.00441 | 0.0044 | 0.00439 | 0.00437 | 0.00436 | 0.00434 | 0.00433 | 0.00433 | 0.00433 | 0.00433 | 0.00435 | 0.00436 | 0.00436 | 0.00436 | 0.00436 | 0.00436 | 0.00437 | 0.00437 | 0.00437 | 0.00437 | 0.00438 | 0.00439 | 0.00441 | 0.00442 | 0.00442 | 0.00442 | 0.00441 | 0.0044 | 0.0044 | 0.0044 | 0.0044 | 0.00441 | 0.00441 | 0.00442 | 0.00443 | 0.00443 | 0.00442 | 0.0044 | 0.00439 | 0.00438 | 0.00439 | 0.00441 | 0.00443 | 0.00445 | 0.00446 | 0.00448 | 0.00448 | 0.00448 | 0.00446 | 0.00444 | 0.00442 | 0.00441 | 0.00441 | 0.00442 | 0.00444 | 0.00446 | 0.00447 | 0.00447 | 0.00447 | 0.00445 | 0.00444 | 0.00442 | 0.00441 | 0.00441 | 0.00441 | 0.00442 | 0.00443 | 0.00445 | 0.00446 | 0.00446 | 0.00446 | 0.00446 | 0.00446 | 0.00445 | 0.00444 | 0.00443 | 0.00441 | 0.0044 | 0.0044 | 0.0044 | 0.00441 | 0.00443 | 0.00444 | 0.00446 | 0.00447 | 0.00448 | 0.00449 | 0.00449 | 0.00448 | 0.00446 | 0.00444 | 0.00443 | 0.00442 | 0.00441 | 0.0044 | 0.00438 | 0.00437 | 0.00435 | 0.00433 | 0.00431 | 0.0043 | 0.0043 | 0.00431 | 0.00434 | 0.00437 | 0.00439 | 0.00441 | 0.00442 | 0.00443 | 0.00442 | 0.00441 | 0.00439 | 0.00438 | 0.00439 | 0.0044 | 0.00442 | 0.00443 | 0.00444 | 0.00445 | 0.00445 | 0.00444 | 0.00443 | 0.00441 | 0.00441 | 0.00441 | 0.00442 | 0.00443 | 0.00444 | 0.00445 | 0.00446 | 0.00448 | 0.00449 | 0.00451 | 0.00453 | 0.00455 | 0.00457 | 0.00459 | 0.00459 | 0.00459 | 0.00458 | 0.00457 | 0.00456 | 0.00455 | 0.00454 | 0.00453 | 0.00452 | 0.00451 | 0.00449 | 0.00448 | 0.00448 | 0.00447 | 0.00446 | 0.00446 | 0.00446 | 0.00446 | 0.00447 | 0.00448 | 0.0045 | 0.00452 | 0.00454 | 0.00455 | 0.00457 | 0.00459 | 0.0046 | 0.00461 | 0.00462 | 0.00461 | 0.0046 | 0.00459 | 0.00456 | 0.00453 | 0.0045 | 0.00448 | 0.00446 | 0.00447 | 0.00448 | 0.0045 | 0.00453 | 0.00455 | 0.00458 | 0.00459 | 0.0046 | 0.0046 | 0.00459 | 0.00459 | 0.0046 | 0.00461 | 0.00462 | 0.00464 | 0.00466 | 0.00468 | 0.00469 | 0.0047 | 0.00469 | 0.00469 | 0.00468 | 0.00468 | 0.00469 | 0.00469 | 0.00471 | 0.00473 | 0.00475 | 0.00478 | 0.0048 | 0.00482 | 0.00484 | 0.00486 | 0.00489 | 0.00492 | 0.00494 | 0.00497 | 0.005 | 0.00502 | 0.00504 | 0.00507 | 0.00508 | 0.00509 | 0.00509 | 0.00509 | 0.0051 | 0.00513 | 0.00517 | 0.00523 | 0.00529 | 0.00537 | 0.00545 | 0.00553 | 0.0056 | 0.00565 | 0.0057 | 0.00575 | 0.00581 | 0.00587 | 0.00595 | 0.00602 | 0.00609 | 0.00617 | 0.00624 | 0.00631 | 0.00637 | 0.00643 | 0.00649 | 0.00655 | 0.00661 | 0.00665 | 0.0067 | 0.00675 | 0.00682 | 0.0069 | 0.00699 | 0.00709 | 0.00721 | 0.00732 | 0.00744 | 0.00754 | 0.00763 | 0.00771 | 0.00779 | 0.00785 | 0.00791 | 0.00798 | 0.00808 | 0.00819 | 0.00831 | 0.00842 | 0.00854 | 0.00865 | 0.00875 | 0.00882 | 0.00887 | 0.00888 | 0.00887 | 0.00887 | 0.00891 | 0.009 | 0.00916 | 0.00936 | 0.00958 | 0.00978 | 0.00994 | 0.01006 | 0.01012 | 0.01013 | 0.01008 | 0.00999 | 0.00992 | 0.00987 | 0.00986 | 0.00986 | 0.00985 | 0.00985 | 0.00985 | 0.00985 | 0.00986 | 0.00987 | 0.00988 | 0.00988 | 0.00988 | 0.00989 | 0.00991 | 0.00993 | 0.00996 | 0.01 | 0.01004 | 0.01007 | 0.0101 | 0.0101 | 0.01009 | 0.01004 | 0.00999 | 0.00992 | 0.00985 | 0.00978 | 0.0097 | 0.00963 | 0.00957 | 0.00952 | 0.00947 | 0.00944 | 0.0094 | 0.00936 | 0.00932 | 0.00929 | 0.00924 | 0.00919 | 0.00913 | 0.00908 | 0.00902 | 0.00898 | 0.00894 | 0.00891 | 0.00888 | 0.00885 | 0.00882 | 0.00879 | 0.00875 | 0.00872 | 0.00868 | 0.00864 | 0.00861 | 0.00859 | 0.00859 | 0.00859 | 0.00861 | 0.00862 | 0.00864 | 0.00865 | 0.00865 | 0.00864 | 0.00863 | 0.00862 | 0.00861 | 0.0086 | 0.00859 | 0.00858 | 0.00857 | 0.00857 | 0.00857 | 0.00857 | 0.00859 | 0.00862 | 0.00866 | 0.0087 | 0.00875 | 0.0088 | 0.00886 | 0.00891 | 0.00896 | 0.00901 | 0.00906 | 0.00911 | 0.00915 | 0.00919 | 0.00922 | 0.00925 | 0.00926 | 0.00928 | 0.00928 | 0.00929 | 0.00929 | 0.00929 | 0.00929 | 0.00931 | 0.00933 | 0.00937 | 0.0094 | 0.00943 | 0.00946 | 0.00947 | 0.00947 | 0.00945 | 0.00942 | 0.00939 | 0.00936 | 0.00934 | 0.00934 | 0.00935 | 0.00939 | 0.00946 | 0.00957 | 0.00969 | 0.00979 | 0.00985 | 0.00985 | 0.00981 | 0.00972 | 0.0096 | 0.00946 | 0.00933 | 0.00922 | 0.00915 | 0.00913 | 0.00913 | 0.00913 | 0.00913 | 0.0091 | 0.00908 | 0.00904 | 0.00901 | 0.00897 | 0.00895 | 0.00893 | 0.00893 | 0.00894 | 0.00894 | 0.00895 | 0.00894 | 0.00893 | 0.00889 | 0.00883 | 0.00876 | 0.00868 | 0.00859 | 0.00852 | 0.00845 | 0.00838 | 0.00832 | 0.00828 | 0.00824 | 0.00821 | 0.00818 | 0.00815 | 0.00813 | 0.0081 | 0.00807 | 0.00804 | 0.00801 | 0.00797 | 0.00794 | 0.00791 | 0.00788 | 0.00785 | 0.00781 | 0.00777 | 0.00773 | 0.00769 | 0.00764 | 0.00758 | 0.00753 | 0.00748 | 0.00743 | 0.00738 | 0.00733 | 0.00728 | 0.00724 | 0.0072 | 0.00717 | 0.00715 | 0.00713 | 0.00711 | 0.0071 | 0.00708 | 0.00706 | 0.00702 | 0.00699 | 0.00695 | 0.00692 | 0.00688 | 0.00684 | 0.00679 | 0.00674 | 0.00669 | 0.00664 | 0.00658 | 0.00653 | 0.00648 | 0.00643 | 0.00639 | 0.00636 | 0.00633 | 0.00631 | 0.00629 | 0.00627 | 0.00626 | 0.00624 | 0.00622 | 0.00619 | 0.00616 | 0.00614 | 0.00611 | 0.00609 | 0.00607 | 0.00605 | 0.00604 | 0.00602 | 0.006 | 0.00598 | 0.00596 | 0.00595 | 0.00594 | 0.00594 | 0.00594 | 0.00595 | 0.00596 | 0.00597 | 0.00596 | 0.00595 | 0.00594 | 0.00592 | 0.0059 | 0.00587 | 0.00585 | 0.00584 | 0.00584 | 0.00585 | 0.00586 | 0.00587 | 0.00588 | 0.00589 | 0.00589 | 0.00589 | 0.00588 | 0.00586 | 0.00585 | 0.00584 | 0.00584 | 0.00585 | 0.00585 | 0.00586 | 0.00586 | 0.00587 | 0.00587 | 0.00587 | 0.00586 | 0.00585 | 0.00585 | 0.00585 | 0.00585 | 0.00584 | 0.00583 | 0.00582 | 0.00582 | 0.00581 | 0.0058 | 0.00579 | 0.00579 | 0.00578 | 0.00579 | 0.00579 | 0.00579 | 0.00578 | 0.00578 | 0.00579 | 0.00579 | 0.0058 | 0.0058 | 0.0058 | 0.00581 | 0.00581 | 0.0058 | 0.00579 | 0.00577 | 0.00576 | 0.00576 | 0.00576 | 0.00577 | 0.00577 | 0.00578 | 0.00579 | 0.00579 | 0.00579 | 0.00579 | 0.00578 | 0.00577 | 0.00575 | 0.00574 | 0.00573 | 0.00572 | 0.00571 | 0.00571 | 0.0057 | 0.00571 | 0.00573 | 0.00575 | 0.00577 | 0.00579 | 0.00581 | 0.00583 | 0.00584 | 0.00584 | 0.00584 | 0.00583 | 0.00582 | 0.00582 | 0.00582 | 0.00582 | 0.00581 | 0.00581 | 0.00581 | 0.00581 | 0.00581 | 0.00581 | 0.00581 | 0.00581 | 0.0058 | 0.0058 | 0.00579 | 0.00579 | 0.00579 | 0.00579 | 0.00579 | 0.0058 | 0.00581 | 0.00581 | 0.0058 | 0.00579 | 0.00579 | 0.00578 | 0.00579 | 0.0058 | 0.00582 | 0.00583 | 0.00583 | 0.00583 | 0.00582 | 0.00581 | 0.0058 | 0.00578 | 0.00576 | 0.00575 | 0.00575 | 0.00576 | 0.00576 | 0.00576 | 0.00576 | 0.00576 | 0.00576 | 0.00576 | 0.00576 | 0.00576 | 0.00577 | 0.00578 | 0.0058 | 0.00582 | 0.00582 | 0.00582 | 0.00582 | 0.00581 | 0.00581 | 0.0058 | 0.00578 | 0.00577 | 0.00576 | 0.00576 | 0.00577 | 0.00578 | 0.00579 | 0.0058 | 0.00582 | 0.00583 | 0.00584 | 0.00584 | 0.00583 | 0.00583 | 0.00582 | 0.00582 | 0.00582 | 0.00583 | 0.00584 | 0.00585 | 0.00585 | 0.00584 | 0.00584 | 0.00584 | 0.00584 | 0.00583 | 0.00582 | 0.00581 | 0.00581 | 0.00581 | 0.00581 | 0.00581 | 0.00581 | 0.00582 | 0.00582 | 0.00582 | 0.00581 | 0.0058 | 0.00579 | 0.00579 | 0.00579 | 0.0058 | 0.00581 | 0.00582 | 0.00582 | 0.00581 | 0.0058 | 0.00579 | 0.00579 | 0.00579 | 0.00581 | 0.00583 | 0.00585 | 0.00586 | 0.00587 | 0.00587 | 0.00586 | 0.00585 | 0.00584 | 0.00584 | 0.00585 | 0.00586 | 0.00587 | 0.00587 | 0.00588 | 0.00589 | 0.00589 | 0.0059 | 0.00591 | 0.00592 | 0.00593 | 0.00594 | 0.00595 | 0.00595 | 0.00595 | 0.00596 | 0.00596 | 0.00596 | 0.00596 | 0.00596 | 0.00595 | 0.00595 | 0.00595 | 0.00594 | 0.00595 | 0.00595 | 0.00595 | 0.00596 | 0.00597 | 0.00597 | 0.00598 | 0.00598 | 0.00599 | 0.00599 | 0.006 | 0.00601 | 0.00601 | 0.00601 | 0.00601 | 0.006 | 0.006 | 0.006 | 0.00601 | 0.00602 | 0.00603 | 0.00605 | 0.00606 | 0.00606 | 0.00606 | 0.00606 | 0.00606 | 0.00605 | 0.00605 | 0.00605 | 0.00606 | 0.00607 | 0.00608 | 0.00609 | 0.00609 | 0.00609 | 0.00609 | 0.00609 | 0.00608 | 0.00606 | 0.00604 | 0.00602 | 0.006 | 0.00599 | 0.00598 | 0.00598 | 0.00599 | 0.00601 | 0.00603 | 0.00606 | 0.00607 | 0.00609 | 0.0061 | 0.0061 | 0.0061 | 0.00609 | 0.00608 | 0.00607 | 0.00606 | 0.00606 | 0.00607 | 0.00609 | 0.0061 | 0.00611 | 0.00611 | 0.00611 | 0.00611 | 0.0061 | 0.00609 | 0.00607 | 0.00606 | 0.00605 | 0.00604 | 0.00605 | 0.00605 | 0.00607 | 0.00609 | 0.00612 | 0.00614 | 0.00615 | 0.00616 | 0.00615 | 0.00614 | 0.00612 | 0.00609 | 0.00607 | 0.00606 | 0.00606 | 0.00607 | 0.00607 | 0.00607 | 0.00607 | 0.00607 | 0.00606 | 0.00606 | 0.00606 | 0.00607 | 0.00608 | 0.00608 | 0.00609 | 0.0061 | 0.00612 | 0.00615 | 0.00618 | 0.00621 | 0.00623 | 0.00624 | 0.00625 | 0.00624 | 0.00623 | 0.00621 | 0.0062 | 0.00619 | 0.00619 | 0.00619 | 0.00619 | 0.00619 | 0.00619 | 0.0062 | 0.0062 | 0.0062 | 0.0062 | 0.00621 | 0.00622 | 0.00623 | 0.00622 | 0.00621 | 0.00619 | 0.00618 | 0.00616 | 0.00615 | 0.00615 | 0.00616 | 0.00618 | 0.00621 | 0.00623 | 0.00625 | 0.00627 | 0.00627 | 0.00627 | 0.00626 | 0.00624 | 0.00623 | 0.00622 | 0.00622 | 0.00622 | 0.00622 | 0.00622 | 0.00623 | 0.00624 | 0.00625 | 0.00626 | 0.00626 | 0.00627 | 0.00628 | 0.0063 | 0.00631 | 0.00633 | 0.00634 | 0.00636 | 0.00636 | 0.00636 | 0.00636 | 0.00634 | 0.00631 | 0.00628 | 0.00625 | 0.00623 | 0.00622 | 0.00622 | 0.00622 | 0.00624 | 0.00626 | 0.00628 | 0.00629 | 0.00629 | 0.00628 | 0.00627 | 0.00626 | 0.00625 | 0.00625 | 0.00626 | 0.00627 | 0.00629 | 0.00631 | 0.00633 | 0.00633 | 0.00633 | 0.00633 | 0.00633 | 0.00632 | 0.00632 | 0.00632 | 0.00631 | 0.0063 | 0.0063 | 0.0063 | 0.00631 | 0.00631 | 0.00632 | 0.00633 | 0.00633 | 0.00633 | 0.00631 | 0.00629 | 0.00627 | 0.00624 | 0.00624 | 0.00624 | 0.00626 | 0.00628 | 0.00631 | 0.00633 | 0.00636 | 0.00637 | 0.00638 | 0.00638 | 0.00638 | 0.00638 | 0.00638 | 0.00639 | 0.00639 | 0.00638 | 0.00638 | 0.00637 | 0.00636 | 0.00637 | 0.00639 | 0.00642 | 0.00644 | 0.00646 | 0.00646 | 0.00646 | 0.00646 | 0.00644 | 0.00643 | 0.00641 | 0.0064 | 0.0064 | 0.00642 | 0.00643 | 0.00644 | 0.00644 | 0.00643 | 0.00642 | 0.00641 | 0.00639 | 0.00637 | 0.00636 | 0.00636 | 0.00636 | 0.00638 | 0.00639 | 0.0064 | 0.00642 | 0.00643 | 0.00645 | 0.00646 | 0.00646 | 0.00646 | 0.00647 | 0.00647 | 0.00648 | 0.00649 | 0.00649 | 0.00649 | 0.00649 | 0.00649 | 0.00649 | 0.00648 | 0.00647 | 0.00645 | 0.00644 | 0.00643 | 0.00644 | 0.00645 | 0.00646 | 0.00648 | 0.00649 | 0.0065 | 0.00651 | 0.00652 | 0.00652 | 0.00652 | 0.00652 | 0.00653 | 0.00654 | 0.00655 | 0.00655 | 0.00655 | 0.00655 | 0.00656 | 0.00657 | 0.00659 | 0.0066 | 0.00661 | 0.00662 | 0.00663 | 0.00663 | 0.00662 | 0.0066 | 0.00658 | 0.00657 | 0.00656 | 0.00656 | 0.00657 | 0.00658 | 0.0066 | 0.00661 | 0.00661 | 0.0066 | 0.00658 | 0.00657 | 0.00654 | 0.00652 | 0.0065 | 0.00649 | 0.00649 | 0.00651 | 0.00654 | 0.00657 | 0.00659 | 0.00663 | 0.00667 | 0.0067 | 0.00673 | 0.00673 | 0.00672 | 0.00669 | 0.00666 | 0.00663 | 0.00661 | 0.0066 | 0.0066 | 0.00662 | 0.00663 | 0.00665 | 0.00666 | 0.00666 | 0.00666 | 0.00666 | 0.00664 | 0.00663 | 0.00662 | 0.00662 | 0.00662 | 0.00662 | 0.00662 | 0.00661 | 0.00662 | 0.00662 | 0.00663 | 0.00663 | 0.00663 | 0.00668 | 0.00673 | 0.00669 | 0.00654 | 0.0063 | 0.00599 | 0.00568 | 0.00539 | 0.00517 | 0.00505 | 0.00505 | 0.00518 | 0.00548 | 0.00581 | 0.00613 | 0.00642 | 0.0067 | 0.00697 | 0.00725 | 0.00755 | 0.00784 | 0.00814 | 0.00844 | 0.00873 | 0.00901 | 0.00926 | 0.00948 | 0.00966 | 0.00978 | 0.00984 | 0.00984 | 0.00977 | 0.00964 | 0.00945 | 0.00921 | 0.00894 | 0.00867 | 0.0084 | 0.00816 | 0.00798 | 0.00787 | 0.00784 | 0.00789 | 0.008 | 0.00817 | 0.0084 | 0.00867 | 0.00897 | 0.00926 | 0.00953 | 0.0098 | 0.01009 | 0.01038 | 0.01069 | 0.01101 | 0.01131 | 0.01157 | 0.0118 | 0.01197 | 0.01207 | 0.0121 | 0.01208 | 0.01206 | 0.01206 | 0.01208 | 0.01212 | 0.01217 | 0.01224 | 0.01236 | 0.01257 | 0.0129 | 0.01337 | 0.014 | 0.01478 | 0.01561 | 0.01634 | 0.01679 | 0.01687 | 0.01657 | 0.01594 | 0.01509 | 0.01418 | 0.01336 | 0.01274 | 0.01233 | 0.01217 | 0.01219 | 0.01232 | 0.01245 | 0.01254 | 0.01258 | 0.01261 | 0.01267 | 0.01277 | 0.01286 | 0.01293 | 0.01294 | 0.01292 | 0.01285 | 0.01272 | 0.01258 | 0.01249 | 0.01255 | 0.01277 | 0.01312 | 0.01352 | 0.0139 | 0.01416 | 0.01423 | 0.01402 | 0.01346 | 0.01263 | 0.01166 | 0.01067 | 0.00978 | 0.00901 | 0.00844 | 0.00812 | 0.00798 | 0.00801 | 0.00813 | 0.00822 | 0.0083 | 0.00835 | 0.00834 | 0.00831 | 0.00826 | 0.00817 | 0.00815 | 0.00816 | 0.00823 | 0.00835 | 0.00847 | 0.00859 | 0.00871 | 0.00879 | 0.00885 | 0.00892 | 0.00898 | 0.00903 | 0.0091 | 0.00916 | 0.00921 | 0.00926 | 0.0093 | 0.00932 | 0.00934 | 0.00935 | 0.00936 | 0.00937 | 0.00937 | 0.00937 | 0.00936 | 0.00934 | 0.0093 | 0.00924 | 0.00916 | 0.00905 | 0.00894 | 0.00881 | 0.00867 | 0.00852 | 0.00837 | 0.00821 | 0.00804 | 0.00786 | 0.00769 | 0.00752 | 0.00736 | 0.00721 | 0.00709 | 0.00698 | 0.00689 | 0.00682 | 0.00677 | 0.00674 | 0.00672 | 0.00671 | 0.00673 | 0.00677 | 0.00682 | 0.00688 | 0.00693 | 0.00697 | 0.00701 | 0.00705 | 0.0071 | 0.00715 | 0.0072 | 0.00723 | 0.00727 | 0.00731 | 0.00736 | 0.00741 | 0.00746 | 0.00752 | 0.00759 | 0.00769 | 0.0078 | 0.0079 | 0.00798 | 0.00801 | 0.00801 | 0.00797 | 0.00791 | 0.00785 | 0.0078 | 0.00779 | 0.00784 | 0.00798 | 0.00819 | 0.00836 | 0.00846 | 0.00848 | 0.00842 | 0.0083 | 0.00812 | 0.0079 | 0.00768 | 0.0075 | 0.00738 | 0.00736 | 0.00739 | 0.0074 | 0.00741 | 0.00745 | 0.0075 | 0.00755 | 0.00758 | 0.00761 | 0.00763 | 0.00764 | 0.00763 | 0.0076 | 0.00755 | 0.00749 | 0.00743 | 0.00738 | 0.00735 | 0.00734 | 0.00735 | 0.00736 | 0.00738 | 0.0074 | 0.00742 | 0.00744 | 0.00744 | 0.00743 | 0.00742 | 0.00742 | 0.00743 | 0.00744 | 0.00744 | 0.00744 | 0.00743 | 0.00742 | 0.00742 | 0.00743 | 0.00745 | 0.00747 | 0.00749 | 0.0075 | 0.00752 | 0.00753 | 0.00753 | 0.00751 | 0.0075 | 0.00751 | 0.00753 | 0.00757 | 0.0076 | 0.00762 | 0.00761 | 0.00759 | 0.00757 | 0.00754 | 0.00749 | 0.00745 | 0.00742 | 0.00741 | 0.00741 | 0.00742 | 0.00744 | 0.00748 | 0.00753 | 0.00758 | 0.00763 | 0.00766 | 0.00766 | 0.00763 | 0.00759 | 0.00755 | 0.00752 | 0.0075 | 0.0075 | 0.00752 | 0.00754 | 0.00756 | 0.00757 | 0.00758 | 0.00759 | 0.00761 | 0.00765 | 0.0077 | 0.00776 | 0.0078 | 0.0078 | 0.00776 | 0.00769 | 0.00761 | 0.00754 | 0.00749 | 0.00746 | 0.00744 | 0.00744 | 0.00744 | 0.00745 | 0.00744 | 0.00741 | 0.00738 | 0.00737 | 0.0074 | 0.00745 | 0.00749 | 0.00751 | 0.00749 | 0.00744 | 0.00738 | 0.00732 | 0.0073 | 0.00732 | 0.00738 | 0.00745 | 0.00754 | 0.00764 | 0.00774 | 0.00782 | 0.0079 | 0.00796 | 0.00801 | 0.00805 | 0.00805 | 0.00801 | 0.0079 | 0.00773 | 0.00754 | 0.00738 | 0.00726 | 0.0072 | 0.0072 | 0.00725 | 0.00733 | 0.00741 | 0.0075 | 0.00756 | 0.00759 | 0.00758 | 0.00755 | 0.00751 | 0.00745 | 0.00739 | 0.00735 | 0.00733 | 0.00733 | 0.00735 | 0.00737 | 0.00738 | 0.00737 | 0.00733 | 0.00728 | 0.00724 | 0.00721 | 0.0072 | 0.00721 | 0.00725 | 0.00731 | 0.00737 | 0.00741 | 0.00742 | 0.00741 | 0.00738 | 0.00734 | 0.00731 | 0.00729 | 0.00727 | 0.00726 | 0.00727 | 0.00729 | 0.00733 | 0.00738 | 0.00742 | 0.00746 | 0.00748 | 0.0075 | 0.00751 | 0.00752 | 0.00752 | 0.00752 | 0.00754 | 0.00756 | 0.00759 | 0.00762 | 0.00765 | 0.00769 | 0.00772 | 0.00775 | 0.00777 | 0.00778 | 0.00778 | 0.00778 | 0.00778 | 0.00778 | 0.00777 | 0.00776 | 0.00776 | 0.00777 | 0.00776 | 0.00775 | 0.00772 | 0.00766 | 0.0076 | 0.00757 | 0.00756 | 0.00759 | 0.00766 | 0.00775 | 0.00786 | 0.00798 | 0.00809 | 0.00818 | 0.0082 | 0.00815 | 0.00808 | 0.008 | 0.00791 | 0.00782 | 0.00772 | 0.00764 | 0.00758 | 0.00754 | 0.00754 | 0.00757 | 0.0076 | 0.00765 | 0.00771 | 0.0078 | 0.00788 | 0.00797 | 0.00804 | 0.0081 | 0.00814 | 0.00819 | 0.00823 | 0.00826 | 0.00829 | 0.0083 | 0.00831 | 0.00831 | 0.00831 | 0.00831 | 0.00831 | 0.00832 | 0.00834 | 0.00836 | 0.00838 | 0.00841 | 0.00845 | 0.00849 | 0.00852 | 0.00854 | 0.00853 | 0.00851 | 0.00848 | 0.00844 | 0.0084 | 0.00836 | 0.00832 | 0.0083 | 0.0083 | 0.0083 | 0.0083 | 0.00828 | 0.00825 | 0.00824 | 0.00824 | 0.00824 | 0.00823 | 0.00819 | 0.00815 | 0.00813 | 0.00813 | 0.00816 | 0.00822 | 0.00831 | 0.00845 | 0.00864 | 0.00883 | 0.00899 | 0.00909 | 0.00913 | 0.00912 | 0.00909 | 0.00902 | 0.00894 | 0.00885 | 0.00877 | 0.00872 | 0.0087 | 0.00869 | 0.00871 | 0.00876 | 0.00885 | 0.00898 | 0.00913 | 0.00928 | 0.0094 | 0.00947 | 0.00948 | 0.00943 | 0.00935 | 0.00925 | 0.00916 | 0.00908 | 0.00901 | 0.00896 | 0.00893 | 0.0089 | 0.00887 | 0.00882 | 0.00878 | 0.00876 | 0.00877 | 0.00881 | 0.00884 | 0.00884 | 0.00881 | 0.00876 | 0.0087 | 0.00862 | 0.00854 | 0.00847 | 0.00843 | 0.00844 | 0.00848 | 0.00855 | 0.00863 | 0.00872 | 0.00883 | 0.00896 | 0.00909 | 0.00922 | 0.00934 | 0.00946 | 0.00955 | 0.00959 | 0.00956 | 0.00945 | 0.00928 | 0.00906 | 0.00884 | 0.00863 | 0.00845 | 0.0083 | 0.0082 | 0.00815 | 0.00812 | 0.00811 | 0.0081 | 0.00811 | 0.00813 | 0.00816 | 0.00818 | 0.00817 | 0.00813 | 0.00806 | 0.00798 | 0.00791 | 0.00786 | 0.00784 | 0.00786 | 0.00792 | 0.00802 | 0.00811 | 0.00819 | 0.00825 | 0.00828 | 0.00831 | 0.00835 | 0.00842 | 0.00855 | 0.00874 | 0.00898 | 0.00926 | 0.00958 | 0.00989 | 0.01015 | 0.01033 | 0.0104 | 0.01038 | 0.01029 | 0.01015 | 0.00998 | 0.00978 | 0.00957 | 0.0094 | 0.00928 | 0.0092 | 0.00915 | 0.00912 | 0.0091 | 0.00908 | 0.00907 | 0.00905 | 0.00902 | 0.00898 | 0.00896 | 0.00896 | 0.00898 | 0.00902 | 0.00904 | 0.00903 | 0.009 | 0.00893 | 0.00885 | 0.00876 | 0.00868 | 0.00862 | 0.00859 | 0.00859 | 0.0086 | 0.00861 | 0.00859 | 0.00854 | 0.00848 | 0.00844 | 0.00841 | 0.00842 | 0.00846 | 0.00853 | 0.00863 | 0.00874 | 0.00881 | 0.00883 | 0.00879 | 0.00872 | 0.00865 | 0.00861 | 0.00859 | 0.0086 | 0.00863 | 0.0087 | 0.00877 | 0.00883 | 0.00886 | 0.00888 | 0.00888 | 0.00888 | 0.00887 | 0.00885 | 0.00883 | 0.00881 | 0.00879 | 0.00877 | 0.00874 | 0.0087 | 0.00867 | 0.00866 | 0.00867 | 0.00867 | 0.00865 | 0.00861 | 0.00855 | 0.00849 | 0.00845 | 0.00844 | 0.00846 | 0.00848 | 0.00852 | 0.00856 | 0.00859 | 0.00861 | 0.00859 | 0.00855 | 0.00851 | 0.00849 | 0.00851 | 0.00856 | 0.00863 | 0.00869 | 0.00872 | 0.00872 | 0.00871 | 0.00869 | 0.00867 | 0.00865 | 0.00864 | 0.00865 | 0.00865 | 0.00865 | 0.00865 | 0.00865 | 0.00865 | 0.00866 | 0.00867 | 0.00868 | 0.00871 | 0.00873 | 0.00875 | 0.00875 | 0.00873 | 0.00869 | 0.00865 | 0.00861 | 0.00859 | 0.00859 | 0.0086 | 0.00863 | 0.00867 | 0.0087 | 0.00873 | 0.00874 | 0.00873 | 0.0087 | 0.00866 | 0.00864 | 0.00862 | 0.00862 | 0.00862 | 0.00862 | 0.00861 | 0.0086 | 0.00859 | 0.00858 | 0.00857 | 0.00857 | 0.00857 | 0.00858 | 0.00859 | 0.0086 | 0.0086 | 0.00858 | 0.00857 | 0.00857 | 0.00861 | 0.00866 | 0.00873 | 0.00879 | 0.00883 | 0.00884 | 0.00882 | 0.00878 | 0.00872 | 0.00865 | 0.00859 | 0.00856 | 0.00855 | 0.00855 | 0.00855 | 0.00856 | 0.00856 | 0.00856 | 0.00857 | 0.00859 | 0.00861 | 0.00863 | 0.00863 | 0.00862 | 0.0086 | 0.00856 | 0.00852 | 0.0085 | 0.00849 | 0.00849 | 0.0085 | 0.00849 | 0.00847 | 0.00845 | 0.00844 | 0.00845 | 0.00846 | 0.00845 | 0.00843 | 0.00838 | 0.00833 | 0.00828 | 0.00823 | 0.00819 | 0.00817 | 0.00819 | 0.00824 | 0.00832 | 0.00838 | 0.0084 | 0.00838 | 0.00833 | 0.00828 | 0.00826 | 0.00829 | 0.00836 | 0.00847 | 0.00858 | 0.00867 | 0.00874 | 0.00877 | 0.00877 | 0.00874 | 0.00869 | 0.00865 | 0.00862 | 0.00863 | 0.00866 | 0.0087 | 0.00874 | 0.00877 | 0.00878 | 0.00878 | 0.00875 | 0.0087 | 0.00863 | 0.00855 | 0.00847 | 0.00841 | 0.00837 | 0.00836 | 0.00839 | 0.00843 | 0.00847 | 0.0085 | 0.00851 | 0.00849 | 0.00846 | 0.00842 | 0.00838 | 0.00835 | 0.00833 | 0.00831 | 0.00829 | 0.00826 | 0.00821 | 0.00816 | 0.00811 | 0.00809 | 0.0081 | 0.00813 | 0.00819 | 0.00825 | 0.0083 | 0.00833 | 0.00834 | 0.00837 | 0.00841 | 0.00847 | 0.00853 | 0.00859 | 0.00861 | 0.00859 | 0.00853 | 0.00845 | 0.00833 | 0.00822 | 0.00812 | 0.00806 | 0.00803 | 0.00801 | 0.00802 | 0.00804 | 0.00809 | 0.00817 | 0.00826 | 0.00836 | 0.00845 | 0.0085 | 0.00852 | 0.00851 | 0.00845 | 0.00839 | 0.00835 | 0.00838 | 0.00848 | 0.00864 | 0.00882 | 0.00896 | 0.00904 | 0.00904 | 0.00895 | 0.00878 | 0.00855 | 0.0083 | 0.00808 | 0.00794 | 0.00788 | 0.0079 | 0.00798 | 0.00809 | 0.00819 | 0.00827 | 0.00832 | 0.00832 | 0.0083 | 0.00826 | 0.00822 | 0.00818 | 0.00816 | 0.00816 | 0.00817 | 0.00817 | 0.00817 | 0.00815 | 0.00811 | 0.00807 | 0.00803 | 0.00803 | 0.00806 | 0.00812 | 0.0082 | 0.00829 | 0.00837 | 0.00844 | 0.00848 | 0.00849 | 0.00847 | 0.00844 | 0.00842 | 0.00844 | 0.0085 | 0.00857 | 0.00863 | 0.00865 | 0.00863 | 0.00858 | 0.00852 | 0.00848 | 0.00845 | 0.00843 | 0.00842 | 0.0084 | 0.00837 | 0.00831 | 0.00822 | 0.00811 | 0.00799 | 0.0079 | 0.00787 | 0.0079 | 0.00797 | 0.00804 | 0.00809 | 0.00813 | 0.00814 | 0.00813 | 0.00809 | 0.00804 | 0.008 | 0.008 | 0.00807 | 0.00819 | 0.00833 | 0.00848 | 0.00858 | 0.00863 | 0.0086 | 0.0085 | 0.00834 | 0.00814 | 0.00797 | 0.00784 | 0.00777 | 0.00775 | 0.00777 | 0.00782 | 0.00791 | 0.00804 | 0.00818 | 0.00829 | 0.00835 | 0.00833 | 0.00821 | 0.00805 | 0.00792 | 0.00786 | 0.00789 | 0.00797 | 0.00806 | 0.00816 | 0.00825 | 0.0083 | 0.0083 | 0.0082 | 0.00803 | 0.00783 | 0.00768 | 0.0076 | 0.00757 | 0.00755 | 0.00754 | 0.00753 | 0.00756 | 0.0076 | 0.00766 | 0.00774 | 0.00786 | 0.00805 | 0.00826 | 0.00847 | 0.00862 | 0.0087 | 0.00867 | 0.00855 | 0.00834 | 0.00808 | 0.00782 | 0.00763 | 0.00757 | 0.00763 | 0.00777 | 0.00794 | 0.0081 | 0.00821 | 0.0083 | 0.00837 | 0.00845 | 0.00856 | 0.0087 | 0.00886 | 0.009 | 0.00911 | 0.00915 | 0.00911 | 0.009 | 0.00883 | 0.00868 | 0.00858 | 0.00856 | 0.00862 | 0.00872 | 0.00881 | 0.00886 | 0.00885 | 0.00877 | 0.00864 | 0.00846 | 0.00827 | 0.00812 | 0.00805 | 0.00809 | 0.00826 | 0.00851 | 0.00877 | 0.00898 | 0.00909 | 0.00911 | 0.00904 | 0.00894 | 0.00884 | 0.0088 | 0.00884 | 0.00897 | 0.00915 | 0.0093 | 0.00936 | 0.00932 | 0.00917 | 0.00897 | 0.00876 | 0.0086 | 0.00851 | 0.00851 | 0.0086 | 0.00876 | 0.00899 | 0.00925 | 0.00951 | 0.00969 | 0.00978 | 0.00976 | 0.00963 | 0.00942 | 0.00918 | 0.00895 | 0.0088 | 0.00876 | 0.00883 | 0.00895 | 0.00907 | 0.00917 | 0.00925 | 0.00932 | 0.00939 | 0.00944 | 0.00947 | 0.00947 | 0.00942 | 0.00935 | 0.00925 | 0.00917 | 0.00915 | 0.00923 | 0.00939 | 0.00961 | 0.0098 | 0.00993 | 0.00995 | 0.00986 | 0.00969 | 0.00947 | 0.00926 | 0.00911 | 0.00907 | 0.00912 | 0.00923 | 0.00934 | 0.00944 | 0.00951 | 0.00955 | 0.00956 | 0.00957 | 0.00957 | 0.00957 | 0.00957 | 0.00957 | 0.00957 | 0.00957 | 0.00957 | 0.00957 | 0.00958 | 0.00959 | 0.00961 | 0.00964 | 0.00966 | 0.00968 | 0.00969 | 0.00969 | 0.00968 | 0.00966 | 0.00964 | 0.00961 | 0.00959 | 0.00956 | 0.00954 | 0.00953 | 0.00951 | 0.00949 | 0.00947 | 0.00944 | 0.0094 | 0.00936 | 0.00932 | 0.00926 | 0.00921 | 0.00915 | 0.00912 | 0.00915 | 0.00926 | 0.00945 | 0.00965 | 0.00983 | 0.00993 | 0.00993 | 0.00983 | 0.00965 | 0.00944 | 0.00925 | 0.00913 | 0.00909 | 0.00912 | 0.00919 | 0.00924 | 0.00926 | 0.00924 | 0.00916 | 0.00904 | 0.0089 | 0.00877 | 0.00866 | 0.00861 | 0.00865 | 0.00875 | 0.0089 | 0.00903 | 0.00913 | 0.00916 | 0.00911 | 0.00898 | 0.00879 | 0.00856 | 0.00835 | 0.0082 | 0.00814 | 0.00816 | 0.00821 | 0.00825 | 0.00826 | 0.00825 | 0.00823 | 0.00823 | 0.00825 | 0.00827 | 0.00829 | 0.00832 | 0.00838 | 0.00853 | 0.00879 | 0.00917 | 0.00963 | 0.01009 | 0.01046 | 0.01068 | 0.01069 | 0.01047 | 0.01006 | 0.00954 | 0.00903 | 0.00865 | 0.00845 | 0.00841 | 0.00849 | 0.00861 | 0.00871 | 0.00878 | 0.00878 | 0.00875 | 0.00869 | 0.00865 | 0.00865 | 0.00869 | 0.00874 | 0.00879 | 0.00886 | 0.00896 | 0.00908 | 0.0092 | 0.00928 | 0.00931 | 0.00927 | 0.0092 | 0.00909 | 0.00894 | 0.00879 | 0.00864 | 0.00853 | 0.00849 | 0.00848 | 0.00848 | 0.00846 | 0.00841 | 0.00835 | 0.00828 | 0.00823 | 0.00821 | 0.00825 | 0.00834 | 0.00849 | 0.00867 | 0.00886 | 0.00901 | 0.00908 | 0.00908 | 0.00898 | 0.00884 | 0.00869 | 0.0086 | 0.0086 | 0.00869 | 0.00885 | 0.00905 | 0.00925 | 0.00941 | 0.0095 | 0.00951 | 0.00946 | 0.00939 | 0.00933 | 0.00932 | 0.00934 | 0.00939 | 0.00946 | 0.00954 | 0.00961 | 0.00966 | 0.00968 | 0.00966 | 0.00962 | 0.0096 | 0.0096 | 0.00962 | 0.00964 | 0.00966 | 0.00967 | 0.00969 | 0.00971 | 0.00973 | 0.00974 | 0.00975 | 0.00975 | 0.00976 | 0.00977 | 0.0098 | 0.00987 | 0.00995 | 0.01003 | 0.01009 | 0.01013 | 0.01013 | 0.0101 | 0.01004 | 0.00997 | 0.0099 | 0.00988 | 0.00992 | 0.01002 | 0.01013 | 0.01022 | 0.01028 | 0.01028 | 0.01023 | 0.01015 | 0.01006 | 0.01001 | 0.01003 | 0.01014 | 0.01031 | 0.01048 | 0.01061 | 0.01066 | 0.01064 | 0.01055 | 0.01042 | 0.01027 | 0.01015 | 0.0101 | 0.01012 | 0.01023 | 0.01037 | 0.01052 | 0.01063 | 0.0107 | 0.01074 | 0.01075 | 0.01074 | 0.01072 | 0.0107 | 0.01068 | 0.01068 | 0.01067 | 0.01067 | 0.01065 | 0.01064 | 0.01065 | 0.01067 | 0.01069 | 0.0107 | 0.0107 | 0.01069 | 0.01067 | 0.01064 | 0.01062 | 0.01062 | 0.01064 | 0.0107 | 0.01078 | 0.01086 | 0.01093 | 0.01098 | 0.01101 | 0.01103 | 0.01105 | 0.01106 | 0.01107 | 0.01108 | 0.01109 | 0.0111 | 0.01112 | 0.01114 | 0.01116 | 0.01114 | 0.01111 | 0.01105 | 0.01099 | 0.01096 | 0.01097 | 0.01103 | 0.01115 | 0.01134 | 0.01159 | 0.01184 | 0.01208 | 0.01226 | 0.01239 | 0.01248 | 0.01255 | 0.01261 | 0.01267 | 0.01272 | 0.01277 | 0.01279 | 0.01279 | 0.01276 | 0.01271 | 0.01265 | 0.01259 | 0.01253 | 0.01246 | 0.01236 | 0.01225 | 0.01213 | 0.01203 | 0.01198 | 0.01201 | 0.01211 | 0.01226 | 0.01244 | 0.01261 | 0.01272 | 0.01276 | 0.0127 | 0.01257 | 0.01241 | 0.01225 | 0.01213 | 0.01206 | 0.01206 | 0.01212 | 0.01222 | 0.01235 | 0.01248 | 0.0126 | 0.0127 | 0.01276 | 0.01278 | 0.01274 | 0.01266 | 0.01257 | 0.01249 | 0.01244 | 0.01242 | 0.01242 | 0.01244 | 0.01245 | 0.01244 | 0.01241 | 0.01235 | 0.01227 | 0.01217 | 0.01208 | 0.01199 | 0.01193 | 0.0119 | 0.01188 | 0.01187 | 0.01186 | 0.01184 | 0.01179 | 0.01171 | 0.0116 | 0.01148 | 0.01137 | 0.01127 | 0.01121 | 0.01118 | 0.01119 | 0.01125 | 0.01132 | 0.01139 | 0.01143 | 0.01144 | 0.01144 | 0.01143 | 0.01142 | 0.01141 | 0.01141 | 0.01141 | 0.01142 | 0.01143 | 0.01145 | 0.01146 | 0.01146 | 0.01145 | 0.01143 | 0.01141 | 0.01139 | 0.01138 | 0.01139 | 0.0114 | 0.01137 | 0.01131 | 0.01122 | 0.01111 | 0.01101 | 0.01091 | 0.01084 | 0.01081 | 0.01083 | 0.01092 | 0.01103 | 0.01116 | 0.01126 | 0.01133 | 0.01136 | 0.01138 | 0.01138 | 0.01136 | 0.01134 | 0.01132 | 0.01131 | 0.01132 | 0.01132 | 0.01133 | 0.01134 | 0.01135 | 0.01136 | 0.01138 | 0.01141 | 0.01143 | 0.01145 | 0.01146 | 0.01147 | 0.01146 | 0.01144 | 0.01142 | 0.01141 | 0.01139 | 0.01137 | 0.01137 | 0.01137 | 0.01138 | 0.0114 | 0.01142 | 0.01143 | 0.01144 | 0.01146 | 0.01147 | 0.01149 | 0.0115 | 0.01151 | 0.01152 | 0.01153 | 0.01155 | 0.01156 | 0.01158 | 0.01159 | 0.01159 | 0.01159 | 0.01158 | 0.01156 | 0.01153 | 0.0115 | 0.01147 | 0.01145 | 0.01145 | 0.01146 | 0.01148 | 0.01152 | 0.01155 | 0.01159 | 0.01161 | 0.01161 | 0.01159 | 0.01156 | 0.01153 | 0.01152 | 0.01152 | 0.01154 | 0.01156 | 0.01159 | 0.01162 | 0.01166 | 0.01169 | 0.01172 | 0.01173 | 0.01173 | 0.01174 | 0.01176 | 0.01177 | 0.0118 | 0.01182 | 0.01185 | 0.01188 | 0.01191 | 0.01194 | 0.01196 | 0.01199 | 0.01201 | 0.01203 | 0.01205 | 0.01208 | 0.01212 | 0.01216 | 0.01222 | 0.01228 | 0.01235 | 0.01244 | 0.01252 | 0.01261 | 0.01271 | 0.01279 | 0.01288 | 0.01295 | 0.013 | 0.01305 | 0.01307 | 0.01309 | 0.01309 | 0.0131 | 0.0131 | 0.01311 | 0.01312 | 0.01312 | 0.01313 | 0.01314 | 0.01316 | 0.01318 | 0.01321 | 0.01322 | 0.01322 | 0.0132 | 0.01317 | 0.01313 | 0.01306 | 0.01299 | 0.01293 | 0.01292 | 0.01296 | 0.01303 | 0.0131 | 0.01313 | 0.01314 | 0.01311 | 0.01306 | 0.013 | 0.01292 | 0.01285 | 0.01281 | 0.01283 | 0.01289 | 0.01297 | 0.01305 | 0.01311 | 0.01316 | 0.01319 | 0.01322 | 0.01323 | 0.01323 | 0.01322 | 0.0132 | 0.01317 | 0.01314 | 0.01312 | 0.01309 | 0.01307 | 0.01305 | 0.01302 | 0.01299 | 0.01296 | 0.01293 | 0.0129 | 0.01285 | 0.0128 | 0.01274 | 0.01269 | 0.01264 | 0.01259 | 0.01255 | 0.01249 | 0.01243 | 0.01238 | 0.01232 | 0.01228 | 0.01224 | 0.01222 | 0.0122 | 0.01219 | 0.01219 | 0.01219 | 0.01218 | 0.01217 | 0.01215 | 0.01214 | 0.01213 | 0.01212 | 0.0121 | 0.01209 | 0.01207 | 0.01204 | 0.01202 | 0.012 | 0.01199 | 0.01198 | 0.01198 | 0.01198 | 0.01199 | 0.012 | 0.01202 | 0.01202 | 0.01202 | 0.01202 | 0.01201 | 0.01198 | 0.01195 | 0.01192 | 0.01188 | 0.01186 | 0.01185 | 0.01185 | 0.01186 | 0.01188 | 0.0119 | 0.01193 | 0.01196 | 0.01197 | 0.01197 | 0.01197 | 0.01196 | 0.01194 | 0.01192 | 0.01189 | 0.01185 | 0.01182 | 0.01181 | 0.01182 | 0.01185 | 0.01188 | 0.01193 | 0.01197 | 0.01201 | 0.01204 | 0.01206 | 0.01206 | 0.01207 | 0.01208 | 0.0121 | 0.01213 | 0.01217 | 0.0122 | 0.01223 | 0.01225 | 0.01226 | 0.01226 | 0.01225 | 0.01226 | 0.01226 | 0.01226 | 0.01227 | 0.01228 | 0.01229 | 0.01229 | 0.0123 | 0.0123 | 0.0123 | 0.0123 | 0.0123 | 0.01231 | 0.01231 | 0.01232 | 0.01233 | 0.01234 | 0.01235 | 0.01236 | 0.01235 | 0.01234 | 0.01233 | 0.01232 | 0.01231 | 0.0123 | 0.0123 | 0.01231 | 0.01232 | 0.01233 | 0.01235 | 0.01235 | 0.01235 | 0.01236 | 0.01238 | 0.0124 | 0.01244 | 0.01247 | 0.01251 | 0.01255 | 0.01259 | 0.01263 | 0.01266 | 0.01268 | 0.01269 | 0.01271 | 0.01274 | 0.01277 | 0.0128 | 0.01282 | 0.01285 | 0.01288 | 0.01291 | 0.01295 | 0.01298 | 0.01301 | 0.01305 | 0.0131 | 0.01315 | 0.0132 | 0.01326 | 0.01331 | 0.01338 | 0.01345 | 0.01353 | 0.01361 | 0.01369 | 0.01378 | 0.01387 | 0.01396 | 0.01404 | 0.01412 | 0.01419 | 0.01426 | 0.01434 | 0.01442 | 0.0145 | 0.01459 | 0.01468 | 0.01477 | 0.01486 | 0.01495 | 0.01501 | 0.01506 | 0.01508 | 0.01508 | 0.01509 | 0.01509 | 0.01508 | 0.01508 | 0.01509 | 0.01511 | 0.01514 | 0.01517 | 0.01521 | 0.01528 | 0.01539 | 0.01554 | 0.01571 | 0.0159 | 0.0161 | 0.01629 | 0.01648 | 0.01665 | 0.01679 | 0.01692 | 0.01704 | 0.01718 | 0.01733 | 0.01751 | 0.01769 | 0.01789 | 0.01808 | 0.01827 | 0.01845 | 0.01863 | 0.01879 | 0.01893 | 0.01904 | 0.01913 | 0.01919 | 0.01923 | 0.01923 | 0.01921 | 0.01914 | 0.01903 | 0.01893 | 0.0189 | 0.01896 | 0.01912 | 0.01934 | 0.01958 | 0.01978 | 0.01992 | 0.01997 | 0.01989 | 0.01971 | 0.01945 | 0.0192 | 0.01903 | 0.019 | 0.01909 | 0.01927 | 0.01948 | 0.01966 | 0.01979 | 0.01987 | 0.01988 | 0.01984 | 0.01978 | 0.01971 | 0.01966 | 0.01965 | 0.01966 | 0.01966 | 0.01966 | 0.01964 | 0.01962 | 0.01958 | 0.01953 | 0.01947 | 0.0194 | 0.01933 | 0.01924 | 0.01915 | 0.01904 | 0.01892 | 0.01879 | 0.01869 | 0.0186 | 0.01853 | 0.01845 | 0.01835 | 0.01822 | 0.01806 | 0.01787 | 0.01767 | 0.01746 | 0.01723 | 0.017 | 0.01679 | 0.01666 | 0.01661 | 0.01665 | 0.01673 | 0.01682 | 0.01688 | 0.0169 | 0.01685 | 0.01674 | 0.01657 | 0.01636 | 0.01613 | 0.01594 | 0.01583 | 0.01579 | 0.01578 | 0.01578 | 0.01578 | 0.01577 | 0.01575 | 0.01571 | 0.01566 | 0.0156 | 0.01555 | 0.01549 | 0.01542 | 0.01536 | 0.01529 | 0.01522 | 0.01515 | 0.01508 | 0.015 | 0.01492 | 0.01485 | 0.0148 | 0.01476 | 0.01471 | 0.01465 | 0.01459 | 0.01452 | 0.01445 | 0.01438 | 0.01432 | 0.01426 | 0.01422 | 0.01419 | 0.01417 | 0.01415 | 0.01412 | 0.01409 | 0.01406 | 0.01403 | 0.014 | 0.01397 | 0.01394 | 0.0139 | 0.01386 | 0.01382 | 0.01378 | 0.01374 | 0.01371 | 0.01369 | 0.01368 | 0.01369 | 0.0137 | 0.01371 | 0.01372 | 0.01371 | 0.0137 | 0.01367 | 0.01365 | 0.01363 | 0.0136 | 0.01357 | 0.01354 | 0.01352 | 0.0135 | 0.01349 | 0.01348 | 0.01347 | 0.01345 | 0.01344 | 0.01343 | 0.01342 | 0.01341 | 0.01339 | 0.01337 | 0.01335 | 0.01333 | 0.01332 | 0.01332 | 0.01332 | 0.01333 | 0.01335 | 0.01337 | 0.01339 | 0.0134 | 0.0134 | 0.01338 | 0.01335 | 0.01333 | 0.0133 | 0.01328 | 0.01326 | 0.01325 | 0.01325 | 0.01325 | 0.01326 | 0.01326 | 0.01326 | 0.01326 | 0.01325 | 0.01323 | 0.01322 | 0.01321 | 0.0132 | 0.0132 | 0.01319 | 0.01319 | 0.01321 | 0.01323 | 0.01325 | 0.01326 | 0.01327 | 0.01327 | 0.01326 | 0.01326 | 0.01324 | 0.01323 | 0.01321 | 0.0132 | 0.01319 | 0.01318 | 0.01318 | 0.01319 | 0.01319 | 0.0132 | 0.01321 | 0.01322 | 0.01323 | 0.01324 | 0.01324 | 0.01325 | 0.01325 | 0.01325 | 0.01326 | 0.01326 | 0.01327 | 0.01327 | 0.01328 | 0.01328 | 0.01328 | 0.01329 | 0.0133 | 0.01331 | 0.01332 | 0.01333 | 0.01334 | 0.01335 | 0.01336 | 0.01337 | 0.01339 | 0.01341 | 0.01343 | 0.01346 | 0.01348 | 0.01351 | 0.01354 | 0.01357 | 0.01359 | 0.01362 | 0.01364 | 0.01367 | 0.0137 | 0.01375 | 0.0138 | 0.01386 | 0.01392 | 0.01397 | 0.01402 | 0.01406 | 0.01409 | 0.01412 | 0.01414 | 0.01416 | 0.01419 | 0.01422 | 0.01426 | 0.01429 | 0.01431 | 0.01432 | 0.01433 | 0.01435 | 0.01436 | 0.01437 | 0.01438 | 0.01437 | 0.01437 | 0.01435 | 0.01431 | 0.01427 | 0.01421 | 0.01417 | 0.01416 | 0.01417 | 0.01419 | 0.01421 | 0.01423 | 0.01426 | 0.01429 | 0.01434 | 0.01437 | 0.01439 | 0.01438 | 0.01437 | 0.01434 | 0.01429 | 0.01422 | 0.01416 | 0.01411 | 0.01409 | 0.0141 | 0.01413 | 0.01416 | 0.01419 | 0.0142 | 0.0142 | 0.01418 | 0.01416 | 0.01415 | 0.01414 | 0.01412 | 0.0141 | 0.01408 | 0.01405 | 0.01403 | 0.014 | 0.01398 | 0.01397 | 0.01397 | 0.01396 | 0.01396 | 0.01394 | 0.0139 | 0.01385 | 0.01379 | 0.01373 | 0.01368 | 0.01363 | 0.0136 | 0.01358 | 0.01358 | 0.01357 | 0.01357 | 0.01356 | 0.01355 | 0.01354 | 0.01354 | 0.01353 | 0.01351 | 0.0135 | 0.01349 | 0.01349 | 0.01348 | 0.01348 | 0.01347 | 0.01345 | 0.01345 | 0.01345 | 0.01346 | 0.01348 | 0.0135 | 0.01352 | 0.01356 | 0.01358 | 0.0136 | 0.0136 | 0.01358 | 0.01355 | 0.01351 | 0.01348 | 0.01345 | 0.01343 | 0.01342 | 0.01342 | 0.01343 | 0.01344 | 0.01346 | 0.01347 | 0.01347 | 0.01348 | 0.01349 | 0.0135 | 0.01353 | 0.01357 | 0.01361 | 0.01365 | 0.01368 | 0.0137 | 0.0137 | 0.0137 | 0.01369 | 0.01367 | 0.01365 | 0.01364 | 0.01364 | 0.01365 | 0.01367 | 0.0137 | 0.01372 | 0.01374 | 0.01376 | 0.01378 | 0.01379 | 0.01378 | 0.01377 | 0.01374 | 0.01372 | 0.0137 | 0.01368 | 0.01367 | 0.01366 | 0.01366 | 0.01367 | 0.01368 | 0.0137 | 0.01372 | 0.01373 | 0.01374 | 0.01374 | 0.01374 | 0.01374 | 0.01375 | 0.01375 | 0.01375 | 0.01376 | 0.01378 | 0.0138 | 0.01382 | 0.01384 | 0.01384 | 0.01382 | 0.0138 | 0.0138 | 0.01381 | 0.01382 | 0.01383 | 0.01383 | 0.01382 | 0.01382 | 0.01382 | 0.01381 | 0.01379 | 0.01377 | 0.01375 | 0.01374 | 0.01375 | 0.01375 | 0.01375 | 0.01375 | 0.01374 | 0.01375 | 0.01377 | 0.0138 | 0.01383 | 0.01385 | 0.01386 | 0.01386 | 0.01385 | 0.01384 | 0.01383 | 0.01382 | 0.01381 | 0.01381 | 0.01382 | 0.01384 | 0.01385 | 0.01387 | 0.01388 | 0.01388 | 0.01389 | 0.01391 | 0.01392 | 0.01393 | 0.01393 | 0.01394 | 0.01395 | 0.01396 | 0.01396 | 0.01396 | 0.01396 | 0.01396 | 0.01397 | 0.01398 | 0.01399 | 0.01399 | 0.01399 | 0.01398 | 0.01397 | 0.01396 | 0.01395 | 0.01395 | 0.01396 | 0.01399 | 0.01402 | 0.01406 | 0.01411 | 0.01415 | 0.01418 | 0.01419 | 0.01419 | 0.01419 | 0.01418 | 0.01417 | 0.01416 | 0.01415 | 0.01414 | 0.01414 | 0.01414 | 0.01413 | 0.01411 | 0.01412 | 0.01413 | 0.01417 | 0.0142 | 0.01423 | 0.01426 | 0.01428 | 0.0143 | 0.01429 | 0.01425 | 0.01418 | 0.01409 | 0.014 | 0.01393 | 0.01391 | 0.01392 | 0.01396 | 0.01404 | 0.01413 | 0.01421 | 0.01426 | 0.01428 | 0.01429 | 0.01428 | 0.01428 | 0.0143 | 0.01435 | 0.01442 | 0.0145 | 0.01457 | 0.01459 | 0.01456 | 0.01449 | 0.01441 | 0.01436 | 0.01435 | 0.01439 | 0.01448 | 0.01462 | 0.0148 | 0.01498 | 0.01512 | 0.01518 | 0.01519 | 0.01516 | 0.01514 | 0.01512 | 0.01511 | 0.01512 | 0.01518 | 0.01528 | 0.0154 | 0.0155 | 0.01551 | 0.01543 | 0.01529 | 0.01513 | 0.015 | 0.01492 | 0.01489 | 0.01492 | 0.01502 | 0.01519 | 0.01538 | 0.01556 | 0.01569 | 0.01575 | 0.01576 | 0.01574 | 0.01573 | 0.01574 | 0.01577 | 0.01581 | 0.01587 | 0.01594 | 0.01602 | 0.01613 | 0.01632 | 0.01664 | 0.01712 | 0.01747 | 0.01718 | 0.01587 | 0.01371 | 0.011 | 0.00806 | 0.00542 | 0.0037 | 0.00322 | 0.00406 | 0.00612 | 0.00901 | 0.01205 | 0.01452 | 0.01609 | 0.01684 | 0.01685 | 0.01632 | 0.01568 | 0.01523 | 0.01498 | 0.01487 | 0.01483 | 0.01485 | 0.01491 | 0.01498 | 0.01499 | 0.01493 | 0.01483 | 0.0147 | 0.0146 | 0.01452 | 0.01449 | 0.0145 | 0.01454 | 0.0146 | 0.01464 | 0.01464 | 0.01461 | 0.01459 | 0.01458 | 0.01457 | 0.01455 | 0.0145 | 0.01446 | 0.01444 | 0.01444 | 0.01439 | 0.01425 | 0.014 | 0.01369 | 0.01335 | 0.01305 | 0.01281 | 0.01266 | 0.01262 | 0.01272 | 0.01294 | 0.01323 | 0.01351 | 0.0137 | 0.0138 | 0.01381 | 0.01377 | 0.01368 | 0.01359 | 0.0135 | 0.01343 | 0.01338 | 0.01331 | 0.01321 | 0.01309 | 0.01303 | 0.0131 | 0.01332 | 0.01363 | 0.01395 | 0.01421 | 0.01438 | 0.01445 | 0.0144 | 0.01422 | 0.01394 | 0.0136 | 0.0133 | 0.01311 | 0.01303 | 0.01301 | 0.01298 | 0.01295 | 0.01291 | 0.01286 | 0.01281 | 0.01276 | 0.0127 | 0.01264 | 0.01256 | 0.01247 | 0.01239 | 0.01233 | 0.01229 | 0.01227 | 0.01228 | 0.01229 | 0.01229 | 0.0123 | 0.0123 | 0.0123 | 0.01229 | 0.01224 | 0.01217 | 0.01209 | 0.01202 | 0.01196 | 0.01193 | 0.01192 | 0.01192 | 0.01193 | 0.01195 | 0.01195 | 0.01193 | 0.01188 | 0.01181 | 0.01174 | 0.01168 | 0.01161 | 0.01153 | 0.01145 | 0.01139 | 0.01135 | 0.01132 | 0.0113 | 0.01126 | 0.01124 | 0.01123 | 0.01124 | 0.01124 | 0.01122 | 0.01118 | 0.01113 | 0.01109 | 0.01107 | 0.01107 | 0.01106 | 0.01104 | 0.01102 | 0.01101 | 0.01099 | 0.01096 | 0.01092 | 0.01087 | 0.01081 | 0.01075 | 0.01071 | 0.01069 | 0.01068 | 0.01065 | 0.01062 | 0.01059 | 0.01057 | 0.01055 | 0.01054 | 0.01053 | 0.01054 | 0.01055 | 0.01056 | 0.01055 | 0.01051 | 0.01042 | 0.01033 | 0.01024 | 0.01016 | 0.01009 | 0.01003 | 0.01 | 0.01 | 0.01002 | 0.01005 | 0.01006 | 0.01005 | 0.01001 | 0.00997 | 0.00993 | 0.00988 | 0.00983 | 0.00977 | 0.00971 | 0.00966 | 0.00962 | 0.00959 | 0.00957 | 0.00953 | 0.0095 | 0.00947 | 0.00944 | 0.00942 | 0.00939 | 0.00935 | 0.00929 | 0.00924 | 0.0092 | 0.00915 | 0.00909 | 0.00904 | 0.009 | 0.00899 | 0.009 | 0.00901 | 0.00903 | 0.00904 | 0.00906 | 0.00905 | 0.009 | 0.00889 | 0.00874 | 0.00859 | 0.00846 | 0.00836 | 0.0083 | 0.00829 | 0.00831 | 0.00837 | 0.00845 | 0.0085 | 0.00851 | 0.00849 | 0.00844 | 0.00836 | 0.00829 | 0.00821 | 0.00815 | 0.00812 | 0.00811 | 0.00812 | 0.00813 | 0.00811 | 0.00806 | 0.00798 | 0.00789 | 0.00783 | 0.00779 | 0.00779 | 0.00782 | 0.00788 | 0.00792 | 0.00795 | 0.00794 | 0.00791 | 0.00784 | 0.00776 | 0.00766 | 0.00755 | 0.00744 | 0.00735 | 0.00728 | 0.00721 | 0.00714 | 0.00708 | 0.00706 | 0.00709 | 0.00718 | 0.00727 | 0.00735 | 0.00739 | 0.00739 | 0.00735 | 0.00728 | 0.00718 | 0.00708 | 0.00697 | 0.00687 | 0.00679 | 0.00674 | 0.00673 | 0.00676 | 0.00682 | 0.0069 | 0.00697 | 0.00701 | 0.00703 | 0.00701 | 0.00693 | 0.00678 | 0.00656 | 0.00632 | 0.0061 | 0.00596 | 0.00591 | 0.00596 | 0.00609 | 0.00627 | 0.00646 | 0.00662 | 0.0067 | 0.00669 | 0.00659 | 0.0064 | 0.00615 | 0.00586 | 0.00559 | 0.00537 | 0.00525 | 0.00522 | 0.00524 | 0.00529 | 0.00534 | 0.00539 | 0.00543 | 0.00545 | 0.00542 | 0.00533 | 0.00519 | 0.00503 | 0.00486 | 0.00471 | 0.00458 | 0.00449 | 0.00445 | 0.00449 | 0.00463 | 0.00485 | 0.00512 | 0.00538 | 0.00559 | 0.00571 | 0.00577 | 0.00577 | 0.00571 | 0.0056 | 0.00544 | 0.00526 | 0.00512 | 0.00503 | 0.00498 | 0.00496 | 0.00495 | 0.00495 | 0.00497 | 0.005 | 0.00501 | 0.005 | 0.00494 | 0.00484 | 0.00474 | 0.00462 | 0.00449 | 0.00433 | 0.00414 | 0.00394 | 0.00378 | 0.00368 | 0.00362 | 0.00356 | 0.00349 | 0.00338 | 0.00326 | 0.00313 | 0.003 | 0.00292 | 0.00289 | 0.00296 | 0.00312 | 0.00334 | 0.00357 | 0.00376 | 0.0039 | 0.00398 | 0.00403 | 0.00405 | 0.00407 | 0.0041 | 0.00415 | 0.00419 | 0.0042 | 0.00416 | 0.00404 | 0.00384 | 0.00353 | 0.00353 | 0.00353 | 0.00353 | 0.00353 | 0.00353 | 0.00353
SR 2-5 | 0.00068 | 0.00068 | 0.068% | 0.00068 | 0.00068 | 0.00068 | 0.00068 | 0.0007 | 0.0007 | 0.00069 | 0.00068 | 0.00066 | 0.00064 | 0.00063 | 0.00063 | 0.00063 | 0.00065 | 0.00068 | 0.00072 | 0.00077 | 0.0008 | 0.00082 | 0.00082 | 0.00081 | 0.00078 | 0.00075 | 0.00072 | 0.0007 | 0.00068 | 0.00067 | 0.00067 | 0.00069 | 0.00071 | 0.00073 | 0.00074 | 0.00074 | 0.00074 | 0.00073 | 0.00073 | 0.00072 | 0.00071 | 0.00071 | 0.00072 | 0.00075 | 0.00077 | 0.00079 | 0.00079 | 0.00076 | 0.00071 | 0.00065 | 0.0006 | 0.00056 | 0.00055 | 0.00056 | 0.0006 | 0.00065 | 0.0007 | 0.00075 | 0.00079 | 0.00082 | 0.00085 | 0.00088 | 0.00094 | 0.001 | 0.00105 | 0.00106 | 0.00101 | 0.00089 | 0.00072 | 0.00054 | 0.00038 | 0.00026 | 0.00022 | 0.00024 | 0.00032 | 0.00043 | 0.00054 | 0.00063 | 0.00068 | 0.0007 | 0.0007 | 0.0007 | 0.00072 | 0.00076 | 0.00081 | 0.00086 | 0.00089 | 0.0009 | 0.00087 | 0.00082 | 0.00076 | 0.00069 | 0.00063 | 0.0006 | 0.00058 | 0.00059 | 0.00063 | 0.0007 | 0.00079 | 0.00087 | 0.00094 | 0.00097 | 0.00098 | 0.00097 | 0.00096 | 0.00095 | 0.00093 | 0.0009 | 0.00086 | 0.00081 | 0.00074 | 0.00066 | 0.00056 | 0.00047 | 0.0004 | 0.00038 | 0.00041 | 0.00049 | 0.00059 | 0.00071 | 0.00081 | 0.0009 | 0.00097 | 0.00102 | 0.00106 | 0.0011 | 0.00114 | 0.00118 | 0.00119 | 0.00116 | 0.00107 | 0.00092 | 0.00073 | 0.00053 | 0.00035 | 0.00021 | 0.00014 | 0.00012 | 0.00016 | 0.00025 | 0.00035 | 0.00046 | 0.00056 | 0.00065 | 0.00073 | 0.00081 | 0.00088 | 0.0009 | 0.00089 | 0.00083 | 0.00074 | 0.00064 | 0.00054 | 0.00046 | 0.00041 | 0.00038 | 0.00038 | 0.0004 | 0.00042 | 0.00045 | 0.00048 | 0.0005 | 0.0005 | 0.00048 | 0.00045 | 0.00041 | 0.00038 | 0.00037 | 0.00039 | 0.00045 | 0.00052 | 0.0006 | 0.00065 | 0.00066 | 0.00065 | 0.00061 | 0.00054 | 0.00044 | 0.00033 | 0.00023 | 0.00016 | 0.00015 | 0.00021 | 0.0003 | 0.00043 | 0.00057 | 0.00071 | 0.0008 | 0.00083 | 0.00077 | 0.00066 | 0.00052 | 0.0004 | 0.0003 | 0.00024 | 0.00021 | 0.00021 | 0.00027 | 0.00039 | 0.00057 | 0.00076 | 0.00091 | 0.00101 | 0.00105 | 0.001 | 0.00089 | 0.00072 | 0.00052 | 0.00036 | 0.00028 | 0.00032 | 0.00044 | 0.0006 | 0.00075 | 0.00087 | 0.00096 | 0.00101 | 0.00104 | 0.00105 | 0.00106 | 0.00107 | 0.0011 | 0.00113 | 0.00117 | 0.00119 | 0.00118 | 0.00115 | 0.00109 | 0.00103 | 0.00097 | 0.00093 | 0.00089 | 0.00087 | 0.00086 | 0.00088 | 0.00092 | 0.00097 | 0.00101 | 0.00105 | 0.00107 | 0.00108 | 0.0011 | 0.00115 | 0.00123 | 0.00134 | 0.00144 | 0.00152 | 0.00156 | 0.00155 | 0.00149 | 0.00142 | 0.00133 | 0.00125 | 0.00118 | 0.00115 | 0.00115 | 0.00115 | 0.00113 | 0.00109 | 0.00102 | 0.00097 | 0.00096 | 0.001 | 0.0011 | 0.00122 | 0.00133 | 0.00139 | 0.00141 | 0.00139 | 0.00138 | 0.00139 | 0.00144 | 0.00153 | 0.00164 | 0.00174 | 0.00183 | 0.00188 | 0.00186 | 0.00179 | 0.00167 | 0.00153 | 0.00142 | 0.00134 | 0.0013 | 0.00129 | 0.00128 | 0.00128 | 0.00128 | 0.0013 | 0.00133 | 0.00136 | 0.00141 | 0.00145 | 0.00151 | 0.00157 | 0.00163 | 0.00168 | 0.0017 | 0.00171 | 0.0017 | 0.00169 | 0.00169 | 0.00172 | 0.00176 | 0.0018 | 0.00183 | 0.00184 | 0.00182 | 0.00177 | 0.00169 | 0.00161 | 0.00154 | 0.0015 | 0.00151 | 0.00157 | 0.00165 | 0.00173 | 0.00179 | 0.0018 | 0.00177 | 0.00172 | 0.00165 | 0.00157 | 0.00148 | 0.00141 | 0.00137 | 0.00136 | 0.00137 | 0.00142 | 0.00148 | 0.00154 | 0.00159 | 0.00162 | 0.00161 | 0.00156 | 0.00146 | 0.00132 | 0.00116 | 0.00101 | 0.00093 | 0.00094 | 0.00104 | 0.0012 | 0.00137 | 0.00151 | 0.00159 | 0.00158 | 0.00147 | 0.00127 | 0.00101 | 0.00074 | 0.00049 | 0.00029 | 0.00015 | 6e-05 | 2e-05 | 2e-05 | 6e-05 | 0.00013 | 0.00023 | 0.00036 | 0.00052 | 0.0007 | 0.00088 | 0.00101 | 0.00109 | 0.00111 | 0.00109 | 0.00104 | 0.00098 | 0.00093 | 0.0009 | 0.00091 | 0.00098 | 0.0011 | 0.00125 | 0.00142 | 0.00157 | 0.00169 | 0.00179 | 0.00186 | 0.0019 | 0.00192 | 0.00191 | 0.00189 | 0.00187 | 0.00185 | 0.00184 | 0.00183 | 0.00181 | 0.00177 | 0.0017 | 0.00161 | 0.0015 | 0.0014 | 0.00133 | 0.00135 | 0.00146 | 0.00166 | 0.00192 | 0.00218 | 0.00243 | 0.0026 | 0.00269 | 0.00268 | 0.0026 | 0.00247 | 0.00236 | 0.00231 | 0.00232 | 0.00238 | 0.00248 | 0.00257 | 0.00264 | 0.00269 | 0.00272 | 0.00275 | 0.00278 | 0.00283 | 0.0029 | 0.00298 | 0.00308 | 0.00316 | 0.00325 | 0.00334 | 0.00345 | 0.0036 | 0.00376 | 0.00391 | 0.00401 | 0.00404 | 0.00399 | 0.00385 | 0.00366 | 0.00344 | 0.00323 | 0.00308 | 0.00299 | 0.00298 | 0.00301 | 0.00307 | 0.00314 | 0.00318 | 0.00319 | 0.00321 | 0.00325 | 0.00334 | 0.00349 | 0.00364 | 0.00372 | 0.00371 | 0.00361 | 0.00346 | 0.00329 | 0.00314 | 0.00303 | 0.00299 | 0.00301 | 0.0031 | 0.00321 | 0.00327 | 0.00325 | 0.00318 | 0.00307 | 0.00298 | 0.00295 | 0.00299 | 0.00307 | 0.00318 | 0.00326 | 0.00332 | 0.00335 | 0.00337 | 0.00337 | 0.00337 | 0.00335 | 0.0033 | 0.00322 | 0.00312 | 0.00302 | 0.00294 | 0.00293 | 0.00299 | 0.0031 | 0.00324 | 0.00336 | 0.00342 | 0.00337 | 0.00321 | 0.00296 | 0.00266 | 0.00239 | 0.00219 | 0.0021 | 0.00211 | 0.00219 | 0.0023 | 0.00241 | 0.0025 | 0.00256 | 0.00259 | 0.00259 | 0.00258 | 0.00257 | 0.00256 | 0.00256 | 0.00256 | 0.00256 | 0.00255 | 0.00255 | 0.00255 | 0.00259 | 0.00263 | 0.00267 | 0.00267 | 0.00262 | 0.00255 | 0.00245 | 0.00234 | 0.00224 | 0.00216 | 0.00213 | 0.00214 | 0.00221 | 0.0023 | 0.00238 | 0.00242 | 0.00242 | 0.00238 | 0.0023 | 0.00221 | 0.00211 | 0.00203 | 0.00197 | 0.00192 | 0.00188 | 0.00184 | 0.00178 | 0.00171 | 0.00162 | 0.00154 | 0.00147 | 0.00141 | 0.00139 | 0.0014 | 0.00143 | 0.00149 | 0.00158 | 0.00168 | 0.00179 | 0.00193 | 0.00208 | 0.00226 | 0.00244 | 0.00259 | 0.00271 | 0.00278 | 0.0028 | 0.00278 | 0.00273 | 0.00266 | 0.00258 | 0.0025 | 0.00244 | 0.00239 | 0.00235 | 0.00234 | 0.00235 | 0.00236 | 0.00238 | 0.00237 | 0.00232 | 0.00223 | 0.00211 | 0.00199 | 0.0019 | 0.00184 | 0.00184 | 0.00189 | 0.00199 | 0.00212 | 0.00225 | 0.00236 | 0.00242 | 0.00245 | 0.00246 | 0.00246 | 0.00247 | 0.00249 | 0.00252 | 0.00254 | 0.00255 | 0.00254 | 0.00252 | 0.0025 | 0.00247 | 0.00245 | 0.00245 | 0.00246 | 0.00247 | 0.00246 | 0.00242 | 0.00236 | 0.0023 | 0.00225 | 0.00223 | 0.00223 | 0.00227 | 0.00233 | 0.00239 | 0.00244 | 0.00247 | 0.00247 | 0.00246 | 0.00245 | 0.00246 | 0.00248 | 0.00252 | 0.00257 | 0.00261 | 0.00265 | 0.00266 | 0.00267 | 0.00267 | 0.00268 | 0.00267 | 0.00265 | 0.0026 | 0.00251 | 0.00238 | 0.00224 | 0.00212 | 0.00202 | 0.00197 | 0.00198 | 0.00204 | 0.00213 | 0.00225 | 0.00236 | 0.00245 | 0.00252 | 0.00257 | 0.0026 | 0.00261 | 0.00261 | 0.0026 | 0.00259 | 0.00257 | 0.00257 | 0.00257 | 0.0026 | 0.00265 | 0.00273 | 0.00281 | 0.00288 | 0.00292 | 0.00292 | 0.00286 | 0.00276 | 0.00264 | 0.00252 | 0.00241 | 0.00233 | 0.00229 | 0.00229 | 0.00234 | 0.00242 | 0.00252 | 0.0026 | 0.00268 | 0.00274 | 0.00278 | 0.00281 | 0.00283 | 0.00284 | 0.00284 | 0.00286 | 0.00288 | 0.00291 | 0.00294 | 0.00295 | 0.00295 | 0.00293 | 0.00291 | 0.00289 | 0.00287 | 0.00287 | 0.00289 | 0.00291 | 0.00292 | 0.00289 | 0.00283 | 0.00275 | 0.00266 | 0.0026 | 0.00257 | 0.00259 | 0.00266 | 0.00277 | 0.00288 | 0.00299 | 0.00305 | 0.00308 | 0.00307 | 0.00305 | 0.00303 | 0.003 | 0.00298 | 0.00298 | 0.00298 | 0.00297 | 0.00296 | 0.00295 | 0.00293 | 0.00293 | 0.00293 | 0.00295 | 0.00298 | 0.00303 | 0.00307 | 0.0031 | 0.00311 | 0.0031 | 0.00307 | 0.00305 | 0.00303 | 0.00303 | 0.00304 | 0.00306 | 0.00309 | 0.00311 | 0.00313 | 0.00313 | 0.00312 | 0.00311 | 0.0031 | 0.0031 | 0.0031 | 0.00311 | 0.00311 | 0.00311 | 0.00309 | 0.00307 | 0.00306 | 0.00307 | 0.00309 | 0.00313 | 0.00316 | 0.00318 | 0.00319 | 0.00319 | 0.00317 | 0.00314 | 0.0031 | 0.00307 | 0.00305 | 0.00305 | 0.00306 | 0.00308 | 0.00311 | 0.00314 | 0.00317 | 0.0032 | 0.00323 | 0.00325 | 0.00327 | 0.00331 | 0.00334 | 0.00336 | 0.00336 | 0.00335 | 0.00333 | 0.00331 | 0.00329 | 0.00327 | 0.00325 | 0.00324 | 0.00325 | 0.00327 | 0.00328 | 0.00329 | 0.00329 | 0.00329 | 0.0033 | 0.00331 | 0.00332 | 0.00332 | 0.00333 | 0.00332 | 0.00332 | 0.00332 | 0.00332 | 0.00332 | 0.00332 | 0.00333 | 0.00333 | 0.00334 | 0.00335 | 0.00336 | 0.00337 | 0.00338 | 0.00338 | 0.00339 | 0.0034 | 0.00341 | 0.00341 | 0.00339 | 0.00335 | 0.00332 | 0.0033 | 0.00329 | 0.00328 | 0.00329 | 0.0033 | 0.00333 | 0.00337 | 0.00339 | 0.0034 | 0.0034 | 0.00339 | 0.00339 | 0.00338 | 0.00338 | 0.00337 | 0.00337 | 0.00337 | 0.00338 | 0.00339 | 0.0034 | 0.00341 | 0.00341 | 0.00342 | 0.00343 | 0.00343 | 0.00344 | 0.00343 | 0.00342 | 0.0034 | 0.00337 | 0.00334 | 0.00331 | 0.00329 | 0.00328 | 0.00325 | 0.00323 | 0.00321 | 0.00321 | 0.00322 | 0.00323 | 0.00325 | 0.00329 | 0.00334 | 0.0034 | 0.00346 | 0.0035 | 0.00351 | 0.00351 | 0.0035 | 0.00349 | 0.00349 | 0.00349 | 0.00349 | 0.00348 | 0.00348 | 0.00348 | 0.00348 | 0.00348 | 0.00348 | 0.00348 | 0.00349 | 0.0035 | 0.00353 | 0.00357 | 0.0036 | 0.00363 | 0.00364 | 0.00364 | 0.00363 | 0.00359 | 0.00355 | 0.00351 | 0.00346 | 0.00343 | 0.00341 | 0.0034 | 0.0034 | 0.0034 | 0.00341 | 0.00342 | 0.00344 | 0.00346 | 0.00349 | 0.00353 | 0.00356 | 0.00359 | 0.0036 | 0.00361 | 0.0036 | 0.00359 | 0.0036 | 0.0036 | 0.00361 | 0.00362 | 0.00364 | 0.00366 | 0.00369 | 0.0037 | 0.00371 | 0.00371 | 0.00371 | 0.00371 | 0.00371 | 0.00369 | 0.00367 | 0.00365 | 0.00364 | 0.00363 | 0.00362 | 0.00361 | 0.00362 | 0.00362 | 0.00363 | 0.00362 | 0.00361 | 0.00359 | 0.00357 | 0.00356 | 0.00355 | 0.00355 | 0.00356 | 0.00358 | 0.00361 | 0.00365 | 0.00368 | 0.0037 | 0.0037 | 0.0037 | 0.00369 | 0.00367 | 0.00365 | 0.00363 | 0.00362 | 0.00362 | 0.00363 | 0.00365 | 0.00367 | 0.0037 | 0.00373 | 0.00377 | 0.0038 | 0.00384 | 0.00386 | 0.00388 | 0.00388 | 0.00388 | 0.00387 | 0.00386 | 0.00384 | 0.0038 | 0.00376 | 0.00372 | 0.00367 | 0.00363 | 0.0036 | 0.00359 | 0.00359 | 0.00361 | 0.00364 | 0.00369 | 0.00373 | 0.00377 | 0.0038 | 0.00381 | 0.00382 | 0.00383 | 0.00384 | 0.00384 | 0.00384 | 0.00384 | 0.00383 | 0.00382 | 0.00382 | 0.00381 | 0.0038 | 0.00379 | 0.00378 | 0.00378 | 0.00379 | 0.0038 | 0.00382 | 0.00384 | 0.00387 | 0.0039 | 0.00392 | 0.00394 | 0.00394 | 0.00392 | 0.00389 | 0.00386 | 0.00383 | 0.00383 | 0.00383 | 0.00384 | 0.00385 | 0.00387 | 0.00389 | 0.0039 | 0.0039 | 0.0039 | 0.00387 | 0.00385 | 0.00382 | 0.0038 | 0.00379 | 0.00378 | 0.00378 | 0.00379 | 0.00381 | 0.00384 | 0.00388 | 0.00392 | 0.00395 | 0.00397 | 0.00399 | 0.004 | 0.00402 | 0.00403 | 0.00402 | 0.00401 | 0.004 | 0.00399 | 0.00399 | 0.00399 | 0.004 | 0.00401 | 0.00402 | 0.00403 | 0.00402 | 0.00401 | 0.00399 | 0.00399 | 0.00399 | 0.004 | 0.00403 | 0.00406 | 0.0041 | 0.00413 | 0.00414 | 0.00414 | 0.00412 | 0.00409 | 0.00404 | 0.004 | 0.00396 | 0.00394 | 0.00393 | 0.00393 | 0.00394 | 0.00396 | 0.00399 | 0.00402 | 0.00405 | 0.00407 | 0.00409 | 0.0041 | 0.00411 | 0.0041 | 0.00409 | 0.00408 | 0.00407 | 0.00407 | 0.00407 | 0.00407 | 0.00407 | 0.00407 | 0.00407 | 0.00406 | 0.00405 | 0.00405 | 0.00405 | 0.00405 | 0.00407 | 0.00409 | 0.00412 | 0.00414 | 0.00416 | 0.00416 | 0.00417 | 0.00417 | 0.00418 | 0.00419 | 0.00419 | 0.00419 | 0.00418 | 0.00417 | 0.00416 | 0.00415 | 0.00415 | 0.00415 | 0.00415 | 0.00416 | 0.00418 | 0.0042 | 0.00421 | 0.00422 | 0.00422 | 0.00423 | 0.00424 | 0.00426 | 0.00428 | 0.00431 | 0.00432 | 0.00434 | 0.00435 | 0.00435 | 0.00434 | 0.00432 | 0.00429 | 0.00427 | 0.00426 | 0.00426 | 0.00428 | 0.00429 | 0.00432 | 0.00434 | 0.00435 | 0.00435 | 0.00434 | 0.00432 | 0.0043 | 0.00429 | 0.00429 | 0.00429 | 0.00429 | 0.00429 | 0.00429 | 0.00428 | 0.00428 | 0.00427 | 0.00427 | 0.00427 | 0.00427 | 0.00428 | 0.00428 | 0.00428 | 0.00428 | 0.00427 | 0.00427 | 0.00427 | 0.00427 | 0.00427 | 0.00428 | 0.00429 | 0.00431 | 0.00433 | 0.00435 | 0.00437 | 0.00438 | 0.0044 | 0.00442 | 0.00443 | 0.00444 | 0.00444 | 0.00445 | 0.00445 | 0.00445 | 0.00445 | 0.00444 | 0.00442 | 0.00439 | 0.00437 | 0.00437 | 0.00437 | 0.0044 | 0.00443 | 0.00446 | 0.00449 | 0.0045 | 0.0045 | 0.00449 | 0.00446 | 0.00443 | 0.00441 | 0.00441 | 0.00442 | 0.00445 | 0.00448 | 0.00451 | 0.00453 | 0.00454 | 0.00454 | 0.00452 | 0.00451 | 0.00449 | 0.00449 | 0.00448 | 0.00449 | 0.00449 | 0.0045 | 0.00452 | 0.00452 | 0.00453 | 0.00453 | 0.00453 | 0.00453 | 0.00452 | 0.00452 | 0.00451 | 0.00449 | 0.00447 | 0.00445 | 0.00444 | 0.00443 | 0.00444 | 0.00446 | 0.00448 | 0.00451 | 0.00455 | 0.00458 | 0.00459 | 0.00459 | 0.00456 | 0.00453 | 0.00449 | 0.00447 | 0.00445 | 0.00444 | 0.00443 | 0.00442 | 0.00443 | 0.00442 | 0.00442 | 0.0044 | 0.00438 | 0.00438 | 0.00439 | 0.00442 | 0.00444 | 0.00446 | 0.00448 | 0.0045 | 0.00452 | 0.00452 | 0.00452 | 0.00451 | 0.00452 | 0.00453 | 0.00455 | 0.00457 | 0.00458 | 0.00459 | 0.00458 | 0.00457 | 0.00455 | 0.00453 | 0.00451 | 0.0045 | 0.00449 | 0.0045 | 0.00452 | 0.00454 | 0.00457 | 0.00459 | 0.0046 | 0.00461 | 0.00462 | 0.00463 | 0.00464 | 0.00466 | 0.00467 | 0.00469 | 0.00471 | 0.00473 | 0.00476 | 0.00477 | 0.00477 | 0.00476 | 0.00473 | 0.0047 | 0.00467 | 0.00463 | 0.0046 | 0.00458 | 0.00456 | 0.00454 | 0.00454 | 0.00455 | 0.00456 | 0.00459 | 0.00463 | 0.00467 | 0.00472 | 0.00475 | 0.00478 | 0.0048 | 0.0048 | 0.0048 | 0.00478 | 0.00477 | 0.00475 | 0.00473 | 0.00472 | 0.00471 | 0.00469 | 0.00467 | 0.00466 | 0.00466 | 0.00467 | 0.00469 | 0.00471 | 0.00473 | 0.00474 | 0.00476 | 0.00477 | 0.00477 | 0.00478 | 0.00478 | 0.0048 | 0.00482 | 0.00484 | 0.00486 | 0.00489 | 0.00491 | 0.00492 | 0.00492 | 0.0049 | 0.00489 | 0.00487 | 0.00486 | 0.00487 | 0.00489 | 0.00492 | 0.00494 | 0.00497 | 0.00499 | 0.00501 | 0.00502 | 0.00504 | 0.00507 | 0.00511 | 0.00516 | 0.00521 | 0.00525 | 0.00528 | 0.0053 | 0.0053 | 0.00531 | 0.00532 | 0.00532 | 0.00533 | 0.00533 | 0.00535 | 0.00538 | 0.00543 | 0.00548 | 0.00555 | 0.00562 | 0.00571 | 0.0058 | 0.00588 | 0.00595 | 0.006 | 0.00606 | 0.00612 | 0.00619 | 0.00627 | 0.00635 | 0.00645 | 0.00654 | 0.00664 | 0.00672 | 0.0068 | 0.00687 | 0.00692 | 0.00697 | 0.00701 | 0.00705 | 0.00708 | 0.00711 | 0.00717 | 0.00725 | 0.00734 | 0.00746 | 0.00759 | 0.00772 | 0.00786 | 0.00799 | 0.0081 | 0.00819 | 0.00827 | 0.00834 | 0.00839 | 0.00846 | 0.00856 | 0.00868 | 0.00882 | 0.00896 | 0.00911 | 0.00926 | 0.00938 | 0.00948 | 0.00953 | 0.00954 | 0.00952 | 0.00952 | 0.00954 | 0.00963 | 0.00979 | 0.01 | 0.01023 | 0.01045 | 0.01064 | 0.01078 | 0.01087 | 0.0109 | 0.01087 | 0.01079 | 0.0107 | 0.01063 | 0.01059 | 0.01056 | 0.01053 | 0.01049 | 0.01048 | 0.01049 | 0.01052 | 0.01054 | 0.01056 | 0.01057 | 0.01057 | 0.01058 | 0.01059 | 0.0106 | 0.01062 | 0.01064 | 0.01067 | 0.0107 | 0.01072 | 0.01072 | 0.01069 | 0.01062 | 0.01054 | 0.01045 | 0.01036 | 0.01028 | 0.01019 | 0.01012 | 0.01005 | 0.01001 | 0.00998 | 0.00995 | 0.00992 | 0.00989 | 0.00985 | 0.0098 | 0.00975 | 0.0097 | 0.00963 | 0.00956 | 0.00951 | 0.00946 | 0.00943 | 0.00941 | 0.00938 | 0.00935 | 0.00931 | 0.00927 | 0.00922 | 0.00916 | 0.00911 | 0.00907 | 0.00904 | 0.00902 | 0.00901 | 0.00901 | 0.00901 | 0.00901 | 0.009 | 0.00898 | 0.00896 | 0.00894 | 0.00892 | 0.00889 | 0.00887 | 0.00885 | 0.00884 | 0.00883 | 0.00883 | 0.00883 | 0.00883 | 0.00883 | 0.00883 | 0.00884 | 0.00886 | 0.00887 | 0.0089 | 0.00893 | 0.00897 | 0.00902 | 0.00907 | 0.00911 | 0.00915 | 0.00919 | 0.00922 | 0.00925 | 0.00927 | 0.00929 | 0.0093 | 0.00931 | 0.00932 | 0.00932 | 0.00932 | 0.00933 | 0.00934 | 0.00936 | 0.00939 | 0.00943 | 0.00948 | 0.00952 | 0.00957 | 0.00962 | 0.00965 | 0.00967 | 0.00968 | 0.00968 | 0.00968 | 0.00968 | 0.00968 | 0.00969 | 0.00972 | 0.0098 | 0.00993 | 0.01008 | 0.01021 | 0.0103 | 0.01034 | 0.01031 | 0.01023 | 0.01009 | 0.00993 | 0.00977 | 0.00965 | 0.00958 | 0.00956 | 0.00956 | 0.00956 | 0.00955 | 0.00953 | 0.00949 | 0.00945 | 0.0094 | 0.00936 | 0.00933 | 0.00932 | 0.00933 | 0.00934 | 0.00936 | 0.00936 | 0.00935 | 0.00933 | 0.00929 | 0.00922 | 0.00915 | 0.00907 | 0.00899 | 0.00891 | 0.00884 | 0.00878 | 0.00871 | 0.00866 | 0.00862 | 0.00859 | 0.00856 | 0.00854 | 0.00852 | 0.00851 | 0.00849 | 0.00846 | 0.00842 | 0.00838 | 0.00833 | 0.00828 | 0.00824 | 0.00818 | 0.00813 | 0.00808 | 0.00802 | 0.00797 | 0.00791 | 0.00784 | 0.00777 | 0.00771 | 0.00765 | 0.00759 | 0.00754 | 0.00748 | 0.00743 | 0.00738 | 0.00733 | 0.00729 | 0.00724 | 0.0072 | 0.00716 | 0.00712 | 0.00708 | 0.00704 | 0.00701 | 0.00698 | 0.00696 | 0.00695 | 0.00693 | 0.00692 | 0.00689 | 0.00686 | 0.00683 | 0.00679 | 0.00675 | 0.0067 | 0.00666 | 0.00663 | 0.00661 | 0.0066 | 0.00659 | 0.00658 | 0.00657 | 0.00655 | 0.00653 | 0.0065 | 0.00647 | 0.00644 | 0.00641 | 0.00637 | 0.00635 | 0.00633 | 0.00632 | 0.00631 | 0.0063 | 0.0063 | 0.0063 | 0.00631 | 0.0063 | 0.0063 | 0.0063 | 0.00629 | 0.0063 | 0.0063 | 0.00629 | 0.00629 | 0.00628 | 0.00627 | 0.00626 | 0.00624 | 0.00622 | 0.0062 | 0.00618 | 0.00617 | 0.00617 | 0.00617 | 0.00617 | 0.00618 | 0.00619 | 0.00621 | 0.00622 | 0.00623 | 0.00622 | 0.00621 | 0.0062 | 0.00619 | 0.00618 | 0.00618 | 0.00618 | 0.00618 | 0.00618 | 0.00618 | 0.00618 | 0.00618 | 0.00618 | 0.00618 | 0.00617 | 0.00617 | 0.00617 | 0.00617 | 0.00617 | 0.00616 | 0.00616 | 0.00615 | 0.00616 | 0.00616 | 0.00617 | 0.00618 | 0.00618 | 0.00617 | 0.00616 | 0.00615 | 0.00615 | 0.00615 | 0.00615 | 0.00616 | 0.00616 | 0.00617 | 0.00618 | 0.00618 | 0.00617 | 0.00616 | 0.00615 | 0.00614 | 0.00613 | 0.00612 | 0.00613 | 0.00614 | 0.00616 | 0.00618 | 0.00619 | 0.0062 | 0.00619 | 0.00618 | 0.00615 | 0.00612 | 0.00609 | 0.00607 | 0.00606 | 0.00607 | 0.00608 | 0.0061 | 0.00613 | 0.00616 | 0.00617 | 0.00619 | 0.0062 | 0.0062 | 0.00621 | 0.00621 | 0.0062 | 0.00619 | 0.00618 | 0.00617 | 0.00617 | 0.00616 | 0.00617 | 0.00617 | 0.00618 | 0.0062 | 0.00622 | 0.00623 | 0.00623 | 0.00622 | 0.0062 | 0.00618 | 0.00617 | 0.00616 | 0.00616 | 0.00616 | 0.00617 | 0.00618 | 0.0062 | 0.00621 | 0.00621 | 0.00621 | 0.00621 | 0.0062 | 0.0062 | 0.00621 | 0.00621 | 0.00621 | 0.0062 | 0.0062 | 0.0062 | 0.00619 | 0.00619 | 0.00618 | 0.00617 | 0.00616 | 0.00616 | 0.00617 | 0.00617 | 0.00618 | 0.00618 | 0.00618 | 0.00619 | 0.0062 | 0.00621 | 0.00621 | 0.00621 | 0.00622 | 0.00622 | 0.00623 | 0.00623 | 0.00622 | 0.00622 | 0.00622 | 0.00622 | 0.00622 | 0.00623 | 0.00623 | 0.00623 | 0.00623 | 0.00624 | 0.00624 | 0.00625 | 0.00624 | 0.00624 | 0.00624 | 0.00623 | 0.00622 | 0.00622 | 0.00621 | 0.0062 | 0.0062 | 0.00621 | 0.00622 | 0.00624 | 0.00625 | 0.00625 | 0.00624 | 0.00624 | 0.00623 | 0.00623 | 0.00623 | 0.00622 | 0.00622 | 0.00622 | 0.00622 | 0.00623 | 0.00623 | 0.00623 | 0.00623 | 0.00623 | 0.00624 | 0.00624 | 0.00624 | 0.00625 | 0.00625 | 0.00625 | 0.00625 | 0.00626 | 0.00626 | 0.00625 | 0.00625 | 0.00625 | 0.00625 | 0.00625 | 0.00625 | 0.00626 | 0.00627 | 0.00628 | 0.00629 | 0.00628 | 0.00628 | 0.00626 | 0.00626 | 0.00625 | 0.00625 | 0.00625 | 0.00626 | 0.00627 | 0.00629 | 0.0063 | 0.00632 | 0.00633 | 0.00634 | 0.00634 | 0.00634 | 0.00634 | 0.00633 | 0.00633 | 0.00633 | 0.00633 | 0.00634 | 0.00636 | 0.00637 | 0.00639 | 0.0064 | 0.00641 | 0.00642 | 0.00643 | 0.00643 | 0.00643 | 0.00642 | 0.00642 | 0.00642 | 0.00642 | 0.00642 | 0.00642 | 0.00642 | 0.00642 | 0.00643 | 0.00643 | 0.00644 | 0.00644 | 0.00645 | 0.00645 | 0.00645 | 0.00646 | 0.00647 | 0.00648 | 0.0065 | 0.00651 | 0.00652 | 0.00653 | 0.00654 | 0.00654 | 0.00653 | 0.00652 | 0.00651 | 0.00651 | 0.0065 | 0.0065 | 0.0065 | 0.0065 | 0.0065 | 0.0065 | 0.00651 | 0.00652 | 0.00654 | 0.00655 | 0.00656 | 0.00656 | 0.00655 | 0.00653 | 0.00651 | 0.00649 | 0.00647 | 0.00647 | 0.00647 | 0.00648 | 0.00651 | 0.00653 | 0.00654 | 0.00655 | 0.00656 | 0.00657 | 0.00657 | 0.00657 | 0.00657 | 0.00657 | 0.00658 | 0.0066 | 0.00662 | 0.00663 | 0.00663 | 0.00662 | 0.00662 | 0.00661 | 0.00659 | 0.00658 | 0.00656 | 0.00655 | 0.00655 | 0.00656 | 0.00657 | 0.00658 | 0.00659 | 0.00661 | 0.00663 | 0.00665 | 0.00666 | 0.00666 | 0.00666 | 0.00665 | 0.00663 | 0.00661 | 0.0066 | 0.00658 | 0.00657 | 0.00656 | 0.00655 | 0.00654 | 0.00654 | 0.00656 | 0.00658 | 0.0066 | 0.00662 | 0.00663 | 0.00663 | 0.00662 | 0.00661 | 0.00661 | 0.00662 | 0.00664 | 0.00668 | 0.00672 | 0.00676 | 0.00679 | 0.00681 | 0.00681 | 0.0068 | 0.00678 | 0.00675 | 0.00674 | 0.00672 | 0.0067 | 0.00669 | 0.00669 | 0.00669 | 0.00669 | 0.00669 | 0.00669 | 0.00669 | 0.00668 | 0.00668 | 0.00667 | 0.00667 | 0.00667 | 0.00668 | 0.0067 | 0.00671 | 0.00672 | 0.00672 | 0.00673 | 0.00674 | 0.00675 | 0.00675 | 0.00674 | 0.00673 | 0.00672 | 0.00671 | 0.0067 | 0.00669 | 0.00669 | 0.0067 | 0.00671 | 0.00673 | 0.00674 | 0.00675 | 0.00675 | 0.00675 | 0.00676 | 0.00677 | 0.00678 | 0.00678 | 0.00679 | 0.00679 | 0.00678 | 0.00678 | 0.00677 | 0.00677 | 0.00677 | 0.00678 | 0.00679 | 0.00681 | 0.00682 | 0.00683 | 0.00684 | 0.00684 | 0.00684 | 0.00683 | 0.00682 | 0.00682 | 0.00683 | 0.00685 | 0.00686 | 0.00688 | 0.00688 | 0.00688 | 0.00688 | 0.00687 | 0.00687 | 0.00687 | 0.00687 | 0.00687 | 0.00688 | 0.00689 | 0.00688 | 0.00687 | 0.00685 | 0.00682 | 0.00681 | 0.00681 | 0.00681 | 0.00681 | 0.00682 | 0.00682 | 0.00682 | 0.00681 | 0.0068 | 0.0068 | 0.0068 | 0.00679 | 0.00679 | 0.00678 | 0.00677 | 0.00676 | 0.00676 | 0.00677 | 0.0068 | 0.00683 | 0.00686 | 0.0069 | 0.00692 | 0.00694 | 0.00695 | 0.00695 | 0.00695 | 0.00695 | 0.00696 | 0.00697 | 0.00698 | 0.00699 | 0.00699 | 0.00699 | 0.00698 | 0.00697 | 0.00697 | 0.00699 | 0.00701 | 0.00702 | 0.00701 | 0.00698 | 0.00694 | 0.00692 | 0.00691 | 0.0069 | 0.00689 | 0.00688 | 0.00689 | 0.0069 | 0.00692 | 0.00693 | 0.00694 | 0.00694 | 0.00696 | 0.00698 | 0.007 | 0.00701 | 0.00701 | 0.00701 | 0.00702 | 0.00702 | 0.00703 | 0.00703 | 0.00705 | 0.00706 | 0.00707 | 0.00707 | 0.00707 | 0.00706 | 0.00705 | 0.00705 | 0.00704 | 0.00702 | 0.00701 | 0.00699 | 0.00699 | 0.007 | 0.00702 | 0.00703 | 0.00703 | 0.00703 | 0.00703 | 0.00703 | 0.00703 | 0.00702 | 0.00702 | 0.00702 | 0.00703 | 0.00704 | 0.00706 | 0.00707 | 0.00708 | 0.00709 | 0.0071 | 0.0071 | 0.00711 | 0.00711 | 0.0071 | 0.00708 | 0.00707 | 0.00706 | 0.00706 | 0.00706 | 0.00707 | 0.00708 | 0.00709 | 0.00711 | 0.00712 | 0.00712 | 0.00711 | 0.0071 | 0.00709 | 0.0071 | 0.00712 | 0.00715 | 0.00718 | 0.0072 | 0.00722 | 0.00721 | 0.00719 | 0.00716 | 0.00712 | 0.00709 | 0.00707 | 0.00706 | 0.00707 | 0.00709 | 0.00711 | 0.00713 | 0.00714 | 0.00716 | 0.00718 | 0.00721 | 0.00724 | 0.00728 | 0.0073 | 0.00732 | 0.00731 | 0.00729 | 0.00726 | 0.00723 | 0.00721 | 0.0072 | 0.0072 | 0.00721 | 0.00722 | 0.00723 | 0.00723 | 0.00723 | 0.00723 | 0.00722 | 0.00721 | 0.00721 | 0.00721 | 0.00722 | 0.00724 | 0.00726 | 0.00728 | 0.00728 | 0.00729 | 0.00729 | 0.00728 | 0.00727 | 0.00731 | 0.00735 | 0.0073 | 0.00715 | 0.0069 | 0.0066 | 0.00628 | 0.00599 | 0.00577 | 0.00564 | 0.00564 | 0.00578 | 0.00608 | 0.00642 | 0.00674 | 0.00704 | 0.00732 | 0.0076 | 0.00787 | 0.00816 | 0.00844 | 0.00872 | 0.009 | 0.00928 | 0.00955 | 0.0098 | 0.01003 | 0.01022 | 0.01037 | 0.01045 | 0.01047 | 0.01041 | 0.01028 | 0.01009 | 0.00983 | 0.00955 | 0.00925 | 0.00895 | 0.00869 | 0.00849 | 0.00837 | 0.00833 | 0.00837 | 0.00849 | 0.00868 | 0.00892 | 0.00921 | 0.00952 | 0.00981 | 0.01008 | 0.01033 | 0.0106 | 0.01088 | 0.01117 | 0.01149 | 0.0118 | 0.01209 | 0.01236 | 0.01258 | 0.01273 | 0.0128 | 0.01282 | 0.01283 | 0.01284 | 0.01285 | 0.01286 | 0.01286 | 0.01288 | 0.01296 | 0.01314 | 0.01345 | 0.01392 | 0.01457 | 0.01536 | 0.01621 | 0.01694 | 0.0174 | 0.01746 | 0.01714 | 0.01648 | 0.01561 | 0.01469 | 0.01386 | 0.01322 | 0.01282 | 0.01267 | 0.01271 | 0.01287 | 0.01303 | 0.01313 | 0.01318 | 0.0132 | 0.01324 | 0.01332 | 0.01342 | 0.01351 | 0.01355 | 0.01357 | 0.01354 | 0.01343 | 0.01331 | 0.01322 | 0.01325 | 0.01344 | 0.01375 | 0.01412 | 0.01449 | 0.01474 | 0.01481 | 0.01459 | 0.01404 | 0.01322 | 0.01225 | 0.01127 | 0.01037 | 0.00961 | 0.00904 | 0.00873 | 0.0086 | 0.00863 | 0.00876 | 0.00886 | 0.00894 | 0.00898 | 0.00896 | 0.00892 | 0.00886 | 0.00877 | 0.00875 | 0.00878 | 0.00884 | 0.00896 | 0.00907 | 0.00918 | 0.0093 | 0.00939 | 0.00945 | 0.00952 | 0.00958 | 0.00964 | 0.00972 | 0.00979 | 0.00987 | 0.00994 | 0.00999 | 0.01003 | 0.01007 | 0.01009 | 0.01009 | 0.0101 | 0.0101 | 0.01009 | 0.01007 | 0.01004 | 0.00997 | 0.0099 | 0.0098 | 0.00969 | 0.00956 | 0.00944 | 0.00931 | 0.00918 | 0.00905 | 0.00891 | 0.00876 | 0.00859 | 0.00841 | 0.00823 | 0.00806 | 0.00791 | 0.00777 | 0.00765 | 0.00756 | 0.00749 | 0.00744 | 0.0074 | 0.00737 | 0.00736 | 0.00738 | 0.00742 | 0.00749 | 0.00757 | 0.00767 | 0.00775 | 0.00782 | 0.00787 | 0.00791 | 0.00792 | 0.00791 | 0.00789 | 0.00787 | 0.00787 | 0.00789 | 0.00793 | 0.00799 | 0.00807 | 0.00817 | 0.00827 | 0.00839 | 0.0085 | 0.00858 | 0.00864 | 0.00865 | 0.00863 | 0.00859 | 0.00854 | 0.0085 | 0.00849 | 0.00851 | 0.00862 | 0.00881 | 0.00897 | 0.00906 | 0.00908 | 0.00901 | 0.00888 | 0.0087 | 0.00848 | 0.00827 | 0.00809 | 0.00799 | 0.00799 | 0.00805 | 0.00807 | 0.0081 | 0.00813 | 0.00816 | 0.00819 | 0.00822 | 0.00825 | 0.00827 | 0.00829 | 0.00831 | 0.00833 | 0.00833 | 0.00832 | 0.00828 | 0.00822 | 0.00814 | 0.00807 | 0.008 | 0.00795 | 0.00792 | 0.00791 | 0.00795 | 0.008 | 0.00806 | 0.00809 | 0.0081 | 0.0081 | 0.00809 | 0.00809 | 0.00809 | 0.00808 | 0.00807 | 0.00807 | 0.00807 | 0.00807 | 0.00805 | 0.00803 | 0.00802 | 0.00804 | 0.00808 | 0.00815 | 0.00821 | 0.00826 | 0.0083 | 0.00832 | 0.00833 | 0.00833 | 0.00831 | 0.0083 | 0.00828 | 0.00827 | 0.00825 | 0.00823 | 0.0082 | 0.00817 | 0.00814 | 0.00813 | 0.00814 | 0.00815 | 0.00819 | 0.00823 | 0.00829 | 0.00832 | 0.00834 | 0.00834 | 0.00833 | 0.00831 | 0.00829 | 0.00829 | 0.00831 | 0.00837 | 0.00844 | 0.0085 | 0.00853 | 0.00853 | 0.0085 | 0.00846 | 0.00842 | 0.00839 | 0.00837 | 0.0084 | 0.00846 | 0.00854 | 0.00858 | 0.00857 | 0.00851 | 0.00841 | 0.00833 | 0.00827 | 0.00824 | 0.00821 | 0.00818 | 0.00818 | 0.0082 | 0.00824 | 0.00829 | 0.00834 | 0.0084 | 0.00847 | 0.00853 | 0.00856 | 0.00854 | 0.00847 | 0.00836 | 0.00824 | 0.00815 | 0.00811 | 0.00812 | 0.00817 | 0.00825 | 0.00832 | 0.00839 | 0.00846 | 0.00855 | 0.00863 | 0.00869 | 0.00871 | 0.00868 | 0.00862 | 0.00853 | 0.00842 | 0.00829 | 0.00816 | 0.00807 | 0.00804 | 0.00807 | 0.00815 | 0.00825 | 0.00834 | 0.00842 | 0.00847 | 0.0085 | 0.00849 | 0.00844 | 0.00834 | 0.00824 | 0.00813 | 0.00805 | 0.00801 | 0.008 | 0.00802 | 0.00805 | 0.0081 | 0.00815 | 0.00819 | 0.00822 | 0.00826 | 0.00829 | 0.00831 | 0.00832 | 0.00832 | 0.0083 | 0.00827 | 0.00823 | 0.0082 | 0.00817 | 0.00814 | 0.00812 | 0.00811 | 0.00812 | 0.00814 | 0.00815 | 0.00815 | 0.00815 | 0.00816 | 0.00819 | 0.00823 | 0.00827 | 0.0083 | 0.00833 | 0.00836 | 0.00838 | 0.00839 | 0.00838 | 0.00835 | 0.00832 | 0.00828 | 0.00825 | 0.00823 | 0.00823 | 0.00827 | 0.00833 | 0.0084 | 0.00847 | 0.00851 | 0.00854 | 0.00856 | 0.00856 | 0.00854 | 0.00851 | 0.00848 | 0.00847 | 0.00847 | 0.00849 | 0.00851 | 0.00852 | 0.00849 | 0.00846 | 0.00846 | 0.00848 | 0.00853 | 0.00861 | 0.0087 | 0.0088 | 0.00891 | 0.00901 | 0.00908 | 0.00908 | 0.00901 | 0.00892 | 0.00882 | 0.00874 | 0.00865 | 0.00857 | 0.00848 | 0.00841 | 0.00836 | 0.00833 | 0.00834 | 0.00836 | 0.0084 | 0.00846 | 0.00853 | 0.00859 | 0.00865 | 0.0087 | 0.00874 | 0.00878 | 0.00883 | 0.0089 | 0.00898 | 0.00907 | 0.00914 | 0.0092 | 0.00923 | 0.00924 | 0.00924 | 0.00923 | 0.00922 | 0.00922 | 0.00922 | 0.00924 | 0.00928 | 0.00933 | 0.00939 | 0.00945 | 0.00948 | 0.00948 | 0.00945 | 0.00939 | 0.00931 | 0.00922 | 0.00915 | 0.0091 | 0.00907 | 0.00907 | 0.00908 | 0.00908 | 0.00906 | 0.00902 | 0.00898 | 0.00893 | 0.00888 | 0.00881 | 0.00874 | 0.00869 | 0.00868 | 0.00874 | 0.00884 | 0.00898 | 0.00917 | 0.00939 | 0.00962 | 0.00984 | 0.00998 | 0.01005 | 0.01007 | 0.01007 | 0.01007 | 0.01006 | 0.01003 | 0.00999 | 0.00994 | 0.00991 | 0.00989 | 0.00988 | 0.00987 | 0.00989 | 0.00995 | 0.01007 | 0.01023 | 0.0104 | 0.01055 | 0.01064 | 0.01065 | 0.01062 | 0.01054 | 0.01041 | 0.01023 | 0.01003 | 0.00983 | 0.00966 | 0.00953 | 0.00943 | 0.00935 | 0.00926 | 0.0092 | 0.00917 | 0.00918 | 0.00921 | 0.00923 | 0.00923 | 0.00923 | 0.0092 | 0.00917 | 0.00912 | 0.00907 | 0.00902 | 0.00899 | 0.009 | 0.00906 | 0.00917 | 0.00931 | 0.00946 | 0.00961 | 0.00978 | 0.00994 | 0.0101 | 0.01023 | 0.01033 | 0.0104 | 0.01042 | 0.01039 | 0.0103 | 0.01014 | 0.00995 | 0.00976 | 0.00958 | 0.00941 | 0.00926 | 0.00913 | 0.00904 | 0.00898 | 0.00893 | 0.00889 | 0.00886 | 0.00885 | 0.00885 | 0.00884 | 0.0088 | 0.00872 | 0.00864 | 0.00859 | 0.00858 | 0.00859 | 0.00861 | 0.00865 | 0.00871 | 0.00878 | 0.00884 | 0.00889 | 0.00892 | 0.00895 | 0.009 | 0.0091 | 0.00925 | 0.00945 | 0.0097 | 0.01001 | 0.01035 | 0.01069 | 0.01101 | 0.01127 | 0.01144 | 0.0115 | 0.01144 | 0.01131 | 0.01114 | 0.01094 | 0.01073 | 0.01052 | 0.01031 | 0.01013 | 0.00997 | 0.00987 | 0.00983 | 0.00983 | 0.00986 | 0.00989 | 0.0099 | 0.00988 | 0.00984 | 0.0098 | 0.00975 | 0.00971 | 0.00967 | 0.00965 | 0.00964 | 0.00964 | 0.00963 | 0.0096 | 0.00956 | 0.00952 | 0.00949 | 0.00948 | 0.00947 | 0.00946 | 0.00943 | 0.00938 | 0.00931 | 0.00925 | 0.00922 | 0.00923 | 0.00927 | 0.00935 | 0.00945 | 0.00957 | 0.00968 | 0.00974 | 0.00973 | 0.00967 | 0.00958 | 0.00948 | 0.00939 | 0.00934 | 0.00933 | 0.00936 | 0.00943 | 0.00952 | 0.0096 | 0.00966 | 0.0097 | 0.00973 | 0.00975 | 0.00976 | 0.00976 | 0.00975 | 0.00973 | 0.00971 | 0.00969 | 0.00965 | 0.00961 | 0.00957 | 0.00954 | 0.00954 | 0.00955 | 0.00955 | 0.00953 | 0.00949 | 0.00946 | 0.00943 | 0.00941 | 0.00941 | 0.00941 | 0.00943 | 0.00947 | 0.0095 | 0.00953 | 0.00953 | 0.00952 | 0.00949 | 0.00948 | 0.00949 | 0.00953 | 0.00957 | 0.00962 | 0.00964 | 0.00965 | 0.00965 | 0.00964 | 0.00962 | 0.0096 | 0.00959 | 0.00959 | 0.00959 | 0.00959 | 0.00959 | 0.00958 | 0.00957 | 0.00955 | 0.00953 | 0.00951 | 0.00952 | 0.00953 | 0.00954 | 0.00954 | 0.00954 | 0.00953 | 0.00951 | 0.0095 | 0.0095 | 0.00951 | 0.00952 | 0.00954 | 0.00957 | 0.0096 | 0.00962 | 0.00964 | 0.00964 | 0.00964 | 0.00963 | 0.00962 | 0.00961 | 0.0096 | 0.00958 | 0.00956 | 0.00953 | 0.0095 | 0.00948 | 0.00946 | 0.00944 | 0.00944 | 0.00944 | 0.00946 | 0.00948 | 0.0095 | 0.00951 | 0.0095 | 0.00948 | 0.00948 | 0.00951 | 0.00957 | 0.00964 | 0.00971 | 0.00976 | 0.0098 | 0.0098 | 0.00978 | 0.00972 | 0.00964 | 0.00957 | 0.00951 | 0.00949 | 0.00948 | 0.00947 | 0.00946 | 0.00945 | 0.00944 | 0.00943 | 0.00944 | 0.00945 | 0.00947 | 0.00949 | 0.0095 | 0.00949 | 0.00948 | 0.00945 | 0.00943 | 0.00941 | 0.0094 | 0.00938 | 0.00936 | 0.00933 | 0.00931 | 0.00931 | 0.00933 | 0.00935 | 0.00935 | 0.00933 | 0.00929 | 0.00924 | 0.00919 | 0.00914 | 0.0091 | 0.00907 | 0.00908 | 0.00913 | 0.00919 | 0.00924 | 0.00926 | 0.00923 | 0.00918 | 0.00914 | 0.00913 | 0.00918 | 0.00928 | 0.0094 | 0.00953 | 0.00964 | 0.00972 | 0.00977 | 0.00977 | 0.00974 | 0.00969 | 0.00964 | 0.00961 | 0.0096 | 0.00961 | 0.00964 | 0.00966 | 0.00968 | 0.00969 | 0.00968 | 0.00965 | 0.0096 | 0.00953 | 0.00945 | 0.00938 | 0.00931 | 0.00927 | 0.00926 | 0.00928 | 0.00932 | 0.00935 | 0.00937 | 0.00937 | 0.00935 | 0.00932 | 0.00929 | 0.00927 | 0.00925 | 0.00923 | 0.00922 | 0.0092 | 0.00916 | 0.0091 | 0.00903 | 0.00898 | 0.00896 | 0.00898 | 0.00902 | 0.00909 | 0.00916 | 0.00921 | 0.00924 | 0.00925 | 0.00927 | 0.0093 | 0.00936 | 0.00943 | 0.00949 | 0.00953 | 0.00953 | 0.00949 | 0.00942 | 0.00931 | 0.00921 | 0.00912 | 0.00905 | 0.00901 | 0.00898 | 0.00896 | 0.00896 | 0.00899 | 0.00905 | 0.00913 | 0.00922 | 0.00931 | 0.00938 | 0.00942 | 0.00941 | 0.00936 | 0.0093 | 0.00926 | 0.00928 | 0.00939 | 0.00955 | 0.00973 | 0.00988 | 0.00997 | 0.00998 | 0.00989 | 0.00972 | 0.00949 | 0.00923 | 0.009 | 0.00884 | 0.00877 | 0.00879 | 0.00887 | 0.00898 | 0.0091 | 0.00919 | 0.00926 | 0.00928 | 0.00926 | 0.00922 | 0.00917 | 0.00912 | 0.00908 | 0.00906 | 0.00905 | 0.00906 | 0.00906 | 0.00904 | 0.00902 | 0.00898 | 0.00896 | 0.00895 | 0.00898 | 0.00904 | 0.00912 | 0.0092 | 0.00927 | 0.00933 | 0.00936 | 0.00935 | 0.00931 | 0.00926 | 0.00922 | 0.00922 | 0.00927 | 0.00935 | 0.00941 | 0.00945 | 0.00944 | 0.00941 | 0.00936 | 0.00933 | 0.00932 | 0.00932 | 0.00932 | 0.00932 | 0.0093 | 0.00925 | 0.00915 | 0.00903 | 0.00889 | 0.00878 | 0.00874 | 0.00876 | 0.00883 | 0.00891 | 0.00898 | 0.00902 | 0.00903 | 0.00902 | 0.00897 | 0.00892 | 0.00887 | 0.00886 | 0.00892 | 0.00903 | 0.00917 | 0.0093 | 0.00941 | 0.00946 | 0.00945 | 0.00936 | 0.0092 | 0.00902 | 0.00885 | 0.00873 | 0.00865 | 0.00862 | 0.00863 | 0.00867 | 0.00876 | 0.00888 | 0.00902 | 0.00915 | 0.00921 | 0.00918 | 0.00906 | 0.00889 | 0.00875 | 0.00869 | 0.00873 | 0.00883 | 0.00896 | 0.00907 | 0.00917 | 0.00923 | 0.00923 | 0.00913 | 0.00895 | 0.00874 | 0.00858 | 0.00848 | 0.00843 | 0.00839 | 0.00835 | 0.00832 | 0.00831 | 0.00833 | 0.00837 | 0.00844 | 0.00858 | 0.00877 | 0.00901 | 0.00924 | 0.00942 | 0.00951 | 0.0095 | 0.00939 | 0.00917 | 0.00889 | 0.00861 | 0.00841 | 0.00833 | 0.00838 | 0.00853 | 0.00871 | 0.00888 | 0.00901 | 0.0091 | 0.00917 | 0.00925 | 0.00934 | 0.00947 | 0.0096 | 0.00972 | 0.00981 | 0.00984 | 0.00979 | 0.00967 | 0.0095 | 0.00934 | 0.00924 | 0.00922 | 0.00929 | 0.00939 | 0.00948 | 0.00953 | 0.0095 | 0.00941 | 0.00925 | 0.00905 | 0.00884 | 0.00867 | 0.00859 | 0.00863 | 0.0088 | 0.00906 | 0.00935 | 0.00958 | 0.00972 | 0.00974 | 0.00966 | 0.00953 | 0.0094 | 0.00931 | 0.00932 | 0.00942 | 0.00957 | 0.00972 | 0.00979 | 0.00975 | 0.00962 | 0.00941 | 0.0092 | 0.00903 | 0.00893 | 0.00892 | 0.009 | 0.00916 | 0.00941 | 0.0097 | 0.00999 | 0.01022 | 0.01035 | 0.01035 | 0.01023 | 0.01002 | 0.00975 | 0.0095 | 0.00931 | 0.00924 | 0.00928 | 0.0094 | 0.00954 | 0.00966 | 0.00977 | 0.00987 | 0.00997 | 0.01005 | 0.0101 | 0.01011 | 0.01007 | 0.01 | 0.0099 | 0.00981 | 0.0098 | 0.00989 | 0.01007 | 0.01031 | 0.01053 | 0.01067 | 0.0107 | 0.01062 | 0.01043 | 0.0102 | 0.00996 | 0.0098 | 0.00975 | 0.00979 | 0.0099 | 0.01003 | 0.01014 | 0.01022 | 0.01028 | 0.01031 | 0.01033 | 0.01034 | 0.01034 | 0.01034 | 0.01034 | 0.01033 | 0.01033 | 0.01031 | 0.0103 | 0.0103 | 0.01031 | 0.01033 | 0.01036 | 0.01039 | 0.01041 | 0.01043 | 0.01044 | 0.01043 | 0.01042 | 0.0104 | 0.01037 | 0.01035 | 0.01033 | 0.01031 | 0.0103 | 0.01028 | 0.01026 | 0.01024 | 0.01021 | 0.01017 | 0.01013 | 0.01009 | 0.01004 | 0.00998 | 0.00992 | 0.00989 | 0.00992 | 0.01003 | 0.01023 | 0.01046 | 0.01066 | 0.01078 | 0.01079 | 0.01068 | 0.01049 | 0.01026 | 0.01004 | 0.00988 | 0.00982 | 0.00984 | 0.0099 | 0.00997 | 0.01 | 0.00998 | 0.00991 | 0.0098 | 0.00966 | 0.00953 | 0.00941 | 0.00937 | 0.0094 | 0.00952 | 0.00967 | 0.00982 | 0.00994 | 0.00999 | 0.00996 | 0.00985 | 0.00966 | 0.00944 | 0.00922 | 0.00905 | 0.00897 | 0.00896 | 0.00897 | 0.00898 | 0.00897 | 0.00894 | 0.0089 | 0.00889 | 0.0089 | 0.00893 | 0.00896 | 0.009 | 0.00907 | 0.00922 | 0.00948 | 0.00987 | 0.01034 | 0.01083 | 0.01125 | 0.01151 | 0.01154 | 0.01134 | 0.01092 | 0.01037 | 0.00983 | 0.0094 | 0.00916 | 0.0091 | 0.00916 | 0.00929 | 0.00941 | 0.0095 | 0.00952 | 0.00949 | 0.00944 | 0.0094 | 0.0094 | 0.00944 | 0.00949 | 0.00956 | 0.00963 | 0.00973 | 0.00985 | 0.00996 | 0.01004 | 0.01006 | 0.01003 | 0.00996 | 0.00986 | 0.00972 | 0.00957 | 0.00942 | 0.00931 | 0.00925 | 0.00924 | 0.00923 | 0.00921 | 0.00916 | 0.00909 | 0.00902 | 0.00897 | 0.00895 | 0.00897 | 0.00906 | 0.00921 | 0.00941 | 0.00962 | 0.0098 | 0.0099 | 0.00991 | 0.00983 | 0.00969 | 0.00954 | 0.00943 | 0.00941 | 0.00949 | 0.00965 | 0.00986 | 0.01008 | 0.01026 | 0.01037 | 0.0104 | 0.01036 | 0.01029 | 0.01023 | 0.0102 | 0.01021 | 0.01025 | 0.01031 | 0.0104 | 0.01048 | 0.01055 | 0.01057 | 0.01056 | 0.01053 | 0.01051 | 0.01051 | 0.01053 | 0.01056 | 0.01058 | 0.0106 | 0.01062 | 0.01064 | 0.01065 | 0.01066 | 0.01066 | 0.01066 | 0.01066 | 0.01067 | 0.01071 | 0.01078 | 0.01086 | 0.01095 | 0.01101 | 0.01103 | 0.01101 | 0.01096 | 0.01087 | 0.01077 | 0.01067 | 0.01063 | 0.01066 | 0.01075 | 0.01088 | 0.01099 | 0.01107 | 0.01109 | 0.01105 | 0.01098 | 0.0109 | 0.01084 | 0.01085 | 0.01095 | 0.01112 | 0.01129 | 0.01143 | 0.01149 | 0.01148 | 0.01139 | 0.01127 | 0.01113 | 0.01101 | 0.01094 | 0.01097 | 0.01107 | 0.01121 | 0.01135 | 0.01147 | 0.01154 | 0.01159 | 0.0116 | 0.01159 | 0.01157 | 0.01155 | 0.01153 | 0.01151 | 0.01151 | 0.0115 | 0.01148 | 0.01148 | 0.01149 | 0.01153 | 0.01156 | 0.01159 | 0.0116 | 0.01159 | 0.01157 | 0.01154 | 0.0115 | 0.01148 | 0.01149 | 0.01154 | 0.01162 | 0.0117 | 0.01177 | 0.01182 | 0.01186 | 0.01188 | 0.0119 | 0.01191 | 0.01191 | 0.01192 | 0.01192 | 0.01193 | 0.01194 | 0.01196 | 0.01196 | 0.01195 | 0.01191 | 0.01186 | 0.01181 | 0.01179 | 0.0118 | 0.01188 | 0.01201 | 0.01221 | 0.01246 | 0.01272 | 0.01296 | 0.01315 | 0.01329 | 0.01339 | 0.01347 | 0.01355 | 0.01362 | 0.01369 | 0.01375 | 0.01378 | 0.01378 | 0.01375 | 0.0137 | 0.01365 | 0.01359 | 0.01353 | 0.01345 | 0.01335 | 0.01322 | 0.01309 | 0.01299 | 0.01294 | 0.01298 | 0.0131 | 0.01328 | 0.01349 | 0.01368 | 0.01381 | 0.01385 | 0.01378 | 0.01364 | 0.01345 | 0.01327 | 0.01314 | 0.01306 | 0.01307 | 0.01313 | 0.01323 | 0.01336 | 0.01349 | 0.0136 | 0.01369 | 0.01375 | 0.01375 | 0.01371 | 0.01363 | 0.01353 | 0.01345 | 0.01339 | 0.01337 | 0.01336 | 0.01337 | 0.01338 | 0.01336 | 0.01333 | 0.01327 | 0.01318 | 0.01308 | 0.01298 | 0.0129 | 0.01283 | 0.01279 | 0.01277 | 0.01276 | 0.01275 | 0.01273 | 0.01268 | 0.0126 | 0.0125 | 0.01239 | 0.01227 | 0.01218 | 0.01212 | 0.01209 | 0.01211 | 0.01216 | 0.01223 | 0.01229 | 0.01233 | 0.01234 | 0.01234 | 0.01233 | 0.01231 | 0.01231 | 0.0123 | 0.0123 | 0.01231 | 0.01231 | 0.01232 | 0.01232 | 0.01231 | 0.01229 | 0.01226 | 0.01223 | 0.01221 | 0.01221 | 0.01223 | 0.01224 | 0.01223 | 0.01218 | 0.01209 | 0.01198 | 0.01187 | 0.01177 | 0.0117 | 0.01166 | 0.01168 | 0.01176 | 0.01188 | 0.01201 | 0.01211 | 0.01217 | 0.01221 | 0.01222 | 0.01221 | 0.01219 | 0.01217 | 0.01216 | 0.01215 | 0.01216 | 0.01217 | 0.01219 | 0.01221 | 0.01222 | 0.01224 | 0.01226 | 0.01227 | 0.01229 | 0.01229 | 0.01229 | 0.01228 | 0.01226 | 0.01223 | 0.01221 | 0.01219 | 0.01217 | 0.01216 | 0.01215 | 0.01215 | 0.01217 | 0.0122 | 0.01222 | 0.01225 | 0.01227 | 0.0123 | 0.01232 | 0.01235 | 0.01236 | 0.01237 | 0.01238 | 0.01239 | 0.0124 | 0.01242 | 0.01243 | 0.01244 | 0.01244 | 0.01244 | 0.01244 | 0.01243 | 0.01241 | 0.01239 | 0.01237 | 0.01237 | 0.01237 | 0.01239 | 0.01241 | 0.01243 | 0.01246 | 0.01248 | 0.0125 | 0.01249 | 0.01248 | 0.01246 | 0.01244 | 0.01244 | 0.01245 | 0.01247 | 0.01249 | 0.01251 | 0.01253 | 0.01256 | 0.01258 | 0.01259 | 0.0126 | 0.0126 | 0.01261 | 0.01262 | 0.01264 | 0.01266 | 0.01269 | 0.01272 | 0.01275 | 0.01278 | 0.01282 | 0.01284 | 0.01287 | 0.01291 | 0.01294 | 0.01297 | 0.01301 | 0.01305 | 0.0131 | 0.01315 | 0.01321 | 0.01328 | 0.01335 | 0.01344 | 0.01353 | 0.01363 | 0.01373 | 0.01383 | 0.01392 | 0.014 | 0.01406 | 0.0141 | 0.01412 | 0.01413 | 0.01414 | 0.01414 | 0.01415 | 0.01416 | 0.01417 | 0.01418 | 0.01419 | 0.01421 | 0.01424 | 0.01426 | 0.01427 | 0.01426 | 0.01423 | 0.01419 | 0.01414 | 0.01407 | 0.01399 | 0.01393 | 0.01393 | 0.01397 | 0.01406 | 0.01414 | 0.01419 | 0.0142 | 0.01418 | 0.01413 | 0.01406 | 0.01397 | 0.01389 | 0.01384 | 0.01385 | 0.01391 | 0.014 | 0.01408 | 0.01415 | 0.0142 | 0.01424 | 0.01427 | 0.01429 | 0.0143 | 0.01429 | 0.01428 | 0.01426 | 0.01423 | 0.01421 | 0.01418 | 0.01416 | 0.01413 | 0.0141 | 0.01407 | 0.01405 | 0.01402 | 0.01398 | 0.01394 | 0.01389 | 0.01383 | 0.01378 | 0.01373 | 0.01367 | 0.01361 | 0.01354 | 0.01347 | 0.0134 | 0.01335 | 0.01331 | 0.01329 | 0.01327 | 0.01326 | 0.01326 | 0.01326 | 0.01326 | 0.01325 | 0.01323 | 0.01321 | 0.01318 | 0.01316 | 0.01314 | 0.01312 | 0.0131 | 0.01308 | 0.01307 | 0.01306 | 0.01305 | 0.01305 | 0.01305 | 0.01304 | 0.01303 | 0.01302 | 0.01302 | 0.01301 | 0.01301 | 0.01301 | 0.01301 | 0.01301 | 0.01299 | 0.01297 | 0.01294 | 0.01292 | 0.0129 | 0.0129 | 0.01291 | 0.01292 | 0.01294 | 0.01296 | 0.01299 | 0.013 | 0.013 | 0.01299 | 0.01297 | 0.01295 | 0.01293 | 0.0129 | 0.01286 | 0.01281 | 0.01277 | 0.01275 | 0.01274 | 0.01275 | 0.01278 | 0.01281 | 0.01285 | 0.01288 | 0.01292 | 0.01294 | 0.01294 | 0.01294 | 0.01295 | 0.01296 | 0.01297 | 0.01298 | 0.01298 | 0.01299 | 0.01299 | 0.013 | 0.013 | 0.01301 | 0.01302 | 0.01302 | 0.01303 | 0.01303 | 0.01303 | 0.01303 | 0.01304 | 0.01304 | 0.01304 | 0.01304 | 0.01305 | 0.01305 | 0.01305 | 0.01306 | 0.01306 | 0.01307 | 0.01308 | 0.01309 | 0.01311 | 0.01313 | 0.01315 | 0.01316 | 0.01317 | 0.01318 | 0.01318 | 0.01318 | 0.01319 | 0.01319 | 0.01321 | 0.01322 | 0.01324 | 0.01325 | 0.01326 | 0.01328 | 0.0133 | 0.01332 | 0.01334 | 0.01335 | 0.01337 | 0.01339 | 0.01341 | 0.01343 | 0.01345 | 0.01347 | 0.01349 | 0.01351 | 0.01353 | 0.01354 | 0.01355 | 0.01356 | 0.01357 | 0.01359 | 0.01362 | 0.01366 | 0.01371 | 0.01376 | 0.01382 | 0.01388 | 0.01393 | 0.01398 | 0.01403 | 0.01408 | 0.01413 | 0.01418 | 0.01423 | 0.01428 | 0.01433 | 0.0144 | 0.01447 | 0.01454 | 0.01462 | 0.01469 | 0.01478 | 0.01487 | 0.01495 | 0.01504 | 0.01513 | 0.01522 | 0.0153 | 0.01539 | 0.01548 | 0.01556 | 0.01563 | 0.01569 | 0.01574 | 0.01577 | 0.01579 | 0.0158 | 0.0158 | 0.01581 | 0.01581 | 0.01582 | 0.01584 | 0.01589 | 0.01597 | 0.0161 | 0.01627 | 0.01646 | 0.01667 | 0.01688 | 0.0171 | 0.0173 | 0.01749 | 0.01765 | 0.01781 | 0.01797 | 0.01815 | 0.01834 | 0.01853 | 0.01873 | 0.01892 | 0.01911 | 0.0193 | 0.01948 | 0.01964 | 0.01979 | 0.01991 | 0.02003 | 0.02011 | 0.02017 | 0.02019 | 0.02018 | 0.02013 | 0.02004 | 0.01992 | 0.01981 | 0.01976 | 0.01982 | 0.01999 | 0.02023 | 0.02048 | 0.02069 | 0.02083 | 0.02086 | 0.02075 | 0.02053 | 0.02023 | 0.01993 | 0.01972 | 0.01965 | 0.01971 | 0.01987 | 0.02006 | 0.02025 | 0.0204 | 0.0205 | 0.02054 | 0.02052 | 0.02047 | 0.02041 | 0.02035 | 0.02032 | 0.0203 | 0.02029 | 0.02027 | 0.02023 | 0.02019 | 0.02014 | 0.02009 | 0.02005 | 0.02 | 0.01993 | 0.01985 | 0.01975 | 0.01964 | 0.0195 | 0.01937 | 0.01925 | 0.01915 | 0.01906 | 0.01898 | 0.01886 | 0.01872 | 0.01854 | 0.01834 | 0.0181 | 0.01784 | 0.01757 | 0.0173 | 0.01707 | 0.01691 | 0.01685 | 0.01688 | 0.01698 | 0.01708 | 0.01715 | 0.01717 | 0.01713 | 0.01701 | 0.01683 | 0.01659 | 0.01634 | 0.01613 | 0.016 | 0.01595 | 0.01593 | 0.01594 | 0.01594 | 0.01594 | 0.01592 | 0.01589 | 0.01585 | 0.01579 | 0.01574 | 0.01569 | 0.01563 | 0.01558 | 0.01552 | 0.01546 | 0.0154 | 0.01533 | 0.01526 | 0.01519 | 0.01513 | 0.01508 | 0.01503 | 0.01497 | 0.01491 | 0.01484 | 0.01477 | 0.0147 | 0.01464 | 0.01459 | 0.01454 | 0.0145 | 0.01447 | 0.01443 | 0.01439 | 0.01434 | 0.01429 | 0.01425 | 0.01421 | 0.01417 | 0.01414 | 0.01411 | 0.01407 | 0.01404 | 0.01401 | 0.01397 | 0.01394 | 0.01392 | 0.0139 | 0.01389 | 0.0139 | 0.01391 | 0.01393 | 0.01394 | 0.01395 | 0.01393 | 0.01391 | 0.01389 | 0.01387 | 0.01385 | 0.01384 | 0.01384 | 0.01385 | 0.01386 | 0.01388 | 0.01388 | 0.01388 | 0.01386 | 0.01385 | 0.01383 | 0.01382 | 0.01382 | 0.01382 | 0.01382 | 0.01381 | 0.01381 | 0.0138 | 0.0138 | 0.01381 | 0.01381 | 0.01382 | 0.01384 | 0.01386 | 0.01388 | 0.01389 | 0.01389 | 0.01389 | 0.01387 | 0.01386 | 0.01385 | 0.01383 | 0.01382 | 0.01382 | 0.01382 | 0.01384 | 0.01385 | 0.01386 | 0.01387 | 0.01388 | 0.01389 | 0.0139 | 0.0139 | 0.01389 | 0.01387 | 0.01386 | 0.01385 | 0.01384 | 0.01385 | 0.01385 | 0.01386 | 0.01388 | 0.0139 | 0.01392 | 0.01394 | 0.01395 | 0.01395 | 0.01396 | 0.01397 | 0.01399 | 0.014 | 0.01401 | 0.01402 | 0.01403 | 0.01404 | 0.01404 | 0.01403 | 0.01402 | 0.01402 | 0.01401 | 0.01401 | 0.01401 | 0.01402 | 0.01404 | 0.01406 | 0.01408 | 0.01409 | 0.0141 | 0.0141 | 0.01412 | 0.01413 | 0.01415 | 0.01416 | 0.01417 | 0.01418 | 0.0142 | 0.01422 | 0.01424 | 0.01425 | 0.01426 | 0.01428 | 0.01431 | 0.01434 | 0.01436 | 0.0144 | 0.01443 | 0.01447 | 0.0145 | 0.01454 | 0.01457 | 0.01461 | 0.01466 | 0.01471 | 0.01475 | 0.01481 | 0.01486 | 0.01492 | 0.01498 | 0.01502 | 0.01506 | 0.01509 | 0.01511 | 0.01513 | 0.01514 | 0.01515 | 0.01516 | 0.01516 | 0.01516 | 0.01515 | 0.01515 | 0.01517 | 0.0152 | 0.01523 | 0.01527 | 0.01529 | 0.0153 | 0.01528 | 0.01525 | 0.01519 | 0.01513 | 0.01507 | 0.01504 | 0.01504 | 0.01506 | 0.01508 | 0.0151 | 0.01514 | 0.01519 | 0.01525 | 0.0153 | 0.01532 | 0.01533 | 0.01531 | 0.01528 | 0.01523 | 0.01516 | 0.01509 | 0.01503 | 0.015 | 0.01501 | 0.01504 | 0.01508 | 0.01512 | 0.01515 | 0.01516 | 0.01517 | 0.01516 | 0.01516 | 0.01515 | 0.01513 | 0.01512 | 0.0151 | 0.01508 | 0.01507 | 0.01505 | 0.01503 | 0.01501 | 0.01499 | 0.01496 | 0.01493 | 0.01489 | 0.01485 | 0.0148 | 0.01475 | 0.01471 | 0.01466 | 0.01462 | 0.01458 | 0.01455 | 0.01453 | 0.01452 | 0.01452 | 0.01452 | 0.01452 | 0.01452 | 0.01451 | 0.0145 | 0.01447 | 0.01445 | 0.01442 | 0.01441 | 0.01442 | 0.01443 | 0.01445 | 0.01447 | 0.01449 | 0.0145 | 0.01451 | 0.0145 | 0.01449 | 0.01448 | 0.01447 | 0.01448 | 0.01448 | 0.0145 | 0.01451 | 0.01452 | 0.01453 | 0.01452 | 0.01451 | 0.01449 | 0.01446 | 0.01444 | 0.01443 | 0.01442 | 0.01441 | 0.01441 | 0.01442 | 0.01442 | 0.01443 | 0.01444 | 0.01445 | 0.01447 | 0.01449 | 0.01451 | 0.01454 | 0.01456 | 0.01457 | 0.01457 | 0.01456 | 0.01455 | 0.01454 | 0.01454 | 0.01454 | 0.01456 | 0.01457 | 0.01459 | 0.01462 | 0.01464 | 0.01467 | 0.01469 | 0.0147 | 0.0147 | 0.01468 | 0.01467 | 0.01465 | 0.01465 | 0.01465 | 0.01466 | 0.01468 | 0.0147 | 0.01471 | 0.01472 | 0.0147 | 0.01467 | 0.01464 | 0.01461 | 0.01459 | 0.01459 | 0.0146 | 0.01463 | 0.01466 | 0.01468 | 0.0147 | 0.01472 | 0.01473 | 0.01474 | 0.01473 | 0.01472 | 0.0147 | 0.01467 | 0.01465 | 0.01463 | 0.01462 | 0.01461 | 0.01461 | 0.01462 | 0.01464 | 0.01467 | 0.01469 | 0.0147 | 0.01469 | 0.01468 | 0.01467 | 0.01466 | 0.01465 | 0.01465 | 0.01465 | 0.01466 | 0.01468 | 0.0147 | 0.01473 | 0.01474 | 0.01475 | 0.01474 | 0.01472 | 0.01471 | 0.0147 | 0.0147 | 0.0147 | 0.01471 | 0.01473 | 0.01475 | 0.01476 | 0.01477 | 0.01477 | 0.01476 | 0.01475 | 0.01475 | 0.01476 | 0.01477 | 0.01477 | 0.01476 | 0.01476 | 0.01475 | 0.01474 | 0.01473 | 0.01472 | 0.01472 | 0.01474 | 0.01477 | 0.0148 | 0.01481 | 0.01481 | 0.0148 | 0.01478 | 0.01477 | 0.01475 | 0.01475 | 0.01475 | 0.01477 | 0.01479 | 0.01481 | 0.01483 | 0.01485 | 0.01487 | 0.01487 | 0.01487 | 0.01487 | 0.01488 | 0.01489 | 0.0149 | 0.0149 | 0.0149 | 0.0149 | 0.01489 | 0.01487 | 0.01484 | 0.01481 | 0.0148 | 0.01481 | 0.01484 | 0.01487 | 0.0149 | 0.01492 | 0.01495 | 0.01498 | 0.01497 | 0.01494 | 0.01488 | 0.0148 | 0.01472 | 0.01466 | 0.01463 | 0.01464 | 0.01467 | 0.01473 | 0.01481 | 0.01488 | 0.01491 | 0.01492 | 0.01491 | 0.01488 | 0.01487 | 0.01488 | 0.01492 | 0.015 | 0.01509 | 0.01516 | 0.01519 | 0.01516 | 0.01509 | 0.01501 | 0.01496 | 0.01494 | 0.01497 | 0.01506 | 0.01519 | 0.01537 | 0.01554 | 0.01567 | 0.01572 | 0.01571 | 0.01567 | 0.01564 | 0.01561 | 0.01561 | 0.01563 | 0.01569 | 0.01579 | 0.0159 | 0.01599 | 0.01599 | 0.0159 | 0.01574 | 0.01556 | 0.0154 | 0.0153 | 0.01526 | 0.01531 | 0.01543 | 0.01561 | 0.01582 | 0.01603 | 0.01618 | 0.01627 | 0.0163 | 0.01628 | 0.01626 | 0.01625 | 0.01625 | 0.01628 | 0.01632 | 0.01637 | 0.01645 | 0.01658 | 0.01677 | 0.0171 | 0.01757 | 0.01789 | 0.01755 | 0.01618 | 0.01394 | 0.01115 | 0.00815 | 0.00548 | 0.00376 | 0.00331 | 0.00419 | 0.00627 | 0.00918 | 0.01221 | 0.01465 | 0.01618 | 0.01689 | 0.01688 | 0.01637 | 0.01576 | 0.01538 | 0.01521 | 0.01516 | 0.01517 | 0.0152 | 0.01524 | 0.01527 | 0.01525 | 0.01516 | 0.01503 | 0.01491 | 0.01481 | 0.01475 | 0.01472 | 0.01474 | 0.01478 | 0.01483 | 0.01487 | 0.01487 | 0.01487 | 0.01487 | 0.01488 | 0.01489 | 0.01486 | 0.01479 | 0.01471 | 0.01464 | 0.01458 | 0.01449 | 0.01433 | 0.01407 | 0.01376 | 0.01346 | 0.01319 | 0.01297 | 0.01284 | 0.01282 | 0.01294 | 0.01319 | 0.01351 | 0.01381 | 0.01403 | 0.01414 | 0.01416 | 0.01409 | 0.01398 | 0.01383 | 0.0137 | 0.01359 | 0.01351 | 0.01343 | 0.01334 | 0.01323 | 0.01318 | 0.01326 | 0.0135 | 0.01381 | 0.01411 | 0.01434 | 0.01447 | 0.01453 | 0.01448 | 0.01432 | 0.01405 | 0.01373 | 0.01344 | 0.01326 | 0.01319 | 0.01315 | 0.01309 | 0.01301 | 0.01292 | 0.01283 | 0.01276 | 0.0127 | 0.01264 | 0.01259 | 0.01253 | 0.01247 | 0.01242 | 0.01239 | 0.01238 | 0.01238 | 0.01238 | 0.01238 | 0.01239 | 0.01241 | 0.01243 | 0.01243 | 0.01241 | 0.01235 | 0.01225 | 0.01214 | 0.01202 | 0.01191 | 0.01183 | 0.01178 | 0.01176 | 0.01179 | 0.01184 | 0.01188 | 0.01189 | 0.01186 | 0.0118 | 0.01171 | 0.01163 | 0.01153 | 0.01144 | 0.01136 | 0.01131 | 0.01131 | 0.01134 | 0.01137 | 0.01139 | 0.01138 | 0.01136 | 0.01133 | 0.0113 | 0.01124 | 0.01118 | 0.01112 | 0.01107 | 0.01104 | 0.01102 | 0.01099 | 0.01094 | 0.01088 | 0.01084 | 0.01082 | 0.01081 | 0.01081 | 0.0108 | 0.01076 | 0.01071 | 0.01065 | 0.01058 | 0.01052 | 0.01047 | 0.01042 | 0.01039 | 0.01038 | 0.01039 | 0.01041 | 0.01043 | 0.01043 | 0.01044 | 0.01045 | 0.01045 | 0.01043 | 0.01039 | 0.01031 | 0.01022 | 0.01013 | 0.01005 | 0.00998 | 0.00993 | 0.00989 | 0.00988 | 0.00989 | 0.00992 | 0.00994 | 0.00992 | 0.00988 | 0.00981 | 0.00974 | 0.00967 | 0.00961 | 0.00955 | 0.0095 | 0.00946 | 0.00945 | 0.00944 | 0.00942 | 0.00938 | 0.00933 | 0.00928 | 0.00926 | 0.00924 | 0.00922 | 0.0092 | 0.00917 | 0.00912 | 0.00904 | 0.00893 | 0.00883 | 0.00875 | 0.00872 | 0.00874 | 0.00878 | 0.00885 | 0.00891 | 0.00896 | 0.00895 | 0.00889 | 0.00875 | 0.00858 | 0.00841 | 0.00825 | 0.00812 | 0.00804 | 0.00802 | 0.00806 | 0.00813 | 0.00822 | 0.0083 | 0.00834 | 0.00836 | 0.00834 | 0.00829 | 0.00822 | 0.00815 | 0.00811 | 0.00811 | 0.00815 | 0.00819 | 0.00823 | 0.00824 | 0.00822 | 0.00818 | 0.00813 | 0.00808 | 0.00805 | 0.00802 | 0.008 | 0.00797 | 0.00792 | 0.00787 | 0.00782 | 0.00778 | 0.00774 | 0.00769 | 0.00764 | 0.00758 | 0.0075 | 0.00743 | 0.00737 | 0.00732 | 0.00729 | 0.00727 | 0.00726 | 0.00727 | 0.0073 | 0.00732 | 0.00732 | 0.0073 | 0.00727 | 0.00725 | 0.00726 | 0.00729 | 0.00732 | 0.00735 | 0.00736 | 0.00733 | 0.00726 | 0.00717 | 0.00707 | 0.00697 | 0.00689 | 0.00681 | 0.00677 | 0.00678 | 0.00685 | 0.00692 | 0.00693 | 0.00685 | 0.00668 | 0.00646 | 0.00627 | 0.00611 | 0.00601 | 0.00598 | 0.006 | 0.00607 | 0.00616 | 0.00621 | 0.0062 | 0.00609 | 0.0059 | 0.00567 | 0.00544 | 0.00527 | 0.00521 | 0.00525 | 0.00538 | 0.00554 | 0.00569 | 0.00579 | 0.00583 | 0.00581 | 0.00572 | 0.00558 | 0.0054 | 0.0052 | 0.00502 | 0.00486 | 0.00473 | 0.00461 | 0.00453 | 0.00449 | 0.00452 | 0.00463 | 0.0048 | 0.00499 | 0.00516 | 0.00528 | 0.00534 | 0.00534 | 0.00528 | 0.00517 | 0.00502 | 0.00487 | 0.00475 | 0.00468 | 0.00467 | 0.00469 | 0.00475 | 0.00483 | 0.00488 | 0.00491 | 0.0049 | 0.00487 | 0.00481 | 0.00475 | 0.00465 | 0.00451 | 0.00434 | 0.00414 | 0.00394 | 0.00373 | 0.00355 | 0.00342 | 0.00334 | 0.00328 | 0.00318 | 0.00303 | 0.00282 | 0.00258 | 0.00235 | 0.00218 | 0.00212 | 0.00217 | 0.00234 | 0.00261 | 0.00291 | 0.00318 | 0.00336 | 0.00347 | 0.00353 | 0.00357 | 0.00362 | 0.0037 | 0.00382 | 0.00394 | 0.00405 | 0.0041 | 0.00409 | 0.004 | 0.00385 | 0.00361 | 0.00361 | 0.00361 | 0.00361 | 0.00361 | 0.00361 | 0.00361
LB3-1 | 0.00098 | 0.00098 | 0.098% | 0.00098 | 0.00098 | 0.00098 | 0.00098 | 0.00097 | 0.00095 | 0.00091 | 0.00088 | 0.00086 | 0.00085 | 0.00085 | 0.00087 | 0.00092 | 0.00099 | 0.00107 | 0.00114 | 0.00117 | 0.00116 | 0.00113 | 0.00108 | 0.00103 | 0.001 | 0.00097 | 0.00095 | 0.00094 | 0.00092 | 0.0009 | 0.00087 | 0.00085 | 0.00083 | 0.00082 | 0.00081 | 0.00083 | 0.00085 | 0.00088 | 0.0009 | 0.0009 | 0.00089 | 0.0009 | 0.00091 | 0.00095 | 0.00099 | 0.00102 | 0.00103 | 0.00101 | 0.00095 | 0.00085 | 0.00075 | 0.00067 | 0.00062 | 0.00061 | 0.00063 | 0.00067 | 0.00073 | 0.00081 | 0.00089 | 0.00097 | 0.00105 | 0.00113 | 0.00121 | 0.00128 | 0.00129 | 0.00124 | 0.0011 | 0.0009 | 0.00066 | 0.00045 | 0.00029 | 0.00022 | 0.00022 | 0.00028 | 0.00035 | 0.00043 | 0.00048 | 0.00052 | 0.00054 | 0.00055 | 0.00059 | 0.00067 | 0.00078 | 0.00093 | 0.00107 | 0.00119 | 0.00124 | 0.00124 | 0.00116 | 0.00103 | 0.00085 | 0.00067 | 0.00052 | 0.00041 | 0.00038 | 0.00044 | 0.00057 | 0.00075 | 0.00094 | 0.00107 | 0.00113 | 0.00111 | 0.00103 | 0.00094 | 0.00086 | 0.00081 | 0.0008 | 0.00082 | 0.00085 | 0.00086 | 0.00083 | 0.00075 | 0.00064 | 0.00053 | 0.00047 | 0.00049 | 0.00059 | 0.00075 | 0.00095 | 0.00116 | 0.00135 | 0.0015 | 0.00159 | 0.00164 | 0.00165 | 0.00164 | 0.00161 | 0.00154 | 0.00145 | 0.00131 | 0.00113 | 0.00091 | 0.00068 | 0.00046 | 0.00027 | 0.00013 | 6e-05 | 4e-05 | 0.0001 | 0.00021 | 0.00038 | 0.00057 | 0.00076 | 0.00095 | 0.00112 | 0.00126 | 0.00135 | 0.00139 | 0.00139 | 0.00136 | 0.00133 | 0.00133 | 0.00134 | 0.00134 | 0.00133 | 0.00129 | 0.00122 | 0.00113 | 0.00104 | 0.00096 | 0.00089 | 0.00085 | 0.00083 | 0.00083 | 0.00086 | 0.00091 | 0.00096 | 0.00104 | 0.00114 | 0.00127 | 0.00141 | 0.00153 | 0.00162 | 0.00164 | 0.0016 | 0.00152 | 0.00139 | 0.00123 | 0.00109 | 0.00097 | 0.00093 | 0.00096 | 0.00105 | 0.00118 | 0.00134 | 0.0015 | 0.00164 | 0.00172 | 0.00173 | 0.00167 | 0.00157 | 0.00146 | 0.00138 | 0.00133 | 0.00132 | 0.00135 | 0.00144 | 0.00158 | 0.00177 | 0.00198 | 0.00216 | 0.0023 | 0.00235 | 0.00233 | 0.00223 | 0.00206 | 0.00186 | 0.00167 | 0.00153 | 0.00146 | 0.00148 | 0.00155 | 0.00165 | 0.00175 | 0.00183 | 0.00189 | 0.00193 | 0.00196 | 0.00201 | 0.00207 | 0.00217 | 0.00229 | 0.00243 | 0.00256 | 0.00265 | 0.00271 | 0.00271 | 0.00268 | 0.00261 | 0.00254 | 0.00246 | 0.00239 | 0.00233 | 0.00227 | 0.00223 | 0.0022 | 0.00217 | 0.00214 | 0.0021 | 0.00207 | 0.00205 | 0.00206 | 0.00212 | 0.00225 | 0.00242 | 0.00261 | 0.00279 | 0.00291 | 0.00297 | 0.00299 | 0.00296 | 0.00291 | 0.00285 | 0.00277 | 0.0027 | 0.00263 | 0.00256 | 0.00245 | 0.0023 | 0.00213 | 0.00198 | 0.00189 | 0.0019 | 0.00198 | 0.00212 | 0.00226 | 0.00237 | 0.00245 | 0.0025 | 0.00255 | 0.00263 | 0.00276 | 0.00291 | 0.00306 | 0.00318 | 0.00325 | 0.00324 | 0.00314 | 0.00296 | 0.00273 | 0.0025 | 0.00229 | 0.00215 | 0.00207 | 0.00202 | 0.00197 | 0.00193 | 0.00188 | 0.00183 | 0.0018 | 0.00178 | 0.00177 | 0.00177 | 0.00178 | 0.00179 | 0.00179 | 0.0018 | 0.0018 | 0.00179 | 0.00179 | 0.0018 | 0.00184 | 0.00191 | 0.00199 | 0.00208 | 0.00214 | 0.00218 | 0.00217 | 0.00212 | 0.00204 | 0.00193 | 0.00183 | 0.00177 | 0.00176 | 0.00181 | 0.00191 | 0.00202 | 0.00211 | 0.00218 | 0.0022 | 0.00219 | 0.00214 | 0.00207 | 0.00197 | 0.00187 | 0.00179 | 0.00174 | 0.00173 | 0.00178 | 0.00186 | 0.00195 | 0.00204 | 0.0021 | 0.00213 | 0.00211 | 0.00205 | 0.00196 | 0.00185 | 0.00177 | 0.00174 | 0.00179 | 0.00192 | 0.00214 | 0.0024 | 0.00267 | 0.00289 | 0.00304 | 0.0031 | 0.00306 | 0.00293 | 0.00272 | 0.00243 | 0.00209 | 0.00173 | 0.00141 | 0.00115 | 0.00097 | 0.00086 | 0.00083 | 0.00089 | 0.00103 | 0.00121 | 0.00136 | 0.00141 | 0.00132 | 0.00111 | 0.00087 | 0.00067 | 0.00055 | 0.00055 | 0.00066 | 0.00086 | 0.00111 | 0.00136 | 0.00155 | 0.00161 | 0.00153 | 0.00133 | 0.00108 | 0.00083 | 0.00062 | 0.00049 | 0.00042 | 0.00041 | 0.00047 | 0.00059 | 0.00075 | 0.00092 | 0.00108 | 0.00121 | 0.00131 | 0.00138 | 0.00142 | 0.00143 | 0.00142 | 0.00142 | 0.00146 | 0.00156 | 0.00172 | 0.00193 | 0.00216 | 0.00239 | 0.00257 | 0.00268 | 0.0027 | 0.00266 | 0.00257 | 0.00247 | 0.0024 | 0.00239 | 0.00243 | 0.00251 | 0.0026 | 0.00268 | 0.00274 | 0.00278 | 0.00281 | 0.00284 | 0.00288 | 0.00293 | 0.00302 | 0.00314 | 0.00328 | 0.00345 | 0.00365 | 0.00388 | 0.00415 | 0.00446 | 0.0048 | 0.00514 | 0.00542 | 0.00561 | 0.00568 | 0.00565 | 0.00553 | 0.00536 | 0.00517 | 0.00499 | 0.00485 | 0.00475 | 0.00469 | 0.00467 | 0.00464 | 0.00461 | 0.00461 | 0.00466 | 0.00481 | 0.00506 | 0.00534 | 0.0056 | 0.00578 | 0.00586 | 0.00585 | 0.00578 | 0.00568 | 0.00557 | 0.00549 | 0.00545 | 0.00547 | 0.0055 | 0.00552 | 0.00547 | 0.00537 | 0.00524 | 0.00512 | 0.00504 | 0.00502 | 0.00505 | 0.00511 | 0.00517 | 0.00522 | 0.00526 | 0.00529 | 0.0053 | 0.00529 | 0.00525 | 0.00517 | 0.00506 | 0.00493 | 0.00481 | 0.00472 | 0.00467 | 0.00467 | 0.00472 | 0.00478 | 0.00483 | 0.00481 | 0.00469 | 0.00447 | 0.00418 | 0.00386 | 0.00357 | 0.00335 | 0.00322 | 0.00317 | 0.00318 | 0.00322 | 0.00328 | 0.00332 | 0.00335 | 0.00336 | 0.00336 | 0.00336 | 0.00338 | 0.00339 | 0.00339 | 0.00336 | 0.0033 | 0.00323 | 0.00315 | 0.00309 | 0.00303 | 0.00296 | 0.00285 | 0.00271 | 0.00254 | 0.00236 | 0.00221 | 0.00209 | 0.00204 | 0.00206 | 0.00216 | 0.00232 | 0.00251 | 0.00268 | 0.0028 | 0.00287 | 0.00287 | 0.00282 | 0.00273 | 0.00262 | 0.00252 | 0.00242 | 0.00235 | 0.00228 | 0.00224 | 0.0022 | 0.00218 | 0.00216 | 0.00215 | 0.00214 | 0.0021 | 0.00205 | 0.00199 | 0.00192 | 0.00186 | 0.00184 | 0.00186 | 0.00194 | 0.00208 | 0.00226 | 0.00248 | 0.00269 | 0.00286 | 0.00298 | 0.00305 | 0.00307 | 0.00306 | 0.003 | 0.00292 | 0.00279 | 0.00265 | 0.00249 | 0.00237 | 0.00228 | 0.00227 | 0.00232 | 0.00242 | 0.00253 | 0.0026 | 0.00257 | 0.00242 | 0.00217 | 0.00188 | 0.00161 | 0.00145 | 0.00143 | 0.00157 | 0.00184 | 0.00219 | 0.00256 | 0.00288 | 0.0031 | 0.00322 | 0.00326 | 0.00325 | 0.00323 | 0.00324 | 0.00327 | 0.00333 | 0.0034 | 0.00347 | 0.00353 | 0.00357 | 0.00361 | 0.00362 | 0.00361 | 0.00354 | 0.00338 | 0.00311 | 0.00274 | 0.00232 | 0.00191 | 0.00161 | 0.00146 | 0.0015 | 0.00171 | 0.00206 | 0.00247 | 0.00288 | 0.00321 | 0.00342 | 0.00354 | 0.00359 | 0.00362 | 0.00368 | 0.00376 | 0.00384 | 0.00392 | 0.00396 | 0.00396 | 0.00392 | 0.00388 | 0.00385 | 0.00386 | 0.00389 | 0.00392 | 0.00391 | 0.00383 | 0.00366 | 0.00342 | 0.00316 | 0.00293 | 0.00279 | 0.00276 | 0.00287 | 0.0031 | 0.00341 | 0.00374 | 0.00405 | 0.00428 | 0.00441 | 0.00444 | 0.00439 | 0.00431 | 0.00422 | 0.00417 | 0.00415 | 0.00418 | 0.00425 | 0.00435 | 0.00446 | 0.00456 | 0.00463 | 0.00466 | 0.00463 | 0.00457 | 0.00449 | 0.00438 | 0.00425 | 0.0041 | 0.00396 | 0.00386 | 0.00381 | 0.00384 | 0.00394 | 0.0041 | 0.00429 | 0.00449 | 0.00468 | 0.00484 | 0.00495 | 0.00503 | 0.00508 | 0.00512 | 0.00516 | 0.00521 | 0.00525 | 0.00527 | 0.00524 | 0.00518 | 0.0051 | 0.00503 | 0.00498 | 0.00497 | 0.00501 | 0.00508 | 0.00518 | 0.00526 | 0.00528 | 0.00522 | 0.00509 | 0.00492 | 0.00477 | 0.00469 | 0.0047 | 0.0048 | 0.00497 | 0.00519 | 0.00541 | 0.00559 | 0.00571 | 0.00578 | 0.0058 | 0.00581 | 0.00581 | 0.00583 | 0.00585 | 0.00588 | 0.0059 | 0.00589 | 0.00587 | 0.00585 | 0.00583 | 0.00582 | 0.00584 | 0.00587 | 0.00592 | 0.00597 | 0.00602 | 0.00603 | 0.00601 | 0.00597 | 0.00594 | 0.00592 | 0.00594 | 0.006 | 0.00608 | 0.00619 | 0.00629 | 0.00638 | 0.00645 | 0.00648 | 0.00649 | 0.0065 | 0.0065 | 0.00651 | 0.00653 | 0.00655 | 0.00655 | 0.00653 | 0.00651 | 0.00649 | 0.00648 | 0.00649 | 0.0065 | 0.00652 | 0.00654 | 0.00656 | 0.00656 | 0.00656 | 0.00655 | 0.00654 | 0.00655 | 0.00656 | 0.00659 | 0.00663 | 0.00668 | 0.00672 | 0.00676 | 0.0068 | 0.00684 | 0.00687 | 0.00691 | 0.00696 | 0.007 | 0.00702 | 0.00702 | 0.00698 | 0.00693 | 0.00687 | 0.00683 | 0.00681 | 0.00681 | 0.00683 | 0.00687 | 0.00693 | 0.00701 | 0.00708 | 0.00715 | 0.0072 | 0.00724 | 0.00728 | 0.00731 | 0.00734 | 0.00735 | 0.00735 | 0.00734 | 0.00734 | 0.00734 | 0.00735 | 0.00737 | 0.00739 | 0.00741 | 0.00743 | 0.00744 | 0.00745 | 0.00747 | 0.00748 | 0.0075 | 0.00751 | 0.00752 | 0.00753 | 0.00753 | 0.00753 | 0.00751 | 0.00749 | 0.00746 | 0.00745 | 0.00747 | 0.0075 | 0.00755 | 0.00761 | 0.00767 | 0.00771 | 0.00773 | 0.00774 | 0.00773 | 0.00772 | 0.00771 | 0.00771 | 0.00773 | 0.00776 | 0.00779 | 0.00783 | 0.00786 | 0.00788 | 0.0079 | 0.00793 | 0.00794 | 0.00795 | 0.00794 | 0.00793 | 0.00791 | 0.00788 | 0.00786 | 0.00783 | 0.00781 | 0.0078 | 0.0078 | 0.00782 | 0.00784 | 0.00786 | 0.00787 | 0.00786 | 0.00785 | 0.00784 | 0.00784 | 0.00785 | 0.00787 | 0.0079 | 0.00795 | 0.00801 | 0.00806 | 0.0081 | 0.00812 | 0.00811 | 0.00809 | 0.00807 | 0.00805 | 0.00803 | 0.00801 | 0.00801 | 0.00801 | 0.00802 | 0.00804 | 0.00805 | 0.00806 | 0.00806 | 0.00806 | 0.00807 | 0.00808 | 0.00809 | 0.00812 | 0.00815 | 0.00817 | 0.00819 | 0.00819 | 0.00817 | 0.00816 | 0.00814 | 0.00813 | 0.00813 | 0.00813 | 0.00814 | 0.00815 | 0.00814 | 0.00813 | 0.00811 | 0.00809 | 0.00809 | 0.0081 | 0.00812 | 0.00815 | 0.00818 | 0.00819 | 0.00819 | 0.00819 | 0.00818 | 0.00817 | 0.00818 | 0.0082 | 0.00823 | 0.00826 | 0.00829 | 0.00831 | 0.00831 | 0.00831 | 0.0083 | 0.00829 | 0.00828 | 0.00828 | 0.00828 | 0.00828 | 0.00829 | 0.00828 | 0.00828 | 0.00826 | 0.00825 | 0.00823 | 0.00822 | 0.0082 | 0.00817 | 0.00814 | 0.00812 | 0.0081 | 0.00809 | 0.00808 | 0.00808 | 0.0081 | 0.00811 | 0.00812 | 0.00813 | 0.00813 | 0.00812 | 0.0081 | 0.00809 | 0.00807 | 0.00806 | 0.00805 | 0.00805 | 0.00805 | 0.00804 | 0.00804 | 0.00803 | 0.00803 | 0.00803 | 0.00804 | 0.00806 | 0.00807 | 0.00808 | 0.00807 | 0.00806 | 0.00803 | 0.00801 | 0.00798 | 0.00797 | 0.00795 | 0.00794 | 0.00793 | 0.00791 | 0.00788 | 0.00785 | 0.00782 | 0.00781 | 0.0078 | 0.00781 | 0.00783 | 0.00785 | 0.00787 | 0.00788 | 0.00788 | 0.00787 | 0.00785 | 0.00784 | 0.00782 | 0.00782 | 0.00781 | 0.0078 | 0.0078 | 0.0078 | 0.00781 | 0.00782 | 0.00783 | 0.00783 | 0.00784 | 0.00784 | 0.00783 | 0.00782 | 0.00781 | 0.0078 | 0.00779 | 0.00778 | 0.00778 | 0.00777 | 0.00775 | 0.00772 | 0.00768 | 0.00765 | 0.00763 | 0.00762 | 0.00761 | 0.00762 | 0.00763 | 0.00764 | 0.00765 | 0.00765 | 0.00765 | 0.00763 | 0.00762 | 0.00761 | 0.00761 | 0.00761 | 0.0076 | 0.00759 | 0.00758 | 0.00756 | 0.00756 | 0.00756 | 0.00757 | 0.00759 | 0.00761 | 0.00763 | 0.00764 | 0.00765 | 0.00764 | 0.00762 | 0.00759 | 0.00757 | 0.00755 | 0.00754 | 0.00753 | 0.00753 | 0.00754 | 0.00754 | 0.00754 | 0.00754 | 0.00753 | 0.00752 | 0.0075 | 0.00748 | 0.00746 | 0.00745 | 0.00743 | 0.00743 | 0.00742 | 0.00741 | 0.00739 | 0.00737 | 0.00735 | 0.00733 | 0.00731 | 0.0073 | 0.0073 | 0.0073 | 0.00729 | 0.00729 | 0.00728 | 0.00727 | 0.00725 | 0.00723 | 0.00722 | 0.00721 | 0.0072 | 0.00719 | 0.00718 | 0.00718 | 0.00717 | 0.00716 | 0.00715 | 0.00713 | 0.00711 | 0.00709 | 0.00707 | 0.00705 | 0.00703 | 0.00701 | 0.00699 | 0.00697 | 0.00696 | 0.00695 | 0.00694 | 0.00694 | 0.00695 | 0.00695 | 0.00696 | 0.00697 | 0.00698 | 0.00698 | 0.00698 | 0.00697 | 0.00696 | 0.00694 | 0.00693 | 0.0069 | 0.00688 | 0.00685 | 0.00683 | 0.00682 | 0.00683 | 0.00683 | 0.00685 | 0.00686 | 0.00686 | 0.00685 | 0.00683 | 0.0068 | 0.00677 | 0.00675 | 0.00675 | 0.00674 | 0.00674 | 0.00674 | 0.00673 | 0.00672 | 0.0067 | 0.00668 | 0.00666 | 0.00665 | 0.00664 | 0.00663 | 0.00661 | 0.00659 | 0.00657 | 0.00654 | 0.00652 | 0.0065 | 0.00648 | 0.00646 | 0.00645 | 0.00644 | 0.00643 | 0.00641 | 0.00638 | 0.00636 | 0.00635 | 0.00634 | 0.00634 | 0.00633 | 0.00632 | 0.00631 | 0.00631 | 0.00631 | 0.00632 | 0.00632 | 0.00631 | 0.0063 | 0.0063 | 0.00628 | 0.00626 | 0.00623 | 0.0062 | 0.00616 | 0.00612 | 0.00609 | 0.00606 | 0.00604 | 0.00602 | 0.00601 | 0.006 | 0.00599 | 0.00599 | 0.00599 | 0.00599 | 0.006 | 0.006 | 0.00599 | 0.00598 | 0.00596 | 0.00593 | 0.0059 | 0.00587 | 0.00585 | 0.00584 | 0.00583 | 0.00583 | 0.00584 | 0.00584 | 0.00584 | 0.00583 | 0.00582 | 0.0058 | 0.00579 | 0.00577 | 0.00575 | 0.00574 | 0.00572 | 0.00571 | 0.00569 | 0.00567 | 0.00565 | 0.00563 | 0.00561 | 0.00559 | 0.00557 | 0.00556 | 0.00555 | 0.00555 | 0.00557 | 0.00559 | 0.0056 | 0.00561 | 0.00561 | 0.0056 | 0.00559 | 0.00557 | 0.00555 | 0.00553 | 0.00552 | 0.0055 | 0.0055 | 0.00549 | 0.00548 | 0.00548 | 0.00547 | 0.00546 | 0.00546 | 0.00546 | 0.00545 | 0.00544 | 0.00543 | 0.0054 | 0.00537 | 0.00534 | 0.00531 | 0.00529 | 0.00528 | 0.00527 | 0.00526 | 0.00525 | 0.00524 | 0.00523 | 0.00522 | 0.00521 | 0.0052 | 0.0052 | 0.00521 | 0.00522 | 0.00522 | 0.00521 | 0.00519 | 0.00517 | 0.00514 | 0.00512 | 0.00509 | 0.00508 | 0.00507 | 0.00507 | 0.00507 | 0.00507 | 0.00507 | 0.00506 | 0.00506 | 0.00505 | 0.00505 | 0.00505 | 0.00505 | 0.00504 | 0.00503 | 0.00503 | 0.00503 | 0.00503 | 0.00502 | 0.00502 | 0.00502 | 0.00502 | 0.00502 | 0.00502 | 0.00501 | 0.005 | 0.00499 | 0.00498 | 0.00497 | 0.00496 | 0.00495 | 0.00494 | 0.00492 | 0.0049 | 0.00489 | 0.00489 | 0.00489 | 0.00489 | 0.00489 | 0.0049 | 0.0049 | 0.00489 | 0.00488 | 0.00486 | 0.00484 | 0.00482 | 0.00481 | 0.00481 | 0.00482 | 0.00483 | 0.00484 | 0.00486 | 0.00486 | 0.00486 | 0.00484 | 0.00482 | 0.00479 | 0.00477 | 0.00474 | 0.00472 | 0.00471 | 0.0047 | 0.00471 | 0.00472 | 0.00472 | 0.00473 | 0.00473 | 0.00473 | 0.00473 | 0.00473 | 0.00473 | 0.00474 | 0.00475 | 0.00477 | 0.00478 | 0.00479 | 0.0048 | 0.0048 | 0.00481 | 0.00481 | 0.00481 | 0.00481 | 0.0048 | 0.0048 | 0.00482 | 0.00484 | 0.00487 | 0.0049 | 0.00493 | 0.00497 | 0.00502 | 0.00505 | 0.00508 | 0.00511 | 0.00515 | 0.0052 | 0.00526 | 0.00532 | 0.00537 | 0.00543 | 0.00549 | 0.00555 | 0.00562 | 0.0057 | 0.00577 | 0.00586 | 0.00594 | 0.00603 | 0.00613 | 0.00622 | 0.00631 | 0.00641 | 0.00652 | 0.00664 | 0.00677 | 0.0069 | 0.00704 | 0.00718 | 0.00733 | 0.00749 | 0.00766 | 0.00783 | 0.008 | 0.00818 | 0.00836 | 0.00854 | 0.0087 | 0.00886 | 0.00902 | 0.00918 | 0.00934 | 0.00949 | 0.00965 | 0.00983 | 0.01002 | 0.01023 | 0.01046 | 0.0107 | 0.01095 | 0.01122 | 0.01149 | 0.01176 | 0.01201 | 0.01225 | 0.01248 | 0.01271 | 0.01294 | 0.01316 | 0.01338 | 0.01362 | 0.01387 | 0.01412 | 0.01437 | 0.01461 | 0.01484 | 0.01506 | 0.01525 | 0.01541 | 0.01551 | 0.01555 | 0.01558 | 0.01564 | 0.01584 | 0.01619 | 0.01667 | 0.01721 | 0.01774 | 0.01822 | 0.0186 | 0.01885 | 0.01892 | 0.01881 | 0.01857 | 0.0183 | 0.01809 | 0.01795 | 0.01786 | 0.01779 | 0.01774 | 0.01774 | 0.01776 | 0.01782 | 0.01787 | 0.0179 | 0.01792 | 0.01794 | 0.01797 | 0.01803 | 0.01811 | 0.01819 | 0.01827 | 0.01835 | 0.0184 | 0.01843 | 0.01842 | 0.01835 | 0.01823 | 0.01807 | 0.0179 | 0.01771 | 0.01752 | 0.01732 | 0.01713 | 0.01696 | 0.01682 | 0.01671 | 0.01662 | 0.01653 | 0.01645 | 0.01637 | 0.01628 | 0.01617 | 0.01605 | 0.01591 | 0.01577 | 0.01563 | 0.01551 | 0.01539 | 0.01528 | 0.01517 | 0.01505 | 0.01492 | 0.01479 | 0.01467 | 0.01455 | 0.01445 | 0.01438 | 0.01434 | 0.01434 | 0.01436 | 0.01439 | 0.01442 | 0.01443 | 0.01444 | 0.01442 | 0.0144 | 0.01436 | 0.01434 | 0.01432 | 0.01431 | 0.01432 | 0.01433 | 0.01434 | 0.01435 | 0.01437 | 0.01439 | 0.01442 | 0.01446 | 0.01452 | 0.0146 | 0.01468 | 0.01478 | 0.01489 | 0.01501 | 0.01512 | 0.01523 | 0.01534 | 0.01545 | 0.01557 | 0.01569 | 0.0158 | 0.0159 | 0.01599 | 0.01607 | 0.01612 | 0.01616 | 0.01617 | 0.01617 | 0.01616 | 0.01615 | 0.01616 | 0.0162 | 0.01625 | 0.01632 | 0.0164 | 0.01647 | 0.01652 | 0.01655 | 0.01655 | 0.01654 | 0.01651 | 0.01647 | 0.01645 | 0.01643 | 0.01645 | 0.01652 | 0.01669 | 0.01694 | 0.01723 | 0.01749 | 0.01766 | 0.01771 | 0.01763 | 0.01743 | 0.01712 | 0.01674 | 0.01637 | 0.01607 | 0.01589 | 0.01582 | 0.01581 | 0.01581 | 0.01578 | 0.01573 | 0.01566 | 0.01557 | 0.01547 | 0.01538 | 0.0153 | 0.01525 | 0.01522 | 0.0152 | 0.01519 | 0.01517 | 0.01512 | 0.01505 | 0.01494 | 0.0148 | 0.01463 | 0.01444 | 0.01424 | 0.01405 | 0.01386 | 0.01368 | 0.01352 | 0.01338 | 0.01326 | 0.01315 | 0.01305 | 0.01296 | 0.01288 | 0.01281 | 0.01274 | 0.01266 | 0.01258 | 0.01249 | 0.01239 | 0.01229 | 0.01216 | 0.01203 | 0.01189 | 0.01174 | 0.01159 | 0.01144 | 0.01128 | 0.01112 | 0.01097 | 0.01082 | 0.01068 | 0.01054 | 0.01041 | 0.01029 | 0.01017 | 0.01007 | 0.00998 | 0.00989 | 0.00981 | 0.00973 | 0.00966 | 0.00959 | 0.00952 | 0.00945 | 0.00938 | 0.00929 | 0.00919 | 0.00907 | 0.00893 | 0.00878 | 0.00862 | 0.00846 | 0.0083 | 0.00815 | 0.00801 | 0.00788 | 0.00777 | 0.00767 | 0.00758 | 0.0075 | 0.00743 | 0.00737 | 0.0073 | 0.00723 | 0.00716 | 0.00708 | 0.00701 | 0.00694 | 0.00687 | 0.00681 | 0.00675 | 0.00669 | 0.00664 | 0.00659 | 0.00654 | 0.00649 | 0.00645 | 0.00641 | 0.00638 | 0.00635 | 0.00633 | 0.00631 | 0.0063 | 0.00628 | 0.00626 | 0.00624 | 0.00621 | 0.00618 | 0.00614 | 0.0061 | 0.00606 | 0.00602 | 0.00598 | 0.00596 | 0.00594 | 0.00593 | 0.00592 | 0.00591 | 0.0059 | 0.0059 | 0.00589 | 0.00588 | 0.00586 | 0.00584 | 0.00582 | 0.0058 | 0.00578 | 0.00577 | 0.00575 | 0.00574 | 0.00573 | 0.00572 | 0.00572 | 0.00572 | 0.0057 | 0.00569 | 0.00568 | 0.00567 | 0.00567 | 0.00566 | 0.00564 | 0.00563 | 0.00561 | 0.00559 | 0.00558 | 0.00556 | 0.00554 | 0.00552 | 0.00551 | 0.00549 | 0.00548 | 0.00546 | 0.00544 | 0.00543 | 0.00543 | 0.00542 | 0.00543 | 0.00543 | 0.00544 | 0.00544 | 0.00543 | 0.00541 | 0.00539 | 0.00536 | 0.00534 | 0.00532 | 0.0053 | 0.00529 | 0.00529 | 0.0053 | 0.00531 | 0.0053 | 0.00529 | 0.00528 | 0.00525 | 0.00522 | 0.0052 | 0.00518 | 0.00517 | 0.00516 | 0.00517 | 0.00518 | 0.0052 | 0.00521 | 0.00522 | 0.00523 | 0.00523 | 0.00524 | 0.00525 | 0.00525 | 0.00525 | 0.00524 | 0.00523 | 0.00522 | 0.0052 | 0.0052 | 0.00519 | 0.00518 | 0.00518 | 0.00518 | 0.00519 | 0.0052 | 0.0052 | 0.0052 | 0.00519 | 0.00517 | 0.00515 | 0.00513 | 0.00512 | 0.00511 | 0.0051 | 0.0051 | 0.00511 | 0.00511 | 0.00511 | 0.0051 | 0.00509 | 0.00507 | 0.00506 | 0.00505 | 0.00504 | 0.00503 | 0.00502 | 0.00501 | 0.005 | 0.00499 | 0.00498 | 0.00496 | 0.00495 | 0.00494 | 0.00495 | 0.00495 | 0.00495 | 0.00494 | 0.00493 | 0.00492 | 0.00492 | 0.00491 | 0.0049 | 0.0049 | 0.00491 | 0.00492 | 0.00493 | 0.00494 | 0.00494 | 0.00493 | 0.00491 | 0.0049 | 0.00489 | 0.00489 | 0.00488 | 0.00488 | 0.00488 | 0.00489 | 0.00489 | 0.00489 | 0.00489 | 0.00489 | 0.00488 | 0.00487 | 0.00485 | 0.00484 | 0.00483 | 0.00482 | 0.00482 | 0.00481 | 0.00481 | 0.0048 | 0.0048 | 0.00479 | 0.00478 | 0.00476 | 0.00475 | 0.00475 | 0.00475 | 0.00475 | 0.00474 | 0.00474 | 0.00473 | 0.00473 | 0.00474 | 0.00474 | 0.00473 | 0.00473 | 0.00473 | 0.00472 | 0.00471 | 0.0047 | 0.00469 | 0.00469 | 0.00469 | 0.00471 | 0.00472 | 0.00473 | 0.00473 | 0.00472 | 0.00471 | 0.0047 | 0.00469 | 0.00468 | 0.00468 | 0.00469 | 0.0047 | 0.0047 | 0.0047 | 0.0047 | 0.00469 | 0.00469 | 0.00469 | 0.00469 | 0.0047 | 0.0047 | 0.00471 | 0.00472 | 0.00473 | 0.00474 | 0.00474 | 0.00474 | 0.00474 | 0.00475 | 0.00475 | 0.00475 | 0.00475 | 0.00475 | 0.00475 | 0.00475 | 0.00476 | 0.00477 | 0.00478 | 0.00479 | 0.00479 | 0.0048 | 0.0048 | 0.0048 | 0.0048 | 0.0048 | 0.0048 | 0.00481 | 0.00481 | 0.00481 | 0.00482 | 0.00482 | 0.00481 | 0.00481 | 0.0048 | 0.00479 | 0.00479 | 0.00479 | 0.00478 | 0.00478 | 0.00478 | 0.00479 | 0.00481 | 0.00483 | 0.00484 | 0.00485 | 0.00485 | 0.00485 | 0.00483 | 0.00481 | 0.00479 | 0.00476 | 0.00475 | 0.00475 | 0.00475 | 0.00475 | 0.00475 | 0.00474 | 0.00474 | 0.00472 | 0.00471 | 0.0047 | 0.00469 | 0.00468 | 0.00467 | 0.00466 | 0.00466 | 0.00465 | 0.00465 | 0.00466 | 0.00467 | 0.00469 | 0.0047 | 0.00472 | 0.00473 | 0.00474 | 0.00474 | 0.00473 | 0.00472 | 0.00471 | 0.00469 | 0.00467 | 0.00466 | 0.00464 | 0.00463 | 0.00462 | 0.00461 | 0.00459 | 0.00458 | 0.00457 | 0.00457 | 0.00456 | 0.00455 | 0.00454 | 0.00453 | 0.00452 | 0.00451 | 0.00451 | 0.00452 | 0.00453 | 0.00455 | 0.00458 | 0.0046 | 0.00462 | 0.00464 | 0.00464 | 0.00463 | 0.00463 | 0.00461 | 0.0046 | 0.00459 | 0.00457 | 0.00455 | 0.00453 | 0.00452 | 0.00452 | 0.00453 | 0.00454 | 0.00455 | 0.00455 | 0.00455 | 0.00454 | 0.00453 | 0.00451 | 0.0045 | 0.00449 | 0.0045 | 0.00451 | 0.00453 | 0.00455 | 0.00457 | 0.00458 | 0.00459 | 0.00458 | 0.00456 | 0.00454 | 0.00452 | 0.0045 | 0.00448 | 0.00447 | 0.00446 | 0.00446 | 0.00447 | 0.00448 | 0.00448 | 0.00448 | 0.00448 | 0.00449 | 0.00449 | 0.0045 | 0.0045 | 0.0045 | 0.00449 | 0.00448 | 0.00448 | 0.00447 | 0.00448 | 0.00448 | 0.00449 | 0.0045 | 0.0045 | 0.00449 | 0.00448 | 0.00446 | 0.00444 | 0.00442 | 0.00441 | 0.0044 | 0.0044 | 0.0044 | 0.0044 | 0.00441 | 0.00441 | 0.00442 | 0.00442 | 0.00441 | 0.0044 | 0.0044 | 0.00439 | 0.0044 | 0.0044 | 0.00441 | 0.00443 | 0.00445 | 0.00447 | 0.00449 | 0.00451 | 0.00451 | 0.0045 | 0.00448 | 0.00447 | 0.00445 | 0.00442 | 0.00439 | 0.00437 | 0.00435 | 0.00435 | 0.00435 | 0.00436 | 0.00437 | 0.00438 | 0.00439 | 0.00439 | 0.0044 | 0.0044 | 0.0044 | 0.00441 | 0.00442 | 0.00442 | 0.00442 | 0.00442 | 0.00441 | 0.0044 | 0.00439 | 0.00438 | 0.00437 | 0.00437 | 0.00437 | 0.00437 | 0.00437 | 0.00436 | 0.00435 | 0.00434 | 0.00435 | 0.00436 | 0.00436 | 0.00437 | 0.00437 | 0.00437 | 0.00438 | 0.00438 | 0.00439 | 0.0044 | 0.0044 | 0.00441 | 0.00442 | 0.00443 | 0.00444 | 0.00445 | 0.00445 | 0.00447 | 0.00448 | 0.0045 | 0.00451 | 0.00452 | 0.00451 | 0.0045 | 0.00447 | 0.00445 | 0.00443 | 0.00442 | 0.00443 | 0.00445 | 0.00447 | 0.00449 | 0.0045 | 0.0045 | 0.00449 | 0.00448 | 0.00446 | 0.00444 | 0.00442 | 0.00441 | 0.00441 | 0.00441 | 0.00441 | 0.00442 | 0.00443 | 0.00443 | 0.00443 | 0.00443 | 0.00443 | 0.00443 | 0.00444 | 0.00445 | 0.00445 | 0.00446 | 0.00448 | 0.00449 | 0.0045 | 0.0045 | 0.00448 | 0.00446 | 0.00445 | 0.00444 | 0.00444 | 0.00444 | 0.00444 | 0.00445 | 0.00446 | 0.00448 | 0.0045 | 0.00451 | 0.00451 | 0.0045 | 0.00449 | 0.00449 | 0.00448 | 0.00448 | 0.00449 | 0.00449 | 0.0045 | 0.00452 | 0.00453 | 0.00455 | 0.00456 | 0.00457 | 0.00457 | 0.00458 | 0.00458 | 0.00457 | 0.00457 | 0.00457 | 0.00456 | 0.00456 | 0.00457 | 0.00458 | 0.0046 | 0.0046 | 0.0046 | 0.00459 | 0.00458 | 0.00456 | 0.00455 | 0.00453 | 0.00452 | 0.00451 | 0.0045 | 0.0045 | 0.0045 | 0.00452 | 0.00454 | 0.00456 | 0.00458 | 0.00458 | 0.00457 | 0.00456 | 0.00455 | 0.00453 | 0.00451 | 0.0045 | 0.0045 | 0.00451 | 0.00452 | 0.00453 | 0.00454 | 0.00455 | 0.00456 | 0.00458 | 0.0046 | 0.00461 | 0.00461 | 0.0046 | 0.00458 | 0.00456 | 0.00454 | 0.00451 | 0.0045 | 0.0045 | 0.00452 | 0.00455 | 0.00457 | 0.00459 | 0.00461 | 0.00462 | 0.00463 | 0.00464 | 0.00464 | 0.00464 | 0.00463 | 0.00462 | 0.00462 | 0.00461 | 0.00459 | 0.00458 | 0.00457 | 0.00457 | 0.00457 | 0.00457 | 0.00457 | 0.00457 | 0.00458 | 0.00461 | 0.00464 | 0.00468 | 0.00471 | 0.00474 | 0.00477 | 0.00479 | 0.00479 | 0.00477 | 0.00474 | 0.00471 | 0.00467 | 0.00463 | 0.00457 | 0.00451 | 0.00443 | 0.00433 | 0.00422 | 0.00409 | 0.00394 | 0.00376 | 0.00356 | 0.00332 | 0.00306 | 0.00279 | 0.00251 | 0.00223 | 0.00198 | 0.00176 | 0.00158 | 0.00146 | 0.0014 | 0.0014 | 0.00145 | 0.00156 | 0.0017 | 0.00189 | 0.00209 | 0.0023 | 0.00251 | 0.0027 | 0.00288 | 0.00305 | 0.00321 | 0.00334 | 0.00344 | 0.00352 | 0.00361 | 0.00372 | 0.00386 | 0.00401 | 0.00415 | 0.00427 | 0.00437 | 0.00444 | 0.00447 | 0.00445 | 0.00438 | 0.0043 | 0.00422 | 0.00416 | 0.0041 | 0.00403 | 0.00393 | 0.00379 | 0.00361 | 0.00332 | 0.00291 | 0.00236 | 0.00175 | 0.00119 | 0.00079 | 0.0006 | 0.00063 | 0.00088 | 0.00131 | 0.00185 | 0.00244 | 0.00298 | 0.00342 | 0.00373 | 0.00394 | 0.00412 | 0.0043 | 0.00446 | 0.00457 | 0.00464 | 0.00466 | 0.00464 | 0.0046 | 0.00452 | 0.0044 | 0.00422 | 0.00403 | 0.00381 | 0.00354 | 0.00327 | 0.003 | 0.00278 | 0.0026 | 0.00244 | 0.00231 | 0.0022 | 0.00213 | 0.00211 | 0.00209 | 0.00203 | 0.00195 | 0.00187 | 0.00181 | 0.00178 | 0.00172 | 0.00165 | 0.0016 | 0.00157 | 0.00158 | 0.00161 | 0.0016 | 0.00159 | 0.00156 | 0.00151 | 0.00147 | 0.00142 | 0.00133 | 0.00126 | 0.00119 | 0.00114 | 0.00114 | 0.00115 | 0.00118 | 0.00126 | 0.00134 | 0.00143 | 0.00156 | 0.00167 | 0.00178 | 0.00191 | 0.00201 | 0.00212 | 0.00223 | 0.00231 | 0.0024 | 0.00249 | 0.00258 | 0.00268 | 0.00279 | 0.0029 | 0.00301 | 0.00312 | 0.00322 | 0.00332 | 0.00342 | 0.00351 | 0.0036 | 0.0037 | 0.00379 | 0.00388 | 0.00397 | 0.00405 | 0.00414 | 0.00422 | 0.0043 | 0.00437 | 0.00443 | 0.00449 | 0.00452 | 0.00453 | 0.00453 | 0.00451 | 0.00449 | 0.00447 | 0.00445 | 0.00446 | 0.00448 | 0.00452 | 0.00457 | 0.00462 | 0.00465 | 0.00466 | 0.00466 | 0.00464 | 0.00462 | 0.0046 | 0.00457 | 0.00453 | 0.00451 | 0.00449 | 0.00447 | 0.00445 | 0.00442 | 0.00437 | 0.00432 | 0.00428 | 0.00426 | 0.00425 | 0.00426 | 0.00427 | 0.00428 | 0.0043 | 0.00431 | 0.00431 | 0.00428 | 0.00424 | 0.00419 | 0.00415 | 0.00411 | 0.00408 | 0.00406 | 0.00405 | 0.00404 | 0.00402 | 0.004 | 0.00397 | 0.00394 | 0.00392 | 0.00391 | 0.00392 | 0.00393 | 0.00394 | 0.00397 | 0.00402 | 0.00406 | 0.00408 | 0.00409 | 0.00409 | 0.0041 | 0.00414 | 0.00417 | 0.0042 | 0.00419 | 0.00417 | 0.00414 | 0.0041 | 0.00404 | 0.00397 | 0.00391 | 0.00386 | 0.00385 | 0.00387 | 0.0039 | 0.00393 | 0.00395 | 0.00395 | 0.00394 | 0.00393 | 0.00391 | 0.0039 | 0.0039 | 0.00391 | 0.00393 | 0.00395 | 0.00397 | 0.00399 | 0.00399 | 0.00398 | 0.00397 | 0.00396 | 0.00395 | 0.00396 | 0.00398 | 0.00398 | 0.00399 | 0.00399 | 0.00398 | 0.00398 | 0.00397 | 0.00396 | 0.00394 | 0.00391 | 0.00389 | 0.00388 | 0.00389 | 0.0039 | 0.0039 | 0.00389 | 0.00386 | 0.00384 | 0.00382 | 0.00381 | 0.00379 | 0.00378 | 0.00377 | 0.00376 | 0.00377 | 0.00378 | 0.00376 | 0.00373 | 0.0037 | 0.00369 | 0.00371 | 0.00377 | 0.00383 | 0.00387 | 0.00387 | 0.00385 | 0.00382 | 0.00378 | 0.00374 | 0.00371 | 0.0037 | 0.00372 | 0.00376 | 0.0038 | 0.00379 | 0.00373 | 0.00361 | 0.00349 | 0.00339 | 0.00333 | 0.00331 | 0.00333 | 0.00337 | 0.00341 | 0.00344 | 0.00345 | 0.00344 | 0.00342 | 0.0034 | 0.00339 | 0.00339 | 0.00339 | 0.00338 | 0.00335 | 0.00331 | 0.00327 | 0.00326 | 0.00329 | 0.00335 | 0.00345 | 0.00356 | 0.00368 | 0.00382 | 0.00395 | 0.00404 | 0.00405 | 0.00397 | 0.00379 | 0.00352 | 0.00318 | 0.00283 | 0.00253 | 0.00232 | 0.00222 | 0.00225 | 0.00236 | 0.0025 | 0.00264 | 0.00275 | 0.00283 | 0.00287 | 0.00288 | 0.0029 | 0.00291 | 0.00293 | 0.00295 | 0.00293 | 0.00289 | 0.00285 | 0.00282 | 0.0028 | 0.0028 | 0.0028 | 0.0028 | 0.00279 | 0.00278 | 0.00275 | 0.00272 | 0.00269 | 0.00267 | 0.00265 | 0.00262 | 0.00258 | 0.00254 | 0.00253 | 0.00253 | 0.00255 | 0.00257 | 0.0026 | 0.00264 | 0.0027 | 0.00277 | 0.00282 | 0.00286 | 0.00289 | 0.00293 | 0.00298 | 0.00303 | 0.00308 | 0.00312 | 0.00315 | 0.00318 | 0.0032 | 0.0032 | 0.00319 | 0.00319 | 0.00318 | 0.00318 | 0.0032 | 0.00323 | 0.00327 | 0.00331 | 0.00334 | 0.00336 | 0.00335 | 0.00333 | 0.0033 | 0.00327 | 0.00324 | 0.00322 | 0.00321 | 0.00321 | 0.0032 | 0.00319 | 0.00319 | 0.0032 | 0.0032 | 0.00319 | 0.00317 | 0.00315 | 0.00314 | 0.00314 | 0.00314 | 0.00313 | 0.00313 | 0.00313 | 0.00313 | 0.00312 | 0.00309 | 0.00306 | 0.00302 | 0.00299 | 0.00296 | 0.00294 | 0.00292 | 0.0029 | 0.00289 | 0.00288 | 0.00288 | 0.0029 | 0.00293 | 0.00297 | 0.00301 | 0.00304 | 0.00306 | 0.00307 | 0.00307 | 0.00306 | 0.00304 | 0.00303 | 0.00304 | 0.00305 | 0.00306 | 0.00306 | 0.00304 | 0.00301 | 0.00298 | 0.00296 | 0.00293 | 0.00291 | 0.0029 | 0.0029 | 0.00293 | 0.00297 | 0.00301 | 0.00303 | 0.00301 | 0.00297 | 0.00291 | 0.00284 | 0.00278 | 0.00272 | 0.00266 | 0.00262 | 0.00262 | 0.00265 | 0.00269 | 0.00273 | 0.00275 | 0.00275 | 0.00276 | 0.00277 | 0.00277 | 0.00275 | 0.00275 | 0.00277 | 0.00284 | 0.00294 | 0.00304 | 0.0031 | 0.00313 | 0.00313 | 0.00312 | 0.00309 | 0.00303 | 0.00294 | 0.00286 | 0.00281 | 0.00278 | 0.00276 | 0.00273 | 0.0027 | 0.00269 | 0.00271 | 0.00274 | 0.00279 | 0.00282 | 0.00285 | 0.00287 | 0.00289 | 0.00289 | 0.00288 | 0.00286 | 0.00281 | 0.00274 | 0.00266 | 0.00259 | 0.00255 | 0.00253 | 0.0025 | 0.00246 | 0.00239 | 0.00234 | 0.00228 | 0.00223 | 0.00216 | 0.00209 | 0.00207 | 0.0021 | 0.00218 | 0.00225 | 0.00226 | 0.00221 | 0.00212 | 0.00203 | 0.00194 | 0.00184 | 0.00177 | 0.00174 | 0.00176 | 0.00184 | 0.00194 | 0.00206 | 0.00217 | 0.00227 | 0.00236 | 0.00244 | 0.00249 | 0.0025 | 0.00249 | 0.00246 | 0.00241 | 0.00234 | 0.00225 | 0.00216 | 0.00209 | 0.00206 | 0.00206 | 0.00206 | 0.00206 | 0.00206 | 0.00208 | 0.00212 | 0.00217 | 0.00222 | 0.00229 | 0.00235 | 0.00239 | 0.00236 | 0.00224 | 0.00208 | 0.00192 | 0.00179 | 0.00169 | 0.00162 | 0.0016 | 0.00165 | 0.00179 | 0.00197 | 0.00213 | 0.00224 | 0.00232 | 0.00237 | 0.00243 | 0.00248 | 0.00251 | 0.00252 | 0.00251 | 0.00249 | 0.00245 | 0.00243 | 0.00241 | 0.00238 | 0.00235 | 0.00232 | 0.0023 | 0.0023 | 0.00232 | 0.00232 | 0.00227 | 0.00218 | 0.00205 | 0.00191 | 0.00177 | 0.00164 | 0.00155 | 0.0015 | 0.0015 | 0.00153 | 0.00158 | 0.00165 | 0.00175 | 0.00187 | 0.00198 | 0.00206 | 0.00209 | 0.00209 | 0.00207 | 0.00203 | 0.00197 | 0.00191 | 0.00185 | 0.00182 | 0.00184 | 0.00191 | 0.002 | 0.0021 | 0.00216 | 0.00218 | 0.00216 | 0.00212 | 0.00207 | 0.00203 | 0.002 | 0.002 | 0.00203 | 0.00207 | 0.00209 | 0.00206 | 0.00199 | 0.00188 | 0.00179 | 0.00174 | 0.00173 | 0.00177 | 0.00186 | 0.00199 | 0.00213 | 0.00225 | 0.00232 | 0.00234 | 0.00233 | 0.00232 | 0.0023 | 0.0023 | 0.0023 | 0.00232 | 0.00234 | 0.00236 | 0.00237 | 0.00236 | 0.00235 | 0.00233 | 0.0023 | 0.00223 | 0.00213 | 0.00199 | 0.00186 | 0.00175 | 0.00168 | 0.00166 | 0.00168 | 0.00172 | 0.0018 | 0.0019 | 0.00199 | 0.00205 | 0.00207 | 0.00207 | 0.00207 | 0.00208 | 0.00211 | 0.00214 | 0.00216 | 0.00214 | 0.00209 | 0.00203 | 0.00196 | 0.0019 | 0.00185 | 0.00184 | 0.00185 | 0.00189 | 0.00194 | 0.002 | 0.00204 | 0.00206 | 0.00208 | 0.00208 | 0.00208 | 0.00208 | 0.00207 | 0.00205 | 0.00202 | 0.00197 | 0.0019 | 0.00184 | 0.0018 | 0.00178 | 0.00178 | 0.00179 | 0.0018 | 0.00181 | 0.00181 | 0.00183 | 0.00185 | 0.00187 | 0.0019 | 0.00193 | 0.00196 | 0.00199 | 0.00201 | 0.00201 | 0.00199 | 0.00196 | 0.00193 | 0.0019 | 0.00187 | 0.00185 | 0.00182 | 0.00179 | 0.00178 | 0.00177 | 0.00179 | 0.00182 | 0.00185 | 0.00189 | 0.0019 | 0.00188 | 0.00182 | 0.00174 | 0.00166 | 0.00157 | 0.0015 | 0.00145 | 0.00143 | 0.00144 | 0.00148 | 0.00155 | 0.00162 | 0.00168 | 0.00173 | 0.00175 | 0.00174 | 0.00171 | 0.00167 | 0.00161 | 0.00157 | 0.00154 | 0.00155 | 0.00158 | 0.00163 | 0.00168 | 0.00173 | 0.00175 | 0.00177 | 0.00177 | 0.00176 | 0.00174 | 0.00169 | 0.00161 | 0.00151 | 0.0014 | 0.00129 | 0.00119 | 0.00112 | 0.00106 | 0.00102 | 0.00101 | 0.00102 | 0.00105 | 0.00109 | 0.00115 | 0.00122 | 0.0013 | 0.00138 | 0.00145 | 0.0015 | 0.00152 | 0.0015 | 0.00146 | 0.00141 | 0.00138 | 0.00138 | 0.00142 | 0.00149 | 0.00158 | 0.00167 | 0.00176 | 0.00183 | 0.00186 | 0.00184 | 0.00177 | 0.00166 | 0.00154 | 0.00143 | 0.00135 | 0.00132 | 0.00132 | 0.00136 | 0.00142 | 0.00148 | 0.00151 | 0.0015 | 0.00147 | 0.00142 | 0.00137 | 0.00133 | 0.00132 | 0.00132 | 0.00134 | 0.00138 | 0.00141 | 0.00144 | 0.00145 | 0.00144 | 0.00142 | 0.0014 | 0.0014 | 0.00142 | 0.00145 | 0.00149 | 0.0015 | 0.00147 | 0.00139 | 0.00128 | 0.00115 | 0.00104 | 0.00098 | 0.00098 | 0.00104 | 0.00113 | 0.00122 | 0.0013 | 0.00135 | 0.00136 | 0.00136 | 0.00136 | 0.00137 | 0.0014 | 0.00143 | 0.00145 | 0.00145 | 0.00143 | 0.0014 | 0.00136 | 0.00133 | 0.00131 | 0.00129 | 0.00127 | 0.00125 | 0.00122 | 0.00119 | 0.00118 | 0.00119 | 0.00123 | 0.00128 | 0.00133 | 0.00137 | 0.00137 | 0.00136 | 0.00134 | 0.00134 | 0.00139 | 0.0015 | 0.0017 | 0.00196 | 0.00224 | 0.00249 | 0.00266 | 0.00271 | 0.0026 | 0.00237 | 0.00204 | 0.00169 | 0.0014 | 0.00121 | 0.00116 | 0.00124 | 0.0014 | 0.00158 | 0.00174 | 0.00185 | 0.00188 | 0.00186 | 0.00179 | 0.00172 | 0.00165 | 0.0016 | 0.0016 | 0.00165 | 0.00172 | 0.00181 | 0.00189 | 0.00192 | 0.00189 | 0.0018 | 0.00168 | 0.00157 | 0.00149 | 0.00148 | 0.00156 | 0.00171 | 0.0019 | 0.00208 | 0.00222 | 0.00229 | 0.00231 | 0.00232 | 0.00237 | 0.0025 | 0.00271 | 0.00298 | 0.00326 | 0.00353 | 0.00374 | 0.00388 | 0.00394 | 0.00394 | 0.00388 | 0.00378 | 0.00367 | 0.00355 | 0.00342 | 0.00328 | 0.00313 | 0.003 | 0.00291 | 0.0029 | 0.00296 | 0.00308 | 0.00324 | 0.00339 | 0.00351 | 0.0036 | 0.00362 | 0.0036 | 0.00354 | 0.00348 | 0.00343 | 0.00342 | 0.00345 | 0.00351 | 0.00357 | 0.0036 | 0.00358 | 0.00351 | 0.00338 | 0.00323 | 0.00308 | 0.00294 | 0.00284 | 0.0028 | 0.00279 | 0.00283 | 0.00288 | 0.00296 | 0.00306 | 0.00318 | 0.0033 | 0.0034 | 0.00347 | 0.00348 | 0.00344 | 0.00333 | 0.00319 | 0.00305 | 0.00293 | 0.00287 | 0.00287 | 0.00294 | 0.00306 | 0.0032 | 0.00332 | 0.00339 | 0.00341 | 0.00338 | 0.00331 | 0.00325 | 0.00318 | 0.00312 | 0.00306 | 0.00299 | 0.0029 | 0.00281 | 0.00274 | 0.00272 | 0.00279 | 0.00296 | 0.0032 | 0.00346 | 0.00367 | 0.00379 | 0.00378 | 0.00361 | 0.00332 | 0.00299 | 0.00269 | 0.00251 | 0.00247 | 0.00257 | 0.00277 | 0.00303 | 0.00328 | 0.00351 | 0.00369 | 0.00382 | 0.00395 | 0.00408 | 0.00424 | 0.00439 | 0.00451 | 0.00458 | 0.00459 | 0.00454 | 0.00445 | 0.00435 | 0.00428 | 0.00427 | 0.00435 | 0.00449 | 0.00465 | 0.00479 | 0.00488 | 0.00492 | 0.00489 | 0.00482 | 0.00472 | 0.00461 | 0.00453 | 0.00451 | 0.00458 | 0.00473 | 0.00496 | 0.00522 | 0.00547 | 0.00568 | 0.00582 | 0.0059 | 0.00594 | 0.00598 | 0.00603 | 0.00611 | 0.00622 | 0.00633 | 0.00641 | 0.0064 | 0.0063 | 0.0061 | 0.00585 | 0.00558 | 0.00535 | 0.0052 | 0.00515 | 0.00519 | 0.00534 | 0.00558 | 0.00588 | 0.00618 | 0.00643 | 0.00659 | 0.00664 | 0.00656 | 0.00638 | 0.00613 | 0.00588 | 0.00567 | 0.00555 | 0.00553 | 0.00558 | 0.00565 | 0.00572 | 0.00578 | 0.00582 | 0.00585 | 0.00586 | 0.00582 | 0.00575 | 0.00565 | 0.00554 | 0.00543 | 0.00535 | 0.00533 | 0.00541 | 0.00557 | 0.00578 | 0.00598 | 0.0061 | 0.00611 | 0.00601 | 0.00579 | 0.00552 | 0.00523 | 0.00498 | 0.00482 | 0.00474 | 0.00473 | 0.00475 | 0.00477 | 0.0048 | 0.00481 | 0.0048 | 0.00479 | 0.00476 | 0.00474 | 0.00471 | 0.00469 | 0.00468 | 0.00467 | 0.00466 | 0.00465 | 0.00465 | 0.00465 | 0.00464 | 0.00464 | 0.00463 | 0.00462 | 0.00461 | 0.00459 | 0.00457 | 0.00454 | 0.0045 | 0.00446 | 0.00443 | 0.00439 | 0.00437 | 0.00435 | 0.00433 | 0.00431 | 0.00428 | 0.00425 | 0.0042 | 0.00415 | 0.00409 | 0.00403 | 0.00398 | 0.00394 | 0.00393 | 0.00398 | 0.0041 | 0.00428 | 0.00449 | 0.00469 | 0.00483 | 0.00488 | 0.00483 | 0.00471 | 0.00453 | 0.00435 | 0.0042 | 0.00412 | 0.00411 | 0.00413 | 0.00417 | 0.00418 | 0.00415 | 0.0041 | 0.00401 | 0.00391 | 0.0038 | 0.00372 | 0.00366 | 0.00364 | 0.0037 | 0.00384 | 0.00402 | 0.0042 | 0.00434 | 0.0044 | 0.00436 | 0.00421 | 0.00397 | 0.00368 | 0.00337 | 0.0031 | 0.00288 | 0.0027 | 0.00253 | 0.00238 | 0.00226 | 0.00219 | 0.00215 | 0.00213 | 0.0021 | 0.00205 | 0.00198 | 0.00192 | 0.00192 | 0.00206 | 0.00239 | 0.00294 | 0.00364 | 0.00437 | 0.00497 | 0.00534 | 0.0054 | 0.00514 | 0.00465 | 0.00404 | 0.00343 | 0.00293 | 0.00258 | 0.00238 | 0.0023 | 0.00227 | 0.00228 | 0.00229 | 0.00227 | 0.00223 | 0.00216 | 0.00208 | 0.002 | 0.00194 | 0.00192 | 0.00196 | 0.00209 | 0.00229 | 0.00251 | 0.00271 | 0.00285 | 0.00292 | 0.0029 | 0.0028 | 0.00261 | 0.00237 | 0.00212 | 0.00192 | 0.0018 | 0.00174 | 0.00172 | 0.00171 | 0.0017 | 0.00165 | 0.00153 | 0.00131 | 0.00098 | 0.00064 | 0.00039 | 0.00034 | 0.00052 | 0.00093 | 0.00147 | 0.00205 | 0.00258 | 0.00297 | 0.00317 | 0.00319 | 0.00308 | 0.00293 | 0.00283 | 0.00282 | 0.00288 | 0.00298 | 0.00308 | 0.00315 | 0.00318 | 0.00316 | 0.00312 | 0.00306 | 0.00297 | 0.00283 | 0.00265 | 0.00243 | 0.00221 | 0.00202 | 0.00189 | 0.00184 | 0.00187 | 0.002 | 0.0022 | 0.00243 | 0.00263 | 0.00278 | 0.00288 | 0.00293 | 0.00298 | 0.00303 | 0.00307 | 0.00309 | 0.00309 | 0.00307 | 0.00302 | 0.00297 | 0.00291 | 0.00286 | 0.00285 | 0.0029 | 0.003 | 0.00315 | 0.00335 | 0.00356 | 0.00377 | 0.00397 | 0.00414 | 0.0043 | 0.00445 | 0.00459 | 0.00471 | 0.0048 | 0.00486 | 0.0049 | 0.0049 | 0.00488 | 0.00484 | 0.00478 | 0.00471 | 0.00464 | 0.00455 | 0.00444 | 0.00433 | 0.00424 | 0.00418 | 0.00418 | 0.00423 | 0.00433 | 0.00449 | 0.0047 | 0.00492 | 0.00511 | 0.00524 | 0.0053 | 0.0053 | 0.00526 | 0.00522 | 0.00516 | 0.00511 | 0.00509 | 0.0051 | 0.00514 | 0.0052 | 0.00527 | 0.00533 | 0.00537 | 0.00537 | 0.00533 | 0.00523 | 0.00508 | 0.00492 | 0.00477 | 0.00465 | 0.00459 | 0.00459 | 0.00467 | 0.0048 | 0.00498 | 0.00516 | 0.00532 | 0.00545 | 0.00555 | 0.00565 | 0.00574 | 0.00581 | 0.00585 | 0.00587 | 0.00589 | 0.00592 | 0.00597 | 0.00604 | 0.00609 | 0.00611 | 0.00609 | 0.00602 | 0.00589 | 0.00575 | 0.00565 | 0.00562 | 0.00573 | 0.00599 | 0.00636 | 0.00681 | 0.00727 | 0.00769 | 0.00803 | 0.00829 | 0.00849 | 0.00866 | 0.00881 | 0.00896 | 0.0091 | 0.0092 | 0.00925 | 0.00925 | 0.0092 | 0.00913 | 0.00904 | 0.00893 | 0.00881 | 0.00865 | 0.00843 | 0.00812 | 0.00775 | 0.00735 | 0.00701 | 0.00681 | 0.00681 | 0.00703 | 0.00743 | 0.00794 | 0.00843 | 0.00881 | 0.00901 | 0.00899 | 0.00875 | 0.00835 | 0.00787 | 0.0074 | 0.00706 | 0.0069 | 0.00692 | 0.00711 | 0.00741 | 0.00777 | 0.00815 | 0.0085 | 0.00876 | 0.0089 | 0.00891 | 0.00885 | 0.00874 | 0.00864 | 0.00855 | 0.00846 | 0.00835 | 0.00822 | 0.00808 | 0.00793 | 0.00779 | 0.00767 | 0.00756 | 0.00745 | 0.00736 | 0.00729 | 0.00723 | 0.00718 | 0.00713 | 0.00707 | 0.00698 | 0.00684 | 0.00661 | 0.00629 | 0.00592 | 0.00554 | 0.00519 | 0.00492 | 0.00478 | 0.00476 | 0.00484 | 0.00499 | 0.00512 | 0.0052 | 0.00519 | 0.00511 | 0.00501 | 0.0049 | 0.00482 | 0.00475 | 0.00471 | 0.00467 | 0.00465 | 0.00462 | 0.00459 | 0.00455 | 0.00451 | 0.00446 | 0.00443 | 0.00441 | 0.00443 | 0.00445 | 0.00446 | 0.00439 | 0.00418 | 0.00385 | 0.00345 | 0.00304 | 0.00269 | 0.00245 | 0.00237 | 0.00247 | 0.00275 | 0.00315 | 0.0036 | 0.004 | 0.00428 | 0.00445 | 0.00454 | 0.00456 | 0.00454 | 0.0045 | 0.00446 | 0.00443 | 0.00441 | 0.00442 | 0.00444 | 0.00447 | 0.00451 | 0.00455 | 0.00459 | 0.00461 | 0.00461 | 0.00458 | 0.00453 | 0.00445 | 0.00437 | 0.0043 | 0.00425 | 0.00422 | 0.00422 | 0.00421 | 0.00419 | 0.00417 | 0.00415 | 0.00415 | 0.00417 | 0.0042 | 0.00423 | 0.00427 | 0.00431 | 0.00435 | 0.00435 | 0.00432 | 0.00425 | 0.00418 | 0.00411 | 0.00406 | 0.00402 | 0.00397 | 0.00391 | 0.00385 | 0.0038 | 0.00374 | 0.00367 | 0.0036 | 0.00352 | 0.00345 | 0.00339 | 0.00336 | 0.00334 | 0.00333 | 0.00333 | 0.00334 | 0.00334 | 0.00333 | 0.00329 | 0.00322 | 0.00314 | 0.00309 | 0.00307 | 0.0031 | 0.00317 | 0.00326 | 0.00338 | 0.00351 | 0.00363 | 0.00374 | 0.00382 | 0.00386 | 0.0039 | 0.00394 | 0.00399 | 0.00405 | 0.00412 | 0.0042 | 0.0043 | 0.00439 | 0.00449 | 0.00457 | 0.00464 | 0.0047 | 0.00475 | 0.00481 | 0.00488 | 0.00497 | 0.00509 | 0.00523 | 0.0054 | 0.00559 | 0.00579 | 0.006 | 0.0062 | 0.0064 | 0.00659 | 0.00678 | 0.00696 | 0.00713 | 0.0073 | 0.00745 | 0.0076 | 0.00773 | 0.00787 | 0.00799 | 0.00812 | 0.00824 | 0.00835 | 0.00844 | 0.00852 | 0.0086 | 0.0087 | 0.0088 | 0.0089 | 0.00897 | 0.00899 | 0.00898 | 0.00892 | 0.00881 | 0.00865 | 0.00845 | 0.0083 | 0.00824 | 0.00832 | 0.00848 | 0.00863 | 0.00871 | 0.0087 | 0.00861 | 0.00845 | 0.00824 | 0.008 | 0.00778 | 0.00765 | 0.00764 | 0.00773 | 0.00787 | 0.00801 | 0.00811 | 0.00817 | 0.0082 | 0.00821 | 0.00819 | 0.00815 | 0.00808 | 0.00798 | 0.00786 | 0.00772 | 0.00758 | 0.00743 | 0.00728 | 0.00711 | 0.00694 | 0.00676 | 0.00658 | 0.00639 | 0.00619 | 0.00598 | 0.00577 | 0.00557 | 0.00537 | 0.00517 | 0.00498 | 0.00479 | 0.0046 | 0.00441 | 0.00423 | 0.00407 | 0.00394 | 0.00383 | 0.00375 | 0.00368 | 0.00362 | 0.00358 | 0.00353 | 0.00349 | 0.00344 | 0.00339 | 0.00335 | 0.00331 | 0.00327 | 0.00323 | 0.00318 | 0.00311 | 0.00304 | 0.00296 | 0.00288 | 0.0028 | 0.00272 | 0.00264 | 0.00256 | 0.00248 | 0.00241 | 0.00234 | 0.00226 | 0.00219 | 0.00211 | 0.00204 | 0.00197 | 0.00191 | 0.00184 | 0.00179 | 0.00175 | 0.00172 | 0.00171 | 0.00171 | 0.00173 | 0.00175 | 0.0018 | 0.00184 | 0.00188 | 0.00191 | 0.00194 | 0.00196 | 0.00199 | 0.00202 | 0.00206 | 0.0021 | 0.00216 | 0.00225 | 0.00237 | 0.00252 | 0.00269 | 0.00287 | 0.00305 | 0.00325 | 0.00345 | 0.00365 | 0.00385 | 0.00404 | 0.00424 | 0.00445 | 0.00466 | 0.00486 | 0.00504 | 0.0052 | 0.00534 | 0.00545 | 0.00554 | 0.00561 | 0.00566 | 0.00569 | 0.00571 | 0.00571 | 0.00569 | 0.00565 | 0.00559 | 0.00553 | 0.00546 | 0.00538 | 0.0053 | 0.00523 | 0.00516 | 0.0051 | 0.00503 | 0.00495 | 0.00487 | 0.00478 | 0.0047 | 0.00462 | 0.00455 | 0.00447 | 0.0044 | 0.00434 | 0.00429 | 0.00424 | 0.00421 | 0.00418 | 0.00417 | 0.00417 | 0.00417 | 0.00419 | 0.00423 | 0.00429 | 0.00438 | 0.00448 | 0.0046 | 0.00474 | 0.00489 | 0.00506 | 0.00523 | 0.00539 | 0.00555 | 0.00571 | 0.00589 | 0.00607 | 0.00625 | 0.00643 | 0.00661 | 0.0068 | 0.00699 | 0.00719 | 0.0074 | 0.00759 | 0.00779 | 0.00798 | 0.00818 | 0.00837 | 0.00856 | 0.00877 | 0.009 | 0.00927 | 0.00956 | 0.00988 | 0.0102 | 0.01054 | 0.01088 | 0.01123 | 0.01157 | 0.01191 | 0.01224 | 0.01256 | 0.01287 | 0.01318 | 0.01348 | 0.01376 | 0.01403 | 0.01427 | 0.01451 | 0.01473 | 0.01493 | 0.01509 | 0.01519 | 0.01524 | 0.01523 | 0.01519 | 0.01513 | 0.01506 | 0.01499 | 0.01493 | 0.01491 | 0.01493 | 0.01499 | 0.0151 | 0.01529 | 0.01557 | 0.01595 | 0.01639 | 0.01687 | 0.01738 | 0.01789 | 0.01838 | 0.01884 | 0.01927 | 0.01969 | 0.02011 | 0.02059 | 0.0211 | 0.02165 | 0.02221 | 0.02279 | 0.02337 | 0.02397 | 0.02455 | 0.02511 | 0.02564 | 0.02611 | 0.02653 | 0.02687 | 0.02713 | 0.02732 | 0.02742 | 0.02742 | 0.02734 | 0.0272 | 0.02709 | 0.02714 | 0.02746 | 0.02805 | 0.02882 | 0.02962 | 0.03034 | 0.03088 | 0.03116 | 0.03115 | 0.03084 | 0.03035 | 0.02985 | 0.02958 | 0.02966 | 0.03008 | 0.0307 | 0.03138 | 0.032 | 0.03251 | 0.03288 | 0.03308 | 0.03313 | 0.03306 | 0.03295 | 0.03286 | 0.03283 | 0.03284 | 0.03286 | 0.03284 | 0.03278 | 0.03268 | 0.03256 | 0.03242 | 0.03226 | 0.03208 | 0.03186 | 0.03163 | 0.03139 | 0.03112 | 0.03083 | 0.03056 | 0.03034 | 0.0302 | 0.03013 | 0.03005 | 0.02993 | 0.02973 | 0.02944 | 0.02906 | 0.02861 | 0.02807 | 0.02746 | 0.02683 | 0.02625 | 0.02583 | 0.02565 | 0.02569 | 0.02584 | 0.02599 | 0.02606 | 0.02601 | 0.02579 | 0.02541 | 0.02485 | 0.02417 | 0.02346 | 0.02286 | 0.02245 | 0.02222 | 0.02208 | 0.02196 | 0.02183 | 0.02167 | 0.02151 | 0.02133 | 0.02113 | 0.02091 | 0.02067 | 0.02043 | 0.02018 | 0.01993 | 0.01967 | 0.01941 | 0.01915 | 0.01889 | 0.01863 | 0.01837 | 0.01812 | 0.01789 | 0.01766 | 0.01743 | 0.0172 | 0.01696 | 0.01673 | 0.0165 | 0.01627 | 0.01604 | 0.01581 | 0.01559 | 0.01538 | 0.01518 | 0.01498 | 0.01478 | 0.01459 | 0.01442 | 0.01427 | 0.01413 | 0.01402 | 0.01391 | 0.0138 | 0.01369 | 0.01358 | 0.01347 | 0.01335 | 0.01324 | 0.01313 | 0.01302 | 0.01292 | 0.01282 | 0.01271 | 0.01258 | 0.01241 | 0.01222 | 0.012 | 0.01176 | 0.01151 | 0.01125 | 0.01098 | 0.01072 | 0.01047 | 0.01023 | 0.01001 | 0.00979 | 0.00959 | 0.0094 | 0.00922 | 0.00905 | 0.00888 | 0.00871 | 0.00855 | 0.00838 | 0.00821 | 0.00804 | 0.00788 | 0.00773 | 0.00759 | 0.00748 | 0.00738 | 0.00728 | 0.00718 | 0.00707 | 0.00693 | 0.00679 | 0.00664 | 0.00648 | 0.00633 | 0.00619 | 0.00607 | 0.00595 | 0.00585 | 0.00574 | 0.00563 | 0.00551 | 0.00539 | 0.00526 | 0.00514 | 0.00501 | 0.00489 | 0.00476 | 0.00464 | 0.00451 | 0.0044 | 0.0043 | 0.00422 | 0.00413 | 0.00405 | 0.00397 | 0.00389 | 0.00381 | 0.00372 | 0.00363 | 0.00355 | 0.00347 | 0.0034 | 0.00334 | 0.00329 | 0.00323 | 0.00318 | 0.00314 | 0.00308 | 0.00303 | 0.00296 | 0.0029 | 0.00285 | 0.0028 | 0.00276 | 0.00273 | 0.00271 | 0.00269 | 0.00268 | 0.00267 | 0.00265 | 0.00262 | 0.00259 | 0.00255 | 0.00252 | 0.0025 | 0.00248 | 0.00246 | 0.00244 | 0.00243 | 0.00244 | 0.00245 | 0.00246 | 0.00248 | 0.0025 | 0.00254 | 0.00259 | 0.00265 | 0.00272 | 0.00278 | 0.00285 | 0.00292 | 0.00299 | 0.00306 | 0.00314 | 0.00323 | 0.00334 | 0.00347 | 0.00362 | 0.00378 | 0.00393 | 0.00408 | 0.00421 | 0.00434 | 0.00445 | 0.00456 | 0.00466 | 0.00475 | 0.00482 | 0.00488 | 0.00492 | 0.00493 | 0.00491 | 0.00489 | 0.00488 | 0.0049 | 0.00494 | 0.00498 | 0.00498 | 0.00493 | 0.00484 | 0.00471 | 0.00454 | 0.00433 | 0.00413 | 0.00396 | 0.00387 | 0.00384 | 0.00383 | 0.0038 | 0.00375 | 0.00373 | 0.00374 | 0.00378 | 0.00381 | 0.00379 | 0.00374 | 0.00366 | 0.00356 | 0.00342 | 0.00325 | 0.00306 | 0.00289 | 0.0028 | 0.00277 | 0.00279 | 0.00282 | 0.00283 | 0.00284 | 0.00281 | 0.00277 | 0.00271 | 0.00264 | 0.00256 | 0.00246 | 0.00236 | 0.00226 | 0.00216 | 0.00206 | 0.00198 | 0.0019 | 0.00181 | 0.00172 | 0.00163 | 0.00154 | 0.00145 | 0.00134 | 0.00122 | 0.00111 | 0.00101 | 0.00092 | 0.00083 | 0.00075 | 0.00068 | 0.00062 | 0.00056 | 0.00051 | 0.00047 | 0.00042 | 0.00038 | 0.00035 | 0.00033 | 0.00029 | 0.00025 | 0.00022 | 0.0002 | 0.00018 | 0.00016 | 0.00013 | 0.0001 | 7e-05 | 6e-05 | 6e-05 | 6e-05 | 7e-05 | 8e-05 | 9e-05 | 0.00011 | 0.00012 | 0.00011 | 9e-05 | 7e-05 | 6e-05 | 4e-05 | 2e-05 | 0 | -3e-05 | -6e-05 | -7e-05 | -8e-05 | -7e-05 | -6e-05 | -4e-05 | -3e-05 | -1e-05 | 0 | 0 | 1e-05 | 2e-05 | 4e-05 | 5e-05 | 6e-05 | 8e-05 | 9e-05 | 9e-05 | 8e-05 | 6e-05 | 4e-05 | 3e-05 | 4e-05 | 4e-05 | 3e-05 | 2e-05 | 1e-05 | -1e-05 | -1e-05 | -2e-05 | -2e-05 | -2e-05 | -2e-05 | 0 | 2e-05 | 4e-05 | 6e-05 | 7e-05 | 7e-05 | 5e-05 | 3e-05 | -1e-05 | -5e-05 | -9e-05 | -0.00012 | -0.00014 | -0.00013 | -0.00011 | -7e-05 | -3e-05 | 1e-05 | 4e-05 | 6e-05 | 7e-05 | 8e-05 | 8e-05 | 8e-05 | 8e-05 | 8e-05 | 8e-05 | 8e-05 | 7e-05 | 6e-05 | 4e-05 | 2e-05 | 0 | -2e-05 | -3e-05 | -4e-05 | -5e-05 | -6e-05 | -6e-05 | -6e-05 | -6e-05 | -6e-05 | -6e-05 | -6e-05 | -5e-05 | -4e-05 | -3e-05 | -2e-05 | -2e-05 | -2e-05 | -4e-05 | -6e-05 | -7e-05 | -7e-05 | -7e-05 | -5e-05 | -3e-05 | -2e-05 | 0 | 2e-05 | 3e-05 | 4e-05 | 5e-05 | 7e-05 | 0.0001 | 0.00014 | 0.00018 | 0.00022 | 0.00026 | 0.00029 | 0.00032 | 0.00034 | 0.00036 | 0.00036 | 0.00037 | 0.00037 | 0.00038 | 0.00038 | 0.00039 | 0.00039 | 0.00039 | 0.0004 | 0.0004 | 0.00041 | 0.00041 | 0.00041 | 0.00041 | 0.00042 | 0.00045 | 0.00049 | 0.00052 | 0.00056 | 0.00059 | 0.00062 | 0.00065 | 0.00068 | 0.0007 | 0.00073 | 0.00077 | 0.00082 | 0.00087 | 0.00092 | 0.00096 | 0.00099 | 0.00102 | 0.00106 | 0.0011 | 0.00115 | 0.0012 | 0.00126 | 0.00132 | 0.00138 | 0.00142 | 0.00145 | 0.00146 | 0.00147 | 0.00146 | 0.00146 | 0.00147 | 0.0015 | 0.00155 | 0.00162 | 0.0017 | 0.00179 | 0.00188 | 0.00196 | 0.00202 | 0.00206 | 0.00207 | 0.00207 | 0.00209 | 0.00211 | 0.00215 | 0.0022 | 0.00224 | 0.00226 | 0.00227 | 0.00224 | 0.00221 | 0.00217 | 0.00212 | 0.00209 | 0.00207 | 0.00207 | 0.00208 | 0.0021 | 0.00211 | 0.0021 | 0.00209 | 0.00208 | 0.00206 | 0.00205 | 0.00203 | 0.00202 | 0.00201 | 0.002 | 0.00199 | 0.00199 | 0.00197 | 0.00195 | 0.00193 | 0.00193 | 0.00193 | 0.00195 | 0.00198 | 0.00202 | 0.00205 | 0.0021 | 0.00216 | 0.00224 | 0.00232 | 0.00239 | 0.00247 | 0.00255 | 0.00265 | 0.00276 | 0.00287 | 0.00298 | 0.00309 | 0.00321 | 0.00337 | 0.00358 | 0.00382 | 0.00403 | 0.00402 | 0.00362 | 0.00306 | 0.00289 | 0.00315 | 0.0035 | 0.00376 | 0.00402 | 0.00437 | 0.00481 | 0.00526 | 0.00556 | 0.00552 | 0.0052 | 0.00501 | 0.00525 | 0.00562 | 0.00575 | 0.0057 | 0.00561 | 0.00555 | 0.00549 | 0.00541 | 0.00533 | 0.00523 | 0.00513 | 0.00503 | 0.00493 | 0.00485 | 0.00478 | 0.00472 | 0.00469 | 0.00466 | 0.00464 | 0.00464 | 0.00464 | 0.00466 | 0.00469 | 0.00472 | 0.00475 | 0.00479 | 0.00483 | 0.00487 | 0.0049 | 0.00494 | 0.005 | 0.00506 | 0.00514 | 0.0052 | 0.00525 | 0.00528 | 0.0053 | 0.00531 | 0.00533 | 0.00537 | 0.00544 | 0.00554 | 0.00566 | 0.00579 | 0.00591 | 0.00603 | 0.00614 | 0.00623 | 0.00629 | 0.00633 | 0.00637 | 0.00642 | 0.0065 | 0.00659 | 0.00668 | 0.00677 | 0.00686 | 0.00697 | 0.00706 | 0.00711 | 0.00712 | 0.00712 | 0.00714 | 0.0072 | 0.0073 | 0.00742 | 0.00754 | 0.00768 | 0.00781 | 0.00793 | 0.00802 | 0.00809 | 0.00815 | 0.00822 | 0.0083 | 0.00838 | 0.00846 | 0.00851 | 0.00854 | 0.00856 | 0.00858 | 0.00857 | 0.00854 | 0.00848 | 0.00841 | 0.00834 | 0.00829 | 0.00827 | 0.00827 | 0.0083 | 0.00837 | 0.00847 | 0.00858 | 0.00868 | 0.00871 | 0.00869 | 0.00863 | 0.00857 | 0.00855 | 0.00854 | 0.00855 | 0.00857 | 0.00862 | 0.00867 | 0.00872 | 0.00874 | 0.0087 | 0.00865 | 0.0086 | 0.00856 | 0.00851 | 0.00844 | 0.00837 | 0.00834 | 0.00838 | 0.00845 | 0.0085 | 0.0085 | 0.00848 | 0.00847 | 0.00847 | 0.00848 | 0.0085 | 0.00852 | 0.00856 | 0.00864 | 0.00874 | 0.00883 | 0.00885 | 0.00881 | 0.00873 | 0.00868 | 0.00869 | 0.00876 | 0.00889 | 0.00905 | 0.0092 | 0.00935 | 0.0095 | 0.00964 | 0.00976 | 0.00987 | 0.00998 | 0.0101 | 0.01023 | 0.01036 | 0.01047 | 0.01054 | 0.01058 | 0.01059 | 0.01059 | 0.01057 | 0.01053 | 0.01045 | 0.01034 | 0.01019 | 0.01003 | 0.00986 | 0.00969 | 0.00955 | 0.00946 | 0.00942 | 0.00943 | 0.00946 | 0.00949 | 0.00951 | 0.00951 | 0.0095 | 0.00947 | 0.00943 | 0.00938 | 0.00935 | 0.00935 | 0.00936 | 0.00939 | 0.00943 | 0.00946 | 0.00947 | 0.00947 | 0.00945 | 0.00943 | 0.00943 | 0.00944 | 0.00948 | 0.00951 | 0.00952 | 0.00947 | 0.00936 | 0.00921 | 0.00908 | 0.00901 | 0.00902 | 0.00913 | 0.00932 | 0.00957 | 0.00981 | 0.00997 | 0.00998 | 0.00984 | 0.00956 | 0.00921 | 0.00887 | 0.0086 | 0.00843 | 0.00839 | 0.00848 | 0.00865 | 0.00885 | 0.00899 | 0.00906 | 0.00905 | 0.00899 | 0.00892 | 0.00884 | 0.00876 | 0.00872 | 0.00872 | 0.00877 | 0.00883 | 0.00883 | 0.00873 | 0.00853 | 0.0083 | 0.0081 | 0.00798 | 0.00794 | 0.00797 | 0.00808 | 0.00824 | 0.00842 | 0.00859 | 0.00868 | 0.00868 | 0.0086 | 0.00846 | 0.00829 | 0.00812 | 0.00799 | 0.00792 | 0.00791 | 0.00792 | 0.00795 | 0.00797 | 0.008 | 0.00803 | 0.00808 | 0.00811 | 0.00812 | 0.00813 | 0.00813 | 0.00815 | 0.00817 | 0.00819 | 0.00821 | 0.00821 | 0.00819 | 0.00815 | 0.00813 | 0.00811 | 0.00811 | 0.00808 | 0.00799 | 0.00785 | 0.00771 | 0.0076 | 0.00753 | 0.00744 | 0.00727 | 0.00702 | 0.00675 | 0.00655 | 0.00647 | 0.0065 | 0.00664 | 0.00687 | 0.00717 | 0.0075 | 0.00777 | 0.00793 | 0.00795 | 0.00784 | 0.00762 | 0.00732 | 0.007 | 0.00673 | 0.00656 | 0.00651 | 0.00655 | 0.00662 | 0.00667 | 0.00671 | 0.00675 | 0.00681 | 0.00686 | 0.00689 | 0.0069 | 0.00689 | 0.00685 | 0.00677 | 0.00665 | 0.0065 | 0.00636 | 0.00623 | 0.00619 | 0.00629 | 0.00652 | 0.00688 | 0.00728 | 0.00768 | 0.00802 | 0.00832 | 0.00858 | 0.00877 | 0.00886 | 0.00884 | 0.00876 | 0.00866 | 0.00859 | 0.00855 | 0.00853 | 0.00854 | 0.00856 | 0.00857 | 0.00857 | 0.00853 | 0.00843 | 0.00828 | 0.00805 | 0.00778 | 0.00746 | 0.00711 | 0.00673 | 0.00636 | 0.00605 | 0.00584 | 0.00565 | 0.00538 | 0.00492 | 0.00428 | 0.00358 | 0.00296 | 0.00254 | 0.0024 | 0.00256 | 0.00304 | 0.00377 | 0.00462 | 0.00542 | 0.00596 | 0.00621 | 0.00623 | 0.00614 | 0.00603 | 0.00596 | 0.00594 | 0.00596 | 0.00598 | 0.006 | 0.00599 | 0.00596 | 0.0059 | 0.00579 | 0.00558 | 0.00558 | 0.00558 | 0.00558 | 0.00558 | 0.00558 | 0.00558
LB3-2 | 0.00107 | 0.00107 | 0.107% | 0.00107 | 0.00107 | 0.00107 | 0.00107 | 0.00106 | 0.00103 | 0.00098 | 0.00092 | 0.00088 | 0.00085 | 0.00084 | 0.00086 | 0.00092 | 0.00101 | 0.00112 | 0.00121 | 0.00127 | 0.00127 | 0.00125 | 0.00121 | 0.00117 | 0.00113 | 0.0011 | 0.00108 | 0.00105 | 0.00102 | 0.00099 | 0.00095 | 0.00092 | 0.00089 | 0.00087 | 0.00087 | 0.00089 | 0.00092 | 0.00095 | 0.00097 | 0.00097 | 0.00097 | 0.00097 | 0.00098 | 0.00101 | 0.00105 | 0.00109 | 0.0011 | 0.00108 | 0.001 | 0.0009 | 0.00079 | 0.00069 | 0.00063 | 0.00061 | 0.00061 | 0.00064 | 0.0007 | 0.00077 | 0.00085 | 0.00093 | 0.001 | 0.00108 | 0.00115 | 0.0012 | 0.00121 | 0.00114 | 0.001 | 0.0008 | 0.00058 | 0.00039 | 0.00025 | 0.00018 | 0.00018 | 0.00022 | 0.00027 | 0.0003 | 0.00032 | 0.00033 | 0.00033 | 0.00034 | 0.00038 | 0.00047 | 0.00061 | 0.00078 | 0.00096 | 0.0011 | 0.00118 | 0.00119 | 0.00112 | 0.00098 | 0.00079 | 0.00058 | 0.00039 | 0.00026 | 0.00021 | 0.00026 | 0.00039 | 0.00058 | 0.00077 | 0.0009 | 0.00095 | 0.00092 | 0.00083 | 0.00073 | 0.00066 | 0.00062 | 0.00063 | 0.00068 | 0.00073 | 0.00078 | 0.00077 | 0.00071 | 0.0006 | 0.00051 | 0.00045 | 0.00046 | 0.00054 | 0.00067 | 0.00084 | 0.00103 | 0.0012 | 0.00134 | 0.00144 | 0.00149 | 0.00152 | 0.00151 | 0.00147 | 0.0014 | 0.00129 | 0.00113 | 0.00094 | 0.00073 | 0.00052 | 0.00033 | 0.00018 | 9e-05 | 4e-05 | 5e-05 | 0.0001 | 0.0002 | 0.00034 | 0.0005 | 0.00066 | 0.00082 | 0.00095 | 0.00107 | 0.00114 | 0.00116 | 0.00114 | 0.00111 | 0.00109 | 0.0011 | 0.00114 | 0.00119 | 0.00123 | 0.00123 | 0.00119 | 0.00112 | 0.00103 | 0.00093 | 0.00083 | 0.00076 | 0.00071 | 0.0007 | 0.00072 | 0.00076 | 0.00083 | 0.00092 | 0.00104 | 0.00118 | 0.00133 | 0.00145 | 0.00153 | 0.00155 | 0.00151 | 0.00142 | 0.00129 | 0.00114 | 0.00101 | 0.00091 | 0.00088 | 0.00092 | 0.00102 | 0.00115 | 0.00131 | 0.00146 | 0.00159 | 0.00167 | 0.00168 | 0.00163 | 0.00154 | 0.00144 | 0.00135 | 0.00129 | 0.00126 | 0.00127 | 0.00135 | 0.00151 | 0.00175 | 0.00204 | 0.00234 | 0.00259 | 0.00274 | 0.00276 | 0.00265 | 0.00243 | 0.00212 | 0.0018 | 0.00153 | 0.00136 | 0.00132 | 0.00137 | 0.00148 | 0.0016 | 0.00171 | 0.00178 | 0.00183 | 0.00186 | 0.00187 | 0.0019 | 0.00197 | 0.00206 | 0.00218 | 0.00231 | 0.00243 | 0.00251 | 0.00254 | 0.00254 | 0.00251 | 0.00245 | 0.00237 | 0.00229 | 0.00221 | 0.00213 | 0.00206 | 0.00199 | 0.00193 | 0.00187 | 0.00182 | 0.00179 | 0.00179 | 0.00183 | 0.00192 | 0.00206 | 0.00224 | 0.00242 | 0.00258 | 0.00267 | 0.00271 | 0.00272 | 0.0027 | 0.00268 | 0.00265 | 0.00262 | 0.00259 | 0.00255 | 0.00249 | 0.00239 | 0.00223 | 0.00204 | 0.00188 | 0.00178 | 0.00178 | 0.00188 | 0.00205 | 0.00223 | 0.00238 | 0.0025 | 0.00258 | 0.00266 | 0.00274 | 0.00285 | 0.00298 | 0.00309 | 0.00317 | 0.00319 | 0.00313 | 0.00298 | 0.00276 | 0.0025 | 0.00224 | 0.00202 | 0.00188 | 0.00181 | 0.00177 | 0.00175 | 0.00173 | 0.0017 | 0.00167 | 0.00165 | 0.00165 | 0.00166 | 0.00167 | 0.00167 | 0.00168 | 0.00168 | 0.00168 | 0.00167 | 0.00167 | 0.00167 | 0.00169 | 0.00174 | 0.00182 | 0.00191 | 0.00199 | 0.00204 | 0.00206 | 0.00203 | 0.00197 | 0.00188 | 0.00177 | 0.00168 | 0.00162 | 0.00162 | 0.00167 | 0.00177 | 0.00187 | 0.00197 | 0.00204 | 0.00207 | 0.00207 | 0.00203 | 0.00195 | 0.00185 | 0.00173 | 0.00164 | 0.00158 | 0.00158 | 0.00163 | 0.00172 | 0.00182 | 0.00191 | 0.00197 | 0.00199 | 0.00196 | 0.00189 | 0.00179 | 0.00169 | 0.00164 | 0.00166 | 0.00177 | 0.00197 | 0.00223 | 0.00253 | 0.00281 | 0.00304 | 0.00318 | 0.00321 | 0.00314 | 0.003 | 0.00282 | 0.0026 | 0.00237 | 0.00213 | 0.0019 | 0.00169 | 0.00151 | 0.00135 | 0.00121 | 0.00111 | 0.0011 | 0.00114 | 0.00121 | 0.00122 | 0.00114 | 0.00098 | 0.00078 | 0.00063 | 0.00055 | 0.00058 | 0.0007 | 0.0009 | 0.00115 | 0.00138 | 0.00154 | 0.00157 | 0.00146 | 0.00122 | 0.00092 | 0.00063 | 0.00039 | 0.00022 | 0.00015 | 0.00015 | 0.00025 | 0.00041 | 0.00061 | 0.00082 | 0.00101 | 0.00115 | 0.00125 | 0.0013 | 0.00131 | 0.00129 | 0.00128 | 0.00129 | 0.00135 | 0.00146 | 0.00163 | 0.00182 | 0.00203 | 0.00222 | 0.00237 | 0.00245 | 0.00246 | 0.00241 | 0.00232 | 0.00224 | 0.0022 | 0.0022 | 0.00225 | 0.00235 | 0.00247 | 0.00258 | 0.00267 | 0.00274 | 0.00278 | 0.0028 | 0.00282 | 0.00285 | 0.0029 | 0.00298 | 0.00308 | 0.00322 | 0.00339 | 0.00359 | 0.00384 | 0.00413 | 0.00445 | 0.00478 | 0.00508 | 0.0053 | 0.00543 | 0.00544 | 0.00536 | 0.00522 | 0.00503 | 0.00485 | 0.00468 | 0.00455 | 0.00447 | 0.00443 | 0.0044 | 0.00437 | 0.00438 | 0.00444 | 0.00459 | 0.00483 | 0.00511 | 0.00539 | 0.0056 | 0.00572 | 0.00577 | 0.00575 | 0.00569 | 0.00561 | 0.00555 | 0.00552 | 0.00552 | 0.00554 | 0.00553 | 0.00545 | 0.00532 | 0.00516 | 0.00502 | 0.00492 | 0.00488 | 0.00489 | 0.00493 | 0.00497 | 0.00501 | 0.00504 | 0.00507 | 0.00509 | 0.0051 | 0.00508 | 0.00503 | 0.00495 | 0.00484 | 0.00473 | 0.00463 | 0.00456 | 0.00453 | 0.00452 | 0.00452 | 0.00449 | 0.0044 | 0.00422 | 0.00395 | 0.00362 | 0.00329 | 0.00302 | 0.00283 | 0.00274 | 0.00273 | 0.00277 | 0.00284 | 0.00291 | 0.00297 | 0.00302 | 0.00305 | 0.00308 | 0.00311 | 0.00314 | 0.00316 | 0.00316 | 0.00312 | 0.00304 | 0.00294 | 0.00284 | 0.00277 | 0.00273 | 0.00271 | 0.00267 | 0.0026 | 0.00249 | 0.00237 | 0.00224 | 0.00212 | 0.00203 | 0.00201 | 0.00206 | 0.00217 | 0.00232 | 0.00246 | 0.00257 | 0.00262 | 0.00261 | 0.00255 | 0.00245 | 0.00234 | 0.00225 | 0.00218 | 0.00212 | 0.00208 | 0.00205 | 0.00204 | 0.00203 | 0.00203 | 0.00204 | 0.00204 | 0.00203 | 0.002 | 0.00196 | 0.00191 | 0.00186 | 0.00183 | 0.00184 | 0.0019 | 0.002 | 0.00214 | 0.00231 | 0.00248 | 0.00262 | 0.00271 | 0.00276 | 0.00277 | 0.00276 | 0.00274 | 0.00269 | 0.00261 | 0.0025 | 0.00239 | 0.00229 | 0.00222 | 0.00221 | 0.00227 | 0.00237 | 0.0025 | 0.00259 | 0.00259 | 0.00247 | 0.00224 | 0.00196 | 0.0017 | 0.00152 | 0.00147 | 0.00158 | 0.00183 | 0.00217 | 0.00253 | 0.00286 | 0.00309 | 0.00321 | 0.00326 | 0.00327 | 0.00327 | 0.00328 | 0.00332 | 0.00339 | 0.00347 | 0.00354 | 0.00361 | 0.00367 | 0.00372 | 0.00375 | 0.00376 | 0.00371 | 0.00358 | 0.00333 | 0.00297 | 0.00254 | 0.00211 | 0.00178 | 0.0016 | 0.0016 | 0.00179 | 0.00212 | 0.00254 | 0.00295 | 0.0033 | 0.00355 | 0.0037 | 0.00379 | 0.00387 | 0.00397 | 0.00409 | 0.00421 | 0.0043 | 0.00434 | 0.00433 | 0.00428 | 0.00423 | 0.00421 | 0.00423 | 0.0043 | 0.00437 | 0.00441 | 0.00436 | 0.0042 | 0.00395 | 0.00366 | 0.00339 | 0.0032 | 0.00314 | 0.00324 | 0.00347 | 0.00381 | 0.00418 | 0.00453 | 0.00481 | 0.00496 | 0.00501 | 0.00497 | 0.00488 | 0.0048 | 0.00476 | 0.00477 | 0.00483 | 0.00493 | 0.00507 | 0.0052 | 0.00532 | 0.00539 | 0.00539 | 0.00534 | 0.00525 | 0.00514 | 0.00501 | 0.00487 | 0.00471 | 0.00456 | 0.00445 | 0.00442 | 0.00448 | 0.00462 | 0.00483 | 0.00507 | 0.00533 | 0.00557 | 0.00577 | 0.00591 | 0.00598 | 0.00603 | 0.00606 | 0.0061 | 0.00615 | 0.0062 | 0.00623 | 0.00622 | 0.00617 | 0.0061 | 0.00603 | 0.006 | 0.00602 | 0.00608 | 0.00618 | 0.0063 | 0.00639 | 0.00642 | 0.00637 | 0.00624 | 0.00606 | 0.00591 | 0.00582 | 0.00584 | 0.00595 | 0.00615 | 0.00639 | 0.00662 | 0.0068 | 0.00693 | 0.00699 | 0.00702 | 0.00703 | 0.00705 | 0.00708 | 0.00713 | 0.00719 | 0.00724 | 0.00727 | 0.00726 | 0.00724 | 0.00723 | 0.00723 | 0.00725 | 0.00729 | 0.00735 | 0.0074 | 0.00745 | 0.00748 | 0.00748 | 0.00747 | 0.00747 | 0.00749 | 0.00755 | 0.00765 | 0.00777 | 0.0079 | 0.00803 | 0.00812 | 0.00819 | 0.00823 | 0.00825 | 0.00826 | 0.00828 | 0.00831 | 0.00835 | 0.00839 | 0.00842 | 0.00844 | 0.00846 | 0.00847 | 0.0085 | 0.00853 | 0.00857 | 0.0086 | 0.00863 | 0.00866 | 0.00867 | 0.00868 | 0.00868 | 0.00869 | 0.00872 | 0.00876 | 0.00882 | 0.00889 | 0.00896 | 0.00903 | 0.00909 | 0.00914 | 0.00919 | 0.00925 | 0.0093 | 0.00935 | 0.0094 | 0.00943 | 0.00944 | 0.00942 | 0.00938 | 0.00934 | 0.00931 | 0.00931 | 0.00933 | 0.00938 | 0.00945 | 0.00954 | 0.00965 | 0.00976 | 0.00985 | 0.00992 | 0.00998 | 0.01003 | 0.01007 | 0.01011 | 0.01014 | 0.01016 | 0.01019 | 0.01023 | 0.01027 | 0.01032 | 0.01036 | 0.01041 | 0.01045 | 0.01049 | 0.01052 | 0.01055 | 0.01059 | 0.01063 | 0.01068 | 0.01072 | 0.01077 | 0.0108 | 0.01082 | 0.01082 | 0.01079 | 0.01076 | 0.01073 | 0.01073 | 0.01075 | 0.01081 | 0.01089 | 0.01098 | 0.01108 | 0.01117 | 0.01124 | 0.01128 | 0.0113 | 0.01131 | 0.01132 | 0.01134 | 0.01137 | 0.01142 | 0.01147 | 0.01152 | 0.01156 | 0.01161 | 0.01164 | 0.01167 | 0.0117 | 0.01173 | 0.01174 | 0.01175 | 0.01175 | 0.01176 | 0.01177 | 0.01177 | 0.01178 | 0.01179 | 0.01181 | 0.01183 | 0.01187 | 0.01189 | 0.01191 | 0.01191 | 0.01191 | 0.01192 | 0.01194 | 0.01197 | 0.01201 | 0.01206 | 0.01212 | 0.01219 | 0.01225 | 0.01231 | 0.01234 | 0.01236 | 0.01237 | 0.01238 | 0.01239 | 0.0124 | 0.01242 | 0.01243 | 0.01245 | 0.01247 | 0.01249 | 0.01251 | 0.01253 | 0.01254 | 0.01256 | 0.01257 | 0.0126 | 0.01263 | 0.01267 | 0.01271 | 0.01274 | 0.01277 | 0.01279 | 0.01279 | 0.01279 | 0.01278 | 0.01279 | 0.0128 | 0.01284 | 0.01288 | 0.01293 | 0.01297 | 0.013 | 0.01302 | 0.01303 | 0.01303 | 0.01304 | 0.01307 | 0.0131 | 0.01314 | 0.01317 | 0.01321 | 0.01325 | 0.01328 | 0.01332 | 0.01336 | 0.0134 | 0.01344 | 0.01347 | 0.01351 | 0.01353 | 0.01354 | 0.01356 | 0.01357 | 0.01359 | 0.0136 | 0.01362 | 0.01364 | 0.01366 | 0.01368 | 0.0137 | 0.01371 | 0.01372 | 0.01374 | 0.01375 | 0.01376 | 0.01376 | 0.01375 | 0.01373 | 0.01372 | 0.0137 | 0.01369 | 0.01368 | 0.01367 | 0.01368 | 0.01371 | 0.01374 | 0.01377 | 0.01379 | 0.0138 | 0.01379 | 0.01376 | 0.01372 | 0.01367 | 0.01362 | 0.01358 | 0.01356 | 0.01355 | 0.01355 | 0.01356 | 0.01358 | 0.01359 | 0.01361 | 0.01361 | 0.0136 | 0.01359 | 0.01357 | 0.01356 | 0.01354 | 0.01353 | 0.01351 | 0.01349 | 0.01346 | 0.01342 | 0.01337 | 0.01332 | 0.01327 | 0.01323 | 0.01321 | 0.0132 | 0.0132 | 0.01321 | 0.01322 | 0.01324 | 0.01325 | 0.01325 | 0.01324 | 0.01324 | 0.01325 | 0.01326 | 0.01328 | 0.01329 | 0.0133 | 0.0133 | 0.0133 | 0.01331 | 0.01332 | 0.01332 | 0.01333 | 0.01334 | 0.01335 | 0.01336 | 0.01337 | 0.01337 | 0.01335 | 0.01334 | 0.01333 | 0.01333 | 0.01333 | 0.01332 | 0.0133 | 0.01326 | 0.01322 | 0.01319 | 0.01316 | 0.01315 | 0.01315 | 0.01316 | 0.01317 | 0.01318 | 0.01319 | 0.0132 | 0.01318 | 0.01316 | 0.01312 | 0.01309 | 0.01306 | 0.01304 | 0.01302 | 0.013 | 0.01298 | 0.01297 | 0.01296 | 0.01296 | 0.01296 | 0.01296 | 0.01295 | 0.01293 | 0.01292 | 0.01289 | 0.01287 | 0.01283 | 0.01279 | 0.01275 | 0.01272 | 0.01269 | 0.01267 | 0.01265 | 0.01264 | 0.01262 | 0.0126 | 0.01258 | 0.01255 | 0.01253 | 0.0125 | 0.01247 | 0.01245 | 0.01243 | 0.01241 | 0.0124 | 0.01238 | 0.01236 | 0.01234 | 0.01231 | 0.01227 | 0.01224 | 0.0122 | 0.01216 | 0.01212 | 0.01208 | 0.01205 | 0.01202 | 0.01199 | 0.01195 | 0.01192 | 0.0119 | 0.01188 | 0.01187 | 0.01186 | 0.01184 | 0.01182 | 0.0118 | 0.01178 | 0.01175 | 0.01173 | 0.01171 | 0.01169 | 0.01167 | 0.01165 | 0.01162 | 0.01159 | 0.01155 | 0.01151 | 0.01147 | 0.01143 | 0.0114 | 0.01138 | 0.01136 | 0.01135 | 0.01134 | 0.01132 | 0.01131 | 0.01129 | 0.01128 | 0.01126 | 0.01124 | 0.01121 | 0.01119 | 0.01116 | 0.01113 | 0.0111 | 0.01108 | 0.01105 | 0.01102 | 0.011 | 0.01098 | 0.01096 | 0.01093 | 0.0109 | 0.01085 | 0.0108 | 0.01075 | 0.01071 | 0.01068 | 0.01065 | 0.01063 | 0.01062 | 0.01062 | 0.01061 | 0.0106 | 0.01058 | 0.01055 | 0.01052 | 0.0105 | 0.01047 | 0.01045 | 0.01041 | 0.01036 | 0.01031 | 0.01026 | 0.01022 | 0.01018 | 0.01015 | 0.01012 | 0.01011 | 0.0101 | 0.0101 | 0.01009 | 0.01008 | 0.01006 | 0.01004 | 0.01002 | 0.00999 | 0.00996 | 0.00992 | 0.00988 | 0.00984 | 0.00981 | 0.00978 | 0.00977 | 0.00976 | 0.00974 | 0.00972 | 0.0097 | 0.00966 | 0.00962 | 0.00957 | 0.00952 | 0.00947 | 0.00944 | 0.00942 | 0.00941 | 0.0094 | 0.0094 | 0.00939 | 0.00939 | 0.00937 | 0.00936 | 0.00934 | 0.00931 | 0.00927 | 0.00922 | 0.00918 | 0.00914 | 0.00911 | 0.00908 | 0.00906 | 0.00905 | 0.00904 | 0.00903 | 0.00901 | 0.00899 | 0.00897 | 0.00894 | 0.00892 | 0.00888 | 0.00885 | 0.00883 | 0.0088 | 0.00878 | 0.00876 | 0.00874 | 0.00872 | 0.0087 | 0.00868 | 0.00865 | 0.00861 | 0.00857 | 0.00854 | 0.00851 | 0.00849 | 0.00848 | 0.00848 | 0.00849 | 0.0085 | 0.00851 | 0.0085 | 0.00848 | 0.00845 | 0.00841 | 0.00837 | 0.00833 | 0.00829 | 0.00826 | 0.00823 | 0.0082 | 0.00818 | 0.00817 | 0.00815 | 0.00814 | 0.00813 | 0.00812 | 0.00811 | 0.0081 | 0.00809 | 0.00806 | 0.00803 | 0.00799 | 0.00795 | 0.00792 | 0.00789 | 0.00787 | 0.00785 | 0.00783 | 0.00781 | 0.0078 | 0.00779 | 0.00779 | 0.00778 | 0.00777 | 0.00776 | 0.00774 | 0.00771 | 0.00768 | 0.00764 | 0.0076 | 0.00757 | 0.00754 | 0.00752 | 0.0075 | 0.00749 | 0.00748 | 0.00747 | 0.00746 | 0.00745 | 0.00744 | 0.00743 | 0.00742 | 0.00741 | 0.0074 | 0.00738 | 0.00736 | 0.00734 | 0.00732 | 0.00731 | 0.0073 | 0.00729 | 0.00729 | 0.00727 | 0.00725 | 0.00724 | 0.00722 | 0.0072 | 0.00719 | 0.00718 | 0.00716 | 0.00715 | 0.00712 | 0.0071 | 0.00708 | 0.00705 | 0.00702 | 0.00699 | 0.00697 | 0.00696 | 0.00695 | 0.00695 | 0.00696 | 0.00695 | 0.00694 | 0.00692 | 0.0069 | 0.00687 | 0.00683 | 0.00679 | 0.00675 | 0.00673 | 0.00672 | 0.00673 | 0.00674 | 0.00675 | 0.00675 | 0.00674 | 0.00673 | 0.00671 | 0.00669 | 0.00667 | 0.00665 | 0.00663 | 0.00662 | 0.00661 | 0.00661 | 0.0066 | 0.0066 | 0.00659 | 0.00659 | 0.00658 | 0.00657 | 0.00656 | 0.00654 | 0.00653 | 0.00652 | 0.00652 | 0.00652 | 0.00653 | 0.00654 | 0.00656 | 0.00657 | 0.00658 | 0.00658 | 0.00658 | 0.00657 | 0.00657 | 0.00657 | 0.00657 | 0.00659 | 0.00661 | 0.00663 | 0.00666 | 0.00668 | 0.00671 | 0.00673 | 0.00675 | 0.00679 | 0.00683 | 0.00689 | 0.00695 | 0.00701 | 0.00707 | 0.00713 | 0.00719 | 0.00725 | 0.0073 | 0.00736 | 0.00741 | 0.00746 | 0.00753 | 0.00761 | 0.0077 | 0.00779 | 0.00791 | 0.00804 | 0.00817 | 0.00832 | 0.00845 | 0.00858 | 0.00871 | 0.00884 | 0.00898 | 0.00913 | 0.00928 | 0.00944 | 0.00961 | 0.00978 | 0.00994 | 0.0101 | 0.01025 | 0.0104 | 0.01054 | 0.01069 | 0.01084 | 0.011 | 0.01118 | 0.01137 | 0.01158 | 0.01181 | 0.01205 | 0.0123 | 0.01255 | 0.0128 | 0.01305 | 0.0133 | 0.01353 | 0.01377 | 0.014 | 0.01422 | 0.01445 | 0.01468 | 0.01491 | 0.01515 | 0.01538 | 0.01561 | 0.01584 | 0.01607 | 0.01628 | 0.01647 | 0.01661 | 0.01671 | 0.01676 | 0.01679 | 0.01685 | 0.01704 | 0.01737 | 0.01784 | 0.01836 | 0.01888 | 0.01935 | 0.01973 | 0.01998 | 0.02007 | 0.01998 | 0.01975 | 0.01949 | 0.01927 | 0.01913 | 0.01903 | 0.01894 | 0.01889 | 0.01887 | 0.01889 | 0.01895 | 0.019 | 0.01904 | 0.01907 | 0.01909 | 0.01913 | 0.01919 | 0.01926 | 0.01934 | 0.0194 | 0.01946 | 0.01951 | 0.01953 | 0.01952 | 0.01947 | 0.01937 | 0.01923 | 0.01907 | 0.0189 | 0.0187 | 0.0185 | 0.01829 | 0.01811 | 0.01795 | 0.01783 | 0.01774 | 0.01765 | 0.01758 | 0.01751 | 0.01743 | 0.01733 | 0.01721 | 0.01708 | 0.01695 | 0.01682 | 0.01671 | 0.01662 | 0.01653 | 0.01643 | 0.01633 | 0.01623 | 0.01612 | 0.01601 | 0.01591 | 0.01584 | 0.01579 | 0.01578 | 0.0158 | 0.01584 | 0.01589 | 0.01594 | 0.01598 | 0.016 | 0.016 | 0.01599 | 0.01598 | 0.01598 | 0.01598 | 0.01599 | 0.01601 | 0.01603 | 0.01606 | 0.01609 | 0.01612 | 0.01615 | 0.01619 | 0.01625 | 0.01633 | 0.01643 | 0.01654 | 0.01668 | 0.01682 | 0.01697 | 0.01713 | 0.01728 | 0.01744 | 0.0176 | 0.01776 | 0.01792 | 0.01808 | 0.01822 | 0.01835 | 0.01847 | 0.01856 | 0.01863 | 0.01868 | 0.01871 | 0.01874 | 0.01876 | 0.0188 | 0.01886 | 0.01894 | 0.01902 | 0.01911 | 0.01917 | 0.01922 | 0.01923 | 0.01922 | 0.0192 | 0.01916 | 0.01912 | 0.01909 | 0.01908 | 0.0191 | 0.01919 | 0.01937 | 0.01964 | 0.01995 | 0.02023 | 0.02041 | 0.02048 | 0.02041 | 0.02021 | 0.0199 | 0.01953 | 0.01916 | 0.01887 | 0.01869 | 0.01862 | 0.01862 | 0.01862 | 0.01859 | 0.01853 | 0.01845 | 0.01834 | 0.01823 | 0.01812 | 0.01803 | 0.01797 | 0.01793 | 0.01792 | 0.01792 | 0.0179 | 0.01785 | 0.01777 | 0.01765 | 0.0175 | 0.01732 | 0.01712 | 0.01692 | 0.01671 | 0.01651 | 0.01632 | 0.01615 | 0.01599 | 0.01586 | 0.01574 | 0.01564 | 0.01555 | 0.01549 | 0.01543 | 0.01537 | 0.01529 | 0.0152 | 0.01511 | 0.01501 | 0.0149 | 0.01478 | 0.01465 | 0.01451 | 0.01437 | 0.01422 | 0.01406 | 0.01389 | 0.01371 | 0.01354 | 0.01338 | 0.01323 | 0.01308 | 0.01294 | 0.01281 | 0.0127 | 0.01261 | 0.01252 | 0.01245 | 0.01238 | 0.01233 | 0.01228 | 0.01225 | 0.01221 | 0.01217 | 0.01211 | 0.01203 | 0.01193 | 0.0118 | 0.01163 | 0.01143 | 0.01121 | 0.01098 | 0.01075 | 0.01054 | 0.01034 | 0.01017 | 0.01002 | 0.00989 | 0.00978 | 0.00968 | 0.00959 | 0.0095 | 0.00941 | 0.00932 | 0.00923 | 0.00914 | 0.00905 | 0.00897 | 0.00888 | 0.0088 | 0.00872 | 0.00863 | 0.00855 | 0.00848 | 0.00841 | 0.00835 | 0.0083 | 0.00827 | 0.00824 | 0.00822 | 0.0082 | 0.00818 | 0.00815 | 0.00813 | 0.00809 | 0.00805 | 0.00801 | 0.00796 | 0.00791 | 0.00787 | 0.00782 | 0.00777 | 0.00772 | 0.00768 | 0.00765 | 0.00763 | 0.0076 | 0.00759 | 0.00757 | 0.00756 | 0.00754 | 0.00752 | 0.00749 | 0.00746 | 0.00743 | 0.00741 | 0.00739 | 0.00737 | 0.00735 | 0.00733 | 0.00731 | 0.00729 | 0.00726 | 0.00724 | 0.00722 | 0.0072 | 0.00718 | 0.00717 | 0.00716 | 0.00714 | 0.00711 | 0.00709 | 0.00706 | 0.00703 | 0.00701 | 0.007 | 0.00698 | 0.00697 | 0.00696 | 0.00694 | 0.00692 | 0.0069 | 0.00688 | 0.00687 | 0.00685 | 0.00683 | 0.00682 | 0.00681 | 0.00679 | 0.00678 | 0.00677 | 0.00676 | 0.00674 | 0.00673 | 0.00673 | 0.00672 | 0.00671 | 0.00671 | 0.0067 | 0.00669 | 0.00667 | 0.00665 | 0.00663 | 0.0066 | 0.00657 | 0.00654 | 0.00651 | 0.00649 | 0.00648 | 0.00647 | 0.00647 | 0.00648 | 0.00649 | 0.00651 | 0.00653 | 0.00654 | 0.00655 | 0.00655 | 0.00653 | 0.00652 | 0.0065 | 0.00647 | 0.00644 | 0.00642 | 0.00641 | 0.00641 | 0.0064 | 0.00641 | 0.00641 | 0.00641 | 0.00642 | 0.00642 | 0.00641 | 0.0064 | 0.00638 | 0.00636 | 0.00635 | 0.00634 | 0.00633 | 0.00633 | 0.00633 | 0.00633 | 0.00633 | 0.00632 | 0.0063 | 0.00628 | 0.00626 | 0.00625 | 0.00625 | 0.00626 | 0.00626 | 0.00626 | 0.00626 | 0.00625 | 0.00622 | 0.0062 | 0.00617 | 0.00615 | 0.00614 | 0.00613 | 0.00613 | 0.00614 | 0.00614 | 0.00614 | 0.00613 | 0.00612 | 0.00611 | 0.0061 | 0.00609 | 0.00609 | 0.00609 | 0.0061 | 0.0061 | 0.0061 | 0.00609 | 0.00608 | 0.00607 | 0.00606 | 0.00605 | 0.00605 | 0.00604 | 0.00603 | 0.00603 | 0.00602 | 0.00601 | 0.00599 | 0.00598 | 0.00597 | 0.00595 | 0.00594 | 0.00593 | 0.00592 | 0.00591 | 0.0059 | 0.00589 | 0.00589 | 0.00588 | 0.00588 | 0.00588 | 0.00588 | 0.00588 | 0.00587 | 0.00587 | 0.00588 | 0.00588 | 0.00588 | 0.00588 | 0.00587 | 0.00586 | 0.00585 | 0.00584 | 0.00583 | 0.00581 | 0.0058 | 0.00578 | 0.00577 | 0.00576 | 0.00575 | 0.00574 | 0.00574 | 0.00574 | 0.00574 | 0.00574 | 0.00573 | 0.00572 | 0.00571 | 0.00571 | 0.00571 | 0.00571 | 0.00572 | 0.00574 | 0.00575 | 0.00576 | 0.00575 | 0.00572 | 0.0057 | 0.00567 | 0.00566 | 0.00565 | 0.00564 | 0.00564 | 0.00565 | 0.00567 | 0.00567 | 0.00567 | 0.00567 | 0.00567 | 0.00567 | 0.00567 | 0.00567 | 0.00567 | 0.00567 | 0.00568 | 0.00568 | 0.00569 | 0.00569 | 0.00571 | 0.00572 | 0.00574 | 0.00575 | 0.00576 | 0.00577 | 0.00577 | 0.00576 | 0.00575 | 0.00574 | 0.00573 | 0.00571 | 0.0057 | 0.00569 | 0.00567 | 0.00566 | 0.00565 | 0.00564 | 0.00564 | 0.00564 | 0.00563 | 0.00563 | 0.00562 | 0.00561 | 0.00561 | 0.00561 | 0.00562 | 0.00563 | 0.00563 | 0.00563 | 0.00562 | 0.00561 | 0.00559 | 0.00557 | 0.00555 | 0.00554 | 0.00553 | 0.00552 | 0.0055 | 0.00549 | 0.00548 | 0.00547 | 0.00546 | 0.00546 | 0.00545 | 0.00545 | 0.00544 | 0.00541 | 0.00539 | 0.00535 | 0.00532 | 0.0053 | 0.00529 | 0.0053 | 0.00531 | 0.00532 | 0.00533 | 0.00533 | 0.00534 | 0.00534 | 0.00533 | 0.00533 | 0.00532 | 0.00532 | 0.00531 | 0.00529 | 0.00529 | 0.00528 | 0.00528 | 0.00528 | 0.00528 | 0.00528 | 0.00528 | 0.00526 | 0.00525 | 0.00523 | 0.0052 | 0.00517 | 0.00515 | 0.00512 | 0.00511 | 0.0051 | 0.00509 | 0.0051 | 0.00511 | 0.00512 | 0.00514 | 0.00516 | 0.00517 | 0.00517 | 0.00516 | 0.00514 | 0.00513 | 0.00512 | 0.00511 | 0.0051 | 0.00509 | 0.00508 | 0.00508 | 0.00508 | 0.00508 | 0.00508 | 0.00508 | 0.00507 | 0.00505 | 0.00503 | 0.005 | 0.00497 | 0.00494 | 0.00494 | 0.00495 | 0.00496 | 0.00498 | 0.005 | 0.00503 | 0.00504 | 0.00505 | 0.00505 | 0.00504 | 0.00503 | 0.00502 | 0.00502 | 0.00502 | 0.00502 | 0.00502 | 0.00501 | 0.00501 | 0.005 | 0.00499 | 0.00497 | 0.00494 | 0.00492 | 0.0049 | 0.00489 | 0.0049 | 0.00492 | 0.00494 | 0.00496 | 0.00497 | 0.00498 | 0.00497 | 0.00496 | 0.00494 | 0.00492 | 0.0049 | 0.00489 | 0.00489 | 0.00489 | 0.00488 | 0.00487 | 0.00485 | 0.00484 | 0.00483 | 0.00483 | 0.00484 | 0.00485 | 0.00486 | 0.00488 | 0.0049 | 0.00491 | 0.00491 | 0.00492 | 0.00492 | 0.00492 | 0.00492 | 0.00493 | 0.00494 | 0.00494 | 0.00494 | 0.00493 | 0.00493 | 0.00493 | 0.00492 | 0.00491 | 0.00488 | 0.00486 | 0.00484 | 0.00483 | 0.00482 | 0.00483 | 0.00484 | 0.00486 | 0.00488 | 0.0049 | 0.00491 | 0.00492 | 0.00492 | 0.0049 | 0.00489 | 0.00487 | 0.00486 | 0.00485 | 0.00485 | 0.00484 | 0.00483 | 0.00483 | 0.00483 | 0.00483 | 0.00482 | 0.00481 | 0.0048 | 0.00479 | 0.00479 | 0.00479 | 0.0048 | 0.0048 | 0.0048 | 0.00481 | 0.00481 | 0.0048 | 0.00479 | 0.00478 | 0.00477 | 0.00478 | 0.0048 | 0.00482 | 0.00484 | 0.00485 | 0.00486 | 0.00487 | 0.00488 | 0.00487 | 0.00486 | 0.00485 | 0.00485 | 0.00485 | 0.00486 | 0.00486 | 0.00486 | 0.00485 | 0.00485 | 0.00486 | 0.00486 | 0.00486 | 0.00487 | 0.00488 | 0.0049 | 0.00491 | 0.00491 | 0.00489 | 0.00488 | 0.00486 | 0.00484 | 0.00482 | 0.0048 | 0.00479 | 0.00479 | 0.0048 | 0.00481 | 0.00483 | 0.00483 | 0.00484 | 0.00485 | 0.00485 | 0.00484 | 0.00484 | 0.00483 | 0.00483 | 0.00483 | 0.00483 | 0.00482 | 0.00481 | 0.00481 | 0.00482 | 0.00483 | 0.00484 | 0.00484 | 0.00484 | 0.00484 | 0.00484 | 0.00482 | 0.0048 | 0.00477 | 0.00475 | 0.00474 | 0.00475 | 0.00477 | 0.00478 | 0.00479 | 0.0048 | 0.0048 | 0.00481 | 0.00481 | 0.00482 | 0.00483 | 0.00484 | 0.00484 | 0.00485 | 0.00486 | 0.00486 | 0.00486 | 0.00486 | 0.00485 | 0.00485 | 0.00485 | 0.00486 | 0.00486 | 0.00486 | 0.00485 | 0.00485 | 0.00486 | 0.00488 | 0.00489 | 0.00489 | 0.00489 | 0.00488 | 0.00487 | 0.00486 | 0.00484 | 0.00481 | 0.00479 | 0.00478 | 0.0048 | 0.00482 | 0.00485 | 0.00488 | 0.0049 | 0.00491 | 0.0049 | 0.00488 | 0.00485 | 0.00482 | 0.00481 | 0.0048 | 0.00481 | 0.00482 | 0.00483 | 0.00484 | 0.00484 | 0.00483 | 0.00483 | 0.00484 | 0.00486 | 0.00488 | 0.0049 | 0.0049 | 0.0049 | 0.00488 | 0.00486 | 0.00483 | 0.00482 | 0.00481 | 0.0048 | 0.00481 | 0.00482 | 0.00483 | 0.00484 | 0.00484 | 0.00484 | 0.00484 | 0.00484 | 0.00484 | 0.00485 | 0.00485 | 0.00485 | 0.00484 | 0.00484 | 0.00483 | 0.00482 | 0.0048 | 0.00479 | 0.00477 | 0.00475 | 0.00472 | 0.00471 | 0.00472 | 0.00476 | 0.00482 | 0.00488 | 0.00494 | 0.005 | 0.00504 | 0.00506 | 0.00505 | 0.00501 | 0.00495 | 0.0049 | 0.00484 | 0.00479 | 0.00474 | 0.00467 | 0.0046 | 0.0045 | 0.00439 | 0.00426 | 0.0041 | 0.00392 | 0.00372 | 0.00348 | 0.00322 | 0.00294 | 0.00265 | 0.00237 | 0.00212 | 0.00191 | 0.00175 | 0.00164 | 0.00158 | 0.00158 | 0.00162 | 0.0017 | 0.00182 | 0.00196 | 0.00212 | 0.00229 | 0.00247 | 0.00264 | 0.00282 | 0.00299 | 0.00315 | 0.00328 | 0.00339 | 0.00349 | 0.00361 | 0.00375 | 0.00391 | 0.00408 | 0.00423 | 0.00436 | 0.00445 | 0.0045 | 0.0045 | 0.00446 | 0.00438 | 0.00428 | 0.00421 | 0.00416 | 0.00413 | 0.00409 | 0.00401 | 0.00389 | 0.00371 | 0.00341 | 0.00297 | 0.0024 | 0.00176 | 0.00119 | 0.00079 | 0.00061 | 0.00065 | 0.0009 | 0.00133 | 0.00186 | 0.00244 | 0.00297 | 0.00341 | 0.00371 | 0.00395 | 0.00415 | 0.00434 | 0.0045 | 0.0046 | 0.00464 | 0.00462 | 0.00458 | 0.00451 | 0.00442 | 0.00431 | 0.00416 | 0.00399 | 0.00379 | 0.00355 | 0.00327 | 0.00299 | 0.00275 | 0.00254 | 0.00235 | 0.00219 | 0.00208 | 0.00202 | 0.00202 | 0.00203 | 0.00201 | 0.00196 | 0.00191 | 0.00187 | 0.00183 | 0.00177 | 0.00168 | 0.00163 | 0.00159 | 0.00161 | 0.00165 | 0.00166 | 0.00166 | 0.00164 | 0.00159 | 0.00154 | 0.00147 | 0.00136 | 0.00128 | 0.0012 | 0.00115 | 0.00116 | 0.00118 | 0.00124 | 0.00133 | 0.00141 | 0.00149 | 0.00159 | 0.00168 | 0.00178 | 0.0019 | 0.00201 | 0.00213 | 0.00225 | 0.00236 | 0.00247 | 0.00257 | 0.00266 | 0.00275 | 0.00284 | 0.00293 | 0.00303 | 0.00312 | 0.0032 | 0.00329 | 0.00338 | 0.00348 | 0.00357 | 0.00367 | 0.00376 | 0.00384 | 0.00394 | 0.00403 | 0.00413 | 0.00422 | 0.00431 | 0.00438 | 0.00445 | 0.00449 | 0.00452 | 0.00454 | 0.00454 | 0.00454 | 0.00453 | 0.00454 | 0.00456 | 0.00458 | 0.00461 | 0.00463 | 0.00465 | 0.00466 | 0.00467 | 0.00466 | 0.00465 | 0.00463 | 0.00462 | 0.00463 | 0.00465 | 0.00467 | 0.00468 | 0.00468 | 0.00467 | 0.00464 | 0.00459 | 0.00451 | 0.00442 | 0.00432 | 0.00425 | 0.00422 | 0.00421 | 0.00421 | 0.00422 | 0.00423 | 0.00424 | 0.00426 | 0.00427 | 0.00425 | 0.00422 | 0.00418 | 0.00415 | 0.00412 | 0.00411 | 0.0041 | 0.00409 | 0.00408 | 0.00408 | 0.00409 | 0.00409 | 0.00407 | 0.00406 | 0.00404 | 0.00402 | 0.00402 | 0.00405 | 0.0041 | 0.00415 | 0.00421 | 0.00426 | 0.00431 | 0.00434 | 0.00437 | 0.00437 | 0.00435 | 0.0043 | 0.00424 | 0.00416 | 0.00408 | 0.00401 | 0.00394 | 0.00389 | 0.00385 | 0.00383 | 0.00383 | 0.00385 | 0.00388 | 0.0039 | 0.0039 | 0.00388 | 0.00385 | 0.00382 | 0.0038 | 0.0038 | 0.00379 | 0.00377 | 0.00376 | 0.00376 | 0.00376 | 0.00377 | 0.00379 | 0.00379 | 0.00379 | 0.0038 | 0.00383 | 0.00386 | 0.00389 | 0.00389 | 0.00389 | 0.00388 | 0.00389 | 0.0039 | 0.00393 | 0.00394 | 0.00395 | 0.00396 | 0.00398 | 0.00401 | 0.00403 | 0.00402 | 0.004 | 0.00395 | 0.00391 | 0.00386 | 0.00382 | 0.00381 | 0.00381 | 0.00383 | 0.00386 | 0.00387 | 0.00387 | 0.00385 | 0.0038 | 0.00375 | 0.00371 | 0.00368 | 0.00369 | 0.00371 | 0.00374 | 0.00376 | 0.00376 | 0.00376 | 0.00377 | 0.00377 | 0.00376 | 0.00376 | 0.00376 | 0.00378 | 0.00378 | 0.00375 | 0.00368 | 0.00357 | 0.00346 | 0.00339 | 0.00337 | 0.00338 | 0.00341 | 0.00345 | 0.00348 | 0.00351 | 0.00353 | 0.00354 | 0.00353 | 0.00354 | 0.00357 | 0.00361 | 0.00364 | 0.00364 | 0.00359 | 0.00352 | 0.00343 | 0.00338 | 0.00337 | 0.00339 | 0.00344 | 0.0035 | 0.00356 | 0.00362 | 0.00367 | 0.0037 | 0.00367 | 0.00357 | 0.00341 | 0.0032 | 0.00299 | 0.00279 | 0.00261 | 0.00249 | 0.00244 | 0.00247 | 0.00258 | 0.00271 | 0.00283 | 0.00292 | 0.00295 | 0.00295 | 0.00293 | 0.0029 | 0.00287 | 0.00284 | 0.00282 | 0.0028 | 0.00277 | 0.00276 | 0.00276 | 0.00278 | 0.00279 | 0.00279 | 0.00278 | 0.00277 | 0.00278 | 0.0028 | 0.00282 | 0.00283 | 0.00282 | 0.00279 | 0.00275 | 0.00269 | 0.00263 | 0.00258 | 0.00255 | 0.00255 | 0.00258 | 0.00262 | 0.0027 | 0.00277 | 0.00284 | 0.00288 | 0.00291 | 0.00294 | 0.00298 | 0.00304 | 0.00311 | 0.00316 | 0.00319 | 0.0032 | 0.0032 | 0.00319 | 0.00316 | 0.00312 | 0.00309 | 0.00309 | 0.00312 | 0.00317 | 0.00324 | 0.00331 | 0.00337 | 0.00341 | 0.00341 | 0.0034 | 0.00336 | 0.00332 | 0.00327 | 0.00323 | 0.0032 | 0.00319 | 0.00319 | 0.0032 | 0.00322 | 0.00324 | 0.00325 | 0.00325 | 0.00324 | 0.00321 | 0.00319 | 0.00317 | 0.00317 | 0.00318 | 0.00319 | 0.0032 | 0.00321 | 0.00321 | 0.00319 | 0.00315 | 0.00311 | 0.00306 | 0.00302 | 0.003 | 0.00298 | 0.00296 | 0.00295 | 0.00294 | 0.00295 | 0.00297 | 0.00301 | 0.00305 | 0.0031 | 0.00313 | 0.00317 | 0.00319 | 0.0032 | 0.00319 | 0.00319 | 0.00318 | 0.00318 | 0.0032 | 0.0032 | 0.00319 | 0.00316 | 0.00311 | 0.00306 | 0.00301 | 0.00296 | 0.00292 | 0.00291 | 0.00291 | 0.00294 | 0.00298 | 0.00303 | 0.00307 | 0.0031 | 0.00309 | 0.00306 | 0.003 | 0.00293 | 0.00287 | 0.00282 | 0.00278 | 0.00274 | 0.00273 | 0.00273 | 0.00275 | 0.00275 | 0.00273 | 0.00271 | 0.00271 | 0.00271 | 0.0027 | 0.00268 | 0.00265 | 0.00265 | 0.00269 | 0.00278 | 0.00287 | 0.00292 | 0.00294 | 0.00294 | 0.00293 | 0.0029 | 0.00284 | 0.00276 | 0.00269 | 0.00266 | 0.00266 | 0.00265 | 0.0026 | 0.00252 | 0.00243 | 0.00236 | 0.00233 | 0.00233 | 0.00234 | 0.00237 | 0.00243 | 0.00249 | 0.00253 | 0.00255 | 0.00254 | 0.0025 | 0.00246 | 0.00241 | 0.00236 | 0.0023 | 0.00222 | 0.00212 | 0.002 | 0.00189 | 0.00183 | 0.00181 | 0.00182 | 0.00187 | 0.00193 | 0.002 | 0.00209 | 0.00215 | 0.00215 | 0.00208 | 0.00198 | 0.00188 | 0.00181 | 0.00175 | 0.00171 | 0.00167 | 0.00165 | 0.00166 | 0.00171 | 0.00177 | 0.00184 | 0.00192 | 0.00201 | 0.00211 | 0.00221 | 0.00226 | 0.00227 | 0.00223 | 0.00217 | 0.00209 | 0.00201 | 0.00191 | 0.00181 | 0.00172 | 0.00167 | 0.00165 | 0.00164 | 0.00165 | 0.00166 | 0.00169 | 0.00174 | 0.00181 | 0.00188 | 0.00197 | 0.00207 | 0.00213 | 0.00212 | 0.00202 | 0.00186 | 0.00167 | 0.0015 | 0.00137 | 0.00127 | 0.00123 | 0.00129 | 0.00143 | 0.00164 | 0.00183 | 0.00198 | 0.00208 | 0.00215 | 0.00219 | 0.00223 | 0.00225 | 0.00226 | 0.00228 | 0.0023 | 0.00231 | 0.00229 | 0.00224 | 0.00217 | 0.00209 | 0.00199 | 0.00189 | 0.00181 | 0.00175 | 0.00173 | 0.00172 | 0.00171 | 0.00167 | 0.00162 | 0.00155 | 0.00148 | 0.00142 | 0.00141 | 0.00143 | 0.00149 | 0.00156 | 0.00165 | 0.00173 | 0.0018 | 0.00187 | 0.00189 | 0.00187 | 0.00181 | 0.00174 | 0.00171 | 0.00171 | 0.00173 | 0.00177 | 0.00183 | 0.0019 | 0.00197 | 0.00206 | 0.00212 | 0.00216 | 0.00215 | 0.00212 | 0.00208 | 0.00204 | 0.00202 | 0.00202 | 0.00205 | 0.0021 | 0.00217 | 0.00221 | 0.00219 | 0.0021 | 0.00197 | 0.00183 | 0.00172 | 0.00166 | 0.00167 | 0.00173 | 0.00185 | 0.002 | 0.00214 | 0.00223 | 0.00227 | 0.00228 | 0.00228 | 0.00227 | 0.00226 | 0.00226 | 0.00226 | 0.00227 | 0.00228 | 0.00227 | 0.00227 | 0.00227 | 0.00229 | 0.0023 | 0.00227 | 0.00218 | 0.00203 | 0.00188 | 0.00176 | 0.00169 | 0.00167 | 0.0017 | 0.00176 | 0.00186 | 0.00196 | 0.00206 | 0.00213 | 0.00214 | 0.00213 | 0.00212 | 0.00213 | 0.00216 | 0.00219 | 0.00218 | 0.00214 | 0.00207 | 0.00198 | 0.00191 | 0.00186 | 0.00185 | 0.00186 | 0.00191 | 0.00197 | 0.00205 | 0.00211 | 0.00215 | 0.00216 | 0.00216 | 0.00216 | 0.00217 | 0.0022 | 0.00223 | 0.00224 | 0.00224 | 0.0022 | 0.00214 | 0.00207 | 0.00199 | 0.00193 | 0.00189 | 0.00187 | 0.00186 | 0.00185 | 0.00185 | 0.00186 | 0.00188 | 0.00189 | 0.00191 | 0.00193 | 0.00196 | 0.00199 | 0.00202 | 0.00204 | 0.00205 | 0.00205 | 0.00205 | 0.00205 | 0.00204 | 0.00202 | 0.002 | 0.00198 | 0.00196 | 0.00195 | 0.00196 | 0.00198 | 0.00202 | 0.00205 | 0.00204 | 0.00201 | 0.00193 | 0.00183 | 0.00172 | 0.0016 | 0.0015 | 0.00143 | 0.0014 | 0.00142 | 0.00148 | 0.00157 | 0.00166 | 0.00173 | 0.00178 | 0.0018 | 0.00178 | 0.00173 | 0.00167 | 0.00162 | 0.00159 | 0.00159 | 0.00162 | 0.00169 | 0.00177 | 0.00186 | 0.00193 | 0.00199 | 0.00201 | 0.00202 | 0.002 | 0.00195 | 0.00187 | 0.00174 | 0.00159 | 0.00144 | 0.00129 | 0.00118 | 0.0011 | 0.00106 | 0.00106 | 0.00108 | 0.00114 | 0.0012 | 0.00128 | 0.00136 | 0.00145 | 0.00153 | 0.0016 | 0.00166 | 0.0017 | 0.00171 | 0.00169 | 0.00165 | 0.00161 | 0.00158 | 0.00159 | 0.00163 | 0.0017 | 0.00177 | 0.00185 | 0.00192 | 0.00198 | 0.00201 | 0.00201 | 0.00196 | 0.00188 | 0.00179 | 0.0017 | 0.00163 | 0.00159 | 0.00158 | 0.00161 | 0.00166 | 0.00171 | 0.00174 | 0.00173 | 0.00169 | 0.00164 | 0.00159 | 0.00156 | 0.00154 | 0.00154 | 0.00156 | 0.00158 | 0.00161 | 0.00162 | 0.00161 | 0.00159 | 0.00155 | 0.00152 | 0.00151 | 0.00154 | 0.00158 | 0.00163 | 0.00165 | 0.00164 | 0.00158 | 0.00148 | 0.00137 | 0.00127 | 0.00122 | 0.00123 | 0.00128 | 0.00136 | 0.00143 | 0.00149 | 0.0015 | 0.00149 | 0.00146 | 0.00145 | 0.00146 | 0.00149 | 0.00153 | 0.00156 | 0.00158 | 0.00158 | 0.00157 | 0.00155 | 0.00155 | 0.00155 | 0.00157 | 0.00158 | 0.00158 | 0.00156 | 0.00153 | 0.00151 | 0.00149 | 0.00149 | 0.0015 | 0.00151 | 0.00152 | 0.00151 | 0.00149 | 0.00147 | 0.00147 | 0.00151 | 0.00162 | 0.0018 | 0.00205 | 0.00231 | 0.00255 | 0.00272 | 0.00278 | 0.00271 | 0.0025 | 0.00221 | 0.00188 | 0.0016 | 0.00142 | 0.00136 | 0.00141 | 0.00154 | 0.0017 | 0.00183 | 0.00192 | 0.00193 | 0.00189 | 0.0018 | 0.0017 | 0.00159 | 0.00151 | 0.00147 | 0.00147 | 0.00151 | 0.00158 | 0.00163 | 0.00165 | 0.00162 | 0.00152 | 0.00136 | 0.00118 | 0.00102 | 0.0009 | 0.00085 | 0.00088 | 0.00096 | 0.00107 | 0.00116 | 0.00122 | 0.00125 | 0.00128 | 0.00137 | 0.00153 | 0.00177 | 0.00205 | 0.00235 | 0.00262 | 0.00283 | 0.00297 | 0.00305 | 0.00306 | 0.00303 | 0.00296 | 0.00287 | 0.00276 | 0.00261 | 0.00242 | 0.00219 | 0.00195 | 0.00176 | 0.00165 | 0.00165 | 0.00173 | 0.00186 | 0.00201 | 0.00214 | 0.00223 | 0.00226 | 0.00223 | 0.00217 | 0.00211 | 0.00209 | 0.00212 | 0.0022 | 0.00231 | 0.00242 | 0.00248 | 0.00248 | 0.00239 | 0.00224 | 0.00206 | 0.00188 | 0.00174 | 0.00166 | 0.00166 | 0.00171 | 0.00181 | 0.00194 | 0.00207 | 0.00222 | 0.00237 | 0.00252 | 0.00264 | 0.00272 | 0.00276 | 0.00275 | 0.00271 | 0.00268 | 0.00269 | 0.00275 | 0.00286 | 0.003 | 0.00316 | 0.00331 | 0.00343 | 0.0035 | 0.0035 | 0.00346 | 0.00338 | 0.00331 | 0.00326 | 0.00322 | 0.00317 | 0.0031 | 0.00298 | 0.00285 | 0.00271 | 0.00261 | 0.00259 | 0.00269 | 0.0029 | 0.00319 | 0.00352 | 0.0038 | 0.00398 | 0.004 | 0.00383 | 0.00353 | 0.00317 | 0.00285 | 0.00264 | 0.00261 | 0.00274 | 0.003 | 0.00333 | 0.00368 | 0.00397 | 0.0042 | 0.00435 | 0.00446 | 0.00456 | 0.00466 | 0.00476 | 0.00484 | 0.00489 | 0.00491 | 0.00489 | 0.00484 | 0.0048 | 0.00478 | 0.00481 | 0.00491 | 0.00506 | 0.00522 | 0.00535 | 0.00543 | 0.00545 | 0.00543 | 0.00536 | 0.00527 | 0.0052 | 0.00516 | 0.00521 | 0.00536 | 0.00562 | 0.00598 | 0.00637 | 0.00674 | 0.00702 | 0.00719 | 0.00725 | 0.00722 | 0.00714 | 0.00706 | 0.00702 | 0.00704 | 0.0071 | 0.00717 | 0.00718 | 0.00711 | 0.00695 | 0.00672 | 0.00646 | 0.00623 | 0.00606 | 0.00597 | 0.00599 | 0.00612 | 0.00636 | 0.00668 | 0.00702 | 0.00733 | 0.00755 | 0.00763 | 0.00758 | 0.0074 | 0.00714 | 0.00684 | 0.00658 | 0.00641 | 0.00635 | 0.00636 | 0.00641 | 0.00647 | 0.00652 | 0.00655 | 0.00657 | 0.00657 | 0.00652 | 0.00644 | 0.00632 | 0.00619 | 0.00607 | 0.00599 | 0.00598 | 0.00608 | 0.00627 | 0.0065 | 0.00672 | 0.00686 | 0.00688 | 0.00677 | 0.00655 | 0.00625 | 0.00594 | 0.00566 | 0.00546 | 0.00534 | 0.00529 | 0.00527 | 0.00527 | 0.00526 | 0.00526 | 0.00525 | 0.00524 | 0.00523 | 0.00521 | 0.0052 | 0.00519 | 0.00519 | 0.0052 | 0.00522 | 0.00524 | 0.00526 | 0.00529 | 0.0053 | 0.0053 | 0.00529 | 0.00527 | 0.00525 | 0.00522 | 0.0052 | 0.00518 | 0.00515 | 0.00514 | 0.00512 | 0.00512 | 0.00511 | 0.00512 | 0.00512 | 0.00512 | 0.00512 | 0.0051 | 0.00508 | 0.00504 | 0.005 | 0.00496 | 0.00493 | 0.00492 | 0.00493 | 0.005 | 0.00515 | 0.00536 | 0.00561 | 0.00583 | 0.00599 | 0.00605 | 0.006 | 0.00587 | 0.00568 | 0.00549 | 0.00533 | 0.00523 | 0.00519 | 0.00519 | 0.00518 | 0.00515 | 0.00508 | 0.00497 | 0.00484 | 0.00471 | 0.0046 | 0.00452 | 0.00451 | 0.00456 | 0.00471 | 0.00493 | 0.00518 | 0.00542 | 0.00559 | 0.00565 | 0.00556 | 0.00535 | 0.00502 | 0.00464 | 0.00426 | 0.00393 | 0.00366 | 0.00344 | 0.00325 | 0.0031 | 0.00298 | 0.00292 | 0.0029 | 0.00291 | 0.00289 | 0.00285 | 0.00277 | 0.00269 | 0.00266 | 0.00276 | 0.00305 | 0.00355 | 0.00422 | 0.00496 | 0.0056 | 0.00603 | 0.00616 | 0.00598 | 0.00553 | 0.00495 | 0.00434 | 0.00381 | 0.0034 | 0.00314 | 0.00298 | 0.00291 | 0.00288 | 0.00287 | 0.00284 | 0.00277 | 0.00268 | 0.00258 | 0.00248 | 0.00239 | 0.00234 | 0.00236 | 0.00246 | 0.00263 | 0.00284 | 0.00303 | 0.00317 | 0.00323 | 0.00322 | 0.0031 | 0.0029 | 0.00263 | 0.00234 | 0.0021 | 0.00193 | 0.00183 | 0.00179 | 0.00177 | 0.00176 | 0.00172 | 0.00161 | 0.00138 | 0.00104 | 0.00067 | 0.0004 | 0.00034 | 0.00054 | 0.00098 | 0.00157 | 0.00221 | 0.00279 | 0.00322 | 0.00344 | 0.00346 | 0.00334 | 0.00318 | 0.00306 | 0.00304 | 0.00312 | 0.00325 | 0.00338 | 0.00348 | 0.00354 | 0.00356 | 0.00353 | 0.00348 | 0.00339 | 0.00323 | 0.003 | 0.00273 | 0.00245 | 0.00222 | 0.00206 | 0.002 | 0.00207 | 0.00225 | 0.00252 | 0.00284 | 0.00313 | 0.00336 | 0.00352 | 0.00363 | 0.00372 | 0.00382 | 0.00392 | 0.004 | 0.00407 | 0.00411 | 0.00413 | 0.00412 | 0.00409 | 0.00406 | 0.00404 | 0.00406 | 0.00416 | 0.00432 | 0.00454 | 0.00479 | 0.00505 | 0.0053 | 0.00553 | 0.00574 | 0.00593 | 0.00611 | 0.00626 | 0.00638 | 0.00648 | 0.00654 | 0.00658 | 0.00658 | 0.00656 | 0.00651 | 0.00646 | 0.00639 | 0.00631 | 0.00621 | 0.00611 | 0.00604 | 0.00601 | 0.00603 | 0.00611 | 0.00624 | 0.00643 | 0.00666 | 0.00691 | 0.00712 | 0.00727 | 0.00735 | 0.00737 | 0.00735 | 0.00731 | 0.00726 | 0.00721 | 0.00718 | 0.00719 | 0.00723 | 0.00729 | 0.00737 | 0.00745 | 0.00752 | 0.00757 | 0.00758 | 0.00756 | 0.0075 | 0.00741 | 0.00733 | 0.00726 | 0.00722 | 0.00723 | 0.0073 | 0.00743 | 0.0076 | 0.00779 | 0.00798 | 0.00814 | 0.00829 | 0.00842 | 0.00854 | 0.00863 | 0.00868 | 0.00868 | 0.00867 | 0.00867 | 0.00868 | 0.00871 | 0.00874 | 0.00876 | 0.00874 | 0.00867 | 0.00853 | 0.00836 | 0.00821 | 0.00812 | 0.00814 | 0.0083 | 0.00859 | 0.00897 | 0.00936 | 0.00972 | 0.01002 | 0.01024 | 0.01041 | 0.01054 | 0.01067 | 0.0108 | 0.01091 | 0.01099 | 0.01102 | 0.011 | 0.01093 | 0.01084 | 0.01073 | 0.01062 | 0.0105 | 0.01034 | 0.01012 | 0.00981 | 0.00943 | 0.00902 | 0.00865 | 0.00841 | 0.00838 | 0.00857 | 0.00895 | 0.00944 | 0.00992 | 0.0103 | 0.01049 | 0.01047 | 0.01024 | 0.00984 | 0.00936 | 0.00889 | 0.00854 | 0.00837 | 0.0084 | 0.0086 | 0.00892 | 0.00932 | 0.00974 | 0.01014 | 0.01046 | 0.01065 | 0.01073 | 0.01071 | 0.01066 | 0.01061 | 0.01058 | 0.01055 | 0.01051 | 0.01044 | 0.01037 | 0.0103 | 0.01025 | 0.01023 | 0.01022 | 0.01022 | 0.01022 | 0.01023 | 0.01023 | 0.01022 | 0.01019 | 0.01015 | 0.01007 | 0.00993 | 0.0097 | 0.00939 | 0.00902 | 0.00863 | 0.00828 | 0.00801 | 0.00786 | 0.00783 | 0.00791 | 0.00805 | 0.00818 | 0.00825 | 0.00822 | 0.00812 | 0.00799 | 0.00787 | 0.00778 | 0.0077 | 0.00763 | 0.00758 | 0.00752 | 0.00747 | 0.00742 | 0.00736 | 0.00731 | 0.00727 | 0.00726 | 0.00728 | 0.00735 | 0.00744 | 0.00751 | 0.00749 | 0.00734 | 0.00705 | 0.00669 | 0.00632 | 0.00601 | 0.00583 | 0.00581 | 0.00598 | 0.00635 | 0.00685 | 0.00738 | 0.00783 | 0.00815 | 0.00832 | 0.00838 | 0.00837 | 0.00831 | 0.00822 | 0.00814 | 0.00807 | 0.00802 | 0.00801 | 0.00803 | 0.00806 | 0.00813 | 0.00821 | 0.0083 | 0.0084 | 0.00848 | 0.00855 | 0.0086 | 0.00863 | 0.00866 | 0.00869 | 0.00875 | 0.00883 | 0.00892 | 0.00899 | 0.00903 | 0.00904 | 0.00904 | 0.00903 | 0.00902 | 0.00901 | 0.00898 | 0.00895 | 0.00892 | 0.00886 | 0.00876 | 0.00862 | 0.00843 | 0.00823 | 0.00804 | 0.00786 | 0.00768 | 0.00751 | 0.00733 | 0.00715 | 0.00697 | 0.00679 | 0.00661 | 0.00642 | 0.00623 | 0.00606 | 0.00591 | 0.00578 | 0.00569 | 0.00562 | 0.00556 | 0.00552 | 0.00547 | 0.00541 | 0.00531 | 0.00519 | 0.00506 | 0.00494 | 0.00487 | 0.00485 | 0.00487 | 0.00494 | 0.00504 | 0.00516 | 0.00529 | 0.0054 | 0.00548 | 0.00554 | 0.00557 | 0.00559 | 0.00561 | 0.00563 | 0.00564 | 0.00566 | 0.00569 | 0.00571 | 0.00573 | 0.00574 | 0.00573 | 0.00573 | 0.00572 | 0.00572 | 0.00573 | 0.00576 | 0.00581 | 0.00589 | 0.00599 | 0.00612 | 0.00625 | 0.0064 | 0.00655 | 0.0067 | 0.00684 | 0.00697 | 0.00709 | 0.00719 | 0.00729 | 0.00737 | 0.00745 | 0.00752 | 0.00758 | 0.00764 | 0.00769 | 0.00773 | 0.00776 | 0.00777 | 0.00778 | 0.00781 | 0.00786 | 0.00792 | 0.00799 | 0.00803 | 0.00803 | 0.00799 | 0.00791 | 0.00778 | 0.0076 | 0.00738 | 0.0072 | 0.00711 | 0.00715 | 0.00726 | 0.00735 | 0.00738 | 0.00733 | 0.00721 | 0.00703 | 0.0068 | 0.00655 | 0.00632 | 0.00618 | 0.00615 | 0.00623 | 0.00636 | 0.00647 | 0.00654 | 0.00658 | 0.00658 | 0.00655 | 0.0065 | 0.00642 | 0.00632 | 0.00619 | 0.00604 | 0.00589 | 0.00574 | 0.00558 | 0.00542 | 0.00524 | 0.00505 | 0.00486 | 0.00466 | 0.00447 | 0.00427 | 0.00407 | 0.00388 | 0.00369 | 0.00352 | 0.00337 | 0.00322 | 0.00307 | 0.00292 | 0.00279 | 0.00268 | 0.0026 | 0.00256 | 0.00256 | 0.0026 | 0.00267 | 0.00277 | 0.00289 | 0.00301 | 0.00312 | 0.00322 | 0.0033 | 0.00336 | 0.00341 | 0.00343 | 0.00342 | 0.00339 | 0.00334 | 0.00327 | 0.00319 | 0.00309 | 0.00297 | 0.00285 | 0.00272 | 0.00258 | 0.00244 | 0.00229 | 0.00213 | 0.00196 | 0.00179 | 0.00162 | 0.00146 | 0.00132 | 0.00118 | 0.00107 | 0.00098 | 0.00092 | 0.00088 | 0.00086 | 0.00087 | 0.0009 | 0.00096 | 0.00104 | 0.00113 | 0.00123 | 0.00133 | 0.00144 | 0.00157 | 0.00171 | 0.00186 | 0.00204 | 0.00226 | 0.00252 | 0.00283 | 0.0032 | 0.00361 | 0.00406 | 0.00454 | 0.00507 | 0.00563 | 0.00622 | 0.00682 | 0.00743 | 0.00805 | 0.00866 | 0.00926 | 0.00983 | 0.01035 | 0.01081 | 0.0112 | 0.01153 | 0.01177 | 0.01194 | 0.01203 | 0.01204 | 0.01199 | 0.01188 | 0.01173 | 0.01154 | 0.01133 | 0.0111 | 0.01086 | 0.0106 | 0.01034 | 0.01008 | 0.00981 | 0.00955 | 0.0093 | 0.00906 | 0.00884 | 0.00863 | 0.00843 | 0.00823 | 0.00804 | 0.00784 | 0.00765 | 0.00745 | 0.00724 | 0.00704 | 0.00684 | 0.00667 | 0.00653 | 0.00642 | 0.00634 | 0.00631 | 0.00631 | 0.00637 | 0.00647 | 0.00662 | 0.00681 | 0.00703 | 0.00727 | 0.00754 | 0.00784 | 0.00815 | 0.00848 | 0.00883 | 0.0092 | 0.00961 | 0.01004 | 0.01051 | 0.01098 | 0.01147 | 0.01196 | 0.01245 | 0.01292 | 0.01338 | 0.01382 | 0.01424 | 0.01466 | 0.01508 | 0.01551 | 0.01596 | 0.01645 | 0.01701 | 0.01763 | 0.01831 | 0.01904 | 0.01978 | 0.02053 | 0.02127 | 0.02197 | 0.02262 | 0.02321 | 0.02372 | 0.02419 | 0.02462 | 0.02501 | 0.02537 | 0.0257 | 0.02599 | 0.02626 | 0.0265 | 0.02671 | 0.02688 | 0.02699 | 0.02702 | 0.02697 | 0.02685 | 0.02668 | 0.02646 | 0.02622 | 0.02597 | 0.02574 | 0.02555 | 0.0254 | 0.0253 | 0.02528 | 0.02535 | 0.02553 | 0.02582 | 0.02618 | 0.02659 | 0.02703 | 0.02748 | 0.02793 | 0.02835 | 0.02874 | 0.02913 | 0.02955 | 0.03005 | 0.03061 | 0.03124 | 0.03192 | 0.03265 | 0.03343 | 0.03425 | 0.03508 | 0.03591 | 0.0367 | 0.03744 | 0.03811 | 0.03872 | 0.03923 | 0.03966 | 0.04 | 0.04025 | 0.04043 | 0.04055 | 0.04073 | 0.04109 | 0.04175 | 0.04271 | 0.0439 | 0.04516 | 0.04638 | 0.04746 | 0.0483 | 0.04888 | 0.04919 | 0.04931 | 0.04942 | 0.04971 | 0.05031 | 0.05119 | 0.05219 | 0.05317 | 0.05403 | 0.05472 | 0.0552 | 0.05549 | 0.05559 | 0.05555 | 0.05542 | 0.05528 | 0.05516 | 0.05505 | 0.05488 | 0.05465 | 0.05434 | 0.05398 | 0.05358 | 0.05317 | 0.05274 | 0.05231 | 0.05189 | 0.05148 | 0.05109 | 0.05073 | 0.05042 | 0.05017 | 0.05005 | 0.05008 | 0.05023 | 0.05044 | 0.05066 | 0.05085 | 0.05096 | 0.05098 | 0.05089 | 0.05067 | 0.05032 | 0.04987 | 0.04942 | 0.04906 | 0.04888 | 0.04887 | 0.04894 | 0.049 | 0.04896 | 0.04877 | 0.0484 | 0.04785 | 0.04713 | 0.04628 | 0.0454 | 0.04463 | 0.04403 | 0.04359 | 0.04323 | 0.04288 | 0.04252 | 0.04215 | 0.04176 | 0.04136 | 0.04094 | 0.04051 | 0.04008 | 0.03964 | 0.0392 | 0.03875 | 0.03831 | 0.03788 | 0.03747 | 0.03708 | 0.03671 | 0.03636 | 0.03604 | 0.03576 | 0.03551 | 0.03527 | 0.03504 | 0.03481 | 0.03458 | 0.03434 | 0.0341 | 0.03384 | 0.03357 | 0.03329 | 0.033 | 0.03271 | 0.03241 | 0.03211 | 0.03182 | 0.03156 | 0.03133 | 0.03112 | 0.03093 | 0.03076 | 0.0306 | 0.03044 | 0.03029 | 0.03015 | 0.03001 | 0.02989 | 0.02977 | 0.02967 | 0.02956 | 0.02942 | 0.02923 | 0.02897 | 0.02863 | 0.0282 | 0.02769 | 0.02711 | 0.02647 | 0.02579 | 0.0251 | 0.02441 | 0.02376 | 0.02313 | 0.02253 | 0.02198 | 0.02147 | 0.021 | 0.02057 | 0.02016 | 0.01977 | 0.01939 | 0.01902 | 0.01867 | 0.01832 | 0.01799 | 0.01767 | 0.01736 | 0.01707 | 0.01678 | 0.0165 | 0.01621 | 0.01592 | 0.01562 | 0.01531 | 0.01498 | 0.01465 | 0.01432 | 0.01399 | 0.01365 | 0.01332 | 0.01299 | 0.01266 | 0.01234 | 0.01202 | 0.01171 | 0.01141 | 0.01112 | 0.01084 | 0.01057 | 0.01029 | 0.01003 | 0.00976 | 0.00951 | 0.00926 | 0.00902 | 0.00881 | 0.00861 | 0.00843 | 0.00825 | 0.00807 | 0.00789 | 0.00771 | 0.00754 | 0.00737 | 0.0072 | 0.00705 | 0.00691 | 0.00679 | 0.00667 | 0.00656 | 0.00646 | 0.00636 | 0.00625 | 0.00615 | 0.00604 | 0.00594 | 0.00584 | 0.00575 | 0.00566 | 0.00558 | 0.0055 | 0.00543 | 0.00537 | 0.0053 | 0.00521 | 0.00513 | 0.00504 | 0.00495 | 0.00488 | 0.00481 | 0.00474 | 0.00468 | 0.00463 | 0.00459 | 0.00456 | 0.00455 | 0.00455 | 0.00457 | 0.00461 | 0.00467 | 0.00475 | 0.00483 | 0.00492 | 0.00502 | 0.00511 | 0.00521 | 0.00532 | 0.00545 | 0.0056 | 0.00577 | 0.00596 | 0.00617 | 0.00639 | 0.00663 | 0.00686 | 0.00709 | 0.00731 | 0.00752 | 0.00772 | 0.00791 | 0.00808 | 0.00823 | 0.00836 | 0.00845 | 0.0085 | 0.00851 | 0.00849 | 0.00845 | 0.00842 | 0.00839 | 0.00832 | 0.00821 | 0.00805 | 0.00784 | 0.00759 | 0.00729 | 0.00697 | 0.00665 | 0.00636 | 0.00614 | 0.00599 | 0.00588 | 0.00575 | 0.00563 | 0.00554 | 0.00549 | 0.00547 | 0.00545 | 0.00538 | 0.00528 | 0.00514 | 0.00498 | 0.00478 | 0.00456 | 0.00431 | 0.00411 | 0.00397 | 0.0039 | 0.00387 | 0.00384 | 0.00381 | 0.00376 | 0.0037 | 0.00363 | 0.00354 | 0.00344 | 0.00333 | 0.00322 | 0.0031 | 0.00298 | 0.00285 | 0.00274 | 0.00262 | 0.00251 | 0.00241 | 0.00231 | 0.00221 | 0.00209 | 0.00195 | 0.0018 | 0.00165 | 0.00149 | 0.00134 | 0.0012 | 0.00108 | 0.00099 | 0.00091 | 0.00086 | 0.00082 | 0.00078 | 0.00074 | 0.0007 | 0.00066 | 0.00062 | 0.00057 | 0.00052 | 0.00048 | 0.00044 | 0.00041 | 0.00039 | 0.00035 | 0.00031 | 0.00026 | 0.0002 | 0.00015 | 0.00011 | 7e-05 | 4e-05 | 3e-05 | 3e-05 | 4e-05 | 5e-05 | 6e-05 | 5e-05 | 4e-05 | 2e-05 | -1e-05 | -4e-05 | -7e-05 | -9e-05 | -0.00012 | -0.00014 | -0.00016 | -0.00017 | -0.00017 | -0.00017 | -0.00017 | -0.00017 | -0.00016 | -0.00015 | -0.00013 | -0.0001 | -8e-05 | -5e-05 | -3e-05 | -1e-05 | 0 | 0 | -1e-05 | -3e-05 | -4e-05 | -5e-05 | -5e-05 | -6e-05 | -8e-05 | -9e-05 | -0.00011 | -0.00012 | -0.00013 | -0.00014 | -0.00015 | -0.00016 | -0.00015 | -0.00015 | -0.00014 | -0.00012 | -0.00011 | -9e-05 | -8e-05 | -8e-05 | -8e-05 | -9e-05 | -0.00011 | -0.00013 | -0.00016 | -0.00019 | -0.00022 | -0.00023 | -0.00023 | -0.00021 | -0.00019 | -0.00018 | -0.00017 | -0.00015 | -0.00014 | -0.00013 | -0.00013 | -0.00014 | -0.00016 | -0.00018 | -0.0002 | -0.00022 | -0.00024 | -0.00026 | -0.00028 | -0.00029 | -0.0003 | -0.00029 | -0.00028 | -0.00027 | -0.00026 | -0.00026 | -0.00024 | -0.00022 | -0.0002 | -0.00019 | -0.00018 | -0.00018 | -0.00018 | -0.00017 | -0.00016 | -0.00015 | -0.00016 | -0.00017 | -0.00017 | -0.00017 | -0.00017 | -0.00015 | -0.00014 | -0.00012 | -9e-05 | -6e-05 | -3e-05 | 0 | 3e-05 | 5e-05 | 6e-05 | 8e-05 | 9e-05 | 0.00012 | 0.00016 | 0.00021 | 0.00028 | 0.00035 | 0.00042 | 0.00048 | 0.00054 | 0.00059 | 0.00063 | 0.00066 | 0.00068 | 0.0007 | 0.00072 | 0.00074 | 0.00076 | 0.00078 | 0.00081 | 0.00084 | 0.00089 | 0.00094 | 0.00102 | 0.00112 | 0.00123 | 0.00133 | 0.00142 | 0.00148 | 0.00154 | 0.00159 | 0.00166 | 0.00172 | 0.00177 | 0.00183 | 0.0019 | 0.00199 | 0.00208 | 0.00216 | 0.00225 | 0.00234 | 0.00246 | 0.0026 | 0.00275 | 0.00291 | 0.00307 | 0.00323 | 0.00337 | 0.0035 | 0.00362 | 0.00373 | 0.00382 | 0.00389 | 0.00397 | 0.00407 | 0.00418 | 0.00431 | 0.00445 | 0.00461 | 0.00476 | 0.0049 | 0.00502 | 0.00513 | 0.00522 | 0.0053 | 0.00537 | 0.00546 | 0.00555 | 0.00565 | 0.00575 | 0.00582 | 0.00587 | 0.0059 | 0.00591 | 0.00591 | 0.0059 | 0.00589 | 0.00589 | 0.00588 | 0.00589 | 0.00591 | 0.00592 | 0.00593 | 0.00593 | 0.00591 | 0.0059 | 0.00588 | 0.00586 | 0.00584 | 0.00582 | 0.0058 | 0.00579 | 0.00579 | 0.00579 | 0.00577 | 0.00575 | 0.00573 | 0.00573 | 0.00576 | 0.0058 | 0.00587 | 0.00595 | 0.00606 | 0.00619 | 0.00632 | 0.00645 | 0.00657 | 0.00669 | 0.00683 | 0.007 | 0.00721 | 0.00746 | 0.00773 | 0.00802 | 0.00834 | 0.00868 | 0.00905 | 0.00945 | 0.00988 | 0.01028 | 0.01047 | 0.01029 | 0.00996 | 0.01002 | 0.01051 | 0.01107 | 0.01153 | 0.01195 | 0.01244 | 0.01299 | 0.01352 | 0.01387 | 0.01386 | 0.01356 | 0.01338 | 0.01362 | 0.01396 | 0.01403 | 0.01389 | 0.01369 | 0.01352 | 0.01335 | 0.01318 | 0.013 | 0.01281 | 0.01263 | 0.01246 | 0.01229 | 0.01214 | 0.012 | 0.01188 | 0.01178 | 0.01168 | 0.01159 | 0.01152 | 0.01146 | 0.01143 | 0.01142 | 0.01144 | 0.01149 | 0.01156 | 0.01164 | 0.01171 | 0.01177 | 0.01181 | 0.01188 | 0.01196 | 0.01208 | 0.0122 | 0.01232 | 0.01245 | 0.01257 | 0.01268 | 0.01279 | 0.01289 | 0.01301 | 0.01316 | 0.01334 | 0.01354 | 0.01375 | 0.01397 | 0.01417 | 0.01434 | 0.01449 | 0.01461 | 0.01474 | 0.01489 | 0.01507 | 0.0153 | 0.01555 | 0.01584 | 0.01615 | 0.01646 | 0.01673 | 0.01694 | 0.01708 | 0.01719 | 0.01728 | 0.01739 | 0.01752 | 0.01765 | 0.01778 | 0.01792 | 0.01807 | 0.01821 | 0.01833 | 0.01842 | 0.0185 | 0.01858 | 0.01865 | 0.0187 | 0.01872 | 0.0187 | 0.01865 | 0.01858 | 0.01852 | 0.01846 | 0.01841 | 0.01834 | 0.01827 | 0.01822 | 0.01821 | 0.01823 | 0.01829 | 0.01837 | 0.0185 | 0.01865 | 0.01881 | 0.01894 | 0.01901 | 0.01902 | 0.019 | 0.01898 | 0.01899 | 0.01903 | 0.01909 | 0.01917 | 0.01927 | 0.01936 | 0.01943 | 0.01945 | 0.01941 | 0.01935 | 0.01929 | 0.01924 | 0.01919 | 0.01913 | 0.01909 | 0.01908 | 0.01912 | 0.01916 | 0.01916 | 0.01912 | 0.01907 | 0.01903 | 0.01903 | 0.01902 | 0.01901 | 0.019 | 0.01902 | 0.01906 | 0.01912 | 0.01917 | 0.01918 | 0.01917 | 0.01918 | 0.01924 | 0.01937 | 0.01956 | 0.01982 | 0.02012 | 0.02046 | 0.02084 | 0.02126 | 0.02171 | 0.02218 | 0.02264 | 0.02306 | 0.02341 | 0.02369 | 0.02387 | 0.02393 | 0.02388 | 0.02372 | 0.0235 | 0.02324 | 0.02296 | 0.02266 | 0.02232 | 0.02195 | 0.02159 | 0.02123 | 0.02091 | 0.0206 | 0.02032 | 0.02007 | 0.01987 | 0.01972 | 0.01959 | 0.01948 | 0.01936 | 0.01923 | 0.0191 | 0.01895 | 0.01877 | 0.01858 | 0.01839 | 0.0182 | 0.01805 | 0.01794 | 0.01786 | 0.01781 | 0.01778 | 0.01777 | 0.01779 | 0.01784 | 0.01791 | 0.01799 | 0.01807 | 0.01815 | 0.01819 | 0.01814 | 0.01801 | 0.01781 | 0.01762 | 0.01747 | 0.01739 | 0.01739 | 0.01748 | 0.01763 | 0.01779 | 0.01789 | 0.01787 | 0.01771 | 0.0174 | 0.01703 | 0.01666 | 0.01636 | 0.01615 | 0.01604 | 0.01604 | 0.01611 | 0.01619 | 0.01624 | 0.01623 | 0.01616 | 0.01603 | 0.01586 | 0.01568 | 0.0155 | 0.01535 | 0.01524 | 0.01517 | 0.01511 | 0.015 | 0.01481 | 0.01455 | 0.01428 | 0.01406 | 0.01392 | 0.01385 | 0.01386 | 0.01393 | 0.01405 | 0.01417 | 0.01423 | 0.01421 | 0.0141 | 0.0139 | 0.01365 | 0.01338 | 0.01313 | 0.01294 | 0.01283 | 0.01279 | 0.0128 | 0.01284 | 0.01288 | 0.01292 | 0.01293 | 0.01289 | 0.0128 | 0.01266 | 0.01251 | 0.01236 | 0.01223 | 0.0121 | 0.01196 | 0.01181 | 0.01164 | 0.01146 | 0.01128 | 0.01112 | 0.01103 | 0.011 | 0.01102 | 0.01102 | 0.01095 | 0.01081 | 0.01063 | 0.01042 | 0.01015 | 0.00979 | 0.00936 | 0.00895 | 0.00865 | 0.00851 | 0.0085 | 0.00861 | 0.00879 | 0.00907 | 0.00939 | 0.00969 | 0.00993 | 0.01006 | 0.01009 | 0.01002 | 0.00984 | 0.00957 | 0.00928 | 0.00906 | 0.00895 | 0.00894 | 0.00897 | 0.00898 | 0.00897 | 0.00895 | 0.00894 | 0.00891 | 0.00887 | 0.00883 | 0.00884 | 0.00888 | 0.00896 | 0.00905 | 0.00912 | 0.00916 | 0.00917 | 0.00921 | 0.00932 | 0.00955 | 0.00986 | 0.01023 | 0.01062 | 0.01099 | 0.01133 | 0.01162 | 0.01182 | 0.0119 | 0.01187 | 0.01176 | 0.0116 | 0.01142 | 0.01125 | 0.01108 | 0.01094 | 0.01083 | 0.01076 | 0.01071 | 0.01067 | 0.01061 | 0.0105 | 0.01032 | 0.01006 | 0.00971 | 0.00928 | 0.0088 | 0.00835 | 0.00801 | 0.00782 | 0.00772 | 0.00757 | 0.0072 | 0.0066 | 0.00584 | 0.00507 | 0.00439 | 0.00391 | 0.00367 | 0.00373 | 0.00409 | 0.00463 | 0.00518 | 0.00556 | 0.0057 | 0.00568 | 0.00559 | 0.0055 | 0.00542 | 0.00535 | 0.00529 | 0.00525 | 0.00523 | 0.00526 | 0.00533 | 0.00544 | 0.00555 | 0.00559 | 0.00559 | 0.00559 | 0.00559 | 0.00559 | 0.00559 | 0.00559
LB3-3 | 0.00027 | 0.00027 | 0.027% | 0.00027 | 0.00027 | 0.00027 | 0.00027 | 0.00027 | 0.00027 | 0.00025 | 0.00023 | 0.0002 | 0.00019 | 0.00018 | 0.00019 | 0.00021 | 0.00026 | 0.00031 | 0.00036 | 0.0004 | 0.00043 | 0.00044 | 0.00044 | 0.00043 | 0.00041 | 0.00039 | 0.00037 | 0.00035 | 0.00033 | 0.00031 | 0.00028 | 0.00026 | 0.00025 | 0.00024 | 0.00023 | 0.00021 | 0.00021 | 0.0002 | 0.00021 | 0.00022 | 0.00024 | 0.00026 | 0.00029 | 0.00032 | 0.00034 | 0.00036 | 0.00036 | 0.00033 | 0.0003 | 0.00026 | 0.00023 | 0.00021 | 0.0002 | 0.00021 | 0.00022 | 0.00024 | 0.00026 | 0.00028 | 0.0003 | 0.00032 | 0.00034 | 0.00037 | 0.00039 | 0.00041 | 0.00041 | 0.0004 | 0.00035 | 0.00029 | 0.00021 | 0.00014 | 0.0001 | 8e-05 | 8e-05 | 0.0001 | 0.00012 | 0.00015 | 0.00016 | 0.00017 | 0.00018 | 0.00019 | 0.00021 | 0.00024 | 0.00029 | 0.00034 | 0.00039 | 0.00042 | 0.00044 | 0.00043 | 0.0004 | 0.00036 | 0.00031 | 0.00026 | 0.00021 | 0.00017 | 0.00015 | 0.00015 | 0.00018 | 0.00022 | 0.00026 | 0.0003 | 0.00032 | 0.00033 | 0.00033 | 0.00032 | 0.00032 | 0.00032 | 0.00033 | 0.00034 | 0.00035 | 0.00034 | 0.00032 | 0.00029 | 0.00026 | 0.00023 | 0.00023 | 0.00024 | 0.00027 | 0.00032 | 0.00037 | 0.00043 | 0.00047 | 0.00051 | 0.00054 | 0.00055 | 0.00055 | 0.00054 | 0.00052 | 0.00048 | 0.00043 | 0.00036 | 0.00029 | 0.00022 | 0.00016 | 0.00011 | 0.0001 | 0.0001 | 0.00012 | 0.00016 | 0.00021 | 0.00026 | 0.00032 | 0.00036 | 0.00038 | 0.0004 | 0.0004 | 0.0004 | 0.0004 | 0.0004 | 0.0004 | 0.00041 | 0.00042 | 0.00044 | 0.00045 | 0.00046 | 0.00046 | 0.00045 | 0.00043 | 0.00041 | 0.00039 | 0.00038 | 0.00036 | 0.00036 | 0.00035 | 0.00036 | 0.00037 | 0.00039 | 0.0004 | 0.00041 | 0.00041 | 0.00042 | 0.00043 | 0.00044 | 0.00045 | 0.00045 | 0.00044 | 0.00041 | 0.00038 | 0.00033 | 0.00029 | 0.00027 | 0.00027 | 0.0003 | 0.00035 | 0.00043 | 0.0005 | 0.00057 | 0.00061 | 0.00063 | 0.00062 | 0.0006 | 0.00056 | 0.00053 | 0.00051 | 0.00049 | 0.00048 | 0.00048 | 0.00049 | 0.00051 | 0.00054 | 0.0006 | 0.00067 | 0.00074 | 0.0008 | 0.00084 | 0.00085 | 0.00083 | 0.00078 | 0.00072 | 0.00066 | 0.00061 | 0.00059 | 0.0006 | 0.00063 | 0.00066 | 0.00068 | 0.00069 | 0.00068 | 0.00067 | 0.00066 | 0.00066 | 0.00068 | 0.00071 | 0.00076 | 0.00082 | 0.00086 | 0.0009 | 0.00091 | 0.00091 | 0.0009 | 0.00088 | 0.00085 | 0.00083 | 0.00081 | 0.0008 | 0.0008 | 0.0008 | 0.0008 | 0.00081 | 0.00082 | 0.00083 | 0.00084 | 0.00085 | 0.00086 | 0.00088 | 0.00092 | 0.00097 | 0.00102 | 0.00106 | 0.00109 | 0.0011 | 0.0011 | 0.00108 | 0.00104 | 0.001 | 0.00097 | 0.00095 | 0.00094 | 0.00094 | 0.00093 | 0.00091 | 0.00089 | 0.00086 | 0.00083 | 0.00081 | 0.00081 | 0.00082 | 0.00084 | 0.00086 | 0.00089 | 0.00093 | 0.00098 | 0.00103 | 0.0011 | 0.00117 | 0.00122 | 0.00126 | 0.00127 | 0.00124 | 0.0012 | 0.00113 | 0.00105 | 0.00097 | 0.00091 | 0.00086 | 0.00083 | 0.00082 | 0.0008 | 0.00079 | 0.00077 | 0.00076 | 0.00076 | 0.00077 | 0.00078 | 0.0008 | 0.00081 | 0.00081 | 0.00081 | 0.0008 | 0.0008 | 0.0008 | 0.00081 | 0.00084 | 0.00087 | 0.00091 | 0.00095 | 0.00097 | 0.00099 | 0.00099 | 0.00099 | 0.00097 | 0.00095 | 0.00093 | 0.00092 | 0.00092 | 0.00092 | 0.00094 | 0.00095 | 0.00097 | 0.00098 | 0.00098 | 0.00098 | 0.00097 | 0.00095 | 0.00093 | 0.00091 | 0.0009 | 0.00089 | 0.00089 | 0.0009 | 0.00093 | 0.00095 | 0.00097 | 0.00099 | 0.001 | 0.001 | 0.00099 | 0.00099 | 0.00097 | 0.00096 | 0.00094 | 0.00095 | 0.00098 | 0.00103 | 0.0011 | 0.00118 | 0.00125 | 0.00132 | 0.00136 | 0.00136 | 0.00133 | 0.00128 | 0.00122 | 0.00116 | 0.00111 | 0.00108 | 0.00105 | 0.00104 | 0.00102 | 0.00099 | 0.00097 | 0.00095 | 0.00094 | 0.00094 | 0.00095 | 0.00097 | 0.00098 | 0.00099 | 0.001 | 0.00101 | 0.00103 | 0.00107 | 0.00112 | 0.00118 | 0.00125 | 0.00131 | 0.00136 | 0.00139 | 0.0014 | 0.00139 | 0.00137 | 0.00136 | 0.00136 | 0.00138 | 0.00142 | 0.00147 | 0.00152 | 0.00155 | 0.00158 | 0.00158 | 0.00156 | 0.00152 | 0.00146 | 0.00138 | 0.00129 | 0.00119 | 0.0011 | 0.00103 | 0.001 | 0.00103 | 0.0011 | 0.00123 | 0.00137 | 0.00152 | 0.00164 | 0.00172 | 0.00175 | 0.00174 | 0.00171 | 0.00166 | 0.00161 | 0.00158 | 0.00155 | 0.00153 | 0.00152 | 0.00152 | 0.00152 | 0.00153 | 0.00155 | 0.00157 | 0.00161 | 0.00164 | 0.00167 | 0.00169 | 0.00171 | 0.00174 | 0.00179 | 0.00185 | 0.00192 | 0.00197 | 0.00202 | 0.00204 | 0.00205 | 0.00204 | 0.00202 | 0.00198 | 0.00195 | 0.00192 | 0.0019 | 0.00187 | 0.00183 | 0.00179 | 0.00173 | 0.00168 | 0.00164 | 0.00162 | 0.00162 | 0.00165 | 0.00172 | 0.00181 | 0.0019 | 0.00197 | 0.00201 | 0.00202 | 0.002 | 0.00195 | 0.00188 | 0.00182 | 0.00176 | 0.00173 | 0.00173 | 0.00174 | 0.00175 | 0.00176 | 0.00175 | 0.00174 | 0.00173 | 0.00171 | 0.00171 | 0.0017 | 0.0017 | 0.0017 | 0.0017 | 0.00169 | 0.00168 | 0.00167 | 0.00166 | 0.00164 | 0.00162 | 0.0016 | 0.00159 | 0.00158 | 0.00158 | 0.00161 | 0.00165 | 0.0017 | 0.00173 | 0.00173 | 0.00171 | 0.00166 | 0.00159 | 0.00152 | 0.00145 | 0.00139 | 0.00137 | 0.00137 | 0.00139 | 0.00142 | 0.00144 | 0.00146 | 0.00148 | 0.0015 | 0.00152 | 0.00154 | 0.00156 | 0.00158 | 0.0016 | 0.00162 | 0.00164 | 0.00165 | 0.00165 | 0.00165 | 0.00163 | 0.0016 | 0.00156 | 0.00153 | 0.00149 | 0.00147 | 0.00147 | 0.0015 | 0.00154 | 0.00159 | 0.00165 | 0.0017 | 0.00173 | 0.00174 | 0.00171 | 0.00166 | 0.00158 | 0.00151 | 0.00144 | 0.00139 | 0.00136 | 0.00136 | 0.00136 | 0.00138 | 0.00139 | 0.00138 | 0.00137 | 0.00135 | 0.00133 | 0.0013 | 0.00128 | 0.00127 | 0.00127 | 0.00128 | 0.00131 | 0.00134 | 0.00138 | 0.00142 | 0.00146 | 0.00149 | 0.00153 | 0.00156 | 0.00159 | 0.00163 | 0.00166 | 0.00169 | 0.0017 | 0.00171 | 0.0017 | 0.00167 | 0.00164 | 0.00159 | 0.00156 | 0.00155 | 0.00157 | 0.00161 | 0.00165 | 0.00168 | 0.00168 | 0.00163 | 0.00153 | 0.00141 | 0.00129 | 0.00119 | 0.00113 | 0.00114 | 0.00119 | 0.00129 | 0.0014 | 0.0015 | 0.00158 | 0.00162 | 0.00162 | 0.0016 | 0.00158 | 0.00155 | 0.00154 | 0.00154 | 0.00156 | 0.00158 | 0.00161 | 0.00164 | 0.00167 | 0.00168 | 0.00168 | 0.00167 | 0.00164 | 0.00159 | 0.00152 | 0.00144 | 0.00135 | 0.00128 | 0.00123 | 0.00123 | 0.00126 | 0.00133 | 0.00141 | 0.0015 | 0.00157 | 0.00161 | 0.00161 | 0.0016 | 0.00158 | 0.00156 | 0.00157 | 0.0016 | 0.00163 | 0.00165 | 0.00167 | 0.00168 | 0.00169 | 0.00169 | 0.0017 | 0.00172 | 0.00174 | 0.00175 | 0.00173 | 0.00168 | 0.00161 | 0.00151 | 0.00141 | 0.00132 | 0.00127 | 0.00126 | 0.00128 | 0.00134 | 0.00142 | 0.0015 | 0.00157 | 0.00162 | 0.00165 | 0.00165 | 0.00164 | 0.00162 | 0.00161 | 0.0016 | 0.00162 | 0.00164 | 0.00169 | 0.00174 | 0.0018 | 0.00184 | 0.00187 | 0.00188 | 0.00186 | 0.00182 | 0.00177 | 0.00171 | 0.00164 | 0.00157 | 0.00152 | 0.00148 | 0.00147 | 0.00149 | 0.00153 | 0.00158 | 0.00164 | 0.0017 | 0.00175 | 0.00179 | 0.00181 | 0.00181 | 0.0018 | 0.0018 | 0.0018 | 0.00181 | 0.00181 | 0.00182 | 0.00181 | 0.00181 | 0.0018 | 0.00181 | 0.00182 | 0.00185 | 0.00189 | 0.00192 | 0.00195 | 0.00196 | 0.00195 | 0.00191 | 0.00184 | 0.00176 | 0.0017 | 0.00166 | 0.00166 | 0.00169 | 0.00174 | 0.0018 | 0.00187 | 0.00193 | 0.00196 | 0.00198 | 0.00199 | 0.00199 | 0.00198 | 0.00198 | 0.00198 | 0.00198 | 0.00198 | 0.00197 | 0.00197 | 0.00196 | 0.00195 | 0.00195 | 0.00194 | 0.00193 | 0.00192 | 0.00192 | 0.00192 | 0.00192 | 0.00193 | 0.00194 | 0.00196 | 0.00198 | 0.00201 | 0.00204 | 0.00206 | 0.00206 | 0.00206 | 0.00205 | 0.00205 | 0.00206 | 0.00207 | 0.00208 | 0.0021 | 0.00212 | 0.00213 | 0.00214 | 0.00213 | 0.0021 | 0.00208 | 0.00205 | 0.00204 | 0.00204 | 0.00204 | 0.00205 | 0.00206 | 0.00206 | 0.00206 | 0.00204 | 0.00203 | 0.00202 | 0.00201 | 0.00201 | 0.00203 | 0.00205 | 0.00208 | 0.0021 | 0.00213 | 0.00215 | 0.00216 | 0.00218 | 0.0022 | 0.00222 | 0.00224 | 0.00226 | 0.00226 | 0.00226 | 0.00223 | 0.0022 | 0.00217 | 0.00214 | 0.00213 | 0.00213 | 0.00214 | 0.00216 | 0.00219 | 0.00222 | 0.00225 | 0.00227 | 0.00228 | 0.00229 | 0.0023 | 0.00229 | 0.00229 | 0.00229 | 0.00228 | 0.00227 | 0.00227 | 0.00226 | 0.00226 | 0.00227 | 0.00227 | 0.00227 | 0.00227 | 0.00227 | 0.00226 | 0.00226 | 0.00226 | 0.00227 | 0.00228 | 0.00229 | 0.00231 | 0.00233 | 0.00233 | 0.00233 | 0.00232 | 0.00232 | 0.00231 | 0.00231 | 0.0023 | 0.0023 | 0.0023 | 0.0023 | 0.0023 | 0.00228 | 0.00227 | 0.00226 | 0.00225 | 0.00225 | 0.00226 | 0.00227 | 0.00228 | 0.00229 | 0.0023 | 0.00232 | 0.00232 | 0.00233 | 0.00233 | 0.00233 | 0.00234 | 0.00235 | 0.00235 | 0.00235 | 0.00235 | 0.00235 | 0.00235 | 0.00235 | 0.00234 | 0.00233 | 0.00232 | 0.00231 | 0.0023 | 0.00229 | 0.00229 | 0.0023 | 0.00232 | 0.00234 | 0.00236 | 0.00237 | 0.00238 | 0.00238 | 0.00238 | 0.00239 | 0.00239 | 0.0024 | 0.00241 | 0.00242 | 0.00244 | 0.00245 | 0.00247 | 0.00247 | 0.00248 | 0.00248 | 0.00248 | 0.00247 | 0.00246 | 0.00245 | 0.00244 | 0.00244 | 0.00244 | 0.00244 | 0.00244 | 0.00243 | 0.00243 | 0.00242 | 0.00241 | 0.00241 | 0.00242 | 0.00243 | 0.00244 | 0.00246 | 0.00248 | 0.00251 | 0.00252 | 0.00252 | 0.00251 | 0.00251 | 0.0025 | 0.00251 | 0.00252 | 0.00253 | 0.00253 | 0.00254 | 0.00254 | 0.00253 | 0.00252 | 0.0025 | 0.0025 | 0.00251 | 0.00253 | 0.00255 | 0.00257 | 0.00259 | 0.00261 | 0.00262 | 0.00262 | 0.00262 | 0.00261 | 0.0026 | 0.00259 | 0.00258 | 0.00257 | 0.00258 | 0.00258 | 0.00258 | 0.00258 | 0.00257 | 0.00256 | 0.00255 | 0.00253 | 0.00251 | 0.00248 | 0.00247 | 0.00246 | 0.00245 | 0.00244 | 0.00244 | 0.00243 | 0.00243 | 0.00244 | 0.00246 | 0.00249 | 0.00251 | 0.00254 | 0.00255 | 0.00256 | 0.00255 | 0.00254 | 0.00252 | 0.00251 | 0.00251 | 0.00251 | 0.00252 | 0.00254 | 0.00255 | 0.00257 | 0.00259 | 0.00261 | 0.00262 | 0.00263 | 0.00265 | 0.00265 | 0.00265 | 0.00265 | 0.00264 | 0.00263 | 0.00261 | 0.00259 | 0.00257 | 0.00255 | 0.00254 | 0.00254 | 0.00255 | 0.00255 | 0.00256 | 0.00257 | 0.00257 | 0.00258 | 0.00257 | 0.00256 | 0.00255 | 0.00256 | 0.00257 | 0.00259 | 0.00262 | 0.00263 | 0.00265 | 0.00266 | 0.00267 | 0.00267 | 0.00267 | 0.00267 | 0.00267 | 0.00267 | 0.00267 | 0.00267 | 0.00267 | 0.00267 | 0.00267 | 0.00268 | 0.00269 | 0.0027 | 0.00271 | 0.00271 | 0.0027 | 0.00269 | 0.00267 | 0.00266 | 0.00266 | 0.00266 | 0.00267 | 0.00268 | 0.00269 | 0.0027 | 0.00271 | 0.00271 | 0.0027 | 0.00269 | 0.00267 | 0.00266 | 0.00265 | 0.00264 | 0.00264 | 0.00264 | 0.00264 | 0.00265 | 0.00267 | 0.0027 | 0.00272 | 0.00274 | 0.00276 | 0.00277 | 0.00279 | 0.00279 | 0.00279 | 0.00279 | 0.00279 | 0.00278 | 0.00278 | 0.00278 | 0.00277 | 0.00276 | 0.00275 | 0.00274 | 0.00273 | 0.00273 | 0.00273 | 0.00273 | 0.00273 | 0.00273 | 0.00274 | 0.00275 | 0.00276 | 0.00277 | 0.00278 | 0.0028 | 0.00281 | 0.00282 | 0.00282 | 0.00281 | 0.0028 | 0.00278 | 0.00276 | 0.00274 | 0.00273 | 0.00272 | 0.00272 | 0.00273 | 0.00274 | 0.00276 | 0.00278 | 0.0028 | 0.00282 | 0.00283 | 0.00283 | 0.00282 | 0.0028 | 0.00279 | 0.00278 | 0.00277 | 0.00277 | 0.00278 | 0.00279 | 0.0028 | 0.00281 | 0.0028 | 0.00278 | 0.00276 | 0.00273 | 0.00272 | 0.00272 | 0.00273 | 0.00276 | 0.00278 | 0.0028 | 0.00282 | 0.00283 | 0.00284 | 0.00285 | 0.00285 | 0.00286 | 0.00287 | 0.00287 | 0.00288 | 0.00288 | 0.00287 | 0.00287 | 0.00286 | 0.00285 | 0.00286 | 0.00287 | 0.00288 | 0.00289 | 0.00289 | 0.00288 | 0.00288 | 0.00288 | 0.00288 | 0.00289 | 0.00291 | 0.00292 | 0.00294 | 0.00295 | 0.00296 | 0.00297 | 0.00297 | 0.00298 | 0.003 | 0.00301 | 0.00301 | 0.00301 | 0.00299 | 0.00296 | 0.00294 | 0.00291 | 0.00289 | 0.00289 | 0.00289 | 0.00291 | 0.00293 | 0.00295 | 0.00295 | 0.00295 | 0.00295 | 0.00294 | 0.00293 | 0.00292 | 0.00292 | 0.00291 | 0.00292 | 0.00293 | 0.00294 | 0.00295 | 0.00297 | 0.00298 | 0.003 | 0.00301 | 0.00301 | 0.00301 | 0.00299 | 0.00298 | 0.00296 | 0.00295 | 0.00294 | 0.00293 | 0.00294 | 0.00294 | 0.00296 | 0.00297 | 0.00299 | 0.003 | 0.00301 | 0.00301 | 0.003 | 0.003 | 0.00299 | 0.00297 | 0.00294 | 0.00292 | 0.00291 | 0.0029 | 0.00289 | 0.0029 | 0.00291 | 0.00293 | 0.00295 | 0.00297 | 0.00298 | 0.00299 | 0.00298 | 0.00298 | 0.00297 | 0.00297 | 0.00296 | 0.00297 | 0.00298 | 0.00299 | 0.00299 | 0.00299 | 0.00298 | 0.00298 | 0.00297 | 0.00296 | 0.00295 | 0.00295 | 0.00296 | 0.00298 | 0.003 | 0.00302 | 0.00302 | 0.00302 | 0.00301 | 0.00301 | 0.003 | 0.003 | 0.00301 | 0.00301 | 0.00302 | 0.00302 | 0.00303 | 0.00303 | 0.00303 | 0.00303 | 0.00303 | 0.00303 | 0.00305 | 0.00307 | 0.00308 | 0.00309 | 0.00308 | 0.00307 | 0.00305 | 0.00304 | 0.00303 | 0.00302 | 0.00303 | 0.00304 | 0.00306 | 0.00308 | 0.0031 | 0.00311 | 0.00311 | 0.00311 | 0.00311 | 0.0031 | 0.00308 | 0.00306 | 0.00304 | 0.00303 | 0.00303 | 0.00304 | 0.00304 | 0.00305 | 0.00306 | 0.00307 | 0.00307 | 0.00307 | 0.00306 | 0.00306 | 0.00306 | 0.00307 | 0.00308 | 0.00308 | 0.00307 | 0.00306 | 0.00305 | 0.00304 | 0.00304 | 0.00304 | 0.00305 | 0.00306 | 0.00308 | 0.00309 | 0.0031 | 0.00311 | 0.00312 | 0.00312 | 0.00312 | 0.00312 | 0.00313 | 0.00313 | 0.00314 | 0.00315 | 0.00316 | 0.00315 | 0.00315 | 0.00314 | 0.00313 | 0.00313 | 0.00313 | 0.00313 | 0.00314 | 0.00315 | 0.00315 | 0.00316 | 0.00316 | 0.00315 | 0.00313 | 0.00312 | 0.00312 | 0.00312 | 0.00313 | 0.00314 | 0.00316 | 0.00317 | 0.00319 | 0.0032 | 0.0032 | 0.00321 | 0.00321 | 0.00321 | 0.00321 | 0.00321 | 0.00321 | 0.00321 | 0.00321 | 0.0032 | 0.00318 | 0.00317 | 0.00316 | 0.00316 | 0.00317 | 0.0032 | 0.00323 | 0.00326 | 0.00329 | 0.00331 | 0.00332 | 0.00332 | 0.00331 | 0.0033 | 0.00328 | 0.00327 | 0.00326 | 0.00326 | 0.00326 | 0.00327 | 0.00328 | 0.00329 | 0.00328 | 0.00328 | 0.00328 | 0.00328 | 0.00328 | 0.0033 | 0.00331 | 0.00334 | 0.00337 | 0.0034 | 0.00343 | 0.00345 | 0.00345 | 0.00345 | 0.00346 | 0.00346 | 0.00347 | 0.00347 | 0.00348 | 0.00348 | 0.00348 | 0.00349 | 0.0035 | 0.00351 | 0.00353 | 0.00355 | 0.00359 | 0.00362 | 0.00365 | 0.00367 | 0.00369 | 0.00371 | 0.00374 | 0.00376 | 0.00379 | 0.00383 | 0.00387 | 0.00392 | 0.00396 | 0.004 | 0.00404 | 0.00406 | 0.00409 | 0.0041 | 0.00412 | 0.00412 | 0.00413 | 0.00415 | 0.00418 | 0.00421 | 0.00425 | 0.0043 | 0.00435 | 0.0044 | 0.00445 | 0.00448 | 0.00452 | 0.00454 | 0.00457 | 0.0046 | 0.00463 | 0.00465 | 0.00468 | 0.00472 | 0.00477 | 0.00481 | 0.00486 | 0.0049 | 0.00495 | 0.00498 | 0.00501 | 0.00501 | 0.00501 | 0.00501 | 0.00502 | 0.00505 | 0.0051 | 0.00517 | 0.00526 | 0.00534 | 0.00542 | 0.00547 | 0.00551 | 0.00552 | 0.0055 | 0.00546 | 0.00542 | 0.00538 | 0.00537 | 0.00537 | 0.00537 | 0.00539 | 0.00542 | 0.00546 | 0.0055 | 0.00553 | 0.00556 | 0.00558 | 0.00559 | 0.0056 | 0.00562 | 0.00565 | 0.00568 | 0.00572 | 0.00576 | 0.0058 | 0.00584 | 0.00587 | 0.00589 | 0.0059 | 0.0059 | 0.0059 | 0.0059 | 0.00589 | 0.00589 | 0.00589 | 0.00589 | 0.0059 | 0.00592 | 0.00593 | 0.00595 | 0.00596 | 0.00597 | 0.00597 | 0.00597 | 0.00595 | 0.00592 | 0.00588 | 0.00585 | 0.00583 | 0.00581 | 0.0058 | 0.00578 | 0.00576 | 0.00574 | 0.00572 | 0.00569 | 0.00566 | 0.00564 | 0.00562 | 0.00562 | 0.00562 | 0.00564 | 0.00567 | 0.00571 | 0.00574 | 0.00577 | 0.00579 | 0.00581 | 0.00583 | 0.00585 | 0.00587 | 0.0059 | 0.00594 | 0.00598 | 0.00604 | 0.0061 | 0.00616 | 0.00621 | 0.00626 | 0.0063 | 0.00635 | 0.00639 | 0.00644 | 0.00649 | 0.00656 | 0.00662 | 0.00669 | 0.00676 | 0.00682 | 0.00686 | 0.00689 | 0.00691 | 0.00691 | 0.0069 | 0.00688 | 0.00685 | 0.00682 | 0.00679 | 0.00675 | 0.00672 | 0.00669 | 0.00665 | 0.00661 | 0.00657 | 0.00652 | 0.00647 | 0.00642 | 0.00637 | 0.00632 | 0.00628 | 0.00624 | 0.0062 | 0.00616 | 0.00611 | 0.00607 | 0.00604 | 0.00601 | 0.006 | 0.00601 | 0.00604 | 0.00609 | 0.00613 | 0.00616 | 0.00616 | 0.00614 | 0.00609 | 0.00603 | 0.00596 | 0.00589 | 0.00583 | 0.00579 | 0.00577 | 0.00576 | 0.00574 | 0.00572 | 0.00569 | 0.00565 | 0.00563 | 0.0056 | 0.00558 | 0.00555 | 0.00554 | 0.00554 | 0.00554 | 0.00554 | 0.00553 | 0.00553 | 0.00551 | 0.0055 | 0.00547 | 0.00544 | 0.0054 | 0.00536 | 0.00533 | 0.00532 | 0.00531 | 0.0053 | 0.00531 | 0.00531 | 0.00531 | 0.00531 | 0.0053 | 0.0053 | 0.0053 | 0.0053 | 0.0053 | 0.0053 | 0.0053 | 0.00529 | 0.00528 | 0.00527 | 0.00526 | 0.00526 | 0.00527 | 0.00529 | 0.00531 | 0.00533 | 0.00535 | 0.00535 | 0.00535 | 0.00536 | 0.00537 | 0.00539 | 0.00541 | 0.00543 | 0.00546 | 0.00548 | 0.00549 | 0.00549 | 0.00548 | 0.00546 | 0.00543 | 0.00539 | 0.00536 | 0.00532 | 0.00528 | 0.00524 | 0.0052 | 0.00514 | 0.00508 | 0.00502 | 0.00495 | 0.00488 | 0.00481 | 0.00473 | 0.00467 | 0.00461 | 0.00456 | 0.00453 | 0.0045 | 0.00449 | 0.00448 | 0.00447 | 0.00446 | 0.00444 | 0.00442 | 0.0044 | 0.00437 | 0.00434 | 0.00432 | 0.0043 | 0.00428 | 0.00427 | 0.00426 | 0.00425 | 0.00423 | 0.00422 | 0.00421 | 0.0042 | 0.0042 | 0.00421 | 0.00421 | 0.00422 | 0.00423 | 0.00423 | 0.00423 | 0.00422 | 0.00421 | 0.00419 | 0.00417 | 0.00415 | 0.00413 | 0.00412 | 0.00413 | 0.00414 | 0.00415 | 0.00417 | 0.00418 | 0.00419 | 0.00419 | 0.00419 | 0.00418 | 0.00417 | 0.00417 | 0.00417 | 0.00418 | 0.0042 | 0.00421 | 0.00421 | 0.0042 | 0.00419 | 0.00418 | 0.00417 | 0.00416 | 0.00415 | 0.00414 | 0.00415 | 0.00415 | 0.00415 | 0.00415 | 0.00415 | 0.00414 | 0.00414 | 0.00413 | 0.00413 | 0.00413 | 0.00412 | 0.00413 | 0.00413 | 0.00413 | 0.00413 | 0.00413 | 0.00413 | 0.00415 | 0.00416 | 0.00417 | 0.00417 | 0.00417 | 0.00418 | 0.00418 | 0.00418 | 0.00417 | 0.00416 | 0.00416 | 0.00416 | 0.00416 | 0.00416 | 0.00416 | 0.00416 | 0.00417 | 0.00418 | 0.00418 | 0.00418 | 0.00417 | 0.00415 | 0.00414 | 0.00412 | 0.00411 | 0.00411 | 0.00412 | 0.00413 | 0.00415 | 0.00416 | 0.00417 | 0.00418 | 0.00419 | 0.00419 | 0.0042 | 0.0042 | 0.00421 | 0.00422 | 0.00422 | 0.00421 | 0.00421 | 0.0042 | 0.00419 | 0.00418 | 0.00418 | 0.00418 | 0.00419 | 0.0042 | 0.00421 | 0.00421 | 0.0042 | 0.00419 | 0.00417 | 0.00416 | 0.00415 | 0.00414 | 0.00414 | 0.00414 | 0.00414 | 0.00415 | 0.00415 | 0.00416 | 0.00416 | 0.00416 | 0.00417 | 0.00419 | 0.00421 | 0.00422 | 0.00423 | 0.00423 | 0.00423 | 0.00422 | 0.00421 | 0.0042 | 0.00419 | 0.00419 | 0.00421 | 0.00423 | 0.00425 | 0.00426 | 0.00426 | 0.00426 | 0.00426 | 0.00425 | 0.00425 | 0.00424 | 0.00423 | 0.00424 | 0.00425 | 0.00426 | 0.00427 | 0.00427 | 0.00427 | 0.00426 | 0.00426 | 0.00426 | 0.00426 | 0.00426 | 0.00426 | 0.00426 | 0.00427 | 0.00428 | 0.00429 | 0.00429 | 0.00428 | 0.00428 | 0.00427 | 0.00426 | 0.00424 | 0.00423 | 0.00423 | 0.00423 | 0.00425 | 0.00426 | 0.00428 | 0.0043 | 0.00431 | 0.00431 | 0.0043 | 0.0043 | 0.00429 | 0.00429 | 0.00429 | 0.00428 | 0.00427 | 0.00427 | 0.00428 | 0.00429 | 0.00429 | 0.0043 | 0.00431 | 0.00432 | 0.00433 | 0.00433 | 0.00432 | 0.00431 | 0.00431 | 0.0043 | 0.0043 | 0.0043 | 0.0043 | 0.00429 | 0.00429 | 0.00429 | 0.00429 | 0.00429 | 0.0043 | 0.00431 | 0.00432 | 0.00432 | 0.00431 | 0.0043 | 0.00429 | 0.00429 | 0.00428 | 0.00429 | 0.0043 | 0.00431 | 0.00433 | 0.00434 | 0.00436 | 0.00437 | 0.00438 | 0.00439 | 0.0044 | 0.00441 | 0.00441 | 0.00441 | 0.0044 | 0.0044 | 0.00439 | 0.00439 | 0.0044 | 0.00441 | 0.00441 | 0.00442 | 0.00443 | 0.00444 | 0.00445 | 0.00446 | 0.00446 | 0.00445 | 0.00445 | 0.00445 | 0.00445 | 0.00445 | 0.00445 | 0.00446 | 0.00447 | 0.00448 | 0.00449 | 0.0045 | 0.0045 | 0.0045 | 0.00449 | 0.00448 | 0.00448 | 0.00448 | 0.00449 | 0.00451 | 0.00452 | 0.00454 | 0.00454 | 0.00454 | 0.00453 | 0.00452 | 0.0045 | 0.00448 | 0.00447 | 0.00447 | 0.00448 | 0.0045 | 0.00451 | 0.00453 | 0.00453 | 0.00453 | 0.00453 | 0.00453 | 0.00453 | 0.00453 | 0.00452 | 0.0045 | 0.00448 | 0.00446 | 0.00446 | 0.00447 | 0.00448 | 0.0045 | 0.00453 | 0.00455 | 0.00458 | 0.00459 | 0.00459 | 0.00458 | 0.00458 | 0.00458 | 0.00459 | 0.00458 | 0.00457 | 0.00456 | 0.00455 | 0.00454 | 0.00454 | 0.00454 | 0.00454 | 0.00454 | 0.00455 | 0.00457 | 0.00457 | 0.00457 | 0.00456 | 0.00454 | 0.00453 | 0.00452 | 0.00452 | 0.00452 | 0.00452 | 0.00453 | 0.00454 | 0.00455 | 0.00455 | 0.00456 | 0.00456 | 0.00455 | 0.00455 | 0.00454 | 0.00454 | 0.00455 | 0.00455 | 0.00455 | 0.00455 | 0.00456 | 0.00457 | 0.0046 | 0.00462 | 0.00463 | 0.00464 | 0.00463 | 0.00462 | 0.00461 | 0.0046 | 0.00459 | 0.00459 | 0.0046 | 0.00461 | 0.00463 | 0.00465 | 0.00467 | 0.00469 | 0.0047 | 0.0047 | 0.0047 | 0.0047 | 0.0047 | 0.00469 | 0.00467 | 0.00466 | 0.00465 | 0.00464 | 0.00464 | 0.00464 | 0.00463 | 0.00463 | 0.00463 | 0.00463 | 0.00464 | 0.00465 | 0.00466 | 0.00466 | 0.00466 | 0.00465 | 0.00465 | 0.00464 | 0.00464 | 0.00465 | 0.00467 | 0.00469 | 0.00471 | 0.00471 | 0.00471 | 0.0047 | 0.00469 | 0.00468 | 0.00468 | 0.00468 | 0.00469 | 0.00471 | 0.00472 | 0.00473 | 0.00472 | 0.00471 | 0.0047 | 0.0047 | 0.00471 | 0.00472 | 0.00473 | 0.00474 | 0.00475 | 0.00477 | 0.00478 | 0.00479 | 0.0048 | 0.00481 | 0.00482 | 0.00482 | 0.00483 | 0.00482 | 0.00481 | 0.0048 | 0.00478 | 0.00475 | 0.00473 | 0.00471 | 0.0047 | 0.0047 | 0.00471 | 0.00473 | 0.00474 | 0.00476 | 0.00477 | 0.00477 | 0.00476 | 0.00474 | 0.00473 | 0.00473 | 0.00474 | 0.00476 | 0.00479 | 0.00481 | 0.00483 | 0.00484 | 0.00483 | 0.00482 | 0.00479 | 0.00477 | 0.00475 | 0.00475 | 0.00474 | 0.00475 | 0.00475 | 0.00477 | 0.00478 | 0.00479 | 0.00479 | 0.00479 | 0.00479 | 0.00479 | 0.00479 | 0.00479 | 0.0048 | 0.00481 | 0.00481 | 0.00481 | 0.0048 | 0.00479 | 0.00479 | 0.0048 | 0.00481 | 0.00482 | 0.00483 | 0.00484 | 0.00484 | 0.00484 | 0.00484 | 0.00484 | 0.00484 | 0.00485 | 0.00488 | 0.00492 | 0.00495 | 0.00496 | 0.00495 | 0.00493 | 0.0049 | 0.00486 | 0.00483 | 0.0048 | 0.00478 | 0.00478 | 0.00479 | 0.00481 | 0.00483 | 0.00484 | 0.00484 | 0.00485 | 0.00486 | 0.00487 | 0.00486 | 0.00485 | 0.00485 | 0.00485 | 0.00486 | 0.00487 | 0.00488 | 0.00489 | 0.00491 | 0.00494 | 0.00496 | 0.00496 | 0.00496 | 0.00494 | 0.00493 | 0.00492 | 0.00491 | 0.0049 | 0.0049 | 0.0049 | 0.00491 | 0.00492 | 0.00494 | 0.00495 | 0.00495 | 0.00494 | 0.00493 | 0.00492 | 0.00492 | 0.00491 | 0.00491 | 0.0049 | 0.0049 | 0.00489 | 0.00489 | 0.0049 | 0.00491 | 0.00492 | 0.00494 | 0.00496 | 0.00498 | 0.00499 | 0.00499 | 0.00499 | 0.00498 | 0.00498 | 0.00499 | 0.005 | 0.00502 | 0.00503 | 0.00504 | 0.00504 | 0.00502 | 0.005 | 0.00497 | 0.00493 | 0.0049 | 0.00489 | 0.00491 | 0.00493 | 0.00497 | 0.00501 | 0.00504 | 0.00507 | 0.00508 | 0.00509 | 0.00509 | 0.00509 | 0.00508 | 0.00508 | 0.00508 | 0.00509 | 0.0051 | 0.0051 | 0.00509 | 0.00509 | 0.0051 | 0.00512 | 0.00516 | 0.00518 | 0.0052 | 0.0052 | 0.00519 | 0.00516 | 0.00511 | 0.00507 | 0.00503 | 0.00501 | 0.005 | 0.00501 | 0.00503 | 0.00505 | 0.00508 | 0.0051 | 0.00511 | 0.00512 | 0.00512 | 0.00512 | 0.00512 | 0.00512 | 0.00512 | 0.00513 | 0.00513 | 0.00513 | 0.00512 | 0.00512 | 0.00511 | 0.00511 | 0.00515 | 0.00518 | 0.00515 | 0.00504 | 0.00486 | 0.00464 | 0.00441 | 0.0042 | 0.00404 | 0.00395 | 0.00395 | 0.00405 | 0.00427 | 0.00451 | 0.00474 | 0.00494 | 0.00514 | 0.00533 | 0.00554 | 0.00576 | 0.00598 | 0.0062 | 0.00642 | 0.00664 | 0.00683 | 0.00701 | 0.00716 | 0.00728 | 0.00737 | 0.00743 | 0.00745 | 0.00742 | 0.00736 | 0.00725 | 0.0071 | 0.00692 | 0.00673 | 0.00653 | 0.00635 | 0.00621 | 0.00612 | 0.00608 | 0.00612 | 0.00621 | 0.00634 | 0.0065 | 0.00668 | 0.00687 | 0.00706 | 0.00726 | 0.00747 | 0.00768 | 0.00789 | 0.0081 | 0.0083 | 0.00849 | 0.00865 | 0.00878 | 0.00888 | 0.00895 | 0.00899 | 0.00903 | 0.00907 | 0.00911 | 0.00915 | 0.00916 | 0.00917 | 0.00918 | 0.00923 | 0.00934 | 0.00957 | 0.00995 | 0.01053 | 0.01125 | 0.01199 | 0.0126 | 0.01292 | 0.01292 | 0.01258 | 0.01198 | 0.01122 | 0.01043 | 0.00976 | 0.00929 | 0.00907 | 0.00904 | 0.00913 | 0.00927 | 0.00939 | 0.00946 | 0.00951 | 0.00955 | 0.00961 | 0.00969 | 0.00977 | 0.00982 | 0.00982 | 0.00978 | 0.00971 | 0.00962 | 0.00953 | 0.00949 | 0.00952 | 0.00967 | 0.00991 | 0.01022 | 0.01051 | 0.01069 | 0.01071 | 0.01053 | 0.01014 | 0.00958 | 0.00891 | 0.00822 | 0.00757 | 0.00705 | 0.00668 | 0.00648 | 0.0064 | 0.00641 | 0.00645 | 0.00649 | 0.00652 | 0.00652 | 0.00649 | 0.00644 | 0.0064 | 0.00637 | 0.00638 | 0.00644 | 0.00652 | 0.00663 | 0.00673 | 0.00682 | 0.0069 | 0.00696 | 0.007 | 0.00704 | 0.00706 | 0.00708 | 0.0071 | 0.00712 | 0.00714 | 0.00716 | 0.00717 | 0.00718 | 0.00719 | 0.00721 | 0.00722 | 0.00724 | 0.00726 | 0.00726 | 0.00725 | 0.00723 | 0.00719 | 0.00713 | 0.00705 | 0.00696 | 0.00685 | 0.00674 | 0.00664 | 0.00654 | 0.00644 | 0.00633 | 0.00622 | 0.00611 | 0.00599 | 0.00586 | 0.00573 | 0.0056 | 0.00548 | 0.00538 | 0.00531 | 0.00525 | 0.00521 | 0.00519 | 0.00519 | 0.00521 | 0.00524 | 0.00529 | 0.00534 | 0.00539 | 0.00542 | 0.00545 | 0.00547 | 0.00549 | 0.00551 | 0.00553 | 0.00553 | 0.00554 | 0.00555 | 0.00557 | 0.0056 | 0.00564 | 0.00568 | 0.00573 | 0.00579 | 0.00587 | 0.00595 | 0.00602 | 0.00605 | 0.00606 | 0.00605 | 0.00603 | 0.00601 | 0.00598 | 0.00596 | 0.00596 | 0.006 | 0.00611 | 0.00628 | 0.00641 | 0.00649 | 0.00651 | 0.00647 | 0.00637 | 0.00622 | 0.00603 | 0.00582 | 0.00565 | 0.00556 | 0.00556 | 0.00562 | 0.00567 | 0.00572 | 0.00577 | 0.00583 | 0.00587 | 0.00589 | 0.0059 | 0.00591 | 0.00592 | 0.00592 | 0.00591 | 0.0059 | 0.00587 | 0.00583 | 0.00578 | 0.00574 | 0.00571 | 0.0057 | 0.00571 | 0.00573 | 0.00575 | 0.00578 | 0.00581 | 0.00582 | 0.0058 | 0.00577 | 0.00573 | 0.00572 | 0.00572 | 0.00573 | 0.00575 | 0.00579 | 0.00584 | 0.00589 | 0.00592 | 0.00594 | 0.00595 | 0.00597 | 0.00599 | 0.00601 | 0.00602 | 0.006 | 0.00598 | 0.00595 | 0.00591 | 0.00589 | 0.00588 | 0.0059 | 0.00594 | 0.00597 | 0.006 | 0.00602 | 0.00604 | 0.00604 | 0.00603 | 0.006 | 0.00597 | 0.00596 | 0.00596 | 0.00598 | 0.006 | 0.00602 | 0.00604 | 0.00606 | 0.00608 | 0.00608 | 0.00608 | 0.00607 | 0.00607 | 0.00607 | 0.00607 | 0.00607 | 0.00609 | 0.0061 | 0.00611 | 0.00611 | 0.00613 | 0.00615 | 0.00617 | 0.00619 | 0.00619 | 0.0062 | 0.0062 | 0.00618 | 0.00613 | 0.00606 | 0.00599 | 0.00595 | 0.00595 | 0.00599 | 0.00604 | 0.00607 | 0.00609 | 0.00608 | 0.00604 | 0.00599 | 0.00592 | 0.00585 | 0.00581 | 0.00582 | 0.00588 | 0.00596 | 0.00602 | 0.00603 | 0.00599 | 0.00595 | 0.00592 | 0.00592 | 0.00594 | 0.00596 | 0.00599 | 0.00603 | 0.0061 | 0.00619 | 0.00626 | 0.00629 | 0.00628 | 0.00624 | 0.00619 | 0.00614 | 0.00608 | 0.00601 | 0.00595 | 0.00592 | 0.00594 | 0.00598 | 0.00604 | 0.00609 | 0.00614 | 0.00618 | 0.00621 | 0.00624 | 0.00625 | 0.00624 | 0.00622 | 0.00617 | 0.00608 | 0.00598 | 0.0059 | 0.00586 | 0.00586 | 0.00589 | 0.00595 | 0.00602 | 0.00609 | 0.00614 | 0.00615 | 0.00612 | 0.00606 | 0.00598 | 0.0059 | 0.00583 | 0.00578 | 0.00576 | 0.00577 | 0.00579 | 0.00583 | 0.00586 | 0.00588 | 0.00591 | 0.00593 | 0.00594 | 0.00594 | 0.00594 | 0.00594 | 0.00597 | 0.006 | 0.00603 | 0.00604 | 0.00604 | 0.00604 | 0.00602 | 0.006 | 0.00597 | 0.00594 | 0.00592 | 0.00592 | 0.00595 | 0.00599 | 0.00603 | 0.00606 | 0.00609 | 0.00609 | 0.00609 | 0.00607 | 0.00605 | 0.00603 | 0.00602 | 0.00603 | 0.00605 | 0.00607 | 0.00609 | 0.00609 | 0.00608 | 0.00606 | 0.00603 | 0.00599 | 0.00595 | 0.0059 | 0.00588 | 0.00588 | 0.0059 | 0.00593 | 0.00596 | 0.00601 | 0.00608 | 0.00615 | 0.0062 | 0.00622 | 0.00621 | 0.0062 | 0.00619 | 0.00618 | 0.00618 | 0.00617 | 0.00615 | 0.00613 | 0.00613 | 0.00613 | 0.00612 | 0.00612 | 0.00614 | 0.00618 | 0.00622 | 0.00626 | 0.00628 | 0.00627 | 0.00624 | 0.00622 | 0.00622 | 0.00624 | 0.00627 | 0.00631 | 0.00635 | 0.00639 | 0.0064 | 0.00637 | 0.00631 | 0.00622 | 0.00615 | 0.00609 | 0.00607 | 0.00608 | 0.00612 | 0.00617 | 0.00622 | 0.00627 | 0.00631 | 0.00633 | 0.00634 | 0.00633 | 0.00631 | 0.00628 | 0.00626 | 0.00626 | 0.00628 | 0.0063 | 0.00632 | 0.00634 | 0.00635 | 0.00637 | 0.00638 | 0.00638 | 0.00636 | 0.00635 | 0.00634 | 0.00636 | 0.00638 | 0.00639 | 0.00637 | 0.00634 | 0.00631 | 0.00632 | 0.00634 | 0.00637 | 0.0064 | 0.00643 | 0.00646 | 0.00648 | 0.00647 | 0.00643 | 0.00639 | 0.00635 | 0.00636 | 0.00641 | 0.00649 | 0.00658 | 0.00665 | 0.00672 | 0.00676 | 0.00679 | 0.0068 | 0.00677 | 0.00672 | 0.00666 | 0.00663 | 0.00662 | 0.00664 | 0.00664 | 0.00662 | 0.00658 | 0.00654 | 0.00652 | 0.00649 | 0.00643 | 0.00637 | 0.00631 | 0.0063 | 0.00632 | 0.00636 | 0.00638 | 0.00637 | 0.00635 | 0.00635 | 0.00636 | 0.00635 | 0.00631 | 0.00625 | 0.00619 | 0.00614 | 0.00612 | 0.00613 | 0.00617 | 0.00625 | 0.00636 | 0.00649 | 0.00661 | 0.00669 | 0.00674 | 0.00675 | 0.00673 | 0.00669 | 0.00662 | 0.00656 | 0.0065 | 0.00645 | 0.00642 | 0.00639 | 0.00636 | 0.00632 | 0.00628 | 0.00625 | 0.00622 | 0.0062 | 0.00619 | 0.0062 | 0.00624 | 0.00629 | 0.00632 | 0.00634 | 0.00633 | 0.00632 | 0.00631 | 0.00629 | 0.00628 | 0.00626 | 0.00627 | 0.00629 | 0.00632 | 0.00633 | 0.00632 | 0.00631 | 0.00632 | 0.00634 | 0.00636 | 0.00639 | 0.00641 | 0.00645 | 0.00651 | 0.0066 | 0.0067 | 0.00681 | 0.00691 | 0.00699 | 0.00703 | 0.00703 | 0.00699 | 0.00692 | 0.00682 | 0.00672 | 0.00663 | 0.00655 | 0.0065 | 0.00646 | 0.00643 | 0.00641 | 0.00639 | 0.00639 | 0.00639 | 0.00639 | 0.00637 | 0.00635 | 0.00634 | 0.00635 | 0.00639 | 0.00644 | 0.0065 | 0.00656 | 0.00661 | 0.00664 | 0.00664 | 0.00662 | 0.00661 | 0.0066 | 0.00663 | 0.00666 | 0.0067 | 0.0067 | 0.00666 | 0.00659 | 0.00649 | 0.00641 | 0.00636 | 0.00634 | 0.00637 | 0.00644 | 0.00654 | 0.00663 | 0.00668 | 0.00669 | 0.00664 | 0.00655 | 0.00645 | 0.00637 | 0.00632 | 0.0063 | 0.00632 | 0.00637 | 0.00644 | 0.00653 | 0.00661 | 0.00666 | 0.00669 | 0.00668 | 0.00665 | 0.00661 | 0.00657 | 0.00654 | 0.00652 | 0.0065 | 0.0065 | 0.00651 | 0.00652 | 0.00654 | 0.00655 | 0.00654 | 0.00653 | 0.0065 | 0.00648 | 0.00647 | 0.00647 | 0.00647 | 0.00648 | 0.00649 | 0.00651 | 0.00652 | 0.00653 | 0.00653 | 0.00651 | 0.00649 | 0.00648 | 0.00648 | 0.0065 | 0.00653 | 0.00656 | 0.00659 | 0.0066 | 0.00661 | 0.00661 | 0.0066 | 0.00659 | 0.00659 | 0.00659 | 0.00659 | 0.00659 | 0.00658 | 0.00657 | 0.00657 | 0.00656 | 0.00657 | 0.00659 | 0.00661 | 0.00663 | 0.00664 | 0.00663 | 0.00661 | 0.00658 | 0.00654 | 0.00651 | 0.00649 | 0.00648 | 0.0065 | 0.00653 | 0.00657 | 0.00662 | 0.00667 | 0.0067 | 0.00672 | 0.00674 | 0.00675 | 0.00674 | 0.00673 | 0.00672 | 0.00671 | 0.00671 | 0.00672 | 0.00672 | 0.00671 | 0.00669 | 0.00667 | 0.00666 | 0.00665 | 0.00664 | 0.00664 | 0.00664 | 0.00665 | 0.00666 | 0.00666 | 0.00665 | 0.00663 | 0.0066 | 0.00658 | 0.00655 | 0.00654 | 0.00652 | 0.00651 | 0.00651 | 0.00653 | 0.00655 | 0.00658 | 0.00662 | 0.00665 | 0.00668 | 0.0067 | 0.00671 | 0.00671 | 0.00671 | 0.0067 | 0.00671 | 0.00672 | 0.00674 | 0.00677 | 0.0068 | 0.00682 | 0.00683 | 0.00682 | 0.00681 | 0.00678 | 0.00676 | 0.00672 | 0.00668 | 0.00664 | 0.00659 | 0.00655 | 0.00651 | 0.00649 | 0.00649 | 0.0065 | 0.00653 | 0.00656 | 0.00659 | 0.00662 | 0.00664 | 0.00666 | 0.00667 | 0.00668 | 0.00669 | 0.0067 | 0.00671 | 0.00671 | 0.0067 | 0.0067 | 0.00669 | 0.0067 | 0.00672 | 0.00674 | 0.00677 | 0.0068 | 0.00682 | 0.00684 | 0.00684 | 0.00684 | 0.00682 | 0.0068 | 0.00678 | 0.00676 | 0.00675 | 0.00674 | 0.00675 | 0.00676 | 0.00678 | 0.0068 | 0.00681 | 0.00681 | 0.0068 | 0.00679 | 0.00677 | 0.00675 | 0.00674 | 0.00674 | 0.00674 | 0.00676 | 0.00678 | 0.0068 | 0.00681 | 0.0068 | 0.00679 | 0.00678 | 0.00676 | 0.00676 | 0.00677 | 0.00678 | 0.00679 | 0.00679 | 0.00677 | 0.00675 | 0.00673 | 0.00671 | 0.0067 | 0.00671 | 0.00673 | 0.00676 | 0.00678 | 0.00679 | 0.00679 | 0.00677 | 0.00676 | 0.00675 | 0.00675 | 0.00677 | 0.00679 | 0.00681 | 0.00682 | 0.00683 | 0.00684 | 0.00683 | 0.00682 | 0.00681 | 0.0068 | 0.0068 | 0.0068 | 0.0068 | 0.00681 | 0.00683 | 0.00685 | 0.00688 | 0.0069 | 0.00692 | 0.00693 | 0.00692 | 0.00691 | 0.00689 | 0.00687 | 0.00687 | 0.00689 | 0.00693 | 0.00699 | 0.00706 | 0.00712 | 0.00717 | 0.00719 | 0.00717 | 0.00713 | 0.00706 | 0.007 | 0.00694 | 0.00691 | 0.0069 | 0.00692 | 0.00696 | 0.00701 | 0.00705 | 0.00707 | 0.00708 | 0.00708 | 0.00707 | 0.00705 | 0.00704 | 0.00704 | 0.00706 | 0.00709 | 0.00714 | 0.00718 | 0.00722 | 0.00724 | 0.00723 | 0.0072 | 0.00717 | 0.00713 | 0.00712 | 0.00713 | 0.00718 | 0.00725 | 0.00734 | 0.00743 | 0.0075 | 0.00754 | 0.00757 | 0.00758 | 0.00759 | 0.00762 | 0.00766 | 0.00772 | 0.00777 | 0.00781 | 0.00784 | 0.00785 | 0.00783 | 0.0078 | 0.00777 | 0.00773 | 0.0077 | 0.00766 | 0.00762 | 0.00757 | 0.00751 | 0.00745 | 0.0074 | 0.00736 | 0.00735 | 0.00736 | 0.00738 | 0.00741 | 0.00744 | 0.00746 | 0.00747 | 0.00746 | 0.00744 | 0.00742 | 0.00741 | 0.00741 | 0.00742 | 0.00744 | 0.00746 | 0.00747 | 0.00746 | 0.00744 | 0.00741 | 0.00737 | 0.00733 | 0.00731 | 0.0073 | 0.0073 | 0.00731 | 0.00733 | 0.00735 | 0.00736 | 0.00737 | 0.00739 | 0.00741 | 0.00743 | 0.00744 | 0.00744 | 0.00742 | 0.0074 | 0.00737 | 0.00736 | 0.00738 | 0.00741 | 0.00745 | 0.0075 | 0.00755 | 0.00758 | 0.00759 | 0.00757 | 0.00754 | 0.00749 | 0.00744 | 0.0074 | 0.00738 | 0.00736 | 0.00734 | 0.00732 | 0.00729 | 0.00727 | 0.00726 | 0.00727 | 0.0073 | 0.00736 | 0.00743 | 0.00751 | 0.00757 | 0.00761 | 0.00761 | 0.00756 | 0.00749 | 0.0074 | 0.00732 | 0.00726 | 0.00725 | 0.00727 | 0.00732 | 0.00738 | 0.00745 | 0.00751 | 0.00756 | 0.00761 | 0.00765 | 0.0077 | 0.00775 | 0.00779 | 0.00783 | 0.00784 | 0.00784 | 0.00783 | 0.0078 | 0.00777 | 0.00775 | 0.00775 | 0.00777 | 0.0078 | 0.00783 | 0.00786 | 0.00787 | 0.00787 | 0.00784 | 0.00781 | 0.00778 | 0.00774 | 0.00772 | 0.00771 | 0.00773 | 0.00778 | 0.00786 | 0.00795 | 0.00804 | 0.00811 | 0.00816 | 0.00817 | 0.00816 | 0.00814 | 0.00812 | 0.00811 | 0.00813 | 0.00816 | 0.00819 | 0.00821 | 0.0082 | 0.00816 | 0.0081 | 0.00804 | 0.00797 | 0.00793 | 0.00792 | 0.00794 | 0.008 | 0.00809 | 0.00821 | 0.00833 | 0.00845 | 0.00853 | 0.00858 | 0.00857 | 0.00853 | 0.00845 | 0.00836 | 0.00828 | 0.00822 | 0.0082 | 0.0082 | 0.00822 | 0.00824 | 0.00825 | 0.00826 | 0.00827 | 0.00827 | 0.00827 | 0.00826 | 0.00824 | 0.00821 | 0.00817 | 0.00814 | 0.00812 | 0.00813 | 0.00817 | 0.00823 | 0.00829 | 0.00834 | 0.00837 | 0.00836 | 0.00832 | 0.00825 | 0.00817 | 0.0081 | 0.00805 | 0.00804 | 0.00806 | 0.00809 | 0.00814 | 0.00818 | 0.00823 | 0.00826 | 0.00828 | 0.00828 | 0.00828 | 0.00826 | 0.00824 | 0.00823 | 0.00821 | 0.0082 | 0.00819 | 0.00819 | 0.00818 | 0.00817 | 0.00816 | 0.00815 | 0.00814 | 0.00813 | 0.00812 | 0.00811 | 0.00811 | 0.00811 | 0.00811 | 0.00811 | 0.00811 | 0.00811 | 0.0081 | 0.0081 | 0.0081 | 0.00809 | 0.00808 | 0.00806 | 0.00805 | 0.00803 | 0.00802 | 0.00801 | 0.008 | 0.008 | 0.00802 | 0.00806 | 0.00812 | 0.0082 | 0.00827 | 0.00833 | 0.00835 | 0.00835 | 0.00831 | 0.00826 | 0.00821 | 0.00817 | 0.00815 | 0.00816 | 0.00818 | 0.0082 | 0.00822 | 0.00823 | 0.00822 | 0.0082 | 0.00818 | 0.00815 | 0.00813 | 0.00811 | 0.00811 | 0.00812 | 0.00816 | 0.00822 | 0.00828 | 0.00832 | 0.00834 | 0.00833 | 0.00829 | 0.00823 | 0.00815 | 0.00807 | 0.00801 | 0.00796 | 0.00793 | 0.0079 | 0.00787 | 0.00785 | 0.00784 | 0.00783 | 0.00783 | 0.00782 | 0.00781 | 0.00779 | 0.00778 | 0.00778 | 0.00782 | 0.00792 | 0.00807 | 0.00826 | 0.00846 | 0.00863 | 0.00874 | 0.00876 | 0.0087 | 0.00858 | 0.00841 | 0.00825 | 0.00812 | 0.00803 | 0.00798 | 0.00796 | 0.00795 | 0.00795 | 0.00796 | 0.00796 | 0.00795 | 0.00794 | 0.00793 | 0.00793 | 0.00793 | 0.00793 | 0.00795 | 0.00799 | 0.00804 | 0.0081 | 0.00814 | 0.00818 | 0.00819 | 0.00819 | 0.00816 | 0.00812 | 0.00807 | 0.00801 | 0.00798 | 0.00797 | 0.00798 | 0.008 | 0.00801 | 0.00802 | 0.00801 | 0.00797 | 0.00789 | 0.00779 | 0.00768 | 0.00759 | 0.00757 | 0.00763 | 0.00774 | 0.00788 | 0.00804 | 0.00816 | 0.00825 | 0.00827 | 0.00825 | 0.0082 | 0.00814 | 0.00811 | 0.00812 | 0.00816 | 0.00821 | 0.00827 | 0.00832 | 0.00835 | 0.00837 | 0.00836 | 0.00835 | 0.00833 | 0.00829 | 0.00824 | 0.00817 | 0.00812 | 0.00807 | 0.00804 | 0.00803 | 0.00805 | 0.00809 | 0.00814 | 0.0082 | 0.00826 | 0.0083 | 0.00832 | 0.00833 | 0.00833 | 0.00834 | 0.00834 | 0.00834 | 0.00834 | 0.00833 | 0.00832 | 0.0083 | 0.00828 | 0.00827 | 0.00827 | 0.00829 | 0.00832 | 0.00837 | 0.00844 | 0.00851 | 0.00858 | 0.00865 | 0.0087 | 0.00875 | 0.00879 | 0.00882 | 0.00885 | 0.00887 | 0.00889 | 0.00889 | 0.00889 | 0.00888 | 0.00885 | 0.00883 | 0.0088 | 0.00877 | 0.00875 | 0.00873 | 0.00871 | 0.00869 | 0.00867 | 0.00866 | 0.00866 | 0.00866 | 0.00868 | 0.0087 | 0.00873 | 0.00877 | 0.0088 | 0.00881 | 0.00882 | 0.00883 | 0.00883 | 0.00883 | 0.00883 | 0.00883 | 0.00883 | 0.00884 | 0.00885 | 0.00885 | 0.00885 | 0.00884 | 0.00883 | 0.0088 | 0.00877 | 0.00874 | 0.00871 | 0.00868 | 0.00865 | 0.00864 | 0.00864 | 0.00865 | 0.00867 | 0.0087 | 0.00872 | 0.00875 | 0.00877 | 0.00879 | 0.00881 | 0.00883 | 0.00885 | 0.00886 | 0.00886 | 0.00887 | 0.00887 | 0.00888 | 0.00889 | 0.0089 | 0.0089 | 0.0089 | 0.00888 | 0.00886 | 0.00882 | 0.00879 | 0.00877 | 0.00879 | 0.00884 | 0.00892 | 0.00902 | 0.00913 | 0.00923 | 0.00932 | 0.00938 | 0.00943 | 0.00946 | 0.00949 | 0.00951 | 0.00952 | 0.00953 | 0.00954 | 0.00953 | 0.00952 | 0.00951 | 0.0095 | 0.0095 | 0.00948 | 0.00947 | 0.00943 | 0.00938 | 0.00931 | 0.00923 | 0.00916 | 0.00911 | 0.0091 | 0.00914 | 0.00921 | 0.0093 | 0.0094 | 0.00949 | 0.00955 | 0.00957 | 0.00955 | 0.00949 | 0.00942 | 0.00933 | 0.00926 | 0.00922 | 0.00921 | 0.00924 | 0.00929 | 0.00937 | 0.00945 | 0.00952 | 0.00958 | 0.0096 | 0.0096 | 0.00958 | 0.00955 | 0.00952 | 0.0095 | 0.00947 | 0.00944 | 0.00941 | 0.00938 | 0.00935 | 0.00932 | 0.00929 | 0.00926 | 0.00924 | 0.00922 | 0.00921 | 0.0092 | 0.00921 | 0.00921 | 0.00922 | 0.00922 | 0.0092 | 0.00916 | 0.0091 | 0.00902 | 0.00894 | 0.00887 | 0.00883 | 0.00883 | 0.00886 | 0.00892 | 0.00899 | 0.00905 | 0.0091 | 0.00913 | 0.00913 | 0.00913 | 0.00913 | 0.00913 | 0.00913 | 0.00913 | 0.00914 | 0.00915 | 0.00917 | 0.00918 | 0.00919 | 0.0092 | 0.00921 | 0.00922 | 0.00923 | 0.00924 | 0.00925 | 0.00926 | 0.00924 | 0.00918 | 0.00909 | 0.00898 | 0.00887 | 0.00877 | 0.0087 | 0.00867 | 0.00869 | 0.00875 | 0.00885 | 0.00896 | 0.00906 | 0.00912 | 0.00916 | 0.00917 | 0.00917 | 0.00916 | 0.00915 | 0.00914 | 0.00913 | 0.00913 | 0.00913 | 0.00913 | 0.00913 | 0.00913 | 0.00914 | 0.00914 | 0.00914 | 0.00914 | 0.00913 | 0.00911 | 0.00909 | 0.00906 | 0.00903 | 0.00902 | 0.009 | 0.009 | 0.00899 | 0.00899 | 0.00898 | 0.00899 | 0.009 | 0.00902 | 0.00904 | 0.00908 | 0.00911 | 0.00915 | 0.00919 | 0.00922 | 0.00924 | 0.00926 | 0.00927 | 0.00929 | 0.00931 | 0.00933 | 0.00934 | 0.00936 | 0.00937 | 0.00937 | 0.00938 | 0.00938 | 0.00937 | 0.00936 | 0.00936 | 0.00936 | 0.00936 | 0.00937 | 0.00939 | 0.0094 | 0.00942 | 0.00943 | 0.00943 | 0.00942 | 0.00941 | 0.0094 | 0.00939 | 0.0094 | 0.00942 | 0.00944 | 0.00947 | 0.00949 | 0.00951 | 0.00953 | 0.00954 | 0.00955 | 0.00955 | 0.00957 | 0.00958 | 0.00961 | 0.00963 | 0.00965 | 0.00967 | 0.00969 | 0.0097 | 0.00972 | 0.00973 | 0.00974 | 0.00976 | 0.00977 | 0.00979 | 0.00981 | 0.00983 | 0.00985 | 0.00989 | 0.00993 | 0.00999 | 0.01005 | 0.01011 | 0.01018 | 0.01024 | 0.0103 | 0.01036 | 0.01041 | 0.01046 | 0.01051 | 0.01054 | 0.01056 | 0.01056 | 0.01056 | 0.01056 | 0.01055 | 0.01055 | 0.01055 | 0.01054 | 0.01054 | 0.01054 | 0.01053 | 0.01051 | 0.01049 | 0.01046 | 0.01043 | 0.0104 | 0.01037 | 0.01034 | 0.0103 | 0.01027 | 0.01024 | 0.01023 | 0.01023 | 0.01025 | 0.01026 | 0.01026 | 0.01024 | 0.01022 | 0.01019 | 0.01015 | 0.01012 | 0.01009 | 0.01008 | 0.01009 | 0.01012 | 0.01015 | 0.01017 | 0.01019 | 0.0102 | 0.0102 | 0.01019 | 0.01017 | 0.01015 | 0.01013 | 0.01012 | 0.0101 | 0.01009 | 0.01009 | 0.01009 | 0.0101 | 0.01011 | 0.01012 | 0.01011 | 0.0101 | 0.01008 | 0.01005 | 0.01002 | 0.00999 | 0.00997 | 0.00995 | 0.00994 | 0.00994 | 0.00993 | 0.00991 | 0.00989 | 0.00986 | 0.00983 | 0.00982 | 0.00981 | 0.00981 | 0.00981 | 0.00982 | 0.00983 | 0.00984 | 0.00985 | 0.00984 | 0.00983 | 0.00981 | 0.0098 | 0.00979 | 0.00979 | 0.00978 | 0.00978 | 0.00977 | 0.00976 | 0.00976 | 0.00976 | 0.00975 | 0.00975 | 0.00975 | 0.00976 | 0.00977 | 0.00978 | 0.0098 | 0.0098 | 0.0098 | 0.00979 | 0.00978 | 0.00977 | 0.00976 | 0.00976 | 0.00978 | 0.0098 | 0.00982 | 0.00984 | 0.00986 | 0.00988 | 0.0099 | 0.00991 | 0.00993 | 0.00994 | 0.00995 | 0.00996 | 0.00996 | 0.00996 | 0.00996 | 0.00996 | 0.00997 | 0.00999 | 0.01002 | 0.01006 | 0.01011 | 0.01015 | 0.01018 | 0.01021 | 0.01022 | 0.01023 | 0.01024 | 0.01024 | 0.01024 | 0.01024 | 0.01024 | 0.01025 | 0.01025 | 0.01026 | 0.01026 | 0.01025 | 0.01025 | 0.01025 | 0.01024 | 0.01024 | 0.01023 | 0.01023 | 0.01022 | 0.01021 | 0.01021 | 0.01019 | 0.01018 | 0.01016 | 0.01014 | 0.01012 | 0.01011 | 0.0101 | 0.0101 | 0.0101 | 0.0101 | 0.0101 | 0.01009 | 0.01009 | 0.01008 | 0.01008 | 0.01007 | 0.01007 | 0.01007 | 0.01008 | 0.01008 | 0.01009 | 0.01009 | 0.0101 | 0.01011 | 0.01012 | 0.01013 | 0.01014 | 0.01014 | 0.01014 | 0.01014 | 0.01014 | 0.01014 | 0.01016 | 0.01018 | 0.01022 | 0.01025 | 0.01027 | 0.01029 | 0.0103 | 0.01031 | 0.01032 | 0.01032 | 0.01032 | 0.01033 | 0.01035 | 0.01038 | 0.01041 | 0.01045 | 0.01047 | 0.01051 | 0.01054 | 0.01057 | 0.01059 | 0.0106 | 0.01062 | 0.01065 | 0.01068 | 0.01072 | 0.01075 | 0.01079 | 0.01083 | 0.01087 | 0.0109 | 0.01093 | 0.01096 | 0.01099 | 0.01102 | 0.01106 | 0.0111 | 0.01115 | 0.01119 | 0.01124 | 0.01128 | 0.01133 | 0.01136 | 0.01138 | 0.01139 | 0.0114 | 0.01141 | 0.01142 | 0.01143 | 0.01144 | 0.01144 | 0.01144 | 0.01145 | 0.01146 | 0.01148 | 0.0115 | 0.01153 | 0.01158 | 0.01163 | 0.0117 | 0.01176 | 0.01183 | 0.0119 | 0.01196 | 0.01203 | 0.0121 | 0.01216 | 0.01223 | 0.01229 | 0.01236 | 0.01243 | 0.0125 | 0.01256 | 0.01262 | 0.01267 | 0.01273 | 0.01277 | 0.01281 | 0.01284 | 0.01287 | 0.0129 | 0.01291 | 0.01291 | 0.01289 | 0.01285 | 0.01279 | 0.01273 | 0.01269 | 0.01269 | 0.01275 | 0.01283 | 0.01293 | 0.01302 | 0.01309 | 0.01312 | 0.01309 | 0.01302 | 0.01293 | 0.01283 | 0.01276 | 0.01275 | 0.01277 | 0.01282 | 0.01288 | 0.01293 | 0.01298 | 0.013 | 0.013 | 0.01299 | 0.01297 | 0.01295 | 0.01293 | 0.01292 | 0.01291 | 0.01289 | 0.01287 | 0.01285 | 0.01284 | 0.01283 | 0.01283 | 0.01283 | 0.01283 | 0.01283 | 0.01282 | 0.0128 | 0.01277 | 0.01273 | 0.01268 | 0.01264 | 0.01261 | 0.01259 | 0.01258 | 0.01256 | 0.01253 | 0.01248 | 0.01243 | 0.01237 | 0.01231 | 0.01223 | 0.01214 | 0.01206 | 0.012 | 0.01198 | 0.01199 | 0.01202 | 0.01206 | 0.01209 | 0.01212 | 0.01214 | 0.01214 | 0.0121 | 0.01202 | 0.01193 | 0.01184 | 0.01178 | 0.01173 | 0.01171 | 0.01169 | 0.01169 | 0.0117 | 0.0117 | 0.0117 | 0.01168 | 0.01166 | 0.01162 | 0.01159 | 0.01154 | 0.0115 | 0.01145 | 0.01141 | 0.01137 | 0.01132 | 0.01127 | 0.01123 | 0.01119 | 0.01116 | 0.01112 | 0.01108 | 0.01103 | 0.01099 | 0.01095 | 0.01091 | 0.01088 | 0.01085 | 0.01083 | 0.01081 | 0.0108 | 0.01078 | 0.01076 | 0.01072 | 0.01068 | 0.01065 | 0.01062 | 0.01061 | 0.0106 | 0.01059 | 0.01058 | 0.01057 | 0.01056 | 0.01054 | 0.01052 | 0.0105 | 0.01049 | 0.0105 | 0.01052 | 0.01055 | 0.01058 | 0.01061 | 0.01063 | 0.01063 | 0.01063 | 0.01061 | 0.01058 | 0.01054 | 0.01051 | 0.01048 | 0.01047 | 0.01046 | 0.01045 | 0.01046 | 0.01047 | 0.01047 | 0.01047 | 0.01046 | 0.01045 | 0.01044 | 0.01042 | 0.0104 | 0.01039 | 0.01038 | 0.01038 | 0.01039 | 0.0104 | 0.01042 | 0.01044 | 0.01047 | 0.0105 | 0.01051 | 0.01052 | 0.01052 | 0.01051 | 0.01049 | 0.01047 | 0.01046 | 0.01044 | 0.01043 | 0.01043 | 0.01043 | 0.01043 | 0.01043 | 0.01043 | 0.01043 | 0.01042 | 0.0104 | 0.01038 | 0.01036 | 0.01033 | 0.01031 | 0.0103 | 0.01031 | 0.01033 | 0.01035 | 0.01038 | 0.01039 | 0.0104 | 0.0104 | 0.0104 | 0.01039 | 0.01038 | 0.01038 | 0.01039 | 0.01041 | 0.01043 | 0.01046 | 0.01048 | 0.01049 | 0.0105 | 0.0105 | 0.01049 | 0.01047 | 0.01046 | 0.01046 | 0.01046 | 0.01047 | 0.01048 | 0.0105 | 0.01052 | 0.01055 | 0.01056 | 0.01056 | 0.01054 | 0.01052 | 0.0105 | 0.01049 | 0.01048 | 0.01048 | 0.01047 | 0.01047 | 0.01047 | 0.01047 | 0.01047 | 0.01047 | 0.01046 | 0.01047 | 0.01049 | 0.01051 | 0.01055 | 0.01059 | 0.01062 | 0.01064 | 0.01065 | 0.01065 | 0.01065 | 0.01065 | 0.01066 | 0.01068 | 0.01071 | 0.01075 | 0.01079 | 0.01082 | 0.01085 | 0.01086 | 0.01086 | 0.01086 | 0.01085 | 0.01084 | 0.01084 | 0.01084 | 0.01085 | 0.01087 | 0.01088 | 0.01089 | 0.0109 | 0.01091 | 0.01092 | 0.01093 | 0.01095 | 0.01095 | 0.01096 | 0.01096 | 0.01095 | 0.01093 | 0.0109 | 0.01087 | 0.01085 | 0.01084 | 0.01084 | 0.01084 | 0.01086 | 0.01088 | 0.01092 | 0.01095 | 0.01098 | 0.011 | 0.011 | 0.01099 | 0.01098 | 0.01096 | 0.01094 | 0.01091 | 0.01089 | 0.01088 | 0.0109 | 0.01091 | 0.01093 | 0.01094 | 0.01095 | 0.01096 | 0.01097 | 0.01097 | 0.01097 | 0.01097 | 0.01097 | 0.01097 | 0.01097 | 0.01096 | 0.01095 | 0.01095 | 0.01095 | 0.01095 | 0.01097 | 0.01098 | 0.01098 | 0.01098 | 0.01097 | 0.01095 | 0.01092 | 0.01088 | 0.01085 | 0.01082 | 0.01081 | 0.01081 | 0.01082 | 0.01083 | 0.01085 | 0.01087 | 0.0109 | 0.01093 | 0.01094 | 0.01095 | 0.01095 | 0.01094 | 0.01093 | 0.01092 | 0.0109 | 0.01088 | 0.01085 | 0.01082 | 0.0108 | 0.01079 | 0.01079 | 0.01081 | 0.01083 | 0.01087 | 0.0109 | 0.01093 | 0.01094 | 0.01094 | 0.01093 | 0.01092 | 0.01091 | 0.0109 | 0.01091 | 0.01091 | 0.01091 | 0.01091 | 0.01091 | 0.01091 | 0.0109 | 0.01089 | 0.0109 | 0.01091 | 0.01093 | 0.01095 | 0.01097 | 0.011 | 0.01103 | 0.01105 | 0.01107 | 0.01108 | 0.0111 | 0.0111 | 0.01111 | 0.0111 | 0.01109 | 0.01108 | 0.01108 | 0.01109 | 0.01112 | 0.01115 | 0.01118 | 0.01121 | 0.01123 | 0.01125 | 0.01126 | 0.01125 | 0.01124 | 0.01124 | 0.01124 | 0.01126 | 0.01128 | 0.0113 | 0.01132 | 0.01134 | 0.01135 | 0.01135 | 0.01134 | 0.01133 | 0.01132 | 0.01131 | 0.01131 | 0.0113 | 0.01129 | 0.01128 | 0.01128 | 0.01129 | 0.01128 | 0.01128 | 0.01128 | 0.01129 | 0.0113 | 0.01131 | 0.0113 | 0.01128 | 0.01126 | 0.01125 | 0.01123 | 0.01121 | 0.01118 | 0.01116 | 0.01115 | 0.01114 | 0.01113 | 0.01113 | 0.01111 | 0.0111 | 0.01109 | 0.01109 | 0.01108 | 0.01108 | 0.01107 | 0.01107 | 0.01107 | 0.01109 | 0.01111 | 0.01114 | 0.01116 | 0.01116 | 0.01115 | 0.01113 | 0.01111 | 0.01108 | 0.01106 | 0.01105 | 0.01105 | 0.01106 | 0.01107 | 0.01109 | 0.01111 | 0.01111 | 0.01111 | 0.0111 | 0.0111 | 0.01111 | 0.01112 | 0.01114 | 0.01116 | 0.01117 | 0.01119 | 0.0112 | 0.01121 | 0.01122 | 0.01122 | 0.01121 | 0.01121 | 0.0112 | 0.01119 | 0.01118 | 0.01116 | 0.01115 | 0.01115 | 0.01117 | 0.01119 | 0.01122 | 0.01126 | 0.01129 | 0.01132 | 0.01133 | 0.01134 | 0.01133 | 0.01132 | 0.01131 | 0.01131 | 0.0113 | 0.01129 | 0.01129 | 0.0113 | 0.01131 | 0.01132 | 0.01133 | 0.01134 | 0.01135 | 0.01136 | 0.01139 | 0.01141 | 0.01142 | 0.01143 | 0.01142 | 0.01142 | 0.01142 | 0.01142 | 0.01139 | 0.01134 | 0.01128 | 0.01124 | 0.01122 | 0.01121 | 0.01122 | 0.01125 | 0.01128 | 0.01132 | 0.01136 | 0.01138 | 0.01138 | 0.01136 | 0.01135 | 0.01136 | 0.0114 | 0.01145 | 0.01151 | 0.01157 | 0.01163 | 0.01166 | 0.01165 | 0.01162 | 0.01158 | 0.01156 | 0.01155 | 0.01158 | 0.01163 | 0.0117 | 0.0118 | 0.0119 | 0.012 | 0.01207 | 0.0121 | 0.01212 | 0.01214 | 0.01215 | 0.01217 | 0.0122 | 0.01225 | 0.01231 | 0.01239 | 0.01246 | 0.01249 | 0.01247 | 0.01241 | 0.01234 | 0.01227 | 0.01223 | 0.01222 | 0.01225 | 0.01231 | 0.0124 | 0.01252 | 0.01263 | 0.01272 | 0.01278 | 0.0128 | 0.0128 | 0.01279 | 0.0128 | 0.01282 | 0.01285 | 0.01288 | 0.01293 | 0.01299 | 0.01306 | 0.01316 | 0.01331 | 0.01356 | 0.01384 | 0.0139 | 0.01333 | 0.01186 | 0.00976 | 0.00756 | 0.00573 | 0.00459 | 0.00427 | 0.00478 | 0.00607 | 0.00799 | 0.01017 | 0.01206 | 0.01316 | 0.01337 | 0.01305 | 0.0126 | 0.01223 | 0.01201 | 0.01189 | 0.01183 | 0.01181 | 0.01182 | 0.01185 | 0.01189 | 0.01189 | 0.01185 | 0.01179 | 0.01172 | 0.01165 | 0.01159 | 0.01155 | 0.01152 | 0.01151 | 0.0115 | 0.0115 | 0.01149 | 0.01149 | 0.0115 | 0.01151 | 0.01153 | 0.01152 | 0.0115 | 0.01146 | 0.01142 | 0.01137 | 0.0113 | 0.01119 | 0.01103 | 0.01084 | 0.01064 | 0.01045 | 0.0103 | 0.01019 | 0.01014 | 0.01015 | 0.01022 | 0.01033 | 0.01044 | 0.01052 | 0.01055 | 0.01054 | 0.0105 | 0.01043 | 0.01034 | 0.01026 | 0.0102 | 0.01014 | 0.01009 | 0.01003 | 0.00996 | 0.00994 | 0.01001 | 0.01016 | 0.01036 | 0.01054 | 0.01067 | 0.01074 | 0.01074 | 0.01066 | 0.0105 | 0.01027 | 0.01002 | 0.00981 | 0.00968 | 0.00962 | 0.00961 | 0.00962 | 0.00963 | 0.00964 | 0.00965 | 0.00966 | 0.00966 | 0.00966 | 0.00965 | 0.00961 | 0.00955 | 0.00947 | 0.00938 | 0.0093 | 0.00924 | 0.00921 | 0.00921 | 0.00922 | 0.00924 | 0.00926 | 0.00926 | 0.00924 | 0.00919 | 0.00912 | 0.00902 | 0.00892 | 0.00884 | 0.00879 | 0.00876 | 0.00875 | 0.00876 | 0.00879 | 0.00882 | 0.00883 | 0.00881 | 0.00877 | 0.00871 | 0.00862 | 0.00853 | 0.00843 | 0.00836 | 0.00833 | 0.00836 | 0.00841 | 0.00846 | 0.0085 | 0.00852 | 0.00853 | 0.00854 | 0.00851 | 0.00845 | 0.00837 | 0.00829 | 0.00823 | 0.00819 | 0.00815 | 0.0081 | 0.00805 | 0.00801 | 0.00797 | 0.00796 | 0.00796 | 0.00796 | 0.00795 | 0.00793 | 0.0079 | 0.00787 | 0.00784 | 0.00781 | 0.00777 | 0.00773 | 0.0077 | 0.00769 | 0.00771 | 0.00773 | 0.00774 | 0.00773 | 0.00772 | 0.0077 | 0.00767 | 0.00763 | 0.00756 | 0.0075 | 0.00744 | 0.00739 | 0.00736 | 0.00735 | 0.00735 | 0.00737 | 0.00738 | 0.00738 | 0.00737 | 0.00735 | 0.00734 | 0.00732 | 0.0073 | 0.00728 | 0.00725 | 0.00721 | 0.00716 | 0.00711 | 0.00707 | 0.00702 | 0.00699 | 0.00698 | 0.00697 | 0.00695 | 0.00693 | 0.0069 | 0.00684 | 0.00677 | 0.0067 | 0.00664 | 0.00658 | 0.00652 | 0.00645 | 0.00639 | 0.00635 | 0.00634 | 0.00637 | 0.00641 | 0.00645 | 0.00647 | 0.00648 | 0.00645 | 0.00639 | 0.0063 | 0.0062 | 0.00611 | 0.00605 | 0.00603 | 0.00603 | 0.00604 | 0.00606 | 0.00606 | 0.00602 | 0.00597 | 0.00592 | 0.00589 | 0.00589 | 0.00589 | 0.00591 | 0.00592 | 0.00594 | 0.00597 | 0.00599 | 0.00598 | 0.00593 | 0.00584 | 0.00573 | 0.00564 | 0.00557 | 0.00552 | 0.00549 | 0.00548 | 0.00548 | 0.00548 | 0.00547 | 0.00544 | 0.00538 | 0.00531 | 0.00524 | 0.00518 | 0.00514 | 0.00511 | 0.00509 | 0.00508 | 0.0051 | 0.00513 | 0.00517 | 0.00522 | 0.00527 | 0.00533 | 0.00539 | 0.00544 | 0.00544 | 0.0054 | 0.00531 | 0.00519 | 0.00506 | 0.00495 | 0.00486 | 0.0048 | 0.00479 | 0.00482 | 0.00489 | 0.00497 | 0.00504 | 0.00508 | 0.00506 | 0.00496 | 0.00481 | 0.00465 | 0.00452 | 0.0044 | 0.00428 | 0.00417 | 0.00406 | 0.004 | 0.00401 | 0.00406 | 0.00414 | 0.00423 | 0.00432 | 0.00442 | 0.00452 | 0.00458 | 0.00459 | 0.00454 | 0.00443 | 0.00429 | 0.00414 | 0.00401 | 0.00391 | 0.00384 | 0.0038 | 0.00378 | 0.00376 | 0.00375 | 0.00376 | 0.00377 | 0.00377 | 0.00374 | 0.00367 | 0.00357 | 0.00344 | 0.0033 | 0.00317 | 0.00305 | 0.00296 | 0.0029 | 0.00289 | 0.00295 | 0.00305 | 0.00316 | 0.00324 | 0.00328 | 0.00328 | 0.00328 | 0.00328 | 0.00329 | 0.00329 | 0.00327 | 0.00326 | 0.00325 | 0.00324 | 0.00323 | 0.00321 | 0.00315 | 0.00309 | 0.00302 | 0.00297 | 0.00293 | 0.00287 | 0.00278 | 0.00266 | 0.00251 | 0.00239 | 0.00229 | 0.00221 | 0.00215 | 0.00213 | 0.00218 | 0.00233 | 0.00252 | 0.00268 | 0.00272 | 0.00262 | 0.0024 | 0.00211 | 0.00178 | 0.00146 | 0.0012 | 0.00104 | 0.00102 | 0.00111 | 0.00123 | 0.00133 | 0.0014 | 0.00144 | 0.00149 | 0.00159 | 0.00175 | 0.00198 | 0.00227 | 0.00256 | 0.00279 | 0.00293 | 0.00294 | 0.00284 | 0.00262 | 0.00262 | 0.00262 | 0.00262 | 0.00262 | 0.00262 | 0.00262
LB3-4 | 0.00103 | 0.00103 | 0.103% | 0.00103 | 0.00103 | 0.00103 | 0.00103 | 0.00101 | 0.00097 | 0.00093 | 0.0009 | 0.00088 | 0.00088 | 0.0009 | 0.00094 | 0.00101 | 0.00109 | 0.00119 | 0.00126 | 0.00129 | 0.00129 | 0.00127 | 0.00123 | 0.0012 | 0.00117 | 0.00114 | 0.00112 | 0.00109 | 0.00105 | 0.00099 | 0.00094 | 0.00089 | 0.00086 | 0.00083 | 0.00083 | 0.00086 | 0.0009 | 0.00095 | 0.00098 | 0.00099 | 0.00098 | 0.00097 | 0.00098 | 0.001 | 0.00103 | 0.00106 | 0.00106 | 0.00103 | 0.00095 | 0.00085 | 0.00075 | 0.00067 | 0.00063 | 0.00062 | 0.00064 | 0.0007 | 0.00077 | 0.00086 | 0.00094 | 0.00102 | 0.00109 | 0.00116 | 0.00123 | 0.00127 | 0.00127 | 0.00119 | 0.00104 | 0.00083 | 0.00061 | 0.0004 | 0.00026 | 0.0002 | 0.00021 | 0.00027 | 0.00034 | 0.0004 | 0.00045 | 0.00048 | 0.00049 | 0.00051 | 0.00056 | 0.00064 | 0.00077 | 0.00093 | 0.00109 | 0.00121 | 0.00127 | 0.00126 | 0.00118 | 0.00104 | 0.00085 | 0.00065 | 0.00048 | 0.00035 | 0.00031 | 0.00035 | 0.00047 | 0.00063 | 0.0008 | 0.00091 | 0.00095 | 0.0009 | 0.00081 | 0.00071 | 0.00065 | 0.00063 | 0.00067 | 0.00074 | 0.00083 | 0.00089 | 0.00089 | 0.00083 | 0.00072 | 0.0006 | 0.00052 | 0.00051 | 0.00056 | 0.00069 | 0.00085 | 0.00103 | 0.00121 | 0.00137 | 0.00149 | 0.00156 | 0.0016 | 0.00161 | 0.00158 | 0.0015 | 0.00138 | 0.0012 | 0.00098 | 0.00074 | 0.0005 | 0.00031 | 0.00017 | 9e-05 | 6e-05 | 9e-05 | 0.00017 | 0.00029 | 0.00044 | 0.00059 | 0.00074 | 0.00087 | 0.001 | 0.00112 | 0.00122 | 0.00127 | 0.00129 | 0.00129 | 0.0013 | 0.00133 | 0.00139 | 0.00145 | 0.00148 | 0.00147 | 0.00142 | 0.00133 | 0.00121 | 0.00109 | 0.00097 | 0.00088 | 0.00083 | 0.00082 | 0.00086 | 0.00093 | 0.00102 | 0.00111 | 0.00122 | 0.00133 | 0.00144 | 0.00152 | 0.00156 | 0.00156 | 0.00152 | 0.00144 | 0.00135 | 0.00124 | 0.00113 | 0.00106 | 0.00104 | 0.00107 | 0.00114 | 0.00124 | 0.00134 | 0.00143 | 0.00151 | 0.00157 | 0.00158 | 0.00154 | 0.00148 | 0.00141 | 0.00135 | 0.00131 | 0.0013 | 0.00131 | 0.00138 | 0.00153 | 0.00177 | 0.00205 | 0.00233 | 0.00257 | 0.0027 | 0.00272 | 0.00261 | 0.00238 | 0.0021 | 0.00181 | 0.00159 | 0.00147 | 0.00146 | 0.00153 | 0.00165 | 0.00176 | 0.00185 | 0.00189 | 0.0019 | 0.00189 | 0.00188 | 0.00189 | 0.00195 | 0.00206 | 0.0022 | 0.00235 | 0.00247 | 0.00256 | 0.00261 | 0.0026 | 0.00257 | 0.0025 | 0.00243 | 0.00237 | 0.00231 | 0.00225 | 0.00221 | 0.00217 | 0.00213 | 0.00208 | 0.00204 | 0.002 | 0.00198 | 0.00199 | 0.00206 | 0.0022 | 0.00238 | 0.00257 | 0.00274 | 0.00286 | 0.00291 | 0.00292 | 0.00291 | 0.00288 | 0.00286 | 0.00283 | 0.00282 | 0.0028 | 0.00275 | 0.00265 | 0.00248 | 0.00227 | 0.00208 | 0.00195 | 0.00192 | 0.00199 | 0.00212 | 0.00228 | 0.00241 | 0.00252 | 0.0026 | 0.00268 | 0.00278 | 0.00291 | 0.00306 | 0.00319 | 0.00329 | 0.00333 | 0.00328 | 0.00314 | 0.00293 | 0.00268 | 0.00244 | 0.00223 | 0.00209 | 0.00202 | 0.00198 | 0.00195 | 0.00191 | 0.00187 | 0.00183 | 0.0018 | 0.00178 | 0.00178 | 0.00177 | 0.00176 | 0.00174 | 0.00173 | 0.00171 | 0.00169 | 0.00168 | 0.00168 | 0.00171 | 0.00177 | 0.00185 | 0.00194 | 0.00203 | 0.00209 | 0.00212 | 0.00211 | 0.00206 | 0.00199 | 0.0019 | 0.00182 | 0.00177 | 0.00177 | 0.00182 | 0.0019 | 0.00201 | 0.0021 | 0.00216 | 0.00219 | 0.00219 | 0.00215 | 0.00207 | 0.00195 | 0.00183 | 0.00172 | 0.00165 | 0.00164 | 0.00168 | 0.00177 | 0.00188 | 0.00198 | 0.00206 | 0.0021 | 0.00209 | 0.00204 | 0.00196 | 0.00187 | 0.00182 | 0.00183 | 0.00193 | 0.0021 | 0.00233 | 0.0026 | 0.00287 | 0.0031 | 0.00325 | 0.00329 | 0.00323 | 0.0031 | 0.00293 | 0.00272 | 0.00248 | 0.00223 | 0.002 | 0.00179 | 0.00162 | 0.00147 | 0.00135 | 0.00128 | 0.00127 | 0.00132 | 0.00139 | 0.00141 | 0.00132 | 0.00114 | 0.00092 | 0.00074 | 0.00066 | 0.00068 | 0.00082 | 0.00104 | 0.00131 | 0.00156 | 0.00174 | 0.00178 | 0.00166 | 0.00141 | 0.0011 | 0.0008 | 0.00056 | 0.00039 | 0.00032 | 0.00032 | 0.0004 | 0.00055 | 0.00075 | 0.00095 | 0.00114 | 0.00129 | 0.0014 | 0.00147 | 0.00151 | 0.00151 | 0.0015 | 0.00151 | 0.00156 | 0.00165 | 0.00179 | 0.00196 | 0.00215 | 0.00233 | 0.00248 | 0.00258 | 0.0026 | 0.00256 | 0.00249 | 0.00242 | 0.00238 | 0.00238 | 0.00243 | 0.00253 | 0.00265 | 0.00277 | 0.00287 | 0.00295 | 0.003 | 0.00304 | 0.00308 | 0.00312 | 0.00318 | 0.00327 | 0.00338 | 0.00351 | 0.00368 | 0.00387 | 0.00411 | 0.00438 | 0.00469 | 0.00501 | 0.00529 | 0.00551 | 0.00562 | 0.00563 | 0.00555 | 0.0054 | 0.00521 | 0.00503 | 0.00486 | 0.00474 | 0.00467 | 0.00463 | 0.00461 | 0.0046 | 0.00461 | 0.00468 | 0.00483 | 0.00508 | 0.00538 | 0.00567 | 0.00589 | 0.00603 | 0.00609 | 0.00608 | 0.00601 | 0.00592 | 0.00582 | 0.00575 | 0.00573 | 0.00572 | 0.0057 | 0.00564 | 0.00553 | 0.00541 | 0.0053 | 0.00525 | 0.00524 | 0.00526 | 0.0053 | 0.00533 | 0.00535 | 0.00537 | 0.00538 | 0.00538 | 0.00537 | 0.00534 | 0.00527 | 0.00517 | 0.00505 | 0.00494 | 0.00484 | 0.00479 | 0.00479 | 0.00482 | 0.00487 | 0.00489 | 0.00485 | 0.0047 | 0.00446 | 0.00414 | 0.0038 | 0.00348 | 0.00324 | 0.00309 | 0.00303 | 0.00303 | 0.00306 | 0.00311 | 0.00315 | 0.00319 | 0.00321 | 0.00323 | 0.00325 | 0.00327 | 0.00328 | 0.00327 | 0.00323 | 0.00316 | 0.00306 | 0.00297 | 0.0029 | 0.00286 | 0.00283 | 0.00278 | 0.00272 | 0.00262 | 0.0025 | 0.00237 | 0.00225 | 0.00215 | 0.00211 | 0.00214 | 0.00222 | 0.00234 | 0.00246 | 0.00256 | 0.00262 | 0.00261 | 0.00256 | 0.00247 | 0.00236 | 0.00226 | 0.00215 | 0.00206 | 0.00198 | 0.00192 | 0.00187 | 0.00185 | 0.00185 | 0.00186 | 0.00188 | 0.00188 | 0.00186 | 0.00181 | 0.00175 | 0.00169 | 0.00164 | 0.00164 | 0.00169 | 0.00179 | 0.00194 | 0.00212 | 0.00229 | 0.00243 | 0.00251 | 0.00254 | 0.00253 | 0.0025 | 0.00244 | 0.00237 | 0.00227 | 0.00216 | 0.00203 | 0.00191 | 0.00183 | 0.00181 | 0.00185 | 0.00196 | 0.00208 | 0.00217 | 0.00217 | 0.00206 | 0.00183 | 0.00155 | 0.00128 | 0.00109 | 0.00103 | 0.00112 | 0.00136 | 0.00169 | 0.00205 | 0.00237 | 0.0026 | 0.00273 | 0.00277 | 0.00278 | 0.00277 | 0.00277 | 0.0028 | 0.00285 | 0.00291 | 0.00297 | 0.00302 | 0.00306 | 0.00308 | 0.00309 | 0.00308 | 0.003 | 0.00282 | 0.00253 | 0.00213 | 0.00167 | 0.00123 | 0.0009 | 0.00073 | 0.00076 | 0.00097 | 0.00132 | 0.00173 | 0.00214 | 0.00246 | 0.00267 | 0.00278 | 0.00283 | 0.00287 | 0.00294 | 0.00304 | 0.00315 | 0.00324 | 0.00328 | 0.00328 | 0.00324 | 0.00318 | 0.00314 | 0.00313 | 0.00316 | 0.00319 | 0.00318 | 0.0031 | 0.00292 | 0.00267 | 0.00238 | 0.00213 | 0.00195 | 0.00191 | 0.00201 | 0.00224 | 0.00256 | 0.00292 | 0.00325 | 0.0035 | 0.00364 | 0.00367 | 0.0036 | 0.00348 | 0.00337 | 0.00329 | 0.00327 | 0.0033 | 0.00338 | 0.0035 | 0.00364 | 0.00375 | 0.00382 | 0.00383 | 0.00378 | 0.00369 | 0.00357 | 0.00343 | 0.00326 | 0.00308 | 0.0029 | 0.00276 | 0.0027 | 0.00272 | 0.00284 | 0.00303 | 0.00327 | 0.00352 | 0.00376 | 0.00395 | 0.00408 | 0.00415 | 0.00418 | 0.0042 | 0.00422 | 0.00426 | 0.00431 | 0.00434 | 0.00434 | 0.00429 | 0.00421 | 0.00414 | 0.00409 | 0.00408 | 0.00411 | 0.00417 | 0.00426 | 0.00432 | 0.00433 | 0.00425 | 0.0041 | 0.0039 | 0.00373 | 0.00363 | 0.00363 | 0.00374 | 0.00393 | 0.00416 | 0.00437 | 0.00455 | 0.00465 | 0.0047 | 0.00471 | 0.00471 | 0.00472 | 0.00475 | 0.00479 | 0.00484 | 0.00487 | 0.00487 | 0.00485 | 0.00481 | 0.00478 | 0.00476 | 0.00476 | 0.00478 | 0.00481 | 0.00484 | 0.00485 | 0.00484 | 0.00481 | 0.00478 | 0.00475 | 0.00475 | 0.00479 | 0.00486 | 0.00494 | 0.00504 | 0.00512 | 0.00519 | 0.00523 | 0.00526 | 0.00527 | 0.00528 | 0.0053 | 0.00532 | 0.00536 | 0.00539 | 0.0054 | 0.00539 | 0.00537 | 0.00535 | 0.00533 | 0.00532 | 0.00532 | 0.00533 | 0.00534 | 0.00536 | 0.00537 | 0.00538 | 0.00538 | 0.00537 | 0.00537 | 0.00538 | 0.00541 | 0.00544 | 0.00548 | 0.00552 | 0.00556 | 0.0056 | 0.00563 | 0.00566 | 0.00569 | 0.00572 | 0.00575 | 0.00576 | 0.00574 | 0.00568 | 0.0056 | 0.00552 | 0.00545 | 0.0054 | 0.00537 | 0.00537 | 0.00541 | 0.00547 | 0.00555 | 0.00563 | 0.00569 | 0.00573 | 0.00577 | 0.00581 | 0.00585 | 0.00587 | 0.00588 | 0.00588 | 0.00587 | 0.00587 | 0.00587 | 0.00587 | 0.00588 | 0.0059 | 0.00592 | 0.00594 | 0.00596 | 0.00597 | 0.00599 | 0.00601 | 0.00603 | 0.00605 | 0.00606 | 0.00606 | 0.00605 | 0.00602 | 0.00599 | 0.00594 | 0.0059 | 0.00588 | 0.00589 | 0.00592 | 0.00597 | 0.00602 | 0.00607 | 0.00611 | 0.00613 | 0.00614 | 0.00613 | 0.00612 | 0.00611 | 0.00611 | 0.00612 | 0.00615 | 0.00618 | 0.00622 | 0.00625 | 0.00629 | 0.00631 | 0.00632 | 0.00633 | 0.00631 | 0.00629 | 0.00627 | 0.00624 | 0.00623 | 0.00623 | 0.00623 | 0.00623 | 0.00623 | 0.00623 | 0.00624 | 0.00625 | 0.00624 | 0.00622 | 0.00619 | 0.00617 | 0.00616 | 0.00615 | 0.00616 | 0.00617 | 0.00619 | 0.00623 | 0.00629 | 0.00635 | 0.0064 | 0.00643 | 0.00645 | 0.00646 | 0.00647 | 0.00647 | 0.00646 | 0.00645 | 0.00643 | 0.00642 | 0.00642 | 0.00642 | 0.00642 | 0.00642 | 0.00641 | 0.00641 | 0.00642 | 0.00643 | 0.00645 | 0.00646 | 0.00647 | 0.00647 | 0.00646 | 0.00645 | 0.00643 | 0.00641 | 0.0064 | 0.00639 | 0.00639 | 0.00641 | 0.00642 | 0.00643 | 0.00644 | 0.00644 | 0.00644 | 0.00644 | 0.00645 | 0.00646 | 0.00648 | 0.00649 | 0.00651 | 0.00652 | 0.00653 | 0.00655 | 0.00656 | 0.00658 | 0.0066 | 0.00663 | 0.00665 | 0.00668 | 0.00669 | 0.00669 | 0.00669 | 0.00668 | 0.00667 | 0.00665 | 0.00664 | 0.00663 | 0.00662 | 0.0066 | 0.00659 | 0.00658 | 0.00657 | 0.00656 | 0.00656 | 0.00657 | 0.00657 | 0.00658 | 0.00657 | 0.00656 | 0.00655 | 0.00654 | 0.00652 | 0.00651 | 0.00649 | 0.00648 | 0.00648 | 0.00649 | 0.00651 | 0.00652 | 0.00653 | 0.00653 | 0.00652 | 0.00651 | 0.0065 | 0.00648 | 0.00646 | 0.00645 | 0.00645 | 0.00646 | 0.00646 | 0.00647 | 0.00648 | 0.00649 | 0.0065 | 0.0065 | 0.00651 | 0.00651 | 0.00652 | 0.00653 | 0.00653 | 0.00653 | 0.00651 | 0.00649 | 0.00645 | 0.0064 | 0.00635 | 0.00631 | 0.00628 | 0.00626 | 0.00626 | 0.00626 | 0.00627 | 0.00628 | 0.00628 | 0.00628 | 0.00627 | 0.00626 | 0.00626 | 0.00626 | 0.00626 | 0.00627 | 0.00628 | 0.00628 | 0.00628 | 0.00628 | 0.00627 | 0.00627 | 0.00626 | 0.00625 | 0.00625 | 0.00625 | 0.00626 | 0.00628 | 0.0063 | 0.00633 | 0.00635 | 0.00638 | 0.0064 | 0.00641 | 0.0064 | 0.00638 | 0.00633 | 0.00627 | 0.00621 | 0.00617 | 0.00615 | 0.00614 | 0.00615 | 0.00617 | 0.00619 | 0.00621 | 0.00622 | 0.00622 | 0.00619 | 0.00616 | 0.00614 | 0.00612 | 0.00611 | 0.00611 | 0.00611 | 0.00611 | 0.00612 | 0.00612 | 0.00613 | 0.00613 | 0.00613 | 0.00613 | 0.00613 | 0.00612 | 0.00611 | 0.0061 | 0.00609 | 0.00608 | 0.00606 | 0.00604 | 0.00603 | 0.00602 | 0.00602 | 0.00602 | 0.00602 | 0.00601 | 0.006 | 0.00599 | 0.006 | 0.006 | 0.00599 | 0.00599 | 0.00599 | 0.00599 | 0.006 | 0.006 | 0.00599 | 0.00599 | 0.00598 | 0.00597 | 0.00596 | 0.00595 | 0.00592 | 0.0059 | 0.00588 | 0.00587 | 0.00586 | 0.00585 | 0.00583 | 0.00582 | 0.00582 | 0.00583 | 0.00585 | 0.00586 | 0.00587 | 0.00587 | 0.00586 | 0.00586 | 0.00584 | 0.00582 | 0.0058 | 0.00577 | 0.00575 | 0.00574 | 0.00573 | 0.00571 | 0.0057 | 0.00568 | 0.00567 | 0.00567 | 0.00567 | 0.00567 | 0.00567 | 0.00566 | 0.00566 | 0.00565 | 0.00565 | 0.00565 | 0.00566 | 0.00566 | 0.00567 | 0.00567 | 0.00567 | 0.00566 | 0.00566 | 0.00565 | 0.00565 | 0.00564 | 0.00563 | 0.00563 | 0.00563 | 0.00562 | 0.00561 | 0.0056 | 0.00559 | 0.00558 | 0.00557 | 0.00556 | 0.00556 | 0.00556 | 0.00556 | 0.00556 | 0.00556 | 0.00555 | 0.00555 | 0.00553 | 0.00551 | 0.00549 | 0.00548 | 0.00546 | 0.00544 | 0.00542 | 0.0054 | 0.00538 | 0.00536 | 0.00534 | 0.00533 | 0.00532 | 0.00532 | 0.00532 | 0.00532 | 0.00531 | 0.0053 | 0.00529 | 0.00528 | 0.00527 | 0.00526 | 0.00525 | 0.00523 | 0.00521 | 0.00519 | 0.00517 | 0.00515 | 0.00514 | 0.00513 | 0.00513 | 0.00513 | 0.00514 | 0.00513 | 0.00513 | 0.00511 | 0.0051 | 0.00508 | 0.00506 | 0.00505 | 0.00504 | 0.00503 | 0.00503 | 0.00503 | 0.00503 | 0.00503 | 0.00503 | 0.00503 | 0.00502 | 0.00501 | 0.005 | 0.00498 | 0.00496 | 0.00494 | 0.00492 | 0.00491 | 0.00491 | 0.00492 | 0.00493 | 0.00495 | 0.00496 | 0.00497 | 0.00497 | 0.00496 | 0.00495 | 0.00492 | 0.00489 | 0.00486 | 0.00484 | 0.00483 | 0.00482 | 0.00482 | 0.00481 | 0.00479 | 0.00477 | 0.00475 | 0.00472 | 0.0047 | 0.00468 | 0.00467 | 0.00467 | 0.00468 | 0.0047 | 0.00472 | 0.00474 | 0.00476 | 0.00476 | 0.00474 | 0.00472 | 0.0047 | 0.00468 | 0.00466 | 0.00465 | 0.00465 | 0.00464 | 0.00465 | 0.00466 | 0.00467 | 0.00467 | 0.00466 | 0.00465 | 0.00465 | 0.00464 | 0.00464 | 0.00464 | 0.00463 | 0.00462 | 0.00461 | 0.0046 | 0.00459 | 0.00459 | 0.00458 | 0.00457 | 0.00455 | 0.00454 | 0.00453 | 0.00453 | 0.00453 | 0.00454 | 0.00455 | 0.00455 | 0.00455 | 0.00454 | 0.00452 | 0.0045 | 0.00447 | 0.00444 | 0.00442 | 0.0044 | 0.00439 | 0.00439 | 0.00439 | 0.00439 | 0.00439 | 0.00439 | 0.0044 | 0.00441 | 0.00442 | 0.00442 | 0.00442 | 0.00441 | 0.00439 | 0.00437 | 0.00436 | 0.00434 | 0.00434 | 0.00434 | 0.00434 | 0.00434 | 0.00434 | 0.00434 | 0.00434 | 0.00435 | 0.00436 | 0.00437 | 0.00438 | 0.00439 | 0.0044 | 0.00439 | 0.00438 | 0.00436 | 0.00433 | 0.00431 | 0.00429 | 0.00427 | 0.00427 | 0.00427 | 0.00428 | 0.00429 | 0.00429 | 0.00429 | 0.00429 | 0.00428 | 0.00426 | 0.00424 | 0.00423 | 0.00423 | 0.00422 | 0.00423 | 0.00424 | 0.00425 | 0.00426 | 0.00427 | 0.00428 | 0.00429 | 0.0043 | 0.00431 | 0.00431 | 0.0043 | 0.00428 | 0.00426 | 0.00424 | 0.00423 | 0.00422 | 0.00421 | 0.00421 | 0.00421 | 0.00421 | 0.00422 | 0.00422 | 0.00422 | 0.00423 | 0.00424 | 0.00425 | 0.00426 | 0.00428 | 0.0043 | 0.00432 | 0.00435 | 0.00436 | 0.00437 | 0.00438 | 0.00438 | 0.0044 | 0.00441 | 0.00443 | 0.00446 | 0.00449 | 0.00452 | 0.00456 | 0.00459 | 0.00462 | 0.00465 | 0.00469 | 0.00473 | 0.00479 | 0.00485 | 0.00492 | 0.00499 | 0.00506 | 0.00514 | 0.00522 | 0.0053 | 0.00538 | 0.00545 | 0.00552 | 0.00558 | 0.00565 | 0.00573 | 0.00581 | 0.00591 | 0.00604 | 0.00618 | 0.00634 | 0.00649 | 0.00664 | 0.00678 | 0.00692 | 0.00707 | 0.00722 | 0.00739 | 0.00756 | 0.00774 | 0.00792 | 0.0081 | 0.00827 | 0.00843 | 0.00859 | 0.00876 | 0.00893 | 0.0091 | 0.00928 | 0.00947 | 0.00967 | 0.00989 | 0.01012 | 0.01035 | 0.0106 | 0.01086 | 0.01112 | 0.01139 | 0.01164 | 0.01188 | 0.01212 | 0.01235 | 0.01257 | 0.0128 | 0.01303 | 0.01327 | 0.01351 | 0.01376 | 0.01401 | 0.01426 | 0.0145 | 0.01473 | 0.01492 | 0.01508 | 0.01518 | 0.01523 | 0.01526 | 0.01532 | 0.01551 | 0.01586 | 0.01633 | 0.01686 | 0.01739 | 0.01786 | 0.01824 | 0.01848 | 0.01855 | 0.01845 | 0.01821 | 0.01795 | 0.01774 | 0.01761 | 0.01753 | 0.01747 | 0.01743 | 0.01743 | 0.01747 | 0.01752 | 0.01757 | 0.01759 | 0.0176 | 0.01762 | 0.01765 | 0.01771 | 0.01779 | 0.01787 | 0.01796 | 0.01803 | 0.01808 | 0.0181 | 0.01808 | 0.018 | 0.01789 | 0.01774 | 0.01758 | 0.01741 | 0.01722 | 0.01703 | 0.01683 | 0.01665 | 0.0165 | 0.01638 | 0.01628 | 0.0162 | 0.01612 | 0.01605 | 0.01597 | 0.01588 | 0.01577 | 0.01564 | 0.01551 | 0.01538 | 0.01526 | 0.01516 | 0.01505 | 0.01495 | 0.01483 | 0.0147 | 0.01456 | 0.01443 | 0.01431 | 0.01421 | 0.01415 | 0.01411 | 0.01412 | 0.01414 | 0.01417 | 0.01419 | 0.01418 | 0.01415 | 0.01411 | 0.01407 | 0.01404 | 0.01402 | 0.01402 | 0.01403 | 0.01406 | 0.01408 | 0.01409 | 0.01411 | 0.01411 | 0.01412 | 0.01413 | 0.01416 | 0.01421 | 0.01428 | 0.01437 | 0.01447 | 0.01458 | 0.01469 | 0.0148 | 0.01491 | 0.01502 | 0.01512 | 0.01522 | 0.01531 | 0.0154 | 0.01548 | 0.01554 | 0.01559 | 0.01562 | 0.01563 | 0.01563 | 0.01562 | 0.0156 | 0.01559 | 0.0156 | 0.01564 | 0.01571 | 0.0158 | 0.01589 | 0.01597 | 0.01603 | 0.01607 | 0.01607 | 0.01606 | 0.01602 | 0.01599 | 0.01596 | 0.01596 | 0.01599 | 0.01607 | 0.01624 | 0.01648 | 0.01676 | 0.01701 | 0.01716 | 0.0172 | 0.01711 | 0.0169 | 0.01658 | 0.01621 | 0.01584 | 0.01554 | 0.01537 | 0.01531 | 0.01531 | 0.01532 | 0.0153 | 0.01525 | 0.01517 | 0.01507 | 0.01497 | 0.01487 | 0.01479 | 0.01474 | 0.01472 | 0.01472 | 0.01473 | 0.01472 | 0.01468 | 0.01462 | 0.01452 | 0.01438 | 0.01422 | 0.01404 | 0.01385 | 0.01366 | 0.01347 | 0.01329 | 0.01313 | 0.01299 | 0.01287 | 0.01277 | 0.01268 | 0.01262 | 0.01257 | 0.01253 | 0.01249 | 0.01243 | 0.01237 | 0.0123 | 0.01221 | 0.01211 | 0.01199 | 0.01186 | 0.01172 | 0.01159 | 0.01145 | 0.01131 | 0.01116 | 0.01101 | 0.01087 | 0.01072 | 0.01059 | 0.01046 | 0.01035 | 0.01025 | 0.01016 | 0.01007 | 0.00998 | 0.00989 | 0.00979 | 0.0097 | 0.00961 | 0.00952 | 0.00943 | 0.00933 | 0.00923 | 0.00913 | 0.00901 | 0.00889 | 0.00875 | 0.0086 | 0.00845 | 0.00829 | 0.00814 | 0.00799 | 0.00784 | 0.00771 | 0.00759 | 0.00748 | 0.00739 | 0.0073 | 0.00722 | 0.00714 | 0.00707 | 0.00701 | 0.00695 | 0.00688 | 0.00682 | 0.00676 | 0.00669 | 0.00662 | 0.00654 | 0.00647 | 0.0064 | 0.00634 | 0.00628 | 0.00624 | 0.0062 | 0.00617 | 0.00614 | 0.00612 | 0.00611 | 0.0061 | 0.00608 | 0.00606 | 0.00603 | 0.00599 | 0.00595 | 0.0059 | 0.00585 | 0.00581 | 0.00577 | 0.00574 | 0.00572 | 0.00571 | 0.0057 | 0.0057 | 0.0057 | 0.00569 | 0.00569 | 0.00568 | 0.00567 | 0.00565 | 0.00563 | 0.00561 | 0.00559 | 0.00558 | 0.00557 | 0.00556 | 0.00554 | 0.00553 | 0.00552 | 0.00551 | 0.00551 | 0.0055 | 0.00549 | 0.00549 | 0.00549 | 0.00549 | 0.00549 | 0.00548 | 0.00546 | 0.00545 | 0.00543 | 0.00541 | 0.00539 | 0.00538 | 0.00537 | 0.00536 | 0.00536 | 0.00534 | 0.00532 | 0.0053 | 0.00528 | 0.00527 | 0.00526 | 0.00525 | 0.00525 | 0.00525 | 0.00525 | 0.00524 | 0.00523 | 0.00521 | 0.00518 | 0.00516 | 0.00514 | 0.00513 | 0.00512 | 0.00512 | 0.00512 | 0.00513 | 0.00513 | 0.00514 | 0.00513 | 0.00512 | 0.0051 | 0.00508 | 0.00506 | 0.00504 | 0.00501 | 0.005 | 0.00499 | 0.005 | 0.00502 | 0.00504 | 0.00506 | 0.00507 | 0.00508 | 0.00509 | 0.0051 | 0.00509 | 0.00507 | 0.00505 | 0.00503 | 0.00501 | 0.005 | 0.005 | 0.005 | 0.005 | 0.00501 | 0.00502 | 0.00503 | 0.00504 | 0.00503 | 0.00503 | 0.00501 | 0.005 | 0.00499 | 0.00499 | 0.00498 | 0.00497 | 0.00497 | 0.00497 | 0.00498 | 0.00498 | 0.00497 | 0.00496 | 0.00495 | 0.00494 | 0.00493 | 0.00493 | 0.00492 | 0.00491 | 0.00491 | 0.0049 | 0.0049 | 0.00489 | 0.00487 | 0.00486 | 0.00485 | 0.00485 | 0.00485 | 0.00486 | 0.00485 | 0.00485 | 0.00484 | 0.00484 | 0.00483 | 0.00483 | 0.00482 | 0.00481 | 0.00481 | 0.00482 | 0.00483 | 0.00484 | 0.00483 | 0.00481 | 0.0048 | 0.00478 | 0.00477 | 0.00475 | 0.00473 | 0.00471 | 0.00471 | 0.00471 | 0.00472 | 0.00472 | 0.00472 | 0.00472 | 0.00472 | 0.00471 | 0.00471 | 0.0047 | 0.0047 | 0.0047 | 0.00469 | 0.00469 | 0.00469 | 0.00469 | 0.0047 | 0.0047 | 0.0047 | 0.00469 | 0.00468 | 0.00467 | 0.00466 | 0.00465 | 0.00464 | 0.00463 | 0.00463 | 0.00464 | 0.00465 | 0.00465 | 0.00465 | 0.00465 | 0.00465 | 0.00464 | 0.00463 | 0.00462 | 0.00461 | 0.00461 | 0.00461 | 0.0046 | 0.0046 | 0.00459 | 0.00459 | 0.00459 | 0.0046 | 0.0046 | 0.00461 | 0.00461 | 0.00462 | 0.00462 | 0.00462 | 0.00461 | 0.00459 | 0.00457 | 0.00456 | 0.00456 | 0.00456 | 0.00456 | 0.00457 | 0.00457 | 0.00458 | 0.00459 | 0.0046 | 0.0046 | 0.00461 | 0.00462 | 0.00462 | 0.00462 | 0.00463 | 0.00464 | 0.00464 | 0.00464 | 0.00465 | 0.00466 | 0.00468 | 0.00469 | 0.00471 | 0.00471 | 0.00472 | 0.00472 | 0.00472 | 0.00472 | 0.00473 | 0.00473 | 0.00474 | 0.00474 | 0.00475 | 0.00476 | 0.00477 | 0.00477 | 0.00477 | 0.00476 | 0.00476 | 0.00476 | 0.00475 | 0.00474 | 0.00472 | 0.00471 | 0.0047 | 0.00471 | 0.00473 | 0.00475 | 0.00476 | 0.00477 | 0.00477 | 0.00476 | 0.00474 | 0.00472 | 0.0047 | 0.0047 | 0.0047 | 0.0047 | 0.00471 | 0.00472 | 0.00473 | 0.00474 | 0.00475 | 0.00475 | 0.00476 | 0.00477 | 0.00477 | 0.00476 | 0.00473 | 0.00469 | 0.00466 | 0.00464 | 0.00463 | 0.00463 | 0.00463 | 0.00464 | 0.00465 | 0.00466 | 0.00467 | 0.00466 | 0.00466 | 0.00465 | 0.00466 | 0.00466 | 0.00467 | 0.00466 | 0.00466 | 0.00466 | 0.00466 | 0.00467 | 0.00467 | 0.00466 | 0.00465 | 0.00464 | 0.00462 | 0.00461 | 0.00459 | 0.00456 | 0.00454 | 0.00452 | 0.00452 | 0.00453 | 0.00454 | 0.00456 | 0.00457 | 0.00458 | 0.00459 | 0.0046 | 0.0046 | 0.00459 | 0.00457 | 0.00455 | 0.00454 | 0.00455 | 0.00456 | 0.00456 | 0.00456 | 0.00456 | 0.00455 | 0.00454 | 0.00453 | 0.00451 | 0.00451 | 0.00451 | 0.00451 | 0.00451 | 0.00451 | 0.00451 | 0.00451 | 0.00452 | 0.00453 | 0.00455 | 0.00457 | 0.0046 | 0.00464 | 0.00466 | 0.00467 | 0.00466 | 0.00464 | 0.00463 | 0.00461 | 0.0046 | 0.00459 | 0.00457 | 0.00456 | 0.00456 | 0.00455 | 0.00454 | 0.00452 | 0.0045 | 0.00448 | 0.00447 | 0.00446 | 0.00446 | 0.00447 | 0.00448 | 0.00449 | 0.0045 | 0.00451 | 0.00451 | 0.00452 | 0.00452 | 0.00453 | 0.00455 | 0.00456 | 0.00456 | 0.00455 | 0.00454 | 0.00452 | 0.00449 | 0.00446 | 0.00444 | 0.00443 | 0.00444 | 0.00445 | 0.00447 | 0.00448 | 0.00449 | 0.00449 | 0.0045 | 0.0045 | 0.00451 | 0.00453 | 0.00454 | 0.00455 | 0.00456 | 0.00456 | 0.00457 | 0.00457 | 0.00458 | 0.00457 | 0.00457 | 0.00456 | 0.00456 | 0.00456 | 0.00455 | 0.00453 | 0.0045 | 0.00448 | 0.00446 | 0.00446 | 0.00447 | 0.00448 | 0.00449 | 0.00451 | 0.00454 | 0.00456 | 0.00458 | 0.00458 | 0.00458 | 0.00457 | 0.00457 | 0.00457 | 0.00458 | 0.00457 | 0.00457 | 0.00456 | 0.00456 | 0.00455 | 0.00454 | 0.00453 | 0.00452 | 0.00452 | 0.00451 | 0.00451 | 0.0045 | 0.0045 | 0.00449 | 0.00448 | 0.00447 | 0.00446 | 0.00445 | 0.00445 | 0.00446 | 0.00447 | 0.00448 | 0.0045 | 0.00452 | 0.00453 | 0.00454 | 0.00453 | 0.00452 | 0.00451 | 0.0045 | 0.00451 | 0.00452 | 0.00453 | 0.00453 | 0.00454 | 0.00454 | 0.00453 | 0.00453 | 0.00452 | 0.00451 | 0.00453 | 0.00456 | 0.0046 | 0.00463 | 0.00465 | 0.00464 | 0.00463 | 0.00461 | 0.00459 | 0.00457 | 0.00455 | 0.00454 | 0.00454 | 0.00456 | 0.00456 | 0.00455 | 0.00454 | 0.00452 | 0.0045 | 0.00449 | 0.00449 | 0.00449 | 0.00451 | 0.00453 | 0.00455 | 0.00456 | 0.00456 | 0.00455 | 0.00454 | 0.00454 | 0.00454 | 0.00454 | 0.00455 | 0.00456 | 0.00458 | 0.0046 | 0.00461 | 0.00462 | 0.00462 | 0.00463 | 0.00464 | 0.00465 | 0.00466 | 0.00466 | 0.00465 | 0.00463 | 0.00461 | 0.00459 | 0.00458 | 0.00458 | 0.00459 | 0.0046 | 0.00461 | 0.00463 | 0.00464 | 0.00466 | 0.00468 | 0.00469 | 0.00469 | 0.0047 | 0.00472 | 0.00473 | 0.00473 | 0.0047 | 0.00468 | 0.00465 | 0.00464 | 0.00464 | 0.00464 | 0.00464 | 0.00465 | 0.00466 | 0.00468 | 0.00469 | 0.00469 | 0.00468 | 0.00467 | 0.00467 | 0.00467 | 0.00469 | 0.0047 | 0.00472 | 0.00473 | 0.00473 | 0.00473 | 0.00474 | 0.00474 | 0.00474 | 0.00473 | 0.00472 | 0.00472 | 0.00473 | 0.00475 | 0.00476 | 0.00477 | 0.00478 | 0.0048 | 0.00483 | 0.00485 | 0.00485 | 0.00483 | 0.00481 | 0.00479 | 0.00477 | 0.00474 | 0.00472 | 0.0047 | 0.0047 | 0.0047 | 0.0047 | 0.0047 | 0.00471 | 0.00473 | 0.00474 | 0.00476 | 0.00476 | 0.00476 | 0.00476 | 0.00475 | 0.00473 | 0.00472 | 0.00471 | 0.00471 | 0.00471 | 0.00472 | 0.00473 | 0.00473 | 0.00473 | 0.00472 | 0.0047 | 0.0047 | 0.00472 | 0.00476 | 0.00481 | 0.00487 | 0.00493 | 0.00498 | 0.00503 | 0.00505 | 0.00506 | 0.00504 | 0.005 | 0.00496 | 0.00491 | 0.00485 | 0.00477 | 0.00469 | 0.00459 | 0.00448 | 0.00436 | 0.00423 | 0.00408 | 0.0039 | 0.00369 | 0.00346 | 0.0032 | 0.00292 | 0.00263 | 0.00236 | 0.0021 | 0.00189 | 0.00171 | 0.00159 | 0.00154 | 0.00154 | 0.00161 | 0.00172 | 0.00187 | 0.00204 | 0.00223 | 0.00241 | 0.00257 | 0.00272 | 0.00287 | 0.00302 | 0.00318 | 0.00333 | 0.00346 | 0.00359 | 0.00373 | 0.00388 | 0.00403 | 0.00417 | 0.00429 | 0.0044 | 0.00449 | 0.00456 | 0.00461 | 0.00461 | 0.00458 | 0.00452 | 0.00446 | 0.00438 | 0.0043 | 0.00418 | 0.00403 | 0.00386 | 0.00364 | 0.00334 | 0.0029 | 0.00234 | 0.00172 | 0.00116 | 0.00077 | 0.0006 | 0.00065 | 0.00094 | 0.0014 | 0.00197 | 0.00258 | 0.00314 | 0.00358 | 0.00387 | 0.00408 | 0.00424 | 0.0044 | 0.00454 | 0.00464 | 0.00471 | 0.00472 | 0.00471 | 0.00468 | 0.00461 | 0.00451 | 0.00436 | 0.00419 | 0.00399 | 0.00373 | 0.00344 | 0.00316 | 0.00291 | 0.00272 | 0.00255 | 0.0024 | 0.0023 | 0.00223 | 0.00222 | 0.00221 | 0.00216 | 0.00209 | 0.00201 | 0.00195 | 0.00191 | 0.00185 | 0.00178 | 0.00174 | 0.00173 | 0.00176 | 0.00183 | 0.00186 | 0.00189 | 0.00189 | 0.00186 | 0.00182 | 0.00175 | 0.00163 | 0.00153 | 0.00144 | 0.00136 | 0.00134 | 0.00134 | 0.00138 | 0.00146 | 0.00154 | 0.00163 | 0.00175 | 0.00186 | 0.00199 | 0.00213 | 0.00226 | 0.00238 | 0.00251 | 0.00261 | 0.0027 | 0.0028 | 0.00289 | 0.00297 | 0.00307 | 0.00317 | 0.00327 | 0.00337 | 0.00347 | 0.00355 | 0.00365 | 0.00374 | 0.00382 | 0.00392 | 0.00402 | 0.00413 | 0.00425 | 0.00436 | 0.00445 | 0.00454 | 0.00461 | 0.00466 | 0.0047 | 0.00472 | 0.00473 | 0.00473 | 0.00473 | 0.00473 | 0.00474 | 0.00475 | 0.00476 | 0.00478 | 0.00479 | 0.00481 | 0.00483 | 0.00485 | 0.00488 | 0.0049 | 0.0049 | 0.00491 | 0.00492 | 0.00494 | 0.00495 | 0.00496 | 0.00495 | 0.00494 | 0.00491 | 0.00488 | 0.00484 | 0.00478 | 0.00471 | 0.00465 | 0.00461 | 0.00459 | 0.00457 | 0.00456 | 0.00455 | 0.00454 | 0.00455 | 0.00456 | 0.00457 | 0.00456 | 0.00453 | 0.0045 | 0.00446 | 0.00441 | 0.00438 | 0.00437 | 0.00438 | 0.00441 | 0.00445 | 0.00448 | 0.00448 | 0.00445 | 0.00441 | 0.00437 | 0.00433 | 0.00431 | 0.00432 | 0.00435 | 0.00438 | 0.00444 | 0.00449 | 0.00454 | 0.00455 | 0.00456 | 0.00455 | 0.00454 | 0.00452 | 0.00449 | 0.00446 | 0.00442 | 0.00439 | 0.00438 | 0.00438 | 0.00438 | 0.00438 | 0.00437 | 0.00435 | 0.00434 | 0.00433 | 0.00434 | 0.00434 | 0.00433 | 0.00433 | 0.00434 | 0.00435 | 0.00436 | 0.00434 | 0.00433 | 0.00432 | 0.00433 | 0.00435 | 0.00437 | 0.00439 | 0.00441 | 0.00442 | 0.00443 | 0.00442 | 0.00438 | 0.00432 | 0.00426 | 0.00422 | 0.0042 | 0.0042 | 0.00422 | 0.00426 | 0.00431 | 0.00436 | 0.00441 | 0.00445 | 0.00447 | 0.00446 | 0.00444 | 0.00442 | 0.00439 | 0.00435 | 0.00432 | 0.0043 | 0.00428 | 0.00427 | 0.00427 | 0.00427 | 0.00428 | 0.00427 | 0.00427 | 0.00427 | 0.00428 | 0.0043 | 0.00431 | 0.0043 | 0.00428 | 0.00426 | 0.00424 | 0.00423 | 0.00424 | 0.00426 | 0.00429 | 0.00432 | 0.00436 | 0.00439 | 0.0044 | 0.00436 | 0.00427 | 0.00416 | 0.00405 | 0.00395 | 0.00387 | 0.00383 | 0.0038 | 0.00378 | 0.00378 | 0.00379 | 0.00381 | 0.00384 | 0.00388 | 0.00392 | 0.00397 | 0.00401 | 0.00405 | 0.00409 | 0.0041 | 0.00408 | 0.00404 | 0.004 | 0.00399 | 0.00401 | 0.00406 | 0.00414 | 0.00424 | 0.00437 | 0.0045 | 0.0046 | 0.00465 | 0.0046 | 0.00443 | 0.00416 | 0.00383 | 0.00347 | 0.00315 | 0.00292 | 0.0028 | 0.00278 | 0.00285 | 0.00296 | 0.00309 | 0.00322 | 0.00332 | 0.0034 | 0.00345 | 0.00349 | 0.00351 | 0.00353 | 0.00353 | 0.0035 | 0.00343 | 0.00336 | 0.0033 | 0.00327 | 0.00326 | 0.00328 | 0.00331 | 0.00334 | 0.00337 | 0.00339 | 0.00341 | 0.00342 | 0.00341 | 0.00339 | 0.00335 | 0.00329 | 0.00323 | 0.00318 | 0.00314 | 0.00313 | 0.00314 | 0.00318 | 0.00324 | 0.00331 | 0.00335 | 0.00337 | 0.00337 | 0.00336 | 0.00336 | 0.00338 | 0.00341 | 0.00344 | 0.00349 | 0.00353 | 0.00357 | 0.00359 | 0.00359 | 0.00359 | 0.00359 | 0.00361 | 0.00363 | 0.00366 | 0.00368 | 0.00371 | 0.00375 | 0.0038 | 0.00383 | 0.00385 | 0.00387 | 0.00389 | 0.00389 | 0.00389 | 0.00388 | 0.00386 | 0.00385 | 0.00385 | 0.00385 | 0.00384 | 0.00382 | 0.00378 | 0.00373 | 0.00367 | 0.00362 | 0.00359 | 0.0036 | 0.00363 | 0.00367 | 0.0037 | 0.00373 | 0.00374 | 0.00372 | 0.00368 | 0.00364 | 0.00359 | 0.00355 | 0.00351 | 0.00349 | 0.00346 | 0.00344 | 0.00344 | 0.00344 | 0.00347 | 0.00353 | 0.0036 | 0.00368 | 0.00375 | 0.0038 | 0.00384 | 0.00385 | 0.00386 | 0.00387 | 0.00387 | 0.00389 | 0.00391 | 0.00391 | 0.00389 | 0.00384 | 0.00377 | 0.00368 | 0.0036 | 0.00352 | 0.00345 | 0.00342 | 0.00342 | 0.00347 | 0.00356 | 0.00365 | 0.00374 | 0.00378 | 0.00378 | 0.00373 | 0.00365 | 0.00355 | 0.00345 | 0.00337 | 0.00331 | 0.00329 | 0.00333 | 0.00341 | 0.00351 | 0.00359 | 0.00365 | 0.00369 | 0.00373 | 0.00374 | 0.00373 | 0.00368 | 0.00363 | 0.0036 | 0.00362 | 0.00368 | 0.00376 | 0.00382 | 0.00387 | 0.0039 | 0.0039 | 0.00386 | 0.00376 | 0.00362 | 0.00348 | 0.00339 | 0.00333 | 0.00329 | 0.00325 | 0.0032 | 0.00318 | 0.00317 | 0.00318 | 0.00319 | 0.0032 | 0.00323 | 0.00329 | 0.00337 | 0.00346 | 0.00352 | 0.00354 | 0.00353 | 0.0035 | 0.00346 | 0.00343 | 0.0034 | 0.00339 | 0.00338 | 0.00338 | 0.00339 | 0.0034 | 0.00338 | 0.00332 | 0.00323 | 0.00315 | 0.00311 | 0.00312 | 0.00315 | 0.00318 | 0.00317 | 0.00313 | 0.00307 | 0.00297 | 0.00285 | 0.00272 | 0.00263 | 0.00259 | 0.00261 | 0.00269 | 0.00281 | 0.00295 | 0.0031 | 0.00324 | 0.00334 | 0.0034 | 0.00342 | 0.00341 | 0.00339 | 0.00337 | 0.00334 | 0.00331 | 0.00329 | 0.00327 | 0.00325 | 0.00323 | 0.00318 | 0.00311 | 0.00303 | 0.00297 | 0.00294 | 0.00295 | 0.00301 | 0.00309 | 0.00318 | 0.00328 | 0.00334 | 0.00332 | 0.00321 | 0.00306 | 0.0029 | 0.00278 | 0.00269 | 0.00263 | 0.00261 | 0.00265 | 0.00274 | 0.00286 | 0.00298 | 0.00306 | 0.00312 | 0.00319 | 0.0033 | 0.00342 | 0.00353 | 0.00363 | 0.00371 | 0.00376 | 0.0038 | 0.00382 | 0.00382 | 0.0038 | 0.00377 | 0.00371 | 0.00364 | 0.00355 | 0.00344 | 0.00331 | 0.00315 | 0.00299 | 0.00285 | 0.00273 | 0.00263 | 0.00257 | 0.00254 | 0.00255 | 0.00257 | 0.0026 | 0.00263 | 0.00266 | 0.00271 | 0.00278 | 0.00285 | 0.00291 | 0.00294 | 0.00294 | 0.00292 | 0.00291 | 0.00289 | 0.00287 | 0.00286 | 0.00286 | 0.00288 | 0.00293 | 0.00298 | 0.00302 | 0.00305 | 0.00305 | 0.00304 | 0.00303 | 0.00303 | 0.00303 | 0.00302 | 0.00303 | 0.00304 | 0.00303 | 0.00299 | 0.0029 | 0.00276 | 0.00263 | 0.00252 | 0.00247 | 0.00246 | 0.00251 | 0.0026 | 0.00272 | 0.00287 | 0.003 | 0.00308 | 0.00313 | 0.00315 | 0.00317 | 0.00318 | 0.00317 | 0.00314 | 0.00311 | 0.00307 | 0.00303 | 0.00301 | 0.003 | 0.00301 | 0.00304 | 0.00306 | 0.00305 | 0.00297 | 0.00284 | 0.00269 | 0.00256 | 0.00248 | 0.00246 | 0.00248 | 0.00255 | 0.00264 | 0.00276 | 0.00286 | 0.00291 | 0.00292 | 0.0029 | 0.00289 | 0.00291 | 0.00295 | 0.00298 | 0.00299 | 0.00295 | 0.00289 | 0.0028 | 0.00272 | 0.00264 | 0.00258 | 0.00257 | 0.00259 | 0.00265 | 0.00273 | 0.0028 | 0.00285 | 0.00287 | 0.00289 | 0.0029 | 0.0029 | 0.0029 | 0.0029 | 0.00288 | 0.00285 | 0.0028 | 0.00273 | 0.00267 | 0.00262 | 0.00261 | 0.00262 | 0.00266 | 0.00269 | 0.00272 | 0.00273 | 0.00273 | 0.00271 | 0.0027 | 0.00269 | 0.0027 | 0.00271 | 0.00272 | 0.00273 | 0.00274 | 0.00273 | 0.00272 | 0.0027 | 0.00269 | 0.00268 | 0.00268 | 0.00268 | 0.00268 | 0.00268 | 0.00268 | 0.00269 | 0.0027 | 0.00272 | 0.00273 | 0.00272 | 0.00268 | 0.00262 | 0.00255 | 0.00245 | 0.00236 | 0.00226 | 0.00219 | 0.00214 | 0.00214 | 0.00218 | 0.00226 | 0.00235 | 0.00244 | 0.00251 | 0.00255 | 0.00255 | 0.00252 | 0.00248 | 0.00243 | 0.00239 | 0.00238 | 0.0024 | 0.00245 | 0.00251 | 0.00258 | 0.00263 | 0.00268 | 0.00271 | 0.00272 | 0.00272 | 0.00269 | 0.00263 | 0.00252 | 0.00239 | 0.00224 | 0.0021 | 0.00199 | 0.00191 | 0.00187 | 0.00186 | 0.00187 | 0.00191 | 0.00196 | 0.00202 | 0.00208 | 0.00215 | 0.00222 | 0.00228 | 0.00234 | 0.00239 | 0.00241 | 0.00239 | 0.00235 | 0.00232 | 0.0023 | 0.00231 | 0.00236 | 0.00243 | 0.00251 | 0.00259 | 0.00266 | 0.00272 | 0.00274 | 0.00272 | 0.00265 | 0.00256 | 0.00245 | 0.00236 | 0.00229 | 0.00226 | 0.00226 | 0.0023 | 0.00236 | 0.00241 | 0.00244 | 0.00244 | 0.00241 | 0.00237 | 0.00233 | 0.00231 | 0.0023 | 0.00229 | 0.0023 | 0.0023 | 0.0023 | 0.00228 | 0.00226 | 0.00222 | 0.00219 | 0.00217 | 0.00219 | 0.00223 | 0.0023 | 0.00236 | 0.00241 | 0.00241 | 0.00235 | 0.00224 | 0.00211 | 0.002 | 0.00193 | 0.00192 | 0.00196 | 0.00203 | 0.0021 | 0.00215 | 0.00217 | 0.00216 | 0.00214 | 0.00214 | 0.00216 | 0.00219 | 0.00224 | 0.00228 | 0.0023 | 0.00229 | 0.00228 | 0.00226 | 0.00225 | 0.00225 | 0.00227 | 0.00228 | 0.00228 | 0.00226 | 0.00223 | 0.0022 | 0.00218 | 0.00218 | 0.00219 | 0.00221 | 0.00222 | 0.00222 | 0.00221 | 0.00219 | 0.00219 | 0.00224 | 0.00236 | 0.00255 | 0.00279 | 0.00305 | 0.00328 | 0.00344 | 0.00348 | 0.0034 | 0.00319 | 0.00289 | 0.00258 | 0.00231 | 0.00214 | 0.0021 | 0.00216 | 0.00229 | 0.00243 | 0.00256 | 0.00263 | 0.00263 | 0.00257 | 0.00248 | 0.00236 | 0.00225 | 0.00216 | 0.00212 | 0.00212 | 0.00216 | 0.00223 | 0.00229 | 0.00232 | 0.00229 | 0.00219 | 0.00203 | 0.00184 | 0.00166 | 0.00153 | 0.00147 | 0.00148 | 0.00155 | 0.00164 | 0.00171 | 0.00175 | 0.00175 | 0.00177 | 0.00183 | 0.00198 | 0.00221 | 0.00249 | 0.00278 | 0.00304 | 0.00324 | 0.00336 | 0.00342 | 0.00342 | 0.00338 | 0.00331 | 0.00321 | 0.0031 | 0.00297 | 0.00279 | 0.00257 | 0.00236 | 0.00219 | 0.00211 | 0.00213 | 0.00223 | 0.00238 | 0.00254 | 0.00267 | 0.00276 | 0.00278 | 0.00275 | 0.00269 | 0.00263 | 0.00261 | 0.00264 | 0.00272 | 0.00282 | 0.00291 | 0.00295 | 0.00293 | 0.00283 | 0.00268 | 0.00251 | 0.00234 | 0.00223 | 0.00218 | 0.00219 | 0.00226 | 0.00236 | 0.00249 | 0.00262 | 0.00276 | 0.0029 | 0.00302 | 0.00313 | 0.00319 | 0.0032 | 0.00317 | 0.00313 | 0.00309 | 0.0031 | 0.00317 | 0.00327 | 0.0034 | 0.00353 | 0.00365 | 0.00373 | 0.00376 | 0.00373 | 0.00365 | 0.00357 | 0.0035 | 0.00345 | 0.00341 | 0.00336 | 0.00328 | 0.00315 | 0.00299 | 0.00282 | 0.0027 | 0.00265 | 0.00273 | 0.00292 | 0.00321 | 0.00352 | 0.00379 | 0.00395 | 0.00394 | 0.00375 | 0.00342 | 0.00302 | 0.00267 | 0.00244 | 0.00237 | 0.00248 | 0.00271 | 0.00301 | 0.00332 | 0.00358 | 0.00377 | 0.0039 | 0.00397 | 0.00404 | 0.00412 | 0.00419 | 0.00424 | 0.00427 | 0.00426 | 0.00421 | 0.00414 | 0.00406 | 0.00401 | 0.00401 | 0.00408 | 0.00419 | 0.00431 | 0.0044 | 0.00445 | 0.00445 | 0.00439 | 0.0043 | 0.00418 | 0.00407 | 0.004 | 0.00401 | 0.00414 | 0.00439 | 0.00474 | 0.00512 | 0.00546 | 0.00573 | 0.00587 | 0.00589 | 0.00581 | 0.00567 | 0.00553 | 0.00542 | 0.00538 | 0.0054 | 0.00544 | 0.00544 | 0.00536 | 0.0052 | 0.00499 | 0.00477 | 0.00456 | 0.00442 | 0.00437 | 0.00441 | 0.00455 | 0.00479 | 0.0051 | 0.00543 | 0.00571 | 0.0059 | 0.00596 | 0.0059 | 0.00572 | 0.00546 | 0.00517 | 0.00491 | 0.00474 | 0.00467 | 0.00467 | 0.00472 | 0.00477 | 0.00482 | 0.00488 | 0.00492 | 0.00495 | 0.00493 | 0.00487 | 0.00477 | 0.00466 | 0.00454 | 0.00446 | 0.00445 | 0.00454 | 0.00473 | 0.00496 | 0.00519 | 0.00534 | 0.00537 | 0.00528 | 0.00508 | 0.0048 | 0.0045 | 0.00424 | 0.00405 | 0.00394 | 0.00389 | 0.00387 | 0.00386 | 0.00386 | 0.00385 | 0.00385 | 0.00384 | 0.00382 | 0.0038 | 0.00379 | 0.00378 | 0.00378 | 0.00378 | 0.0038 | 0.00382 | 0.00384 | 0.00387 | 0.00388 | 0.00388 | 0.00388 | 0.00386 | 0.00385 | 0.00383 | 0.00382 | 0.00381 | 0.0038 | 0.0038 | 0.0038 | 0.00381 | 0.00382 | 0.00383 | 0.00384 | 0.00385 | 0.00384 | 0.00383 | 0.0038 | 0.00376 | 0.00373 | 0.0037 | 0.00368 | 0.00368 | 0.00371 | 0.00379 | 0.00395 | 0.00416 | 0.00441 | 0.00464 | 0.00481 | 0.00488 | 0.00486 | 0.00475 | 0.0046 | 0.00444 | 0.00431 | 0.00424 | 0.00423 | 0.00426 | 0.00429 | 0.00429 | 0.00425 | 0.00418 | 0.00407 | 0.00395 | 0.00385 | 0.00378 | 0.00376 | 0.00384 | 0.00401 | 0.00428 | 0.0046 | 0.00491 | 0.00513 | 0.00523 | 0.00517 | 0.00495 | 0.00461 | 0.0042 | 0.00379 | 0.00345 | 0.00317 | 0.00296 | 0.00279 | 0.00265 | 0.00254 | 0.00249 | 0.00247 | 0.00248 | 0.00247 | 0.00243 | 0.00235 | 0.00226 | 0.00221 | 0.00228 | 0.00254 | 0.00302 | 0.00369 | 0.00444 | 0.00512 | 0.0056 | 0.00578 | 0.00565 | 0.00526 | 0.00471 | 0.00412 | 0.0036 | 0.0032 | 0.00295 | 0.00281 | 0.00276 | 0.00276 | 0.00278 | 0.00277 | 0.00273 | 0.00266 | 0.00257 | 0.00247 | 0.00239 | 0.00234 | 0.00235 | 0.00246 | 0.00264 | 0.00285 | 0.00304 | 0.00318 | 0.00326 | 0.00325 | 0.00314 | 0.00292 | 0.00264 | 0.00235 | 0.0021 | 0.00193 | 0.00184 | 0.00182 | 0.00182 | 0.00184 | 0.00182 | 0.00171 | 0.00147 | 0.00112 | 0.00072 | 0.00043 | 0.00037 | 0.00058 | 0.00104 | 0.00166 | 0.00233 | 0.00293 | 0.00338 | 0.00361 | 0.00363 | 0.00351 | 0.00333 | 0.0032 | 0.00317 | 0.00324 | 0.00337 | 0.00351 | 0.00362 | 0.00369 | 0.00373 | 0.00373 | 0.00369 | 0.00361 | 0.00345 | 0.00322 | 0.00295 | 0.00266 | 0.00243 | 0.00226 | 0.0022 | 0.00226 | 0.00243 | 0.00269 | 0.00299 | 0.00325 | 0.00345 | 0.00356 | 0.00362 | 0.00366 | 0.00369 | 0.00373 | 0.00376 | 0.00377 | 0.00377 | 0.00375 | 0.0037 | 0.00364 | 0.00356 | 0.00349 | 0.00345 | 0.00347 | 0.00356 | 0.00369 | 0.00385 | 0.00403 | 0.0042 | 0.00436 | 0.0045 | 0.00464 | 0.00476 | 0.00485 | 0.00493 | 0.00497 | 0.00499 | 0.00498 | 0.00495 | 0.0049 | 0.00483 | 0.00475 | 0.00466 | 0.00455 | 0.00442 | 0.00429 | 0.00418 | 0.00412 | 0.00411 | 0.00417 | 0.00428 | 0.00444 | 0.00465 | 0.00488 | 0.00507 | 0.00521 | 0.00527 | 0.00527 | 0.00524 | 0.00519 | 0.00513 | 0.00507 | 0.00504 | 0.00504 | 0.00506 | 0.00512 | 0.00517 | 0.00523 | 0.00527 | 0.00529 | 0.00527 | 0.0052 | 0.00509 | 0.00495 | 0.00481 | 0.00468 | 0.00458 | 0.00453 | 0.00453 | 0.00459 | 0.00469 | 0.00481 | 0.00493 | 0.00503 | 0.00513 | 0.00522 | 0.0053 | 0.00537 | 0.0054 | 0.0054 | 0.0054 | 0.00541 | 0.00545 | 0.00552 | 0.0056 | 0.00567 | 0.00572 | 0.00572 | 0.00566 | 0.00557 | 0.0055 | 0.00548 | 0.00558 | 0.00581 | 0.00616 | 0.00659 | 0.00704 | 0.00746 | 0.00781 | 0.00809 | 0.00831 | 0.00849 | 0.00866 | 0.00883 | 0.00898 | 0.0091 | 0.00915 | 0.00915 | 0.0091 | 0.00902 | 0.00893 | 0.00883 | 0.00872 | 0.00859 | 0.00839 | 0.00811 | 0.00776 | 0.00738 | 0.00704 | 0.00684 | 0.00683 | 0.00705 | 0.00745 | 0.00796 | 0.00846 | 0.00885 | 0.00905 | 0.00904 | 0.0088 | 0.00839 | 0.00788 | 0.00739 | 0.00702 | 0.00682 | 0.00681 | 0.00696 | 0.00723 | 0.00758 | 0.00795 | 0.00828 | 0.00852 | 0.00864 | 0.00863 | 0.00853 | 0.00838 | 0.00823 | 0.0081 | 0.00797 | 0.00782 | 0.00766 | 0.00749 | 0.00733 | 0.00719 | 0.00707 | 0.00696 | 0.00688 | 0.00681 | 0.00675 | 0.00671 | 0.00667 | 0.00663 | 0.00658 | 0.0065 | 0.00636 | 0.00614 | 0.00584 | 0.00547 | 0.00509 | 0.00475 | 0.0045 | 0.00438 | 0.0044 | 0.00453 | 0.00472 | 0.00491 | 0.00502 | 0.00503 | 0.00497 | 0.00488 | 0.00479 | 0.00473 | 0.00468 | 0.00466 | 0.00465 | 0.00464 | 0.00463 | 0.00462 | 0.00459 | 0.00455 | 0.00451 | 0.00448 | 0.00447 | 0.00448 | 0.00452 | 0.00452 | 0.00444 | 0.0042 | 0.00383 | 0.00338 | 0.00293 | 0.00254 | 0.00228 | 0.00219 | 0.00231 | 0.00261 | 0.00306 | 0.00355 | 0.00398 | 0.00427 | 0.00444 | 0.00451 | 0.00452 | 0.00449 | 0.00444 | 0.00439 | 0.00435 | 0.00433 | 0.00433 | 0.00434 | 0.00437 | 0.00439 | 0.00443 | 0.00446 | 0.00447 | 0.00447 | 0.00443 | 0.00435 | 0.00426 | 0.00416 | 0.00407 | 0.00401 | 0.00399 | 0.00399 | 0.004 | 0.00401 | 0.00401 | 0.00403 | 0.00406 | 0.00411 | 0.00417 | 0.00423 | 0.00431 | 0.00438 | 0.00444 | 0.00446 | 0.00445 | 0.00441 | 0.00436 | 0.00433 | 0.00431 | 0.00429 | 0.00427 | 0.00424 | 0.0042 | 0.00415 | 0.0041 | 0.00403 | 0.00396 | 0.00388 | 0.00381 | 0.00376 | 0.00372 | 0.00371 | 0.0037 | 0.00371 | 0.00372 | 0.00373 | 0.00372 | 0.00368 | 0.0036 | 0.00352 | 0.00345 | 0.00342 | 0.00344 | 0.00349 | 0.00356 | 0.00366 | 0.00378 | 0.00389 | 0.00397 | 0.00403 | 0.00406 | 0.00408 | 0.00409 | 0.00412 | 0.00415 | 0.00419 | 0.00424 | 0.00429 | 0.00434 | 0.00439 | 0.00442 | 0.00444 | 0.00444 | 0.00445 | 0.00446 | 0.00449 | 0.00454 | 0.00461 | 0.00471 | 0.00484 | 0.00499 | 0.00515 | 0.00532 | 0.00548 | 0.00564 | 0.0058 | 0.00594 | 0.00606 | 0.00617 | 0.00628 | 0.00637 | 0.00647 | 0.00656 | 0.00665 | 0.00674 | 0.00683 | 0.00692 | 0.007 | 0.00706 | 0.0071 | 0.00714 | 0.0072 | 0.00727 | 0.00734 | 0.00737 | 0.00737 | 0.00732 | 0.00724 | 0.00712 | 0.00695 | 0.00675 | 0.00659 | 0.00654 | 0.00661 | 0.00677 | 0.00692 | 0.00699 | 0.00698 | 0.0069 | 0.00675 | 0.00656 | 0.00634 | 0.00615 | 0.00603 | 0.00605 | 0.00616 | 0.00633 | 0.00649 | 0.00662 | 0.00671 | 0.00678 | 0.00682 | 0.00684 | 0.00683 | 0.00681 | 0.00676 | 0.0067 | 0.00662 | 0.00654 | 0.00645 | 0.00635 | 0.00625 | 0.00613 | 0.00601 | 0.00589 | 0.00576 | 0.00563 | 0.00549 | 0.00534 | 0.0052 | 0.00505 | 0.0049 | 0.00475 | 0.0046 | 0.00445 | 0.0043 | 0.00416 | 0.00405 | 0.00396 | 0.0039 | 0.00387 | 0.00384 | 0.00384 | 0.00383 | 0.00382 | 0.00379 | 0.00376 | 0.00372 | 0.00368 | 0.00364 | 0.0036 | 0.00356 | 0.00351 | 0.00346 | 0.00341 | 0.00336 | 0.00331 | 0.00326 | 0.00321 | 0.00315 | 0.0031 | 0.00305 | 0.003 | 0.00295 | 0.00289 | 0.00283 | 0.00277 | 0.00272 | 0.00266 | 0.0026 | 0.00255 | 0.00249 | 0.00245 | 0.00241 | 0.00239 | 0.00237 | 0.00236 | 0.00237 | 0.00239 | 0.00242 | 0.00245 | 0.00247 | 0.00248 | 0.00247 | 0.00247 | 0.00246 | 0.00245 | 0.00245 | 0.00247 | 0.00252 | 0.0026 | 0.0027 | 0.00282 | 0.00295 | 0.00309 | 0.00324 | 0.00339 | 0.00354 | 0.00369 | 0.00384 | 0.00399 | 0.00415 | 0.0043 | 0.00444 | 0.00456 | 0.00467 | 0.00475 | 0.0048 | 0.00483 | 0.00485 | 0.00486 | 0.00485 | 0.00484 | 0.00482 | 0.00479 | 0.00476 | 0.00473 | 0.00468 | 0.00462 | 0.00455 | 0.00448 | 0.00441 | 0.00435 | 0.00429 | 0.00425 | 0.0042 | 0.00416 | 0.00412 | 0.00408 | 0.00403 | 0.00397 | 0.00392 | 0.00387 | 0.00383 | 0.00379 | 0.00375 | 0.00372 | 0.00371 | 0.00371 | 0.00373 | 0.00376 | 0.00379 | 0.00384 | 0.00389 | 0.00396 | 0.00403 | 0.0041 | 0.00419 | 0.00429 | 0.00439 | 0.00451 | 0.00463 | 0.00475 | 0.00488 | 0.00501 | 0.00515 | 0.0053 | 0.00546 | 0.00563 | 0.0058 | 0.00597 | 0.00614 | 0.00631 | 0.00648 | 0.00666 | 0.00683 | 0.00701 | 0.00718 | 0.00736 | 0.00756 | 0.00778 | 0.00803 | 0.0083 | 0.0086 | 0.00891 | 0.00924 | 0.00958 | 0.0099 | 0.0102 | 0.01048 | 0.01073 | 0.01097 | 0.01121 | 0.01144 | 0.01166 | 0.01186 | 0.01205 | 0.01224 | 0.01243 | 0.01261 | 0.01279 | 0.01293 | 0.01302 | 0.01305 | 0.01304 | 0.013 | 0.01292 | 0.01282 | 0.01271 | 0.01263 | 0.01259 | 0.01259 | 0.01263 | 0.01272 | 0.01289 | 0.01316 | 0.01352 | 0.01395 | 0.01442 | 0.01491 | 0.0154 | 0.01588 | 0.01633 | 0.01674 | 0.01712 | 0.0175 | 0.01793 | 0.01839 | 0.01889 | 0.0194 | 0.01993 | 0.02048 | 0.02103 | 0.02156 | 0.02206 | 0.02252 | 0.02292 | 0.02327 | 0.02355 | 0.02376 | 0.02389 | 0.02393 | 0.0239 | 0.02376 | 0.02356 | 0.02339 | 0.02337 | 0.02364 | 0.02419 | 0.02492 | 0.0257 | 0.0264 | 0.02691 | 0.02716 | 0.02712 | 0.02678 | 0.02624 | 0.0257 | 0.02538 | 0.0254 | 0.02576 | 0.02631 | 0.0269 | 0.02745 | 0.02788 | 0.02815 | 0.02827 | 0.02823 | 0.02808 | 0.02788 | 0.02771 | 0.0276 | 0.02752 | 0.02745 | 0.02734 | 0.02719 | 0.02702 | 0.02682 | 0.0266 | 0.02637 | 0.02613 | 0.02586 | 0.02558 | 0.02526 | 0.02493 | 0.02458 | 0.02425 | 0.024 | 0.02383 | 0.02372 | 0.02362 | 0.02348 | 0.02326 | 0.02297 | 0.02259 | 0.02214 | 0.0216 | 0.021 | 0.02038 | 0.01982 | 0.01942 | 0.01924 | 0.01929 | 0.01946 | 0.01964 | 0.01975 | 0.01973 | 0.01955 | 0.0192 | 0.01868 | 0.01803 | 0.01736 | 0.01678 | 0.0164 | 0.01618 | 0.01606 | 0.01597 | 0.01586 | 0.01575 | 0.01561 | 0.01546 | 0.0153 | 0.01512 | 0.01492 | 0.01471 | 0.01449 | 0.01425 | 0.01401 | 0.01377 | 0.01353 | 0.01329 | 0.01305 | 0.01282 | 0.01261 | 0.01242 | 0.01224 | 0.01206 | 0.01187 | 0.01167 | 0.01148 | 0.01129 | 0.01111 | 0.01093 | 0.01077 | 0.01062 | 0.01049 | 0.01036 | 0.01023 | 0.01009 | 0.00995 | 0.0098 | 0.00966 | 0.00953 | 0.00941 | 0.0093 | 0.00919 | 0.00909 | 0.009 | 0.00892 | 0.00884 | 0.00877 | 0.0087 | 0.00864 | 0.00858 | 0.00853 | 0.00847 | 0.00839 | 0.00829 | 0.00817 | 0.00802 | 0.00786 | 0.00769 | 0.00751 | 0.00732 | 0.00714 | 0.00697 | 0.00681 | 0.00666 | 0.00651 | 0.00638 | 0.00626 | 0.00615 | 0.00607 | 0.00599 | 0.00593 | 0.00585 | 0.00577 | 0.00567 | 0.00556 | 0.00546 | 0.00537 | 0.00529 | 0.00522 | 0.00516 | 0.00511 | 0.00507 | 0.00501 | 0.00494 | 0.00485 | 0.00476 | 0.00466 | 0.00456 | 0.00448 | 0.0044 | 0.00432 | 0.00425 | 0.00417 | 0.0041 | 0.00403 | 0.00395 | 0.00387 | 0.0038 | 0.00373 | 0.00366 | 0.00359 | 0.00352 | 0.00345 | 0.00339 | 0.00333 | 0.00327 | 0.00323 | 0.00319 | 0.00315 | 0.00311 | 0.00307 | 0.00303 | 0.003 | 0.00296 | 0.00293 | 0.00289 | 0.00287 | 0.00284 | 0.00282 | 0.0028 | 0.00278 | 0.00275 | 0.00273 | 0.0027 | 0.00267 | 0.00264 | 0.00262 | 0.00259 | 0.00258 | 0.00256 | 0.00255 | 0.00255 | 0.00254 | 0.00253 | 0.00252 | 0.00251 | 0.00249 | 0.00247 | 0.00246 | 0.00245 | 0.00245 | 0.00245 | 0.00245 | 0.00246 | 0.00248 | 0.00251 | 0.00255 | 0.00259 | 0.00264 | 0.0027 | 0.00276 | 0.00284 | 0.00291 | 0.00298 | 0.00306 | 0.00313 | 0.00321 | 0.00328 | 0.00337 | 0.00346 | 0.00357 | 0.0037 | 0.00384 | 0.00399 | 0.00414 | 0.00428 | 0.0044 | 0.00451 | 0.00461 | 0.00469 | 0.00476 | 0.00482 | 0.00487 | 0.00492 | 0.00495 | 0.00497 | 0.00498 | 0.005 | 0.00504 | 0.00509 | 0.00513 | 0.00514 | 0.0051 | 0.00502 | 0.0049 | 0.00475 | 0.00456 | 0.00437 | 0.00422 | 0.00412 | 0.00408 | 0.00407 | 0.00406 | 0.00405 | 0.00407 | 0.00414 | 0.00423 | 0.00431 | 0.00433 | 0.0043 | 0.00423 | 0.00413 | 0.004 | 0.00384 | 0.00367 | 0.00355 | 0.0035 | 0.00354 | 0.00361 | 0.00367 | 0.00372 | 0.00374 | 0.00375 | 0.00372 | 0.00368 | 0.00362 | 0.00354 | 0.00346 | 0.00337 | 0.00327 | 0.00318 | 0.00309 | 0.00301 | 0.00293 | 0.00285 | 0.00277 | 0.00269 | 0.00259 | 0.00248 | 0.00237 | 0.00225 | 0.00213 | 0.00202 | 0.00192 | 0.00183 | 0.00176 | 0.0017 | 0.00166 | 0.00161 | 0.00157 | 0.00153 | 0.0015 | 0.00148 | 0.00146 | 0.00144 | 0.00141 | 0.00138 | 0.00136 | 0.00134 | 0.00132 | 0.0013 | 0.00125 | 0.00121 | 0.00117 | 0.00114 | 0.00111 | 0.00109 | 0.00107 | 0.00107 | 0.00108 | 0.0011 | 0.00111 | 0.00112 | 0.00111 | 0.00109 | 0.00107 | 0.00105 | 0.00103 | 0.00101 | 0.00099 | 0.00098 | 0.00098 | 0.00099 | 0.00099 | 0.00099 | 0.001 | 0.00101 | 0.00102 | 0.00104 | 0.00106 | 0.00109 | 0.00113 | 0.00117 | 0.0012 | 0.00122 | 0.00123 | 0.00123 | 0.00122 | 0.0012 | 0.00119 | 0.00119 | 0.0012 | 0.00122 | 0.00125 | 0.00126 | 0.00127 | 0.00127 | 0.00126 | 0.00125 | 0.00123 | 0.00121 | 0.00119 | 0.00119 | 0.0012 | 0.00123 | 0.00126 | 0.0013 | 0.00132 | 0.00133 | 0.00133 | 0.00132 | 0.00129 | 0.00125 | 0.00122 | 0.00119 | 0.00117 | 0.00117 | 0.00118 | 0.0012 | 0.00122 | 0.00123 | 0.00125 | 0.00126 | 0.00127 | 0.00128 | 0.00128 | 0.00128 | 0.00127 | 0.00127 | 0.00127 | 0.00126 | 0.00125 | 0.00123 | 0.00121 | 0.00119 | 0.00119 | 0.00119 | 0.0012 | 0.00121 | 0.00122 | 0.00124 | 0.00126 | 0.00128 | 0.00128 | 0.00128 | 0.00127 | 0.00125 | 0.00124 | 0.00125 | 0.00126 | 0.00128 | 0.00129 | 0.0013 | 0.0013 | 0.00129 | 0.00127 | 0.00126 | 0.00125 | 0.00125 | 0.00126 | 0.00129 | 0.00131 | 0.00133 | 0.00134 | 0.00135 | 0.00134 | 0.00133 | 0.00132 | 0.00132 | 0.00132 | 0.00133 | 0.00135 | 0.00137 | 0.0014 | 0.00143 | 0.00146 | 0.0015 | 0.00154 | 0.00157 | 0.0016 | 0.00162 | 0.00162 | 0.00162 | 0.0016 | 0.00159 | 0.00159 | 0.00159 | 0.0016 | 0.00161 | 0.00163 | 0.00166 | 0.00169 | 0.00171 | 0.00172 | 0.00172 | 0.00172 | 0.00173 | 0.00175 | 0.00178 | 0.00179 | 0.00181 | 0.00182 | 0.00183 | 0.00184 | 0.00186 | 0.00188 | 0.0019 | 0.00195 | 0.002 | 0.00206 | 0.00212 | 0.00217 | 0.00223 | 0.00228 | 0.00232 | 0.00236 | 0.00238 | 0.0024 | 0.0024 | 0.00239 | 0.00238 | 0.00238 | 0.00241 | 0.00246 | 0.00252 | 0.00259 | 0.00264 | 0.00268 | 0.00272 | 0.00275 | 0.00276 | 0.00276 | 0.00277 | 0.00279 | 0.00284 | 0.00289 | 0.00293 | 0.00296 | 0.00296 | 0.00295 | 0.00294 | 0.00292 | 0.00291 | 0.00289 | 0.00288 | 0.00287 | 0.00287 | 0.00287 | 0.00286 | 0.00285 | 0.00283 | 0.00281 | 0.00279 | 0.00278 | 0.00276 | 0.00274 | 0.00272 | 0.0027 | 0.00268 | 0.00266 | 0.00264 | 0.00262 | 0.0026 | 0.0026 | 0.00261 | 0.00262 | 0.00264 | 0.00265 | 0.00265 | 0.00266 | 0.00267 | 0.00269 | 0.00273 | 0.00278 | 0.00284 | 0.00292 | 0.00302 | 0.00312 | 0.00323 | 0.00333 | 0.00342 | 0.00351 | 0.00361 | 0.00373 | 0.00387 | 0.00404 | 0.00418 | 0.0041 | 0.00367 | 0.0031 | 0.00295 | 0.00327 | 0.00368 | 0.00399 | 0.00427 | 0.00461 | 0.00501 | 0.00539 | 0.0056 | 0.00547 | 0.00508 | 0.00485 | 0.00509 | 0.00546 | 0.00561 | 0.00555 | 0.00547 | 0.0054 | 0.00536 | 0.00531 | 0.00525 | 0.00518 | 0.00512 | 0.00505 | 0.00497 | 0.00489 | 0.00481 | 0.00474 | 0.00468 | 0.00463 | 0.0046 | 0.00457 | 0.00454 | 0.00454 | 0.00454 | 0.00455 | 0.00458 | 0.00464 | 0.00472 | 0.0048 | 0.00488 | 0.00494 | 0.00499 | 0.00504 | 0.00508 | 0.00512 | 0.00514 | 0.00517 | 0.00519 | 0.00521 | 0.00525 | 0.00531 | 0.00538 | 0.00545 | 0.00554 | 0.00562 | 0.00571 | 0.0058 | 0.00587 | 0.00592 | 0.00594 | 0.00593 | 0.00592 | 0.00594 | 0.00598 | 0.00605 | 0.00615 | 0.00626 | 0.0064 | 0.00655 | 0.00666 | 0.00669 | 0.00666 | 0.00661 | 0.00656 | 0.00656 | 0.00659 | 0.00666 | 0.00677 | 0.0069 | 0.00705 | 0.00719 | 0.00727 | 0.00731 | 0.00734 | 0.00736 | 0.00739 | 0.00743 | 0.00746 | 0.00747 | 0.00746 | 0.00744 | 0.00742 | 0.00739 | 0.00734 | 0.00727 | 0.00719 | 0.00714 | 0.00712 | 0.00713 | 0.00717 | 0.00722 | 0.00729 | 0.00737 | 0.00748 | 0.00756 | 0.00757 | 0.00751 | 0.00742 | 0.00733 | 0.00729 | 0.00728 | 0.00732 | 0.0074 | 0.00751 | 0.00763 | 0.00771 | 0.00772 | 0.00766 | 0.00757 | 0.0075 | 0.00745 | 0.00742 | 0.00738 | 0.00737 | 0.0074 | 0.00746 | 0.00752 | 0.00754 | 0.00749 | 0.00744 | 0.00742 | 0.00745 | 0.00749 | 0.00752 | 0.00753 | 0.00755 | 0.00758 | 0.00762 | 0.00764 | 0.00763 | 0.00759 | 0.00756 | 0.00757 | 0.00763 | 0.00771 | 0.00781 | 0.0079 | 0.00798 | 0.00805 | 0.00812 | 0.00822 | 0.00835 | 0.00848 | 0.00862 | 0.00875 | 0.00888 | 0.00899 | 0.00907 | 0.0091 | 0.00909 | 0.00906 | 0.00901 | 0.00896 | 0.00887 | 0.00874 | 0.00859 | 0.00842 | 0.00826 | 0.00812 | 0.008 | 0.0079 | 0.00783 | 0.00781 | 0.00781 | 0.00784 | 0.00785 | 0.00785 | 0.00784 | 0.00783 | 0.00783 | 0.00781 | 0.00778 | 0.00775 | 0.00771 | 0.0077 | 0.00769 | 0.0077 | 0.00769 | 0.00767 | 0.00766 | 0.00766 | 0.00767 | 0.00768 | 0.00767 | 0.00768 | 0.0077 | 0.00773 | 0.00773 | 0.00765 | 0.00753 | 0.00742 | 0.00736 | 0.00736 | 0.00743 | 0.00754 | 0.00766 | 0.00777 | 0.00781 | 0.00773 | 0.0075 | 0.00715 | 0.00677 | 0.00643 | 0.0062 | 0.00612 | 0.00619 | 0.0064 | 0.00668 | 0.00696 | 0.00718 | 0.0073 | 0.00734 | 0.00731 | 0.00725 | 0.0072 | 0.00718 | 0.00721 | 0.0073 | 0.00743 | 0.00754 | 0.00754 | 0.00741 | 0.00716 | 0.00686 | 0.00659 | 0.00638 | 0.00627 | 0.00627 | 0.00638 | 0.00656 | 0.00677 | 0.00694 | 0.00705 | 0.00707 | 0.00703 | 0.00694 | 0.00681 | 0.00666 | 0.00652 | 0.00643 | 0.0064 | 0.00642 | 0.00647 | 0.00651 | 0.00656 | 0.00661 | 0.00664 | 0.00664 | 0.0066 | 0.00653 | 0.00648 | 0.00645 | 0.00646 | 0.0065 | 0.00654 | 0.00659 | 0.00662 | 0.00664 | 0.00666 | 0.00669 | 0.00672 | 0.00672 | 0.00666 | 0.00649 | 0.00627 | 0.00606 | 0.00588 | 0.00571 | 0.0055 | 0.00525 | 0.00502 | 0.0049 | 0.00492 | 0.00505 | 0.00525 | 0.0055 | 0.00579 | 0.0061 | 0.00636 | 0.00652 | 0.00655 | 0.00645 | 0.00624 | 0.00593 | 0.00555 | 0.00519 | 0.00493 | 0.00483 | 0.00486 | 0.00498 | 0.00514 | 0.00532 | 0.00552 | 0.0057 | 0.00582 | 0.00583 | 0.00576 | 0.00565 | 0.00553 | 0.00543 | 0.00534 | 0.00528 | 0.00523 | 0.00521 | 0.00527 | 0.0054 | 0.00562 | 0.00588 | 0.00616 | 0.00643 | 0.00667 | 0.00689 | 0.00707 | 0.00719 | 0.00721 | 0.00714 | 0.00697 | 0.00676 | 0.00656 | 0.00641 | 0.00634 | 0.00638 | 0.0065 | 0.00667 | 0.00685 | 0.00699 | 0.00704 | 0.00698 | 0.00679 | 0.00652 | 0.00619 | 0.00582 | 0.00544 | 0.00513 | 0.00493 | 0.00486 | 0.00482 | 0.00465 | 0.00422 | 0.00357 | 0.00282 | 0.00214 | 0.00164 | 0.00139 | 0.00146 | 0.00186 | 0.00256 | 0.00341 | 0.0042 | 0.00473 | 0.00495 | 0.00493 | 0.0048 | 0.00467 | 0.00458 | 0.00457 | 0.00465 | 0.00481 | 0.00501 | 0.00521 | 0.00536 | 0.00544 | 0.00542 | 0.00524 | 0.00524 | 0.00524 | 0.00524 | 0.00524 | 0.00524 | 0.00524
LB3-5 | 0.00117 | 0.00117 | 0.117% | 0.00117 | 0.00117 | 0.00117 | 0.00117 | 0.00116 | 0.00112 | 0.00107 | 0.00102 | 0.00098 | 0.00096 | 0.00096 | 0.001 | 0.00107 | 0.00118 | 0.00129 | 0.00139 | 0.00144 | 0.00145 | 0.00143 | 0.00139 | 0.00135 | 0.00132 | 0.00129 | 0.00126 | 0.00122 | 0.00116 | 0.00109 | 0.00101 | 0.00093 | 0.00087 | 0.00083 | 0.00082 | 0.00084 | 0.00088 | 0.00094 | 0.00098 | 0.001 | 0.00101 | 0.00102 | 0.00104 | 0.00109 | 0.00114 | 0.00118 | 0.00121 | 0.00119 | 0.00112 | 0.00102 | 0.00091 | 0.00081 | 0.00075 | 0.00072 | 0.00072 | 0.00076 | 0.00081 | 0.00088 | 0.00095 | 0.00102 | 0.00107 | 0.00113 | 0.00119 | 0.00123 | 0.00123 | 0.00117 | 0.00103 | 0.00084 | 0.00062 | 0.00042 | 0.00028 | 0.0002 | 0.00019 | 0.00023 | 0.00029 | 0.00036 | 0.00041 | 0.00045 | 0.00049 | 0.00052 | 0.00058 | 0.00067 | 0.00079 | 0.00095 | 0.0011 | 0.00121 | 0.00128 | 0.00127 | 0.00119 | 0.00104 | 0.00085 | 0.00063 | 0.00043 | 0.00029 | 0.00023 | 0.00026 | 0.00038 | 0.00055 | 0.00073 | 0.00086 | 0.0009 | 0.00086 | 0.00077 | 0.00066 | 0.00058 | 0.00054 | 0.00056 | 0.00061 | 0.00068 | 0.00073 | 0.00073 | 0.00067 | 0.00057 | 0.00047 | 0.0004 | 0.00041 | 0.00048 | 0.00062 | 0.0008 | 0.001 | 0.00119 | 0.00134 | 0.00144 | 0.0015 | 0.00151 | 0.00148 | 0.00142 | 0.00132 | 0.00119 | 0.00101 | 0.00082 | 0.00061 | 0.00041 | 0.00024 | 0.00012 | 5e-05 | 1e-05 | 2e-05 | 7e-05 | 0.00016 | 0.00029 | 0.00044 | 0.00058 | 0.00072 | 0.00085 | 0.00096 | 0.00104 | 0.00108 | 0.00108 | 0.00108 | 0.0011 | 0.00114 | 0.00121 | 0.00128 | 0.00132 | 0.0013 | 0.00124 | 0.00113 | 0.00101 | 0.00088 | 0.00077 | 0.00068 | 0.00062 | 0.00061 | 0.00064 | 0.00071 | 0.00079 | 0.00089 | 0.001 | 0.00114 | 0.00127 | 0.00138 | 0.00145 | 0.00146 | 0.00142 | 0.00134 | 0.00123 | 0.0011 | 0.00099 | 0.00092 | 0.00091 | 0.00095 | 0.00103 | 0.00112 | 0.00122 | 0.0013 | 0.00136 | 0.00138 | 0.00136 | 0.00131 | 0.00125 | 0.0012 | 0.00119 | 0.0012 | 0.00123 | 0.0013 | 0.00142 | 0.00159 | 0.00183 | 0.0021 | 0.00236 | 0.00254 | 0.00263 | 0.0026 | 0.00245 | 0.0022 | 0.00191 | 0.00164 | 0.00143 | 0.00133 | 0.00134 | 0.00143 | 0.00155 | 0.00167 | 0.00175 | 0.00181 | 0.00182 | 0.0018 | 0.00177 | 0.00175 | 0.00177 | 0.00182 | 0.00192 | 0.00205 | 0.00218 | 0.00229 | 0.00238 | 0.00244 | 0.00246 | 0.00245 | 0.00241 | 0.00236 | 0.00231 | 0.00226 | 0.00222 | 0.00218 | 0.00215 | 0.0021 | 0.00206 | 0.00202 | 0.002 | 0.00202 | 0.0021 | 0.00222 | 0.00239 | 0.00257 | 0.00272 | 0.00281 | 0.00285 | 0.00285 | 0.00282 | 0.00277 | 0.00272 | 0.00267 | 0.00263 | 0.0026 | 0.00255 | 0.00246 | 0.00232 | 0.00216 | 0.00202 | 0.00193 | 0.00193 | 0.00202 | 0.00215 | 0.0023 | 0.00242 | 0.00252 | 0.00258 | 0.00264 | 0.00271 | 0.00282 | 0.00295 | 0.00307 | 0.00317 | 0.0032 | 0.00316 | 0.00303 | 0.00283 | 0.00259 | 0.00235 | 0.00216 | 0.00204 | 0.00198 | 0.00196 | 0.00196 | 0.00194 | 0.00192 | 0.00189 | 0.00188 | 0.00187 | 0.00187 | 0.00186 | 0.00185 | 0.00182 | 0.00179 | 0.00176 | 0.00172 | 0.00168 | 0.00167 | 0.00169 | 0.00174 | 0.00183 | 0.00193 | 0.00202 | 0.00209 | 0.00212 | 0.00211 | 0.00206 | 0.00198 | 0.0019 | 0.00182 | 0.00177 | 0.00177 | 0.00183 | 0.00191 | 0.00201 | 0.0021 | 0.00216 | 0.00218 | 0.00216 | 0.00211 | 0.00202 | 0.00192 | 0.00182 | 0.00175 | 0.00172 | 0.00175 | 0.00182 | 0.00192 | 0.00202 | 0.0021 | 0.00213 | 0.00213 | 0.00208 | 0.00199 | 0.0019 | 0.00182 | 0.00179 | 0.00182 | 0.00191 | 0.00207 | 0.00227 | 0.00249 | 0.0027 | 0.00288 | 0.00299 | 0.00303 | 0.00298 | 0.00289 | 0.00277 | 0.00262 | 0.00243 | 0.00223 | 0.00203 | 0.00184 | 0.00167 | 0.00151 | 0.00137 | 0.00127 | 0.00124 | 0.00127 | 0.00132 | 0.0013 | 0.00119 | 0.00098 | 0.00075 | 0.00056 | 0.00047 | 0.00051 | 0.00066 | 0.0009 | 0.0012 | 0.00149 | 0.00169 | 0.00174 | 0.00163 | 0.00138 | 0.00107 | 0.00076 | 0.00051 | 0.00033 | 0.00023 | 0.00022 | 0.0003 | 0.00045 | 0.00065 | 0.00088 | 0.00109 | 0.00126 | 0.0014 | 0.00149 | 0.00155 | 0.00157 | 0.00157 | 0.00158 | 0.00162 | 0.00169 | 0.00178 | 0.00191 | 0.00206 | 0.00221 | 0.00235 | 0.00244 | 0.00249 | 0.00249 | 0.00247 | 0.00245 | 0.00244 | 0.00247 | 0.00254 | 0.00264 | 0.00276 | 0.00286 | 0.00295 | 0.00301 | 0.00305 | 0.00308 | 0.0031 | 0.00313 | 0.00318 | 0.00326 | 0.00337 | 0.0035 | 0.00367 | 0.00386 | 0.00408 | 0.00435 | 0.00464 | 0.00494 | 0.00521 | 0.00543 | 0.00555 | 0.00558 | 0.00553 | 0.00541 | 0.00527 | 0.00511 | 0.00497 | 0.00486 | 0.00478 | 0.00472 | 0.00468 | 0.00464 | 0.00463 | 0.00467 | 0.00481 | 0.00504 | 0.00533 | 0.00561 | 0.00584 | 0.00598 | 0.00604 | 0.00603 | 0.00597 | 0.00587 | 0.00576 | 0.00568 | 0.00562 | 0.00559 | 0.00555 | 0.00548 | 0.00539 | 0.00529 | 0.00523 | 0.0052 | 0.00522 | 0.00526 | 0.00531 | 0.00535 | 0.00537 | 0.00538 | 0.00538 | 0.00538 | 0.00537 | 0.00533 | 0.00526 | 0.00517 | 0.00505 | 0.00494 | 0.00485 | 0.0048 | 0.00478 | 0.00479 | 0.00478 | 0.00472 | 0.00458 | 0.00436 | 0.00405 | 0.0037 | 0.00336 | 0.0031 | 0.00295 | 0.0029 | 0.00293 | 0.00301 | 0.0031 | 0.00318 | 0.00324 | 0.00327 | 0.00329 | 0.0033 | 0.00332 | 0.00334 | 0.00337 | 0.00337 | 0.00334 | 0.00327 | 0.00318 | 0.00309 | 0.00302 | 0.00296 | 0.00289 | 0.00279 | 0.00266 | 0.00251 | 0.00235 | 0.00221 | 0.0021 | 0.00204 | 0.00205 | 0.00213 | 0.00227 | 0.00244 | 0.00258 | 0.00268 | 0.00272 | 0.0027 | 0.00263 | 0.00253 | 0.00242 | 0.00232 | 0.00223 | 0.00216 | 0.00209 | 0.00204 | 0.002 | 0.00198 | 0.00199 | 0.002 | 0.00202 | 0.00202 | 0.00201 | 0.00197 | 0.00193 | 0.00188 | 0.00186 | 0.00188 | 0.00195 | 0.00208 | 0.00225 | 0.00243 | 0.00259 | 0.00271 | 0.00278 | 0.00278 | 0.00276 | 0.00271 | 0.00265 | 0.00258 | 0.00249 | 0.00239 | 0.00228 | 0.00218 | 0.00212 | 0.00212 | 0.00218 | 0.0023 | 0.00243 | 0.00251 | 0.00249 | 0.00234 | 0.00206 | 0.00173 | 0.00142 | 0.00121 | 0.00114 | 0.00125 | 0.00151 | 0.00188 | 0.00228 | 0.00264 | 0.0029 | 0.00304 | 0.00308 | 0.00308 | 0.00307 | 0.00308 | 0.00311 | 0.00317 | 0.00324 | 0.00332 | 0.00339 | 0.00346 | 0.0035 | 0.00353 | 0.00352 | 0.00345 | 0.00327 | 0.00295 | 0.00251 | 0.00199 | 0.00148 | 0.00108 | 0.00086 | 0.00086 | 0.00106 | 0.00143 | 0.00189 | 0.00236 | 0.00274 | 0.00301 | 0.00317 | 0.00327 | 0.00334 | 0.00344 | 0.00356 | 0.00368 | 0.00378 | 0.00384 | 0.00384 | 0.00379 | 0.00373 | 0.00369 | 0.00369 | 0.00372 | 0.00376 | 0.00376 | 0.00369 | 0.00353 | 0.00329 | 0.003 | 0.00275 | 0.00257 | 0.00252 | 0.00262 | 0.00285 | 0.00318 | 0.00355 | 0.0039 | 0.00418 | 0.00433 | 0.00436 | 0.0043 | 0.0042 | 0.00409 | 0.00402 | 0.00401 | 0.00406 | 0.00416 | 0.00429 | 0.00443 | 0.00454 | 0.0046 | 0.00458 | 0.00451 | 0.0044 | 0.00427 | 0.00414 | 0.00398 | 0.00382 | 0.00366 | 0.00355 | 0.00351 | 0.00356 | 0.00368 | 0.00387 | 0.00411 | 0.00436 | 0.0046 | 0.0048 | 0.00495 | 0.00504 | 0.00509 | 0.00513 | 0.00518 | 0.00522 | 0.00526 | 0.00526 | 0.00522 | 0.00514 | 0.00503 | 0.00495 | 0.0049 | 0.0049 | 0.00496 | 0.00505 | 0.00515 | 0.00521 | 0.0052 | 0.0051 | 0.00493 | 0.00473 | 0.00458 | 0.00451 | 0.00455 | 0.0047 | 0.00492 | 0.00517 | 0.00541 | 0.0056 | 0.00571 | 0.00577 | 0.00579 | 0.0058 | 0.00583 | 0.00586 | 0.00591 | 0.00595 | 0.00597 | 0.00596 | 0.00593 | 0.00589 | 0.00586 | 0.00585 | 0.00586 | 0.00589 | 0.00592 | 0.00595 | 0.00597 | 0.00596 | 0.00593 | 0.00591 | 0.00591 | 0.00594 | 0.00602 | 0.00612 | 0.00624 | 0.00636 | 0.00645 | 0.00652 | 0.00655 | 0.00657 | 0.00658 | 0.00659 | 0.00662 | 0.00666 | 0.0067 | 0.00674 | 0.00674 | 0.00672 | 0.00669 | 0.00668 | 0.00668 | 0.00669 | 0.00671 | 0.00673 | 0.00675 | 0.00676 | 0.00677 | 0.00676 | 0.00674 | 0.00672 | 0.00672 | 0.00673 | 0.00677 | 0.00683 | 0.00689 | 0.00695 | 0.00701 | 0.00706 | 0.00712 | 0.00718 | 0.00724 | 0.0073 | 0.00734 | 0.00735 | 0.00732 | 0.00726 | 0.00718 | 0.00711 | 0.00706 | 0.00703 | 0.00703 | 0.00707 | 0.00714 | 0.00723 | 0.00733 | 0.00743 | 0.00752 | 0.00759 | 0.00765 | 0.00771 | 0.00777 | 0.0078 | 0.00782 | 0.00782 | 0.00782 | 0.00781 | 0.00781 | 0.00781 | 0.00783 | 0.00785 | 0.00788 | 0.0079 | 0.00793 | 0.00795 | 0.00798 | 0.00801 | 0.00804 | 0.00807 | 0.00809 | 0.0081 | 0.00811 | 0.00809 | 0.00805 | 0.008 | 0.00796 | 0.00795 | 0.00797 | 0.00803 | 0.00812 | 0.00821 | 0.00831 | 0.00839 | 0.00845 | 0.00847 | 0.00847 | 0.00845 | 0.00844 | 0.00843 | 0.00844 | 0.00846 | 0.00848 | 0.00851 | 0.00854 | 0.00856 | 0.00858 | 0.0086 | 0.00862 | 0.00863 | 0.00863 | 0.00863 | 0.00863 | 0.00863 | 0.00864 | 0.00864 | 0.00864 | 0.00864 | 0.00865 | 0.00867 | 0.00869 | 0.0087 | 0.0087 | 0.0087 | 0.0087 | 0.00871 | 0.00873 | 0.00875 | 0.00879 | 0.00883 | 0.00888 | 0.00893 | 0.00897 | 0.009 | 0.00901 | 0.009 | 0.009 | 0.009 | 0.00901 | 0.00902 | 0.00904 | 0.00906 | 0.00908 | 0.0091 | 0.00913 | 0.00915 | 0.00917 | 0.00919 | 0.00921 | 0.00924 | 0.00926 | 0.00929 | 0.00932 | 0.00935 | 0.00938 | 0.00939 | 0.00939 | 0.00937 | 0.00934 | 0.00932 | 0.0093 | 0.00931 | 0.00932 | 0.00935 | 0.00938 | 0.0094 | 0.00942 | 0.00942 | 0.00942 | 0.00942 | 0.00944 | 0.00947 | 0.00951 | 0.00955 | 0.00958 | 0.0096 | 0.00961 | 0.00961 | 0.00963 | 0.00966 | 0.0097 | 0.00974 | 0.00979 | 0.00984 | 0.00987 | 0.00989 | 0.00989 | 0.00988 | 0.00988 | 0.00988 | 0.00988 | 0.00989 | 0.00991 | 0.00992 | 0.00994 | 0.00995 | 0.00996 | 0.00997 | 0.00998 | 0.00998 | 0.00999 | 0.00999 | 0.00998 | 0.00997 | 0.00995 | 0.00994 | 0.00992 | 0.0099 | 0.00988 | 0.00988 | 0.00988 | 0.0099 | 0.00992 | 0.00994 | 0.00996 | 0.00996 | 0.00994 | 0.0099 | 0.00987 | 0.00983 | 0.00979 | 0.00977 | 0.00975 | 0.00974 | 0.00975 | 0.00978 | 0.0098 | 0.00983 | 0.00984 | 0.00984 | 0.00983 | 0.00981 | 0.00977 | 0.00974 | 0.0097 | 0.00967 | 0.00965 | 0.00963 | 0.00961 | 0.00959 | 0.00957 | 0.00955 | 0.00954 | 0.00952 | 0.00951 | 0.00951 | 0.00952 | 0.00952 | 0.00952 | 0.00951 | 0.00951 | 0.00951 | 0.00952 | 0.00953 | 0.00955 | 0.00957 | 0.00958 | 0.00957 | 0.00957 | 0.00956 | 0.00955 | 0.00955 | 0.00955 | 0.00956 | 0.00956 | 0.00956 | 0.00957 | 0.00957 | 0.00958 | 0.00958 | 0.00959 | 0.0096 | 0.00962 | 0.00962 | 0.00961 | 0.00959 | 0.00955 | 0.00951 | 0.00948 | 0.00946 | 0.00946 | 0.00946 | 0.00946 | 0.00947 | 0.00947 | 0.00947 | 0.00946 | 0.00944 | 0.00943 | 0.00942 | 0.00941 | 0.00941 | 0.00941 | 0.0094 | 0.00938 | 0.00936 | 0.00934 | 0.00933 | 0.00933 | 0.00933 | 0.00934 | 0.00934 | 0.00933 | 0.00932 | 0.00929 | 0.00926 | 0.00923 | 0.0092 | 0.00917 | 0.00914 | 0.00911 | 0.0091 | 0.00909 | 0.00907 | 0.00906 | 0.00904 | 0.00902 | 0.00901 | 0.009 | 0.00899 | 0.00897 | 0.00896 | 0.00896 | 0.00896 | 0.00895 | 0.00894 | 0.00892 | 0.0089 | 0.00888 | 0.00886 | 0.00884 | 0.00881 | 0.00879 | 0.00877 | 0.00875 | 0.00873 | 0.00871 | 0.00869 | 0.00867 | 0.00865 | 0.00865 | 0.00865 | 0.00864 | 0.00863 | 0.00862 | 0.00861 | 0.0086 | 0.00858 | 0.00856 | 0.00853 | 0.00851 | 0.00849 | 0.00846 | 0.00844 | 0.00841 | 0.00838 | 0.00836 | 0.00834 | 0.00832 | 0.00831 | 0.0083 | 0.0083 | 0.00829 | 0.00828 | 0.00827 | 0.00826 | 0.00825 | 0.00825 | 0.00826 | 0.00826 | 0.00826 | 0.00826 | 0.00825 | 0.00824 | 0.00822 | 0.00819 | 0.00816 | 0.00813 | 0.00811 | 0.00809 | 0.00807 | 0.00806 | 0.00805 | 0.00803 | 0.00802 | 0.008 | 0.00797 | 0.00796 | 0.00794 | 0.00793 | 0.00792 | 0.0079 | 0.00789 | 0.00787 | 0.00785 | 0.00783 | 0.00781 | 0.0078 | 0.00779 | 0.00778 | 0.00776 | 0.00774 | 0.00771 | 0.00768 | 0.00765 | 0.00762 | 0.00759 | 0.00756 | 0.00754 | 0.00753 | 0.00752 | 0.0075 | 0.00749 | 0.00747 | 0.00745 | 0.00743 | 0.00741 | 0.00739 | 0.00737 | 0.00735 | 0.00733 | 0.00732 | 0.00732 | 0.00733 | 0.00733 | 0.00733 | 0.00732 | 0.00731 | 0.00728 | 0.00726 | 0.00723 | 0.00719 | 0.00716 | 0.00714 | 0.00713 | 0.00712 | 0.00712 | 0.0071 | 0.00708 | 0.00705 | 0.00703 | 0.00702 | 0.00701 | 0.007 | 0.00699 | 0.00698 | 0.00696 | 0.00695 | 0.00693 | 0.0069 | 0.00688 | 0.00687 | 0.00686 | 0.00685 | 0.00685 | 0.00683 | 0.00681 | 0.0068 | 0.00678 | 0.00676 | 0.00674 | 0.00673 | 0.00672 | 0.00671 | 0.0067 | 0.00668 | 0.00667 | 0.00665 | 0.00663 | 0.0066 | 0.00657 | 0.00654 | 0.00652 | 0.0065 | 0.00648 | 0.00646 | 0.00645 | 0.00645 | 0.00645 | 0.00645 | 0.00645 | 0.00643 | 0.00642 | 0.0064 | 0.00639 | 0.00639 | 0.00638 | 0.00636 | 0.00635 | 0.00634 | 0.00634 | 0.00633 | 0.00633 | 0.00633 | 0.00633 | 0.00633 | 0.00633 | 0.00633 | 0.00632 | 0.00631 | 0.00628 | 0.00625 | 0.00623 | 0.00621 | 0.0062 | 0.00619 | 0.00619 | 0.00618 | 0.00617 | 0.00616 | 0.00615 | 0.00614 | 0.00613 | 0.00612 | 0.00611 | 0.00611 | 0.0061 | 0.00608 | 0.00605 | 0.00602 | 0.00599 | 0.00596 | 0.00593 | 0.00591 | 0.0059 | 0.00589 | 0.00588 | 0.00588 | 0.00587 | 0.00587 | 0.00587 | 0.00588 | 0.00588 | 0.00587 | 0.00586 | 0.00585 | 0.00584 | 0.00583 | 0.00581 | 0.0058 | 0.0058 | 0.00581 | 0.00581 | 0.00581 | 0.0058 | 0.00578 | 0.00577 | 0.00576 | 0.00576 | 0.00575 | 0.00574 | 0.00573 | 0.00573 | 0.00572 | 0.0057 | 0.00568 | 0.00565 | 0.00562 | 0.00559 | 0.00558 | 0.00559 | 0.00559 | 0.0056 | 0.0056 | 0.0056 | 0.0056 | 0.0056 | 0.00558 | 0.00556 | 0.00554 | 0.00553 | 0.00552 | 0.00551 | 0.00551 | 0.00552 | 0.00552 | 0.00554 | 0.00554 | 0.00555 | 0.00554 | 0.00554 | 0.00552 | 0.00549 | 0.00546 | 0.00543 | 0.00541 | 0.00539 | 0.00539 | 0.00539 | 0.0054 | 0.0054 | 0.0054 | 0.0054 | 0.0054 | 0.0054 | 0.0054 | 0.0054 | 0.00541 | 0.00542 | 0.00544 | 0.00545 | 0.00546 | 0.00547 | 0.00548 | 0.00548 | 0.00548 | 0.00548 | 0.0055 | 0.00553 | 0.00556 | 0.00558 | 0.00561 | 0.00564 | 0.00567 | 0.0057 | 0.00572 | 0.00575 | 0.00578 | 0.00582 | 0.00588 | 0.00595 | 0.00601 | 0.00608 | 0.00616 | 0.00623 | 0.0063 | 0.00637 | 0.00643 | 0.00649 | 0.00654 | 0.00661 | 0.00669 | 0.00679 | 0.0069 | 0.00702 | 0.00716 | 0.0073 | 0.00745 | 0.00758 | 0.00771 | 0.00783 | 0.00796 | 0.00809 | 0.00823 | 0.00839 | 0.00856 | 0.00874 | 0.00892 | 0.0091 | 0.00926 | 0.00942 | 0.00958 | 0.00974 | 0.00991 | 0.01007 | 0.01025 | 0.01043 | 0.01063 | 0.01084 | 0.01106 | 0.01129 | 0.01153 | 0.01178 | 0.01204 | 0.01231 | 0.01257 | 0.01282 | 0.01306 | 0.01329 | 0.01352 | 0.01374 | 0.01396 | 0.01419 | 0.01442 | 0.01466 | 0.01491 | 0.01515 | 0.01538 | 0.0156 | 0.01579 | 0.01594 | 0.01604 | 0.01609 | 0.01611 | 0.01619 | 0.01639 | 0.01675 | 0.01723 | 0.01777 | 0.0183 | 0.01878 | 0.01916 | 0.01941 | 0.01948 | 0.01937 | 0.01913 | 0.01887 | 0.01866 | 0.01852 | 0.01842 | 0.01834 | 0.01829 | 0.01827 | 0.0183 | 0.01835 | 0.0184 | 0.01844 | 0.01847 | 0.01851 | 0.01856 | 0.01863 | 0.01871 | 0.0188 | 0.01888 | 0.01896 | 0.01903 | 0.01907 | 0.01907 | 0.01902 | 0.01892 | 0.01879 | 0.01863 | 0.01845 | 0.01826 | 0.01807 | 0.01788 | 0.01771 | 0.01757 | 0.01744 | 0.01734 | 0.01724 | 0.01715 | 0.01706 | 0.01697 | 0.01687 | 0.01676 | 0.01664 | 0.01653 | 0.01642 | 0.01632 | 0.01623 | 0.01614 | 0.01604 | 0.01593 | 0.01581 | 0.01568 | 0.01557 | 0.01546 | 0.01538 | 0.01532 | 0.01529 | 0.01529 | 0.01531 | 0.01535 | 0.01539 | 0.01542 | 0.01543 | 0.01542 | 0.01541 | 0.01539 | 0.01537 | 0.01537 | 0.01537 | 0.01538 | 0.0154 | 0.01542 | 0.01544 | 0.01546 | 0.01548 | 0.01551 | 0.01556 | 0.01563 | 0.01573 | 0.01584 | 0.01597 | 0.0161 | 0.01624 | 0.01637 | 0.01651 | 0.01664 | 0.01678 | 0.01692 | 0.01705 | 0.01717 | 0.01728 | 0.01736 | 0.01742 | 0.01747 | 0.0175 | 0.01751 | 0.01752 | 0.01752 | 0.01753 | 0.01754 | 0.01757 | 0.01763 | 0.01769 | 0.01776 | 0.01782 | 0.01785 | 0.01787 | 0.01786 | 0.01784 | 0.0178 | 0.01776 | 0.01774 | 0.01773 | 0.01775 | 0.01783 | 0.018 | 0.01825 | 0.01853 | 0.01878 | 0.01895 | 0.019 | 0.01892 | 0.01872 | 0.0184 | 0.01803 | 0.01765 | 0.01734 | 0.01715 | 0.01707 | 0.01705 | 0.01704 | 0.01701 | 0.01696 | 0.01689 | 0.01679 | 0.01669 | 0.0166 | 0.01653 | 0.01647 | 0.01644 | 0.01642 | 0.01641 | 0.01639 | 0.01635 | 0.01629 | 0.0162 | 0.01606 | 0.0159 | 0.01571 | 0.01551 | 0.0153 | 0.0151 | 0.01491 | 0.01474 | 0.0146 | 0.01448 | 0.01437 | 0.01429 | 0.01422 | 0.01416 | 0.01411 | 0.01406 | 0.014 | 0.01394 | 0.01388 | 0.0138 | 0.01371 | 0.01361 | 0.01349 | 0.01336 | 0.01323 | 0.01308 | 0.01293 | 0.01277 | 0.01261 | 0.01246 | 0.01231 | 0.01218 | 0.01205 | 0.01193 | 0.01182 | 0.01173 | 0.01165 | 0.01158 | 0.01152 | 0.01146 | 0.0114 | 0.01134 | 0.01128 | 0.01121 | 0.01113 | 0.01104 | 0.01093 | 0.01081 | 0.01068 | 0.01053 | 0.01036 | 0.01016 | 0.00996 | 0.00976 | 0.00956 | 0.00937 | 0.0092 | 0.00904 | 0.00891 | 0.0088 | 0.0087 | 0.0086 | 0.00851 | 0.00842 | 0.00833 | 0.00823 | 0.00814 | 0.00804 | 0.00796 | 0.00788 | 0.00781 | 0.00774 | 0.00767 | 0.00761 | 0.00755 | 0.00748 | 0.00742 | 0.00737 | 0.00732 | 0.00728 | 0.00725 | 0.00722 | 0.00719 | 0.00716 | 0.00713 | 0.00709 | 0.00705 | 0.00702 | 0.00698 | 0.00695 | 0.00691 | 0.00688 | 0.00684 | 0.00681 | 0.00678 | 0.00675 | 0.00672 | 0.0067 | 0.00668 | 0.00667 | 0.00667 | 0.00666 | 0.00664 | 0.00663 | 0.00662 | 0.00661 | 0.00661 | 0.00661 | 0.0066 | 0.00659 | 0.00657 | 0.00655 | 0.00653 | 0.0065 | 0.00648 | 0.00646 | 0.00645 | 0.00644 | 0.00643 | 0.00642 | 0.00641 | 0.00639 | 0.00637 | 0.00635 | 0.00633 | 0.00631 | 0.0063 | 0.00628 | 0.00627 | 0.00626 | 0.00624 | 0.00622 | 0.0062 | 0.00618 | 0.00617 | 0.00615 | 0.00613 | 0.00612 | 0.00611 | 0.0061 | 0.00609 | 0.00607 | 0.00605 | 0.00603 | 0.00602 | 0.006 | 0.006 | 0.006 | 0.006 | 0.00601 | 0.00602 | 0.00602 | 0.00601 | 0.00599 | 0.00597 | 0.00594 | 0.00591 | 0.00588 | 0.00586 | 0.00585 | 0.00585 | 0.00585 | 0.00586 | 0.00587 | 0.00589 | 0.0059 | 0.00591 | 0.00591 | 0.00591 | 0.00591 | 0.00591 | 0.0059 | 0.00588 | 0.00586 | 0.00584 | 0.00583 | 0.00582 | 0.00581 | 0.0058 | 0.0058 | 0.0058 | 0.00581 | 0.00582 | 0.00582 | 0.00582 | 0.00581 | 0.00579 | 0.00578 | 0.00576 | 0.00575 | 0.00575 | 0.00575 | 0.00575 | 0.00575 | 0.00574 | 0.00574 | 0.00572 | 0.0057 | 0.00568 | 0.00567 | 0.00566 | 0.00566 | 0.00566 | 0.00566 | 0.00566 | 0.00565 | 0.00564 | 0.00563 | 0.00562 | 0.00561 | 0.00561 | 0.0056 | 0.0056 | 0.00559 | 0.00558 | 0.00558 | 0.00558 | 0.00558 | 0.00558 | 0.00558 | 0.00558 | 0.00558 | 0.00559 | 0.00558 | 0.00557 | 0.00556 | 0.00554 | 0.00552 | 0.00552 | 0.00552 | 0.00552 | 0.00551 | 0.00551 | 0.0055 | 0.0055 | 0.00549 | 0.00548 | 0.00546 | 0.00545 | 0.00545 | 0.00545 | 0.00545 | 0.00545 | 0.00545 | 0.00545 | 0.00545 | 0.00544 | 0.00543 | 0.00542 | 0.00541 | 0.0054 | 0.00539 | 0.00539 | 0.00539 | 0.00539 | 0.00539 | 0.00538 | 0.00536 | 0.00535 | 0.00533 | 0.00533 | 0.00533 | 0.00533 | 0.00533 | 0.00534 | 0.00535 | 0.00535 | 0.00534 | 0.00533 | 0.00531 | 0.0053 | 0.0053 | 0.00529 | 0.0053 | 0.0053 | 0.0053 | 0.0053 | 0.0053 | 0.00529 | 0.00529 | 0.00529 | 0.00529 | 0.00529 | 0.00529 | 0.00528 | 0.00526 | 0.00524 | 0.00523 | 0.00521 | 0.00521 | 0.00521 | 0.00522 | 0.00524 | 0.00525 | 0.00526 | 0.00528 | 0.00528 | 0.00528 | 0.00528 | 0.00527 | 0.00527 | 0.00526 | 0.00526 | 0.00526 | 0.00527 | 0.00528 | 0.00529 | 0.00532 | 0.00534 | 0.00535 | 0.00536 | 0.00537 | 0.00538 | 0.00538 | 0.00539 | 0.0054 | 0.0054 | 0.0054 | 0.0054 | 0.0054 | 0.00539 | 0.00538 | 0.00537 | 0.00536 | 0.00535 | 0.00534 | 0.00534 | 0.00533 | 0.00532 | 0.00531 | 0.0053 | 0.00529 | 0.0053 | 0.0053 | 0.00531 | 0.00531 | 0.00531 | 0.00531 | 0.00531 | 0.0053 | 0.00528 | 0.00527 | 0.00526 | 0.00525 | 0.00525 | 0.00525 | 0.00524 | 0.00523 | 0.00522 | 0.00521 | 0.0052 | 0.00519 | 0.00519 | 0.00519 | 0.00518 | 0.00516 | 0.00514 | 0.00513 | 0.00511 | 0.0051 | 0.00509 | 0.00509 | 0.00511 | 0.00513 | 0.00515 | 0.00516 | 0.00516 | 0.00516 | 0.00515 | 0.00514 | 0.00512 | 0.00511 | 0.00509 | 0.00508 | 0.00508 | 0.00509 | 0.0051 | 0.0051 | 0.0051 | 0.00509 | 0.00508 | 0.00506 | 0.00505 | 0.00503 | 0.00501 | 0.005 | 0.00499 | 0.005 | 0.00501 | 0.00503 | 0.00504 | 0.00506 | 0.00508 | 0.0051 | 0.00512 | 0.00512 | 0.0051 | 0.00507 | 0.00504 | 0.00501 | 0.00498 | 0.00496 | 0.00495 | 0.00494 | 0.00494 | 0.00494 | 0.00495 | 0.00496 | 0.00497 | 0.00498 | 0.00497 | 0.00497 | 0.00496 | 0.00495 | 0.00494 | 0.00492 | 0.00491 | 0.00491 | 0.00492 | 0.00493 | 0.00495 | 0.00497 | 0.00498 | 0.00499 | 0.005 | 0.005 | 0.00501 | 0.00502 | 0.00503 | 0.00503 | 0.00503 | 0.00502 | 0.00501 | 0.00499 | 0.00497 | 0.00496 | 0.00494 | 0.00493 | 0.00492 | 0.00491 | 0.00491 | 0.00491 | 0.00489 | 0.00488 | 0.00486 | 0.00485 | 0.00485 | 0.00486 | 0.00487 | 0.00489 | 0.00491 | 0.00494 | 0.00497 | 0.00497 | 0.00496 | 0.00493 | 0.00489 | 0.00485 | 0.00482 | 0.00481 | 0.0048 | 0.00482 | 0.00484 | 0.00487 | 0.00489 | 0.00491 | 0.00493 | 0.00494 | 0.00495 | 0.00495 | 0.00495 | 0.00494 | 0.00494 | 0.00492 | 0.00491 | 0.0049 | 0.0049 | 0.00489 | 0.00489 | 0.00489 | 0.00489 | 0.00489 | 0.00488 | 0.00487 | 0.00486 | 0.00485 | 0.00486 | 0.00488 | 0.0049 | 0.00492 | 0.00494 | 0.00494 | 0.00494 | 0.00492 | 0.00489 | 0.00485 | 0.00482 | 0.0048 | 0.00479 | 0.00479 | 0.0048 | 0.00481 | 0.00482 | 0.00484 | 0.00485 | 0.00486 | 0.00487 | 0.00487 | 0.00488 | 0.00488 | 0.00488 | 0.00488 | 0.00488 | 0.00488 | 0.00487 | 0.00486 | 0.00484 | 0.00482 | 0.0048 | 0.00477 | 0.00475 | 0.00474 | 0.00474 | 0.00476 | 0.00479 | 0.00483 | 0.00487 | 0.00489 | 0.0049 | 0.00489 | 0.00488 | 0.00488 | 0.00487 | 0.00487 | 0.00487 | 0.00487 | 0.00488 | 0.00489 | 0.0049 | 0.0049 | 0.0049 | 0.00491 | 0.00493 | 0.00495 | 0.00496 | 0.00495 | 0.00493 | 0.00491 | 0.00489 | 0.00488 | 0.00486 | 0.00485 | 0.00485 | 0.00486 | 0.00488 | 0.00489 | 0.00489 | 0.00489 | 0.00488 | 0.00487 | 0.00486 | 0.00484 | 0.00482 | 0.00482 | 0.00483 | 0.00484 | 0.00485 | 0.00485 | 0.00486 | 0.00487 | 0.00488 | 0.00489 | 0.00489 | 0.00489 | 0.00489 | 0.00489 | 0.00489 | 0.00489 | 0.00488 | 0.00487 | 0.00487 | 0.00487 | 0.00489 | 0.0049 | 0.00491 | 0.00491 | 0.00489 | 0.00488 | 0.00488 | 0.00488 | 0.00489 | 0.0049 | 0.00491 | 0.00492 | 0.00494 | 0.00497 | 0.005 | 0.00502 | 0.00504 | 0.00505 | 0.00506 | 0.00506 | 0.00506 | 0.00504 | 0.00502 | 0.00499 | 0.00497 | 0.00496 | 0.00495 | 0.00495 | 0.00494 | 0.00494 | 0.00494 | 0.00495 | 0.00496 | 0.00497 | 0.00497 | 0.00496 | 0.00496 | 0.00496 | 0.00496 | 0.00498 | 0.005 | 0.00501 | 0.00501 | 0.00501 | 0.005 | 0.00499 | 0.00496 | 0.00494 | 0.00493 | 0.00493 | 0.00495 | 0.00497 | 0.005 | 0.00502 | 0.00503 | 0.00505 | 0.00506 | 0.00507 | 0.00506 | 0.00505 | 0.00502 | 0.00498 | 0.00494 | 0.0049 | 0.00487 | 0.00485 | 0.00485 | 0.00487 | 0.0049 | 0.00493 | 0.00496 | 0.00499 | 0.00501 | 0.00502 | 0.00502 | 0.00502 | 0.00502 | 0.00502 | 0.00503 | 0.00503 | 0.00503 | 0.00502 | 0.00501 | 0.00499 | 0.00498 | 0.00496 | 0.00495 | 0.00493 | 0.0049 | 0.0049 | 0.00492 | 0.00495 | 0.005 | 0.00505 | 0.0051 | 0.00515 | 0.00519 | 0.00522 | 0.00522 | 0.00519 | 0.00514 | 0.00509 | 0.00504 | 0.00499 | 0.00494 | 0.00488 | 0.00481 | 0.00473 | 0.00462 | 0.0045 | 0.00434 | 0.00414 | 0.00392 | 0.00367 | 0.0034 | 0.00312 | 0.00283 | 0.00256 | 0.00231 | 0.00211 | 0.00194 | 0.00182 | 0.00176 | 0.00175 | 0.00178 | 0.00185 | 0.00195 | 0.00208 | 0.00224 | 0.00241 | 0.00259 | 0.00278 | 0.00297 | 0.00316 | 0.00334 | 0.00349 | 0.0036 | 0.00371 | 0.00381 | 0.00393 | 0.00405 | 0.00417 | 0.00428 | 0.00437 | 0.00446 | 0.00453 | 0.00458 | 0.00459 | 0.00456 | 0.00451 | 0.00445 | 0.00438 | 0.00429 | 0.00417 | 0.00403 | 0.00385 | 0.00364 | 0.00335 | 0.00293 | 0.00238 | 0.00176 | 0.0012 | 0.0008 | 0.00061 | 0.00065 | 0.00092 | 0.00137 | 0.00195 | 0.00257 | 0.00314 | 0.00361 | 0.00393 | 0.00417 | 0.00437 | 0.00457 | 0.00475 | 0.00489 | 0.00497 | 0.00499 | 0.00497 | 0.00492 | 0.00482 | 0.00469 | 0.0045 | 0.00429 | 0.00405 | 0.00377 | 0.00346 | 0.00315 | 0.00288 | 0.00266 | 0.00247 | 0.00233 | 0.00222 | 0.00217 | 0.00218 | 0.0022 | 0.00217 | 0.00212 | 0.00205 | 0.002 | 0.00197 | 0.00192 | 0.00186 | 0.00183 | 0.00183 | 0.00186 | 0.00192 | 0.00195 | 0.00196 | 0.00196 | 0.00191 | 0.00188 | 0.00182 | 0.00172 | 0.00165 | 0.00158 | 0.00151 | 0.00149 | 0.00148 | 0.0015 | 0.00157 | 0.00164 | 0.00173 | 0.00185 | 0.00197 | 0.0021 | 0.00224 | 0.00235 | 0.00245 | 0.00254 | 0.00262 | 0.00269 | 0.00277 | 0.00286 | 0.00295 | 0.00307 | 0.00319 | 0.00332 | 0.00344 | 0.00354 | 0.00364 | 0.00372 | 0.0038 | 0.00388 | 0.00396 | 0.00404 | 0.00413 | 0.00424 | 0.00435 | 0.00446 | 0.00456 | 0.00466 | 0.00474 | 0.0048 | 0.00485 | 0.00489 | 0.00491 | 0.00492 | 0.00492 | 0.00492 | 0.00492 | 0.00492 | 0.00493 | 0.00495 | 0.00497 | 0.005 | 0.00502 | 0.00504 | 0.00504 | 0.00503 | 0.00501 | 0.005 | 0.005 | 0.005 | 0.00501 | 0.00501 | 0.005 | 0.00499 | 0.00498 | 0.00495 | 0.0049 | 0.00484 | 0.00478 | 0.00474 | 0.00472 | 0.0047 | 0.00469 | 0.00469 | 0.00469 | 0.0047 | 0.00472 | 0.00472 | 0.0047 | 0.00466 | 0.0046 | 0.00455 | 0.0045 | 0.00446 | 0.00443 | 0.00442 | 0.00442 | 0.00444 | 0.00446 | 0.00446 | 0.00444 | 0.00441 | 0.00439 | 0.00436 | 0.00435 | 0.00437 | 0.0044 | 0.00445 | 0.00452 | 0.00457 | 0.00463 | 0.00468 | 0.00474 | 0.0048 | 0.00485 | 0.00487 | 0.00485 | 0.00481 | 0.00476 | 0.0047 | 0.00465 | 0.0046 | 0.00456 | 0.00454 | 0.00454 | 0.00455 | 0.00456 | 0.00457 | 0.00456 | 0.00454 | 0.00452 | 0.00452 | 0.00452 | 0.00451 | 0.00449 | 0.00447 | 0.00445 | 0.00443 | 0.00442 | 0.00439 | 0.00436 | 0.00431 | 0.00428 | 0.00428 | 0.0043 | 0.00433 | 0.00437 | 0.00439 | 0.00442 | 0.00444 | 0.00445 | 0.00444 | 0.00441 | 0.00439 | 0.00437 | 0.00436 | 0.00437 | 0.00438 | 0.00438 | 0.00438 | 0.00436 | 0.00432 | 0.00428 | 0.00425 | 0.00423 | 0.00424 | 0.00426 | 0.00429 | 0.00431 | 0.00431 | 0.0043 | 0.00428 | 0.00427 | 0.00426 | 0.00427 | 0.0043 | 0.00436 | 0.00444 | 0.00451 | 0.00456 | 0.00457 | 0.00456 | 0.00455 | 0.00455 | 0.00456 | 0.00457 | 0.00459 | 0.0046 | 0.00458 | 0.00453 | 0.00443 | 0.00431 | 0.00417 | 0.00405 | 0.00396 | 0.00392 | 0.00392 | 0.00393 | 0.00395 | 0.00396 | 0.00396 | 0.00395 | 0.00394 | 0.00393 | 0.00394 | 0.00395 | 0.00398 | 0.00402 | 0.00407 | 0.0041 | 0.0041 | 0.00405 | 0.00399 | 0.00394 | 0.00391 | 0.00389 | 0.0039 | 0.00397 | 0.00411 | 0.00428 | 0.00443 | 0.00448 | 0.00442 | 0.00424 | 0.004 | 0.00373 | 0.00347 | 0.00324 | 0.00309 | 0.00303 | 0.00307 | 0.00316 | 0.00325 | 0.00333 | 0.00338 | 0.00343 | 0.00346 | 0.00349 | 0.0035 | 0.0035 | 0.00349 | 0.00346 | 0.00342 | 0.00338 | 0.00336 | 0.00337 | 0.00338 | 0.0034 | 0.00343 | 0.00348 | 0.00354 | 0.00358 | 0.00359 | 0.00358 | 0.00354 | 0.0035 | 0.00345 | 0.0034 | 0.00334 | 0.00329 | 0.00326 | 0.00326 | 0.00328 | 0.0033 | 0.00333 | 0.00338 | 0.00345 | 0.00352 | 0.00356 | 0.00358 | 0.00359 | 0.0036 | 0.00361 | 0.00363 | 0.00364 | 0.00366 | 0.00367 | 0.00368 | 0.00368 | 0.00367 | 0.00367 | 0.00367 | 0.00368 | 0.00371 | 0.00376 | 0.00382 | 0.00389 | 0.00396 | 0.00398 | 0.00398 | 0.00396 | 0.00394 | 0.00391 | 0.00389 | 0.00386 | 0.00385 | 0.00385 | 0.00386 | 0.00387 | 0.00388 | 0.00387 | 0.00385 | 0.00382 | 0.00379 | 0.00376 | 0.00374 | 0.00373 | 0.00372 | 0.00372 | 0.00372 | 0.00372 | 0.00373 | 0.00373 | 0.00373 | 0.00371 | 0.0037 | 0.00368 | 0.00367 | 0.00365 | 0.00363 | 0.0036 | 0.00358 | 0.00357 | 0.00358 | 0.00361 | 0.00364 | 0.00369 | 0.00375 | 0.0038 | 0.00383 | 0.00385 | 0.00384 | 0.00384 | 0.00384 | 0.00386 | 0.00389 | 0.0039 | 0.00391 | 0.00388 | 0.00384 | 0.00378 | 0.00371 | 0.00362 | 0.00354 | 0.00349 | 0.00347 | 0.00349 | 0.00355 | 0.00363 | 0.00371 | 0.00378 | 0.00381 | 0.00379 | 0.00374 | 0.00365 | 0.00354 | 0.00345 | 0.00337 | 0.00334 | 0.00334 | 0.00337 | 0.00342 | 0.00346 | 0.00349 | 0.00353 | 0.00358 | 0.00362 | 0.00365 | 0.00366 | 0.00366 | 0.00366 | 0.00369 | 0.00373 | 0.00377 | 0.0038 | 0.00382 | 0.00382 | 0.00379 | 0.00372 | 0.0036 | 0.00346 | 0.00334 | 0.00326 | 0.00322 | 0.00321 | 0.00319 | 0.00318 | 0.00316 | 0.00316 | 0.00317 | 0.00318 | 0.00321 | 0.00324 | 0.00329 | 0.00335 | 0.00339 | 0.00342 | 0.00343 | 0.00341 | 0.00339 | 0.00337 | 0.00335 | 0.00333 | 0.0033 | 0.00326 | 0.00323 | 0.00321 | 0.00319 | 0.00317 | 0.00313 | 0.00308 | 0.00303 | 0.003 | 0.003 | 0.00303 | 0.00305 | 0.00307 | 0.00306 | 0.00302 | 0.00295 | 0.00286 | 0.00274 | 0.00263 | 0.00254 | 0.00249 | 0.00249 | 0.00253 | 0.0026 | 0.00269 | 0.00278 | 0.00286 | 0.00292 | 0.00296 | 0.00299 | 0.00301 | 0.00302 | 0.00301 | 0.00299 | 0.00295 | 0.00292 | 0.00289 | 0.00287 | 0.00285 | 0.00282 | 0.00278 | 0.00276 | 0.00278 | 0.00285 | 0.00294 | 0.00305 | 0.00316 | 0.00325 | 0.00329 | 0.00323 | 0.00308 | 0.00288 | 0.00269 | 0.00252 | 0.00238 | 0.00227 | 0.00221 | 0.00224 | 0.00236 | 0.00253 | 0.00269 | 0.00283 | 0.00295 | 0.00306 | 0.00316 | 0.00323 | 0.00326 | 0.00325 | 0.00324 | 0.00323 | 0.00323 | 0.00323 | 0.00323 | 0.00322 | 0.00319 | 0.00315 | 0.00311 | 0.00308 | 0.00304 | 0.003 | 0.00293 | 0.00284 | 0.00273 | 0.00259 | 0.00243 | 0.00229 | 0.0022 | 0.00217 | 0.00221 | 0.0023 | 0.00241 | 0.00253 | 0.00262 | 0.00268 | 0.00271 | 0.00269 | 0.00265 | 0.00261 | 0.00259 | 0.00261 | 0.00267 | 0.00273 | 0.00279 | 0.00284 | 0.00287 | 0.00291 | 0.00295 | 0.00299 | 0.00302 | 0.00303 | 0.00302 | 0.00299 | 0.00295 | 0.00291 | 0.00286 | 0.00283 | 0.00281 | 0.00282 | 0.0028 | 0.00275 | 0.00267 | 0.00258 | 0.00251 | 0.00248 | 0.00249 | 0.00254 | 0.00265 | 0.00278 | 0.00293 | 0.00304 | 0.00311 | 0.00312 | 0.00311 | 0.0031 | 0.00309 | 0.00308 | 0.00309 | 0.0031 | 0.00311 | 0.00311 | 0.0031 | 0.00308 | 0.00307 | 0.00308 | 0.00309 | 0.00306 | 0.00299 | 0.00286 | 0.00271 | 0.00258 | 0.00249 | 0.00245 | 0.00244 | 0.00247 | 0.00254 | 0.00264 | 0.00274 | 0.00281 | 0.00283 | 0.00282 | 0.00282 | 0.00284 | 0.00288 | 0.00291 | 0.00289 | 0.00283 | 0.00274 | 0.00264 | 0.00255 | 0.00248 | 0.00245 | 0.00246 | 0.00253 | 0.00264 | 0.00275 | 0.00285 | 0.00291 | 0.00294 | 0.00294 | 0.00294 | 0.00294 | 0.00295 | 0.00296 | 0.00297 | 0.00296 | 0.00292 | 0.00285 | 0.00278 | 0.00272 | 0.00268 | 0.00267 | 0.00267 | 0.00268 | 0.00268 | 0.00267 | 0.00266 | 0.00265 | 0.00265 | 0.00265 | 0.00267 | 0.0027 | 0.00275 | 0.00279 | 0.00282 | 0.00282 | 0.0028 | 0.00276 | 0.00273 | 0.0027 | 0.00267 | 0.00264 | 0.00262 | 0.00261 | 0.00262 | 0.00265 | 0.00269 | 0.00273 | 0.00277 | 0.00279 | 0.00277 | 0.00272 | 0.00264 | 0.00253 | 0.00241 | 0.00228 | 0.00216 | 0.00208 | 0.00205 | 0.00207 | 0.00214 | 0.00225 | 0.00236 | 0.00245 | 0.00252 | 0.00255 | 0.00255 | 0.00252 | 0.00249 | 0.00247 | 0.00247 | 0.0025 | 0.00255 | 0.00262 | 0.00268 | 0.00273 | 0.00277 | 0.00279 | 0.00279 | 0.00278 | 0.00275 | 0.00268 | 0.00257 | 0.00243 | 0.00227 | 0.00213 | 0.002 | 0.00191 | 0.00185 | 0.00183 | 0.00184 | 0.00187 | 0.00193 | 0.00201 | 0.00209 | 0.00216 | 0.00224 | 0.0023 | 0.00235 | 0.00239 | 0.0024 | 0.00238 | 0.00234 | 0.00231 | 0.00231 | 0.00234 | 0.00239 | 0.00246 | 0.00253 | 0.00259 | 0.00264 | 0.00268 | 0.0027 | 0.00268 | 0.00262 | 0.00255 | 0.00246 | 0.00239 | 0.00234 | 0.00232 | 0.00233 | 0.00238 | 0.00244 | 0.0025 | 0.00253 | 0.00252 | 0.00249 | 0.00244 | 0.0024 | 0.00237 | 0.00236 | 0.00235 | 0.00236 | 0.00237 | 0.00237 | 0.00236 | 0.00233 | 0.00229 | 0.00225 | 0.00223 | 0.00224 | 0.00227 | 0.00233 | 0.00239 | 0.00243 | 0.00242 | 0.00235 | 0.00225 | 0.00212 | 0.00202 | 0.00196 | 0.00196 | 0.00201 | 0.00209 | 0.00216 | 0.00221 | 0.00222 | 0.0022 | 0.00217 | 0.00215 | 0.00215 | 0.00217 | 0.0022 | 0.00224 | 0.00228 | 0.00229 | 0.0023 | 0.0023 | 0.00232 | 0.00234 | 0.00237 | 0.00239 | 0.00239 | 0.00237 | 0.00233 | 0.00229 | 0.00226 | 0.00224 | 0.00223 | 0.00223 | 0.00223 | 0.00222 | 0.00221 | 0.00221 | 0.00224 | 0.00231 | 0.00243 | 0.00262 | 0.00285 | 0.00308 | 0.00329 | 0.00343 | 0.00347 | 0.00339 | 0.00319 | 0.00292 | 0.00262 | 0.00238 | 0.00222 | 0.00218 | 0.00224 | 0.00236 | 0.00251 | 0.00263 | 0.00269 | 0.00269 | 0.00263 | 0.00254 | 0.00242 | 0.00231 | 0.00224 | 0.00221 | 0.00223 | 0.00229 | 0.00238 | 0.00245 | 0.00248 | 0.00244 | 0.00232 | 0.00214 | 0.00192 | 0.00171 | 0.00155 | 0.00147 | 0.00148 | 0.00155 | 0.00164 | 0.00173 | 0.00178 | 0.00181 | 0.00184 | 0.00193 | 0.0021 | 0.00234 | 0.00263 | 0.00292 | 0.0032 | 0.00341 | 0.00356 | 0.00363 | 0.00364 | 0.00359 | 0.00351 | 0.00339 | 0.00326 | 0.00309 | 0.00289 | 0.00267 | 0.00247 | 0.00233 | 0.00228 | 0.00233 | 0.00246 | 0.00263 | 0.00281 | 0.00295 | 0.00304 | 0.00307 | 0.00304 | 0.00298 | 0.00292 | 0.0029 | 0.00293 | 0.00301 | 0.00311 | 0.00319 | 0.00321 | 0.00315 | 0.00301 | 0.00282 | 0.00261 | 0.00243 | 0.00231 | 0.00227 | 0.00232 | 0.00243 | 0.00257 | 0.00272 | 0.00287 | 0.003 | 0.00312 | 0.00323 | 0.0033 | 0.00335 | 0.00335 | 0.00332 | 0.00328 | 0.00325 | 0.00326 | 0.00332 | 0.00342 | 0.00355 | 0.00369 | 0.00381 | 0.0039 | 0.00394 | 0.00394 | 0.0039 | 0.00384 | 0.00379 | 0.00376 | 0.00374 | 0.00371 | 0.00363 | 0.00351 | 0.00335 | 0.00319 | 0.00306 | 0.00301 | 0.00308 | 0.00325 | 0.00351 | 0.00379 | 0.00403 | 0.00417 | 0.00415 | 0.00397 | 0.00365 | 0.00329 | 0.00298 | 0.0028 | 0.00278 | 0.00293 | 0.0032 | 0.00354 | 0.00388 | 0.00417 | 0.00438 | 0.0045 | 0.00458 | 0.00463 | 0.00469 | 0.00475 | 0.00479 | 0.00481 | 0.00481 | 0.00478 | 0.00474 | 0.0047 | 0.00468 | 0.00472 | 0.0048 | 0.00493 | 0.00506 | 0.00517 | 0.00522 | 0.00523 | 0.00519 | 0.00512 | 0.00503 | 0.00494 | 0.00489 | 0.00491 | 0.00503 | 0.00525 | 0.00557 | 0.00593 | 0.00627 | 0.00654 | 0.00671 | 0.00677 | 0.00673 | 0.00663 | 0.00651 | 0.0064 | 0.00636 | 0.00636 | 0.00639 | 0.0064 | 0.00634 | 0.00622 | 0.00604 | 0.00585 | 0.00567 | 0.00555 | 0.00549 | 0.00551 | 0.00562 | 0.00582 | 0.00609 | 0.00638 | 0.00664 | 0.00683 | 0.00692 | 0.00688 | 0.00674 | 0.00652 | 0.00627 | 0.00604 | 0.00587 | 0.00579 | 0.00579 | 0.00582 | 0.00586 | 0.00589 | 0.00592 | 0.00593 | 0.00592 | 0.00586 | 0.00578 | 0.00566 | 0.00554 | 0.00544 | 0.00538 | 0.00539 | 0.0055 | 0.00569 | 0.00592 | 0.00613 | 0.00626 | 0.00627 | 0.00616 | 0.00595 | 0.00567 | 0.00538 | 0.00512 | 0.00493 | 0.00482 | 0.00476 | 0.00474 | 0.00472 | 0.00471 | 0.00469 | 0.00468 | 0.00466 | 0.00464 | 0.00463 | 0.00462 | 0.00461 | 0.00461 | 0.00462 | 0.00463 | 0.00465 | 0.00468 | 0.00469 | 0.0047 | 0.00469 | 0.00467 | 0.00465 | 0.00464 | 0.00462 | 0.00461 | 0.00461 | 0.00461 | 0.00461 | 0.00461 | 0.00461 | 0.00461 | 0.00461 | 0.00461 | 0.00462 | 0.00461 | 0.0046 | 0.00458 | 0.00455 | 0.00452 | 0.00449 | 0.00447 | 0.00447 | 0.00449 | 0.00456 | 0.0047 | 0.0049 | 0.00513 | 0.00535 | 0.00552 | 0.00561 | 0.00561 | 0.00552 | 0.00538 | 0.00521 | 0.00507 | 0.00498 | 0.00494 | 0.00493 | 0.00493 | 0.00491 | 0.00486 | 0.00477 | 0.00466 | 0.00454 | 0.00444 | 0.00437 | 0.00434 | 0.00439 | 0.0045 | 0.00469 | 0.00493 | 0.00516 | 0.00534 | 0.00541 | 0.00536 | 0.00518 | 0.00489 | 0.00455 | 0.0042 | 0.00389 | 0.00363 | 0.00341 | 0.00323 | 0.00309 | 0.00299 | 0.00296 | 0.00296 | 0.00299 | 0.00299 | 0.00296 | 0.00287 | 0.00277 | 0.00269 | 0.00271 | 0.0029 | 0.0033 | 0.00389 | 0.00457 | 0.00521 | 0.00569 | 0.00591 | 0.00584 | 0.00552 | 0.00505 | 0.00453 | 0.00405 | 0.00366 | 0.00339 | 0.00322 | 0.00314 | 0.00312 | 0.00313 | 0.00312 | 0.00308 | 0.003 | 0.00289 | 0.00277 | 0.00267 | 0.0026 | 0.00259 | 0.00268 | 0.00283 | 0.00302 | 0.00321 | 0.00335 | 0.00342 | 0.00342 | 0.00333 | 0.00313 | 0.00287 | 0.00259 | 0.00236 | 0.00219 | 0.00211 | 0.00208 | 0.0021 | 0.00212 | 0.0021 | 0.00199 | 0.00173 | 0.00133 | 0.00089 | 0.00053 | 0.00042 | 0.00059 | 0.00104 | 0.00167 | 0.00238 | 0.00304 | 0.00354 | 0.00383 | 0.0039 | 0.00379 | 0.00361 | 0.00346 | 0.00341 | 0.00346 | 0.00356 | 0.00369 | 0.0038 | 0.00388 | 0.00392 | 0.00393 | 0.00391 | 0.00383 | 0.00366 | 0.0034 | 0.00309 | 0.00276 | 0.00248 | 0.00229 | 0.00222 | 0.00229 | 0.0025 | 0.00281 | 0.00317 | 0.00349 | 0.00373 | 0.00388 | 0.00398 | 0.00405 | 0.00411 | 0.00417 | 0.00423 | 0.00426 | 0.00428 | 0.00427 | 0.00423 | 0.00416 | 0.00407 | 0.00399 | 0.00395 | 0.00398 | 0.00408 | 0.00426 | 0.00447 | 0.00471 | 0.00494 | 0.00516 | 0.00536 | 0.00552 | 0.00566 | 0.00576 | 0.00583 | 0.00588 | 0.00592 | 0.00593 | 0.00592 | 0.00589 | 0.00582 | 0.00573 | 0.00561 | 0.00545 | 0.00527 | 0.00511 | 0.00498 | 0.00492 | 0.00495 | 0.00505 | 0.00523 | 0.00547 | 0.00575 | 0.00602 | 0.00626 | 0.00641 | 0.00648 | 0.00648 | 0.00644 | 0.00637 | 0.00631 | 0.00625 | 0.00621 | 0.00621 | 0.00625 | 0.00632 | 0.00639 | 0.00645 | 0.00651 | 0.00653 | 0.00652 | 0.00646 | 0.00636 | 0.00624 | 0.00612 | 0.00601 | 0.00594 | 0.00591 | 0.00594 | 0.00603 | 0.00616 | 0.00631 | 0.00645 | 0.00657 | 0.00669 | 0.0068 | 0.0069 | 0.00698 | 0.00702 | 0.00703 | 0.00702 | 0.00702 | 0.00705 | 0.00709 | 0.00714 | 0.00719 | 0.00719 | 0.00714 | 0.00703 | 0.00689 | 0.00675 | 0.00668 | 0.00673 | 0.00693 | 0.00726 | 0.00767 | 0.00811 | 0.00851 | 0.00884 | 0.0091 | 0.00929 | 0.00945 | 0.00959 | 0.00973 | 0.00986 | 0.00995 | 0.00998 | 0.00996 | 0.00989 | 0.0098 | 0.0097 | 0.0096 | 0.00949 | 0.00935 | 0.00914 | 0.00884 | 0.00846 | 0.00804 | 0.00767 | 0.00742 | 0.00738 | 0.00758 | 0.00796 | 0.00846 | 0.00896 | 0.00935 | 0.00957 | 0.00956 | 0.00935 | 0.00895 | 0.00846 | 0.00798 | 0.00762 | 0.00744 | 0.00745 | 0.00763 | 0.00794 | 0.00833 | 0.00874 | 0.00912 | 0.00941 | 0.00958 | 0.00961 | 0.00955 | 0.00945 | 0.00935 | 0.00927 | 0.00919 | 0.00909 | 0.00897 | 0.00884 | 0.00872 | 0.00863 | 0.00855 | 0.0085 | 0.00846 | 0.00843 | 0.00841 | 0.00838 | 0.00836 | 0.00832 | 0.00826 | 0.00818 | 0.00803 | 0.00779 | 0.00746 | 0.00707 | 0.00667 | 0.00632 | 0.00606 | 0.00594 | 0.00596 | 0.00609 | 0.00629 | 0.00647 | 0.00656 | 0.00656 | 0.00647 | 0.00635 | 0.00624 | 0.00615 | 0.00609 | 0.00605 | 0.00603 | 0.006 | 0.00598 | 0.00594 | 0.00589 | 0.00584 | 0.00579 | 0.00575 | 0.00575 | 0.00578 | 0.00584 | 0.00588 | 0.00583 | 0.00562 | 0.00527 | 0.00484 | 0.0044 | 0.00402 | 0.00378 | 0.00372 | 0.00388 | 0.00424 | 0.00476 | 0.0053 | 0.00578 | 0.00611 | 0.00629 | 0.00635 | 0.00634 | 0.00628 | 0.00619 | 0.00611 | 0.00604 | 0.00599 | 0.00598 | 0.00599 | 0.00602 | 0.00607 | 0.00612 | 0.00618 | 0.00624 | 0.00627 | 0.00627 | 0.00625 | 0.00621 | 0.00617 | 0.00615 | 0.00615 | 0.00619 | 0.00624 | 0.00628 | 0.00631 | 0.00632 | 0.00632 | 0.00633 | 0.00635 | 0.00637 | 0.0064 | 0.00642 | 0.00644 | 0.00644 | 0.00641 | 0.00632 | 0.00621 | 0.00608 | 0.00597 | 0.00587 | 0.00579 | 0.0057 | 0.0056 | 0.0055 | 0.00539 | 0.00529 | 0.00517 | 0.00504 | 0.00491 | 0.0048 | 0.00471 | 0.00464 | 0.0046 | 0.00457 | 0.00456 | 0.00455 | 0.00454 | 0.00451 | 0.00445 | 0.00435 | 0.00425 | 0.00416 | 0.00412 | 0.00412 | 0.00417 | 0.00425 | 0.00436 | 0.00448 | 0.00461 | 0.00473 | 0.00481 | 0.00486 | 0.00489 | 0.00492 | 0.00494 | 0.00496 | 0.00499 | 0.00501 | 0.00505 | 0.00508 | 0.00512 | 0.00513 | 0.00514 | 0.00514 | 0.00513 | 0.00511 | 0.00512 | 0.00514 | 0.00519 | 0.00528 | 0.00539 | 0.00553 | 0.00568 | 0.00584 | 0.006 | 0.00615 | 0.00628 | 0.0064 | 0.00651 | 0.00661 | 0.0067 | 0.00679 | 0.00688 | 0.00696 | 0.00704 | 0.00712 | 0.0072 | 0.00728 | 0.00733 | 0.00737 | 0.0074 | 0.00744 | 0.00749 | 0.00756 | 0.00762 | 0.00766 | 0.00766 | 0.00762 | 0.00754 | 0.00742 | 0.00725 | 0.00705 | 0.00688 | 0.00682 | 0.00688 | 0.00702 | 0.00714 | 0.0072 | 0.00718 | 0.00708 | 0.00693 | 0.00673 | 0.0065 | 0.00629 | 0.00617 | 0.00618 | 0.00629 | 0.00645 | 0.00659 | 0.0067 | 0.00677 | 0.0068 | 0.00681 | 0.0068 | 0.00676 | 0.0067 | 0.00662 | 0.00652 | 0.0064 | 0.00629 | 0.00617 | 0.00604 | 0.0059 | 0.00575 | 0.00559 | 0.00543 | 0.00527 | 0.0051 | 0.00493 | 0.00476 | 0.0046 | 0.00445 | 0.00431 | 0.00417 | 0.00403 | 0.00388 | 0.00373 | 0.00359 | 0.00347 | 0.00339 | 0.00335 | 0.00335 | 0.00338 | 0.00343 | 0.0035 | 0.00356 | 0.00361 | 0.00363 | 0.00363 | 0.00361 | 0.00359 | 0.00355 | 0.00351 | 0.00345 | 0.00339 | 0.00332 | 0.00324 | 0.00317 | 0.00309 | 0.003 | 0.0029 | 0.00281 | 0.00272 | 0.00262 | 0.00252 | 0.00241 | 0.0023 | 0.0022 | 0.0021 | 0.00201 | 0.00192 | 0.00183 | 0.00176 | 0.00172 | 0.00168 | 0.00167 | 0.00166 | 0.00167 | 0.0017 | 0.00175 | 0.0018 | 0.00186 | 0.0019 | 0.00194 | 0.00197 | 0.00202 | 0.00207 | 0.00213 | 0.00222 | 0.00233 | 0.00249 | 0.00268 | 0.00292 | 0.00318 | 0.00346 | 0.00376 | 0.00408 | 0.00443 | 0.00479 | 0.00518 | 0.00558 | 0.00599 | 0.0064 | 0.00681 | 0.0072 | 0.00755 | 0.00786 | 0.0081 | 0.00829 | 0.00841 | 0.00847 | 0.00849 | 0.00846 | 0.00839 | 0.0083 | 0.00817 | 0.00803 | 0.00788 | 0.00771 | 0.00754 | 0.00736 | 0.00719 | 0.00702 | 0.00686 | 0.00671 | 0.00656 | 0.00642 | 0.00628 | 0.00614 | 0.006 | 0.00587 | 0.00574 | 0.00561 | 0.00548 | 0.00536 | 0.00524 | 0.00512 | 0.00501 | 0.00492 | 0.00484 | 0.00478 | 0.00475 | 0.00474 | 0.00477 | 0.00483 | 0.00493 | 0.00506 | 0.00521 | 0.00539 | 0.00558 | 0.00579 | 0.00601 | 0.00623 | 0.00646 | 0.0067 | 0.00696 | 0.00725 | 0.00756 | 0.00789 | 0.00823 | 0.00858 | 0.00892 | 0.00926 | 0.00959 | 0.0099 | 0.01019 | 0.01046 | 0.01075 | 0.01105 | 0.01138 | 0.01175 | 0.01217 | 0.01264 | 0.01316 | 0.0137 | 0.01426 | 0.01482 | 0.01534 | 0.01583 | 0.01628 | 0.01667 | 0.01702 | 0.01733 | 0.0176 | 0.01786 | 0.0181 | 0.01833 | 0.01855 | 0.01875 | 0.01894 | 0.0191 | 0.01924 | 0.01932 | 0.01933 | 0.01925 | 0.01912 | 0.01895 | 0.01875 | 0.01855 | 0.01834 | 0.01817 | 0.01803 | 0.01794 | 0.01788 | 0.01787 | 0.01795 | 0.01813 | 0.01841 | 0.01878 | 0.0192 | 0.01966 | 0.02012 | 0.02058 | 0.021 | 0.02139 | 0.02175 | 0.02213 | 0.02256 | 0.02305 | 0.02359 | 0.02417 | 0.02479 | 0.02544 | 0.02612 | 0.02681 | 0.02748 | 0.02811 | 0.02868 | 0.02919 | 0.02964 | 0.03 | 0.03028 | 0.03048 | 0.0306 | 0.03062 | 0.0306 | 0.03062 | 0.03081 | 0.03129 | 0.03206 | 0.03304 | 0.03408 | 0.03507 | 0.0359 | 0.03649 | 0.03681 | 0.03685 | 0.03671 | 0.03656 | 0.03661 | 0.03698 | 0.03763 | 0.03844 | 0.03924 | 0.03994 | 0.04048 | 0.04083 | 0.04099 | 0.04097 | 0.04082 | 0.0406 | 0.04039 | 0.04021 | 0.04005 | 0.03986 | 0.03962 | 0.03931 | 0.03896 | 0.03856 | 0.03815 | 0.03772 | 0.03729 | 0.03685 | 0.03643 | 0.03603 | 0.03565 | 0.0353 | 0.03502 | 0.03485 | 0.0348 | 0.03485 | 0.03496 | 0.03506 | 0.0351 | 0.03507 | 0.03495 | 0.03473 | 0.0344 | 0.03397 | 0.03347 | 0.03298 | 0.0326 | 0.03242 | 0.03241 | 0.0325 | 0.03258 | 0.03255 | 0.03239 | 0.03207 | 0.03157 | 0.0309 | 0.03009 | 0.02926 | 0.02854 | 0.02802 | 0.02768 | 0.02744 | 0.02722 | 0.02701 | 0.02677 | 0.02653 | 0.02626 | 0.02597 | 0.02567 | 0.02536 | 0.02504 | 0.02473 | 0.02441 | 0.0241 | 0.02378 | 0.02347 | 0.02315 | 0.02284 | 0.02253 | 0.02225 | 0.022 | 0.02177 | 0.02155 | 0.02134 | 0.02115 | 0.02096 | 0.02078 | 0.02059 | 0.02039 | 0.02019 | 0.01998 | 0.01977 | 0.01955 | 0.01932 | 0.0191 | 0.01888 | 0.01868 | 0.01849 | 0.01831 | 0.01812 | 0.01793 | 0.01774 | 0.01755 | 0.01738 | 0.01723 | 0.0171 | 0.01698 | 0.01689 | 0.01681 | 0.01674 | 0.01666 | 0.01654 | 0.01638 | 0.01616 | 0.01589 | 0.01556 | 0.01519 | 0.01478 | 0.01435 | 0.01392 | 0.01349 | 0.01309 | 0.0127 | 0.01233 | 0.01199 | 0.01168 | 0.0114 | 0.01114 | 0.0109 | 0.01069 | 0.01048 | 0.01027 | 0.01006 | 0.00986 | 0.00966 | 0.00947 | 0.00929 | 0.00912 | 0.00895 | 0.0088 | 0.00865 | 0.0085 | 0.00834 | 0.00817 | 0.00799 | 0.00781 | 0.00761 | 0.00741 | 0.00721 | 0.00701 | 0.00682 | 0.00664 | 0.00647 | 0.00632 | 0.00617 | 0.00603 | 0.00589 | 0.00575 | 0.0056 | 0.00545 | 0.0053 | 0.00516 | 0.00502 | 0.00489 | 0.00477 | 0.00465 | 0.00455 | 0.00444 | 0.00434 | 0.00425 | 0.00416 | 0.00408 | 0.00401 | 0.00395 | 0.00389 | 0.00385 | 0.0038 | 0.00375 | 0.0037 | 0.00364 | 0.00358 | 0.00352 | 0.00347 | 0.00341 | 0.00336 | 0.0033 | 0.00325 | 0.0032 | 0.00315 | 0.0031 | 0.00304 | 0.00299 | 0.00296 | 0.00293 | 0.0029 | 0.00287 | 0.00284 | 0.00282 | 0.00279 | 0.00277 | 0.00273 | 0.0027 | 0.00266 | 0.00264 | 0.00264 | 0.00266 | 0.00269 | 0.00273 | 0.00278 | 0.00284 | 0.00291 | 0.00299 | 0.00307 | 0.00315 | 0.00322 | 0.0033 | 0.00338 | 0.00348 | 0.0036 | 0.00373 | 0.00387 | 0.00402 | 0.0042 | 0.00438 | 0.00456 | 0.00472 | 0.00487 | 0.005 | 0.00513 | 0.00524 | 0.00534 | 0.00543 | 0.0055 | 0.00557 | 0.00562 | 0.00564 | 0.00565 | 0.00565 | 0.00566 | 0.00568 | 0.00566 | 0.0056 | 0.0055 | 0.00535 | 0.00516 | 0.00495 | 0.00472 | 0.00448 | 0.00428 | 0.00414 | 0.00406 | 0.00402 | 0.00396 | 0.00391 | 0.00389 | 0.00391 | 0.00397 | 0.00401 | 0.004 | 0.00395 | 0.00385 | 0.00373 | 0.00357 | 0.00339 | 0.0032 | 0.00304 | 0.00296 | 0.00295 | 0.00298 | 0.00301 | 0.00303 | 0.00302 | 0.00301 | 0.00297 | 0.00293 | 0.00286 | 0.00279 | 0.00271 | 0.00262 | 0.00253 | 0.00243 | 0.00234 | 0.00225 | 0.00217 | 0.00209 | 0.00201 | 0.00191 | 0.00181 | 0.0017 | 0.00158 | 0.00145 | 0.00132 | 0.00119 | 0.00108 | 0.00098 | 0.00089 | 0.00082 | 0.00075 | 0.0007 | 0.00065 | 0.00062 | 0.00059 | 0.00057 | 0.00054 | 0.00051 | 0.00048 | 0.00045 | 0.00042 | 0.00039 | 0.00037 | 0.00035 | 0.00033 | 0.0003 | 0.00027 | 0.00025 | 0.00022 | 0.0002 | 0.00018 | 0.00017 | 0.00016 | 0.00017 | 0.00017 | 0.00017 | 0.00016 | 0.00014 | 0.00012 | 0.00011 | 0.0001 | 8e-05 | 6e-05 | 5e-05 | 4e-05 | 4e-05 | 4e-05 | 4e-05 | 5e-05 | 6e-05 | 9e-05 | 0.00012 | 0.00015 | 0.00017 | 0.00019 | 0.00021 | 0.00022 | 0.00021 | 0.0002 | 0.00019 | 0.00018 | 0.00017 | 0.00016 | 0.00016 | 0.00016 | 0.00017 | 0.00018 | 0.00019 | 0.00019 | 0.00018 | 0.00017 | 0.00016 | 0.00015 | 0.00015 | 0.00015 | 0.00016 | 0.00017 | 0.0002 | 0.00024 | 0.00028 | 0.0003 | 0.0003 | 0.00029 | 0.00027 | 0.00025 | 0.00022 | 0.00019 | 0.00017 | 0.00016 | 0.00015 | 0.00015 | 0.00015 | 0.00015 | 0.00015 | 0.00016 | 0.00017 | 0.00019 | 0.00022 | 0.00025 | 0.00026 | 0.00026 | 0.00024 | 0.00022 | 0.0002 | 0.00017 | 0.00013 | 0.0001 | 8e-05 | 7e-05 | 7e-05 | 8e-05 | 9e-05 | 9e-05 | 9e-05 | 0.0001 | 0.00011 | 0.00012 | 0.00012 | 0.00012 | 0.00012 | 0.00013 | 0.00015 | 0.00017 | 0.0002 | 0.00022 | 0.00024 | 0.00025 | 0.00024 | 0.00024 | 0.00023 | 0.00022 | 0.00022 | 0.00022 | 0.00023 | 0.00025 | 0.00029 | 0.00032 | 0.00036 | 0.00039 | 0.00041 | 0.00043 | 0.00045 | 0.00046 | 0.00047 | 0.00048 | 0.00049 | 0.00051 | 0.00054 | 0.00058 | 0.00063 | 0.00068 | 0.00073 | 0.00077 | 0.0008 | 0.00081 | 0.00082 | 0.00082 | 0.00083 | 0.00084 | 0.00085 | 0.00086 | 0.00087 | 0.00088 | 0.0009 | 0.00093 | 0.00098 | 0.00103 | 0.00108 | 0.00114 | 0.00122 | 0.00129 | 0.00136 | 0.00142 | 0.00147 | 0.00151 | 0.00156 | 0.00161 | 0.00167 | 0.00173 | 0.00179 | 0.00186 | 0.00193 | 0.00201 | 0.00209 | 0.00216 | 0.00223 | 0.00231 | 0.00239 | 0.00247 | 0.00256 | 0.00265 | 0.00273 | 0.00279 | 0.00285 | 0.00292 | 0.003 | 0.00309 | 0.00319 | 0.0033 | 0.00341 | 0.00352 | 0.00364 | 0.00375 | 0.00383 | 0.0039 | 0.00396 | 0.00402 | 0.00408 | 0.00415 | 0.00421 | 0.00426 | 0.00429 | 0.00431 | 0.00431 | 0.0043 | 0.00427 | 0.00425 | 0.00423 | 0.00422 | 0.00423 | 0.00424 | 0.00426 | 0.00428 | 0.00428 | 0.00427 | 0.00425 | 0.00422 | 0.00419 | 0.00416 | 0.00415 | 0.00415 | 0.00416 | 0.00416 | 0.00416 | 0.00414 | 0.0041 | 0.00407 | 0.00404 | 0.00402 | 0.00403 | 0.00405 | 0.00409 | 0.00415 | 0.00423 | 0.00432 | 0.00441 | 0.00451 | 0.0046 | 0.00468 | 0.00478 | 0.00488 | 0.00501 | 0.00515 | 0.00531 | 0.00548 | 0.00569 | 0.00594 | 0.00623 | 0.00656 | 0.00685 | 0.00691 | 0.00658 | 0.0061 | 0.00604 | 0.00644 | 0.00692 | 0.00731 | 0.00767 | 0.00808 | 0.00856 | 0.00901 | 0.00927 | 0.00917 | 0.00879 | 0.00856 | 0.00877 | 0.00911 | 0.00919 | 0.00907 | 0.00891 | 0.00877 | 0.00864 | 0.00851 | 0.00836 | 0.0082 | 0.00804 | 0.00789 | 0.00774 | 0.00761 | 0.0075 | 0.00741 | 0.00732 | 0.00726 | 0.00721 | 0.00718 | 0.00718 | 0.0072 | 0.00723 | 0.00727 | 0.00733 | 0.0074 | 0.00748 | 0.00755 | 0.00759 | 0.00762 | 0.00766 | 0.00773 | 0.00782 | 0.00791 | 0.00801 | 0.0081 | 0.00819 | 0.00828 | 0.00838 | 0.00848 | 0.0086 | 0.00874 | 0.0089 | 0.00908 | 0.00925 | 0.00939 | 0.00951 | 0.00959 | 0.00963 | 0.00964 | 0.00965 | 0.0097 | 0.00979 | 0.00993 | 0.01011 | 0.01032 | 0.01055 | 0.01078 | 0.01098 | 0.01112 | 0.0112 | 0.01124 | 0.01128 | 0.01135 | 0.01143 | 0.01153 | 0.01163 | 0.01175 | 0.01188 | 0.01198 | 0.01204 | 0.01206 | 0.01208 | 0.01209 | 0.01212 | 0.01214 | 0.01215 | 0.01213 | 0.0121 | 0.01207 | 0.01203 | 0.01199 | 0.01192 | 0.01184 | 0.01176 | 0.01171 | 0.01169 | 0.01169 | 0.0117 | 0.01174 | 0.01181 | 0.01192 | 0.01204 | 0.01213 | 0.01216 | 0.01212 | 0.01206 | 0.01202 | 0.01202 | 0.01204 | 0.01209 | 0.01216 | 0.01226 | 0.01238 | 0.01246 | 0.01247 | 0.01239 | 0.01227 | 0.01215 | 0.01204 | 0.01194 | 0.01183 | 0.01176 | 0.01175 | 0.01181 | 0.0119 | 0.01196 | 0.01197 | 0.01195 | 0.01193 | 0.01194 | 0.01195 | 0.01196 | 0.01197 | 0.01201 | 0.01208 | 0.01218 | 0.01226 | 0.01229 | 0.01227 | 0.01224 | 0.01225 | 0.01231 | 0.01244 | 0.01261 | 0.01281 | 0.01303 | 0.01327 | 0.01352 | 0.01377 | 0.01402 | 0.01425 | 0.01446 | 0.01465 | 0.01482 | 0.01493 | 0.01498 | 0.01495 | 0.01487 | 0.01475 | 0.01461 | 0.01445 | 0.01425 | 0.01402 | 0.01377 | 0.01353 | 0.0133 | 0.01307 | 0.01284 | 0.01263 | 0.01246 | 0.01235 | 0.01229 | 0.01225 | 0.01219 | 0.01212 | 0.01204 | 0.01196 | 0.01188 | 0.01178 | 0.01165 | 0.01152 | 0.0114 | 0.01131 | 0.01126 | 0.01123 | 0.01118 | 0.01112 | 0.01108 | 0.01108 | 0.01112 | 0.01119 | 0.01127 | 0.01136 | 0.01145 | 0.0115 | 0.01146 | 0.01132 | 0.0111 | 0.01089 | 0.01076 | 0.01074 | 0.01084 | 0.01102 | 0.01124 | 0.01143 | 0.01153 | 0.01148 | 0.01128 | 0.01094 | 0.01055 | 0.01019 | 0.00993 | 0.0098 | 0.00982 | 0.00996 | 0.01017 | 0.01036 | 0.0105 | 0.01056 | 0.01055 | 0.01047 | 0.01032 | 0.01013 | 0.00995 | 0.00982 | 0.00976 | 0.00975 | 0.00975 | 0.0097 | 0.00957 | 0.00938 | 0.00916 | 0.00896 | 0.00881 | 0.00873 | 0.00874 | 0.00885 | 0.00901 | 0.00917 | 0.00928 | 0.0093 | 0.00924 | 0.00909 | 0.00887 | 0.0086 | 0.00834 | 0.00814 | 0.00804 | 0.00802 | 0.00806 | 0.00812 | 0.00818 | 0.00825 | 0.00832 | 0.00837 | 0.00837 | 0.00829 | 0.00818 | 0.00807 | 0.00798 | 0.00791 | 0.00786 | 0.00779 | 0.00771 | 0.00762 | 0.00754 | 0.00749 | 0.00747 | 0.00747 | 0.00746 | 0.00741 | 0.00729 | 0.00713 | 0.00698 | 0.00686 | 0.00672 | 0.00651 | 0.00623 | 0.00594 | 0.00572 | 0.00561 | 0.00561 | 0.0057 | 0.00589 | 0.00617 | 0.00651 | 0.00682 | 0.00703 | 0.00712 | 0.0071 | 0.00698 | 0.00677 | 0.00649 | 0.00619 | 0.00596 | 0.00584 | 0.00583 | 0.00588 | 0.00593 | 0.006 | 0.00611 | 0.00627 | 0.00644 | 0.00658 | 0.00667 | 0.0067 | 0.00672 | 0.00673 | 0.00671 | 0.00666 | 0.00654 | 0.0064 | 0.0063 | 0.00632 | 0.00648 | 0.00673 | 0.00703 | 0.00733 | 0.00761 | 0.00786 | 0.00808 | 0.00822 | 0.00826 | 0.00822 | 0.00816 | 0.00813 | 0.00814 | 0.00818 | 0.00824 | 0.0083 | 0.00837 | 0.00843 | 0.00845 | 0.0084 | 0.00825 | 0.00799 | 0.00763 | 0.00722 | 0.00677 | 0.0063 | 0.00581 | 0.00536 | 0.00501 | 0.00477 | 0.00459 | 0.00433 | 0.0039 | 0.0033 | 0.00265 | 0.00209 | 0.0017 | 0.00153 | 0.0016 | 0.00192 | 0.00246 | 0.00311 | 0.00371 | 0.00409 | 0.00421 | 0.00417 | 0.00407 | 0.00398 | 0.00393 | 0.00391 | 0.00395 | 0.00402 | 0.00413 | 0.00424 | 0.00433 | 0.00439 | 0.00438 | 0.00426 | 0.00426 | 0.00426 | 0.00426 | 0.00426 | 0.00426 | 0.00426
LD3-1 | 0.00115 | 0.00115 | 0.115% | 0.00115 | 0.00115 | 0.00115 | 0.00115 | 0.00113 | 0.00108 | 0.00101 | 0.00095 | 0.00091 | 0.00089 | 0.00089 | 0.00093 | 0.00099 | 0.00109 | 0.00121 | 0.0013 | 0.00135 | 0.00135 | 0.00132 | 0.00127 | 0.00121 | 0.00117 | 0.00114 | 0.00113 | 0.00111 | 0.00109 | 0.00107 | 0.00103 | 0.00099 | 0.00095 | 0.00092 | 0.0009 | 0.00091 | 0.00094 | 0.00098 | 0.001 | 0.00101 | 0.001 | 0.001 | 0.00101 | 0.00104 | 0.00107 | 0.00109 | 0.00109 | 0.00106 | 0.00098 | 0.00088 | 0.00077 | 0.00068 | 0.00064 | 0.00063 | 0.00067 | 0.00074 | 0.00083 | 0.00092 | 0.00102 | 0.0011 | 0.00117 | 0.00124 | 0.00131 | 0.00135 | 0.00134 | 0.00127 | 0.00113 | 0.00091 | 0.00067 | 0.00045 | 0.00029 | 0.00021 | 0.00022 | 0.00028 | 0.00037 | 0.00045 | 0.00051 | 0.00055 | 0.00056 | 0.00057 | 0.0006 | 0.00066 | 0.00076 | 0.0009 | 0.00104 | 0.00116 | 0.00122 | 0.00123 | 0.00116 | 0.00104 | 0.00087 | 0.00068 | 0.00052 | 0.00039 | 0.00034 | 0.00037 | 0.00048 | 0.00065 | 0.00084 | 0.00098 | 0.00104 | 0.00101 | 0.00093 | 0.00083 | 0.00075 | 0.0007 | 0.00071 | 0.00075 | 0.00081 | 0.00086 | 0.00086 | 0.0008 | 0.00069 | 0.00057 | 0.00048 | 0.00046 | 0.00052 | 0.00065 | 0.00082 | 0.00102 | 0.00121 | 0.00136 | 0.00147 | 0.00154 | 0.00156 | 0.00156 | 0.00153 | 0.00147 | 0.00138 | 0.00124 | 0.00106 | 0.00084 | 0.00061 | 0.00041 | 0.00024 | 0.00014 | 8e-05 | 9e-05 | 0.00015 | 0.00025 | 0.00038 | 0.00052 | 0.00066 | 0.00079 | 0.00092 | 0.00104 | 0.00114 | 0.00119 | 0.00119 | 0.00116 | 0.00114 | 0.00113 | 0.00114 | 0.00117 | 0.00118 | 0.00116 | 0.00111 | 0.00103 | 0.00092 | 0.00081 | 0.0007 | 0.00062 | 0.00058 | 0.00058 | 0.00062 | 0.00069 | 0.00077 | 0.00087 | 0.00099 | 0.00113 | 0.00126 | 0.00138 | 0.00145 | 0.00147 | 0.00144 | 0.00136 | 0.00126 | 0.00113 | 0.00101 | 0.00091 | 0.00088 | 0.00091 | 0.001 | 0.00113 | 0.00127 | 0.00142 | 0.00154 | 0.00161 | 0.00162 | 0.00155 | 0.00144 | 0.00132 | 0.00121 | 0.00113 | 0.0011 | 0.00111 | 0.00119 | 0.00137 | 0.00164 | 0.00197 | 0.00229 | 0.00254 | 0.00268 | 0.00268 | 0.00254 | 0.00227 | 0.00193 | 0.00159 | 0.00131 | 0.00117 | 0.00116 | 0.00126 | 0.00141 | 0.00156 | 0.00169 | 0.00178 | 0.00183 | 0.00186 | 0.00187 | 0.00191 | 0.00198 | 0.00209 | 0.00222 | 0.00236 | 0.00248 | 0.00256 | 0.00257 | 0.00254 | 0.00248 | 0.00239 | 0.00229 | 0.0022 | 0.00212 | 0.00206 | 0.00202 | 0.00199 | 0.00197 | 0.00195 | 0.00192 | 0.00188 | 0.00187 | 0.00189 | 0.00197 | 0.00212 | 0.00232 | 0.00253 | 0.00271 | 0.00282 | 0.00285 | 0.00284 | 0.0028 | 0.00275 | 0.0027 | 0.00266 | 0.00264 | 0.00263 | 0.00258 | 0.00248 | 0.0023 | 0.00209 | 0.00188 | 0.00176 | 0.00176 | 0.00188 | 0.00207 | 0.00227 | 0.00244 | 0.00255 | 0.00261 | 0.00266 | 0.00273 | 0.00283 | 0.00296 | 0.0031 | 0.00321 | 0.00326 | 0.00322 | 0.0031 | 0.00289 | 0.00263 | 0.00237 | 0.00215 | 0.002 | 0.00192 | 0.00188 | 0.00185 | 0.0018 | 0.00174 | 0.00169 | 0.00166 | 0.00165 | 0.00166 | 0.00167 | 0.0017 | 0.00172 | 0.00174 | 0.00175 | 0.00175 | 0.00174 | 0.00174 | 0.00176 | 0.0018 | 0.00188 | 0.00197 | 0.00206 | 0.00212 | 0.00214 | 0.00212 | 0.00206 | 0.00196 | 0.00185 | 0.00176 | 0.0017 | 0.0017 | 0.00177 | 0.00188 | 0.00201 | 0.00212 | 0.00218 | 0.0022 | 0.00218 | 0.00212 | 0.00202 | 0.0019 | 0.00176 | 0.00164 | 0.00157 | 0.00156 | 0.00161 | 0.0017 | 0.00181 | 0.0019 | 0.00197 | 0.00199 | 0.00197 | 0.0019 | 0.00179 | 0.00168 | 0.0016 | 0.00161 | 0.00171 | 0.00192 | 0.0022 | 0.0025 | 0.0028 | 0.00302 | 0.00314 | 0.00312 | 0.00298 | 0.00276 | 0.00249 | 0.00222 | 0.00196 | 0.00172 | 0.00151 | 0.00135 | 0.00121 | 0.00109 | 0.00098 | 0.0009 | 0.00089 | 0.00095 | 0.00105 | 0.00109 | 0.00104 | 0.0009 | 0.00071 | 0.00054 | 0.00045 | 0.00045 | 0.00055 | 0.00073 | 0.00096 | 0.00121 | 0.00139 | 0.00145 | 0.00136 | 0.00115 | 0.00088 | 0.00061 | 0.00039 | 0.00023 | 0.00014 | 0.00011 | 0.00016 | 0.00028 | 0.00045 | 0.00065 | 0.00084 | 0.001 | 0.00113 | 0.00121 | 0.00126 | 0.00126 | 0.00126 | 0.00127 | 0.00134 | 0.00146 | 0.00163 | 0.00184 | 0.00205 | 0.00225 | 0.0024 | 0.00247 | 0.00247 | 0.0024 | 0.0023 | 0.00221 | 0.00218 | 0.00221 | 0.0023 | 0.00245 | 0.00261 | 0.00276 | 0.00289 | 0.00297 | 0.00302 | 0.00303 | 0.00304 | 0.00306 | 0.0031 | 0.00317 | 0.00329 | 0.00345 | 0.00366 | 0.00391 | 0.00422 | 0.00456 | 0.00493 | 0.00528 | 0.00559 | 0.00579 | 0.00587 | 0.00583 | 0.00569 | 0.00549 | 0.00527 | 0.00507 | 0.0049 | 0.00479 | 0.00474 | 0.00472 | 0.00471 | 0.00469 | 0.0047 | 0.00478 | 0.00496 | 0.00526 | 0.00561 | 0.00593 | 0.00616 | 0.00627 | 0.00628 | 0.00621 | 0.0061 | 0.00597 | 0.00585 | 0.00578 | 0.00576 | 0.00577 | 0.00575 | 0.00567 | 0.00553 | 0.00536 | 0.00523 | 0.00515 | 0.00515 | 0.00521 | 0.00529 | 0.00537 | 0.00542 | 0.00546 | 0.00548 | 0.00549 | 0.00548 | 0.00545 | 0.00539 | 0.00528 | 0.00514 | 0.005 | 0.00489 | 0.00482 | 0.00483 | 0.00489 | 0.00499 | 0.00505 | 0.00505 | 0.00492 | 0.00467 | 0.00431 | 0.0039 | 0.00352 | 0.00322 | 0.00304 | 0.00297 | 0.00298 | 0.00303 | 0.0031 | 0.00317 | 0.00321 | 0.00324 | 0.00326 | 0.00328 | 0.0033 | 0.00333 | 0.00333 | 0.00329 | 0.00321 | 0.00311 | 0.003 | 0.00292 | 0.00286 | 0.00283 | 0.00279 | 0.00273 | 0.00264 | 0.00253 | 0.0024 | 0.00227 | 0.00216 | 0.0021 | 0.0021 | 0.00218 | 0.00231 | 0.00247 | 0.00261 | 0.00272 | 0.00277 | 0.00275 | 0.00268 | 0.00257 | 0.00244 | 0.00232 | 0.00221 | 0.00213 | 0.00207 | 0.00203 | 0.00201 | 0.002 | 0.00199 | 0.00198 | 0.00195 | 0.00191 | 0.00185 | 0.00179 | 0.00174 | 0.00171 | 0.00172 | 0.00177 | 0.00186 | 0.00201 | 0.00219 | 0.00238 | 0.00256 | 0.00269 | 0.00277 | 0.00281 | 0.00281 | 0.00278 | 0.00271 | 0.0026 | 0.00248 | 0.00234 | 0.00222 | 0.00214 | 0.00211 | 0.00215 | 0.00224 | 0.00236 | 0.00245 | 0.00245 | 0.00234 | 0.00212 | 0.00183 | 0.00155 | 0.00134 | 0.00126 | 0.00134 | 0.00156 | 0.00188 | 0.00223 | 0.00256 | 0.0028 | 0.00294 | 0.00301 | 0.00303 | 0.00304 | 0.00306 | 0.00311 | 0.00318 | 0.00326 | 0.00334 | 0.0034 | 0.00345 | 0.00348 | 0.0035 | 0.00351 | 0.00347 | 0.00335 | 0.00313 | 0.0028 | 0.0024 | 0.002 | 0.00167 | 0.00149 | 0.00148 | 0.00164 | 0.00195 | 0.00234 | 0.00274 | 0.00308 | 0.00332 | 0.00346 | 0.00354 | 0.0036 | 0.00367 | 0.00376 | 0.00386 | 0.00393 | 0.00396 | 0.00393 | 0.00388 | 0.00382 | 0.00379 | 0.00381 | 0.00386 | 0.00392 | 0.00395 | 0.0039 | 0.00375 | 0.00352 | 0.00325 | 0.00299 | 0.00282 | 0.00277 | 0.00286 | 0.00308 | 0.00339 | 0.00373 | 0.00405 | 0.00429 | 0.00443 | 0.00446 | 0.00442 | 0.00434 | 0.00427 | 0.00423 | 0.00426 | 0.00433 | 0.00444 | 0.00458 | 0.00472 | 0.00484 | 0.00491 | 0.00493 | 0.00488 | 0.0048 | 0.00469 | 0.00456 | 0.00441 | 0.00424 | 0.00408 | 0.00396 | 0.0039 | 0.00393 | 0.00405 | 0.00422 | 0.00444 | 0.00467 | 0.00489 | 0.00508 | 0.00522 | 0.00531 | 0.00537 | 0.00541 | 0.00545 | 0.00549 | 0.00553 | 0.00556 | 0.00555 | 0.0055 | 0.00543 | 0.00536 | 0.00532 | 0.00531 | 0.00535 | 0.00542 | 0.00551 | 0.00558 | 0.0056 | 0.00553 | 0.0054 | 0.00523 | 0.00508 | 0.00499 | 0.005 | 0.00511 | 0.00531 | 0.00554 | 0.00578 | 0.00597 | 0.00609 | 0.00616 | 0.00619 | 0.00621 | 0.00624 | 0.00628 | 0.00633 | 0.00639 | 0.00643 | 0.00644 | 0.00641 | 0.00638 | 0.00635 | 0.00633 | 0.00634 | 0.00638 | 0.00643 | 0.00648 | 0.00652 | 0.00654 | 0.00653 | 0.0065 | 0.00648 | 0.0065 | 0.00655 | 0.00663 | 0.00675 | 0.00687 | 0.00699 | 0.00709 | 0.00716 | 0.00721 | 0.00724 | 0.00726 | 0.00727 | 0.00728 | 0.00729 | 0.0073 | 0.0073 | 0.00728 | 0.00726 | 0.00725 | 0.00726 | 0.0073 | 0.00734 | 0.00738 | 0.00742 | 0.00745 | 0.00746 | 0.00746 | 0.00745 | 0.00744 | 0.00744 | 0.00746 | 0.0075 | 0.00755 | 0.00762 | 0.00769 | 0.00776 | 0.00783 | 0.00789 | 0.00795 | 0.008 | 0.00805 | 0.00809 | 0.00812 | 0.00813 | 0.00811 | 0.00807 | 0.00803 | 0.008 | 0.00799 | 0.00799 | 0.00801 | 0.00806 | 0.00812 | 0.00821 | 0.00829 | 0.00835 | 0.00841 | 0.00845 | 0.0085 | 0.00854 | 0.00858 | 0.00861 | 0.00864 | 0.00867 | 0.0087 | 0.00873 | 0.00877 | 0.0088 | 0.00883 | 0.00885 | 0.00886 | 0.00886 | 0.00887 | 0.00888 | 0.0089 | 0.00892 | 0.00896 | 0.00899 | 0.00902 | 0.00905 | 0.00908 | 0.00908 | 0.00908 | 0.00907 | 0.00908 | 0.00911 | 0.00916 | 0.00922 | 0.00929 | 0.00936 | 0.00942 | 0.00947 | 0.0095 | 0.00951 | 0.00951 | 0.00951 | 0.00952 | 0.00954 | 0.00957 | 0.0096 | 0.00963 | 0.00967 | 0.0097 | 0.00973 | 0.00975 | 0.00977 | 0.00979 | 0.00981 | 0.00982 | 0.00984 | 0.00986 | 0.00989 | 0.00991 | 0.00993 | 0.00994 | 0.00995 | 0.00996 | 0.00997 | 0.00997 | 0.00995 | 0.00992 | 0.0099 | 0.0099 | 0.00992 | 0.00996 | 0.01 | 0.01006 | 0.01013 | 0.01022 | 0.0103 | 0.01036 | 0.01038 | 0.01038 | 0.01037 | 0.01036 | 0.01036 | 0.01036 | 0.01036 | 0.01036 | 0.01038 | 0.01041 | 0.01045 | 0.01049 | 0.01053 | 0.01056 | 0.01061 | 0.01065 | 0.0107 | 0.01075 | 0.01078 | 0.01081 | 0.01083 | 0.01083 | 0.01083 | 0.01082 | 0.01081 | 0.0108 | 0.01081 | 0.01083 | 0.01086 | 0.01091 | 0.01095 | 0.01098 | 0.01099 | 0.01099 | 0.01099 | 0.01099 | 0.011 | 0.01104 | 0.01109 | 0.01114 | 0.01119 | 0.01123 | 0.01127 | 0.0113 | 0.01133 | 0.01136 | 0.01138 | 0.01141 | 0.01145 | 0.01148 | 0.01151 | 0.01153 | 0.01154 | 0.01156 | 0.01158 | 0.0116 | 0.01162 | 0.01163 | 0.01164 | 0.01165 | 0.01166 | 0.01166 | 0.01167 | 0.01167 | 0.01169 | 0.0117 | 0.01171 | 0.0117 | 0.01169 | 0.01167 | 0.01165 | 0.01163 | 0.01162 | 0.01161 | 0.01162 | 0.01163 | 0.01166 | 0.01168 | 0.0117 | 0.01172 | 0.01173 | 0.01174 | 0.01173 | 0.01172 | 0.0117 | 0.01167 | 0.01164 | 0.0116 | 0.01157 | 0.01154 | 0.01152 | 0.01151 | 0.01151 | 0.01152 | 0.01153 | 0.01155 | 0.01155 | 0.01156 | 0.01155 | 0.01153 | 0.01151 | 0.01148 | 0.01144 | 0.0114 | 0.01135 | 0.01131 | 0.01127 | 0.01124 | 0.01122 | 0.01121 | 0.01122 | 0.01124 | 0.01125 | 0.01127 | 0.01129 | 0.0113 | 0.01131 | 0.01131 | 0.01131 | 0.01132 | 0.01133 | 0.01134 | 0.01136 | 0.01136 | 0.01136 | 0.01135 | 0.01134 | 0.01134 | 0.01134 | 0.01133 | 0.01133 | 0.01134 | 0.01135 | 0.01136 | 0.01138 | 0.01139 | 0.0114 | 0.01141 | 0.01141 | 0.0114 | 0.01139 | 0.01135 | 0.0113 | 0.01125 | 0.01122 | 0.01121 | 0.01121 | 0.01122 | 0.01124 | 0.01126 | 0.01128 | 0.0113 | 0.0113 | 0.01128 | 0.01125 | 0.01122 | 0.01119 | 0.01116 | 0.01114 | 0.01112 | 0.0111 | 0.01108 | 0.01108 | 0.01108 | 0.01109 | 0.0111 | 0.0111 | 0.0111 | 0.01109 | 0.01108 | 0.01106 | 0.01104 | 0.01102 | 0.011 | 0.01097 | 0.01095 | 0.01093 | 0.01091 | 0.01088 | 0.01085 | 0.01082 | 0.01079 | 0.01076 | 0.01074 | 0.01071 | 0.01069 | 0.01066 | 0.01064 | 0.01063 | 0.01062 | 0.01062 | 0.01062 | 0.01061 | 0.01061 | 0.01059 | 0.01057 | 0.01053 | 0.01048 | 0.01042 | 0.01037 | 0.01032 | 0.01028 | 0.01024 | 0.01021 | 0.01019 | 0.01019 | 0.01019 | 0.01019 | 0.01019 | 0.01017 | 0.01015 | 0.01013 | 0.01011 | 0.01009 | 0.01006 | 0.01004 | 0.01002 | 0.01 | 0.00998 | 0.00995 | 0.00992 | 0.0099 | 0.00987 | 0.00986 | 0.00985 | 0.00984 | 0.00983 | 0.00982 | 0.0098 | 0.00978 | 0.00976 | 0.00974 | 0.00973 | 0.00972 | 0.00971 | 0.00971 | 0.00971 | 0.0097 | 0.00968 | 0.00966 | 0.00962 | 0.00959 | 0.00956 | 0.00954 | 0.00952 | 0.0095 | 0.00949 | 0.00948 | 0.00946 | 0.00945 | 0.00943 | 0.00941 | 0.00939 | 0.00938 | 0.00937 | 0.00937 | 0.00936 | 0.00934 | 0.00932 | 0.0093 | 0.00928 | 0.00925 | 0.00921 | 0.00918 | 0.00915 | 0.00912 | 0.0091 | 0.00908 | 0.00905 | 0.00902 | 0.00899 | 0.00897 | 0.00894 | 0.00891 | 0.00889 | 0.00886 | 0.00885 | 0.00883 | 0.00881 | 0.00878 | 0.00875 | 0.00872 | 0.00869 | 0.00866 | 0.00864 | 0.00863 | 0.00862 | 0.00863 | 0.00863 | 0.00864 | 0.00863 | 0.00862 | 0.0086 | 0.00857 | 0.00854 | 0.0085 | 0.00846 | 0.00843 | 0.0084 | 0.00837 | 0.00835 | 0.00833 | 0.00831 | 0.00829 | 0.00828 | 0.00826 | 0.00825 | 0.00823 | 0.0082 | 0.00818 | 0.00815 | 0.00812 | 0.00809 | 0.00806 | 0.00803 | 0.00802 | 0.00801 | 0.008 | 0.008 | 0.008 | 0.00799 | 0.00799 | 0.00798 | 0.00798 | 0.00796 | 0.00794 | 0.00791 | 0.00787 | 0.00784 | 0.00781 | 0.00779 | 0.00778 | 0.00777 | 0.00777 | 0.00775 | 0.00774 | 0.00772 | 0.0077 | 0.00768 | 0.00766 | 0.00765 | 0.00764 | 0.00764 | 0.00764 | 0.00764 | 0.00762 | 0.0076 | 0.00757 | 0.00755 | 0.00752 | 0.00751 | 0.00749 | 0.00748 | 0.00746 | 0.00744 | 0.00742 | 0.00739 | 0.00738 | 0.00738 | 0.00738 | 0.00739 | 0.00739 | 0.00739 | 0.00739 | 0.00738 | 0.00735 | 0.00731 | 0.00727 | 0.00722 | 0.00719 | 0.00718 | 0.00716 | 0.00714 | 0.00712 | 0.0071 | 0.00708 | 0.00707 | 0.00706 | 0.00706 | 0.00706 | 0.00707 | 0.00707 | 0.00707 | 0.00705 | 0.00702 | 0.007 | 0.00697 | 0.00694 | 0.00692 | 0.0069 | 0.00689 | 0.00688 | 0.00689 | 0.0069 | 0.00689 | 0.00689 | 0.00688 | 0.00687 | 0.00686 | 0.00683 | 0.00679 | 0.00676 | 0.00673 | 0.00671 | 0.0067 | 0.0067 | 0.00671 | 0.00672 | 0.00672 | 0.00672 | 0.00672 | 0.00671 | 0.00671 | 0.0067 | 0.00669 | 0.00668 | 0.00667 | 0.00665 | 0.00663 | 0.00661 | 0.00658 | 0.00655 | 0.00652 | 0.0065 | 0.00648 | 0.00646 | 0.00645 | 0.00644 | 0.00642 | 0.00641 | 0.0064 | 0.00638 | 0.00637 | 0.00636 | 0.00635 | 0.00634 | 0.00634 | 0.00634 | 0.00634 | 0.00636 | 0.00637 | 0.00638 | 0.00638 | 0.00638 | 0.00638 | 0.00636 | 0.00634 | 0.00631 | 0.00627 | 0.00625 | 0.00623 | 0.00622 | 0.00622 | 0.00623 | 0.00624 | 0.00625 | 0.00626 | 0.00626 | 0.00625 | 0.00625 | 0.00624 | 0.00624 | 0.00625 | 0.00625 | 0.00626 | 0.00627 | 0.00627 | 0.00627 | 0.00627 | 0.00627 | 0.00627 | 0.00628 | 0.00628 | 0.0063 | 0.00632 | 0.00634 | 0.00636 | 0.00638 | 0.00641 | 0.00644 | 0.00647 | 0.00652 | 0.00657 | 0.00662 | 0.00668 | 0.00674 | 0.00681 | 0.00687 | 0.00692 | 0.00697 | 0.00702 | 0.00707 | 0.00714 | 0.0072 | 0.00726 | 0.00733 | 0.00741 | 0.00751 | 0.00762 | 0.00774 | 0.00786 | 0.008 | 0.00815 | 0.0083 | 0.00845 | 0.0086 | 0.00874 | 0.00888 | 0.00902 | 0.00917 | 0.00931 | 0.00947 | 0.00964 | 0.00982 | 0.01 | 0.01019 | 0.01038 | 0.01058 | 0.01077 | 0.01096 | 0.01114 | 0.01132 | 0.0115 | 0.0117 | 0.01191 | 0.01215 | 0.01239 | 0.01266 | 0.01293 | 0.01321 | 0.01348 | 0.01374 | 0.014 | 0.01426 | 0.01451 | 0.01476 | 0.015 | 0.01524 | 0.01549 | 0.01574 | 0.01599 | 0.01625 | 0.0165 | 0.01676 | 0.017 | 0.01722 | 0.0174 | 0.01752 | 0.01757 | 0.01761 | 0.01768 | 0.01789 | 0.01825 | 0.01875 | 0.01931 | 0.01987 | 0.02038 | 0.02079 | 0.02106 | 0.02114 | 0.02104 | 0.02079 | 0.02051 | 0.02028 | 0.02013 | 0.02002 | 0.01993 | 0.01987 | 0.01984 | 0.01987 | 0.01992 | 0.01997 | 0.02001 | 0.02004 | 0.02007 | 0.02013 | 0.02023 | 0.02033 | 0.02044 | 0.02053 | 0.02061 | 0.02067 | 0.02069 | 0.02067 | 0.02059 | 0.02046 | 0.02029 | 0.02011 | 0.01992 | 0.01971 | 0.0195 | 0.01929 | 0.0191 | 0.01895 | 0.01883 | 0.01873 | 0.01865 | 0.01857 | 0.01849 | 0.01841 | 0.0183 | 0.01817 | 0.01803 | 0.01788 | 0.01773 | 0.01761 | 0.01749 | 0.01738 | 0.01726 | 0.01715 | 0.01703 | 0.0169 | 0.01679 | 0.01668 | 0.01659 | 0.01654 | 0.01652 | 0.01653 | 0.01656 | 0.01661 | 0.01665 | 0.01667 | 0.01668 | 0.01668 | 0.01667 | 0.01666 | 0.01664 | 0.01664 | 0.01664 | 0.01666 | 0.01669 | 0.01672 | 0.01676 | 0.01681 | 0.01686 | 0.01691 | 0.01697 | 0.01705 | 0.01714 | 0.01726 | 0.01739 | 0.01753 | 0.01767 | 0.01782 | 0.01797 | 0.01812 | 0.01827 | 0.01842 | 0.01857 | 0.01872 | 0.01886 | 0.01898 | 0.01908 | 0.01915 | 0.0192 | 0.01922 | 0.01923 | 0.01923 | 0.01924 | 0.01927 | 0.01931 | 0.01938 | 0.01945 | 0.01952 | 0.01958 | 0.01961 | 0.01961 | 0.01959 | 0.01956 | 0.01952 | 0.01949 | 0.01947 | 0.01947 | 0.0195 | 0.01959 | 0.01977 | 0.02005 | 0.02037 | 0.02065 | 0.02083 | 0.02088 | 0.0208 | 0.02058 | 0.02025 | 0.01985 | 0.01945 | 0.01912 | 0.01892 | 0.01884 | 0.01882 | 0.01882 | 0.01879 | 0.01874 | 0.01865 | 0.01855 | 0.01844 | 0.01833 | 0.01825 | 0.01818 | 0.01814 | 0.01812 | 0.01811 | 0.01809 | 0.01805 | 0.01797 | 0.01785 | 0.01769 | 0.01749 | 0.01728 | 0.01706 | 0.01684 | 0.01663 | 0.01643 | 0.01625 | 0.0161 | 0.01597 | 0.01584 | 0.01573 | 0.01564 | 0.01556 | 0.0155 | 0.01544 | 0.01538 | 0.01531 | 0.01523 | 0.01514 | 0.01504 | 0.01491 | 0.01478 | 0.01463 | 0.01446 | 0.01428 | 0.0141 | 0.01391 | 0.01373 | 0.01355 | 0.01339 | 0.01325 | 0.01312 | 0.01301 | 0.01292 | 0.01283 | 0.01274 | 0.01267 | 0.01259 | 0.01253 | 0.01248 | 0.01244 | 0.01239 | 0.01234 | 0.01227 | 0.01217 | 0.01205 | 0.01191 | 0.01173 | 0.01153 | 0.01131 | 0.01109 | 0.01087 | 0.01065 | 0.01045 | 0.01026 | 0.01009 | 0.00994 | 0.00982 | 0.00971 | 0.00961 | 0.00952 | 0.00944 | 0.00936 | 0.00927 | 0.00919 | 0.0091 | 0.00901 | 0.00892 | 0.00884 | 0.00875 | 0.00867 | 0.0086 | 0.00853 | 0.00847 | 0.00841 | 0.00834 | 0.00828 | 0.00823 | 0.00818 | 0.00814 | 0.00811 | 0.00809 | 0.00808 | 0.00806 | 0.00805 | 0.00802 | 0.00798 | 0.00793 | 0.00788 | 0.00783 | 0.00778 | 0.00773 | 0.00769 | 0.00767 | 0.00765 | 0.00763 | 0.00762 | 0.0076 | 0.00759 | 0.00758 | 0.00757 | 0.00756 | 0.00754 | 0.00752 | 0.00749 | 0.00747 | 0.00745 | 0.00743 | 0.0074 | 0.00736 | 0.00734 | 0.00731 | 0.00729 | 0.00727 | 0.00726 | 0.00725 | 0.00724 | 0.00724 | 0.00723 | 0.00721 | 0.00719 | 0.00717 | 0.00714 | 0.00711 | 0.00708 | 0.00705 | 0.00704 | 0.00703 | 0.00703 | 0.00702 | 0.00701 | 0.00701 | 0.007 | 0.007 | 0.00699 | 0.00697 | 0.00695 | 0.00693 | 0.00691 | 0.00689 | 0.00687 | 0.00685 | 0.00684 | 0.00683 | 0.00683 | 0.00683 | 0.00683 | 0.00683 | 0.00683 | 0.00683 | 0.00683 | 0.00682 | 0.0068 | 0.00677 | 0.00674 | 0.00671 | 0.00668 | 0.00664 | 0.00662 | 0.0066 | 0.0066 | 0.00661 | 0.00662 | 0.00664 | 0.00666 | 0.00668 | 0.0067 | 0.00671 | 0.0067 | 0.00669 | 0.00667 | 0.00665 | 0.00663 | 0.00662 | 0.00662 | 0.00662 | 0.00662 | 0.00662 | 0.00662 | 0.00662 | 0.00661 | 0.0066 | 0.00658 | 0.00657 | 0.00655 | 0.00654 | 0.00654 | 0.00653 | 0.00653 | 0.00652 | 0.00652 | 0.00651 | 0.0065 | 0.00649 | 0.00648 | 0.00647 | 0.00646 | 0.00645 | 0.00645 | 0.00646 | 0.00646 | 0.00646 | 0.00644 | 0.00643 | 0.00641 | 0.00638 | 0.00636 | 0.00635 | 0.00634 | 0.00633 | 0.00634 | 0.00635 | 0.00635 | 0.00635 | 0.00634 | 0.00634 | 0.00634 | 0.00633 | 0.00633 | 0.00633 | 0.00632 | 0.00633 | 0.00633 | 0.00633 | 0.00633 | 0.00632 | 0.00631 | 0.0063 | 0.00629 | 0.00627 | 0.00625 | 0.00623 | 0.00622 | 0.00621 | 0.0062 | 0.0062 | 0.00619 | 0.00619 | 0.00618 | 0.00617 | 0.00617 | 0.00616 | 0.00616 | 0.00615 | 0.00615 | 0.00614 | 0.00614 | 0.00614 | 0.00613 | 0.00613 | 0.00612 | 0.00611 | 0.0061 | 0.00609 | 0.00609 | 0.00608 | 0.00607 | 0.00606 | 0.00606 | 0.00607 | 0.00607 | 0.00607 | 0.00607 | 0.00606 | 0.00605 | 0.00605 | 0.00604 | 0.00603 | 0.00603 | 0.00602 | 0.00603 | 0.00603 | 0.00603 | 0.00603 | 0.00601 | 0.006 | 0.00599 | 0.00599 | 0.006 | 0.00601 | 0.00602 | 0.00603 | 0.00603 | 0.00602 | 0.00601 | 0.00599 | 0.00597 | 0.00596 | 0.00595 | 0.00596 | 0.00597 | 0.00598 | 0.00598 | 0.00598 | 0.00598 | 0.00598 | 0.00598 | 0.00597 | 0.00597 | 0.00598 | 0.00599 | 0.00599 | 0.006 | 0.006 | 0.006 | 0.00601 | 0.00601 | 0.00602 | 0.00603 | 0.00603 | 0.00603 | 0.00604 | 0.00604 | 0.00605 | 0.00605 | 0.00606 | 0.00606 | 0.00606 | 0.00606 | 0.00606 | 0.00606 | 0.00606 | 0.00605 | 0.00604 | 0.00603 | 0.00602 | 0.00601 | 0.006 | 0.00599 | 0.00598 | 0.00598 | 0.00598 | 0.00598 | 0.00598 | 0.00598 | 0.00597 | 0.00596 | 0.00595 | 0.00594 | 0.00592 | 0.00591 | 0.0059 | 0.0059 | 0.0059 | 0.0059 | 0.0059 | 0.0059 | 0.0059 | 0.00589 | 0.00589 | 0.00588 | 0.00587 | 0.00587 | 0.00586 | 0.00585 | 0.00583 | 0.00581 | 0.00578 | 0.00577 | 0.00575 | 0.00573 | 0.00572 | 0.00572 | 0.00571 | 0.00571 | 0.00571 | 0.00571 | 0.00571 | 0.00572 | 0.00573 | 0.00574 | 0.00574 | 0.00573 | 0.00572 | 0.00571 | 0.0057 | 0.00569 | 0.00567 | 0.00566 | 0.00565 | 0.00565 | 0.00565 | 0.00565 | 0.00563 | 0.00562 | 0.0056 | 0.00558 | 0.00557 | 0.00556 | 0.00555 | 0.00556 | 0.00557 | 0.00558 | 0.00559 | 0.00561 | 0.00562 | 0.00562 | 0.00562 | 0.00562 | 0.00561 | 0.00559 | 0.00557 | 0.00554 | 0.00551 | 0.00548 | 0.00546 | 0.00545 | 0.00545 | 0.00546 | 0.00547 | 0.00548 | 0.00549 | 0.0055 | 0.00549 | 0.00549 | 0.0055 | 0.00551 | 0.00553 | 0.00554 | 0.00555 | 0.00557 | 0.00558 | 0.00559 | 0.00558 | 0.00557 | 0.00555 | 0.00554 | 0.00552 | 0.00551 | 0.00551 | 0.0055 | 0.00551 | 0.00551 | 0.00551 | 0.0055 | 0.00549 | 0.00548 | 0.00547 | 0.00545 | 0.00545 | 0.00545 | 0.00544 | 0.00543 | 0.00542 | 0.00541 | 0.00541 | 0.00542 | 0.00544 | 0.00547 | 0.0055 | 0.00552 | 0.00552 | 0.00551 | 0.00549 | 0.00546 | 0.00542 | 0.0054 | 0.00539 | 0.00539 | 0.0054 | 0.00541 | 0.00542 | 0.00543 | 0.00544 | 0.00544 | 0.00544 | 0.00544 | 0.00544 | 0.00545 | 0.00545 | 0.00544 | 0.00543 | 0.00541 | 0.00541 | 0.00542 | 0.00543 | 0.00546 | 0.00547 | 0.00548 | 0.00548 | 0.00547 | 0.00546 | 0.00544 | 0.00542 | 0.0054 | 0.0054 | 0.00541 | 0.00543 | 0.00545 | 0.00547 | 0.00547 | 0.00547 | 0.00546 | 0.00545 | 0.00544 | 0.00542 | 0.00541 | 0.0054 | 0.00539 | 0.00539 | 0.0054 | 0.0054 | 0.0054 | 0.00541 | 0.00541 | 0.00541 | 0.00542 | 0.00542 | 0.00543 | 0.00543 | 0.00542 | 0.00541 | 0.00541 | 0.00541 | 0.0054 | 0.0054 | 0.0054 | 0.0054 | 0.00541 | 0.0054 | 0.0054 | 0.00538 | 0.00537 | 0.00537 | 0.00538 | 0.00539 | 0.00539 | 0.00539 | 0.00538 | 0.00538 | 0.00539 | 0.00538 | 0.00537 | 0.00537 | 0.00537 | 0.00538 | 0.00539 | 0.00539 | 0.00539 | 0.00538 | 0.00539 | 0.00541 | 0.00544 | 0.00546 | 0.00547 | 0.00548 | 0.00547 | 0.00546 | 0.00544 | 0.0054 | 0.00536 | 0.00533 | 0.00532 | 0.00532 | 0.00531 | 0.00531 | 0.00531 | 0.00532 | 0.00533 | 0.00534 | 0.00535 | 0.00535 | 0.00537 | 0.0054 | 0.00542 | 0.00544 | 0.00544 | 0.00545 | 0.00545 | 0.00546 | 0.00546 | 0.00545 | 0.00542 | 0.0054 | 0.00539 | 0.00538 | 0.00537 | 0.00537 | 0.00537 | 0.00538 | 0.0054 | 0.00543 | 0.00545 | 0.00546 | 0.00546 | 0.00545 | 0.00545 | 0.00545 | 0.00545 | 0.00545 | 0.00545 | 0.00545 | 0.00546 | 0.00546 | 0.00546 | 0.00547 | 0.00548 | 0.00549 | 0.00551 | 0.00553 | 0.00555 | 0.00557 | 0.00557 | 0.00556 | 0.00554 | 0.00552 | 0.00551 | 0.00551 | 0.0055 | 0.0055 | 0.00549 | 0.00549 | 0.00549 | 0.00549 | 0.00547 | 0.00546 | 0.00544 | 0.00545 | 0.00547 | 0.00549 | 0.00552 | 0.00554 | 0.00554 | 0.00554 | 0.00554 | 0.00553 | 0.00553 | 0.00551 | 0.00549 | 0.00547 | 0.00545 | 0.00544 | 0.00543 | 0.00542 | 0.00542 | 0.00543 | 0.00546 | 0.0055 | 0.00554 | 0.00557 | 0.00558 | 0.00557 | 0.00554 | 0.00551 | 0.00547 | 0.00545 | 0.00544 | 0.00544 | 0.00546 | 0.00548 | 0.0055 | 0.00551 | 0.00553 | 0.00553 | 0.00552 | 0.00551 | 0.00549 | 0.00548 | 0.00548 | 0.00549 | 0.0055 | 0.0055 | 0.0055 | 0.0055 | 0.00549 | 0.00548 | 0.00547 | 0.00546 | 0.00543 | 0.0054 | 0.0054 | 0.00542 | 0.00548 | 0.00555 | 0.00563 | 0.0057 | 0.00577 | 0.00582 | 0.00584 | 0.00584 | 0.0058 | 0.00573 | 0.00566 | 0.00558 | 0.0055 | 0.00542 | 0.00534 | 0.00525 | 0.00515 | 0.00503 | 0.00489 | 0.00472 | 0.00453 | 0.0043 | 0.00405 | 0.00377 | 0.00347 | 0.00318 | 0.00289 | 0.00264 | 0.00243 | 0.00226 | 0.00215 | 0.00211 | 0.00213 | 0.00221 | 0.00233 | 0.00247 | 0.00264 | 0.0028 | 0.00296 | 0.00312 | 0.00328 | 0.00344 | 0.00361 | 0.00379 | 0.00394 | 0.00407 | 0.00418 | 0.00427 | 0.00437 | 0.00446 | 0.00455 | 0.00464 | 0.00472 | 0.00481 | 0.00489 | 0.00495 | 0.00496 | 0.00494 | 0.00488 | 0.00481 | 0.00474 | 0.00465 | 0.00453 | 0.00439 | 0.00422 | 0.004 | 0.00368 | 0.00322 | 0.0026 | 0.00192 | 0.0013 | 0.00086 | 0.00066 | 0.00071 | 0.00102 | 0.00151 | 0.00213 | 0.00278 | 0.00337 | 0.00383 | 0.00414 | 0.00435 | 0.00453 | 0.0047 | 0.00486 | 0.00497 | 0.00504 | 0.00505 | 0.00503 | 0.00498 | 0.0049 | 0.00479 | 0.00463 | 0.00445 | 0.00423 | 0.00395 | 0.00364 | 0.00333 | 0.00306 | 0.00283 | 0.00264 | 0.00249 | 0.00239 | 0.00235 | 0.00237 | 0.0024 | 0.00239 | 0.00236 | 0.00233 | 0.00231 | 0.00231 | 0.00227 | 0.00222 | 0.00219 | 0.00217 | 0.00219 | 0.00225 | 0.00227 | 0.00229 | 0.00228 | 0.00224 | 0.00221 | 0.00214 | 0.00202 | 0.00193 | 0.00184 | 0.00178 | 0.00177 | 0.00178 | 0.00182 | 0.00191 | 0.00199 | 0.00209 | 0.00222 | 0.00232 | 0.00243 | 0.00255 | 0.00266 | 0.00275 | 0.00286 | 0.00294 | 0.00301 | 0.0031 | 0.00319 | 0.00328 | 0.0034 | 0.00351 | 0.00362 | 0.00374 | 0.00385 | 0.00396 | 0.00407 | 0.00416 | 0.00424 | 0.00433 | 0.00443 | 0.00453 | 0.00464 | 0.00476 | 0.00487 | 0.00498 | 0.00508 | 0.00516 | 0.00522 | 0.00527 | 0.0053 | 0.00532 | 0.00534 | 0.00534 | 0.00535 | 0.00535 | 0.00536 | 0.00537 | 0.00538 | 0.00539 | 0.00541 | 0.00543 | 0.00545 | 0.00546 | 0.00547 | 0.00547 | 0.00548 | 0.00548 | 0.00547 | 0.00544 | 0.00541 | 0.00537 | 0.00534 | 0.00531 | 0.00528 | 0.00523 | 0.00518 | 0.00513 | 0.00509 | 0.00505 | 0.00503 | 0.00502 | 0.00502 | 0.00503 | 0.00506 | 0.00508 | 0.0051 | 0.00509 | 0.00507 | 0.00504 | 0.005 | 0.00495 | 0.00492 | 0.00489 | 0.00486 | 0.00483 | 0.00481 | 0.00478 | 0.00474 | 0.00471 | 0.00468 | 0.00468 | 0.00468 | 0.0047 | 0.00475 | 0.00481 | 0.00487 | 0.00492 | 0.00496 | 0.00499 | 0.00502 | 0.00505 | 0.00506 | 0.00505 | 0.005 | 0.00495 | 0.00488 | 0.00482 | 0.00477 | 0.00473 | 0.00469 | 0.00467 | 0.00466 | 0.00466 | 0.00466 | 0.00465 | 0.00465 | 0.00463 | 0.00462 | 0.00461 | 0.00461 | 0.00462 | 0.00464 | 0.00465 | 0.00467 | 0.00469 | 0.00471 | 0.00471 | 0.00469 | 0.00463 | 0.00455 | 0.00447 | 0.0044 | 0.00436 | 0.00436 | 0.00437 | 0.00439 | 0.00444 | 0.00449 | 0.00455 | 0.00461 | 0.00464 | 0.00465 | 0.00465 | 0.00464 | 0.00463 | 0.00461 | 0.00457 | 0.00454 | 0.00452 | 0.00452 | 0.00453 | 0.00454 | 0.00457 | 0.0046 | 0.00463 | 0.00464 | 0.00463 | 0.0046 | 0.00456 | 0.00451 | 0.00446 | 0.00443 | 0.00442 | 0.00444 | 0.00449 | 0.00457 | 0.00464 | 0.00469 | 0.00473 | 0.00475 | 0.00475 | 0.00475 | 0.00474 | 0.00474 | 0.00476 | 0.0048 | 0.00482 | 0.0048 | 0.00472 | 0.00461 | 0.00448 | 0.00436 | 0.00425 | 0.00416 | 0.00409 | 0.00403 | 0.00398 | 0.00396 | 0.00395 | 0.00393 | 0.00392 | 0.00392 | 0.00397 | 0.00405 | 0.00414 | 0.0042 | 0.00421 | 0.00416 | 0.00408 | 0.004 | 0.00391 | 0.00383 | 0.00377 | 0.00376 | 0.00381 | 0.00395 | 0.00415 | 0.00434 | 0.00446 | 0.00446 | 0.00434 | 0.00411 | 0.00383 | 0.00351 | 0.0032 | 0.00296 | 0.00282 | 0.00282 | 0.00293 | 0.00309 | 0.00326 | 0.00341 | 0.00354 | 0.00365 | 0.00373 | 0.00377 | 0.00377 | 0.00373 | 0.00368 | 0.00361 | 0.00353 | 0.00348 | 0.00345 | 0.00344 | 0.00346 | 0.00349 | 0.00353 | 0.00358 | 0.00363 | 0.00366 | 0.00368 | 0.00369 | 0.00366 | 0.00361 | 0.00353 | 0.00343 | 0.00336 | 0.00332 | 0.0033 | 0.00331 | 0.00333 | 0.00337 | 0.00342 | 0.00348 | 0.00353 | 0.00357 | 0.00359 | 0.00362 | 0.00367 | 0.00373 | 0.00378 | 0.00382 | 0.00385 | 0.00388 | 0.0039 | 0.00391 | 0.0039 | 0.00388 | 0.00386 | 0.00385 | 0.00385 | 0.00386 | 0.00389 | 0.00393 | 0.00399 | 0.00405 | 0.00409 | 0.0041 | 0.0041 | 0.0041 | 0.00409 | 0.00407 | 0.00405 | 0.00402 | 0.004 | 0.00398 | 0.00397 | 0.00395 | 0.00393 | 0.0039 | 0.00386 | 0.00385 | 0.00384 | 0.00385 | 0.00388 | 0.00392 | 0.00396 | 0.004 | 0.00404 | 0.00406 | 0.00406 | 0.00403 | 0.00399 | 0.00394 | 0.00388 | 0.00383 | 0.00378 | 0.00374 | 0.00371 | 0.00369 | 0.00369 | 0.00372 | 0.00377 | 0.00384 | 0.00393 | 0.004 | 0.00406 | 0.00409 | 0.0041 | 0.0041 | 0.00408 | 0.00407 | 0.00405 | 0.00405 | 0.00405 | 0.00404 | 0.00403 | 0.004 | 0.00395 | 0.0039 | 0.00383 | 0.00378 | 0.00373 | 0.00369 | 0.00367 | 0.00367 | 0.00371 | 0.00377 | 0.00381 | 0.00382 | 0.0038 | 0.00376 | 0.00372 | 0.00367 | 0.00364 | 0.0036 | 0.00358 | 0.00358 | 0.0036 | 0.00362 | 0.00362 | 0.00359 | 0.00356 | 0.00355 | 0.00355 | 0.00355 | 0.00354 | 0.00352 | 0.00351 | 0.00355 | 0.0036 | 0.00366 | 0.00371 | 0.00375 | 0.00379 | 0.00383 | 0.00385 | 0.00386 | 0.00383 | 0.0038 | 0.00378 | 0.00377 | 0.00375 | 0.00371 | 0.00367 | 0.00363 | 0.00361 | 0.00362 | 0.00364 | 0.00367 | 0.00368 | 0.00368 | 0.00367 | 0.00366 | 0.00365 | 0.00364 | 0.00362 | 0.00357 | 0.00351 | 0.00345 | 0.00338 | 0.00332 | 0.00323 | 0.00315 | 0.00307 | 0.00301 | 0.00297 | 0.00292 | 0.00287 | 0.00282 | 0.0028 | 0.00282 | 0.00288 | 0.00292 | 0.00294 | 0.00292 | 0.00286 | 0.00275 | 0.00262 | 0.00248 | 0.00237 | 0.00232 | 0.00234 | 0.00243 | 0.00258 | 0.00277 | 0.00296 | 0.00313 | 0.00326 | 0.00335 | 0.00341 | 0.00344 | 0.00344 | 0.00338 | 0.00329 | 0.00317 | 0.00305 | 0.00293 | 0.00282 | 0.00274 | 0.0027 | 0.0027 | 0.00273 | 0.00277 | 0.0028 | 0.00282 | 0.00283 | 0.00284 | 0.00287 | 0.00291 | 0.00291 | 0.00285 | 0.00271 | 0.00253 | 0.00238 | 0.00227 | 0.0022 | 0.00215 | 0.00213 | 0.00218 | 0.00229 | 0.00244 | 0.00257 | 0.00265 | 0.00269 | 0.00273 | 0.0028 | 0.00289 | 0.003 | 0.00312 | 0.00325 | 0.00338 | 0.00351 | 0.00361 | 0.00368 | 0.0037 | 0.00365 | 0.00355 | 0.0034 | 0.00323 | 0.00308 | 0.00295 | 0.00284 | 0.00275 | 0.00266 | 0.00258 | 0.0025 | 0.00245 | 0.00243 | 0.00244 | 0.00247 | 0.00251 | 0.00256 | 0.00263 | 0.00271 | 0.00282 | 0.00292 | 0.00299 | 0.00303 | 0.00304 | 0.00303 | 0.00301 | 0.00297 | 0.00292 | 0.00284 | 0.00278 | 0.00275 | 0.00276 | 0.0028 | 0.00285 | 0.00289 | 0.00291 | 0.0029 | 0.00287 | 0.00286 | 0.00285 | 0.00285 | 0.00286 | 0.0029 | 0.00295 | 0.00297 | 0.00293 | 0.00282 | 0.00269 | 0.00256 | 0.00249 | 0.00248 | 0.00254 | 0.00266 | 0.00282 | 0.00301 | 0.00317 | 0.00328 | 0.00332 | 0.00332 | 0.00329 | 0.00326 | 0.00322 | 0.00318 | 0.00316 | 0.00313 | 0.00312 | 0.00311 | 0.00311 | 0.00311 | 0.00311 | 0.0031 | 0.00307 | 0.00299 | 0.00286 | 0.00273 | 0.00261 | 0.00254 | 0.00252 | 0.00254 | 0.0026 | 0.00269 | 0.00278 | 0.00288 | 0.00294 | 0.00296 | 0.00296 | 0.00295 | 0.00296 | 0.00298 | 0.00301 | 0.00302 | 0.00301 | 0.00298 | 0.00292 | 0.00286 | 0.00281 | 0.00278 | 0.00277 | 0.0028 | 0.00284 | 0.00289 | 0.00292 | 0.00294 | 0.00294 | 0.00294 | 0.00293 | 0.00292 | 0.00293 | 0.00295 | 0.00297 | 0.00297 | 0.00294 | 0.00289 | 0.00282 | 0.00275 | 0.00271 | 0.0027 | 0.00271 | 0.00273 | 0.00276 | 0.00279 | 0.00282 | 0.00283 | 0.00283 | 0.00282 | 0.00281 | 0.00279 | 0.00279 | 0.00279 | 0.0028 | 0.00281 | 0.00282 | 0.00281 | 0.0028 | 0.00278 | 0.00277 | 0.00275 | 0.00273 | 0.00272 | 0.00272 | 0.00274 | 0.00277 | 0.0028 | 0.00281 | 0.00278 | 0.00273 | 0.00266 | 0.00258 | 0.00249 | 0.00242 | 0.00235 | 0.0023 | 0.00227 | 0.00227 | 0.00231 | 0.00236 | 0.00243 | 0.00249 | 0.00255 | 0.00259 | 0.00261 | 0.0026 | 0.00256 | 0.00252 | 0.00249 | 0.00247 | 0.00248 | 0.00252 | 0.00258 | 0.00264 | 0.00269 | 0.00272 | 0.00272 | 0.00271 | 0.00269 | 0.00266 | 0.0026 | 0.00251 | 0.00239 | 0.00227 | 0.00216 | 0.00208 | 0.00203 | 0.00199 | 0.00198 | 0.00197 | 0.00199 | 0.00201 | 0.00205 | 0.00209 | 0.00213 | 0.00218 | 0.00224 | 0.00231 | 0.00236 | 0.00239 | 0.00237 | 0.00232 | 0.00226 | 0.00222 | 0.00222 | 0.00227 | 0.00235 | 0.00245 | 0.00255 | 0.00264 | 0.0027 | 0.00273 | 0.0027 | 0.00263 | 0.00253 | 0.00243 | 0.00234 | 0.00228 | 0.00226 | 0.00228 | 0.00234 | 0.0024 | 0.00247 | 0.0025 | 0.00251 | 0.00248 | 0.00243 | 0.00237 | 0.00233 | 0.0023 | 0.00228 | 0.00228 | 0.00229 | 0.0023 | 0.0023 | 0.00228 | 0.00225 | 0.0022 | 0.00216 | 0.00215 | 0.00217 | 0.00221 | 0.00225 | 0.00228 | 0.00227 | 0.00221 | 0.00211 | 0.002 | 0.0019 | 0.00184 | 0.00184 | 0.00189 | 0.00197 | 0.00205 | 0.0021 | 0.00212 | 0.00212 | 0.00211 | 0.00212 | 0.00217 | 0.00223 | 0.00229 | 0.00233 | 0.00234 | 0.00231 | 0.00225 | 0.00219 | 0.00213 | 0.0021 | 0.0021 | 0.0021 | 0.0021 | 0.00209 | 0.00208 | 0.00207 | 0.00207 | 0.0021 | 0.00213 | 0.00217 | 0.0022 | 0.0022 | 0.00219 | 0.00216 | 0.00215 | 0.00219 | 0.00232 | 0.00253 | 0.0028 | 0.00309 | 0.00334 | 0.0035 | 0.00353 | 0.00342 | 0.00317 | 0.00283 | 0.00247 | 0.00216 | 0.00197 | 0.00191 | 0.00197 | 0.00211 | 0.00227 | 0.00242 | 0.00251 | 0.00253 | 0.00248 | 0.00239 | 0.00228 | 0.00217 | 0.00209 | 0.00205 | 0.00206 | 0.00212 | 0.00219 | 0.00225 | 0.00227 | 0.00224 | 0.00214 | 0.002 | 0.00185 | 0.00172 | 0.00165 | 0.00163 | 0.00168 | 0.00178 | 0.00187 | 0.00194 | 0.00196 | 0.00195 | 0.00195 | 0.002 | 0.00215 | 0.00239 | 0.00269 | 0.003 | 0.00327 | 0.00348 | 0.00361 | 0.00367 | 0.00369 | 0.00367 | 0.00363 | 0.00355 | 0.00345 | 0.00329 | 0.00308 | 0.00282 | 0.00254 | 0.00229 | 0.00214 | 0.0021 | 0.00217 | 0.00231 | 0.00246 | 0.00259 | 0.00268 | 0.0027 | 0.00267 | 0.0026 | 0.00253 | 0.0025 | 0.00253 | 0.00264 | 0.00279 | 0.00295 | 0.00306 | 0.00309 | 0.00303 | 0.00289 | 0.00269 | 0.00247 | 0.00227 | 0.00213 | 0.00207 | 0.00209 | 0.00217 | 0.00228 | 0.00242 | 0.00259 | 0.00276 | 0.00294 | 0.00309 | 0.00318 | 0.0032 | 0.00316 | 0.00308 | 0.00301 | 0.003 | 0.00305 | 0.00314 | 0.00327 | 0.00341 | 0.00355 | 0.00366 | 0.00372 | 0.0037 | 0.00362 | 0.00352 | 0.00342 | 0.00335 | 0.00328 | 0.00319 | 0.00309 | 0.00295 | 0.00281 | 0.00268 | 0.00259 | 0.00259 | 0.00272 | 0.00298 | 0.00334 | 0.00372 | 0.00404 | 0.00423 | 0.00424 | 0.00405 | 0.0037 | 0.00326 | 0.00285 | 0.00257 | 0.00249 | 0.0026 | 0.00287 | 0.00322 | 0.00357 | 0.00387 | 0.00409 | 0.00424 | 0.00436 | 0.00447 | 0.00459 | 0.00471 | 0.00481 | 0.00488 | 0.00489 | 0.00484 | 0.00474 | 0.00462 | 0.00454 | 0.00453 | 0.00461 | 0.00476 | 0.00493 | 0.00507 | 0.00515 | 0.00515 | 0.00508 | 0.00495 | 0.0048 | 0.00466 | 0.00458 | 0.00462 | 0.00482 | 0.00517 | 0.00562 | 0.00608 | 0.00647 | 0.00673 | 0.00682 | 0.00677 | 0.00662 | 0.00643 | 0.00625 | 0.00616 | 0.00617 | 0.00624 | 0.00632 | 0.00633 | 0.00623 | 0.00604 | 0.00579 | 0.00554 | 0.00532 | 0.00518 | 0.00515 | 0.00523 | 0.00543 | 0.00574 | 0.00611 | 0.00649 | 0.0068 | 0.00699 | 0.00704 | 0.00693 | 0.0067 | 0.0064 | 0.00608 | 0.00582 | 0.00567 | 0.00565 | 0.0057 | 0.00578 | 0.00586 | 0.00593 | 0.00599 | 0.00604 | 0.00606 | 0.00603 | 0.00595 | 0.00583 | 0.00568 | 0.00553 | 0.00543 | 0.00542 | 0.00554 | 0.00577 | 0.00606 | 0.00632 | 0.00649 | 0.00651 | 0.00638 | 0.00612 | 0.00578 | 0.00543 | 0.00515 | 0.00496 | 0.00488 | 0.00486 | 0.00488 | 0.0049 | 0.00492 | 0.00492 | 0.00492 | 0.00491 | 0.00489 | 0.00488 | 0.00486 | 0.00485 | 0.00485 | 0.00486 | 0.00487 | 0.00488 | 0.0049 | 0.00493 | 0.00495 | 0.00497 | 0.00498 | 0.00497 | 0.00496 | 0.00494 | 0.00491 | 0.00488 | 0.00484 | 0.00481 | 0.00479 | 0.00478 | 0.00477 | 0.00477 | 0.00477 | 0.00476 | 0.00475 | 0.00472 | 0.00468 | 0.00463 | 0.00457 | 0.00452 | 0.00447 | 0.00444 | 0.00444 | 0.00452 | 0.0047 | 0.00495 | 0.00524 | 0.00549 | 0.00566 | 0.00571 | 0.00563 | 0.00545 | 0.00522 | 0.00499 | 0.00482 | 0.00473 | 0.00473 | 0.00477 | 0.0048 | 0.00479 | 0.00473 | 0.00461 | 0.00445 | 0.00428 | 0.00412 | 0.00402 | 0.00399 | 0.00408 | 0.00428 | 0.00458 | 0.00491 | 0.00521 | 0.00541 | 0.00547 | 0.00535 | 0.00507 | 0.00467 | 0.00421 | 0.00377 | 0.00341 | 0.00315 | 0.00294 | 0.00277 | 0.00261 | 0.00249 | 0.00241 | 0.00239 | 0.0024 | 0.0024 | 0.00237 | 0.00232 | 0.00227 | 0.00228 | 0.00243 | 0.00279 | 0.00335 | 0.00407 | 0.00481 | 0.00543 | 0.00581 | 0.00585 | 0.00556 | 0.00502 | 0.00436 | 0.00373 | 0.00322 | 0.00287 | 0.00268 | 0.00259 | 0.00256 | 0.00255 | 0.00254 | 0.0025 | 0.00243 | 0.00235 | 0.00227 | 0.00221 | 0.00215 | 0.00213 | 0.00217 | 0.0023 | 0.0025 | 0.00273 | 0.00293 | 0.00307 | 0.00313 | 0.0031 | 0.00298 | 0.00274 | 0.00244 | 0.00212 | 0.00185 | 0.00167 | 0.00158 | 0.00155 | 0.00154 | 0.00154 | 0.00151 | 0.00141 | 0.00121 | 0.00091 | 0.00059 | 0.00038 | 0.00037 | 0.00061 | 0.00106 | 0.00163 | 0.00223 | 0.00274 | 0.0031 | 0.00325 | 0.00323 | 0.0031 | 0.00295 | 0.00288 | 0.00292 | 0.00305 | 0.00322 | 0.00339 | 0.0035 | 0.00354 | 0.00353 | 0.00348 | 0.0034 | 0.00331 | 0.00317 | 0.00299 | 0.00277 | 0.00256 | 0.00238 | 0.00226 | 0.00221 | 0.00224 | 0.00238 | 0.0026 | 0.00286 | 0.00311 | 0.00332 | 0.00346 | 0.00356 | 0.00366 | 0.00375 | 0.00383 | 0.0039 | 0.00396 | 0.00399 | 0.00399 | 0.00398 | 0.00396 | 0.00394 | 0.00394 | 0.00397 | 0.00404 | 0.00416 | 0.00432 | 0.00449 | 0.00467 | 0.00483 | 0.00499 | 0.00516 | 0.00534 | 0.00552 | 0.00569 | 0.00582 | 0.00592 | 0.00598 | 0.006 | 0.00599 | 0.00597 | 0.00594 | 0.00592 | 0.00593 | 0.00593 | 0.00591 | 0.00585 | 0.00578 | 0.00572 | 0.00568 | 0.00568 | 0.00572 | 0.00584 | 0.00602 | 0.00625 | 0.00647 | 0.00665 | 0.00676 | 0.00679 | 0.00678 | 0.00673 | 0.00667 | 0.00661 | 0.00658 | 0.00657 | 0.0066 | 0.00666 | 0.00672 | 0.00679 | 0.00684 | 0.00689 | 0.0069 | 0.00689 | 0.00684 | 0.00676 | 0.00668 | 0.0066 | 0.00655 | 0.00654 | 0.00658 | 0.00669 | 0.00685 | 0.00705 | 0.00725 | 0.00742 | 0.00758 | 0.00771 | 0.00781 | 0.00789 | 0.00792 | 0.00793 | 0.00793 | 0.00793 | 0.00796 | 0.00802 | 0.00809 | 0.00815 | 0.00816 | 0.00812 | 0.008 | 0.00783 | 0.00766 | 0.00755 | 0.00754 | 0.00768 | 0.00796 | 0.00833 | 0.00876 | 0.00917 | 0.00953 | 0.0098 | 0.01001 | 0.01017 | 0.01032 | 0.01047 | 0.01061 | 0.01072 | 0.01077 | 0.01076 | 0.0107 | 0.0106 | 0.01048 | 0.01036 | 0.01022 | 0.01005 | 0.00982 | 0.00951 | 0.00913 | 0.00871 | 0.00836 | 0.00814 | 0.00813 | 0.00835 | 0.00877 | 0.00929 | 0.00979 | 0.01016 | 0.01034 | 0.01028 | 0.01 | 0.00956 | 0.00904 | 0.00857 | 0.00823 | 0.00808 | 0.00812 | 0.00833 | 0.00866 | 0.00905 | 0.00946 | 0.00983 | 0.01012 | 0.0103 | 0.01035 | 0.01032 | 0.01024 | 0.01017 | 0.01012 | 0.01008 | 0.01004 | 0.00997 | 0.0099 | 0.00982 | 0.00975 | 0.00969 | 0.00963 | 0.00958 | 0.00954 | 0.00951 | 0.00948 | 0.00945 | 0.00941 | 0.00935 | 0.00926 | 0.00911 | 0.00889 | 0.00858 | 0.00821 | 0.00783 | 0.00749 | 0.00723 | 0.00708 | 0.00705 | 0.00713 | 0.00727 | 0.00741 | 0.00749 | 0.00748 | 0.00741 | 0.0073 | 0.0072 | 0.00711 | 0.00704 | 0.00699 | 0.00694 | 0.00689 | 0.00684 | 0.00678 | 0.00671 | 0.00665 | 0.0066 | 0.00657 | 0.00656 | 0.0066 | 0.00667 | 0.00674 | 0.00673 | 0.00659 | 0.00632 | 0.00598 | 0.00562 | 0.00532 | 0.00512 | 0.00507 | 0.00521 | 0.00553 | 0.00598 | 0.00648 | 0.0069 | 0.00721 | 0.00737 | 0.00744 | 0.00742 | 0.00736 | 0.00726 | 0.00716 | 0.00708 | 0.00702 | 0.00699 | 0.00698 | 0.00701 | 0.00705 | 0.00712 | 0.00719 | 0.00727 | 0.00733 | 0.00738 | 0.00741 | 0.00742 | 0.00743 | 0.00745 | 0.00749 | 0.00755 | 0.00762 | 0.00768 | 0.00772 | 0.00773 | 0.00774 | 0.00774 | 0.00775 | 0.00775 | 0.00774 | 0.00772 | 0.00769 | 0.00764 | 0.00756 | 0.00743 | 0.00727 | 0.0071 | 0.00693 | 0.00678 | 0.00664 | 0.0065 | 0.00636 | 0.00621 | 0.00607 | 0.00592 | 0.00578 | 0.00562 | 0.00547 | 0.00533 | 0.00521 | 0.00512 | 0.00505 | 0.00501 | 0.00498 | 0.00496 | 0.00494 | 0.0049 | 0.00483 | 0.00472 | 0.00461 | 0.00452 | 0.00446 | 0.00445 | 0.00449 | 0.00457 | 0.00467 | 0.0048 | 0.00493 | 0.00505 | 0.00515 | 0.00521 | 0.00525 | 0.00528 | 0.0053 | 0.00532 | 0.00534 | 0.00537 | 0.00539 | 0.00542 | 0.00543 | 0.00544 | 0.00544 | 0.00542 | 0.00541 | 0.0054 | 0.0054 | 0.00542 | 0.00548 | 0.00556 | 0.00567 | 0.0058 | 0.00596 | 0.00613 | 0.00629 | 0.00646 | 0.00661 | 0.00675 | 0.00687 | 0.00698 | 0.00709 | 0.00718 | 0.00726 | 0.00733 | 0.00739 | 0.00745 | 0.00751 | 0.00755 | 0.00759 | 0.00761 | 0.00764 | 0.00767 | 0.00773 | 0.0078 | 0.00788 | 0.00792 | 0.00792 | 0.00789 | 0.00781 | 0.00768 | 0.00749 | 0.00727 | 0.00708 | 0.007 | 0.00704 | 0.00717 | 0.00729 | 0.00733 | 0.00729 | 0.00718 | 0.007 | 0.00677 | 0.00652 | 0.00629 | 0.00616 | 0.00615 | 0.00626 | 0.00641 | 0.00655 | 0.00664 | 0.0067 | 0.00673 | 0.00672 | 0.00669 | 0.00662 | 0.00653 | 0.00641 | 0.00627 | 0.00612 | 0.00597 | 0.00582 | 0.00567 | 0.00552 | 0.00536 | 0.00519 | 0.00501 | 0.00482 | 0.00463 | 0.00444 | 0.00424 | 0.00406 | 0.0039 | 0.00374 | 0.00359 | 0.00344 | 0.00329 | 0.00314 | 0.00301 | 0.00291 | 0.00285 | 0.00282 | 0.00283 | 0.00288 | 0.00296 | 0.00305 | 0.00314 | 0.00322 | 0.00327 | 0.00331 | 0.00332 | 0.00332 | 0.00329 | 0.00325 | 0.0032 | 0.00313 | 0.00305 | 0.00297 | 0.00288 | 0.00278 | 0.00267 | 0.00256 | 0.00244 | 0.00232 | 0.00219 | 0.00207 | 0.00195 | 0.00183 | 0.00171 | 0.0016 | 0.00148 | 0.00138 | 0.00127 | 0.00119 | 0.00112 | 0.00107 | 0.00105 | 0.00105 | 0.00107 | 0.00111 | 0.00118 | 0.00126 | 0.00135 | 0.00144 | 0.00152 | 0.0016 | 0.00169 | 0.00179 | 0.0019 | 0.00202 | 0.00218 | 0.0024 | 0.00266 | 0.00298 | 0.00335 | 0.00375 | 0.00418 | 0.00464 | 0.00513 | 0.00562 | 0.00613 | 0.00666 | 0.00719 | 0.00772 | 0.00825 | 0.00874 | 0.00919 | 0.00958 | 0.00991 | 0.01016 | 0.01034 | 0.01044 | 0.01047 | 0.01045 | 0.01037 | 0.01025 | 0.0101 | 0.00993 | 0.00974 | 0.00953 | 0.00931 | 0.00908 | 0.00884 | 0.0086 | 0.00837 | 0.00815 | 0.00795 | 0.00777 | 0.0076 | 0.00743 | 0.00727 | 0.00709 | 0.00691 | 0.00672 | 0.00653 | 0.00632 | 0.00612 | 0.00593 | 0.00576 | 0.00561 | 0.0055 | 0.00542 | 0.00538 | 0.00538 | 0.00542 | 0.00551 | 0.00563 | 0.00579 | 0.00597 | 0.00617 | 0.00639 | 0.00663 | 0.00689 | 0.00716 | 0.00744 | 0.00773 | 0.00805 | 0.00841 | 0.0088 | 0.00921 | 0.00965 | 0.01009 | 0.01052 | 0.01094 | 0.01134 | 0.01172 | 0.01209 | 0.01244 | 0.01279 | 0.01317 | 0.01358 | 0.01405 | 0.01458 | 0.01518 | 0.01583 | 0.01652 | 0.01723 | 0.01793 | 0.0186 | 0.01923 | 0.01979 | 0.02029 | 0.02072 | 0.0211 | 0.02143 | 0.02174 | 0.02202 | 0.02228 | 0.02251 | 0.02273 | 0.02292 | 0.02309 | 0.02322 | 0.02328 | 0.02325 | 0.02315 | 0.02297 | 0.02276 | 0.02252 | 0.02228 | 0.02204 | 0.02183 | 0.02167 | 0.02155 | 0.02147 | 0.02145 | 0.02154 | 0.02175 | 0.02207 | 0.02248 | 0.02294 | 0.02343 | 0.02393 | 0.02442 | 0.02487 | 0.02528 | 0.02567 | 0.02611 | 0.02661 | 0.02718 | 0.02781 | 0.02849 | 0.02921 | 0.02997 | 0.03076 | 0.03154 | 0.03231 | 0.03304 | 0.03371 | 0.03431 | 0.03484 | 0.03528 | 0.03563 | 0.03588 | 0.03604 | 0.03611 | 0.03614 | 0.03622 | 0.03652 | 0.03713 | 0.03806 | 0.03923 | 0.04047 | 0.04166 | 0.04267 | 0.04345 | 0.04394 | 0.04414 | 0.04415 | 0.04416 | 0.04439 | 0.04495 | 0.0458 | 0.0468 | 0.04777 | 0.04861 | 0.04928 | 0.04974 | 0.04999 | 0.05004 | 0.04993 | 0.04974 | 0.04956 | 0.04941 | 0.04926 | 0.04906 | 0.04879 | 0.04845 | 0.04806 | 0.04763 | 0.04718 | 0.0467 | 0.04622 | 0.04573 | 0.04526 | 0.0448 | 0.04436 | 0.04397 | 0.04366 | 0.04348 | 0.04346 | 0.04357 | 0.04374 | 0.0439 | 0.04401 | 0.04405 | 0.04399 | 0.04383 | 0.04354 | 0.04313 | 0.04264 | 0.04214 | 0.04177 | 0.04158 | 0.04158 | 0.04167 | 0.04173 | 0.0417 | 0.0415 | 0.04113 | 0.04056 | 0.03979 | 0.03888 | 0.03795 | 0.03713 | 0.03653 | 0.03611 | 0.0358 | 0.03551 | 0.03522 | 0.03492 | 0.0346 | 0.03426 | 0.03392 | 0.03356 | 0.03321 | 0.03285 | 0.03248 | 0.0321 | 0.03172 | 0.03134 | 0.03097 | 0.0306 | 0.03025 | 0.02992 | 0.02963 | 0.02936 | 0.02912 | 0.02888 | 0.02865 | 0.02843 | 0.02821 | 0.028 | 0.0278 | 0.02759 | 0.02738 | 0.02717 | 0.02696 | 0.02673 | 0.0265 | 0.02625 | 0.026 | 0.02576 | 0.02553 | 0.02531 | 0.0251 | 0.0249 | 0.02471 | 0.02453 | 0.02436 | 0.0242 | 0.02406 | 0.02393 | 0.02384 | 0.02376 | 0.02369 | 0.02361 | 0.0235 | 0.02334 | 0.0231 | 0.02279 | 0.02241 | 0.02197 | 0.02148 | 0.02095 | 0.02041 | 0.01987 | 0.01934 | 0.01882 | 0.01833 | 0.01787 | 0.01744 | 0.01704 | 0.01667 | 0.01633 | 0.01603 | 0.01574 | 0.01546 | 0.01518 | 0.0149 | 0.01463 | 0.01437 | 0.01412 | 0.01387 | 0.01364 | 0.01341 | 0.01319 | 0.01296 | 0.01273 | 0.01248 | 0.01223 | 0.01196 | 0.01169 | 0.01142 | 0.01115 | 0.01088 | 0.01062 | 0.01036 | 0.01011 | 0.00987 | 0.00965 | 0.00943 | 0.00921 | 0.00899 | 0.00879 | 0.00858 | 0.00838 | 0.00817 | 0.00796 | 0.00777 | 0.0076 | 0.00744 | 0.00728 | 0.00713 | 0.00698 | 0.00683 | 0.00669 | 0.00654 | 0.0064 | 0.00626 | 0.00613 | 0.00601 | 0.00591 | 0.00581 | 0.00571 | 0.00562 | 0.00552 | 0.00543 | 0.00534 | 0.00524 | 0.00514 | 0.00504 | 0.00495 | 0.00487 | 0.00479 | 0.00472 | 0.00466 | 0.0046 | 0.00455 | 0.00449 | 0.00443 | 0.00437 | 0.0043 | 0.00423 | 0.00417 | 0.00411 | 0.00407 | 0.00403 | 0.00401 | 0.00399 | 0.00398 | 0.00398 | 0.00399 | 0.00401 | 0.00404 | 0.0041 | 0.00416 | 0.00424 | 0.00433 | 0.00443 | 0.00451 | 0.0046 | 0.00468 | 0.00478 | 0.00491 | 0.00505 | 0.00522 | 0.00541 | 0.00562 | 0.00583 | 0.00605 | 0.00626 | 0.00646 | 0.00664 | 0.00682 | 0.00698 | 0.00712 | 0.00725 | 0.00735 | 0.00743 | 0.00748 | 0.00749 | 0.00747 | 0.00746 | 0.00745 | 0.00744 | 0.0074 | 0.00733 | 0.0072 | 0.00703 | 0.00681 | 0.00655 | 0.00625 | 0.00595 | 0.00569 | 0.0055 | 0.00538 | 0.0053 | 0.00521 | 0.00513 | 0.00509 | 0.00509 | 0.00512 | 0.00513 | 0.00509 | 0.005 | 0.00486 | 0.0047 | 0.00451 | 0.00428 | 0.00403 | 0.00382 | 0.00368 | 0.00363 | 0.00363 | 0.00363 | 0.00363 | 0.0036 | 0.00356 | 0.0035 | 0.00342 | 0.00333 | 0.00324 | 0.00314 | 0.00304 | 0.00295 | 0.00286 | 0.00277 | 0.00268 | 0.00257 | 0.00245 | 0.00233 | 0.00219 | 0.00205 | 0.0019 | 0.00175 | 0.00161 | 0.00148 | 0.00135 | 0.00123 | 0.00113 | 0.00104 | 0.00097 | 0.00091 | 0.00085 | 0.00079 | 0.00073 | 0.00068 | 0.00063 | 0.00058 | 0.00053 | 0.00048 | 0.00043 | 0.00039 | 0.00036 | 0.00034 | 0.00031 | 0.00028 | 0.00024 | 0.0002 | 0.00015 | 0.00012 | 8e-05 | 4e-05 | 2e-05 | 1e-05 | 2e-05 | 3e-05 | 5e-05 | 5e-05 | 5e-05 | 5e-05 | 4e-05 | 3e-05 | 1e-05 | -2e-05 | -4e-05 | -7e-05 | -9e-05 | -0.0001 | -0.0001 | -0.0001 | -9e-05 | -7e-05 | -5e-05 | -3e-05 | -2e-05 | -1e-05 | 0 | -1e-05 | -2e-05 | -2e-05 | -2e-05 | -1e-05 | -1e-05 | 0 | 0 | 1e-05 | 3e-05 | 4e-05 | 3e-05 | 2e-05 | -1e-05 | -3e-05 | -4e-05 | -5e-05 | -4e-05 | -4e-05 | -3e-05 | -2e-05 | 1e-05 | 4e-05 | 6e-05 | 8e-05 | 9e-05 | 9e-05 | 9e-05 | 9e-05 | 7e-05 | 5e-05 | 2e-05 | 0 | -2e-05 | -3e-05 | -3e-05 | -4e-05 | -4e-05 | -4e-05 | -3e-05 | -2e-05 | -1e-05 | 0 | 0 | 0 | -2e-05 | -4e-05 | -7e-05 | -0.0001 | -0.00013 | -0.00016 | -0.00018 | -0.0002 | -0.0002 | -0.0002 | -0.00019 | -0.00019 | -0.00019 | -0.00019 | -0.00018 | -0.00017 | -0.00015 | -0.00012 | -0.0001 | -7e-05 | -4e-05 | -1e-05 | 2e-05 | 3e-05 | 3e-05 | 2e-05 | 1e-05 | 0 | 0 | 1e-05 | 2e-05 | 4e-05 | 6e-05 | 8e-05 | 0.0001 | 0.00011 | 0.00013 | 0.00016 | 0.00019 | 0.00022 | 0.00025 | 0.00027 | 0.0003 | 0.00032 | 0.00033 | 0.00033 | 0.00034 | 0.00037 | 0.0004 | 0.00045 | 0.0005 | 0.00055 | 0.0006 | 0.00064 | 0.00067 | 0.00069 | 0.00071 | 0.00074 | 0.00077 | 0.00081 | 0.00085 | 0.00089 | 0.00095 | 0.00103 | 0.0011 | 0.00117 | 0.00123 | 0.00129 | 0.00134 | 0.00139 | 0.00145 | 0.0015 | 0.00156 | 0.00162 | 0.0017 | 0.00177 | 0.00184 | 0.0019 | 0.00196 | 0.00203 | 0.00213 | 0.00224 | 0.00238 | 0.00252 | 0.00266 | 0.0028 | 0.00294 | 0.00305 | 0.00314 | 0.00323 | 0.00331 | 0.00339 | 0.00347 | 0.00358 | 0.00371 | 0.00385 | 0.00399 | 0.00414 | 0.00429 | 0.00442 | 0.00455 | 0.00467 | 0.00476 | 0.00483 | 0.0049 | 0.00497 | 0.00505 | 0.00514 | 0.00522 | 0.0053 | 0.00535 | 0.00538 | 0.00539 | 0.00539 | 0.00537 | 0.00535 | 0.00533 | 0.00533 | 0.00534 | 0.00536 | 0.00538 | 0.00538 | 0.00537 | 0.00534 | 0.00531 | 0.00528 | 0.00525 | 0.00522 | 0.00522 | 0.00524 | 0.00526 | 0.00528 | 0.00528 | 0.00525 | 0.00522 | 0.00519 | 0.00518 | 0.00519 | 0.00521 | 0.00525 | 0.00531 | 0.00539 | 0.00547 | 0.00555 | 0.00563 | 0.0057 | 0.00578 | 0.00589 | 0.00602 | 0.00617 | 0.00636 | 0.00656 | 0.00679 | 0.00705 | 0.00733 | 0.00764 | 0.00798 | 0.00835 | 0.00866 | 0.00875 | 0.00848 | 0.00811 | 0.0082 | 0.00877 | 0.00941 | 0.00992 | 0.01036 | 0.01081 | 0.01127 | 0.01166 | 0.01182 | 0.01162 | 0.01118 | 0.01093 | 0.01118 | 0.01156 | 0.01167 | 0.01157 | 0.01142 | 0.01126 | 0.01109 | 0.01091 | 0.01071 | 0.01051 | 0.01032 | 0.01014 | 0.00998 | 0.00983 | 0.00971 | 0.00961 | 0.00954 | 0.00948 | 0.00943 | 0.00941 | 0.00943 | 0.00948 | 0.00955 | 0.00963 | 0.0097 | 0.00977 | 0.00984 | 0.0099 | 0.00994 | 0.00997 | 0.01 | 0.01005 | 0.01012 | 0.0102 | 0.01028 | 0.01036 | 0.01044 | 0.01053 | 0.01064 | 0.01078 | 0.01097 | 0.01118 | 0.01142 | 0.01165 | 0.01186 | 0.01205 | 0.01221 | 0.01232 | 0.01239 | 0.01242 | 0.01246 | 0.01253 | 0.01266 | 0.01284 | 0.01305 | 0.0133 | 0.01358 | 0.01388 | 0.01417 | 0.01441 | 0.01457 | 0.01469 | 0.01478 | 0.01488 | 0.01499 | 0.01509 | 0.01519 | 0.01529 | 0.0154 | 0.0155 | 0.01559 | 0.01566 | 0.01573 | 0.01581 | 0.01588 | 0.01593 | 0.01596 | 0.01594 | 0.0159 | 0.01583 | 0.01576 | 0.01569 | 0.01561 | 0.01552 | 0.01544 | 0.01538 | 0.01535 | 0.01534 | 0.01537 | 0.01542 | 0.01551 | 0.01562 | 0.01575 | 0.01587 | 0.01592 | 0.0159 | 0.01583 | 0.01574 | 0.01568 | 0.01567 | 0.0157 | 0.01578 | 0.01589 | 0.01602 | 0.01614 | 0.0162 | 0.0162 | 0.01615 | 0.01608 | 0.016 | 0.0159 | 0.01579 | 0.0157 | 0.01567 | 0.01569 | 0.01575 | 0.01578 | 0.01576 | 0.01572 | 0.01568 | 0.01565 | 0.01564 | 0.01562 | 0.01561 | 0.01563 | 0.01569 | 0.01576 | 0.01581 | 0.01582 | 0.01579 | 0.01577 | 0.01581 | 0.01594 | 0.01615 | 0.01642 | 0.01672 | 0.01701 | 0.01731 | 0.01761 | 0.01793 | 0.01825 | 0.01858 | 0.01891 | 0.01921 | 0.01948 | 0.01968 | 0.01978 | 0.01976 | 0.01962 | 0.01941 | 0.01915 | 0.01886 | 0.01854 | 0.01819 | 0.01783 | 0.01748 | 0.01717 | 0.0169 | 0.01666 | 0.01644 | 0.01626 | 0.01612 | 0.01601 | 0.01594 | 0.01587 | 0.01578 | 0.01567 | 0.01555 | 0.01542 | 0.01527 | 0.01511 | 0.01495 | 0.01479 | 0.01467 | 0.01457 | 0.01451 | 0.01448 | 0.01446 | 0.01445 | 0.01446 | 0.01448 | 0.01452 | 0.01456 | 0.01461 | 0.01466 | 0.01469 | 0.01464 | 0.01452 | 0.01435 | 0.01419 | 0.01409 | 0.01406 | 0.01413 | 0.01427 | 0.01446 | 0.01465 | 0.01477 | 0.01478 | 0.01463 | 0.01432 | 0.01392 | 0.01351 | 0.01315 | 0.0129 | 0.0128 | 0.01282 | 0.01293 | 0.01305 | 0.01314 | 0.01317 | 0.01314 | 0.01306 | 0.01293 | 0.01277 | 0.01262 | 0.01251 | 0.01245 | 0.01245 | 0.01247 | 0.01243 | 0.01228 | 0.01203 | 0.01174 | 0.01149 | 0.01131 | 0.0112 | 0.01117 | 0.01121 | 0.01133 | 0.01149 | 0.01163 | 0.01171 | 0.01167 | 0.01153 | 0.0113 | 0.01103 | 0.01076 | 0.01052 | 0.01034 | 0.01024 | 0.01021 | 0.01023 | 0.01028 | 0.01035 | 0.01043 | 0.0105 | 0.0105 | 0.01043 | 0.01032 | 0.01018 | 0.01006 | 0.00994 | 0.00983 | 0.00973 | 0.00963 | 0.00953 | 0.00944 | 0.00935 | 0.00927 | 0.00919 | 0.00909 | 0.00893 | 0.0087 | 0.00846 | 0.00825 | 0.00811 | 0.00798 | 0.00782 | 0.0076 | 0.00736 | 0.00716 | 0.00705 | 0.00702 | 0.00705 | 0.00714 | 0.00731 | 0.00754 | 0.00777 | 0.00793 | 0.00799 | 0.00794 | 0.00779 | 0.00758 | 0.00736 | 0.00718 | 0.00712 | 0.00717 | 0.00729 | 0.00743 | 0.00753 | 0.00758 | 0.00759 | 0.00757 | 0.00753 | 0.00746 | 0.00742 | 0.00744 | 0.0075 | 0.00761 | 0.00772 | 0.00779 | 0.00781 | 0.00781 | 0.00785 | 0.00799 | 0.00824 | 0.00856 | 0.00891 | 0.00926 | 0.00959 | 0.00989 | 0.01014 | 0.01031 | 0.01036 | 0.01031 | 0.0102 | 0.01009 | 0.01 | 0.00995 | 0.00991 | 0.00989 | 0.0099 | 0.00992 | 0.00993 | 0.0099 | 0.00977 | 0.00953 | 0.00917 | 0.00877 | 0.00835 | 0.00793 | 0.00751 | 0.0071 | 0.00676 | 0.00652 | 0.00634 | 0.00606 | 0.00557 | 0.00485 | 0.00403 | 0.00327 | 0.0027 | 0.00239 | 0.00236 | 0.00263 | 0.00315 | 0.00381 | 0.00443 | 0.00486 | 0.00502 | 0.00499 | 0.00487 | 0.00475 | 0.00469 | 0.00471 | 0.00482 | 0.00496 | 0.00511 | 0.00524 | 0.00533 | 0.00538 | 0.00537 | 0.00524 | 0.00524 | 0.00524 | 0.00524 | 0.00524 | 0.00524 | 0.00524
LD3-2 | 0.0012 | 0.0012 | 0.12% | 0.0012 | 0.0012 | 0.0012 | 0.0012 | 0.00118 | 0.00114 | 0.0011 | 0.00105 | 0.00102 | 0.00101 | 0.00101 | 0.00103 | 0.00108 | 0.00115 | 0.00124 | 0.0013 | 0.00134 | 0.00134 | 0.00132 | 0.0013 | 0.00127 | 0.00126 | 0.00124 | 0.00123 | 0.00121 | 0.00117 | 0.00113 | 0.00107 | 0.00103 | 0.00099 | 0.00097 | 0.00096 | 0.00097 | 0.00099 | 0.00101 | 0.00101 | 0.00099 | 0.00097 | 0.00095 | 0.00096 | 0.001 | 0.00105 | 0.0011 | 0.00113 | 0.00112 | 0.00106 | 0.00097 | 0.00087 | 0.0008 | 0.00075 | 0.00075 | 0.00077 | 0.00082 | 0.00088 | 0.00096 | 0.00104 | 0.00111 | 0.00118 | 0.00124 | 0.00131 | 0.00136 | 0.00136 | 0.00129 | 0.00114 | 0.00092 | 0.00068 | 0.00045 | 0.00029 | 0.00022 | 0.00022 | 0.00027 | 0.00035 | 0.00042 | 0.00048 | 0.00052 | 0.00055 | 0.00057 | 0.0006 | 0.00068 | 0.0008 | 0.00094 | 0.00109 | 0.00121 | 0.00127 | 0.00127 | 0.00119 | 0.00105 | 0.00087 | 0.00066 | 0.00047 | 0.00033 | 0.00028 | 0.00031 | 0.00043 | 0.00061 | 0.0008 | 0.00094 | 0.001 | 0.00097 | 0.00089 | 0.00079 | 0.00071 | 0.00067 | 0.00068 | 0.00072 | 0.00077 | 0.00081 | 0.0008 | 0.00074 | 0.00064 | 0.00054 | 0.00048 | 0.0005 | 0.00059 | 0.00074 | 0.00092 | 0.00112 | 0.00129 | 0.00143 | 0.00152 | 0.00156 | 0.00156 | 0.00154 | 0.0015 | 0.00143 | 0.00133 | 0.0012 | 0.00104 | 0.00084 | 0.00064 | 0.00044 | 0.00028 | 0.00016 | 9e-05 | 6e-05 | 9e-05 | 0.00018 | 0.0003 | 0.00046 | 0.00061 | 0.00077 | 0.00092 | 0.00105 | 0.00115 | 0.00121 | 0.00121 | 0.0012 | 0.00118 | 0.00118 | 0.0012 | 0.00122 | 0.00122 | 0.00119 | 0.00113 | 0.00104 | 0.00094 | 0.00084 | 0.00075 | 0.00069 | 0.00066 | 0.00067 | 0.00071 | 0.00077 | 0.00084 | 0.00092 | 0.00101 | 0.00112 | 0.00124 | 0.00134 | 0.00141 | 0.00143 | 0.00141 | 0.00135 | 0.00126 | 0.00114 | 0.00102 | 0.00092 | 0.00088 | 0.0009 | 0.00098 | 0.0011 | 0.00124 | 0.00139 | 0.00152 | 0.0016 | 0.00161 | 0.00155 | 0.00144 | 0.00133 | 0.00122 | 0.00115 | 0.00112 | 0.00113 | 0.00123 | 0.00142 | 0.00172 | 0.00208 | 0.00245 | 0.00275 | 0.00294 | 0.00297 | 0.00285 | 0.00259 | 0.00223 | 0.00186 | 0.00155 | 0.00136 | 0.00131 | 0.00138 | 0.00151 | 0.00165 | 0.00177 | 0.00185 | 0.0019 | 0.00193 | 0.00195 | 0.00199 | 0.00206 | 0.00218 | 0.00232 | 0.00248 | 0.00261 | 0.00271 | 0.00275 | 0.00274 | 0.00269 | 0.0026 | 0.00251 | 0.00241 | 0.00232 | 0.00225 | 0.0022 | 0.00217 | 0.00214 | 0.00211 | 0.00207 | 0.00203 | 0.00201 | 0.00203 | 0.00211 | 0.00225 | 0.00244 | 0.00265 | 0.00283 | 0.00294 | 0.00299 | 0.00299 | 0.00295 | 0.00291 | 0.00287 | 0.00283 | 0.00281 | 0.00279 | 0.00275 | 0.00265 | 0.00248 | 0.00227 | 0.00208 | 0.00196 | 0.00194 | 0.00204 | 0.00221 | 0.0024 | 0.00256 | 0.00268 | 0.00275 | 0.0028 | 0.00286 | 0.00296 | 0.00308 | 0.0032 | 0.0033 | 0.00334 | 0.00331 | 0.0032 | 0.003 | 0.00275 | 0.00249 | 0.00227 | 0.00212 | 0.00204 | 0.002 | 0.00198 | 0.00196 | 0.00193 | 0.0019 | 0.00189 | 0.00188 | 0.00188 | 0.00189 | 0.00189 | 0.0019 | 0.0019 | 0.0019 | 0.00188 | 0.00186 | 0.00185 | 0.00186 | 0.0019 | 0.00198 | 0.00208 | 0.00219 | 0.00227 | 0.00232 | 0.00233 | 0.00229 | 0.00221 | 0.00211 | 0.00202 | 0.00195 | 0.00194 | 0.00198 | 0.00206 | 0.00216 | 0.00224 | 0.0023 | 0.00232 | 0.00232 | 0.00228 | 0.00222 | 0.00213 | 0.00203 | 0.00193 | 0.00187 | 0.00186 | 0.00191 | 0.00199 | 0.00209 | 0.00219 | 0.00226 | 0.0023 | 0.00228 | 0.00221 | 0.0021 | 0.00198 | 0.00188 | 0.00186 | 0.00193 | 0.0021 | 0.00236 | 0.00266 | 0.00297 | 0.00322 | 0.00337 | 0.00339 | 0.0033 | 0.00312 | 0.0029 | 0.00264 | 0.00238 | 0.00213 | 0.0019 | 0.00172 | 0.00156 | 0.00141 | 0.00129 | 0.00122 | 0.00121 | 0.00126 | 0.00134 | 0.00136 | 0.00128 | 0.0011 | 0.00088 | 0.00069 | 0.00057 | 0.00056 | 0.00066 | 0.00084 | 0.00109 | 0.00134 | 0.00153 | 0.00159 | 0.0015 | 0.00129 | 0.00102 | 0.00075 | 0.00053 | 0.00039 | 0.00033 | 0.00033 | 0.00041 | 0.00055 | 0.00072 | 0.00091 | 0.00108 | 0.00123 | 0.00134 | 0.00142 | 0.00147 | 0.00149 | 0.00152 | 0.00157 | 0.00167 | 0.00183 | 0.00204 | 0.00226 | 0.00249 | 0.00269 | 0.00284 | 0.0029 | 0.00288 | 0.00278 | 0.00266 | 0.00255 | 0.00249 | 0.0025 | 0.00258 | 0.00271 | 0.00287 | 0.00301 | 0.00313 | 0.00322 | 0.00328 | 0.00331 | 0.00333 | 0.00336 | 0.00341 | 0.0035 | 0.00363 | 0.00379 | 0.00398 | 0.00422 | 0.0045 | 0.00483 | 0.00518 | 0.00555 | 0.00587 | 0.0061 | 0.00622 | 0.00621 | 0.0061 | 0.00592 | 0.00569 | 0.00547 | 0.00528 | 0.00514 | 0.00506 | 0.00503 | 0.00503 | 0.00503 | 0.00506 | 0.00515 | 0.00535 | 0.00564 | 0.006 | 0.00633 | 0.00657 | 0.0067 | 0.00673 | 0.00667 | 0.00656 | 0.00643 | 0.00629 | 0.0062 | 0.00617 | 0.00617 | 0.00616 | 0.0061 | 0.00598 | 0.00584 | 0.00572 | 0.00565 | 0.00564 | 0.00569 | 0.00576 | 0.00581 | 0.00586 | 0.00588 | 0.00589 | 0.00591 | 0.00591 | 0.00589 | 0.00584 | 0.00576 | 0.00565 | 0.00554 | 0.00544 | 0.00539 | 0.00538 | 0.00542 | 0.00546 | 0.00548 | 0.00544 | 0.00529 | 0.00503 | 0.00469 | 0.00432 | 0.00398 | 0.00371 | 0.00354 | 0.00347 | 0.00345 | 0.00348 | 0.00352 | 0.00357 | 0.00361 | 0.00364 | 0.00367 | 0.00369 | 0.00372 | 0.00374 | 0.00373 | 0.00368 | 0.0036 | 0.00349 | 0.00339 | 0.00331 | 0.00326 | 0.00321 | 0.00314 | 0.00304 | 0.00289 | 0.00272 | 0.00254 | 0.00237 | 0.00223 | 0.00216 | 0.00217 | 0.00227 | 0.00242 | 0.0026 | 0.00276 | 0.00289 | 0.00296 | 0.00298 | 0.00294 | 0.00287 | 0.00278 | 0.00269 | 0.00259 | 0.00249 | 0.0024 | 0.00233 | 0.00227 | 0.00224 | 0.00222 | 0.0022 | 0.00217 | 0.00213 | 0.00208 | 0.00202 | 0.00197 | 0.00194 | 0.00195 | 0.002 | 0.0021 | 0.00225 | 0.00241 | 0.00257 | 0.0027 | 0.00277 | 0.0028 | 0.0028 | 0.00279 | 0.00276 | 0.00271 | 0.00263 | 0.00252 | 0.00239 | 0.00228 | 0.00219 | 0.00217 | 0.0022 | 0.0023 | 0.00243 | 0.00252 | 0.00253 | 0.00242 | 0.00219 | 0.00192 | 0.00165 | 0.00147 | 0.00141 | 0.00151 | 0.00175 | 0.00207 | 0.00241 | 0.0027 | 0.0029 | 0.00301 | 0.00304 | 0.00303 | 0.00303 | 0.00304 | 0.00308 | 0.00315 | 0.00323 | 0.00331 | 0.00338 | 0.00343 | 0.00347 | 0.00349 | 0.00348 | 0.00341 | 0.00325 | 0.00298 | 0.0026 | 0.00216 | 0.00174 | 0.00141 | 0.00125 | 0.00127 | 0.00147 | 0.0018 | 0.0022 | 0.00259 | 0.0029 | 0.00311 | 0.00322 | 0.00328 | 0.00333 | 0.0034 | 0.0035 | 0.0036 | 0.00369 | 0.00372 | 0.00371 | 0.00365 | 0.00358 | 0.00353 | 0.00352 | 0.00355 | 0.00357 | 0.00356 | 0.00347 | 0.0033 | 0.00306 | 0.00279 | 0.00255 | 0.00239 | 0.00235 | 0.00245 | 0.00267 | 0.00298 | 0.00331 | 0.00363 | 0.00386 | 0.004 | 0.00403 | 0.00398 | 0.0039 | 0.00381 | 0.00376 | 0.00375 | 0.00379 | 0.00387 | 0.00398 | 0.0041 | 0.0042 | 0.00425 | 0.00424 | 0.00419 | 0.0041 | 0.00398 | 0.00385 | 0.00369 | 0.00351 | 0.00335 | 0.00322 | 0.00317 | 0.0032 | 0.00332 | 0.0035 | 0.00372 | 0.00396 | 0.00418 | 0.00435 | 0.00446 | 0.00452 | 0.00455 | 0.00457 | 0.00461 | 0.00466 | 0.00471 | 0.00473 | 0.00471 | 0.00464 | 0.00454 | 0.00443 | 0.00436 | 0.00433 | 0.00435 | 0.00442 | 0.0045 | 0.00456 | 0.00456 | 0.00448 | 0.00433 | 0.00414 | 0.00397 | 0.00389 | 0.00391 | 0.00403 | 0.00423 | 0.00447 | 0.0047 | 0.00488 | 0.00499 | 0.00503 | 0.00503 | 0.00502 | 0.00502 | 0.00503 | 0.00506 | 0.00511 | 0.00515 | 0.00517 | 0.00517 | 0.00515 | 0.00513 | 0.00512 | 0.00511 | 0.00512 | 0.00515 | 0.00518 | 0.00519 | 0.00518 | 0.00515 | 0.00511 | 0.00507 | 0.00507 | 0.0051 | 0.00517 | 0.00526 | 0.00537 | 0.00546 | 0.00554 | 0.00559 | 0.00561 | 0.00561 | 0.0056 | 0.0056 | 0.0056 | 0.00562 | 0.00563 | 0.00564 | 0.00563 | 0.00561 | 0.0056 | 0.0056 | 0.00561 | 0.00562 | 0.00562 | 0.00563 | 0.00564 | 0.00564 | 0.00563 | 0.00563 | 0.00562 | 0.00562 | 0.00564 | 0.00567 | 0.0057 | 0.00575 | 0.0058 | 0.00584 | 0.00587 | 0.00589 | 0.00592 | 0.00594 | 0.00597 | 0.006 | 0.00601 | 0.006 | 0.00596 | 0.0059 | 0.00584 | 0.00578 | 0.00574 | 0.00572 | 0.00573 | 0.00578 | 0.00585 | 0.00593 | 0.00602 | 0.00608 | 0.00613 | 0.00616 | 0.00618 | 0.0062 | 0.0062 | 0.00619 | 0.00617 | 0.00615 | 0.00613 | 0.00613 | 0.00613 | 0.00615 | 0.00616 | 0.00619 | 0.0062 | 0.00621 | 0.00622 | 0.00623 | 0.00625 | 0.00627 | 0.00629 | 0.0063 | 0.00631 | 0.0063 | 0.00627 | 0.00622 | 0.00617 | 0.00613 | 0.00611 | 0.00612 | 0.00615 | 0.00621 | 0.00627 | 0.00632 | 0.00637 | 0.00639 | 0.0064 | 0.0064 | 0.0064 | 0.00641 | 0.00643 | 0.00644 | 0.00646 | 0.00648 | 0.0065 | 0.00652 | 0.00653 | 0.00654 | 0.00654 | 0.00654 | 0.00654 | 0.00653 | 0.00652 | 0.0065 | 0.00647 | 0.00645 | 0.00644 | 0.00642 | 0.00641 | 0.00641 | 0.00643 | 0.00645 | 0.00647 | 0.00648 | 0.00648 | 0.00648 | 0.00647 | 0.00647 | 0.00646 | 0.00647 | 0.00649 | 0.00653 | 0.00659 | 0.00665 | 0.00669 | 0.0067 | 0.0067 | 0.00669 | 0.00668 | 0.00667 | 0.00666 | 0.00666 | 0.00666 | 0.00666 | 0.00666 | 0.00667 | 0.00666 | 0.00666 | 0.00666 | 0.00666 | 0.00667 | 0.0067 | 0.00673 | 0.00676 | 0.00678 | 0.0068 | 0.0068 | 0.00679 | 0.00678 | 0.00677 | 0.00676 | 0.00674 | 0.00674 | 0.00674 | 0.00676 | 0.00677 | 0.00678 | 0.00678 | 0.00677 | 0.00677 | 0.00677 | 0.00678 | 0.00679 | 0.00681 | 0.00682 | 0.00682 | 0.00682 | 0.00682 | 0.00682 | 0.00682 | 0.00683 | 0.00685 | 0.00687 | 0.00691 | 0.00695 | 0.00698 | 0.007 | 0.00701 | 0.00702 | 0.00702 | 0.00701 | 0.007 | 0.00699 | 0.00697 | 0.00696 | 0.00695 | 0.00693 | 0.00691 | 0.0069 | 0.00688 | 0.00687 | 0.00686 | 0.00685 | 0.00683 | 0.00682 | 0.00681 | 0.00679 | 0.00678 | 0.00676 | 0.00675 | 0.00676 | 0.00677 | 0.00678 | 0.0068 | 0.00681 | 0.00682 | 0.00682 | 0.00681 | 0.0068 | 0.00679 | 0.00678 | 0.00677 | 0.00677 | 0.00676 | 0.00676 | 0.00677 | 0.00677 | 0.00678 | 0.0068 | 0.00681 | 0.00682 | 0.00682 | 0.00683 | 0.00683 | 0.00682 | 0.00681 | 0.0068 | 0.00678 | 0.00675 | 0.00672 | 0.00667 | 0.00663 | 0.00659 | 0.00657 | 0.00656 | 0.00657 | 0.00659 | 0.00663 | 0.00666 | 0.00669 | 0.0067 | 0.0067 | 0.00669 | 0.00668 | 0.00667 | 0.00667 | 0.00667 | 0.00668 | 0.00668 | 0.00668 | 0.00669 | 0.00669 | 0.00669 | 0.00669 | 0.00668 | 0.00668 | 0.00667 | 0.00667 | 0.00668 | 0.00668 | 0.00668 | 0.00669 | 0.0067 | 0.00671 | 0.00672 | 0.00671 | 0.00669 | 0.00666 | 0.00664 | 0.00663 | 0.00663 | 0.00664 | 0.00665 | 0.00666 | 0.00668 | 0.00669 | 0.00669 | 0.00668 | 0.00666 | 0.00663 | 0.00662 | 0.0066 | 0.0066 | 0.0066 | 0.0066 | 0.0066 | 0.00661 | 0.00661 | 0.00663 | 0.00664 | 0.00666 | 0.00667 | 0.00668 | 0.00669 | 0.00669 | 0.00668 | 0.00667 | 0.00665 | 0.00663 | 0.00662 | 0.0066 | 0.0066 | 0.0066 | 0.00661 | 0.00661 | 0.00661 | 0.00662 | 0.00663 | 0.00663 | 0.00664 | 0.00664 | 0.00664 | 0.00665 | 0.00667 | 0.00668 | 0.00669 | 0.00669 | 0.00668 | 0.00667 | 0.00665 | 0.00663 | 0.00661 | 0.00659 | 0.00658 | 0.00658 | 0.00659 | 0.0066 | 0.00659 | 0.00658 | 0.00657 | 0.00656 | 0.00655 | 0.00656 | 0.00656 | 0.00657 | 0.00658 | 0.00659 | 0.0066 | 0.0066 | 0.00658 | 0.00657 | 0.00655 | 0.00655 | 0.00654 | 0.00654 | 0.00653 | 0.00652 | 0.00652 | 0.00651 | 0.0065 | 0.00649 | 0.00648 | 0.00648 | 0.00648 | 0.00649 | 0.0065 | 0.00651 | 0.00652 | 0.00653 | 0.00653 | 0.00653 | 0.00653 | 0.00652 | 0.00651 | 0.00651 | 0.00651 | 0.00651 | 0.00652 | 0.00652 | 0.00651 | 0.0065 | 0.00648 | 0.00647 | 0.00647 | 0.00646 | 0.00646 | 0.00646 | 0.00646 | 0.00646 | 0.00646 | 0.00646 | 0.00645 | 0.00644 | 0.00643 | 0.00642 | 0.00641 | 0.0064 | 0.0064 | 0.0064 | 0.0064 | 0.0064 | 0.0064 | 0.00638 | 0.00636 | 0.00633 | 0.00631 | 0.00629 | 0.00627 | 0.00626 | 0.00627 | 0.00628 | 0.0063 | 0.00631 | 0.00631 | 0.0063 | 0.00629 | 0.00627 | 0.00626 | 0.00624 | 0.00622 | 0.00621 | 0.0062 | 0.00619 | 0.0062 | 0.00621 | 0.00623 | 0.00625 | 0.00626 | 0.00627 | 0.00626 | 0.00623 | 0.0062 | 0.00617 | 0.00615 | 0.00614 | 0.00613 | 0.00614 | 0.00614 | 0.00614 | 0.00613 | 0.00612 | 0.00611 | 0.00611 | 0.0061 | 0.0061 | 0.00609 | 0.00609 | 0.00609 | 0.00608 | 0.00607 | 0.00606 | 0.00605 | 0.00604 | 0.00603 | 0.00603 | 0.00602 | 0.00602 | 0.00602 | 0.00601 | 0.00601 | 0.006 | 0.00599 | 0.00599 | 0.00599 | 0.00598 | 0.00598 | 0.00598 | 0.00597 | 0.00596 | 0.00595 | 0.00593 | 0.00592 | 0.00591 | 0.00591 | 0.00592 | 0.00594 | 0.00595 | 0.00596 | 0.00597 | 0.00598 | 0.00598 | 0.00597 | 0.00595 | 0.00593 | 0.00591 | 0.0059 | 0.00589 | 0.00589 | 0.00589 | 0.00589 | 0.00589 | 0.0059 | 0.00591 | 0.00592 | 0.00593 | 0.00594 | 0.00595 | 0.00595 | 0.00596 | 0.00596 | 0.00596 | 0.00594 | 0.00591 | 0.00588 | 0.00585 | 0.00584 | 0.00583 | 0.00582 | 0.00581 | 0.00581 | 0.0058 | 0.00581 | 0.00581 | 0.00582 | 0.00583 | 0.00584 | 0.00585 | 0.00585 | 0.00584 | 0.00582 | 0.00579 | 0.00576 | 0.00573 | 0.00571 | 0.0057 | 0.0057 | 0.00572 | 0.00573 | 0.00575 | 0.00576 | 0.00576 | 0.00576 | 0.00575 | 0.00574 | 0.00572 | 0.00572 | 0.00571 | 0.00571 | 0.00571 | 0.00572 | 0.00573 | 0.00574 | 0.00575 | 0.00575 | 0.00574 | 0.00574 | 0.00575 | 0.00575 | 0.00576 | 0.00577 | 0.00577 | 0.00578 | 0.0058 | 0.00581 | 0.00581 | 0.00581 | 0.00579 | 0.00576 | 0.00574 | 0.00571 | 0.0057 | 0.00568 | 0.00568 | 0.00567 | 0.00568 | 0.00568 | 0.00568 | 0.00569 | 0.00569 | 0.00569 | 0.0057 | 0.00572 | 0.00573 | 0.00575 | 0.00577 | 0.00578 | 0.00579 | 0.00579 | 0.0058 | 0.00579 | 0.00579 | 0.00578 | 0.00576 | 0.00574 | 0.00572 | 0.00571 | 0.0057 | 0.00569 | 0.00569 | 0.00569 | 0.00569 | 0.0057 | 0.00571 | 0.00573 | 0.00574 | 0.00575 | 0.00575 | 0.00577 | 0.0058 | 0.00582 | 0.00585 | 0.00587 | 0.0059 | 0.00591 | 0.00593 | 0.00593 | 0.00592 | 0.00592 | 0.00593 | 0.00596 | 0.00601 | 0.00606 | 0.00611 | 0.00616 | 0.00621 | 0.00625 | 0.00628 | 0.00631 | 0.00635 | 0.0064 | 0.00645 | 0.00652 | 0.00658 | 0.00665 | 0.00672 | 0.0068 | 0.00689 | 0.00698 | 0.00707 | 0.00715 | 0.00723 | 0.00731 | 0.0074 | 0.00749 | 0.00759 | 0.00771 | 0.00784 | 0.00798 | 0.00813 | 0.00828 | 0.00843 | 0.00858 | 0.00873 | 0.00889 | 0.00906 | 0.00923 | 0.00942 | 0.00962 | 0.00982 | 0.01002 | 0.01021 | 0.0104 | 0.01059 | 0.01078 | 0.01096 | 0.01114 | 0.01131 | 0.01148 | 0.01167 | 0.01188 | 0.0121 | 0.01235 | 0.01262 | 0.01291 | 0.01321 | 0.01351 | 0.0138 | 0.01408 | 0.01434 | 0.0146 | 0.01485 | 0.01508 | 0.01532 | 0.01556 | 0.01582 | 0.01609 | 0.01635 | 0.01662 | 0.01688 | 0.01713 | 0.01735 | 0.01752 | 0.01762 | 0.01767 | 0.01769 | 0.01776 | 0.01796 | 0.01834 | 0.01886 | 0.01944 | 0.02002 | 0.02054 | 0.02097 | 0.02124 | 0.02133 | 0.02122 | 0.02096 | 0.02067 | 0.02044 | 0.02028 | 0.02017 | 0.0201 | 0.02005 | 0.02004 | 0.02008 | 0.02014 | 0.02019 | 0.02022 | 0.02024 | 0.02025 | 0.02028 | 0.02034 | 0.02043 | 0.02052 | 0.02061 | 0.0207 | 0.02076 | 0.0208 | 0.02079 | 0.02072 | 0.02059 | 0.02043 | 0.02023 | 0.02003 | 0.01981 | 0.01959 | 0.01938 | 0.01919 | 0.01903 | 0.01891 | 0.01881 | 0.01872 | 0.01863 | 0.01854 | 0.01845 | 0.01834 | 0.01822 | 0.01808 | 0.01793 | 0.01779 | 0.01765 | 0.01752 | 0.01739 | 0.01725 | 0.01712 | 0.01697 | 0.01683 | 0.01669 | 0.01657 | 0.01647 | 0.0164 | 0.01636 | 0.01635 | 0.01636 | 0.01638 | 0.0164 | 0.01641 | 0.0164 | 0.01637 | 0.01634 | 0.01631 | 0.01629 | 0.01628 | 0.01627 | 0.01628 | 0.01628 | 0.0163 | 0.01632 | 0.01634 | 0.01636 | 0.0164 | 0.01645 | 0.01652 | 0.01661 | 0.01672 | 0.01683 | 0.01694 | 0.01705 | 0.01717 | 0.01728 | 0.01739 | 0.0175 | 0.01762 | 0.01774 | 0.01786 | 0.01796 | 0.01804 | 0.0181 | 0.01814 | 0.01814 | 0.01812 | 0.01808 | 0.01804 | 0.01802 | 0.01801 | 0.01804 | 0.0181 | 0.01818 | 0.01827 | 0.01834 | 0.01839 | 0.01841 | 0.0184 | 0.01837 | 0.01832 | 0.01829 | 0.01827 | 0.01827 | 0.01831 | 0.01841 | 0.01861 | 0.0189 | 0.01922 | 0.0195 | 0.01968 | 0.01973 | 0.01964 | 0.01941 | 0.01907 | 0.01866 | 0.01826 | 0.01793 | 0.01774 | 0.01767 | 0.01767 | 0.01768 | 0.01767 | 0.01763 | 0.01756 | 0.01747 | 0.01736 | 0.01726 | 0.01717 | 0.01712 | 0.01709 | 0.01709 | 0.01709 | 0.01708 | 0.01705 | 0.01698 | 0.01686 | 0.0167 | 0.01652 | 0.01631 | 0.0161 | 0.0159 | 0.01569 | 0.01551 | 0.01534 | 0.0152 | 0.01507 | 0.01496 | 0.01485 | 0.01477 | 0.0147 | 0.01464 | 0.01458 | 0.01451 | 0.01443 | 0.01435 | 0.01426 | 0.01415 | 0.01403 | 0.0139 | 0.01377 | 0.01362 | 0.01348 | 0.01332 | 0.01316 | 0.01299 | 0.01283 | 0.01267 | 0.01251 | 0.01237 | 0.01225 | 0.01214 | 0.01204 | 0.01195 | 0.01186 | 0.01178 | 0.0117 | 0.01162 | 0.01154 | 0.01146 | 0.01137 | 0.01128 | 0.01118 | 0.01108 | 0.01096 | 0.01083 | 0.01069 | 0.01053 | 0.01038 | 0.01022 | 0.01006 | 0.00991 | 0.00977 | 0.00964 | 0.00953 | 0.00942 | 0.00933 | 0.00925 | 0.00918 | 0.00911 | 0.00904 | 0.00898 | 0.00891 | 0.00885 | 0.00879 | 0.00873 | 0.00867 | 0.00861 | 0.00855 | 0.0085 | 0.00845 | 0.0084 | 0.00835 | 0.0083 | 0.00826 | 0.00824 | 0.00821 | 0.0082 | 0.00818 | 0.00818 | 0.00817 | 0.00816 | 0.00813 | 0.00809 | 0.00805 | 0.00801 | 0.00796 | 0.00792 | 0.00788 | 0.00785 | 0.00782 | 0.0078 | 0.0078 | 0.00779 | 0.00779 | 0.0078 | 0.00781 | 0.00782 | 0.00783 | 0.00783 | 0.00781 | 0.0078 | 0.00778 | 0.00776 | 0.00775 | 0.00773 | 0.00773 | 0.00772 | 0.00772 | 0.00772 | 0.00771 | 0.0077 | 0.00769 | 0.00768 | 0.00767 | 0.00766 | 0.00765 | 0.00763 | 0.00762 | 0.0076 | 0.00759 | 0.00757 | 0.00756 | 0.00755 | 0.00754 | 0.00754 | 0.00754 | 0.00753 | 0.00751 | 0.0075 | 0.00749 | 0.00749 | 0.00749 | 0.00749 | 0.00749 | 0.00749 | 0.00748 | 0.00748 | 0.00746 | 0.00743 | 0.00741 | 0.00739 | 0.00738 | 0.00738 | 0.00738 | 0.00739 | 0.00739 | 0.0074 | 0.0074 | 0.0074 | 0.00739 | 0.00738 | 0.00737 | 0.00735 | 0.00734 | 0.00733 | 0.00732 | 0.00732 | 0.00731 | 0.00732 | 0.00732 | 0.00733 | 0.00734 | 0.00735 | 0.00736 | 0.00736 | 0.00737 | 0.00738 | 0.00737 | 0.00736 | 0.00735 | 0.00734 | 0.00733 | 0.00732 | 0.00731 | 0.00731 | 0.00731 | 0.00731 | 0.00731 | 0.00731 | 0.00731 | 0.0073 | 0.00729 | 0.00728 | 0.00727 | 0.00727 | 0.00727 | 0.00727 | 0.00727 | 0.00728 | 0.00728 | 0.00728 | 0.00728 | 0.00727 | 0.00727 | 0.00726 | 0.00727 | 0.00727 | 0.00728 | 0.00728 | 0.00727 | 0.00726 | 0.00724 | 0.00723 | 0.00721 | 0.00719 | 0.00718 | 0.00718 | 0.00719 | 0.00721 | 0.00722 | 0.00722 | 0.00722 | 0.00722 | 0.00721 | 0.0072 | 0.00719 | 0.00718 | 0.00718 | 0.00719 | 0.00719 | 0.0072 | 0.00719 | 0.00719 | 0.00718 | 0.00717 | 0.00716 | 0.00715 | 0.00714 | 0.00713 | 0.00712 | 0.00712 | 0.00712 | 0.00713 | 0.00713 | 0.00713 | 0.00713 | 0.00714 | 0.00713 | 0.00713 | 0.00712 | 0.00712 | 0.00712 | 0.00712 | 0.00712 | 0.00712 | 0.00712 | 0.00712 | 0.00711 | 0.00709 | 0.00708 | 0.00708 | 0.00707 | 0.00707 | 0.00706 | 0.00706 | 0.00707 | 0.00708 | 0.00709 | 0.00709 | 0.0071 | 0.0071 | 0.0071 | 0.0071 | 0.00709 | 0.00708 | 0.00708 | 0.00708 | 0.00708 | 0.00709 | 0.00709 | 0.00709 | 0.00709 | 0.00709 | 0.00709 | 0.00709 | 0.00709 | 0.0071 | 0.0071 | 0.0071 | 0.00709 | 0.00708 | 0.00707 | 0.00706 | 0.00706 | 0.00706 | 0.00707 | 0.00708 | 0.0071 | 0.00712 | 0.00714 | 0.00715 | 0.00716 | 0.00717 | 0.00717 | 0.00718 | 0.00718 | 0.00718 | 0.00718 | 0.00718 | 0.00718 | 0.00719 | 0.0072 | 0.00722 | 0.00724 | 0.00726 | 0.00728 | 0.00729 | 0.00731 | 0.00731 | 0.00732 | 0.00732 | 0.00733 | 0.00733 | 0.00733 | 0.00733 | 0.00733 | 0.00733 | 0.00734 | 0.00734 | 0.00733 | 0.00733 | 0.00732 | 0.00732 | 0.00732 | 0.00732 | 0.00732 | 0.00733 | 0.00735 | 0.00737 | 0.00739 | 0.00741 | 0.00742 | 0.00743 | 0.00742 | 0.00741 | 0.00741 | 0.0074 | 0.0074 | 0.0074 | 0.00741 | 0.00741 | 0.0074 | 0.0074 | 0.00739 | 0.00738 | 0.00738 | 0.00737 | 0.00738 | 0.00739 | 0.0074 | 0.0074 | 0.00739 | 0.00738 | 0.00736 | 0.00735 | 0.00735 | 0.00736 | 0.00737 | 0.00738 | 0.00738 | 0.00739 | 0.00738 | 0.00738 | 0.00737 | 0.00736 | 0.00736 | 0.00737 | 0.00738 | 0.00738 | 0.00739 | 0.00739 | 0.00739 | 0.00739 | 0.00737 | 0.00736 | 0.00734 | 0.00734 | 0.00734 | 0.00734 | 0.00734 | 0.00734 | 0.00733 | 0.00733 | 0.00732 | 0.00731 | 0.0073 | 0.0073 | 0.00731 | 0.00732 | 0.00734 | 0.00735 | 0.00735 | 0.00734 | 0.00733 | 0.0073 | 0.00728 | 0.00726 | 0.00724 | 0.00724 | 0.00724 | 0.00724 | 0.00726 | 0.00728 | 0.0073 | 0.00733 | 0.00734 | 0.00736 | 0.00736 | 0.00736 | 0.00735 | 0.00733 | 0.00731 | 0.00731 | 0.00731 | 0.00733 | 0.00737 | 0.0074 | 0.00744 | 0.00746 | 0.00747 | 0.00745 | 0.00743 | 0.0074 | 0.00738 | 0.00737 | 0.00737 | 0.00738 | 0.00739 | 0.0074 | 0.0074 | 0.0074 | 0.00738 | 0.00737 | 0.00735 | 0.00733 | 0.00733 | 0.00732 | 0.00733 | 0.00733 | 0.00733 | 0.00733 | 0.00734 | 0.00735 | 0.00736 | 0.00738 | 0.00739 | 0.00741 | 0.00742 | 0.00743 | 0.00743 | 0.00742 | 0.0074 | 0.00738 | 0.00736 | 0.00734 | 0.00733 | 0.00733 | 0.00733 | 0.00734 | 0.00735 | 0.00738 | 0.0074 | 0.00741 | 0.00743 | 0.00744 | 0.00745 | 0.00745 | 0.00745 | 0.00744 | 0.00744 | 0.00745 | 0.00746 | 0.00747 | 0.00749 | 0.00751 | 0.00751 | 0.00751 | 0.00749 | 0.00747 | 0.00745 | 0.00744 | 0.00743 | 0.00743 | 0.00744 | 0.00745 | 0.00746 | 0.00747 | 0.00747 | 0.00746 | 0.00746 | 0.00746 | 0.00745 | 0.00745 | 0.00745 | 0.00746 | 0.00746 | 0.00746 | 0.00746 | 0.00746 | 0.00746 | 0.00745 | 0.00744 | 0.00743 | 0.00741 | 0.00741 | 0.00742 | 0.00744 | 0.00746 | 0.00749 | 0.00751 | 0.00753 | 0.00754 | 0.00755 | 0.00755 | 0.00754 | 0.00753 | 0.00751 | 0.00751 | 0.00751 | 0.00751 | 0.00751 | 0.00752 | 0.00752 | 0.00752 | 0.00753 | 0.00753 | 0.00754 | 0.00755 | 0.00756 | 0.00756 | 0.00757 | 0.00759 | 0.0076 | 0.00761 | 0.00762 | 0.00761 | 0.00761 | 0.00761 | 0.00763 | 0.00765 | 0.00765 | 0.00765 | 0.00764 | 0.00763 | 0.00763 | 0.00763 | 0.00762 | 0.00761 | 0.0076 | 0.0076 | 0.00761 | 0.00762 | 0.00762 | 0.00762 | 0.00762 | 0.00762 | 0.00762 | 0.00761 | 0.0076 | 0.0076 | 0.0076 | 0.00761 | 0.00762 | 0.00763 | 0.00765 | 0.00767 | 0.00769 | 0.0077 | 0.00771 | 0.0077 | 0.0077 | 0.0077 | 0.00771 | 0.00771 | 0.00771 | 0.0077 | 0.00769 | 0.00768 | 0.00769 | 0.0077 | 0.00771 | 0.00771 | 0.0077 | 0.0077 | 0.0077 | 0.0077 | 0.00771 | 0.00772 | 0.00773 | 0.00775 | 0.00777 | 0.00778 | 0.0078 | 0.0078 | 0.0078 | 0.0078 | 0.0078 | 0.00782 | 0.00784 | 0.00785 | 0.00786 | 0.00785 | 0.00784 | 0.00784 | 0.00783 | 0.00782 | 0.00781 | 0.00779 | 0.00779 | 0.0078 | 0.00781 | 0.00781 | 0.00781 | 0.00781 | 0.00782 | 0.00784 | 0.00786 | 0.00788 | 0.0079 | 0.0079 | 0.0079 | 0.00789 | 0.00788 | 0.00786 | 0.00784 | 0.00781 | 0.00779 | 0.00779 | 0.00779 | 0.0078 | 0.00781 | 0.00782 | 0.00784 | 0.00786 | 0.00789 | 0.00793 | 0.00795 | 0.00795 | 0.00795 | 0.00794 | 0.00793 | 0.00792 | 0.0079 | 0.00789 | 0.00788 | 0.00787 | 0.00788 | 0.0079 | 0.00793 | 0.00795 | 0.00797 | 0.00799 | 0.00801 | 0.00802 | 0.00802 | 0.00801 | 0.008 | 0.00799 | 0.00799 | 0.00799 | 0.00799 | 0.00799 | 0.00799 | 0.00799 | 0.00799 | 0.00798 | 0.00795 | 0.00793 | 0.00794 | 0.00798 | 0.00804 | 0.00811 | 0.00819 | 0.00826 | 0.00832 | 0.00836 | 0.00836 | 0.00832 | 0.00826 | 0.0082 | 0.00813 | 0.00806 | 0.00798 | 0.0079 | 0.0078 | 0.00768 | 0.00754 | 0.00738 | 0.00718 | 0.00695 | 0.0067 | 0.00641 | 0.00611 | 0.00577 | 0.00545 | 0.00514 | 0.00488 | 0.00465 | 0.00446 | 0.00433 | 0.00428 | 0.00431 | 0.00439 | 0.00453 | 0.00471 | 0.00494 | 0.00518 | 0.00539 | 0.00557 | 0.00573 | 0.0059 | 0.00611 | 0.00636 | 0.00654 | 0.00663 | 0.00668 | 0.00675 | 0.00683 | 0.00693 | 0.00705 | 0.00713 | 0.00717 | 0.00721 | 0.00729 | 0.00734 | 0.00731 | 0.00722 | 0.00711 | 0.00705 | 0.00708 | 0.00715 | 0.00717 | 0.0071 | 0.007 | 0.00684 | 0.00652 | 0.00592 | 0.00494 | 0.00378 | 0.00272 | 0.00198 | 0.00169 | 0.0018 | 0.00235 | 0.00319 | 0.00421 | 0.00527 | 0.0062 | 0.00684 | 0.0071 | 0.00722 | 0.00732 | 0.00747 | 0.00768 | 0.00776 | 0.00782 | 0.00774 | 0.00766 | 0.00759 | 0.00745 | 0.00737 | 0.0072 | 0.00707 | 0.00689 | 0.00653 | 0.00615 | 0.00573 | 0.00543 | 0.00528 | 0.00511 | 0.00499 | 0.0049 | 0.00492 | 0.0051 | 0.00524 | 0.00517 | 0.00501 | 0.00487 | 0.00481 | 0.00485 | 0.00481 | 0.00469 | 0.00465 | 0.00457 | 0.00461 | 0.00477 | 0.00475 | 0.00474 | 0.00475 | 0.00469 | 0.00481 | 0.00486 | 0.00473 | 0.00472 | 0.00462 | 0.0045 | 0.00454 | 0.00451 | 0.00448 | 0.0046 | 0.00464 | 0.00469 | 0.00484 | 0.00488 | 0.00493 | 0.00509 | 0.00518 | 0.00529 | 0.00547 | 0.00558 | 0.0057 | 0.00587 | 0.00598 | 0.00607 | 0.0062 | 0.0063 | 0.0064 | 0.00654 | 0.00664 | 0.00674 | 0.00687 | 0.00697 | 0.00706 | 0.00716 | 0.00726 | 0.00735 | 0.00746 | 0.00756 | 0.00767 | 0.00777 | 0.00788 | 0.00797 | 0.00806 | 0.00812 | 0.00815 | 0.00818 | 0.0082 | 0.00823 | 0.00826 | 0.00829 | 0.00831 | 0.00832 | 0.00833 | 0.00834 | 0.00835 | 0.00836 | 0.00838 | 0.0084 | 0.00842 | 0.00845 | 0.00848 | 0.00849 | 0.00849 | 0.00846 | 0.00841 | 0.00836 | 0.00831 | 0.00827 | 0.00822 | 0.00817 | 0.00812 | 0.00808 | 0.00805 | 0.00804 | 0.00803 | 0.00803 | 0.00802 | 0.00802 | 0.00802 | 0.00804 | 0.00805 | 0.00804 | 0.00802 | 0.008 | 0.00798 | 0.00795 | 0.00793 | 0.00793 | 0.00792 | 0.00791 | 0.00792 | 0.00791 | 0.0079 | 0.00788 | 0.00785 | 0.00783 | 0.00781 | 0.00781 | 0.00786 | 0.00791 | 0.00798 | 0.00803 | 0.00808 | 0.00812 | 0.00816 | 0.00818 | 0.00819 | 0.00817 | 0.00814 | 0.0081 | 0.00806 | 0.00802 | 0.00797 | 0.00793 | 0.00792 | 0.00792 | 0.00794 | 0.00796 | 0.00797 | 0.00797 | 0.00797 | 0.00796 | 0.00794 | 0.00792 | 0.00788 | 0.00786 | 0.00787 | 0.00791 | 0.00795 | 0.00798 | 0.008 | 0.00802 | 0.00804 | 0.00803 | 0.008 | 0.00795 | 0.00791 | 0.00789 | 0.00789 | 0.00791 | 0.00792 | 0.00791 | 0.0079 | 0.00789 | 0.00788 | 0.00787 | 0.00785 | 0.00784 | 0.00783 | 0.00784 | 0.00785 | 0.00786 | 0.00786 | 0.00786 | 0.00785 | 0.00785 | 0.00785 | 0.00786 | 0.00789 | 0.00794 | 0.00798 | 0.008 | 0.00799 | 0.00795 | 0.00789 | 0.00783 | 0.0078 | 0.00779 | 0.00781 | 0.00787 | 0.00794 | 0.00802 | 0.00808 | 0.00811 | 0.0081 | 0.00809 | 0.0081 | 0.00812 | 0.00817 | 0.00823 | 0.00827 | 0.00826 | 0.00817 | 0.00804 | 0.00787 | 0.00771 | 0.00758 | 0.00748 | 0.00743 | 0.00742 | 0.00745 | 0.00749 | 0.00753 | 0.00755 | 0.00754 | 0.00751 | 0.00748 | 0.00745 | 0.00743 | 0.00742 | 0.00741 | 0.00741 | 0.00743 | 0.00746 | 0.00751 | 0.00758 | 0.00766 | 0.00772 | 0.00778 | 0.00784 | 0.00793 | 0.00807 | 0.00821 | 0.00831 | 0.00829 | 0.00816 | 0.00796 | 0.00773 | 0.00748 | 0.00723 | 0.007 | 0.00683 | 0.00676 | 0.00677 | 0.00683 | 0.0069 | 0.00694 | 0.00698 | 0.00704 | 0.00712 | 0.0072 | 0.00725 | 0.00726 | 0.00723 | 0.00719 | 0.00714 | 0.00709 | 0.00705 | 0.00702 | 0.007 | 0.00699 | 0.00698 | 0.00698 | 0.00697 | 0.00694 | 0.00692 | 0.0069 | 0.00689 | 0.00687 | 0.00685 | 0.00682 | 0.00681 | 0.00682 | 0.00685 | 0.00689 | 0.00692 | 0.00696 | 0.00699 | 0.00702 | 0.00704 | 0.00705 | 0.00704 | 0.00704 | 0.00706 | 0.00709 | 0.00715 | 0.0072 | 0.00725 | 0.00729 | 0.00732 | 0.00734 | 0.00735 | 0.00734 | 0.00732 | 0.0073 | 0.00729 | 0.00729 | 0.0073 | 0.00734 | 0.00738 | 0.00743 | 0.00747 | 0.0075 | 0.00752 | 0.00754 | 0.00755 | 0.00755 | 0.00755 | 0.00755 | 0.00755 | 0.00754 | 0.00753 | 0.00751 | 0.00747 | 0.00742 | 0.00737 | 0.00734 | 0.00733 | 0.00734 | 0.00737 | 0.0074 | 0.00743 | 0.00745 | 0.00747 | 0.00748 | 0.00746 | 0.00743 | 0.00738 | 0.00735 | 0.00732 | 0.00729 | 0.00724 | 0.00718 | 0.00712 | 0.00708 | 0.00707 | 0.00709 | 0.00714 | 0.00722 | 0.00731 | 0.00741 | 0.0075 | 0.00756 | 0.00759 | 0.00759 | 0.00759 | 0.0076 | 0.00761 | 0.00763 | 0.00765 | 0.00765 | 0.00764 | 0.0076 | 0.00755 | 0.0075 | 0.00745 | 0.00741 | 0.00738 | 0.00737 | 0.00739 | 0.00743 | 0.00748 | 0.00754 | 0.00756 | 0.00756 | 0.00752 | 0.00747 | 0.00742 | 0.00737 | 0.00732 | 0.00728 | 0.00726 | 0.00728 | 0.00733 | 0.00737 | 0.00739 | 0.00738 | 0.00735 | 0.00732 | 0.0073 | 0.00727 | 0.00723 | 0.00718 | 0.00717 | 0.00719 | 0.00726 | 0.00734 | 0.00743 | 0.00752 | 0.00761 | 0.00769 | 0.00775 | 0.00776 | 0.00773 | 0.00768 | 0.00763 | 0.00758 | 0.00752 | 0.00746 | 0.00741 | 0.00737 | 0.00737 | 0.00741 | 0.00746 | 0.00752 | 0.00757 | 0.00761 | 0.00764 | 0.00765 | 0.00764 | 0.00763 | 0.00762 | 0.00762 | 0.0076 | 0.00759 | 0.00757 | 0.00752 | 0.00743 | 0.00732 | 0.0072 | 0.00712 | 0.00707 | 0.00705 | 0.00703 | 0.007 | 0.00698 | 0.00697 | 0.00697 | 0.00696 | 0.0069 | 0.00683 | 0.00676 | 0.00673 | 0.00672 | 0.00672 | 0.00672 | 0.00674 | 0.00677 | 0.00682 | 0.00687 | 0.00692 | 0.00698 | 0.00706 | 0.00717 | 0.00729 | 0.00741 | 0.0075 | 0.00753 | 0.00751 | 0.00744 | 0.00732 | 0.00716 | 0.00699 | 0.00684 | 0.00675 | 0.00672 | 0.00671 | 0.00673 | 0.00674 | 0.00677 | 0.00681 | 0.00685 | 0.00688 | 0.00691 | 0.00693 | 0.00692 | 0.00686 | 0.00674 | 0.0066 | 0.00648 | 0.0064 | 0.00636 | 0.00636 | 0.00639 | 0.00647 | 0.00661 | 0.00677 | 0.00692 | 0.00702 | 0.00708 | 0.00711 | 0.00713 | 0.00715 | 0.00717 | 0.00722 | 0.00731 | 0.00743 | 0.00757 | 0.00771 | 0.00783 | 0.00792 | 0.00795 | 0.00791 | 0.00781 | 0.00768 | 0.00754 | 0.0074 | 0.00726 | 0.00712 | 0.00698 | 0.00685 | 0.00675 | 0.00669 | 0.00668 | 0.00669 | 0.00674 | 0.0068 | 0.00687 | 0.00694 | 0.00701 | 0.00706 | 0.00709 | 0.00708 | 0.00704 | 0.00697 | 0.00689 | 0.00682 | 0.00677 | 0.00673 | 0.00672 | 0.00673 | 0.00675 | 0.00679 | 0.00684 | 0.00688 | 0.00692 | 0.00695 | 0.00696 | 0.00697 | 0.00697 | 0.00696 | 0.00695 | 0.00694 | 0.00695 | 0.00695 | 0.00692 | 0.00685 | 0.00673 | 0.0066 | 0.00649 | 0.00641 | 0.00638 | 0.0064 | 0.00647 | 0.00658 | 0.00673 | 0.00686 | 0.00696 | 0.00701 | 0.00704 | 0.00705 | 0.00706 | 0.00706 | 0.00705 | 0.00704 | 0.00703 | 0.00701 | 0.007 | 0.00698 | 0.00698 | 0.00698 | 0.00698 | 0.00694 | 0.00685 | 0.00671 | 0.00655 | 0.0064 | 0.00629 | 0.00624 | 0.00625 | 0.00631 | 0.00641 | 0.00655 | 0.00668 | 0.00679 | 0.00684 | 0.00685 | 0.00685 | 0.00684 | 0.00685 | 0.00685 | 0.00684 | 0.0068 | 0.00674 | 0.00666 | 0.00659 | 0.00654 | 0.00652 | 0.00653 | 0.00657 | 0.00663 | 0.0067 | 0.00677 | 0.00681 | 0.00683 | 0.00684 | 0.00683 | 0.00682 | 0.00682 | 0.00682 | 0.00681 | 0.0068 | 0.00676 | 0.00671 | 0.00665 | 0.00659 | 0.00655 | 0.00653 | 0.00653 | 0.00653 | 0.00655 | 0.00657 | 0.00659 | 0.00663 | 0.00666 | 0.00669 | 0.0067 | 0.00669 | 0.00668 | 0.00665 | 0.00663 | 0.00661 | 0.00659 | 0.00657 | 0.00656 | 0.00656 | 0.00655 | 0.00654 | 0.00652 | 0.0065 | 0.00649 | 0.00649 | 0.00652 | 0.00656 | 0.00659 | 0.0066 | 0.00658 | 0.00653 | 0.00647 | 0.00639 | 0.00631 | 0.00623 | 0.00617 | 0.00614 | 0.00614 | 0.00618 | 0.00623 | 0.00629 | 0.00634 | 0.00638 | 0.00639 | 0.00638 | 0.00635 | 0.00631 | 0.00627 | 0.00624 | 0.00624 | 0.00626 | 0.00631 | 0.00638 | 0.00644 | 0.0065 | 0.00655 | 0.00658 | 0.00659 | 0.00658 | 0.00654 | 0.00647 | 0.00636 | 0.00623 | 0.00609 | 0.00597 | 0.00588 | 0.00584 | 0.00583 | 0.00585 | 0.00589 | 0.00594 | 0.00598 | 0.00602 | 0.00604 | 0.00607 | 0.00609 | 0.00613 | 0.00617 | 0.0062 | 0.00622 | 0.00619 | 0.00614 | 0.00609 | 0.00605 | 0.00605 | 0.0061 | 0.00618 | 0.00627 | 0.00637 | 0.00647 | 0.00654 | 0.00659 | 0.00659 | 0.00655 | 0.00649 | 0.00641 | 0.00633 | 0.00628 | 0.00625 | 0.00625 | 0.00627 | 0.00631 | 0.00634 | 0.00636 | 0.00634 | 0.0063 | 0.00624 | 0.00617 | 0.00612 | 0.00607 | 0.00605 | 0.00604 | 0.00605 | 0.00607 | 0.00608 | 0.00608 | 0.00607 | 0.00605 | 0.00604 | 0.00604 | 0.00607 | 0.00611 | 0.00615 | 0.00617 | 0.00616 | 0.00609 | 0.00599 | 0.00587 | 0.00577 | 0.00571 | 0.00571 | 0.00576 | 0.00583 | 0.00591 | 0.00595 | 0.00597 | 0.00595 | 0.00594 | 0.00594 | 0.00597 | 0.00603 | 0.0061 | 0.00616 | 0.00618 | 0.00618 | 0.00614 | 0.00609 | 0.00605 | 0.00602 | 0.00601 | 0.00601 | 0.006 | 0.00599 | 0.00597 | 0.00596 | 0.00596 | 0.00598 | 0.00601 | 0.00604 | 0.00606 | 0.00606 | 0.00604 | 0.00601 | 0.006 | 0.00604 | 0.00616 | 0.00637 | 0.00665 | 0.00695 | 0.00722 | 0.0074 | 0.00745 | 0.00734 | 0.0071 | 0.00676 | 0.00638 | 0.00606 | 0.00584 | 0.00576 | 0.00581 | 0.00595 | 0.00611 | 0.00627 | 0.00637 | 0.0064 | 0.00637 | 0.00629 | 0.00618 | 0.00606 | 0.00597 | 0.00591 | 0.0059 | 0.00593 | 0.00599 | 0.00605 | 0.00608 | 0.00605 | 0.00597 | 0.00584 | 0.00569 | 0.00555 | 0.00546 | 0.00542 | 0.00544 | 0.00551 | 0.00559 | 0.00565 | 0.00567 | 0.00566 | 0.00566 | 0.00571 | 0.00584 | 0.00605 | 0.00631 | 0.00658 | 0.0068 | 0.00696 | 0.00704 | 0.00706 | 0.00704 | 0.00699 | 0.00693 | 0.00686 | 0.00678 | 0.00666 | 0.00649 | 0.00628 | 0.00604 | 0.00584 | 0.00572 | 0.00569 | 0.00576 | 0.00589 | 0.00604 | 0.00617 | 0.00626 | 0.00629 | 0.00627 | 0.00621 | 0.00615 | 0.00613 | 0.00616 | 0.00627 | 0.00642 | 0.00659 | 0.00671 | 0.00677 | 0.00673 | 0.00662 | 0.00644 | 0.00624 | 0.00605 | 0.00591 | 0.00584 | 0.00584 | 0.00589 | 0.00598 | 0.00608 | 0.00621 | 0.00635 | 0.0065 | 0.00663 | 0.00672 | 0.00675 | 0.00672 | 0.00666 | 0.00661 | 0.00662 | 0.00668 | 0.0068 | 0.00694 | 0.00709 | 0.00723 | 0.00733 | 0.00738 | 0.00736 | 0.00727 | 0.00714 | 0.00703 | 0.00694 | 0.00686 | 0.00677 | 0.00665 | 0.00649 | 0.00632 | 0.00617 | 0.00607 | 0.00605 | 0.00616 | 0.0064 | 0.00673 | 0.0071 | 0.00741 | 0.0076 | 0.00761 | 0.00741 | 0.00705 | 0.0066 | 0.00618 | 0.00588 | 0.00577 | 0.00585 | 0.00609 | 0.00641 | 0.00674 | 0.00703 | 0.00724 | 0.00738 | 0.00747 | 0.00756 | 0.00766 | 0.00777 | 0.00785 | 0.00791 | 0.00791 | 0.00785 | 0.00775 | 0.00761 | 0.0075 | 0.00745 | 0.00748 | 0.00758 | 0.00771 | 0.00783 | 0.00789 | 0.00788 | 0.00781 | 0.00768 | 0.00752 | 0.00735 | 0.00724 | 0.00722 | 0.00735 | 0.00764 | 0.00805 | 0.0085 | 0.00891 | 0.0092 | 0.00933 | 0.00932 | 0.00918 | 0.00898 | 0.00878 | 0.00865 | 0.00862 | 0.00867 | 0.00874 | 0.00876 | 0.00867 | 0.00848 | 0.00822 | 0.00793 | 0.00768 | 0.0075 | 0.00742 | 0.00746 | 0.00763 | 0.00791 | 0.00828 | 0.00868 | 0.00903 | 0.00927 | 0.00937 | 0.00932 | 0.00912 | 0.00883 | 0.0085 | 0.0082 | 0.00801 | 0.00794 | 0.00796 | 0.00803 | 0.0081 | 0.00817 | 0.00824 | 0.00831 | 0.00835 | 0.00835 | 0.0083 | 0.00821 | 0.00808 | 0.00795 | 0.00785 | 0.00783 | 0.00793 | 0.00814 | 0.00843 | 0.0087 | 0.00888 | 0.00893 | 0.00883 | 0.0086 | 0.00828 | 0.00793 | 0.00763 | 0.00743 | 0.00734 | 0.00732 | 0.00733 | 0.00735 | 0.00736 | 0.00736 | 0.00735 | 0.00734 | 0.00732 | 0.0073 | 0.00728 | 0.00727 | 0.00727 | 0.00727 | 0.00728 | 0.00729 | 0.0073 | 0.00731 | 0.00731 | 0.00731 | 0.00731 | 0.0073 | 0.00729 | 0.00728 | 0.00726 | 0.00725 | 0.00724 | 0.00723 | 0.00722 | 0.00722 | 0.00722 | 0.00723 | 0.00724 | 0.00725 | 0.00725 | 0.00724 | 0.00721 | 0.00718 | 0.00715 | 0.00712 | 0.00709 | 0.00707 | 0.00709 | 0.00717 | 0.00734 | 0.00759 | 0.00789 | 0.00817 | 0.00837 | 0.00845 | 0.00841 | 0.00826 | 0.00805 | 0.00783 | 0.00766 | 0.00758 | 0.00758 | 0.00763 | 0.00768 | 0.0077 | 0.00767 | 0.00759 | 0.00746 | 0.00732 | 0.00718 | 0.00708 | 0.00706 | 0.00713 | 0.00733 | 0.00764 | 0.00801 | 0.00837 | 0.00864 | 0.00877 | 0.00872 | 0.00849 | 0.00811 | 0.00764 | 0.00717 | 0.00677 | 0.00646 | 0.00623 | 0.00605 | 0.0059 | 0.0058 | 0.00574 | 0.00571 | 0.00571 | 0.0057 | 0.00566 | 0.00559 | 0.00552 | 0.00553 | 0.00568 | 0.00603 | 0.00661 | 0.00736 | 0.00815 | 0.00883 | 0.00926 | 0.00935 | 0.00909 | 0.00857 | 0.00791 | 0.00725 | 0.00671 | 0.00633 | 0.00612 | 0.00604 | 0.00603 | 0.00605 | 0.00606 | 0.00604 | 0.00598 | 0.0059 | 0.00582 | 0.00576 | 0.00571 | 0.0057 | 0.00575 | 0.00589 | 0.00609 | 0.00632 | 0.00652 | 0.00667 | 0.00674 | 0.00673 | 0.00661 | 0.0064 | 0.00611 | 0.00581 | 0.00556 | 0.00538 | 0.00529 | 0.00525 | 0.00525 | 0.00525 | 0.00522 | 0.00512 | 0.00491 | 0.00461 | 0.00429 | 0.00409 | 0.0041 | 0.00437 | 0.00486 | 0.00547 | 0.0061 | 0.00663 | 0.00699 | 0.00713 | 0.00708 | 0.00691 | 0.00673 | 0.00663 | 0.00665 | 0.00679 | 0.00698 | 0.00717 | 0.00731 | 0.00739 | 0.00741 | 0.00738 | 0.00733 | 0.00724 | 0.0071 | 0.00691 | 0.00669 | 0.00647 | 0.00629 | 0.00617 | 0.00612 | 0.00616 | 0.00629 | 0.0065 | 0.00675 | 0.00698 | 0.00714 | 0.00725 | 0.00731 | 0.00736 | 0.00741 | 0.00745 | 0.00749 | 0.00751 | 0.00751 | 0.0075 | 0.00747 | 0.00742 | 0.00739 | 0.00737 | 0.0074 | 0.00747 | 0.00758 | 0.00772 | 0.00786 | 0.00799 | 0.00809 | 0.00818 | 0.00827 | 0.00837 | 0.00847 | 0.00858 | 0.00867 | 0.00873 | 0.00876 | 0.00875 | 0.0087 | 0.00862 | 0.00854 | 0.00847 | 0.00842 | 0.00838 | 0.00835 | 0.00831 | 0.00827 | 0.00824 | 0.00823 | 0.00825 | 0.00829 | 0.00839 | 0.00853 | 0.00871 | 0.0089 | 0.00905 | 0.00914 | 0.00918 | 0.00918 | 0.00914 | 0.00908 | 0.00902 | 0.00898 | 0.00896 | 0.00897 | 0.00901 | 0.00906 | 0.00911 | 0.00914 | 0.00917 | 0.00916 | 0.00913 | 0.00906 | 0.00898 | 0.00888 | 0.00878 | 0.00869 | 0.00864 | 0.00863 | 0.00866 | 0.00875 | 0.00887 | 0.009 | 0.00912 | 0.00924 | 0.00935 | 0.00945 | 0.00951 | 0.00955 | 0.00956 | 0.00957 | 0.0096 | 0.00966 | 0.00974 | 0.00983 | 0.00992 | 0.00997 | 0.00996 | 0.0099 | 0.00981 | 0.00973 | 0.00971 | 0.00981 | 0.01004 | 0.01039 | 0.01083 | 0.0113 | 0.01174 | 0.01213 | 0.01244 | 0.01269 | 0.0129 | 0.01308 | 0.01326 | 0.01342 | 0.01355 | 0.01362 | 0.01364 | 0.01361 | 0.01354 | 0.01346 | 0.01338 | 0.01327 | 0.01313 | 0.01293 | 0.01265 | 0.01229 | 0.01191 | 0.01159 | 0.0114 | 0.01142 | 0.01168 | 0.01212 | 0.01266 | 0.01318 | 0.01357 | 0.01375 | 0.0137 | 0.01342 | 0.01296 | 0.01243 | 0.01193 | 0.01157 | 0.0114 | 0.01141 | 0.01159 | 0.01188 | 0.01222 | 0.01258 | 0.01289 | 0.01311 | 0.01321 | 0.01319 | 0.01308 | 0.01293 | 0.01278 | 0.01265 | 0.01253 | 0.0124 | 0.01226 | 0.0121 | 0.01195 | 0.0118 | 0.01167 | 0.01155 | 0.01144 | 0.01133 | 0.01125 | 0.01117 | 0.01111 | 0.01105 | 0.01099 | 0.01091 | 0.01078 | 0.01057 | 0.01029 | 0.00995 | 0.00959 | 0.00928 | 0.00905 | 0.00893 | 0.00894 | 0.00905 | 0.00923 | 0.00939 | 0.0095 | 0.00951 | 0.00947 | 0.00939 | 0.00932 | 0.00927 | 0.00923 | 0.00922 | 0.00921 | 0.0092 | 0.00919 | 0.00918 | 0.00915 | 0.00912 | 0.00908 | 0.00905 | 0.00904 | 0.00905 | 0.00909 | 0.0091 | 0.00903 | 0.00882 | 0.00848 | 0.00806 | 0.00763 | 0.00726 | 0.00701 | 0.00691 | 0.00701 | 0.00729 | 0.0077 | 0.00816 | 0.00856 | 0.00884 | 0.00901 | 0.00908 | 0.00909 | 0.00906 | 0.00901 | 0.00896 | 0.00892 | 0.0089 | 0.0089 | 0.00891 | 0.00893 | 0.00896 | 0.00899 | 0.00902 | 0.00903 | 0.00903 | 0.00899 | 0.00892 | 0.00883 | 0.00874 | 0.00865 | 0.00858 | 0.00855 | 0.00854 | 0.00854 | 0.00854 | 0.00853 | 0.00853 | 0.00856 | 0.00861 | 0.00867 | 0.00875 | 0.00883 | 0.00891 | 0.00898 | 0.00902 | 0.00902 | 0.00899 | 0.00895 | 0.00893 | 0.00892 | 0.00891 | 0.0089 | 0.00889 | 0.00886 | 0.00883 | 0.0088 | 0.00875 | 0.00869 | 0.00862 | 0.00857 | 0.00853 | 0.00852 | 0.00852 | 0.00853 | 0.00856 | 0.00859 | 0.00861 | 0.00861 | 0.00857 | 0.0085 | 0.00841 | 0.00835 | 0.00832 | 0.00833 | 0.00839 | 0.00847 | 0.00858 | 0.00869 | 0.00881 | 0.0089 | 0.00896 | 0.009 | 0.00902 | 0.00905 | 0.00909 | 0.00913 | 0.00918 | 0.00923 | 0.00929 | 0.00934 | 0.00939 | 0.00943 | 0.00945 | 0.00947 | 0.00949 | 0.00951 | 0.00955 | 0.0096 | 0.00968 | 0.00979 | 0.00992 | 0.01008 | 0.01025 | 0.01042 | 0.0106 | 0.01077 | 0.01094 | 0.0111 | 0.01124 | 0.01137 | 0.0115 | 0.01161 | 0.01171 | 0.0118 | 0.01189 | 0.01197 | 0.01206 | 0.01215 | 0.01222 | 0.01228 | 0.01233 | 0.01238 | 0.01245 | 0.01253 | 0.0126 | 0.01264 | 0.01264 | 0.0126 | 0.01252 | 0.01239 | 0.0122 | 0.01198 | 0.0118 | 0.01174 | 0.01181 | 0.01197 | 0.01213 | 0.01223 | 0.01223 | 0.01217 | 0.01203 | 0.01184 | 0.01161 | 0.0114 | 0.01128 | 0.01129 | 0.01141 | 0.01158 | 0.01174 | 0.01187 | 0.01197 | 0.01205 | 0.01211 | 0.01215 | 0.01216 | 0.01215 | 0.0121 | 0.01203 | 0.01195 | 0.01185 | 0.01176 | 0.01165 | 0.01154 | 0.01143 | 0.01132 | 0.0112 | 0.01108 | 0.01096 | 0.01082 | 0.01068 | 0.01054 | 0.0104 | 0.01026 | 0.01013 | 0.00998 | 0.00983 | 0.00969 | 0.00956 | 0.00945 | 0.00936 | 0.00929 | 0.00923 | 0.0092 | 0.00917 | 0.00915 | 0.00913 | 0.0091 | 0.00907 | 0.00903 | 0.009 | 0.00897 | 0.00893 | 0.00889 | 0.00885 | 0.0088 | 0.00876 | 0.00872 | 0.00868 | 0.00864 | 0.0086 | 0.00857 | 0.00853 | 0.0085 | 0.00846 | 0.00842 | 0.00837 | 0.00832 | 0.00828 | 0.00823 | 0.00819 | 0.00813 | 0.00808 | 0.00804 | 0.00802 | 0.008 | 0.00799 | 0.00799 | 0.00799 | 0.00801 | 0.00804 | 0.00806 | 0.00807 | 0.00808 | 0.00808 | 0.00808 | 0.00808 | 0.00808 | 0.00807 | 0.00806 | 0.00807 | 0.0081 | 0.00816 | 0.00825 | 0.00836 | 0.00848 | 0.00861 | 0.00875 | 0.00889 | 0.00903 | 0.00916 | 0.00929 | 0.00942 | 0.00956 | 0.0097 | 0.00984 | 0.00996 | 0.01006 | 0.01014 | 0.01021 | 0.01025 | 0.01029 | 0.01032 | 0.01033 | 0.01034 | 0.01034 | 0.01032 | 0.0103 | 0.01027 | 0.01023 | 0.01018 | 0.01013 | 0.01008 | 0.01003 | 0.00998 | 0.00993 | 0.00989 | 0.00985 | 0.00981 | 0.00976 | 0.00971 | 0.00966 | 0.00961 | 0.00956 | 0.00951 | 0.00947 | 0.00944 | 0.00942 | 0.0094 | 0.0094 | 0.0094 | 0.0094 | 0.00941 | 0.00943 | 0.00945 | 0.00949 | 0.00954 | 0.0096 | 0.00967 | 0.00976 | 0.00985 | 0.00994 | 0.01004 | 0.01014 | 0.01024 | 0.01034 | 0.01045 | 0.01056 | 0.01068 | 0.0108 | 0.01093 | 0.01107 | 0.01122 | 0.01137 | 0.01153 | 0.01168 | 0.01183 | 0.01198 | 0.01214 | 0.01231 | 0.01248 | 0.01268 | 0.0129 | 0.01315 | 0.01343 | 0.01373 | 0.01403 | 0.01433 | 0.01462 | 0.01491 | 0.01518 | 0.01544 | 0.01569 | 0.01593 | 0.01617 | 0.0164 | 0.01663 | 0.01686 | 0.01708 | 0.01729 | 0.01749 | 0.01769 | 0.01787 | 0.01802 | 0.01812 | 0.01817 | 0.01817 | 0.01814 | 0.01809 | 0.01803 | 0.01797 | 0.01793 | 0.01792 | 0.01795 | 0.01801 | 0.01811 | 0.01829 | 0.01858 | 0.01897 | 0.01944 | 0.01995 | 0.02048 | 0.021 | 0.02152 | 0.022 | 0.02244 | 0.02285 | 0.02327 | 0.02373 | 0.02425 | 0.02479 | 0.02535 | 0.02591 | 0.02648 | 0.02704 | 0.02759 | 0.02812 | 0.0286 | 0.02903 | 0.0294 | 0.0297 | 0.02991 | 0.03003 | 0.03005 | 0.02997 | 0.0298 | 0.02957 | 0.02937 | 0.02936 | 0.02965 | 0.03023 | 0.031 | 0.03182 | 0.03255 | 0.03308 | 0.03333 | 0.03325 | 0.03286 | 0.03227 | 0.03167 | 0.0313 | 0.0313 | 0.03165 | 0.03221 | 0.03283 | 0.03341 | 0.03387 | 0.03418 | 0.03432 | 0.03429 | 0.03415 | 0.03397 | 0.03381 | 0.03371 | 0.03364 | 0.03357 | 0.03348 | 0.03335 | 0.03319 | 0.033 | 0.03279 | 0.03256 | 0.0323 | 0.03201 | 0.03171 | 0.03138 | 0.03104 | 0.03069 | 0.03036 | 0.0301 | 0.02992 | 0.02981 | 0.02969 | 0.02952 | 0.02927 | 0.02893 | 0.0285 | 0.02801 | 0.02745 | 0.02683 | 0.0262 | 0.02563 | 0.02523 | 0.02507 | 0.02515 | 0.02536 | 0.02558 | 0.02571 | 0.02571 | 0.02555 | 0.0252 | 0.02467 | 0.02399 | 0.02328 | 0.02267 | 0.02228 | 0.02207 | 0.02198 | 0.02191 | 0.02184 | 0.02176 | 0.02165 | 0.02152 | 0.02136 | 0.02117 | 0.02098 | 0.02077 | 0.02055 | 0.02034 | 0.02013 | 0.01992 | 0.0197 | 0.01948 | 0.01924 | 0.01901 | 0.01878 | 0.01857 | 0.01835 | 0.01814 | 0.01793 | 0.01773 | 0.01754 | 0.01735 | 0.01717 | 0.01699 | 0.01683 | 0.01667 | 0.01653 | 0.01639 | 0.01625 | 0.01611 | 0.01597 | 0.01585 | 0.01574 | 0.01564 | 0.01556 | 0.01547 | 0.01538 | 0.01529 | 0.01521 | 0.01514 | 0.01507 | 0.015 | 0.01493 | 0.01487 | 0.01481 | 0.01476 | 0.0147 | 0.01462 | 0.01452 | 0.01441 | 0.01427 | 0.01412 | 0.01397 | 0.01381 | 0.01365 | 0.01349 | 0.01334 | 0.01319 | 0.01305 | 0.01293 | 0.01283 | 0.01273 | 0.01265 | 0.01258 | 0.01251 | 0.01245 | 0.01238 | 0.01229 | 0.0122 | 0.01211 | 0.01202 | 0.01195 | 0.01188 | 0.01183 | 0.01178 | 0.01174 | 0.01171 | 0.01166 | 0.0116 | 0.01153 | 0.01145 | 0.01136 | 0.01128 | 0.0112 | 0.01112 | 0.01104 | 0.01097 | 0.01091 | 0.01086 | 0.01082 | 0.01077 | 0.01073 | 0.01068 | 0.01064 | 0.0106 | 0.01055 | 0.0105 | 0.01044 | 0.01039 | 0.01035 | 0.01032 | 0.0103 | 0.01028 | 0.01025 | 0.01022 | 0.01018 | 0.01015 | 0.01012 | 0.01009 | 0.01006 | 0.01004 | 0.01002 | 0.01 | 0.00998 | 0.00996 | 0.00994 | 0.00992 | 0.0099 | 0.00988 | 0.00986 | 0.00984 | 0.00982 | 0.0098 | 0.00979 | 0.00977 | 0.00977 | 0.00977 | 0.00978 | 0.00979 | 0.00979 | 0.00979 | 0.00979 | 0.00978 | 0.00976 | 0.00975 | 0.00974 | 0.00972 | 0.00972 | 0.00973 | 0.00974 | 0.00977 | 0.00982 | 0.00987 | 0.00994 | 0.01 | 0.01007 | 0.01015 | 0.01023 | 0.01032 | 0.0104 | 0.01048 | 0.01055 | 0.01063 | 0.01072 | 0.01083 | 0.01095 | 0.01108 | 0.01122 | 0.01138 | 0.01153 | 0.01167 | 0.0118 | 0.01191 | 0.01202 | 0.01211 | 0.01219 | 0.01225 | 0.0123 | 0.01233 | 0.01235 | 0.01235 | 0.01235 | 0.01237 | 0.01243 | 0.01252 | 0.01259 | 0.01262 | 0.0126 | 0.01253 | 0.01241 | 0.01225 | 0.01206 | 0.01187 | 0.01171 | 0.01161 | 0.01159 | 0.0116 | 0.0116 | 0.0116 | 0.01163 | 0.01171 | 0.01183 | 0.01192 | 0.01196 | 0.01194 | 0.01187 | 0.01177 | 0.01164 | 0.01148 | 0.01131 | 0.01118 | 0.01113 | 0.01116 | 0.01122 | 0.01128 | 0.01131 | 0.01132 | 0.0113 | 0.01127 | 0.01123 | 0.01119 | 0.01113 | 0.01107 | 0.01101 | 0.01095 | 0.01087 | 0.01079 | 0.0107 | 0.0106 | 0.01052 | 0.01043 | 0.01034 | 0.01024 | 0.01013 | 0.01002 | 0.0099 | 0.00979 | 0.00968 | 0.00957 | 0.00948 | 0.0094 | 0.00934 | 0.00929 | 0.00926 | 0.00922 | 0.0092 | 0.00917 | 0.00915 | 0.00913 | 0.00909 | 0.00904 | 0.009 | 0.00895 | 0.00892 | 0.00889 | 0.00887 | 0.00885 | 0.00884 | 0.00883 | 0.00883 | 0.00881 | 0.0088 | 0.00878 | 0.00876 | 0.00874 | 0.00873 | 0.00873 | 0.00873 | 0.00873 | 0.00873 | 0.00872 | 0.00871 | 0.0087 | 0.00869 | 0.00867 | 0.00865 | 0.00864 | 0.00863 | 0.00862 | 0.00863 | 0.00864 | 0.00865 | 0.00866 | 0.00868 | 0.0087 | 0.00873 | 0.00876 | 0.00879 | 0.00882 | 0.00884 | 0.00886 | 0.00887 | 0.00887 | 0.00887 | 0.00886 | 0.00886 | 0.00886 | 0.00888 | 0.00891 | 0.00893 | 0.00895 | 0.00896 | 0.00897 | 0.00897 | 0.00897 | 0.00896 | 0.00894 | 0.00893 | 0.00892 | 0.00893 | 0.00895 | 0.00898 | 0.00901 | 0.00903 | 0.00905 | 0.00906 | 0.00905 | 0.00904 | 0.00902 | 0.00899 | 0.00897 | 0.00896 | 0.00896 | 0.00897 | 0.00897 | 0.00897 | 0.00897 | 0.00898 | 0.00899 | 0.00901 | 0.00903 | 0.00905 | 0.00906 | 0.00906 | 0.00905 | 0.00903 | 0.009 | 0.00897 | 0.00894 | 0.00891 | 0.00889 | 0.0089 | 0.00892 | 0.00894 | 0.00896 | 0.00897 | 0.00898 | 0.00898 | 0.00897 | 0.00895 | 0.00894 | 0.00892 | 0.00892 | 0.00893 | 0.00894 | 0.00896 | 0.00899 | 0.009 | 0.009 | 0.009 | 0.009 | 0.00901 | 0.00902 | 0.00902 | 0.00903 | 0.00904 | 0.00906 | 0.00909 | 0.00911 | 0.00911 | 0.00911 | 0.00911 | 0.00912 | 0.00912 | 0.00913 | 0.00913 | 0.00914 | 0.00916 | 0.00918 | 0.0092 | 0.00923 | 0.00925 | 0.00928 | 0.00931 | 0.00934 | 0.00935 | 0.00936 | 0.00935 | 0.00933 | 0.00932 | 0.00932 | 0.00932 | 0.00932 | 0.00932 | 0.00933 | 0.00935 | 0.00939 | 0.00942 | 0.00945 | 0.00947 | 0.00949 | 0.0095 | 0.00951 | 0.00952 | 0.00952 | 0.00953 | 0.00956 | 0.0096 | 0.00965 | 0.00969 | 0.00973 | 0.00976 | 0.00978 | 0.00981 | 0.00984 | 0.00987 | 0.00991 | 0.00996 | 0.01002 | 0.01005 | 0.01003 | 0.00999 | 0.00998 | 0.00996 | 0.00992 | 0.00988 | 0.00987 | 0.00989 | 0.00995 | 0.01003 | 0.01012 | 0.01019 | 0.01023 | 0.0103 | 0.01039 | 0.01044 | 0.01045 | 0.01047 | 0.01051 | 0.01055 | 0.01058 | 0.01061 | 0.01062 | 0.01061 | 0.01058 | 0.01053 | 0.01048 | 0.01042 | 0.01037 | 0.01031 | 0.01026 | 0.01022 | 0.0102 | 0.01019 | 0.01016 | 0.01012 | 0.01007 | 0.01001 | 0.00994 | 0.00986 | 0.00978 | 0.0097 | 0.00962 | 0.00956 | 0.00951 | 0.00944 | 0.00936 | 0.00927 | 0.00918 | 0.00909 | 0.00901 | 0.00894 | 0.0089 | 0.00887 | 0.00886 | 0.00888 | 0.0089 | 0.00892 | 0.00895 | 0.00898 | 0.00901 | 0.00904 | 0.00909 | 0.00914 | 0.00921 | 0.00928 | 0.00935 | 0.00946 | 0.00961 | 0.00988 | 0.01031 | 0.01076 | 0.01059 | 0.0091 | 0.00701 | 0.00635 | 0.0071 | 0.00773 | 0.00779 | 0.00778 | 0.00816 | 0.00902 | 0.01014 | 0.01096 | 0.01082 | 0.00981 | 0.00934 | 0.01054 | 0.01193 | 0.0122 | 0.01178 | 0.01138 | 0.01118 | 0.01108 | 0.01099 | 0.01089 | 0.01078 | 0.01067 | 0.01057 | 0.01047 | 0.01037 | 0.01028 | 0.01022 | 0.01017 | 0.01014 | 0.01013 | 0.01013 | 0.01016 | 0.01022 | 0.01029 | 0.01036 | 0.01043 | 0.01051 | 0.01061 | 0.01072 | 0.01081 | 0.01088 | 0.01095 | 0.01104 | 0.01113 | 0.01121 | 0.01128 | 0.01133 | 0.01138 | 0.01142 | 0.01149 | 0.01157 | 0.01167 | 0.0118 | 0.01194 | 0.01208 | 0.01222 | 0.01234 | 0.01244 | 0.01251 | 0.01253 | 0.01252 | 0.01251 | 0.01252 | 0.01256 | 0.01262 | 0.01269 | 0.01277 | 0.01285 | 0.01294 | 0.01299 | 0.013 | 0.01295 | 0.01289 | 0.01285 | 0.01285 | 0.01289 | 0.01295 | 0.01303 | 0.01312 | 0.01321 | 0.01328 | 0.01333 | 0.01336 | 0.01338 | 0.01343 | 0.01349 | 0.01354 | 0.01356 | 0.01355 | 0.0135 | 0.01345 | 0.01339 | 0.01332 | 0.01325 | 0.01316 | 0.01308 | 0.01302 | 0.01298 | 0.01296 | 0.01295 | 0.01295 | 0.01297 | 0.01302 | 0.0131 | 0.01316 | 0.01317 | 0.01312 | 0.01304 | 0.01296 | 0.01292 | 0.0129 | 0.01289 | 0.01291 | 0.01295 | 0.01301 | 0.01306 | 0.01305 | 0.01298 | 0.01289 | 0.01281 | 0.01274 | 0.01267 | 0.0126 | 0.01253 | 0.01251 | 0.01254 | 0.0126 | 0.01263 | 0.01262 | 0.0126 | 0.01259 | 0.0126 | 0.01262 | 0.01264 | 0.01266 | 0.01267 | 0.01269 | 0.0127 | 0.01267 | 0.01261 | 0.01251 | 0.01242 | 0.01236 | 0.01236 | 0.01242 | 0.01252 | 0.01264 | 0.01275 | 0.01283 | 0.0129 | 0.01296 | 0.01303 | 0.0131 | 0.01318 | 0.01326 | 0.01333 | 0.01339 | 0.01342 | 0.01342 | 0.01338 | 0.01332 | 0.01324 | 0.01316 | 0.01306 | 0.01292 | 0.01277 | 0.01263 | 0.0125 | 0.01239 | 0.01228 | 0.01218 | 0.01211 | 0.01207 | 0.01206 | 0.01207 | 0.01208 | 0.01208 | 0.01207 | 0.01207 | 0.01205 | 0.01199 | 0.0119 | 0.0118 | 0.01169 | 0.01161 | 0.01156 | 0.01154 | 0.01155 | 0.01156 | 0.01158 | 0.0116 | 0.01162 | 0.01163 | 0.01164 | 0.01164 | 0.01164 | 0.0116 | 0.0115 | 0.01134 | 0.01114 | 0.01097 | 0.01088 | 0.01088 | 0.01097 | 0.01113 | 0.01132 | 0.0115 | 0.01158 | 0.01152 | 0.0113 | 0.01095 | 0.01055 | 0.01019 | 0.00993 | 0.00978 | 0.00977 | 0.0099 | 0.01011 | 0.01035 | 0.01056 | 0.01071 | 0.01078 | 0.01079 | 0.01073 | 0.01063 | 0.01053 | 0.01044 | 0.0104 | 0.01042 | 0.01045 | 0.01043 | 0.01033 | 0.01015 | 0.00995 | 0.00977 | 0.00963 | 0.00954 | 0.00954 | 0.00964 | 0.00981 | 0.01001 | 0.01019 | 0.01032 | 0.01038 | 0.01038 | 0.01031 | 0.01018 | 0.01003 | 0.00989 | 0.00979 | 0.00975 | 0.00973 | 0.00974 | 0.00974 | 0.00976 | 0.00979 | 0.00982 | 0.00982 | 0.00978 | 0.00971 | 0.00964 | 0.00956 | 0.00948 | 0.00942 | 0.00936 | 0.00933 | 0.00929 | 0.00925 | 0.0092 | 0.00916 | 0.00915 | 0.00912 | 0.00905 | 0.00891 | 0.00875 | 0.00862 | 0.00854 | 0.00846 | 0.0083 | 0.00804 | 0.00776 | 0.00754 | 0.00745 | 0.00747 | 0.00758 | 0.00777 | 0.00805 | 0.00837 | 0.00866 | 0.00886 | 0.00894 | 0.00892 | 0.00881 | 0.00862 | 0.00836 | 0.0081 | 0.00792 | 0.00787 | 0.00791 | 0.00799 | 0.00805 | 0.0081 | 0.00815 | 0.00822 | 0.00825 | 0.00823 | 0.00815 | 0.00803 | 0.00789 | 0.00776 | 0.00766 | 0.00757 | 0.00748 | 0.00739 | 0.00736 | 0.00742 | 0.00758 | 0.00781 | 0.00806 | 0.0083 | 0.00852 | 0.00875 | 0.00899 | 0.00921 | 0.00935 | 0.0094 | 0.00938 | 0.00932 | 0.00926 | 0.00922 | 0.00918 | 0.00915 | 0.00912 | 0.00909 | 0.00904 | 0.00898 | 0.00889 | 0.00874 | 0.00854 | 0.00829 | 0.00802 | 0.00771 | 0.00737 | 0.00703 | 0.00671 | 0.00646 | 0.00626 | 0.00603 | 0.00572 | 0.00536 | 0.00499 | 0.00469 | 0.00447 | 0.00438 | 0.00443 | 0.00464 | 0.00499 | 0.00543 | 0.00584 | 0.00613 | 0.0063 | 0.00639 | 0.00644 | 0.00649 | 0.00653 | 0.00658 | 0.00664 | 0.00674 | 0.00686 | 0.00699 | 0.00711 | 0.00717 | 0.00712 | 0.00688 | 0.00688 | 0.00688 | 0.00688 | 0.00688 | 0.00688 | 0.00688
LD3-3 | 0.00015 | 0.00015 | 0.015% | 0.00015 | 0.00015 | 0.00015 | 0.00015 | 0.00017 | 0.00019 | 0.00019 | 0.00017 | 0.00016 | 0.00015 | 0.00014 | 0.00015 | 0.00016 | 0.00019 | 0.00023 | 0.00028 | 0.00031 | 0.00034 | 0.00035 | 0.00034 | 0.00032 | 0.0003 | 0.00028 | 0.00026 | 0.00024 | 0.00023 | 0.00022 | 0.00022 | 0.00022 | 0.00023 | 0.00023 | 0.00023 | 0.00023 | 0.00023 | 0.00024 | 0.00026 | 0.00027 | 0.00027 | 0.00027 | 0.00028 | 0.00029 | 0.00031 | 0.00033 | 0.00033 | 0.00032 | 0.00029 | 0.00025 | 0.00022 | 0.0002 | 0.00019 | 0.0002 | 0.00022 | 0.00025 | 0.00029 | 0.00034 | 0.00039 | 0.00043 | 0.00046 | 0.0005 | 0.00054 | 0.00057 | 0.00059 | 0.00059 | 0.00054 | 0.00046 | 0.00036 | 0.00026 | 0.00017 | 0.00012 | 0.00011 | 0.00012 | 0.00016 | 0.00022 | 0.00027 | 0.00032 | 0.00035 | 0.00037 | 0.0004 | 0.00043 | 0.00047 | 0.00051 | 0.00055 | 0.00058 | 0.00059 | 0.00058 | 0.00054 | 0.00049 | 0.00044 | 0.00039 | 0.00036 | 0.00035 | 0.00036 | 0.00039 | 0.00044 | 0.00049 | 0.00054 | 0.00059 | 0.00061 | 0.00062 | 0.00061 | 0.0006 | 0.0006 | 0.0006 | 0.0006 | 0.00059 | 0.00058 | 0.00055 | 0.00051 | 0.00047 | 0.00042 | 0.00039 | 0.00038 | 0.00039 | 0.00044 | 0.00051 | 0.00059 | 0.00066 | 0.00073 | 0.00077 | 0.0008 | 0.00081 | 0.00081 | 0.00081 | 0.0008 | 0.0008 | 0.00079 | 0.00076 | 0.0007 | 0.00061 | 0.00049 | 0.00037 | 0.00024 | 0.00014 | 7e-05 | 5e-05 | 8e-05 | 0.00016 | 0.00026 | 0.00038 | 0.00049 | 0.00059 | 0.00066 | 0.00072 | 0.00074 | 0.00074 | 0.00071 | 0.00068 | 0.00063 | 0.00059 | 0.00055 | 0.00051 | 0.00046 | 0.00042 | 0.00039 | 0.00037 | 0.00037 | 0.00037 | 0.00038 | 0.0004 | 0.00041 | 0.00041 | 0.00041 | 0.00041 | 0.00041 | 0.00042 | 0.00046 | 0.00051 | 0.00057 | 0.00063 | 0.00068 | 0.00069 | 0.00069 | 0.00067 | 0.00063 | 0.00057 | 0.0005 | 0.00044 | 0.00039 | 0.00037 | 0.0004 | 0.00046 | 0.00055 | 0.00067 | 0.00078 | 0.00087 | 0.00091 | 0.0009 | 0.00085 | 0.00077 | 0.00069 | 0.00062 | 0.00057 | 0.00054 | 0.00051 | 0.0005 | 0.00051 | 0.00055 | 0.0006 | 0.00065 | 0.00069 | 0.00073 | 0.00076 | 0.00077 | 0.00076 | 0.00074 | 0.00073 | 0.00073 | 0.00076 | 0.00082 | 0.00088 | 0.00094 | 0.00097 | 0.00097 | 0.00097 | 0.00095 | 0.00095 | 0.00095 | 0.00098 | 0.00101 | 0.00106 | 0.00111 | 0.00115 | 0.00118 | 0.00118 | 0.00116 | 0.00113 | 0.00108 | 0.00103 | 0.00098 | 0.00094 | 0.00092 | 0.00093 | 0.00097 | 0.00101 | 0.00106 | 0.0011 | 0.00113 | 0.00114 | 0.00115 | 0.00116 | 0.00119 | 0.00123 | 0.00128 | 0.00131 | 0.00134 | 0.00134 | 0.00132 | 0.00129 | 0.00124 | 0.0012 | 0.00115 | 0.00112 | 0.0011 | 0.00108 | 0.00107 | 0.00104 | 0.00103 | 0.00102 | 0.00102 | 0.00104 | 0.00106 | 0.00108 | 0.00109 | 0.00108 | 0.00107 | 0.00106 | 0.00108 | 0.00112 | 0.00119 | 0.00129 | 0.00138 | 0.00147 | 0.00153 | 0.00156 | 0.00154 | 0.0015 | 0.00142 | 0.00133 | 0.00125 | 0.00118 | 0.00114 | 0.00112 | 0.00111 | 0.00111 | 0.00112 | 0.00113 | 0.00115 | 0.00116 | 0.00117 | 0.00117 | 0.00118 | 0.00119 | 0.00121 | 0.00123 | 0.00124 | 0.00124 | 0.00124 | 0.00123 | 0.00123 | 0.00124 | 0.00126 | 0.00128 | 0.00131 | 0.00133 | 0.00134 | 0.00133 | 0.00131 | 0.00128 | 0.00125 | 0.00125 | 0.00126 | 0.00131 | 0.00136 | 0.00141 | 0.00144 | 0.00145 | 0.00143 | 0.0014 | 0.00135 | 0.00129 | 0.00123 | 0.00119 | 0.00116 | 0.00116 | 0.00118 | 0.00121 | 0.00125 | 0.0013 | 0.00134 | 0.00136 | 0.00135 | 0.00132 | 0.00128 | 0.00121 | 0.00115 | 0.00109 | 0.00106 | 0.00107 | 0.00111 | 0.00119 | 0.00127 | 0.00134 | 0.0014 | 0.00142 | 0.00142 | 0.00138 | 0.0013 | 0.00117 | 0.001 | 0.00081 | 0.00062 | 0.00047 | 0.00037 | 0.00033 | 0.00037 | 0.00047 | 0.00062 | 0.0008 | 0.00098 | 0.00112 | 0.00121 | 0.00123 | 0.0012 | 0.00115 | 0.00108 | 0.00101 | 0.00096 | 0.00095 | 0.00097 | 0.00104 | 0.00114 | 0.00127 | 0.0014 | 0.00151 | 0.00159 | 0.00165 | 0.00167 | 0.00167 | 0.00166 | 0.00164 | 0.00163 | 0.00163 | 0.00165 | 0.00167 | 0.0017 | 0.00173 | 0.00175 | 0.00174 | 0.00171 | 0.00164 | 0.00155 | 0.00143 | 0.00132 | 0.00125 | 0.00124 | 0.00129 | 0.00141 | 0.00158 | 0.00175 | 0.00192 | 0.00204 | 0.00212 | 0.00214 | 0.00212 | 0.00209 | 0.00205 | 0.00204 | 0.00204 | 0.00204 | 0.00204 | 0.00201 | 0.00199 | 0.00197 | 0.00196 | 0.00197 | 0.002 | 0.00205 | 0.00211 | 0.00217 | 0.00221 | 0.00224 | 0.00226 | 0.00229 | 0.00234 | 0.0024 | 0.00247 | 0.00251 | 0.00253 | 0.00251 | 0.00245 | 0.00237 | 0.00228 | 0.0022 | 0.00214 | 0.00211 | 0.0021 | 0.00211 | 0.00212 | 0.00213 | 0.00214 | 0.00214 | 0.00214 | 0.00216 | 0.00219 | 0.00225 | 0.00231 | 0.00233 | 0.00232 | 0.00227 | 0.00219 | 0.00211 | 0.00205 | 0.00202 | 0.00202 | 0.00205 | 0.0021 | 0.00216 | 0.0022 | 0.0022 | 0.00218 | 0.00214 | 0.0021 | 0.00208 | 0.00209 | 0.00211 | 0.00215 | 0.00218 | 0.00219 | 0.0022 | 0.0022 | 0.00219 | 0.00218 | 0.00215 | 0.00212 | 0.00207 | 0.00202 | 0.00197 | 0.00195 | 0.00195 | 0.00198 | 0.00204 | 0.0021 | 0.00212 | 0.0021 | 0.00203 | 0.00189 | 0.00174 | 0.00158 | 0.00146 | 0.0014 | 0.00141 | 0.00149 | 0.0016 | 0.00172 | 0.00183 | 0.00191 | 0.00195 | 0.00198 | 0.00199 | 0.00199 | 0.00199 | 0.002 | 0.00201 | 0.00201 | 0.00202 | 0.00202 | 0.00202 | 0.00204 | 0.00205 | 0.00206 | 0.00205 | 0.002 | 0.00192 | 0.00184 | 0.00176 | 0.00171 | 0.00169 | 0.00171 | 0.00177 | 0.00185 | 0.00194 | 0.00201 | 0.00203 | 0.00201 | 0.00194 | 0.00185 | 0.00177 | 0.0017 | 0.00166 | 0.00164 | 0.00166 | 0.0017 | 0.00174 | 0.00176 | 0.00176 | 0.00173 | 0.00168 | 0.00161 | 0.00153 | 0.00147 | 0.00143 | 0.00142 | 0.00144 | 0.00148 | 0.00155 | 0.00162 | 0.0017 | 0.00179 | 0.00188 | 0.00199 | 0.00209 | 0.0022 | 0.00229 | 0.00236 | 0.0024 | 0.0024 | 0.00238 | 0.00233 | 0.00227 | 0.00221 | 0.00215 | 0.00211 | 0.00209 | 0.00209 | 0.00208 | 0.00208 | 0.00205 | 0.002 | 0.00192 | 0.00182 | 0.00171 | 0.00163 | 0.00159 | 0.0016 | 0.00166 | 0.00175 | 0.00187 | 0.00198 | 0.00206 | 0.00211 | 0.00213 | 0.00211 | 0.00208 | 0.00205 | 0.00205 | 0.00206 | 0.00208 | 0.00212 | 0.00215 | 0.00218 | 0.0022 | 0.0022 | 0.00219 | 0.00217 | 0.00213 | 0.00208 | 0.00202 | 0.00194 | 0.00186 | 0.00179 | 0.00175 | 0.00174 | 0.00177 | 0.00183 | 0.0019 | 0.00197 | 0.00203 | 0.00207 | 0.00209 | 0.00209 | 0.00208 | 0.00209 | 0.0021 | 0.00213 | 0.00217 | 0.00219 | 0.00221 | 0.00221 | 0.00221 | 0.0022 | 0.0022 | 0.0022 | 0.0022 | 0.00219 | 0.00215 | 0.0021 | 0.00202 | 0.00194 | 0.00185 | 0.00179 | 0.00174 | 0.00173 | 0.00174 | 0.00178 | 0.00184 | 0.00191 | 0.00198 | 0.00204 | 0.00209 | 0.00213 | 0.00215 | 0.00216 | 0.00216 | 0.00216 | 0.00215 | 0.00216 | 0.00217 | 0.0022 | 0.00223 | 0.00228 | 0.00231 | 0.00234 | 0.00235 | 0.00234 | 0.00231 | 0.00225 | 0.00219 | 0.00211 | 0.00205 | 0.002 | 0.00197 | 0.00197 | 0.002 | 0.00206 | 0.00214 | 0.00222 | 0.00229 | 0.00235 | 0.00239 | 0.00241 | 0.00241 | 0.0024 | 0.00238 | 0.00236 | 0.00235 | 0.00234 | 0.00235 | 0.00236 | 0.00238 | 0.00239 | 0.0024 | 0.00241 | 0.00242 | 0.00243 | 0.00244 | 0.00245 | 0.00244 | 0.00242 | 0.00238 | 0.00232 | 0.00225 | 0.0022 | 0.00218 | 0.00218 | 0.00222 | 0.00228 | 0.00234 | 0.0024 | 0.00245 | 0.00247 | 0.00248 | 0.00248 | 0.00247 | 0.00247 | 0.00248 | 0.00248 | 0.00249 | 0.00249 | 0.00248 | 0.00247 | 0.00245 | 0.00244 | 0.00244 | 0.00244 | 0.00246 | 0.00249 | 0.00252 | 0.00254 | 0.00254 | 0.00254 | 0.00254 | 0.00253 | 0.00251 | 0.0025 | 0.00249 | 0.00248 | 0.00249 | 0.0025 | 0.00251 | 0.00252 | 0.00253 | 0.00254 | 0.00255 | 0.00256 | 0.00257 | 0.00257 | 0.00257 | 0.00257 | 0.00257 | 0.00257 | 0.00258 | 0.00261 | 0.00263 | 0.00265 | 0.00266 | 0.00266 | 0.00265 | 0.00263 | 0.0026 | 0.00257 | 0.00255 | 0.00254 | 0.00254 | 0.00254 | 0.00255 | 0.00256 | 0.00258 | 0.00258 | 0.00259 | 0.00259 | 0.00259 | 0.00259 | 0.0026 | 0.00262 | 0.00265 | 0.00266 | 0.00267 | 0.00268 | 0.00267 | 0.00267 | 0.00267 | 0.00267 | 0.00268 | 0.00269 | 0.00272 | 0.00275 | 0.00277 | 0.00278 | 0.00279 | 0.00279 | 0.00278 | 0.00278 | 0.00278 | 0.00277 | 0.00277 | 0.00276 | 0.00274 | 0.00274 | 0.00274 | 0.00274 | 0.00276 | 0.00277 | 0.00278 | 0.00279 | 0.00279 | 0.00279 | 0.00278 | 0.00277 | 0.00277 | 0.00277 | 0.00278 | 0.0028 | 0.00281 | 0.00281 | 0.00281 | 0.00281 | 0.00281 | 0.00281 | 0.00282 | 0.00282 | 0.00282 | 0.00283 | 0.00283 | 0.00283 | 0.00282 | 0.0028 | 0.00279 | 0.00278 | 0.00278 | 0.00278 | 0.00279 | 0.0028 | 0.00281 | 0.00283 | 0.00285 | 0.00286 | 0.00287 | 0.00287 | 0.00286 | 0.00285 | 0.00284 | 0.00282 | 0.00282 | 0.00281 | 0.00281 | 0.00282 | 0.00282 | 0.00281 | 0.0028 | 0.00278 | 0.00276 | 0.00274 | 0.00273 | 0.00273 | 0.00275 | 0.00277 | 0.00281 | 0.00284 | 0.00287 | 0.00291 | 0.00294 | 0.00295 | 0.00295 | 0.00294 | 0.00293 | 0.00292 | 0.00292 | 0.00292 | 0.00292 | 0.00292 | 0.00293 | 0.00293 | 0.00294 | 0.00295 | 0.00295 | 0.00295 | 0.00295 | 0.00297 | 0.00299 | 0.00302 | 0.00304 | 0.00304 | 0.00304 | 0.00302 | 0.003 | 0.00297 | 0.00294 | 0.00292 | 0.00291 | 0.0029 | 0.00291 | 0.00291 | 0.00293 | 0.00294 | 0.00295 | 0.00296 | 0.00297 | 0.00298 | 0.00298 | 0.00299 | 0.003 | 0.00301 | 0.00302 | 0.00303 | 0.00304 | 0.00305 | 0.00305 | 0.00305 | 0.00305 | 0.00304 | 0.00304 | 0.00305 | 0.00306 | 0.00308 | 0.00309 | 0.00309 | 0.00309 | 0.00309 | 0.00308 | 0.00307 | 0.00307 | 0.00307 | 0.00307 | 0.00307 | 0.00306 | 0.00306 | 0.00305 | 0.00304 | 0.00303 | 0.00302 | 0.00301 | 0.00302 | 0.00302 | 0.00302 | 0.00302 | 0.00301 | 0.00301 | 0.00301 | 0.00301 | 0.00302 | 0.00303 | 0.00305 | 0.00307 | 0.00309 | 0.0031 | 0.00311 | 0.0031 | 0.0031 | 0.00309 | 0.00309 | 0.00309 | 0.00309 | 0.00309 | 0.0031 | 0.00311 | 0.00312 | 0.00315 | 0.00317 | 0.00318 | 0.00319 | 0.00319 | 0.00318 | 0.00317 | 0.00315 | 0.00314 | 0.00313 | 0.00311 | 0.00309 | 0.00307 | 0.00306 | 0.00305 | 0.00305 | 0.00306 | 0.00308 | 0.0031 | 0.00313 | 0.00315 | 0.00316 | 0.00315 | 0.00314 | 0.00313 | 0.00313 | 0.00314 | 0.00316 | 0.00317 | 0.00318 | 0.00319 | 0.00318 | 0.00318 | 0.00318 | 0.00317 | 0.00317 | 0.00317 | 0.00318 | 0.0032 | 0.00321 | 0.00323 | 0.00324 | 0.00326 | 0.00328 | 0.0033 | 0.00331 | 0.00331 | 0.0033 | 0.00327 | 0.00325 | 0.00322 | 0.0032 | 0.00319 | 0.00319 | 0.00318 | 0.00319 | 0.00319 | 0.0032 | 0.00321 | 0.00321 | 0.0032 | 0.0032 | 0.00319 | 0.0032 | 0.0032 | 0.00321 | 0.00322 | 0.00323 | 0.00325 | 0.00328 | 0.0033 | 0.00332 | 0.00333 | 0.00333 | 0.00333 | 0.00332 | 0.00333 | 0.00333 | 0.00334 | 0.00334 | 0.00334 | 0.00335 | 0.00334 | 0.00334 | 0.00334 | 0.00334 | 0.00333 | 0.00333 | 0.00333 | 0.00333 | 0.00334 | 0.00334 | 0.00334 | 0.00333 | 0.00334 | 0.00335 | 0.00337 | 0.00339 | 0.0034 | 0.00341 | 0.0034 | 0.00339 | 0.00338 | 0.00336 | 0.00335 | 0.00333 | 0.00332 | 0.00332 | 0.00331 | 0.00331 | 0.00332 | 0.00334 | 0.00337 | 0.0034 | 0.00343 | 0.00346 | 0.00349 | 0.0035 | 0.00349 | 0.00348 | 0.00347 | 0.00345 | 0.00344 | 0.00343 | 0.00341 | 0.0034 | 0.00339 | 0.00338 | 0.00337 | 0.00337 | 0.00337 | 0.00338 | 0.00339 | 0.0034 | 0.00341 | 0.00342 | 0.00343 | 0.00344 | 0.00345 | 0.00346 | 0.00346 | 0.00347 | 0.00347 | 0.00347 | 0.00347 | 0.00348 | 0.00348 | 0.00348 | 0.00349 | 0.00349 | 0.00349 | 0.0035 | 0.0035 | 0.00351 | 0.00352 | 0.00353 | 0.00352 | 0.00351 | 0.00351 | 0.00351 | 0.00352 | 0.00353 | 0.00355 | 0.00357 | 0.00358 | 0.00359 | 0.0036 | 0.00359 | 0.00358 | 0.00357 | 0.00356 | 0.00356 | 0.00356 | 0.00355 | 0.00355 | 0.00353 | 0.00352 | 0.0035 | 0.00349 | 0.00349 | 0.00351 | 0.00353 | 0.00355 | 0.00357 | 0.00359 | 0.00359 | 0.0036 | 0.0036 | 0.00359 | 0.00359 | 0.00358 | 0.00358 | 0.00358 | 0.00358 | 0.00359 | 0.0036 | 0.0036 | 0.0036 | 0.00361 | 0.00361 | 0.00362 | 0.00363 | 0.00364 | 0.00364 | 0.00364 | 0.00364 | 0.00364 | 0.00363 | 0.00363 | 0.00362 | 0.00362 | 0.00363 | 0.00364 | 0.00366 | 0.00368 | 0.00369 | 0.00369 | 0.00369 | 0.00368 | 0.00367 | 0.00365 | 0.00364 | 0.00364 | 0.00364 | 0.00365 | 0.00367 | 0.00368 | 0.00369 | 0.0037 | 0.0037 | 0.00369 | 0.00369 | 0.00369 | 0.00369 | 0.0037 | 0.0037 | 0.0037 | 0.00371 | 0.00371 | 0.00372 | 0.00372 | 0.00371 | 0.00371 | 0.0037 | 0.0037 | 0.00369 | 0.00368 | 0.00367 | 0.00367 | 0.00369 | 0.00371 | 0.00373 | 0.00375 | 0.00376 | 0.00376 | 0.00377 | 0.00376 | 0.00375 | 0.00374 | 0.00372 | 0.00371 | 0.00371 | 0.00372 | 0.00374 | 0.00376 | 0.00378 | 0.0038 | 0.00381 | 0.00383 | 0.00384 | 0.00384 | 0.00384 | 0.00382 | 0.0038 | 0.00379 | 0.00378 | 0.00378 | 0.00378 | 0.00377 | 0.00376 | 0.00376 | 0.00375 | 0.00374 | 0.00372 | 0.00371 | 0.00371 | 0.00371 | 0.00373 | 0.00374 | 0.00375 | 0.00375 | 0.00374 | 0.00374 | 0.00373 | 0.00372 | 0.00372 | 0.00372 | 0.00373 | 0.00374 | 0.00375 | 0.00377 | 0.00378 | 0.00379 | 0.0038 | 0.0038 | 0.0038 | 0.0038 | 0.00379 | 0.00377 | 0.00376 | 0.00376 | 0.00377 | 0.00379 | 0.00382 | 0.00385 | 0.00387 | 0.00388 | 0.0039 | 0.00391 | 0.00392 | 0.00392 | 0.00392 | 0.00393 | 0.00394 | 0.00394 | 0.00395 | 0.00394 | 0.00392 | 0.0039 | 0.00388 | 0.00386 | 0.00385 | 0.00385 | 0.00385 | 0.00385 | 0.00385 | 0.00386 | 0.00386 | 0.00386 | 0.00386 | 0.00386 | 0.00386 | 0.00386 | 0.00387 | 0.00388 | 0.00389 | 0.00389 | 0.0039 | 0.0039 | 0.00391 | 0.00391 | 0.00392 | 0.00392 | 0.00392 | 0.00392 | 0.00393 | 0.00393 | 0.00393 | 0.00393 | 0.00394 | 0.00395 | 0.00396 | 0.00397 | 0.00397 | 0.00398 | 0.00397 | 0.00397 | 0.00397 | 0.00397 | 0.00398 | 0.00399 | 0.00401 | 0.00403 | 0.00405 | 0.00407 | 0.00409 | 0.00409 | 0.0041 | 0.0041 | 0.0041 | 0.0041 | 0.0041 | 0.0041 | 0.0041 | 0.00411 | 0.00411 | 0.00411 | 0.0041 | 0.0041 | 0.0041 | 0.00412 | 0.00414 | 0.00416 | 0.00417 | 0.00417 | 0.00418 | 0.00419 | 0.00421 | 0.00422 | 0.00423 | 0.00424 | 0.00426 | 0.00428 | 0.0043 | 0.00432 | 0.00434 | 0.00436 | 0.00438 | 0.00441 | 0.00444 | 0.00446 | 0.00448 | 0.00449 | 0.00451 | 0.00454 | 0.00457 | 0.00462 | 0.00467 | 0.00472 | 0.00477 | 0.00482 | 0.00486 | 0.0049 | 0.00493 | 0.00495 | 0.00496 | 0.00497 | 0.00497 | 0.00498 | 0.00499 | 0.00502 | 0.00506 | 0.0051 | 0.00516 | 0.00523 | 0.0053 | 0.00537 | 0.00543 | 0.00547 | 0.00551 | 0.00554 | 0.00556 | 0.00558 | 0.00561 | 0.00565 | 0.0057 | 0.00576 | 0.00582 | 0.00588 | 0.00593 | 0.00597 | 0.006 | 0.00601 | 0.006 | 0.00599 | 0.00598 | 0.006 | 0.00604 | 0.00612 | 0.00622 | 0.00632 | 0.00642 | 0.0065 | 0.00655 | 0.00658 | 0.00658 | 0.00656 | 0.00652 | 0.00649 | 0.00646 | 0.00645 | 0.00645 | 0.00645 | 0.00646 | 0.00648 | 0.0065 | 0.00652 | 0.00654 | 0.00655 | 0.00655 | 0.00654 | 0.00652 | 0.00651 | 0.0065 | 0.0065 | 0.00651 | 0.00653 | 0.00655 | 0.00657 | 0.00658 | 0.00657 | 0.00655 | 0.00653 | 0.00649 | 0.00646 | 0.00642 | 0.00638 | 0.00635 | 0.00633 | 0.00631 | 0.00629 | 0.00628 | 0.00627 | 0.00627 | 0.00627 | 0.00627 | 0.00626 | 0.00625 | 0.00622 | 0.0062 | 0.00618 | 0.00616 | 0.00614 | 0.00613 | 0.00611 | 0.00609 | 0.00607 | 0.00605 | 0.00602 | 0.006 | 0.00598 | 0.00596 | 0.00595 | 0.00595 | 0.00595 | 0.00596 | 0.00598 | 0.00599 | 0.006 | 0.00601 | 0.00601 | 0.00601 | 0.00601 | 0.006 | 0.00599 | 0.00597 | 0.00595 | 0.00593 | 0.00591 | 0.0059 | 0.0059 | 0.0059 | 0.00592 | 0.00594 | 0.00597 | 0.006 | 0.00603 | 0.00606 | 0.00609 | 0.00613 | 0.00616 | 0.00618 | 0.0062 | 0.00621 | 0.00621 | 0.0062 | 0.00618 | 0.00617 | 0.00616 | 0.00616 | 0.00616 | 0.00617 | 0.00618 | 0.0062 | 0.00621 | 0.00623 | 0.00625 | 0.00627 | 0.00629 | 0.0063 | 0.00631 | 0.00631 | 0.00631 | 0.0063 | 0.00628 | 0.00626 | 0.00626 | 0.00626 | 0.00627 | 0.00629 | 0.00632 | 0.00637 | 0.00643 | 0.0065 | 0.00656 | 0.00659 | 0.0066 | 0.00658 | 0.00654 | 0.00649 | 0.00641 | 0.00634 | 0.00629 | 0.00625 | 0.00624 | 0.00625 | 0.00625 | 0.00625 | 0.00625 | 0.00623 | 0.00621 | 0.00619 | 0.00617 | 0.00616 | 0.00616 | 0.00616 | 0.00617 | 0.00618 | 0.00619 | 0.00619 | 0.00619 | 0.00618 | 0.00616 | 0.00614 | 0.00612 | 0.00609 | 0.00605 | 0.00602 | 0.006 | 0.00597 | 0.00595 | 0.00593 | 0.00592 | 0.0059 | 0.00589 | 0.00589 | 0.00588 | 0.00587 | 0.00586 | 0.00584 | 0.00583 | 0.00581 | 0.00579 | 0.00577 | 0.00576 | 0.00574 | 0.00574 | 0.00573 | 0.00572 | 0.00571 | 0.00568 | 0.00565 | 0.00561 | 0.00558 | 0.00555 | 0.00553 | 0.00552 | 0.00551 | 0.0055 | 0.00549 | 0.00548 | 0.00547 | 0.00546 | 0.00545 | 0.00544 | 0.00542 | 0.0054 | 0.00539 | 0.00537 | 0.00536 | 0.00534 | 0.00533 | 0.00532 | 0.00531 | 0.0053 | 0.00528 | 0.00526 | 0.00523 | 0.0052 | 0.00518 | 0.00517 | 0.00517 | 0.00518 | 0.00519 | 0.0052 | 0.0052 | 0.0052 | 0.00519 | 0.00518 | 0.00516 | 0.00514 | 0.00512 | 0.0051 | 0.00508 | 0.00507 | 0.00506 | 0.00506 | 0.00505 | 0.00505 | 0.00505 | 0.00507 | 0.00508 | 0.00508 | 0.00508 | 0.00509 | 0.00509 | 0.00511 | 0.00511 | 0.00511 | 0.00511 | 0.00511 | 0.00511 | 0.00511 | 0.0051 | 0.00509 | 0.00508 | 0.00508 | 0.00508 | 0.00509 | 0.00509 | 0.00509 | 0.00509 | 0.00509 | 0.00509 | 0.00509 | 0.00508 | 0.00507 | 0.00507 | 0.00507 | 0.00507 | 0.00508 | 0.00508 | 0.00508 | 0.00508 | 0.00509 | 0.0051 | 0.0051 | 0.0051 | 0.0051 | 0.00509 | 0.00508 | 0.00508 | 0.00506 | 0.00505 | 0.00504 | 0.00504 | 0.00504 | 0.00504 | 0.00505 | 0.00506 | 0.00507 | 0.00507 | 0.00508 | 0.00509 | 0.00509 | 0.0051 | 0.00511 | 0.00512 | 0.00512 | 0.00512 | 0.00512 | 0.00512 | 0.00512 | 0.00511 | 0.0051 | 0.00509 | 0.00508 | 0.00508 | 0.00507 | 0.00507 | 0.00507 | 0.00508 | 0.0051 | 0.00511 | 0.00512 | 0.00513 | 0.00512 | 0.00511 | 0.00509 | 0.00507 | 0.00505 | 0.00505 | 0.00505 | 0.00506 | 0.00508 | 0.00511 | 0.00514 | 0.00517 | 0.00518 | 0.0052 | 0.0052 | 0.0052 | 0.00519 | 0.00518 | 0.00517 | 0.00515 | 0.00515 | 0.00515 | 0.00516 | 0.00517 | 0.00518 | 0.0052 | 0.00521 | 0.00522 | 0.00523 | 0.00523 | 0.00522 | 0.0052 | 0.00519 | 0.00518 | 0.00517 | 0.00517 | 0.00518 | 0.00518 | 0.00519 | 0.0052 | 0.0052 | 0.0052 | 0.0052 | 0.0052 | 0.00521 | 0.00522 | 0.00524 | 0.00525 | 0.00526 | 0.00526 | 0.00526 | 0.00526 | 0.00525 | 0.00524 | 0.00523 | 0.00522 | 0.00522 | 0.00523 | 0.00524 | 0.00524 | 0.00523 | 0.00522 | 0.00522 | 0.00522 | 0.00522 | 0.00522 | 0.00523 | 0.00525 | 0.00527 | 0.00529 | 0.0053 | 0.00529 | 0.00528 | 0.00526 | 0.00525 | 0.00524 | 0.00524 | 0.00524 | 0.00525 | 0.00526 | 0.00527 | 0.00529 | 0.00529 | 0.0053 | 0.0053 | 0.0053 | 0.00529 | 0.00529 | 0.00529 | 0.00529 | 0.0053 | 0.0053 | 0.0053 | 0.0053 | 0.00531 | 0.00531 | 0.00532 | 0.00532 | 0.00531 | 0.0053 | 0.0053 | 0.0053 | 0.00529 | 0.00528 | 0.00527 | 0.00527 | 0.00528 | 0.0053 | 0.00531 | 0.00532 | 0.00533 | 0.00534 | 0.00535 | 0.00536 | 0.00535 | 0.00535 | 0.00535 | 0.00536 | 0.00537 | 0.00538 | 0.00539 | 0.00539 | 0.00539 | 0.00539 | 0.00538 | 0.00538 | 0.00538 | 0.00537 | 0.00537 | 0.00536 | 0.00535 | 0.00534 | 0.00533 | 0.00533 | 0.00534 | 0.00535 | 0.00537 | 0.00538 | 0.0054 | 0.0054 | 0.00541 | 0.00541 | 0.00541 | 0.00541 | 0.00543 | 0.00544 | 0.00546 | 0.00548 | 0.00549 | 0.00549 | 0.00548 | 0.00548 | 0.00547 | 0.00547 | 0.00547 | 0.00547 | 0.00548 | 0.00549 | 0.0055 | 0.00551 | 0.00552 | 0.00551 | 0.00551 | 0.00551 | 0.00551 | 0.0055 | 0.0055 | 0.00549 | 0.00549 | 0.00549 | 0.00549 | 0.0055 | 0.0055 | 0.00551 | 0.00552 | 0.00553 | 0.00554 | 0.00555 | 0.00556 | 0.00558 | 0.0056 | 0.0056 | 0.00561 | 0.00561 | 0.00561 | 0.0056 | 0.00558 | 0.00557 | 0.00556 | 0.00557 | 0.00558 | 0.00559 | 0.00559 | 0.0056 | 0.0056 | 0.00559 | 0.00559 | 0.00559 | 0.0056 | 0.0056 | 0.00561 | 0.00561 | 0.0056 | 0.00559 | 0.00558 | 0.00557 | 0.00557 | 0.00557 | 0.00557 | 0.00559 | 0.00561 | 0.00562 | 0.00564 | 0.00565 | 0.00565 | 0.00566 | 0.00567 | 0.00567 | 0.00566 | 0.00565 | 0.00565 | 0.00565 | 0.00566 | 0.00566 | 0.00567 | 0.00568 | 0.00568 | 0.00568 | 0.00568 | 0.00567 | 0.00565 | 0.00563 | 0.00562 | 0.00561 | 0.00561 | 0.00562 | 0.00564 | 0.00566 | 0.00569 | 0.00571 | 0.00574 | 0.00576 | 0.00577 | 0.00576 | 0.00576 | 0.00575 | 0.00574 | 0.00573 | 0.00573 | 0.00572 | 0.00572 | 0.00572 | 0.00572 | 0.00571 | 0.00571 | 0.0057 | 0.0057 | 0.0057 | 0.0057 | 0.00569 | 0.00569 | 0.00569 | 0.0057 | 0.00571 | 0.00573 | 0.00575 | 0.00577 | 0.0058 | 0.00582 | 0.00583 | 0.00582 | 0.00581 | 0.0058 | 0.00579 | 0.00578 | 0.00578 | 0.00577 | 0.00577 | 0.00576 | 0.00576 | 0.00575 | 0.00575 | 0.00575 | 0.00576 | 0.00577 | 0.00578 | 0.0058 | 0.0058 | 0.00581 | 0.00581 | 0.00581 | 0.00581 | 0.0058 | 0.00581 | 0.00582 | 0.00583 | 0.00584 | 0.00585 | 0.00585 | 0.00584 | 0.00583 | 0.00581 | 0.00579 | 0.00577 | 0.00576 | 0.00576 | 0.00577 | 0.00578 | 0.0058 | 0.00581 | 0.00582 | 0.00583 | 0.00582 | 0.00581 | 0.0058 | 0.00581 | 0.00583 | 0.00586 | 0.0059 | 0.00595 | 0.006 | 0.00604 | 0.00607 | 0.00607 | 0.00606 | 0.00604 | 0.00601 | 0.00599 | 0.00596 | 0.00593 | 0.0059 | 0.00588 | 0.00587 | 0.00586 | 0.00586 | 0.00587 | 0.00588 | 0.00589 | 0.00591 | 0.00593 | 0.00594 | 0.00594 | 0.00594 | 0.00594 | 0.00596 | 0.00598 | 0.006 | 0.00601 | 0.00601 | 0.00601 | 0.00601 | 0.006 | 0.00598 | 0.00597 | 0.00597 | 0.00597 | 0.00598 | 0.00599 | 0.00599 | 0.00598 | 0.00597 | 0.00595 | 0.00594 | 0.00593 | 0.00593 | 0.00594 | 0.00594 | 0.00594 | 0.00595 | 0.00595 | 0.00596 | 0.00595 | 0.00595 | 0.00594 | 0.00594 | 0.00595 | 0.00597 | 0.00599 | 0.00601 | 0.00604 | 0.00607 | 0.00609 | 0.0061 | 0.0061 | 0.00608 | 0.00605 | 0.00603 | 0.00601 | 0.00602 | 0.00605 | 0.00608 | 0.00611 | 0.00612 | 0.00614 | 0.00614 | 0.00614 | 0.00613 | 0.0061 | 0.00608 | 0.00606 | 0.00605 | 0.00605 | 0.00605 | 0.00606 | 0.00607 | 0.00608 | 0.0061 | 0.00611 | 0.00611 | 0.0061 | 0.00609 | 0.00608 | 0.00608 | 0.00608 | 0.00608 | 0.0061 | 0.00612 | 0.00612 | 0.00612 | 0.00611 | 0.00609 | 0.00608 | 0.00607 | 0.00607 | 0.00607 | 0.00607 | 0.00608 | 0.00611 | 0.00614 | 0.00617 | 0.00619 | 0.00619 | 0.0062 | 0.0062 | 0.0062 | 0.0062 | 0.0062 | 0.0062 | 0.0062 | 0.0062 | 0.0062 | 0.0062 | 0.0062 | 0.00619 | 0.00619 | 0.00619 | 0.00621 | 0.00623 | 0.00626 | 0.00628 | 0.00628 | 0.00627 | 0.00627 | 0.00627 | 0.00627 | 0.00627 | 0.00627 | 0.00627 | 0.00628 | 0.00629 | 0.00629 | 0.00627 | 0.00625 | 0.00623 | 0.00622 | 0.00623 | 0.00624 | 0.00626 | 0.00627 | 0.00628 | 0.00628 | 0.00627 | 0.00625 | 0.00624 | 0.00622 | 0.0062 | 0.0062 | 0.0062 | 0.0062 | 0.00621 | 0.00623 | 0.00624 | 0.00625 | 0.00627 | 0.0063 | 0.00633 | 0.00634 | 0.00635 | 0.00635 | 0.00634 | 0.00633 | 0.00632 | 0.00631 | 0.0063 | 0.0063 | 0.00631 | 0.00632 | 0.00633 | 0.00633 | 0.00634 | 0.00635 | 0.00637 | 0.00638 | 0.00638 | 0.00638 | 0.00637 | 0.00637 | 0.00637 | 0.00637 | 0.00637 | 0.00636 | 0.00636 | 0.00635 | 0.00635 | 0.00635 | 0.00639 | 0.00644 | 0.00642 | 0.00631 | 0.00611 | 0.00587 | 0.00561 | 0.00537 | 0.00519 | 0.00507 | 0.00506 | 0.00516 | 0.0054 | 0.00568 | 0.00594 | 0.00618 | 0.00642 | 0.00666 | 0.0069 | 0.00715 | 0.0074 | 0.00765 | 0.00789 | 0.00813 | 0.00835 | 0.00857 | 0.00877 | 0.00894 | 0.00907 | 0.00914 | 0.00915 | 0.00909 | 0.00898 | 0.00881 | 0.0086 | 0.00837 | 0.00813 | 0.0079 | 0.00769 | 0.00754 | 0.00745 | 0.00743 | 0.00747 | 0.00756 | 0.00769 | 0.00785 | 0.00803 | 0.00821 | 0.00839 | 0.00858 | 0.00879 | 0.00902 | 0.00927 | 0.00954 | 0.00981 | 0.01006 | 0.01028 | 0.01046 | 0.01058 | 0.01064 | 0.01068 | 0.0107 | 0.01073 | 0.01076 | 0.01079 | 0.01081 | 0.01083 | 0.01086 | 0.01094 | 0.01108 | 0.01135 | 0.0118 | 0.01247 | 0.01329 | 0.01414 | 0.01484 | 0.01523 | 0.01524 | 0.01488 | 0.0142 | 0.01333 | 0.01243 | 0.01164 | 0.01108 | 0.01079 | 0.01074 | 0.01083 | 0.01097 | 0.01109 | 0.01116 | 0.01119 | 0.01121 | 0.01126 | 0.01134 | 0.01144 | 0.01152 | 0.01156 | 0.01156 | 0.01151 | 0.01144 | 0.01135 | 0.01129 | 0.01132 | 0.01147 | 0.01174 | 0.01208 | 0.01241 | 0.01264 | 0.01268 | 0.0125 | 0.01206 | 0.01142 | 0.01064 | 0.00982 | 0.00906 | 0.00843 | 0.00798 | 0.00773 | 0.00764 | 0.00766 | 0.00774 | 0.00782 | 0.00788 | 0.00791 | 0.0079 | 0.00786 | 0.0078 | 0.00775 | 0.00775 | 0.00778 | 0.00786 | 0.00795 | 0.00806 | 0.00816 | 0.00825 | 0.00833 | 0.00839 | 0.00845 | 0.00851 | 0.00857 | 0.00863 | 0.00868 | 0.00873 | 0.00877 | 0.0088 | 0.00883 | 0.00884 | 0.00884 | 0.00883 | 0.00882 | 0.00881 | 0.00878 | 0.00875 | 0.0087 | 0.00864 | 0.00858 | 0.00852 | 0.00844 | 0.00836 | 0.00826 | 0.00816 | 0.00803 | 0.0079 | 0.00775 | 0.0076 | 0.00744 | 0.00729 | 0.00714 | 0.007 | 0.00688 | 0.00677 | 0.00668 | 0.00661 | 0.00655 | 0.0065 | 0.00647 | 0.00646 | 0.00647 | 0.0065 | 0.00655 | 0.00661 | 0.00668 | 0.00675 | 0.00681 | 0.00686 | 0.00689 | 0.00692 | 0.00694 | 0.00695 | 0.00696 | 0.00697 | 0.00698 | 0.007 | 0.00703 | 0.00706 | 0.00709 | 0.00714 | 0.00721 | 0.00729 | 0.00737 | 0.00744 | 0.00749 | 0.0075 | 0.00749 | 0.00746 | 0.00743 | 0.00741 | 0.00741 | 0.00745 | 0.00754 | 0.0077 | 0.00781 | 0.00787 | 0.00787 | 0.00781 | 0.00771 | 0.00759 | 0.00745 | 0.00731 | 0.00719 | 0.0071 | 0.00707 | 0.00707 | 0.00704 | 0.00702 | 0.00703 | 0.00705 | 0.00709 | 0.00713 | 0.00717 | 0.00721 | 0.00724 | 0.00724 | 0.00723 | 0.0072 | 0.00716 | 0.00712 | 0.00707 | 0.00704 | 0.00703 | 0.00705 | 0.00709 | 0.00714 | 0.00719 | 0.00723 | 0.00726 | 0.00727 | 0.00724 | 0.00719 | 0.00715 | 0.00714 | 0.00716 | 0.00718 | 0.00719 | 0.00718 | 0.00716 | 0.00712 | 0.00707 | 0.00701 | 0.00697 | 0.00696 | 0.007 | 0.00707 | 0.00715 | 0.00721 | 0.00723 | 0.00724 | 0.00723 | 0.00722 | 0.00721 | 0.0072 | 0.0072 | 0.00722 | 0.00724 | 0.00726 | 0.00726 | 0.00724 | 0.0072 | 0.00715 | 0.00711 | 0.00707 | 0.00702 | 0.00699 | 0.00699 | 0.00702 | 0.00708 | 0.00714 | 0.00719 | 0.00723 | 0.00726 | 0.00729 | 0.00732 | 0.00734 | 0.00734 | 0.00734 | 0.00734 | 0.00736 | 0.00737 | 0.00738 | 0.00738 | 0.00739 | 0.00741 | 0.00744 | 0.00747 | 0.00751 | 0.00753 | 0.00752 | 0.00747 | 0.00739 | 0.00731 | 0.00724 | 0.00718 | 0.00713 | 0.0071 | 0.00709 | 0.0071 | 0.00712 | 0.00714 | 0.00716 | 0.00718 | 0.0072 | 0.00721 | 0.00723 | 0.00725 | 0.00726 | 0.00728 | 0.00728 | 0.00728 | 0.00728 | 0.00731 | 0.00735 | 0.00737 | 0.00737 | 0.00737 | 0.0074 | 0.00748 | 0.00761 | 0.00774 | 0.00784 | 0.00789 | 0.00791 | 0.00788 | 0.0078 | 0.00768 | 0.00752 | 0.00741 | 0.00736 | 0.00739 | 0.00746 | 0.00754 | 0.00761 | 0.00767 | 0.00771 | 0.00774 | 0.00776 | 0.00774 | 0.00769 | 0.00761 | 0.00752 | 0.00742 | 0.00733 | 0.00726 | 0.00721 | 0.00719 | 0.00718 | 0.00717 | 0.00716 | 0.00713 | 0.00709 | 0.00706 | 0.00705 | 0.00706 | 0.00709 | 0.00712 | 0.00716 | 0.00719 | 0.00722 | 0.00723 | 0.00724 | 0.00725 | 0.00726 | 0.00729 | 0.00731 | 0.00734 | 0.00734 | 0.00731 | 0.00727 | 0.00723 | 0.00721 | 0.00722 | 0.00725 | 0.00729 | 0.00733 | 0.00738 | 0.00742 | 0.00744 | 0.00744 | 0.00744 | 0.00743 | 0.00743 | 0.00743 | 0.00742 | 0.00742 | 0.00744 | 0.00746 | 0.00749 | 0.00751 | 0.00753 | 0.00756 | 0.00759 | 0.00762 | 0.00764 | 0.00766 | 0.00766 | 0.00767 | 0.00767 | 0.00767 | 0.00766 | 0.00762 | 0.00755 | 0.00748 | 0.00742 | 0.00738 | 0.00738 | 0.00742 | 0.0075 | 0.00758 | 0.00766 | 0.00773 | 0.00778 | 0.00779 | 0.00776 | 0.00772 | 0.00767 | 0.00762 | 0.00758 | 0.00755 | 0.00752 | 0.0075 | 0.00749 | 0.0075 | 0.00754 | 0.00759 | 0.00765 | 0.0077 | 0.00775 | 0.00778 | 0.00778 | 0.00778 | 0.00776 | 0.00774 | 0.00774 | 0.00776 | 0.00779 | 0.00783 | 0.00787 | 0.00789 | 0.00789 | 0.00789 | 0.00786 | 0.00783 | 0.00779 | 0.00775 | 0.00773 | 0.00773 | 0.00775 | 0.00778 | 0.00783 | 0.00787 | 0.00791 | 0.00793 | 0.00793 | 0.00793 | 0.00792 | 0.0079 | 0.00787 | 0.00785 | 0.00783 | 0.00782 | 0.00781 | 0.00779 | 0.00777 | 0.00777 | 0.0078 | 0.00784 | 0.00786 | 0.00785 | 0.00782 | 0.00778 | 0.00777 | 0.00778 | 0.0078 | 0.00784 | 0.0079 | 0.00798 | 0.00809 | 0.00818 | 0.00824 | 0.00828 | 0.0083 | 0.00831 | 0.00832 | 0.00831 | 0.00828 | 0.00822 | 0.00817 | 0.00812 | 0.00809 | 0.00807 | 0.00808 | 0.00812 | 0.00818 | 0.00826 | 0.00834 | 0.00842 | 0.00848 | 0.00852 | 0.00853 | 0.0085 | 0.00844 | 0.00835 | 0.00824 | 0.00812 | 0.00802 | 0.00794 | 0.00791 | 0.0079 | 0.00791 | 0.00792 | 0.00794 | 0.00797 | 0.00802 | 0.00808 | 0.00812 | 0.00812 | 0.00808 | 0.00801 | 0.00792 | 0.00783 | 0.00775 | 0.0077 | 0.00768 | 0.00771 | 0.00778 | 0.00788 | 0.00799 | 0.00809 | 0.00818 | 0.00826 | 0.00834 | 0.00842 | 0.00849 | 0.00855 | 0.00857 | 0.00854 | 0.00847 | 0.00837 | 0.00826 | 0.00816 | 0.00809 | 0.00805 | 0.00803 | 0.00801 | 0.008 | 0.00799 | 0.00798 | 0.00794 | 0.00791 | 0.00789 | 0.00791 | 0.00795 | 0.00799 | 0.00799 | 0.00797 | 0.00793 | 0.00789 | 0.00787 | 0.00784 | 0.00782 | 0.0078 | 0.00781 | 0.00783 | 0.00786 | 0.00789 | 0.00791 | 0.00794 | 0.00799 | 0.00807 | 0.00815 | 0.00824 | 0.00831 | 0.00838 | 0.00846 | 0.00854 | 0.00864 | 0.00875 | 0.00884 | 0.00889 | 0.00889 | 0.00884 | 0.00874 | 0.0086 | 0.00845 | 0.0083 | 0.00818 | 0.00811 | 0.00808 | 0.0081 | 0.00814 | 0.0082 | 0.00825 | 0.00829 | 0.00831 | 0.00832 | 0.00832 | 0.00832 | 0.00833 | 0.00832 | 0.00831 | 0.00829 | 0.00827 | 0.00825 | 0.00824 | 0.00823 | 0.00821 | 0.00818 | 0.00817 | 0.00818 | 0.0082 | 0.00824 | 0.00828 | 0.00829 | 0.00828 | 0.00824 | 0.00819 | 0.00815 | 0.00813 | 0.00813 | 0.00818 | 0.00826 | 0.00834 | 0.0084 | 0.00841 | 0.00836 | 0.00829 | 0.00821 | 0.00816 | 0.00815 | 0.00818 | 0.00824 | 0.0083 | 0.00836 | 0.00839 | 0.00839 | 0.00838 | 0.00837 | 0.00837 | 0.00837 | 0.00837 | 0.00837 | 0.00836 | 0.00834 | 0.00831 | 0.00828 | 0.00826 | 0.00825 | 0.00826 | 0.00828 | 0.00828 | 0.00828 | 0.00826 | 0.00824 | 0.00822 | 0.00821 | 0.00821 | 0.0082 | 0.00819 | 0.00818 | 0.00818 | 0.00819 | 0.0082 | 0.0082 | 0.00821 | 0.00822 | 0.00824 | 0.00828 | 0.00833 | 0.00837 | 0.00839 | 0.0084 | 0.00841 | 0.0084 | 0.00839 | 0.00836 | 0.00833 | 0.00831 | 0.00829 | 0.00829 | 0.00831 | 0.00832 | 0.00834 | 0.00836 | 0.00838 | 0.00838 | 0.00839 | 0.00838 | 0.00837 | 0.00836 | 0.00834 | 0.00832 | 0.0083 | 0.00828 | 0.00828 | 0.00829 | 0.0083 | 0.00833 | 0.00836 | 0.0084 | 0.00844 | 0.00848 | 0.0085 | 0.0085 | 0.00848 | 0.00846 | 0.00843 | 0.0084 | 0.00838 | 0.00836 | 0.00835 | 0.00833 | 0.00831 | 0.0083 | 0.00828 | 0.00827 | 0.00826 | 0.00826 | 0.00827 | 0.00829 | 0.00832 | 0.00834 | 0.00835 | 0.00835 | 0.00835 | 0.00836 | 0.00839 | 0.00842 | 0.00845 | 0.00847 | 0.00849 | 0.00851 | 0.0085 | 0.00849 | 0.00847 | 0.00845 | 0.00843 | 0.00842 | 0.00841 | 0.00841 | 0.00841 | 0.00841 | 0.00842 | 0.00843 | 0.00844 | 0.00846 | 0.00847 | 0.00848 | 0.00848 | 0.00847 | 0.00845 | 0.00843 | 0.0084 | 0.00838 | 0.00836 | 0.00835 | 0.00834 | 0.00833 | 0.00832 | 0.00831 | 0.0083 | 0.00828 | 0.00825 | 0.00823 | 0.00821 | 0.0082 | 0.0082 | 0.00822 | 0.00824 | 0.00826 | 0.00829 | 0.00832 | 0.00835 | 0.00837 | 0.00836 | 0.00835 | 0.00833 | 0.00831 | 0.00831 | 0.00833 | 0.00837 | 0.00843 | 0.0085 | 0.00857 | 0.00862 | 0.00865 | 0.00865 | 0.00862 | 0.00857 | 0.00852 | 0.00848 | 0.00847 | 0.00847 | 0.0085 | 0.00853 | 0.00856 | 0.00858 | 0.00858 | 0.00855 | 0.00851 | 0.00847 | 0.00842 | 0.00839 | 0.00837 | 0.00837 | 0.0084 | 0.00843 | 0.00848 | 0.00852 | 0.00854 | 0.00855 | 0.00854 | 0.00852 | 0.0085 | 0.00848 | 0.00846 | 0.00845 | 0.00844 | 0.00842 | 0.00839 | 0.00835 | 0.00831 | 0.00829 | 0.00828 | 0.0083 | 0.00834 | 0.00839 | 0.00844 | 0.00848 | 0.00849 | 0.00848 | 0.00847 | 0.00845 | 0.00845 | 0.00845 | 0.00847 | 0.00848 | 0.0085 | 0.0085 | 0.00849 | 0.00848 | 0.00845 | 0.00843 | 0.0084 | 0.00838 | 0.00836 | 0.00835 | 0.00834 | 0.00835 | 0.00838 | 0.00844 | 0.0085 | 0.00855 | 0.00859 | 0.0086 | 0.00859 | 0.00856 | 0.00853 | 0.00851 | 0.00852 | 0.00857 | 0.00865 | 0.00875 | 0.00883 | 0.00889 | 0.00889 | 0.00885 | 0.00877 | 0.00865 | 0.00853 | 0.00843 | 0.00837 | 0.00836 | 0.00839 | 0.00845 | 0.00852 | 0.00857 | 0.00861 | 0.00862 | 0.00861 | 0.00858 | 0.00855 | 0.00852 | 0.00849 | 0.00849 | 0.0085 | 0.00852 | 0.00854 | 0.00855 | 0.00854 | 0.0085 | 0.00845 | 0.00839 | 0.00835 | 0.00833 | 0.00836 | 0.00842 | 0.00851 | 0.0086 | 0.00869 | 0.00875 | 0.00878 | 0.00878 | 0.00876 | 0.00873 | 0.00873 | 0.00874 | 0.00877 | 0.00881 | 0.00883 | 0.00884 | 0.00884 | 0.00881 | 0.00878 | 0.00873 | 0.00867 | 0.00861 | 0.00854 | 0.00849 | 0.00844 | 0.0084 | 0.00837 | 0.00836 | 0.00837 | 0.00841 | 0.00846 | 0.00851 | 0.00856 | 0.0086 | 0.00862 | 0.00864 | 0.00865 | 0.00864 | 0.00862 | 0.00861 | 0.0086 | 0.0086 | 0.00862 | 0.00865 | 0.00868 | 0.0087 | 0.00871 | 0.0087 | 0.00867 | 0.00862 | 0.00857 | 0.00853 | 0.00851 | 0.00851 | 0.00853 | 0.00856 | 0.0086 | 0.00866 | 0.00873 | 0.00881 | 0.00888 | 0.00893 | 0.00894 | 0.0089 | 0.00882 | 0.0087 | 0.00858 | 0.00848 | 0.00841 | 0.00838 | 0.00839 | 0.00843 | 0.00849 | 0.00854 | 0.00856 | 0.00855 | 0.00851 | 0.00847 | 0.00844 | 0.00844 | 0.00845 | 0.00849 | 0.00853 | 0.00858 | 0.00863 | 0.00868 | 0.00872 | 0.00877 | 0.00882 | 0.00886 | 0.00889 | 0.00889 | 0.00886 | 0.0088 | 0.00873 | 0.00866 | 0.00859 | 0.00854 | 0.00853 | 0.00855 | 0.0086 | 0.00865 | 0.0087 | 0.00873 | 0.00875 | 0.00876 | 0.00878 | 0.00883 | 0.00889 | 0.00898 | 0.00908 | 0.00916 | 0.00921 | 0.00923 | 0.00921 | 0.00916 | 0.00909 | 0.00903 | 0.009 | 0.009 | 0.00903 | 0.00908 | 0.00913 | 0.00915 | 0.00915 | 0.00912 | 0.00907 | 0.00901 | 0.00895 | 0.00889 | 0.00885 | 0.00881 | 0.0088 | 0.0088 | 0.00879 | 0.00879 | 0.0088 | 0.00881 | 0.00884 | 0.00889 | 0.00898 | 0.00909 | 0.00921 | 0.00933 | 0.00942 | 0.00946 | 0.00946 | 0.0094 | 0.00932 | 0.00921 | 0.00911 | 0.00904 | 0.00902 | 0.00903 | 0.00908 | 0.00916 | 0.00926 | 0.00936 | 0.00945 | 0.00952 | 0.00954 | 0.00952 | 0.00946 | 0.00938 | 0.0093 | 0.00922 | 0.00918 | 0.00917 | 0.00921 | 0.00926 | 0.0093 | 0.00933 | 0.00936 | 0.00939 | 0.00942 | 0.00946 | 0.00948 | 0.00949 | 0.00948 | 0.00946 | 0.00943 | 0.0094 | 0.00939 | 0.00941 | 0.00947 | 0.00955 | 0.00963 | 0.00968 | 0.0097 | 0.00967 | 0.0096 | 0.00951 | 0.00942 | 0.00935 | 0.00932 | 0.00933 | 0.00937 | 0.00942 | 0.00948 | 0.00952 | 0.00955 | 0.00957 | 0.00958 | 0.00958 | 0.00957 | 0.00957 | 0.00956 | 0.00955 | 0.00955 | 0.00955 | 0.00955 | 0.00954 | 0.00955 | 0.00956 | 0.00957 | 0.00959 | 0.0096 | 0.00961 | 0.00962 | 0.00962 | 0.00961 | 0.0096 | 0.00958 | 0.00957 | 0.00956 | 0.00955 | 0.00954 | 0.00954 | 0.00953 | 0.00952 | 0.00951 | 0.0095 | 0.00949 | 0.00948 | 0.00947 | 0.00946 | 0.00945 | 0.00946 | 0.00948 | 0.00953 | 0.0096 | 0.00969 | 0.00976 | 0.0098 | 0.0098 | 0.00976 | 0.0097 | 0.00962 | 0.00955 | 0.00951 | 0.00949 | 0.00951 | 0.00953 | 0.00956 | 0.00957 | 0.00957 | 0.00956 | 0.00954 | 0.00951 | 0.00948 | 0.00944 | 0.0094 | 0.00935 | 0.00931 | 0.00928 | 0.00925 | 0.00922 | 0.0092 | 0.00917 | 0.00915 | 0.00913 | 0.0091 | 0.00908 | 0.00906 | 0.00907 | 0.00909 | 0.00911 | 0.00911 | 0.00909 | 0.00907 | 0.00904 | 0.00903 | 0.00902 | 0.00902 | 0.00903 | 0.00905 | 0.00908 | 0.00916 | 0.00929 | 0.00948 | 0.00973 | 0.00998 | 0.0102 | 0.01033 | 0.01035 | 0.01026 | 0.01007 | 0.00981 | 0.00956 | 0.00935 | 0.00922 | 0.00917 | 0.00919 | 0.00924 | 0.00928 | 0.00931 | 0.00932 | 0.00932 | 0.00932 | 0.00931 | 0.00932 | 0.00935 | 0.00938 | 0.00941 | 0.00945 | 0.0095 | 0.00956 | 0.00962 | 0.00964 | 0.00964 | 0.0096 | 0.00954 | 0.00946 | 0.00936 | 0.00927 | 0.00919 | 0.00914 | 0.00913 | 0.00914 | 0.00915 | 0.00916 | 0.00914 | 0.00912 | 0.00908 | 0.00905 | 0.00901 | 0.009 | 0.00901 | 0.00906 | 0.00914 | 0.00924 | 0.00933 | 0.00941 | 0.00946 | 0.00948 | 0.00947 | 0.00945 | 0.00944 | 0.00945 | 0.0095 | 0.00956 | 0.00964 | 0.00972 | 0.00978 | 0.00981 | 0.00982 | 0.0098 | 0.00977 | 0.00974 | 0.00971 | 0.0097 | 0.0097 | 0.0097 | 0.00971 | 0.00973 | 0.00975 | 0.00976 | 0.00977 | 0.00978 | 0.0098 | 0.00982 | 0.00984 | 0.00986 | 0.00987 | 0.00989 | 0.00991 | 0.00992 | 0.00993 | 0.00994 | 0.00993 | 0.00991 | 0.00988 | 0.00984 | 0.00981 | 0.00979 | 0.0098 | 0.00982 | 0.00985 | 0.00989 | 0.00992 | 0.00996 | 0.00997 | 0.00998 | 0.00997 | 0.00998 | 0.01 | 0.01004 | 0.01008 | 0.01012 | 0.01014 | 0.01014 | 0.01013 | 0.01011 | 0.01008 | 0.01006 | 0.01006 | 0.01007 | 0.0101 | 0.01011 | 0.0101 | 0.01007 | 0.01003 | 0.00998 | 0.00995 | 0.00993 | 0.00994 | 0.00998 | 0.01004 | 0.01012 | 0.01019 | 0.01024 | 0.01028 | 0.0103 | 0.01031 | 0.01032 | 0.01033 | 0.01034 | 0.01034 | 0.01035 | 0.01035 | 0.01036 | 0.01035 | 0.01035 | 0.01033 | 0.01029 | 0.01025 | 0.0102 | 0.01016 | 0.01012 | 0.01009 | 0.01009 | 0.01011 | 0.01015 | 0.01021 | 0.01027 | 0.01032 | 0.01037 | 0.0104 | 0.01042 | 0.01043 | 0.01045 | 0.01046 | 0.01048 | 0.0105 | 0.01052 | 0.01053 | 0.01054 | 0.01054 | 0.01053 | 0.01049 | 0.01044 | 0.01037 | 0.01029 | 0.01022 | 0.01017 | 0.01016 | 0.01019 | 0.01028 | 0.01041 | 0.01056 | 0.01072 | 0.01087 | 0.01099 | 0.01108 | 0.01115 | 0.01119 | 0.01122 | 0.01124 | 0.01126 | 0.01127 | 0.01128 | 0.01128 | 0.01127 | 0.01125 | 0.01124 | 0.01123 | 0.01121 | 0.01119 | 0.01116 | 0.0111 | 0.01103 | 0.01096 | 0.01089 | 0.01085 | 0.01084 | 0.01088 | 0.01095 | 0.01105 | 0.01115 | 0.01123 | 0.01128 | 0.01128 | 0.01124 | 0.01118 | 0.01109 | 0.01101 | 0.01095 | 0.01093 | 0.01094 | 0.01099 | 0.01105 | 0.01113 | 0.01121 | 0.01128 | 0.01132 | 0.01134 | 0.01132 | 0.01129 | 0.01124 | 0.01121 | 0.01119 | 0.01118 | 0.01118 | 0.01117 | 0.01117 | 0.01116 | 0.01115 | 0.01112 | 0.01109 | 0.01105 | 0.011 | 0.01097 | 0.01095 | 0.01094 | 0.01095 | 0.01096 | 0.01097 | 0.01096 | 0.01092 | 0.01086 | 0.01077 | 0.01068 | 0.0106 | 0.01054 | 0.01052 | 0.01053 | 0.01057 | 0.01064 | 0.0107 | 0.01076 | 0.01079 | 0.01081 | 0.01082 | 0.01082 | 0.01082 | 0.01082 | 0.01083 | 0.01083 | 0.01083 | 0.01084 | 0.01085 | 0.01085 | 0.01085 | 0.01085 | 0.01084 | 0.01083 | 0.01082 | 0.01082 | 0.01083 | 0.01084 | 0.01083 | 0.01078 | 0.01071 | 0.01064 | 0.01055 | 0.01048 | 0.01044 | 0.01042 | 0.01045 | 0.01052 | 0.0106 | 0.01069 | 0.01076 | 0.0108 | 0.01083 | 0.01085 | 0.01085 | 0.01085 | 0.01083 | 0.01082 | 0.01081 | 0.0108 | 0.0108 | 0.0108 | 0.01081 | 0.01083 | 0.01085 | 0.01087 | 0.01089 | 0.0109 | 0.01091 | 0.01091 | 0.0109 | 0.01089 | 0.01087 | 0.01085 | 0.01083 | 0.01081 | 0.01079 | 0.01078 | 0.01077 | 0.01078 | 0.0108 | 0.01083 | 0.01086 | 0.01089 | 0.01091 | 0.01093 | 0.01095 | 0.01096 | 0.01097 | 0.01097 | 0.01098 | 0.011 | 0.01101 | 0.01102 | 0.01103 | 0.01103 | 0.01103 | 0.01103 | 0.01103 | 0.01102 | 0.01101 | 0.01099 | 0.01098 | 0.01098 | 0.01098 | 0.01099 | 0.01101 | 0.01103 | 0.01104 | 0.01105 | 0.01105 | 0.01103 | 0.01101 | 0.01099 | 0.01099 | 0.011 | 0.01102 | 0.01104 | 0.01106 | 0.01108 | 0.01111 | 0.01112 | 0.01113 | 0.01114 | 0.01115 | 0.01116 | 0.01116 | 0.01117 | 0.01119 | 0.0112 | 0.01122 | 0.01124 | 0.01126 | 0.01127 | 0.01128 | 0.01129 | 0.01129 | 0.01129 | 0.0113 | 0.01131 | 0.01133 | 0.01136 | 0.01138 | 0.01141 | 0.01144 | 0.01147 | 0.0115 | 0.01153 | 0.01157 | 0.01161 | 0.01166 | 0.01171 | 0.01175 | 0.01177 | 0.01179 | 0.01179 | 0.0118 | 0.01181 | 0.01182 | 0.01183 | 0.01185 | 0.01186 | 0.01186 | 0.01187 | 0.01188 | 0.01188 | 0.01189 | 0.01189 | 0.01188 | 0.01188 | 0.01187 | 0.01185 | 0.01183 | 0.01181 | 0.0118 | 0.01181 | 0.01184 | 0.01187 | 0.01189 | 0.01189 | 0.01187 | 0.01184 | 0.01181 | 0.01178 | 0.01176 | 0.01174 | 0.01173 | 0.01175 | 0.01178 | 0.01183 | 0.01186 | 0.01189 | 0.01192 | 0.01194 | 0.01195 | 0.01196 | 0.01196 | 0.01195 | 0.01195 | 0.01194 | 0.01193 | 0.01192 | 0.01191 | 0.01191 | 0.01189 | 0.01188 | 0.01186 | 0.01184 | 0.01183 | 0.01182 | 0.01182 | 0.0118 | 0.01179 | 0.01177 | 0.01176 | 0.01174 | 0.01172 | 0.0117 | 0.01167 | 0.01165 | 0.01163 | 0.01161 | 0.01159 | 0.01158 | 0.01158 | 0.01158 | 0.01158 | 0.01159 | 0.01159 | 0.01158 | 0.01157 | 0.01155 | 0.01154 | 0.01154 | 0.01153 | 0.01153 | 0.01152 | 0.01152 | 0.01151 | 0.0115 | 0.01149 | 0.01147 | 0.01146 | 0.01146 | 0.01147 | 0.01149 | 0.01151 | 0.01152 | 0.01153 | 0.01153 | 0.01153 | 0.01153 | 0.01152 | 0.01151 | 0.0115 | 0.01149 | 0.01149 | 0.01149 | 0.01149 | 0.01149 | 0.01151 | 0.01153 | 0.01155 | 0.01157 | 0.01158 | 0.01157 | 0.01156 | 0.01155 | 0.01153 | 0.0115 | 0.01148 | 0.01147 | 0.01146 | 0.01146 | 0.01147 | 0.01148 | 0.0115 | 0.01152 | 0.01153 | 0.01155 | 0.01156 | 0.01155 | 0.01155 | 0.01154 | 0.01153 | 0.01154 | 0.01155 | 0.01157 | 0.01158 | 0.01159 | 0.0116 | 0.0116 | 0.0116 | 0.01159 | 0.01159 | 0.0116 | 0.0116 | 0.01162 | 0.01163 | 0.01163 | 0.01163 | 0.01162 | 0.01162 | 0.01161 | 0.01162 | 0.01163 | 0.01165 | 0.01167 | 0.0117 | 0.01171 | 0.01172 | 0.01173 | 0.01173 | 0.01173 | 0.01172 | 0.01171 | 0.0117 | 0.01169 | 0.01169 | 0.01169 | 0.0117 | 0.01172 | 0.01174 | 0.01176 | 0.01178 | 0.01178 | 0.01178 | 0.01178 | 0.01178 | 0.01179 | 0.01181 | 0.01183 | 0.01185 | 0.01187 | 0.01188 | 0.01188 | 0.01187 | 0.01187 | 0.01186 | 0.01187 | 0.01187 | 0.01188 | 0.01189 | 0.0119 | 0.01191 | 0.01193 | 0.01194 | 0.01196 | 0.01197 | 0.01199 | 0.012 | 0.01201 | 0.01203 | 0.01205 | 0.01207 | 0.01211 | 0.01216 | 0.01221 | 0.01224 | 0.01227 | 0.0123 | 0.01232 | 0.01235 | 0.01238 | 0.01241 | 0.01244 | 0.01248 | 0.01253 | 0.01257 | 0.01261 | 0.01265 | 0.01269 | 0.01274 | 0.01279 | 0.01283 | 0.01286 | 0.01288 | 0.01287 | 0.01287 | 0.01285 | 0.01285 | 0.01284 | 0.01285 | 0.01286 | 0.01289 | 0.01291 | 0.01295 | 0.01299 | 0.01305 | 0.01312 | 0.01321 | 0.01329 | 0.01338 | 0.01345 | 0.01352 | 0.01358 | 0.01364 | 0.0137 | 0.01377 | 0.01386 | 0.01395 | 0.01405 | 0.01413 | 0.0142 | 0.01427 | 0.01433 | 0.0144 | 0.01447 | 0.01455 | 0.01462 | 0.01468 | 0.01473 | 0.01477 | 0.0148 | 0.01481 | 0.0148 | 0.01476 | 0.0147 | 0.01464 | 0.01459 | 0.01458 | 0.01462 | 0.0147 | 0.0148 | 0.01491 | 0.01499 | 0.01503 | 0.01501 | 0.01493 | 0.01481 | 0.01468 | 0.0146 | 0.01459 | 0.01463 | 0.01471 | 0.0148 | 0.01488 | 0.01493 | 0.01495 | 0.01493 | 0.0149 | 0.01486 | 0.01483 | 0.01481 | 0.01481 | 0.01482 | 0.01482 | 0.01482 | 0.01482 | 0.01481 | 0.0148 | 0.01479 | 0.01476 | 0.01473 | 0.01469 | 0.01464 | 0.01459 | 0.01454 | 0.01449 | 0.01444 | 0.0144 | 0.01437 | 0.01434 | 0.01431 | 0.01427 | 0.01421 | 0.01414 | 0.01407 | 0.01399 | 0.01391 | 0.01381 | 0.0137 | 0.01359 | 0.01352 | 0.01349 | 0.01351 | 0.01356 | 0.01361 | 0.01365 | 0.01367 | 0.01366 | 0.01362 | 0.01354 | 0.01343 | 0.01332 | 0.01323 | 0.01318 | 0.01316 | 0.01315 | 0.01315 | 0.01316 | 0.01316 | 0.01316 | 0.01315 | 0.01314 | 0.01312 | 0.0131 | 0.01306 | 0.01302 | 0.01299 | 0.01296 | 0.01294 | 0.01293 | 0.01293 | 0.01292 | 0.0129 | 0.01287 | 0.01284 | 0.01281 | 0.01278 | 0.01275 | 0.01272 | 0.0127 | 0.01268 | 0.01265 | 0.01262 | 0.0126 | 0.01258 | 0.01257 | 0.01257 | 0.01257 | 0.01256 | 0.01255 | 0.01253 | 0.01252 | 0.01251 | 0.0125 | 0.0125 | 0.01249 | 0.01248 | 0.01247 | 0.01244 | 0.01241 | 0.01238 | 0.01236 | 0.01236 | 0.01238 | 0.01241 | 0.01244 | 0.01246 | 0.01246 | 0.01245 | 0.01243 | 0.01241 | 0.0124 | 0.01239 | 0.01239 | 0.01239 | 0.01239 | 0.01238 | 0.01238 | 0.01238 | 0.01238 | 0.01238 | 0.01239 | 0.01239 | 0.01239 | 0.01238 | 0.01236 | 0.01234 | 0.01232 | 0.01232 | 0.01233 | 0.01236 | 0.01239 | 0.01241 | 0.01243 | 0.01244 | 0.01244 | 0.01244 | 0.01242 | 0.0124 | 0.01238 | 0.01237 | 0.01236 | 0.01236 | 0.01237 | 0.01237 | 0.01239 | 0.0124 | 0.01242 | 0.01243 | 0.01243 | 0.01241 | 0.0124 | 0.01239 | 0.01238 | 0.01239 | 0.0124 | 0.01241 | 0.01241 | 0.01242 | 0.01242 | 0.01242 | 0.01243 | 0.01244 | 0.01246 | 0.01249 | 0.0125 | 0.01251 | 0.01251 | 0.01249 | 0.01248 | 0.01246 | 0.01246 | 0.01246 | 0.01247 | 0.01248 | 0.01249 | 0.01248 | 0.01247 | 0.01246 | 0.01246 | 0.01248 | 0.0125 | 0.01254 | 0.01257 | 0.01259 | 0.0126 | 0.01262 | 0.01263 | 0.01264 | 0.01265 | 0.01265 | 0.01266 | 0.01266 | 0.01265 | 0.01264 | 0.01262 | 0.01261 | 0.01261 | 0.01262 | 0.01264 | 0.01266 | 0.01268 | 0.01269 | 0.0127 | 0.0127 | 0.0127 | 0.01272 | 0.01274 | 0.01276 | 0.01278 | 0.01279 | 0.0128 | 0.01282 | 0.01285 | 0.01288 | 0.01291 | 0.01294 | 0.01297 | 0.013 | 0.013 | 0.013 | 0.01299 | 0.01298 | 0.01299 | 0.013 | 0.01302 | 0.01303 | 0.01304 | 0.01304 | 0.01304 | 0.01303 | 0.01303 | 0.01304 | 0.01306 | 0.01308 | 0.01311 | 0.01312 | 0.01313 | 0.01312 | 0.01311 | 0.01309 | 0.01307 | 0.01305 | 0.01304 | 0.01304 | 0.01305 | 0.01306 | 0.01307 | 0.01311 | 0.01315 | 0.0132 | 0.01324 | 0.01326 | 0.01327 | 0.01327 | 0.01325 | 0.01323 | 0.0132 | 0.01317 | 0.01315 | 0.01314 | 0.01314 | 0.01314 | 0.01313 | 0.01314 | 0.01315 | 0.01316 | 0.01318 | 0.01319 | 0.01319 | 0.01317 | 0.01315 | 0.01311 | 0.01308 | 0.01306 | 0.01304 | 0.01304 | 0.01304 | 0.01304 | 0.01304 | 0.01304 | 0.01303 | 0.01302 | 0.01301 | 0.01301 | 0.01301 | 0.013 | 0.01298 | 0.01296 | 0.01294 | 0.01293 | 0.01294 | 0.01296 | 0.01298 | 0.01299 | 0.013 | 0.01299 | 0.01298 | 0.01295 | 0.01292 | 0.01291 | 0.01292 | 0.01294 | 0.01296 | 0.01297 | 0.01297 | 0.01295 | 0.01294 | 0.01292 | 0.01291 | 0.01292 | 0.01293 | 0.01295 | 0.01297 | 0.01298 | 0.01297 | 0.01297 | 0.01296 | 0.01296 | 0.01297 | 0.01298 | 0.01297 | 0.01296 | 0.01295 | 0.01293 | 0.01291 | 0.01291 | 0.01291 | 0.01291 | 0.01291 | 0.01291 | 0.0129 | 0.01288 | 0.01287 | 0.01289 | 0.01293 | 0.01299 | 0.01305 | 0.01309 | 0.01311 | 0.01311 | 0.01309 | 0.01307 | 0.01304 | 0.01303 | 0.01303 | 0.01305 | 0.01308 | 0.0131 | 0.0131 | 0.01311 | 0.01311 | 0.01312 | 0.01313 | 0.01314 | 0.01313 | 0.01312 | 0.0131 | 0.01308 | 0.01306 | 0.01305 | 0.01306 | 0.01308 | 0.0131 | 0.01312 | 0.01312 | 0.01311 | 0.0131 | 0.0131 | 0.01309 | 0.0131 | 0.01311 | 0.01313 | 0.01315 | 0.01316 | 0.01316 | 0.01315 | 0.01315 | 0.01317 | 0.01319 | 0.01321 | 0.01322 | 0.01321 | 0.0132 | 0.01318 | 0.01316 | 0.01315 | 0.01315 | 0.01315 | 0.01316 | 0.01317 | 0.01317 | 0.01317 | 0.01316 | 0.01316 | 0.01318 | 0.01321 | 0.01323 | 0.01325 | 0.01324 | 0.01322 | 0.0132 | 0.01318 | 0.01317 | 0.01317 | 0.01319 | 0.01321 | 0.01322 | 0.01323 | 0.01322 | 0.01322 | 0.01321 | 0.01322 | 0.01325 | 0.01327 | 0.0133 | 0.01331 | 0.01331 | 0.0133 | 0.01329 | 0.01328 | 0.01327 | 0.01328 | 0.01329 | 0.0133 | 0.0133 | 0.0133 | 0.01328 | 0.01327 | 0.01326 | 0.01327 | 0.01329 | 0.0133 | 0.01331 | 0.01331 | 0.01329 | 0.01328 | 0.01328 | 0.01329 | 0.01332 | 0.01335 | 0.01337 | 0.01339 | 0.01341 | 0.01342 | 0.01343 | 0.01343 | 0.01345 | 0.01347 | 0.01349 | 0.01351 | 0.01352 | 0.01352 | 0.0135 | 0.01348 | 0.01348 | 0.01349 | 0.0135 | 0.0135 | 0.01348 | 0.01345 | 0.01343 | 0.01342 | 0.01343 | 0.01345 | 0.01347 | 0.01349 | 0.01352 | 0.01354 | 0.01353 | 0.01349 | 0.01342 | 0.01334 | 0.01328 | 0.01324 | 0.01323 | 0.01324 | 0.01325 | 0.01329 | 0.01334 | 0.0134 | 0.01346 | 0.0135 | 0.01353 | 0.01354 | 0.01356 | 0.01357 | 0.01358 | 0.01361 | 0.01366 | 0.01372 | 0.01376 | 0.01378 | 0.01376 | 0.01372 | 0.01368 | 0.01366 | 0.01366 | 0.0137 | 0.01379 | 0.01393 | 0.01407 | 0.0142 | 0.01427 | 0.01429 | 0.01429 | 0.01429 | 0.01431 | 0.01434 | 0.01439 | 0.01446 | 0.01455 | 0.01463 | 0.01469 | 0.0147 | 0.01466 | 0.01457 | 0.01448 | 0.0144 | 0.01435 | 0.01434 | 0.01437 | 0.01446 | 0.0146 | 0.01477 | 0.01495 | 0.01509 | 0.01518 | 0.0152 | 0.01518 | 0.01513 | 0.01509 | 0.01508 | 0.01509 | 0.01513 | 0.01519 | 0.01526 | 0.01533 | 0.01542 | 0.01558 | 0.01588 | 0.01623 | 0.01634 | 0.01571 | 0.01402 | 0.01158 | 0.009 | 0.00685 | 0.00549 | 0.00509 | 0.00568 | 0.0072 | 0.00947 | 0.01204 | 0.01426 | 0.01556 | 0.0158 | 0.01544 | 0.01492 | 0.0145 | 0.01425 | 0.01411 | 0.01403 | 0.01399 | 0.01397 | 0.01397 | 0.01397 | 0.01395 | 0.01391 | 0.01386 | 0.01379 | 0.01372 | 0.01364 | 0.01358 | 0.01355 | 0.01354 | 0.01355 | 0.01356 | 0.01355 | 0.01353 | 0.01352 | 0.01352 | 0.0135 | 0.01348 | 0.01343 | 0.0134 | 0.01338 | 0.01336 | 0.0133 | 0.01315 | 0.01291 | 0.01263 | 0.01235 | 0.01211 | 0.01192 | 0.01179 | 0.01175 | 0.01178 | 0.01188 | 0.01202 | 0.01215 | 0.01225 | 0.01231 | 0.01234 | 0.01233 | 0.01229 | 0.01223 | 0.01215 | 0.01208 | 0.01201 | 0.01195 | 0.01187 | 0.0118 | 0.01177 | 0.01181 | 0.01194 | 0.01212 | 0.01229 | 0.01243 | 0.01251 | 0.01252 | 0.01244 | 0.01226 | 0.012 | 0.01171 | 0.01146 | 0.0113 | 0.01124 | 0.01125 | 0.01129 | 0.01132 | 0.01134 | 0.01132 | 0.01129 | 0.01126 | 0.01123 | 0.01121 | 0.01118 | 0.01114 | 0.01108 | 0.01101 | 0.01093 | 0.01085 | 0.01079 | 0.01076 | 0.01076 | 0.01078 | 0.0108 | 0.01081 | 0.01078 | 0.01071 | 0.01062 | 0.01052 | 0.01044 | 0.0104 | 0.01039 | 0.0104 | 0.0104 | 0.0104 | 0.01039 | 0.01037 | 0.01033 | 0.01027 | 0.01019 | 0.01012 | 0.01005 | 0.00997 | 0.00988 | 0.00979 | 0.00972 | 0.00969 | 0.00969 | 0.00969 | 0.00967 | 0.00962 | 0.00955 | 0.00947 | 0.00941 | 0.00936 | 0.00934 | 0.00936 | 0.00939 | 0.00944 | 0.00948 | 0.0095 | 0.00946 | 0.0094 | 0.00932 | 0.00925 | 0.0092 | 0.00914 | 0.00909 | 0.00902 | 0.00896 | 0.00891 | 0.00889 | 0.00889 | 0.0089 | 0.00891 | 0.00889 | 0.00886 | 0.00881 | 0.00875 | 0.00869 | 0.00865 | 0.00865 | 0.00867 | 0.0087 | 0.0087 | 0.00867 | 0.00859 | 0.00849 | 0.0084 | 0.00833 | 0.00831 | 0.00832 | 0.00835 | 0.00838 | 0.00839 | 0.00837 | 0.00834 | 0.00829 | 0.00825 | 0.00823 | 0.00821 | 0.00819 | 0.00815 | 0.00809 | 0.008 | 0.00792 | 0.00785 | 0.00782 | 0.00779 | 0.00777 | 0.00774 | 0.00768 | 0.0076 | 0.0075 | 0.00741 | 0.00735 | 0.00732 | 0.00732 | 0.00729 | 0.00723 | 0.00714 | 0.00704 | 0.00697 | 0.00696 | 0.00701 | 0.0071 | 0.00721 | 0.00731 | 0.00735 | 0.0073 | 0.00715 | 0.00694 | 0.00673 | 0.00659 | 0.00653 | 0.00654 | 0.00659 | 0.00667 | 0.00673 | 0.00676 | 0.00676 | 0.00673 | 0.00669 | 0.00663 | 0.00656 | 0.00648 | 0.00641 | 0.00634 | 0.00632 | 0.00632 | 0.00636 | 0.00641 | 0.00644 | 0.00643 | 0.00637 | 0.00627 | 0.00616 | 0.00606 | 0.00601 | 0.00601 | 0.00604 | 0.00606 | 0.00605 | 0.00599 | 0.00589 | 0.00577 | 0.00567 | 0.00559 | 0.00554 | 0.00553 | 0.00554 | 0.00555 | 0.00554 | 0.00552 | 0.00549 | 0.00549 | 0.00553 | 0.00561 | 0.00567 | 0.00569 | 0.00564 | 0.00553 | 0.00541 | 0.00531 | 0.00525 | 0.00525 | 0.00529 | 0.00533 | 0.00536 | 0.00535 | 0.00531 | 0.00528 | 0.00527 | 0.00526 | 0.00521 | 0.00512 | 0.00499 | 0.00482 | 0.00461 | 0.00439 | 0.00417 | 0.00403 | 0.00399 | 0.00406 | 0.00418 | 0.00428 | 0.00435 | 0.00438 | 0.00442 | 0.00449 | 0.0046 | 0.0047 | 0.00475 | 0.0047 | 0.00452 | 0.00423 | 0.00391 | 0.00365 | 0.00354 | 0.00358 | 0.00375 | 0.00398 | 0.00418 | 0.0043 | 0.00429 | 0.00415 | 0.00391 | 0.00363 | 0.00338 | 0.00316 | 0.00298 | 0.00283 | 0.00269 | 0.00258 | 0.00253 | 0.00259 | 0.00276 | 0.00302 | 0.00328 | 0.00348 | 0.00359 | 0.0036 | 0.00353 | 0.00344 | 0.00334 | 0.00325 | 0.0032 | 0.00316 | 0.00313 | 0.00308 | 0.00298 | 0.00286 | 0.00274 | 0.00265 | 0.00262 | 0.00262 | 0.00261 | 0.00257 | 0.00248 | 0.00236 | 0.00225 | 0.00218 | 0.00213 | 0.00207 | 0.00197 | 0.00182 | 0.00164 | 0.0015 | 0.00142 | 0.00142 | 0.00151 | 0.00164 | 0.00178 | 0.00188 | 0.00188 | 0.00179 | 0.00163 | 0.00147 | 0.0014 | 0.00142 | 0.00154 | 0.00166 | 0.00171 | 0.00165 | 0.00149 | 0.00129 | 0.00111 | 0.00105 | 0.0011 | 0.00126 | 0.00143 | 0.00156 | 0.00157 | 0.00145 | 0.00121 | 0.00121 | 0.00121 | 0.00121 | 0.00121 | 0.00121 | 0.00121
LD3-4 | 0.00121 | 0.00121 | 0.121% | 0.00121 | 0.00121 | 0.00121 | 0.00121 | 0.00119 | 0.00115 | 0.00109 | 0.00104 | 0.00101 | 0.00101 | 0.00103 | 0.00107 | 0.00114 | 0.00123 | 0.00133 | 0.0014 | 0.00143 | 0.00142 | 0.00138 | 0.00133 | 0.00128 | 0.00124 | 0.0012 | 0.00118 | 0.00115 | 0.00111 | 0.00106 | 0.00101 | 0.00097 | 0.00093 | 0.00091 | 0.0009 | 0.00091 | 0.00093 | 0.00095 | 0.00097 | 0.00098 | 0.00098 | 0.00099 | 0.00101 | 0.00106 | 0.0011 | 0.00114 | 0.00115 | 0.00112 | 0.00104 | 0.00094 | 0.00084 | 0.00076 | 0.00072 | 0.00072 | 0.00075 | 0.0008 | 0.00088 | 0.00095 | 0.00102 | 0.00107 | 0.00113 | 0.00118 | 0.00125 | 0.0013 | 0.00131 | 0.00126 | 0.00113 | 0.00094 | 0.00071 | 0.00048 | 0.00031 | 0.00022 | 0.0002 | 0.00023 | 0.0003 | 0.00037 | 0.00042 | 0.00047 | 0.0005 | 0.00052 | 0.00057 | 0.00065 | 0.00078 | 0.00094 | 0.00111 | 0.00124 | 0.00131 | 0.00131 | 0.00124 | 0.00109 | 0.00089 | 0.00067 | 0.00047 | 0.00032 | 0.00025 | 0.00028 | 0.0004 | 0.00059 | 0.0008 | 0.00096 | 0.00104 | 0.00102 | 0.00093 | 0.00081 | 0.00071 | 0.00065 | 0.00064 | 0.00067 | 0.00073 | 0.00078 | 0.00079 | 0.00073 | 0.00063 | 0.00051 | 0.00043 | 0.00042 | 0.0005 | 0.00064 | 0.00084 | 0.00105 | 0.00125 | 0.00141 | 0.00151 | 0.00156 | 0.00158 | 0.00156 | 0.00153 | 0.00146 | 0.00135 | 0.0012 | 0.00101 | 0.00079 | 0.00056 | 0.00036 | 0.0002 | 9e-05 | 3e-05 | 2e-05 | 6e-05 | 0.00014 | 0.00026 | 0.00041 | 0.00056 | 0.00073 | 0.00089 | 0.00105 | 0.00116 | 0.00122 | 0.00122 | 0.00118 | 0.00114 | 0.00111 | 0.00112 | 0.00115 | 0.00118 | 0.00119 | 0.00118 | 0.00113 | 0.00106 | 0.00097 | 0.00087 | 0.00079 | 0.00072 | 0.00068 | 0.00067 | 0.00069 | 0.00074 | 0.00081 | 0.00091 | 0.00104 | 0.00119 | 0.00132 | 0.0014 | 0.00144 | 0.00142 | 0.00136 | 0.00127 | 0.00115 | 0.00104 | 0.00096 | 0.00093 | 0.00097 | 0.00105 | 0.00115 | 0.00126 | 0.00136 | 0.00144 | 0.00148 | 0.00146 | 0.00138 | 0.00128 | 0.00118 | 0.00111 | 0.00107 | 0.00107 | 0.00112 | 0.00123 | 0.00144 | 0.00175 | 0.0021 | 0.00245 | 0.00271 | 0.00284 | 0.00282 | 0.00265 | 0.00235 | 0.00198 | 0.0016 | 0.00131 | 0.00115 | 0.00113 | 0.00123 | 0.00138 | 0.00153 | 0.00165 | 0.00174 | 0.0018 | 0.00184 | 0.00188 | 0.00195 | 0.00205 | 0.00218 | 0.00233 | 0.00249 | 0.00261 | 0.00268 | 0.00268 | 0.00264 | 0.00256 | 0.00247 | 0.00236 | 0.00226 | 0.00217 | 0.00209 | 0.00202 | 0.00197 | 0.00194 | 0.0019 | 0.00186 | 0.00183 | 0.00182 | 0.00185 | 0.00194 | 0.00209 | 0.00228 | 0.00248 | 0.00265 | 0.00275 | 0.0028 | 0.0028 | 0.00278 | 0.00275 | 0.00272 | 0.00269 | 0.00266 | 0.00263 | 0.00257 | 0.00244 | 0.00226 | 0.00204 | 0.00185 | 0.00175 | 0.00177 | 0.0019 | 0.00209 | 0.00228 | 0.00242 | 0.00251 | 0.00255 | 0.00258 | 0.00264 | 0.00275 | 0.00289 | 0.00303 | 0.00315 | 0.00321 | 0.00318 | 0.00307 | 0.00288 | 0.00263 | 0.00239 | 0.00218 | 0.00204 | 0.00196 | 0.00191 | 0.00186 | 0.00179 | 0.00173 | 0.00168 | 0.00165 | 0.00165 | 0.00166 | 0.00169 | 0.00171 | 0.00172 | 0.00173 | 0.00173 | 0.00172 | 0.0017 | 0.0017 | 0.00173 | 0.00179 | 0.00189 | 0.00201 | 0.00211 | 0.00217 | 0.00219 | 0.00216 | 0.00207 | 0.00195 | 0.00183 | 0.00173 | 0.00168 | 0.0017 | 0.00179 | 0.00192 | 0.00207 | 0.00219 | 0.00226 | 0.00227 | 0.00224 | 0.00215 | 0.00203 | 0.00188 | 0.00172 | 0.00159 | 0.00152 | 0.00152 | 0.00159 | 0.0017 | 0.00183 | 0.00195 | 0.00203 | 0.00206 | 0.00203 | 0.00196 | 0.00185 | 0.00174 | 0.00167 | 0.00168 | 0.00179 | 0.00199 | 0.00226 | 0.00255 | 0.00283 | 0.00305 | 0.00317 | 0.00316 | 0.00303 | 0.00284 | 0.00261 | 0.00237 | 0.00211 | 0.00186 | 0.00162 | 0.00142 | 0.00125 | 0.00111 | 0.00099 | 0.00094 | 0.00096 | 0.00105 | 0.00117 | 0.00123 | 0.00118 | 0.00102 | 0.00082 | 0.00064 | 0.00055 | 0.00056 | 0.00067 | 0.00087 | 0.00111 | 0.00135 | 0.00152 | 0.00156 | 0.00144 | 0.00119 | 0.00089 | 0.0006 | 0.00037 | 0.00021 | 0.00014 | 0.00013 | 0.0002 | 0.00033 | 0.0005 | 0.00069 | 0.00087 | 0.00101 | 0.00113 | 0.00121 | 0.00127 | 0.0013 | 0.00133 | 0.00138 | 0.00147 | 0.00161 | 0.00179 | 0.00201 | 0.00223 | 0.00243 | 0.00258 | 0.00265 | 0.00265 | 0.00258 | 0.00248 | 0.0024 | 0.00236 | 0.00238 | 0.00246 | 0.00258 | 0.00271 | 0.00283 | 0.00292 | 0.00297 | 0.00301 | 0.00304 | 0.00308 | 0.00313 | 0.00321 | 0.00333 | 0.00346 | 0.00362 | 0.0038 | 0.00401 | 0.00426 | 0.00456 | 0.00489 | 0.00524 | 0.00554 | 0.00575 | 0.00586 | 0.00584 | 0.00572 | 0.00554 | 0.00532 | 0.00511 | 0.00494 | 0.00481 | 0.00474 | 0.00472 | 0.00471 | 0.00471 | 0.00473 | 0.00481 | 0.00499 | 0.00527 | 0.00559 | 0.00587 | 0.00607 | 0.00615 | 0.00614 | 0.00607 | 0.00598 | 0.00587 | 0.00579 | 0.00576 | 0.00578 | 0.00581 | 0.0058 | 0.00572 | 0.00557 | 0.00541 | 0.00526 | 0.00519 | 0.00518 | 0.00523 | 0.00529 | 0.00535 | 0.00538 | 0.0054 | 0.0054 | 0.00541 | 0.00542 | 0.00541 | 0.00537 | 0.00528 | 0.00516 | 0.00503 | 0.0049 | 0.00483 | 0.0048 | 0.00483 | 0.00487 | 0.0049 | 0.00487 | 0.00473 | 0.00449 | 0.00416 | 0.00379 | 0.00346 | 0.00321 | 0.00306 | 0.00301 | 0.00302 | 0.00308 | 0.00314 | 0.00321 | 0.00326 | 0.00329 | 0.0033 | 0.00331 | 0.00331 | 0.00331 | 0.00329 | 0.00324 | 0.00316 | 0.00306 | 0.00298 | 0.00292 | 0.00289 | 0.00286 | 0.00282 | 0.00274 | 0.00261 | 0.00244 | 0.00227 | 0.0021 | 0.00197 | 0.0019 | 0.00192 | 0.00202 | 0.00218 | 0.00237 | 0.00254 | 0.00265 | 0.00269 | 0.00266 | 0.00258 | 0.00246 | 0.00233 | 0.00222 | 0.00212 | 0.00204 | 0.00199 | 0.00195 | 0.00193 | 0.00192 | 0.00191 | 0.0019 | 0.00186 | 0.00181 | 0.00175 | 0.00168 | 0.00162 | 0.00159 | 0.00161 | 0.00168 | 0.0018 | 0.00197 | 0.00217 | 0.00237 | 0.00253 | 0.00265 | 0.00271 | 0.00272 | 0.0027 | 0.00265 | 0.00258 | 0.00248 | 0.00235 | 0.00222 | 0.00209 | 0.002 | 0.00196 | 0.00198 | 0.00207 | 0.00218 | 0.00227 | 0.00228 | 0.00218 | 0.00196 | 0.00169 | 0.00142 | 0.00122 | 0.00115 | 0.00122 | 0.00144 | 0.00176 | 0.00211 | 0.00242 | 0.00264 | 0.00276 | 0.00281 | 0.00281 | 0.0028 | 0.00281 | 0.00284 | 0.00289 | 0.00295 | 0.00301 | 0.00306 | 0.00309 | 0.00313 | 0.00316 | 0.00318 | 0.00316 | 0.00306 | 0.00284 | 0.00251 | 0.00209 | 0.00166 | 0.00131 | 0.0011 | 0.00108 | 0.00123 | 0.00154 | 0.00193 | 0.00233 | 0.00266 | 0.0029 | 0.00304 | 0.00311 | 0.00318 | 0.00327 | 0.00338 | 0.00348 | 0.00357 | 0.0036 | 0.00358 | 0.00352 | 0.00344 | 0.00339 | 0.00338 | 0.0034 | 0.00343 | 0.00343 | 0.00335 | 0.00318 | 0.00293 | 0.00265 | 0.00241 | 0.00225 | 0.00222 | 0.00234 | 0.00258 | 0.00291 | 0.00327 | 0.0036 | 0.00385 | 0.00398 | 0.00401 | 0.00394 | 0.00384 | 0.00374 | 0.00367 | 0.00366 | 0.00371 | 0.0038 | 0.00394 | 0.00409 | 0.00423 | 0.00432 | 0.00434 | 0.00429 | 0.00419 | 0.00405 | 0.00389 | 0.0037 | 0.0035 | 0.00331 | 0.00317 | 0.0031 | 0.00313 | 0.00325 | 0.00344 | 0.00367 | 0.00392 | 0.00416 | 0.00436 | 0.00451 | 0.0046 | 0.00464 | 0.00466 | 0.00469 | 0.00472 | 0.00476 | 0.00478 | 0.00476 | 0.00471 | 0.00463 | 0.00455 | 0.0045 | 0.0045 | 0.00454 | 0.00462 | 0.00472 | 0.0048 | 0.00483 | 0.00476 | 0.00461 | 0.00442 | 0.00425 | 0.00414 | 0.00413 | 0.00422 | 0.0044 | 0.00463 | 0.00486 | 0.00505 | 0.00518 | 0.00525 | 0.00528 | 0.00529 | 0.00529 | 0.0053 | 0.00532 | 0.00535 | 0.00537 | 0.00538 | 0.00537 | 0.00535 | 0.00534 | 0.00535 | 0.00537 | 0.00541 | 0.00546 | 0.00551 | 0.00554 | 0.00555 | 0.00552 | 0.00548 | 0.00544 | 0.00543 | 0.00546 | 0.00553 | 0.00562 | 0.00574 | 0.00584 | 0.00592 | 0.00597 | 0.00599 | 0.00599 | 0.00599 | 0.00599 | 0.00601 | 0.00603 | 0.00606 | 0.00606 | 0.00603 | 0.006 | 0.00596 | 0.00595 | 0.00596 | 0.00598 | 0.00601 | 0.00605 | 0.00607 | 0.00608 | 0.00608 | 0.00608 | 0.00607 | 0.00608 | 0.0061 | 0.00614 | 0.00619 | 0.00625 | 0.0063 | 0.00634 | 0.00637 | 0.00639 | 0.00641 | 0.00644 | 0.00649 | 0.00653 | 0.00657 | 0.00659 | 0.00658 | 0.00654 | 0.00648 | 0.00642 | 0.00638 | 0.00635 | 0.00635 | 0.00637 | 0.00643 | 0.00651 | 0.0066 | 0.00667 | 0.00673 | 0.00678 | 0.00682 | 0.00686 | 0.00688 | 0.00689 | 0.00689 | 0.00689 | 0.00689 | 0.0069 | 0.00692 | 0.00694 | 0.00696 | 0.00698 | 0.00698 | 0.00699 | 0.00699 | 0.00701 | 0.00703 | 0.00706 | 0.00709 | 0.00712 | 0.00714 | 0.00716 | 0.00717 | 0.00715 | 0.00711 | 0.00708 | 0.00705 | 0.00704 | 0.00706 | 0.00709 | 0.00714 | 0.0072 | 0.00726 | 0.00731 | 0.00735 | 0.00739 | 0.00741 | 0.00743 | 0.00744 | 0.00745 | 0.00746 | 0.00746 | 0.00746 | 0.00747 | 0.00747 | 0.00748 | 0.0075 | 0.00752 | 0.00753 | 0.00755 | 0.00755 | 0.00756 | 0.00756 | 0.00756 | 0.00756 | 0.00756 | 0.00756 | 0.00755 | 0.00755 | 0.00755 | 0.00754 | 0.00752 | 0.00749 | 0.00747 | 0.00745 | 0.00744 | 0.00745 | 0.00747 | 0.00751 | 0.00756 | 0.00764 | 0.00773 | 0.0078 | 0.00786 | 0.00789 | 0.0079 | 0.00789 | 0.00787 | 0.00785 | 0.00782 | 0.0078 | 0.00779 | 0.0078 | 0.00782 | 0.00784 | 0.00787 | 0.0079 | 0.00791 | 0.00792 | 0.00793 | 0.00793 | 0.00793 | 0.00794 | 0.00795 | 0.00795 | 0.00796 | 0.00796 | 0.00797 | 0.00797 | 0.00796 | 0.00797 | 0.00798 | 0.00799 | 0.008 | 0.008 | 0.00799 | 0.00798 | 0.00797 | 0.00796 | 0.00796 | 0.00797 | 0.008 | 0.00802 | 0.00805 | 0.00806 | 0.00807 | 0.00808 | 0.00809 | 0.00812 | 0.00814 | 0.00817 | 0.0082 | 0.00822 | 0.00825 | 0.00827 | 0.00828 | 0.00829 | 0.00831 | 0.00832 | 0.00833 | 0.00833 | 0.00832 | 0.00832 | 0.00831 | 0.00831 | 0.00831 | 0.00832 | 0.00833 | 0.00834 | 0.00834 | 0.00833 | 0.00831 | 0.00829 | 0.00827 | 0.00826 | 0.00824 | 0.00823 | 0.00823 | 0.00824 | 0.00825 | 0.00827 | 0.00829 | 0.0083 | 0.0083 | 0.0083 | 0.00829 | 0.00827 | 0.00826 | 0.00825 | 0.00824 | 0.00823 | 0.00822 | 0.00823 | 0.00824 | 0.00826 | 0.00827 | 0.00829 | 0.00831 | 0.00832 | 0.00833 | 0.00832 | 0.0083 | 0.00827 | 0.00825 | 0.00823 | 0.0082 | 0.00817 | 0.00814 | 0.00812 | 0.0081 | 0.00808 | 0.00806 | 0.00804 | 0.00803 | 0.00802 | 0.00801 | 0.008 | 0.008 | 0.008 | 0.00801 | 0.00802 | 0.00804 | 0.00806 | 0.00807 | 0.00808 | 0.00808 | 0.00807 | 0.00806 | 0.00805 | 0.00804 | 0.00804 | 0.00804 | 0.00805 | 0.00806 | 0.00807 | 0.00809 | 0.0081 | 0.0081 | 0.0081 | 0.00809 | 0.00808 | 0.00808 | 0.00807 | 0.00805 | 0.00802 | 0.00798 | 0.00794 | 0.00792 | 0.00791 | 0.00791 | 0.00792 | 0.00792 | 0.00794 | 0.00796 | 0.00797 | 0.00798 | 0.00798 | 0.00796 | 0.00794 | 0.00793 | 0.00792 | 0.0079 | 0.00789 | 0.00787 | 0.00787 | 0.00787 | 0.00789 | 0.00791 | 0.00793 | 0.00794 | 0.00794 | 0.00793 | 0.00792 | 0.00791 | 0.00789 | 0.00788 | 0.00787 | 0.00786 | 0.00786 | 0.00785 | 0.00785 | 0.00783 | 0.00781 | 0.00779 | 0.00777 | 0.00776 | 0.00775 | 0.00773 | 0.00771 | 0.00769 | 0.00767 | 0.00765 | 0.00763 | 0.00762 | 0.00761 | 0.00761 | 0.00761 | 0.00761 | 0.00761 | 0.0076 | 0.00758 | 0.00755 | 0.00753 | 0.0075 | 0.00748 | 0.00747 | 0.00746 | 0.00747 | 0.00748 | 0.0075 | 0.00751 | 0.00751 | 0.0075 | 0.00748 | 0.00746 | 0.00743 | 0.00741 | 0.00738 | 0.00736 | 0.00734 | 0.00733 | 0.00732 | 0.00731 | 0.0073 | 0.00729 | 0.00727 | 0.00725 | 0.00724 | 0.00723 | 0.00723 | 0.00723 | 0.00722 | 0.00723 | 0.00723 | 0.00723 | 0.00723 | 0.00723 | 0.00723 | 0.00723 | 0.00723 | 0.00723 | 0.00723 | 0.00722 | 0.0072 | 0.00717 | 0.00714 | 0.00711 | 0.00708 | 0.00706 | 0.00705 | 0.00704 | 0.00703 | 0.00701 | 0.00698 | 0.00695 | 0.00693 | 0.00691 | 0.00689 | 0.00688 | 0.00687 | 0.00688 | 0.00689 | 0.0069 | 0.00691 | 0.00691 | 0.0069 | 0.00689 | 0.00688 | 0.00685 | 0.00683 | 0.00679 | 0.00675 | 0.00672 | 0.0067 | 0.00669 | 0.00668 | 0.00667 | 0.00666 | 0.00666 | 0.00665 | 0.00664 | 0.00662 | 0.0066 | 0.00658 | 0.00655 | 0.00654 | 0.00653 | 0.00652 | 0.00651 | 0.0065 | 0.00651 | 0.00652 | 0.00652 | 0.00652 | 0.00651 | 0.0065 | 0.00648 | 0.00647 | 0.00646 | 0.00643 | 0.00641 | 0.00638 | 0.00636 | 0.00635 | 0.00634 | 0.00633 | 0.00632 | 0.00632 | 0.00632 | 0.00632 | 0.00632 | 0.00631 | 0.0063 | 0.00628 | 0.00626 | 0.00624 | 0.00621 | 0.00619 | 0.00616 | 0.00613 | 0.00611 | 0.00609 | 0.00609 | 0.00609 | 0.0061 | 0.00611 | 0.0061 | 0.0061 | 0.00608 | 0.00607 | 0.00605 | 0.00604 | 0.00604 | 0.00604 | 0.00605 | 0.00605 | 0.00604 | 0.00602 | 0.00599 | 0.00596 | 0.00592 | 0.00589 | 0.00587 | 0.00585 | 0.00585 | 0.00586 | 0.00588 | 0.0059 | 0.00591 | 0.00591 | 0.0059 | 0.00588 | 0.00586 | 0.00584 | 0.00583 | 0.00581 | 0.0058 | 0.00579 | 0.00578 | 0.00577 | 0.00577 | 0.00576 | 0.00575 | 0.00575 | 0.00574 | 0.00573 | 0.00572 | 0.00571 | 0.0057 | 0.00568 | 0.00566 | 0.00564 | 0.00563 | 0.00563 | 0.00562 | 0.0056 | 0.00558 | 0.00556 | 0.00554 | 0.00553 | 0.00552 | 0.00552 | 0.00552 | 0.00553 | 0.00553 | 0.00553 | 0.00552 | 0.0055 | 0.00548 | 0.00546 | 0.00544 | 0.00542 | 0.00541 | 0.0054 | 0.0054 | 0.00541 | 0.00541 | 0.00541 | 0.00541 | 0.0054 | 0.00538 | 0.00537 | 0.00536 | 0.00535 | 0.00534 | 0.00534 | 0.00533 | 0.00533 | 0.00533 | 0.00533 | 0.00533 | 0.00532 | 0.00532 | 0.00532 | 0.00532 | 0.00533 | 0.00535 | 0.00536 | 0.00537 | 0.00537 | 0.00537 | 0.00536 | 0.00534 | 0.00531 | 0.00528 | 0.00526 | 0.00524 | 0.00523 | 0.00522 | 0.00522 | 0.00522 | 0.00521 | 0.00521 | 0.0052 | 0.00519 | 0.00518 | 0.00518 | 0.00518 | 0.00518 | 0.00518 | 0.00518 | 0.00517 | 0.00516 | 0.00515 | 0.00514 | 0.00513 | 0.00512 | 0.00511 | 0.0051 | 0.00509 | 0.0051 | 0.0051 | 0.00511 | 0.00511 | 0.00512 | 0.00513 | 0.00513 | 0.00513 | 0.00513 | 0.00512 | 0.00512 | 0.00511 | 0.00511 | 0.0051 | 0.00511 | 0.00512 | 0.00513 | 0.00515 | 0.00517 | 0.0052 | 0.00522 | 0.00524 | 0.00524 | 0.00524 | 0.00522 | 0.00522 | 0.00522 | 0.00523 | 0.00526 | 0.00528 | 0.00532 | 0.00535 | 0.00539 | 0.00544 | 0.00548 | 0.00552 | 0.00557 | 0.00562 | 0.00568 | 0.00574 | 0.00581 | 0.00587 | 0.00593 | 0.00601 | 0.00609 | 0.00617 | 0.00625 | 0.00632 | 0.00639 | 0.00647 | 0.00656 | 0.00667 | 0.00677 | 0.00689 | 0.00702 | 0.00715 | 0.00729 | 0.00743 | 0.00756 | 0.00769 | 0.00783 | 0.00799 | 0.00817 | 0.00835 | 0.00853 | 0.00871 | 0.0089 | 0.00909 | 0.00927 | 0.00945 | 0.00963 | 0.0098 | 0.00998 | 0.01016 | 0.01034 | 0.01052 | 0.01072 | 0.01094 | 0.01117 | 0.01142 | 0.01168 | 0.01195 | 0.01222 | 0.01249 | 0.01275 | 0.01299 | 0.01323 | 0.01346 | 0.01369 | 0.01392 | 0.01415 | 0.0144 | 0.01466 | 0.01492 | 0.01519 | 0.01545 | 0.01571 | 0.01596 | 0.01618 | 0.01635 | 0.01646 | 0.01652 | 0.01654 | 0.0166 | 0.01679 | 0.01715 | 0.01764 | 0.0182 | 0.01875 | 0.01924 | 0.01965 | 0.01991 | 0.01998 | 0.01986 | 0.01961 | 0.01932 | 0.0191 | 0.01895 | 0.01886 | 0.01879 | 0.01874 | 0.01873 | 0.01876 | 0.01881 | 0.01886 | 0.01889 | 0.0189 | 0.01892 | 0.01896 | 0.01902 | 0.01911 | 0.01921 | 0.0193 | 0.01937 | 0.01943 | 0.01946 | 0.01944 | 0.01937 | 0.01926 | 0.0191 | 0.01893 | 0.01875 | 0.01856 | 0.01835 | 0.01814 | 0.01794 | 0.01777 | 0.01763 | 0.01751 | 0.01741 | 0.01731 | 0.01722 | 0.01712 | 0.01701 | 0.01687 | 0.01673 | 0.01657 | 0.01643 | 0.0163 | 0.01618 | 0.01607 | 0.01597 | 0.01586 | 0.01575 | 0.01564 | 0.01551 | 0.0154 | 0.0153 | 0.01522 | 0.01518 | 0.01516 | 0.01516 | 0.01518 | 0.01519 | 0.01519 | 0.01518 | 0.01515 | 0.01513 | 0.01511 | 0.0151 | 0.0151 | 0.01511 | 0.01511 | 0.01512 | 0.01513 | 0.01514 | 0.01515 | 0.01517 | 0.0152 | 0.01524 | 0.0153 | 0.01537 | 0.01545 | 0.01554 | 0.01565 | 0.01577 | 0.01589 | 0.01602 | 0.01616 | 0.01629 | 0.01642 | 0.01655 | 0.01666 | 0.01676 | 0.01684 | 0.0169 | 0.01694 | 0.01696 | 0.01696 | 0.01694 | 0.01693 | 0.01692 | 0.01693 | 0.01697 | 0.01703 | 0.01711 | 0.01721 | 0.01729 | 0.01736 | 0.01741 | 0.01743 | 0.01742 | 0.0174 | 0.01738 | 0.01735 | 0.01734 | 0.01736 | 0.01744 | 0.01761 | 0.01789 | 0.01822 | 0.01851 | 0.0187 | 0.01875 | 0.01867 | 0.01846 | 0.01813 | 0.01773 | 0.01734 | 0.01702 | 0.01684 | 0.01678 | 0.01679 | 0.0168 | 0.01679 | 0.01675 | 0.01668 | 0.01658 | 0.01647 | 0.01637 | 0.0163 | 0.01625 | 0.01622 | 0.01621 | 0.0162 | 0.01618 | 0.01614 | 0.01607 | 0.01595 | 0.01579 | 0.0156 | 0.0154 | 0.01518 | 0.01496 | 0.01475 | 0.01455 | 0.01438 | 0.01423 | 0.01411 | 0.014 | 0.01391 | 0.01384 | 0.01378 | 0.01372 | 0.01366 | 0.01359 | 0.01352 | 0.01344 | 0.01335 | 0.01326 | 0.01314 | 0.013 | 0.01285 | 0.01269 | 0.01253 | 0.01236 | 0.01218 | 0.012 | 0.01183 | 0.01167 | 0.01152 | 0.01137 | 0.01123 | 0.0111 | 0.01099 | 0.01089 | 0.0108 | 0.01072 | 0.01065 | 0.01058 | 0.01051 | 0.01043 | 0.01035 | 0.01025 | 0.01015 | 0.01003 | 0.00992 | 0.00979 | 0.00965 | 0.0095 | 0.00935 | 0.00919 | 0.00903 | 0.00888 | 0.00873 | 0.0086 | 0.00847 | 0.00837 | 0.00827 | 0.0082 | 0.00813 | 0.00806 | 0.00799 | 0.00793 | 0.00786 | 0.00779 | 0.00772 | 0.00765 | 0.00758 | 0.00751 | 0.00745 | 0.00739 | 0.00734 | 0.00729 | 0.00725 | 0.00721 | 0.00717 | 0.00714 | 0.00711 | 0.00709 | 0.00706 | 0.00704 | 0.00702 | 0.007 | 0.00697 | 0.00693 | 0.00689 | 0.00685 | 0.00681 | 0.00677 | 0.00673 | 0.00669 | 0.00666 | 0.00664 | 0.00662 | 0.00661 | 0.0066 | 0.00659 | 0.00659 | 0.0066 | 0.00659 | 0.00657 | 0.00655 | 0.00653 | 0.00651 | 0.00649 | 0.00648 | 0.00647 | 0.00645 | 0.00644 | 0.00643 | 0.00642 | 0.00641 | 0.0064 | 0.00639 | 0.00639 | 0.00639 | 0.00638 | 0.00638 | 0.00636 | 0.00634 | 0.00632 | 0.00629 | 0.00627 | 0.00625 | 0.00623 | 0.00623 | 0.00622 | 0.00622 | 0.00621 | 0.0062 | 0.00619 | 0.00618 | 0.00616 | 0.00615 | 0.00614 | 0.00613 | 0.00613 | 0.00613 | 0.00612 | 0.00611 | 0.00609 | 0.00608 | 0.00606 | 0.00605 | 0.00603 | 0.00603 | 0.00603 | 0.00603 | 0.00603 | 0.00602 | 0.00601 | 0.00599 | 0.00596 | 0.00593 | 0.0059 | 0.00588 | 0.00587 | 0.00586 | 0.00587 | 0.00587 | 0.00588 | 0.00589 | 0.0059 | 0.00591 | 0.00591 | 0.00591 | 0.00591 | 0.00591 | 0.00591 | 0.00591 | 0.0059 | 0.00589 | 0.00588 | 0.00588 | 0.00588 | 0.00588 | 0.00587 | 0.00587 | 0.00588 | 0.00588 | 0.00588 | 0.00588 | 0.00587 | 0.00586 | 0.00584 | 0.00583 | 0.00582 | 0.00581 | 0.0058 | 0.0058 | 0.00581 | 0.00581 | 0.00582 | 0.00581 | 0.0058 | 0.0058 | 0.00579 | 0.00579 | 0.00579 | 0.00579 | 0.00579 | 0.00579 | 0.00578 | 0.00576 | 0.00574 | 0.00572 | 0.0057 | 0.00569 | 0.00569 | 0.00569 | 0.00569 | 0.00569 | 0.00569 | 0.00568 | 0.00568 | 0.00567 | 0.00566 | 0.00565 | 0.00565 | 0.00565 | 0.00566 | 0.00566 | 0.00566 | 0.00566 | 0.00564 | 0.00563 | 0.00562 | 0.00561 | 0.0056 | 0.00559 | 0.00558 | 0.00557 | 0.00557 | 0.00556 | 0.00556 | 0.00555 | 0.00555 | 0.00555 | 0.00555 | 0.00555 | 0.00555 | 0.00555 | 0.00554 | 0.00553 | 0.00552 | 0.00551 | 0.0055 | 0.0055 | 0.0055 | 0.0055 | 0.0055 | 0.0055 | 0.00551 | 0.00551 | 0.00551 | 0.00549 | 0.00547 | 0.00546 | 0.00545 | 0.00545 | 0.00545 | 0.00545 | 0.00545 | 0.00545 | 0.00545 | 0.00544 | 0.00543 | 0.00542 | 0.00541 | 0.00542 | 0.00542 | 0.00543 | 0.00543 | 0.00543 | 0.00542 | 0.00542 | 0.00542 | 0.00541 | 0.00542 | 0.00542 | 0.00543 | 0.00543 | 0.00543 | 0.00542 | 0.00542 | 0.00541 | 0.0054 | 0.0054 | 0.00541 | 0.00541 | 0.00542 | 0.00543 | 0.00544 | 0.00544 | 0.00544 | 0.00544 | 0.00544 | 0.00544 | 0.00544 | 0.00545 | 0.00546 | 0.00547 | 0.00548 | 0.0055 | 0.00551 | 0.00552 | 0.00553 | 0.00553 | 0.00553 | 0.00553 | 0.00554 | 0.00555 | 0.00555 | 0.00555 | 0.00555 | 0.00555 | 0.00556 | 0.00557 | 0.00558 | 0.00559 | 0.00559 | 0.00559 | 0.00559 | 0.00559 | 0.00559 | 0.00559 | 0.00558 | 0.00558 | 0.00558 | 0.00559 | 0.00559 | 0.0056 | 0.0056 | 0.00559 | 0.00559 | 0.00559 | 0.00559 | 0.00559 | 0.00558 | 0.00558 | 0.00557 | 0.00556 | 0.00556 | 0.00555 | 0.00554 | 0.00554 | 0.00553 | 0.00552 | 0.00551 | 0.0055 | 0.00549 | 0.00549 | 0.00547 | 0.00546 | 0.00544 | 0.00543 | 0.00542 | 0.00541 | 0.00542 | 0.00542 | 0.00543 | 0.00544 | 0.00545 | 0.00546 | 0.00547 | 0.00547 | 0.00547 | 0.00546 | 0.00545 | 0.00542 | 0.0054 | 0.00538 | 0.00537 | 0.00538 | 0.00539 | 0.00539 | 0.0054 | 0.0054 | 0.00541 | 0.00541 | 0.0054 | 0.00538 | 0.00535 | 0.00533 | 0.00531 | 0.00529 | 0.00528 | 0.00527 | 0.00526 | 0.00527 | 0.00529 | 0.00531 | 0.00534 | 0.00536 | 0.00536 | 0.00536 | 0.00535 | 0.00533 | 0.00531 | 0.00529 | 0.00527 | 0.00526 | 0.00526 | 0.00526 | 0.00527 | 0.00528 | 0.00528 | 0.00528 | 0.00527 | 0.00527 | 0.00526 | 0.00525 | 0.00525 | 0.00525 | 0.00526 | 0.00528 | 0.00531 | 0.00532 | 0.00534 | 0.00535 | 0.00536 | 0.00536 | 0.00535 | 0.00533 | 0.00531 | 0.00529 | 0.00528 | 0.00528 | 0.00528 | 0.00528 | 0.00528 | 0.00528 | 0.00528 | 0.00528 | 0.00527 | 0.00526 | 0.00526 | 0.00525 | 0.00525 | 0.00525 | 0.00526 | 0.00525 | 0.00524 | 0.00523 | 0.00522 | 0.00521 | 0.00521 | 0.00522 | 0.00522 | 0.00523 | 0.00523 | 0.00523 | 0.00522 | 0.00522 | 0.0052 | 0.0052 | 0.0052 | 0.00521 | 0.00523 | 0.00525 | 0.00527 | 0.00528 | 0.00528 | 0.00526 | 0.00525 | 0.00523 | 0.00522 | 0.00521 | 0.00521 | 0.00522 | 0.00524 | 0.00527 | 0.00529 | 0.00532 | 0.00534 | 0.00535 | 0.00536 | 0.00535 | 0.00532 | 0.00529 | 0.00525 | 0.00522 | 0.00519 | 0.00516 | 0.00515 | 0.00516 | 0.00518 | 0.00521 | 0.00523 | 0.00525 | 0.00525 | 0.00525 | 0.00524 | 0.00524 | 0.00523 | 0.00523 | 0.00524 | 0.00525 | 0.00527 | 0.00528 | 0.00529 | 0.0053 | 0.0053 | 0.00528 | 0.00527 | 0.00525 | 0.00523 | 0.00522 | 0.00522 | 0.00521 | 0.0052 | 0.00519 | 0.0052 | 0.00521 | 0.00523 | 0.00524 | 0.00525 | 0.00525 | 0.00524 | 0.00524 | 0.00524 | 0.00523 | 0.00522 | 0.00523 | 0.00524 | 0.00527 | 0.0053 | 0.00532 | 0.00534 | 0.00534 | 0.00535 | 0.00534 | 0.00534 | 0.00533 | 0.00531 | 0.0053 | 0.00529 | 0.00529 | 0.0053 | 0.00532 | 0.00535 | 0.00538 | 0.00541 | 0.00542 | 0.00542 | 0.00541 | 0.00539 | 0.00537 | 0.00535 | 0.00533 | 0.00532 | 0.00531 | 0.00531 | 0.00531 | 0.0053 | 0.00528 | 0.00527 | 0.00526 | 0.00526 | 0.00525 | 0.00526 | 0.00526 | 0.00528 | 0.00529 | 0.0053 | 0.0053 | 0.0053 | 0.0053 | 0.00531 | 0.00532 | 0.00533 | 0.00533 | 0.00532 | 0.00531 | 0.0053 | 0.00529 | 0.00528 | 0.00527 | 0.00527 | 0.00529 | 0.00531 | 0.00534 | 0.00536 | 0.00537 | 0.00538 | 0.00538 | 0.00538 | 0.00539 | 0.00538 | 0.00537 | 0.00536 | 0.00535 | 0.00535 | 0.00536 | 0.00538 | 0.0054 | 0.00543 | 0.00545 | 0.00546 | 0.00546 | 0.00546 | 0.00546 | 0.00545 | 0.00544 | 0.00543 | 0.00544 | 0.00545 | 0.00546 | 0.00546 | 0.00544 | 0.00542 | 0.00541 | 0.0054 | 0.00539 | 0.00539 | 0.0054 | 0.00541 | 0.00544 | 0.00546 | 0.00547 | 0.00548 | 0.00548 | 0.00547 | 0.00545 | 0.00543 | 0.00542 | 0.00541 | 0.00541 | 0.00542 | 0.00544 | 0.00545 | 0.00547 | 0.00548 | 0.00549 | 0.00549 | 0.00549 | 0.00549 | 0.00549 | 0.00549 | 0.00549 | 0.00548 | 0.00547 | 0.00546 | 0.00544 | 0.00543 | 0.00542 | 0.00541 | 0.0054 | 0.0054 | 0.00541 | 0.00542 | 0.00542 | 0.00543 | 0.00544 | 0.00545 | 0.00545 | 0.00546 | 0.00547 | 0.00548 | 0.00549 | 0.0055 | 0.0055 | 0.00549 | 0.00547 | 0.00545 | 0.00544 | 0.00543 | 0.0054 | 0.00539 | 0.00539 | 0.00542 | 0.00548 | 0.00554 | 0.00561 | 0.00567 | 0.00573 | 0.00576 | 0.00578 | 0.00576 | 0.0057 | 0.00562 | 0.00554 | 0.00547 | 0.0054 | 0.00533 | 0.00527 | 0.0052 | 0.00511 | 0.005 | 0.00486 | 0.00469 | 0.00448 | 0.00424 | 0.00397 | 0.00367 | 0.00337 | 0.00307 | 0.00279 | 0.00255 | 0.00235 | 0.0022 | 0.0021 | 0.00207 | 0.00209 | 0.00216 | 0.00227 | 0.00241 | 0.00257 | 0.00275 | 0.00293 | 0.00311 | 0.00328 | 0.00345 | 0.00363 | 0.00381 | 0.00397 | 0.0041 | 0.00422 | 0.00433 | 0.00445 | 0.00458 | 0.00471 | 0.00482 | 0.00492 | 0.00501 | 0.00507 | 0.0051 | 0.00509 | 0.00502 | 0.00493 | 0.00485 | 0.00477 | 0.0047 | 0.00461 | 0.00449 | 0.00432 | 0.00409 | 0.00375 | 0.00327 | 0.00263 | 0.00193 | 0.0013 | 0.00085 | 0.00065 | 0.00071 | 0.00102 | 0.00151 | 0.00213 | 0.00278 | 0.00338 | 0.00385 | 0.00417 | 0.0044 | 0.00459 | 0.00478 | 0.00496 | 0.0051 | 0.00518 | 0.0052 | 0.00517 | 0.00511 | 0.00501 | 0.00489 | 0.00471 | 0.00453 | 0.00432 | 0.00406 | 0.00378 | 0.0035 | 0.00324 | 0.00301 | 0.0028 | 0.00262 | 0.00249 | 0.00242 | 0.00242 | 0.00245 | 0.00245 | 0.00243 | 0.00241 | 0.00241 | 0.00242 | 0.0024 | 0.00236 | 0.00235 | 0.00235 | 0.00238 | 0.00242 | 0.00242 | 0.00241 | 0.00237 | 0.0023 | 0.00224 | 0.00217 | 0.00208 | 0.00201 | 0.00195 | 0.00191 | 0.00192 | 0.00194 | 0.00198 | 0.00206 | 0.00213 | 0.00221 | 0.00232 | 0.00242 | 0.00253 | 0.00266 | 0.00278 | 0.00288 | 0.003 | 0.0031 | 0.00319 | 0.00329 | 0.00338 | 0.00347 | 0.00358 | 0.00369 | 0.0038 | 0.00392 | 0.00403 | 0.00414 | 0.00425 | 0.00436 | 0.00445 | 0.00454 | 0.00463 | 0.00471 | 0.00481 | 0.0049 | 0.00499 | 0.00508 | 0.00517 | 0.00526 | 0.00534 | 0.0054 | 0.00544 | 0.00546 | 0.00547 | 0.00546 | 0.00546 | 0.00545 | 0.00546 | 0.00547 | 0.0055 | 0.00553 | 0.00557 | 0.0056 | 0.00562 | 0.00563 | 0.00563 | 0.00561 | 0.00559 | 0.00558 | 0.00556 | 0.00554 | 0.00553 | 0.00551 | 0.00549 | 0.00546 | 0.00542 | 0.00536 | 0.00528 | 0.00521 | 0.00514 | 0.0051 | 0.00508 | 0.00509 | 0.00511 | 0.00514 | 0.00519 | 0.00523 | 0.00527 | 0.00529 | 0.00529 | 0.00527 | 0.00522 | 0.00515 | 0.00508 | 0.00501 | 0.00496 | 0.00494 | 0.00494 | 0.00496 | 0.00497 | 0.00499 | 0.005 | 0.00502 | 0.00502 | 0.00502 | 0.00502 | 0.00503 | 0.00505 | 0.00508 | 0.0051 | 0.00511 | 0.00513 | 0.00515 | 0.00519 | 0.00523 | 0.00524 | 0.00523 | 0.0052 | 0.00516 | 0.00511 | 0.00506 | 0.00501 | 0.00497 | 0.00495 | 0.00495 | 0.00497 | 0.00501 | 0.00504 | 0.00506 | 0.00507 | 0.00508 | 0.00509 | 0.00509 | 0.00508 | 0.00505 | 0.00501 | 0.00498 | 0.00496 | 0.00496 | 0.00495 | 0.00495 | 0.00496 | 0.00498 | 0.005 | 0.00502 | 0.00503 | 0.00502 | 0.005 | 0.00497 | 0.00493 | 0.00489 | 0.00485 | 0.00482 | 0.00481 | 0.00481 | 0.00482 | 0.00484 | 0.00485 | 0.00486 | 0.00485 | 0.00482 | 0.00478 | 0.00476 | 0.00475 | 0.00475 | 0.00477 | 0.00482 | 0.00486 | 0.0049 | 0.00491 | 0.0049 | 0.00487 | 0.00483 | 0.00481 | 0.00482 | 0.00484 | 0.00487 | 0.0049 | 0.00491 | 0.00492 | 0.00493 | 0.00492 | 0.0049 | 0.00488 | 0.00487 | 0.00491 | 0.00499 | 0.00507 | 0.00511 | 0.0051 | 0.00506 | 0.00499 | 0.00489 | 0.00477 | 0.00464 | 0.00452 | 0.00441 | 0.00434 | 0.00429 | 0.00428 | 0.00428 | 0.00429 | 0.00432 | 0.00437 | 0.00443 | 0.00449 | 0.00455 | 0.0046 | 0.00462 | 0.00462 | 0.0046 | 0.00458 | 0.00458 | 0.0046 | 0.00465 | 0.00472 | 0.00482 | 0.00494 | 0.00509 | 0.00522 | 0.00526 | 0.00518 | 0.00497 | 0.00465 | 0.00428 | 0.00389 | 0.00354 | 0.00328 | 0.00315 | 0.00316 | 0.00326 | 0.00342 | 0.00358 | 0.00372 | 0.00382 | 0.0039 | 0.00395 | 0.00397 | 0.00399 | 0.00401 | 0.00402 | 0.00401 | 0.00397 | 0.00391 | 0.00385 | 0.00382 | 0.0038 | 0.0038 | 0.00379 | 0.00379 | 0.00378 | 0.00377 | 0.00376 | 0.00375 | 0.00374 | 0.00372 | 0.00369 | 0.00365 | 0.00361 | 0.00358 | 0.00357 | 0.00357 | 0.00357 | 0.00358 | 0.00361 | 0.00366 | 0.00371 | 0.00376 | 0.00378 | 0.00379 | 0.00382 | 0.00386 | 0.00393 | 0.00399 | 0.00404 | 0.00408 | 0.0041 | 0.00411 | 0.0041 | 0.00409 | 0.00408 | 0.00406 | 0.00406 | 0.00406 | 0.00409 | 0.00414 | 0.00421 | 0.00429 | 0.00435 | 0.00439 | 0.00441 | 0.00441 | 0.0044 | 0.00436 | 0.00432 | 0.00428 | 0.00425 | 0.00425 | 0.00426 | 0.00428 | 0.00431 | 0.00433 | 0.00432 | 0.00431 | 0.00429 | 0.00427 | 0.00427 | 0.00428 | 0.00429 | 0.0043 | 0.00431 | 0.00433 | 0.00433 | 0.00431 | 0.00426 | 0.0042 | 0.00413 | 0.00407 | 0.004 | 0.00395 | 0.00391 | 0.0039 | 0.00394 | 0.00399 | 0.00407 | 0.00415 | 0.00424 | 0.00431 | 0.00436 | 0.00437 | 0.00436 | 0.00433 | 0.00431 | 0.00429 | 0.00428 | 0.00429 | 0.0043 | 0.0043 | 0.0043 | 0.00429 | 0.00428 | 0.00428 | 0.00427 | 0.00426 | 0.00423 | 0.0042 | 0.00418 | 0.00418 | 0.00419 | 0.00422 | 0.00424 | 0.00425 | 0.00424 | 0.00421 | 0.00416 | 0.00411 | 0.00406 | 0.00402 | 0.00401 | 0.00403 | 0.00407 | 0.00412 | 0.00414 | 0.00414 | 0.00412 | 0.0041 | 0.00409 | 0.00407 | 0.00404 | 0.00401 | 0.00403 | 0.00409 | 0.0042 | 0.0043 | 0.00439 | 0.00445 | 0.0045 | 0.00453 | 0.00453 | 0.00447 | 0.00438 | 0.00428 | 0.00421 | 0.00413 | 0.00404 | 0.00391 | 0.00378 | 0.00368 | 0.00363 | 0.00364 | 0.00368 | 0.00375 | 0.00385 | 0.00397 | 0.00408 | 0.00417 | 0.00424 | 0.00429 | 0.00433 | 0.00434 | 0.00433 | 0.0043 | 0.00425 | 0.00417 | 0.00407 | 0.00394 | 0.0038 | 0.00367 | 0.00355 | 0.00345 | 0.00336 | 0.00329 | 0.00326 | 0.00326 | 0.0033 | 0.00333 | 0.00334 | 0.00331 | 0.00326 | 0.0032 | 0.00313 | 0.00307 | 0.00301 | 0.00297 | 0.00296 | 0.00299 | 0.00306 | 0.00316 | 0.00327 | 0.0034 | 0.00353 | 0.00366 | 0.00377 | 0.00383 | 0.00385 | 0.00381 | 0.00372 | 0.0036 | 0.00348 | 0.00339 | 0.00333 | 0.0033 | 0.0033 | 0.00331 | 0.00332 | 0.00332 | 0.00332 | 0.00331 | 0.00332 | 0.00334 | 0.00339 | 0.00347 | 0.00351 | 0.00348 | 0.00336 | 0.00319 | 0.00301 | 0.00286 | 0.00275 | 0.00269 | 0.00269 | 0.00277 | 0.00292 | 0.00309 | 0.00323 | 0.00333 | 0.00339 | 0.00343 | 0.00349 | 0.00356 | 0.00365 | 0.00377 | 0.00391 | 0.00406 | 0.00419 | 0.00429 | 0.00433 | 0.00431 | 0.00423 | 0.00411 | 0.00396 | 0.00382 | 0.0037 | 0.00361 | 0.00352 | 0.00343 | 0.00333 | 0.0032 | 0.00306 | 0.00293 | 0.00281 | 0.00274 | 0.00272 | 0.00276 | 0.00284 | 0.00296 | 0.00309 | 0.00324 | 0.00338 | 0.00349 | 0.00354 | 0.00355 | 0.00352 | 0.00347 | 0.00342 | 0.00337 | 0.00332 | 0.00329 | 0.00328 | 0.00329 | 0.00331 | 0.00333 | 0.00333 | 0.0033 | 0.00327 | 0.00324 | 0.00322 | 0.00322 | 0.00323 | 0.00327 | 0.00333 | 0.0034 | 0.00344 | 0.00341 | 0.00332 | 0.0032 | 0.00309 | 0.00303 | 0.00301 | 0.00305 | 0.00314 | 0.00328 | 0.00343 | 0.00356 | 0.00364 | 0.00368 | 0.00367 | 0.00364 | 0.0036 | 0.00354 | 0.00348 | 0.00342 | 0.00337 | 0.00333 | 0.00329 | 0.00328 | 0.00329 | 0.00332 | 0.00335 | 0.00336 | 0.00331 | 0.00319 | 0.00304 | 0.0029 | 0.0028 | 0.00275 | 0.00274 | 0.00276 | 0.00282 | 0.00291 | 0.00302 | 0.00311 | 0.00316 | 0.00319 | 0.00322 | 0.00326 | 0.00332 | 0.00337 | 0.0034 | 0.00337 | 0.0033 | 0.00321 | 0.00311 | 0.00303 | 0.00298 | 0.00298 | 0.00301 | 0.00307 | 0.00315 | 0.00323 | 0.00328 | 0.0033 | 0.00329 | 0.00328 | 0.00327 | 0.00327 | 0.00328 | 0.00329 | 0.00328 | 0.00326 | 0.00322 | 0.00316 | 0.00311 | 0.00306 | 0.00303 | 0.00303 | 0.00303 | 0.00303 | 0.00303 | 0.00303 | 0.00303 | 0.00304 | 0.00305 | 0.00307 | 0.00309 | 0.00312 | 0.00315 | 0.00318 | 0.0032 | 0.00322 | 0.00321 | 0.0032 | 0.00318 | 0.00314 | 0.00311 | 0.00307 | 0.00304 | 0.00302 | 0.00303 | 0.00306 | 0.0031 | 0.00314 | 0.00314 | 0.00311 | 0.00305 | 0.00297 | 0.00288 | 0.00278 | 0.00268 | 0.00261 | 0.00257 | 0.00257 | 0.0026 | 0.00266 | 0.00274 | 0.00282 | 0.00289 | 0.00293 | 0.00294 | 0.00291 | 0.00286 | 0.00281 | 0.00276 | 0.00274 | 0.00276 | 0.0028 | 0.00287 | 0.00293 | 0.00298 | 0.00301 | 0.00303 | 0.00303 | 0.00301 | 0.00298 | 0.00291 | 0.00282 | 0.0027 | 0.00257 | 0.00245 | 0.00235 | 0.00229 | 0.00226 | 0.00226 | 0.00227 | 0.0023 | 0.00234 | 0.00238 | 0.00242 | 0.00246 | 0.0025 | 0.00255 | 0.0026 | 0.00264 | 0.00267 | 0.00266 | 0.00263 | 0.00259 | 0.00258 | 0.0026 | 0.00267 | 0.00276 | 0.00286 | 0.00296 | 0.00303 | 0.00308 | 0.00309 | 0.00306 | 0.00299 | 0.00288 | 0.00277 | 0.00267 | 0.0026 | 0.00257 | 0.00259 | 0.00263 | 0.0027 | 0.00276 | 0.0028 | 0.0028 | 0.00277 | 0.00271 | 0.00264 | 0.00258 | 0.00254 | 0.00252 | 0.00252 | 0.00254 | 0.00257 | 0.00259 | 0.00259 | 0.00257 | 0.00254 | 0.00252 | 0.0025 | 0.00251 | 0.00255 | 0.00259 | 0.00262 | 0.00262 | 0.00258 | 0.0025 | 0.0024 | 0.00232 | 0.00228 | 0.00229 | 0.00234 | 0.0024 | 0.00246 | 0.00249 | 0.00249 | 0.00247 | 0.00245 | 0.00245 | 0.00249 | 0.00254 | 0.0026 | 0.00264 | 0.00265 | 0.00263 | 0.00258 | 0.00253 | 0.0025 | 0.00249 | 0.00249 | 0.00251 | 0.00251 | 0.0025 | 0.00248 | 0.00246 | 0.00245 | 0.00245 | 0.00247 | 0.00249 | 0.0025 | 0.00249 | 0.00247 | 0.00244 | 0.00243 | 0.00248 | 0.0026 | 0.00282 | 0.00309 | 0.00338 | 0.00363 | 0.00379 | 0.00383 | 0.00372 | 0.00347 | 0.00314 | 0.00277 | 0.00247 | 0.00228 | 0.00222 | 0.0023 | 0.00245 | 0.00262 | 0.00277 | 0.00286 | 0.00287 | 0.00282 | 0.00271 | 0.00259 | 0.00246 | 0.00237 | 0.00232 | 0.00232 | 0.00237 | 0.00243 | 0.00249 | 0.00252 | 0.00248 | 0.00239 | 0.00225 | 0.00209 | 0.00194 | 0.00183 | 0.00179 | 0.00181 | 0.00187 | 0.00195 | 0.00201 | 0.00203 | 0.00201 | 0.00201 | 0.00206 | 0.0022 | 0.00242 | 0.00269 | 0.00297 | 0.00321 | 0.00338 | 0.00349 | 0.00353 | 0.00352 | 0.00347 | 0.00339 | 0.00329 | 0.00316 | 0.00301 | 0.00281 | 0.00258 | 0.00234 | 0.00215 | 0.00204 | 0.00206 | 0.00217 | 0.00233 | 0.0025 | 0.00264 | 0.00273 | 0.00276 | 0.00273 | 0.00267 | 0.00261 | 0.00258 | 0.00263 | 0.00274 | 0.00289 | 0.00304 | 0.00315 | 0.00317 | 0.0031 | 0.00294 | 0.00273 | 0.00251 | 0.00231 | 0.00218 | 0.00213 | 0.00215 | 0.00223 | 0.00235 | 0.00249 | 0.00265 | 0.00283 | 0.00301 | 0.00316 | 0.00325 | 0.00328 | 0.00324 | 0.00317 | 0.00312 | 0.00312 | 0.00318 | 0.00329 | 0.00342 | 0.00357 | 0.0037 | 0.0038 | 0.00383 | 0.00379 | 0.00368 | 0.00355 | 0.00344 | 0.00335 | 0.00328 | 0.00319 | 0.00309 | 0.00295 | 0.00281 | 0.00267 | 0.00257 | 0.00256 | 0.00267 | 0.00291 | 0.00325 | 0.00361 | 0.00391 | 0.00408 | 0.00407 | 0.00385 | 0.00347 | 0.00301 | 0.00259 | 0.00231 | 0.00222 | 0.00234 | 0.00261 | 0.00294 | 0.00329 | 0.00358 | 0.00379 | 0.00393 | 0.00403 | 0.00412 | 0.00422 | 0.00431 | 0.00439 | 0.00442 | 0.0044 | 0.00432 | 0.00419 | 0.00405 | 0.00394 | 0.00392 | 0.00398 | 0.00411 | 0.00426 | 0.00438 | 0.00444 | 0.00442 | 0.00434 | 0.0042 | 0.00404 | 0.00389 | 0.00382 | 0.00386 | 0.00405 | 0.00439 | 0.00482 | 0.00525 | 0.00562 | 0.00586 | 0.00594 | 0.00589 | 0.00574 | 0.00555 | 0.00539 | 0.0053 | 0.00531 | 0.00537 | 0.00543 | 0.00542 | 0.0053 | 0.00509 | 0.00482 | 0.00454 | 0.00431 | 0.00417 | 0.00413 | 0.0042 | 0.0044 | 0.0047 | 0.00507 | 0.00544 | 0.00574 | 0.00593 | 0.00596 | 0.00585 | 0.00561 | 0.00529 | 0.00497 | 0.00471 | 0.00457 | 0.00455 | 0.00462 | 0.00471 | 0.00481 | 0.00489 | 0.00496 | 0.00502 | 0.00504 | 0.00502 | 0.00494 | 0.00483 | 0.00469 | 0.00455 | 0.00446 | 0.00447 | 0.0046 | 0.00484 | 0.00513 | 0.00539 | 0.00555 | 0.00557 | 0.00543 | 0.00517 | 0.00483 | 0.00449 | 0.00421 | 0.00403 | 0.00396 | 0.00395 | 0.00397 | 0.00399 | 0.004 | 0.004 | 0.00399 | 0.00397 | 0.00395 | 0.00393 | 0.00391 | 0.0039 | 0.00389 | 0.00389 | 0.0039 | 0.00391 | 0.00392 | 0.00394 | 0.00396 | 0.00397 | 0.00397 | 0.00397 | 0.00396 | 0.00394 | 0.00393 | 0.00391 | 0.00389 | 0.00388 | 0.00386 | 0.00385 | 0.00385 | 0.00385 | 0.00386 | 0.00386 | 0.00385 | 0.00384 | 0.00381 | 0.00378 | 0.00374 | 0.0037 | 0.00367 | 0.00365 | 0.00367 | 0.00376 | 0.00394 | 0.00419 | 0.00448 | 0.00474 | 0.00491 | 0.00497 | 0.00491 | 0.00474 | 0.00453 | 0.00433 | 0.00419 | 0.00412 | 0.00413 | 0.00418 | 0.00423 | 0.00423 | 0.00418 | 0.00408 | 0.00394 | 0.00378 | 0.00363 | 0.00354 | 0.00352 | 0.0036 | 0.0038 | 0.00409 | 0.00442 | 0.00473 | 0.00494 | 0.00501 | 0.00491 | 0.00465 | 0.00426 | 0.00382 | 0.00339 | 0.00303 | 0.00277 | 0.00258 | 0.00241 | 0.00228 | 0.00217 | 0.00211 | 0.0021 | 0.00211 | 0.00211 | 0.00207 | 0.002 | 0.00193 | 0.00193 | 0.00206 | 0.0024 | 0.00297 | 0.0037 | 0.00447 | 0.00513 | 0.00554 | 0.00561 | 0.00535 | 0.00482 | 0.00417 | 0.00353 | 0.00301 | 0.00265 | 0.00245 | 0.00236 | 0.00234 | 0.00234 | 0.00234 | 0.00231 | 0.00225 | 0.00217 | 0.0021 | 0.00203 | 0.00198 | 0.00196 | 0.002 | 0.00214 | 0.00236 | 0.0026 | 0.00282 | 0.00297 | 0.00303 | 0.00301 | 0.00289 | 0.00266 | 0.00236 | 0.00204 | 0.00178 | 0.0016 | 0.00151 | 0.00148 | 0.00149 | 0.00149 | 0.00147 | 0.00139 | 0.00119 | 0.0009 | 0.00059 | 0.00038 | 0.00037 | 0.00062 | 0.00108 | 0.00167 | 0.00227 | 0.0028 | 0.00315 | 0.00331 | 0.00328 | 0.00313 | 0.00297 | 0.00288 | 0.00291 | 0.00304 | 0.00321 | 0.00339 | 0.00351 | 0.00358 | 0.00358 | 0.00355 | 0.00349 | 0.0034 | 0.00326 | 0.00306 | 0.00283 | 0.00259 | 0.0024 | 0.00226 | 0.00219 | 0.00222 | 0.00235 | 0.00257 | 0.00283 | 0.00308 | 0.00327 | 0.00339 | 0.00347 | 0.00354 | 0.0036 | 0.00366 | 0.00371 | 0.00374 | 0.00376 | 0.00376 | 0.00374 | 0.00372 | 0.00369 | 0.00367 | 0.00367 | 0.00371 | 0.00379 | 0.00389 | 0.00401 | 0.00413 | 0.00424 | 0.00436 | 0.00449 | 0.00464 | 0.00479 | 0.00493 | 0.00504 | 0.00511 | 0.00513 | 0.00512 | 0.00507 | 0.005 | 0.00494 | 0.00489 | 0.00487 | 0.00484 | 0.0048 | 0.00472 | 0.00463 | 0.00455 | 0.0045 | 0.00449 | 0.00454 | 0.00465 | 0.00483 | 0.00506 | 0.00528 | 0.00546 | 0.00556 | 0.0056 | 0.00557 | 0.00552 | 0.00545 | 0.00538 | 0.00532 | 0.0053 | 0.00532 | 0.00537 | 0.00543 | 0.0055 | 0.00555 | 0.00559 | 0.00561 | 0.00559 | 0.00552 | 0.00542 | 0.0053 | 0.00518 | 0.00508 | 0.00502 | 0.00501 | 0.00507 | 0.00518 | 0.00533 | 0.00549 | 0.00562 | 0.00574 | 0.00585 | 0.00594 | 0.00601 | 0.00605 | 0.00606 | 0.00606 | 0.00608 | 0.00611 | 0.00618 | 0.00626 | 0.00633 | 0.00637 | 0.00636 | 0.00629 | 0.00617 | 0.00606 | 0.006 | 0.00605 | 0.00623 | 0.00655 | 0.00696 | 0.00742 | 0.00785 | 0.00823 | 0.00852 | 0.00874 | 0.00893 | 0.00911 | 0.00928 | 0.00944 | 0.00957 | 0.00964 | 0.00965 | 0.0096 | 0.00952 | 0.00942 | 0.00931 | 0.00919 | 0.00904 | 0.00883 | 0.00854 | 0.00818 | 0.00779 | 0.00744 | 0.00724 | 0.00724 | 0.00747 | 0.00788 | 0.00839 | 0.00888 | 0.00925 | 0.00943 | 0.00937 | 0.0091 | 0.00867 | 0.00816 | 0.00769 | 0.00733 | 0.00716 | 0.00717 | 0.00733 | 0.00761 | 0.00795 | 0.00831 | 0.00864 | 0.00889 | 0.00902 | 0.00903 | 0.00895 | 0.00883 | 0.00871 | 0.00861 | 0.00852 | 0.00841 | 0.00828 | 0.00814 | 0.00799 | 0.00785 | 0.00772 | 0.00761 | 0.00751 | 0.00743 | 0.00736 | 0.00731 | 0.00726 | 0.00721 | 0.00716 | 0.00708 | 0.00695 | 0.00674 | 0.00645 | 0.00611 | 0.00575 | 0.00542 | 0.00518 | 0.00505 | 0.00504 | 0.00515 | 0.00532 | 0.0055 | 0.00561 | 0.00564 | 0.00558 | 0.0055 | 0.00541 | 0.00534 | 0.00528 | 0.00524 | 0.00521 | 0.00518 | 0.00515 | 0.00512 | 0.00507 | 0.00502 | 0.00497 | 0.00494 | 0.00493 | 0.00495 | 0.00501 | 0.00504 | 0.005 | 0.00482 | 0.00449 | 0.00408 | 0.00365 | 0.00328 | 0.00302 | 0.00292 | 0.00302 | 0.00331 | 0.00374 | 0.00423 | 0.00466 | 0.00497 | 0.00515 | 0.00523 | 0.00524 | 0.00521 | 0.00514 | 0.00508 | 0.00502 | 0.00498 | 0.00497 | 0.00497 | 0.00499 | 0.00502 | 0.00505 | 0.00509 | 0.00511 | 0.00512 | 0.00509 | 0.00504 | 0.00497 | 0.00489 | 0.00483 | 0.00479 | 0.00478 | 0.00479 | 0.00481 | 0.00482 | 0.00482 | 0.00483 | 0.00485 | 0.00489 | 0.00494 | 0.005 | 0.00505 | 0.0051 | 0.00514 | 0.00515 | 0.00511 | 0.00504 | 0.00497 | 0.0049 | 0.00484 | 0.00479 | 0.00474 | 0.00468 | 0.00462 | 0.00455 | 0.00448 | 0.0044 | 0.00431 | 0.00423 | 0.00415 | 0.00408 | 0.00404 | 0.00403 | 0.00403 | 0.00404 | 0.00406 | 0.00406 | 0.00404 | 0.00398 | 0.00388 | 0.00378 | 0.00369 | 0.00365 | 0.00365 | 0.00369 | 0.00377 | 0.00388 | 0.004 | 0.00412 | 0.00421 | 0.00428 | 0.00432 | 0.00434 | 0.00437 | 0.00439 | 0.00442 | 0.00445 | 0.00449 | 0.00454 | 0.00458 | 0.00461 | 0.00464 | 0.00465 | 0.00466 | 0.00466 | 0.00467 | 0.00469 | 0.00474 | 0.0048 | 0.00488 | 0.00499 | 0.00513 | 0.00528 | 0.00545 | 0.00561 | 0.00577 | 0.00593 | 0.00608 | 0.00622 | 0.00635 | 0.00646 | 0.00657 | 0.00666 | 0.00674 | 0.00681 | 0.00689 | 0.00696 | 0.00702 | 0.00708 | 0.00712 | 0.00716 | 0.0072 | 0.00727 | 0.00735 | 0.00741 | 0.00745 | 0.00745 | 0.0074 | 0.00731 | 0.00717 | 0.00698 | 0.00677 | 0.00659 | 0.00653 | 0.00659 | 0.00674 | 0.00689 | 0.00696 | 0.00694 | 0.00685 | 0.00669 | 0.00649 | 0.00625 | 0.00604 | 0.00592 | 0.00593 | 0.00605 | 0.00622 | 0.00639 | 0.00651 | 0.0066 | 0.00667 | 0.0067 | 0.00672 | 0.0067 | 0.00665 | 0.00657 | 0.00646 | 0.00635 | 0.00624 | 0.00613 | 0.00601 | 0.0059 | 0.00578 | 0.00566 | 0.00552 | 0.00538 | 0.00522 | 0.00505 | 0.00488 | 0.00471 | 0.00456 | 0.00442 | 0.00429 | 0.00416 | 0.00402 | 0.00388 | 0.00375 | 0.00364 | 0.00355 | 0.00348 | 0.00344 | 0.00343 | 0.00343 | 0.00345 | 0.00346 | 0.00346 | 0.00344 | 0.00342 | 0.00339 | 0.00336 | 0.00332 | 0.00327 | 0.00322 | 0.00317 | 0.00312 | 0.00306 | 0.00301 | 0.00295 | 0.0029 | 0.00284 | 0.00278 | 0.00272 | 0.00265 | 0.00258 | 0.00249 | 0.00241 | 0.00233 | 0.00224 | 0.00216 | 0.00208 | 0.00201 | 0.00195 | 0.00192 | 0.0019 | 0.00188 | 0.00188 | 0.00189 | 0.00192 | 0.00195 | 0.00198 | 0.00201 | 0.00203 | 0.00204 | 0.00206 | 0.00208 | 0.00209 | 0.00211 | 0.00212 | 0.00215 | 0.00222 | 0.00232 | 0.00245 | 0.0026 | 0.00278 | 0.00297 | 0.00318 | 0.00341 | 0.00363 | 0.00386 | 0.00408 | 0.00431 | 0.00453 | 0.00476 | 0.00497 | 0.00515 | 0.00532 | 0.00546 | 0.00557 | 0.00566 | 0.00573 | 0.00577 | 0.00579 | 0.00579 | 0.00577 | 0.00574 | 0.00569 | 0.00563 | 0.00555 | 0.00547 | 0.00538 | 0.00529 | 0.0052 | 0.00511 | 0.00502 | 0.00495 | 0.00488 | 0.00482 | 0.00475 | 0.00468 | 0.0046 | 0.00452 | 0.00443 | 0.00435 | 0.00425 | 0.00416 | 0.00408 | 0.004 | 0.00394 | 0.00388 | 0.00384 | 0.00381 | 0.00379 | 0.0038 | 0.00384 | 0.0039 | 0.00399 | 0.00409 | 0.0042 | 0.00432 | 0.00445 | 0.00459 | 0.00472 | 0.00485 | 0.00498 | 0.00512 | 0.00528 | 0.00546 | 0.00565 | 0.00585 | 0.00606 | 0.00627 | 0.00648 | 0.00669 | 0.00689 | 0.00707 | 0.00725 | 0.00744 | 0.00765 | 0.00786 | 0.0081 | 0.00837 | 0.00867 | 0.00899 | 0.00935 | 0.00972 | 0.0101 | 0.01048 | 0.01085 | 0.0112 | 0.01153 | 0.01183 | 0.0121 | 0.01236 | 0.0126 | 0.01284 | 0.01307 | 0.0133 | 0.01352 | 0.01374 | 0.01395 | 0.01414 | 0.01429 | 0.01437 | 0.01438 | 0.01435 | 0.01428 | 0.0142 | 0.01409 | 0.01399 | 0.0139 | 0.01385 | 0.01384 | 0.01386 | 0.01392 | 0.01407 | 0.01433 | 0.01469 | 0.01514 | 0.01562 | 0.01613 | 0.01663 | 0.01712 | 0.01758 | 0.01799 | 0.01838 | 0.01877 | 0.01921 | 0.01971 | 0.02023 | 0.02078 | 0.02134 | 0.02192 | 0.02251 | 0.0231 | 0.02365 | 0.02417 | 0.02463 | 0.02502 | 0.02534 | 0.02558 | 0.02572 | 0.02578 | 0.02574 | 0.02561 | 0.02542 | 0.02527 | 0.02529 | 0.0256 | 0.02621 | 0.02702 | 0.02787 | 0.02863 | 0.0292 | 0.02951 | 0.02952 | 0.02923 | 0.02876 | 0.0283 | 0.02807 | 0.0282 | 0.02868 | 0.02935 | 0.03007 | 0.03072 | 0.03123 | 0.03157 | 0.03174 | 0.03175 | 0.03164 | 0.03149 | 0.03136 | 0.03128 | 0.03123 | 0.03116 | 0.03105 | 0.03088 | 0.03067 | 0.03043 | 0.03016 | 0.02988 | 0.02959 | 0.02929 | 0.02896 | 0.02862 | 0.02827 | 0.02791 | 0.02757 | 0.02731 | 0.02714 | 0.02704 | 0.02695 | 0.02683 | 0.02664 | 0.02637 | 0.02602 | 0.0256 | 0.0251 | 0.02454 | 0.02395 | 0.02343 | 0.02308 | 0.02295 | 0.02303 | 0.02323 | 0.02343 | 0.02356 | 0.02355 | 0.02337 | 0.02302 | 0.02249 | 0.02182 | 0.02112 | 0.02053 | 0.02012 | 0.01989 | 0.01976 | 0.01965 | 0.01954 | 0.01943 | 0.0193 | 0.01916 | 0.01899 | 0.01881 | 0.01861 | 0.01841 | 0.01819 | 0.01795 | 0.0177 | 0.01744 | 0.01717 | 0.01691 | 0.01665 | 0.0164 | 0.01618 | 0.01597 | 0.01579 | 0.01561 | 0.01542 | 0.01524 | 0.01505 | 0.01487 | 0.01468 | 0.0145 | 0.01433 | 0.01416 | 0.01401 | 0.01385 | 0.01368 | 0.01351 | 0.01335 | 0.0132 | 0.01306 | 0.01295 | 0.01284 | 0.01275 | 0.01266 | 0.01257 | 0.01248 | 0.01239 | 0.0123 | 0.01221 | 0.01213 | 0.01207 | 0.01203 | 0.012 | 0.01195 | 0.01189 | 0.01179 | 0.01167 | 0.01152 | 0.01134 | 0.01114 | 0.01092 | 0.0107 | 0.01047 | 0.01025 | 0.01004 | 0.00982 | 0.00961 | 0.00941 | 0.00923 | 0.00906 | 0.00891 | 0.00877 | 0.00864 | 0.00852 | 0.00839 | 0.00825 | 0.00811 | 0.00797 | 0.00785 | 0.00773 | 0.00763 | 0.00753 | 0.00743 | 0.00735 | 0.00725 | 0.00715 | 0.00703 | 0.0069 | 0.00677 | 0.00664 | 0.00651 | 0.0064 | 0.00628 | 0.00617 | 0.00606 | 0.00596 | 0.00585 | 0.00575 | 0.00564 | 0.00553 | 0.00543 | 0.00532 | 0.00522 | 0.00512 | 0.00501 | 0.00491 | 0.00483 | 0.00475 | 0.00468 | 0.00462 | 0.00456 | 0.0045 | 0.00443 | 0.00436 | 0.00428 | 0.00421 | 0.00414 | 0.00408 | 0.00403 | 0.00399 | 0.00395 | 0.00391 | 0.00387 | 0.00383 | 0.00377 | 0.00372 | 0.00367 | 0.00363 | 0.0036 | 0.00356 | 0.00352 | 0.00349 | 0.00345 | 0.00342 | 0.00339 | 0.00335 | 0.00332 | 0.00329 | 0.00327 | 0.00326 | 0.00325 | 0.00324 | 0.00322 | 0.0032 | 0.00319 | 0.00319 | 0.0032 | 0.00321 | 0.00322 | 0.00324 | 0.00327 | 0.00332 | 0.00337 | 0.00344 | 0.0035 | 0.00358 | 0.00366 | 0.00374 | 0.00383 | 0.00393 | 0.00403 | 0.00413 | 0.00425 | 0.00439 | 0.00454 | 0.0047 | 0.00486 | 0.00501 | 0.00515 | 0.00528 | 0.0054 | 0.00549 | 0.00557 | 0.00564 | 0.0057 | 0.00575 | 0.00578 | 0.00579 | 0.0058 | 0.00582 | 0.00587 | 0.00593 | 0.00596 | 0.00596 | 0.00591 | 0.00582 | 0.00568 | 0.0055 | 0.00529 | 0.00508 | 0.0049 | 0.00479 | 0.00474 | 0.00472 | 0.0047 | 0.00467 | 0.00467 | 0.00472 | 0.00478 | 0.00483 | 0.00482 | 0.00477 | 0.00469 | 0.00457 | 0.00442 | 0.00425 | 0.00406 | 0.00392 | 0.00384 | 0.00385 | 0.00388 | 0.00391 | 0.00393 | 0.00393 | 0.00392 | 0.00388 | 0.00383 | 0.00377 | 0.0037 | 0.00363 | 0.00354 | 0.00343 | 0.00333 | 0.00322 | 0.00311 | 0.003 | 0.00289 | 0.00278 | 0.00267 | 0.00256 | 0.00245 | 0.00233 | 0.00221 | 0.0021 | 0.002 | 0.0019 | 0.00181 | 0.00172 | 0.00164 | 0.00156 | 0.00149 | 0.00142 | 0.00136 | 0.0013 | 0.00126 | 0.00122 | 0.00119 | 0.00117 | 0.00115 | 0.00114 | 0.00113 | 0.00112 | 0.0011 | 0.00106 | 0.00101 | 0.00095 | 0.0009 | 0.00085 | 0.00081 | 0.00077 | 0.00075 | 0.00075 | 0.00074 | 0.00075 | 0.00075 | 0.00074 | 0.00073 | 0.00072 | 0.00071 | 0.0007 | 0.00068 | 0.00067 | 0.00065 | 0.00064 | 0.00064 | 0.00065 | 0.00066 | 0.00067 | 0.00068 | 0.00068 | 0.00067 | 0.00068 | 0.00069 | 0.00071 | 0.00073 | 0.00075 | 0.00077 | 0.00079 | 0.0008 | 0.0008 | 0.00079 | 0.00076 | 0.00074 | 0.00073 | 0.00074 | 0.00075 | 0.00076 | 0.00077 | 0.00078 | 0.00079 | 0.00079 | 0.00079 | 0.00078 | 0.00077 | 0.00075 | 0.00075 | 0.00076 | 0.00078 | 0.00082 | 0.00084 | 0.00086 | 0.00086 | 0.00084 | 0.00081 | 0.00076 | 0.00071 | 0.00066 | 0.00062 | 0.00061 | 0.00063 | 0.00066 | 0.00069 | 0.00073 | 0.00076 | 0.00078 | 0.0008 | 0.00081 | 0.00082 | 0.00082 | 0.00081 | 0.00079 | 0.00077 | 0.00075 | 0.00074 | 0.00072 | 0.0007 | 0.00069 | 0.0007 | 0.00071 | 0.00072 | 0.00072 | 0.00072 | 0.00071 | 0.0007 | 0.00069 | 0.00067 | 0.00066 | 0.00065 | 0.00064 | 0.00063 | 0.00063 | 0.00065 | 0.00067 | 0.00069 | 0.00069 | 0.0007 | 0.0007 | 0.0007 | 0.00071 | 0.00072 | 0.00073 | 0.00075 | 0.00077 | 0.00079 | 0.00081 | 0.00083 | 0.00083 | 0.00083 | 0.00083 | 0.00084 | 0.00085 | 0.00086 | 0.00088 | 0.00089 | 0.0009 | 0.0009 | 0.00091 | 0.00091 | 0.0009 | 0.00091 | 0.00092 | 0.00094 | 0.00096 | 0.00099 | 0.00101 | 0.00102 | 0.00103 | 0.00103 | 0.00103 | 0.00102 | 0.00101 | 0.00101 | 0.00103 | 0.00107 | 0.00112 | 0.00118 | 0.00123 | 0.00128 | 0.00132 | 0.00136 | 0.00138 | 0.00139 | 0.00138 | 0.00138 | 0.00139 | 0.0014 | 0.00142 | 0.00145 | 0.00148 | 0.00153 | 0.00159 | 0.00166 | 0.00173 | 0.0018 | 0.00187 | 0.00194 | 0.002 | 0.00205 | 0.00208 | 0.00211 | 0.00212 | 0.00211 | 0.00211 | 0.00212 | 0.00215 | 0.0022 | 0.00228 | 0.00238 | 0.00249 | 0.00259 | 0.0027 | 0.00279 | 0.00285 | 0.00288 | 0.0029 | 0.00291 | 0.00293 | 0.00295 | 0.00296 | 0.00297 | 0.00298 | 0.00298 | 0.00297 | 0.00296 | 0.00296 | 0.00295 | 0.00295 | 0.00294 | 0.00294 | 0.00295 | 0.00294 | 0.00293 | 0.0029 | 0.00286 | 0.00281 | 0.00276 | 0.00271 | 0.00267 | 0.00263 | 0.00261 | 0.00259 | 0.00258 | 0.00257 | 0.00256 | 0.00255 | 0.00254 | 0.00255 | 0.00256 | 0.00259 | 0.00261 | 0.00263 | 0.00266 | 0.00269 | 0.00273 | 0.00279 | 0.00284 | 0.0029 | 0.00297 | 0.00305 | 0.00314 | 0.00324 | 0.00334 | 0.00344 | 0.00355 | 0.00367 | 0.00381 | 0.00397 | 0.00415 | 0.00429 | 0.00422 | 0.00381 | 0.00334 | 0.00333 | 0.0038 | 0.00433 | 0.00471 | 0.00502 | 0.00534 | 0.00568 | 0.00598 | 0.00609 | 0.00588 | 0.00545 | 0.00524 | 0.00552 | 0.00593 | 0.00608 | 0.00603 | 0.00593 | 0.00586 | 0.00579 | 0.00572 | 0.00563 | 0.00553 | 0.00544 | 0.00534 | 0.00524 | 0.00515 | 0.00508 | 0.00502 | 0.00497 | 0.00491 | 0.00487 | 0.00483 | 0.00481 | 0.00481 | 0.00482 | 0.00485 | 0.00488 | 0.00493 | 0.00499 | 0.00504 | 0.00507 | 0.00511 | 0.00516 | 0.00522 | 0.0053 | 0.00538 | 0.00545 | 0.0055 | 0.00554 | 0.00557 | 0.00561 | 0.00566 | 0.00574 | 0.00585 | 0.00599 | 0.00614 | 0.00629 | 0.00643 | 0.00654 | 0.00661 | 0.00662 | 0.0066 | 0.00658 | 0.00658 | 0.00662 | 0.0067 | 0.00682 | 0.00696 | 0.00712 | 0.00731 | 0.00747 | 0.00758 | 0.00761 | 0.0076 | 0.00759 | 0.0076 | 0.00765 | 0.00771 | 0.0078 | 0.00791 | 0.00803 | 0.00815 | 0.00824 | 0.0083 | 0.00834 | 0.00838 | 0.00842 | 0.00845 | 0.00846 | 0.00847 | 0.00847 | 0.00847 | 0.00846 | 0.00842 | 0.00836 | 0.00828 | 0.00821 | 0.00815 | 0.00812 | 0.00811 | 0.00813 | 0.00818 | 0.00825 | 0.00834 | 0.00844 | 0.00853 | 0.00856 | 0.00853 | 0.00846 | 0.00838 | 0.00834 | 0.00833 | 0.00836 | 0.00842 | 0.00852 | 0.00865 | 0.00876 | 0.0088 | 0.00878 | 0.00869 | 0.00859 | 0.00849 | 0.00839 | 0.00829 | 0.00822 | 0.00823 | 0.0083 | 0.0084 | 0.00848 | 0.00851 | 0.0085 | 0.0085 | 0.00851 | 0.00853 | 0.00855 | 0.00856 | 0.0086 | 0.00866 | 0.00873 | 0.00878 | 0.00879 | 0.00877 | 0.00872 | 0.00869 | 0.0087 | 0.00876 | 0.00886 | 0.00899 | 0.00912 | 0.00926 | 0.0094 | 0.00956 | 0.00974 | 0.00992 | 0.01009 | 0.01025 | 0.01039 | 0.01052 | 0.0106 | 0.01063 | 0.01061 | 0.01056 | 0.01049 | 0.01042 | 0.01032 | 0.01019 | 0.01004 | 0.00989 | 0.00975 | 0.00962 | 0.00949 | 0.00939 | 0.00931 | 0.00927 | 0.00928 | 0.0093 | 0.00932 | 0.00934 | 0.00934 | 0.00933 | 0.00931 | 0.00927 | 0.00922 | 0.00917 | 0.00912 | 0.00907 | 0.00902 | 0.00898 | 0.00894 | 0.0089 | 0.00888 | 0.00889 | 0.00892 | 0.009 | 0.0091 | 0.00921 | 0.00932 | 0.00937 | 0.00933 | 0.00918 | 0.00897 | 0.00877 | 0.00863 | 0.00859 | 0.00864 | 0.00878 | 0.00898 | 0.00918 | 0.00931 | 0.00931 | 0.00917 | 0.00889 | 0.00855 | 0.00823 | 0.008 | 0.00789 | 0.00793 | 0.00808 | 0.00829 | 0.00851 | 0.00867 | 0.00877 | 0.0088 | 0.00878 | 0.00872 | 0.00864 | 0.00856 | 0.0085 | 0.00848 | 0.00851 | 0.00853 | 0.00851 | 0.0084 | 0.00823 | 0.00804 | 0.00789 | 0.00778 | 0.00774 | 0.00778 | 0.00789 | 0.00806 | 0.00826 | 0.00842 | 0.00849 | 0.00847 | 0.00835 | 0.00816 | 0.00791 | 0.00766 | 0.00747 | 0.00736 | 0.00737 | 0.00745 | 0.00758 | 0.00772 | 0.00785 | 0.00796 | 0.00803 | 0.00801 | 0.00792 | 0.00778 | 0.00766 | 0.00757 | 0.00754 | 0.00756 | 0.00759 | 0.00762 | 0.00764 | 0.00763 | 0.00758 | 0.00752 | 0.00746 | 0.00739 | 0.0073 | 0.00718 | 0.00703 | 0.00692 | 0.00682 | 0.0067 | 0.00651 | 0.00625 | 0.00597 | 0.00576 | 0.00569 | 0.00575 | 0.00591 | 0.00616 | 0.00651 | 0.0069 | 0.00725 | 0.00748 | 0.00757 | 0.00754 | 0.00743 | 0.00723 | 0.00698 | 0.00672 | 0.00653 | 0.00646 | 0.00649 | 0.00658 | 0.00665 | 0.00671 | 0.00676 | 0.0068 | 0.0068 | 0.00675 | 0.00664 | 0.00648 | 0.0063 | 0.00613 | 0.00598 | 0.00588 | 0.00581 | 0.00579 | 0.00585 | 0.00602 | 0.00628 | 0.0066 | 0.00693 | 0.00724 | 0.00751 | 0.00775 | 0.00795 | 0.00809 | 0.00813 | 0.00808 | 0.00796 | 0.00782 | 0.00771 | 0.00765 | 0.00764 | 0.0077 | 0.00782 | 0.00797 | 0.0081 | 0.00818 | 0.00818 | 0.00807 | 0.00787 | 0.0076 | 0.00728 | 0.00694 | 0.00659 | 0.00626 | 0.00602 | 0.0059 | 0.00585 | 0.00574 | 0.00545 | 0.00498 | 0.00439 | 0.0038 | 0.00331 | 0.00301 | 0.00294 | 0.00315 | 0.00363 | 0.00431 | 0.00503 | 0.0056 | 0.00595 | 0.00607 | 0.00605 | 0.00594 | 0.00579 | 0.00564 | 0.00551 | 0.00542 | 0.00538 | 0.0054 | 0.00545 | 0.00551 | 0.00552 | 0.00541 | 0.00541 | 0.00541 | 0.00541 | 0.00541 | 0.00541 | 0.00541
LD3-5 | 0.00103 | 0.00103 | 0.103% | 0.00103 | 0.00103 | 0.00103 | 0.00103 | 0.00101 | 0.00098 | 0.00094 | 0.0009 | 0.00087 | 0.00086 | 0.00086 | 0.0009 | 0.00096 | 0.00105 | 0.00115 | 0.00123 | 0.00127 | 0.00127 | 0.00125 | 0.00121 | 0.00117 | 0.00112 | 0.00109 | 0.00105 | 0.001 | 0.00094 | 0.00088 | 0.00083 | 0.00079 | 0.00078 | 0.00079 | 0.00082 | 0.00087 | 0.00094 | 0.00099 | 0.00103 | 0.00104 | 0.00104 | 0.00104 | 0.00105 | 0.00107 | 0.0011 | 0.00113 | 0.00113 | 0.0011 | 0.00103 | 0.00093 | 0.00083 | 0.00076 | 0.00073 | 0.00073 | 0.00075 | 0.00081 | 0.00088 | 0.00095 | 0.00102 | 0.00108 | 0.00114 | 0.0012 | 0.00126 | 0.00132 | 0.00133 | 0.00127 | 0.00113 | 0.00092 | 0.00069 | 0.00047 | 0.00032 | 0.00024 | 0.00025 | 0.00031 | 0.00039 | 0.00047 | 0.00054 | 0.00059 | 0.00062 | 0.00065 | 0.00069 | 0.00077 | 0.00089 | 0.00104 | 0.00118 | 0.00129 | 0.00133 | 0.00131 | 0.00122 | 0.00106 | 0.00086 | 0.00065 | 0.00047 | 0.00035 | 0.00032 | 0.00039 | 0.00055 | 0.00076 | 0.00097 | 0.00112 | 0.00118 | 0.00114 | 0.00104 | 0.00092 | 0.00083 | 0.00079 | 0.00079 | 0.00082 | 0.00086 | 0.00088 | 0.00086 | 0.00077 | 0.00066 | 0.00056 | 0.00051 | 0.00054 | 0.00065 | 0.00082 | 0.00103 | 0.00124 | 0.00144 | 0.00159 | 0.0017 | 0.00176 | 0.00179 | 0.00178 | 0.00175 | 0.00167 | 0.00155 | 0.00137 | 0.00115 | 0.0009 | 0.00064 | 0.00041 | 0.00023 | 0.00011 | 5e-05 | 6e-05 | 0.00014 | 0.00029 | 0.00048 | 0.0007 | 0.00091 | 0.0011 | 0.00127 | 0.00139 | 0.00146 | 0.00147 | 0.00142 | 0.00136 | 0.00132 | 0.00129 | 0.0013 | 0.0013 | 0.0013 | 0.00127 | 0.00121 | 0.00113 | 0.00103 | 0.00094 | 0.00086 | 0.00079 | 0.00075 | 0.00074 | 0.00076 | 0.00081 | 0.00089 | 0.001 | 0.00115 | 0.00131 | 0.00148 | 0.00161 | 0.00169 | 0.00169 | 0.00164 | 0.00153 | 0.00138 | 0.00121 | 0.00106 | 0.00094 | 0.00089 | 0.00092 | 0.00102 | 0.00115 | 0.00131 | 0.00147 | 0.0016 | 0.00167 | 0.00168 | 0.00162 | 0.00153 | 0.00144 | 0.00138 | 0.00135 | 0.00136 | 0.00141 | 0.00149 | 0.00161 | 0.00178 | 0.00196 | 0.00214 | 0.00228 | 0.00235 | 0.00235 | 0.00227 | 0.00213 | 0.00195 | 0.00177 | 0.00162 | 0.00156 | 0.00157 | 0.00164 | 0.00174 | 0.00182 | 0.00189 | 0.00193 | 0.00195 | 0.00196 | 0.00198 | 0.00203 | 0.00211 | 0.00222 | 0.00234 | 0.00247 | 0.00258 | 0.00266 | 0.0027 | 0.00269 | 0.00266 | 0.00259 | 0.00252 | 0.00243 | 0.00235 | 0.00228 | 0.00223 | 0.0022 | 0.00218 | 0.00217 | 0.00215 | 0.00214 | 0.00213 | 0.00215 | 0.00221 | 0.00232 | 0.00247 | 0.00264 | 0.0028 | 0.0029 | 0.00295 | 0.00296 | 0.00293 | 0.00287 | 0.0028 | 0.00273 | 0.00266 | 0.00261 | 0.00255 | 0.00246 | 0.00233 | 0.00219 | 0.00207 | 0.00201 | 0.00203 | 0.00213 | 0.00227 | 0.00242 | 0.00254 | 0.00262 | 0.00267 | 0.00271 | 0.00279 | 0.00289 | 0.00302 | 0.00314 | 0.00322 | 0.00325 | 0.0032 | 0.00307 | 0.00287 | 0.00264 | 0.00241 | 0.00223 | 0.00212 | 0.00207 | 0.00204 | 0.00202 | 0.002 | 0.00196 | 0.00193 | 0.00191 | 0.0019 | 0.0019 | 0.00191 | 0.00192 | 0.00193 | 0.00193 | 0.00194 | 0.00193 | 0.00193 | 0.00192 | 0.00194 | 0.00198 | 0.00204 | 0.00211 | 0.00218 | 0.00223 | 0.00225 | 0.00223 | 0.00218 | 0.00211 | 0.00202 | 0.00194 | 0.00189 | 0.0019 | 0.00195 | 0.00203 | 0.00212 | 0.0022 | 0.00225 | 0.00226 | 0.00223 | 0.00217 | 0.00208 | 0.00196 | 0.00186 | 0.00178 | 0.00175 | 0.00177 | 0.00184 | 0.00194 | 0.00204 | 0.00212 | 0.00217 | 0.00218 | 0.00214 | 0.00206 | 0.00197 | 0.00188 | 0.00182 | 0.00182 | 0.0019 | 0.00205 | 0.00227 | 0.00252 | 0.00278 | 0.00299 | 0.00312 | 0.00315 | 0.00307 | 0.00291 | 0.00267 | 0.00237 | 0.00204 | 0.0017 | 0.00141 | 0.00118 | 0.00102 | 0.00092 | 0.00089 | 0.00094 | 0.00106 | 0.00123 | 0.00139 | 0.00145 | 0.00138 | 0.0012 | 0.00097 | 0.00075 | 0.00062 | 0.00059 | 0.00068 | 0.00086 | 0.00111 | 0.00138 | 0.00158 | 0.00167 | 0.0016 | 0.0014 | 0.00113 | 0.00086 | 0.00063 | 0.00045 | 0.00035 | 0.00032 | 0.00038 | 0.00052 | 0.00071 | 0.00093 | 0.00113 | 0.0013 | 0.00144 | 0.00153 | 0.00158 | 0.00158 | 0.00155 | 0.00154 | 0.00156 | 0.00164 | 0.00177 | 0.00194 | 0.00213 | 0.00231 | 0.00245 | 0.00254 | 0.00257 | 0.00255 | 0.00251 | 0.00248 | 0.00248 | 0.00253 | 0.00261 | 0.00272 | 0.00284 | 0.00294 | 0.00302 | 0.00308 | 0.00313 | 0.00318 | 0.00323 | 0.00329 | 0.00337 | 0.00347 | 0.00359 | 0.00373 | 0.0039 | 0.0041 | 0.00434 | 0.00461 | 0.00491 | 0.0052 | 0.00544 | 0.0056 | 0.00566 | 0.00562 | 0.00552 | 0.00537 | 0.00521 | 0.00507 | 0.00496 | 0.00489 | 0.00486 | 0.00486 | 0.00486 | 0.00485 | 0.00486 | 0.00493 | 0.00508 | 0.00532 | 0.0056 | 0.00585 | 0.00602 | 0.0061 | 0.0061 | 0.00603 | 0.00593 | 0.00583 | 0.00575 | 0.00572 | 0.00574 | 0.00578 | 0.0058 | 0.00577 | 0.00568 | 0.00556 | 0.00545 | 0.00538 | 0.00536 | 0.00538 | 0.00543 | 0.00547 | 0.00551 | 0.00554 | 0.00556 | 0.00557 | 0.00556 | 0.00552 | 0.00544 | 0.00533 | 0.00519 | 0.00505 | 0.00494 | 0.00487 | 0.00484 | 0.00485 | 0.00487 | 0.00485 | 0.00476 | 0.00456 | 0.00427 | 0.00393 | 0.00359 | 0.00331 | 0.00313 | 0.00306 | 0.00309 | 0.00317 | 0.00327 | 0.00337 | 0.00345 | 0.00349 | 0.00351 | 0.00352 | 0.00353 | 0.00355 | 0.00356 | 0.00356 | 0.00352 | 0.00344 | 0.00334 | 0.00325 | 0.00316 | 0.00308 | 0.00299 | 0.00287 | 0.00271 | 0.00252 | 0.00233 | 0.00215 | 0.00202 | 0.00195 | 0.00196 | 0.00206 | 0.00221 | 0.0024 | 0.00257 | 0.00269 | 0.00274 | 0.00273 | 0.00266 | 0.00256 | 0.00245 | 0.00234 | 0.00226 | 0.00219 | 0.00214 | 0.0021 | 0.00207 | 0.00205 | 0.00204 | 0.00203 | 0.00202 | 0.00198 | 0.00192 | 0.00185 | 0.00177 | 0.00171 | 0.00168 | 0.0017 | 0.00178 | 0.00191 | 0.00208 | 0.00228 | 0.00247 | 0.00263 | 0.00273 | 0.00278 | 0.00279 | 0.00278 | 0.00274 | 0.00268 | 0.00259 | 0.00247 | 0.00234 | 0.00222 | 0.00214 | 0.00211 | 0.00216 | 0.00225 | 0.00235 | 0.0024 | 0.00236 | 0.00219 | 0.00191 | 0.00158 | 0.00128 | 0.00109 | 0.00104 | 0.00116 | 0.00142 | 0.00178 | 0.00216 | 0.00248 | 0.00272 | 0.00284 | 0.00288 | 0.00288 | 0.00288 | 0.0029 | 0.00294 | 0.00301 | 0.00309 | 0.00317 | 0.00324 | 0.0033 | 0.00334 | 0.00335 | 0.00332 | 0.00323 | 0.00304 | 0.00273 | 0.00232 | 0.00185 | 0.0014 | 0.00105 | 0.00088 | 0.00091 | 0.00112 | 0.00148 | 0.00191 | 0.00233 | 0.00268 | 0.00291 | 0.00304 | 0.0031 | 0.00315 | 0.00323 | 0.00333 | 0.00343 | 0.00352 | 0.00355 | 0.00354 | 0.00348 | 0.00342 | 0.00337 | 0.00335 | 0.00338 | 0.0034 | 0.00339 | 0.0033 | 0.00312 | 0.00287 | 0.00259 | 0.00235 | 0.00219 | 0.00217 | 0.00229 | 0.00253 | 0.00286 | 0.00321 | 0.00352 | 0.00375 | 0.00387 | 0.00388 | 0.00381 | 0.00372 | 0.00363 | 0.00358 | 0.00358 | 0.00363 | 0.00372 | 0.00383 | 0.00395 | 0.00405 | 0.0041 | 0.00409 | 0.00404 | 0.00395 | 0.00384 | 0.00371 | 0.00355 | 0.00338 | 0.00322 | 0.00309 | 0.00303 | 0.00305 | 0.00315 | 0.00332 | 0.00353 | 0.00376 | 0.00398 | 0.00416 | 0.00429 | 0.00437 | 0.00441 | 0.00444 | 0.00448 | 0.00452 | 0.00456 | 0.00457 | 0.00455 | 0.00448 | 0.00439 | 0.0043 | 0.00424 | 0.00423 | 0.00426 | 0.00434 | 0.00443 | 0.00452 | 0.00454 | 0.00447 | 0.00433 | 0.00414 | 0.00396 | 0.00386 | 0.00386 | 0.00396 | 0.00414 | 0.00438 | 0.00461 | 0.0048 | 0.00493 | 0.005 | 0.00502 | 0.00501 | 0.00501 | 0.00502 | 0.00504 | 0.00508 | 0.0051 | 0.00511 | 0.00509 | 0.00507 | 0.00504 | 0.00503 | 0.00502 | 0.00504 | 0.00506 | 0.00509 | 0.00511 | 0.0051 | 0.00507 | 0.00503 | 0.005 | 0.00499 | 0.00502 | 0.00508 | 0.00516 | 0.00525 | 0.00534 | 0.00541 | 0.00547 | 0.0055 | 0.00551 | 0.00553 | 0.00555 | 0.00557 | 0.00561 | 0.00562 | 0.00562 | 0.00559 | 0.00555 | 0.00552 | 0.00551 | 0.00551 | 0.00552 | 0.00554 | 0.00555 | 0.00557 | 0.00558 | 0.00557 | 0.00555 | 0.00553 | 0.00552 | 0.00552 | 0.00553 | 0.00556 | 0.00559 | 0.00564 | 0.00569 | 0.00574 | 0.0058 | 0.00585 | 0.00589 | 0.00594 | 0.00597 | 0.00597 | 0.00595 | 0.0059 | 0.00583 | 0.00576 | 0.00571 | 0.00568 | 0.00567 | 0.00569 | 0.00573 | 0.0058 | 0.00588 | 0.00596 | 0.00602 | 0.00606 | 0.0061 | 0.00613 | 0.00617 | 0.00619 | 0.0062 | 0.00621 | 0.0062 | 0.00621 | 0.00621 | 0.00622 | 0.00623 | 0.00625 | 0.00626 | 0.00627 | 0.00627 | 0.00627 | 0.00627 | 0.00627 | 0.00627 | 0.00627 | 0.00627 | 0.00626 | 0.00626 | 0.00624 | 0.00621 | 0.00618 | 0.00617 | 0.00617 | 0.00621 | 0.00626 | 0.00632 | 0.00638 | 0.00643 | 0.00647 | 0.00648 | 0.00647 | 0.00645 | 0.00643 | 0.00642 | 0.00641 | 0.00642 | 0.00644 | 0.00645 | 0.00647 | 0.00649 | 0.0065 | 0.00652 | 0.00654 | 0.00656 | 0.00658 | 0.0066 | 0.00661 | 0.0066 | 0.0066 | 0.00659 | 0.00657 | 0.00655 | 0.00653 | 0.00652 | 0.00652 | 0.00653 | 0.00654 | 0.00653 | 0.00651 | 0.00648 | 0.00645 | 0.00643 | 0.00642 | 0.00642 | 0.00644 | 0.00649 | 0.00655 | 0.00662 | 0.00668 | 0.00672 | 0.00673 | 0.00672 | 0.00672 | 0.00672 | 0.00672 | 0.00673 | 0.00673 | 0.00675 | 0.00678 | 0.0068 | 0.00683 | 0.00684 | 0.00684 | 0.00683 | 0.00683 | 0.00683 | 0.00684 | 0.00685 | 0.00686 | 0.00687 | 0.00687 | 0.00687 | 0.00685 | 0.00682 | 0.00679 | 0.00678 | 0.00677 | 0.00678 | 0.0068 | 0.00683 | 0.00685 | 0.00686 | 0.00687 | 0.00687 | 0.00687 | 0.00686 | 0.00687 | 0.00688 | 0.00689 | 0.0069 | 0.0069 | 0.00691 | 0.00692 | 0.00694 | 0.00696 | 0.00699 | 0.00702 | 0.00704 | 0.00706 | 0.00708 | 0.0071 | 0.00711 | 0.00711 | 0.00712 | 0.00712 | 0.00711 | 0.00711 | 0.0071 | 0.00709 | 0.00708 | 0.00707 | 0.00705 | 0.00704 | 0.00703 | 0.00701 | 0.00699 | 0.00696 | 0.00694 | 0.00693 | 0.00692 | 0.0069 | 0.00689 | 0.00688 | 0.00688 | 0.00689 | 0.00692 | 0.00694 | 0.00696 | 0.00698 | 0.00698 | 0.00697 | 0.00695 | 0.00692 | 0.0069 | 0.00688 | 0.00687 | 0.00686 | 0.00686 | 0.00687 | 0.00687 | 0.00688 | 0.00689 | 0.0069 | 0.00691 | 0.00692 | 0.00692 | 0.00691 | 0.00689 | 0.00687 | 0.00685 | 0.00682 | 0.0068 | 0.00678 | 0.00675 | 0.00672 | 0.0067 | 0.00669 | 0.00668 | 0.00669 | 0.00671 | 0.00673 | 0.00675 | 0.00676 | 0.00676 | 0.00676 | 0.00674 | 0.00672 | 0.0067 | 0.0067 | 0.0067 | 0.00671 | 0.00671 | 0.00671 | 0.00671 | 0.00671 | 0.00671 | 0.00671 | 0.00672 | 0.00673 | 0.00674 | 0.00676 | 0.00678 | 0.00679 | 0.00679 | 0.0068 | 0.0068 | 0.0068 | 0.00679 | 0.00678 | 0.00676 | 0.00673 | 0.0067 | 0.00667 | 0.00666 | 0.00667 | 0.00668 | 0.0067 | 0.00672 | 0.00673 | 0.00673 | 0.00672 | 0.0067 | 0.00666 | 0.00663 | 0.00661 | 0.0066 | 0.0066 | 0.0066 | 0.00661 | 0.00661 | 0.0066 | 0.0066 | 0.0066 | 0.00661 | 0.00662 | 0.00663 | 0.00664 | 0.00665 | 0.00665 | 0.00666 | 0.00666 | 0.00666 | 0.00665 | 0.00665 | 0.00665 | 0.00664 | 0.00663 | 0.00662 | 0.00661 | 0.00659 | 0.00657 | 0.00655 | 0.00653 | 0.00652 | 0.00652 | 0.00653 | 0.00655 | 0.00656 | 0.00658 | 0.00658 | 0.00658 | 0.00656 | 0.00653 | 0.00649 | 0.00646 | 0.00643 | 0.00641 | 0.00641 | 0.00641 | 0.00642 | 0.00643 | 0.00643 | 0.00643 | 0.00643 | 0.00643 | 0.00643 | 0.00643 | 0.00643 | 0.00642 | 0.00642 | 0.00641 | 0.0064 | 0.0064 | 0.00639 | 0.00638 | 0.00638 | 0.00637 | 0.00637 | 0.00635 | 0.00633 | 0.00631 | 0.00628 | 0.00625 | 0.00624 | 0.00622 | 0.00622 | 0.00623 | 0.00624 | 0.00625 | 0.00626 | 0.00627 | 0.00627 | 0.00627 | 0.00626 | 0.00625 | 0.00624 | 0.00624 | 0.00623 | 0.00623 | 0.00623 | 0.00623 | 0.00622 | 0.00621 | 0.0062 | 0.00618 | 0.00617 | 0.00616 | 0.00615 | 0.00614 | 0.00613 | 0.00612 | 0.00611 | 0.00611 | 0.00611 | 0.00611 | 0.00611 | 0.00611 | 0.00611 | 0.00611 | 0.0061 | 0.00609 | 0.00607 | 0.00605 | 0.00603 | 0.00601 | 0.00599 | 0.00597 | 0.00594 | 0.00592 | 0.0059 | 0.00589 | 0.00588 | 0.00588 | 0.00588 | 0.00589 | 0.0059 | 0.0059 | 0.0059 | 0.00589 | 0.00588 | 0.00586 | 0.00585 | 0.00584 | 0.00584 | 0.00584 | 0.00583 | 0.00583 | 0.00583 | 0.00582 | 0.0058 | 0.00579 | 0.00578 | 0.00577 | 0.00577 | 0.00577 | 0.00576 | 0.00574 | 0.00573 | 0.00571 | 0.00569 | 0.00568 | 0.00566 | 0.00565 | 0.00564 | 0.00564 | 0.00564 | 0.00564 | 0.00563 | 0.00563 | 0.00562 | 0.00561 | 0.0056 | 0.00559 | 0.00557 | 0.00554 | 0.00552 | 0.0055 | 0.00549 | 0.00549 | 0.00549 | 0.0055 | 0.0055 | 0.0055 | 0.00549 | 0.00548 | 0.00546 | 0.00543 | 0.00541 | 0.0054 | 0.0054 | 0.00541 | 0.00542 | 0.00542 | 0.0054 | 0.00538 | 0.00536 | 0.00533 | 0.00532 | 0.00531 | 0.0053 | 0.00531 | 0.00532 | 0.00534 | 0.00536 | 0.00537 | 0.00536 | 0.00535 | 0.00532 | 0.0053 | 0.00528 | 0.00526 | 0.00525 | 0.00524 | 0.00523 | 0.00523 | 0.00524 | 0.00525 | 0.00525 | 0.00526 | 0.00527 | 0.00528 | 0.00528 | 0.00529 | 0.00529 | 0.00528 | 0.00526 | 0.00523 | 0.0052 | 0.00518 | 0.00516 | 0.00515 | 0.00513 | 0.00512 | 0.00511 | 0.0051 | 0.0051 | 0.00511 | 0.00511 | 0.00512 | 0.00512 | 0.00512 | 0.00511 | 0.00509 | 0.00506 | 0.00503 | 0.005 | 0.00497 | 0.00495 | 0.00495 | 0.00495 | 0.00497 | 0.00498 | 0.005 | 0.00501 | 0.00501 | 0.00501 | 0.005 | 0.00498 | 0.00496 | 0.00494 | 0.00492 | 0.00491 | 0.00491 | 0.00492 | 0.00493 | 0.00495 | 0.00497 | 0.00498 | 0.00498 | 0.00499 | 0.00499 | 0.005 | 0.005 | 0.005 | 0.005 | 0.005 | 0.00499 | 0.00498 | 0.00496 | 0.00494 | 0.00493 | 0.00492 | 0.0049 | 0.00489 | 0.00487 | 0.00486 | 0.00485 | 0.00484 | 0.00483 | 0.00483 | 0.00483 | 0.00483 | 0.00484 | 0.00484 | 0.00484 | 0.00484 | 0.00485 | 0.00486 | 0.00487 | 0.00489 | 0.00489 | 0.00489 | 0.00488 | 0.00487 | 0.00486 | 0.00484 | 0.00482 | 0.00481 | 0.0048 | 0.0048 | 0.0048 | 0.0048 | 0.00482 | 0.00483 | 0.00484 | 0.00485 | 0.00485 | 0.00484 | 0.00484 | 0.00483 | 0.00484 | 0.00484 | 0.00486 | 0.00488 | 0.0049 | 0.00493 | 0.00495 | 0.00497 | 0.00498 | 0.00498 | 0.00498 | 0.00498 | 0.00499 | 0.00501 | 0.00503 | 0.00505 | 0.00507 | 0.0051 | 0.00512 | 0.00516 | 0.0052 | 0.00524 | 0.0053 | 0.00537 | 0.00544 | 0.00551 | 0.00558 | 0.00564 | 0.0057 | 0.00576 | 0.00582 | 0.0059 | 0.00597 | 0.00605 | 0.00612 | 0.00619 | 0.00627 | 0.00636 | 0.00647 | 0.00659 | 0.00672 | 0.00688 | 0.00704 | 0.0072 | 0.00736 | 0.0075 | 0.00763 | 0.00777 | 0.00791 | 0.00806 | 0.00822 | 0.0084 | 0.00859 | 0.00878 | 0.00896 | 0.00914 | 0.00932 | 0.0095 | 0.00967 | 0.00984 | 0.01002 | 0.0102 | 0.01041 | 0.01063 | 0.01086 | 0.01111 | 0.01137 | 0.01164 | 0.01191 | 0.01218 | 0.01243 | 0.01267 | 0.01291 | 0.01314 | 0.01336 | 0.01359 | 0.01383 | 0.01408 | 0.01434 | 0.0146 | 0.01487 | 0.01513 | 0.01538 | 0.01562 | 0.01583 | 0.01599 | 0.0161 | 0.01615 | 0.01617 | 0.01623 | 0.01642 | 0.01676 | 0.01724 | 0.01779 | 0.01833 | 0.01881 | 0.01921 | 0.01946 | 0.01955 | 0.01945 | 0.01921 | 0.01895 | 0.01873 | 0.0186 | 0.01851 | 0.01844 | 0.0184 | 0.01839 | 0.01842 | 0.01848 | 0.01853 | 0.01857 | 0.01859 | 0.01861 | 0.01865 | 0.01871 | 0.01879 | 0.01888 | 0.01897 | 0.01904 | 0.0191 | 0.01913 | 0.01913 | 0.01907 | 0.01897 | 0.01883 | 0.01866 | 0.01849 | 0.01832 | 0.01814 | 0.01796 | 0.01779 | 0.01765 | 0.01754 | 0.01744 | 0.01736 | 0.01727 | 0.01718 | 0.01709 | 0.01699 | 0.01687 | 0.01673 | 0.01659 | 0.01645 | 0.01631 | 0.01618 | 0.01606 | 0.01593 | 0.0158 | 0.01566 | 0.01552 | 0.0154 | 0.0153 | 0.01522 | 0.01516 | 0.01514 | 0.01514 | 0.01516 | 0.01519 | 0.01521 | 0.01523 | 0.01522 | 0.0152 | 0.01519 | 0.01518 | 0.01519 | 0.01521 | 0.01525 | 0.0153 | 0.01535 | 0.0154 | 0.01545 | 0.0155 | 0.01555 | 0.01561 | 0.01569 | 0.01579 | 0.01591 | 0.01605 | 0.01619 | 0.01634 | 0.0165 | 0.01665 | 0.01679 | 0.01694 | 0.01707 | 0.01721 | 0.01733 | 0.01744 | 0.01754 | 0.01761 | 0.01765 | 0.01767 | 0.01765 | 0.01762 | 0.01756 | 0.0175 | 0.01744 | 0.0174 | 0.01739 | 0.01741 | 0.01744 | 0.01749 | 0.01753 | 0.01755 | 0.01756 | 0.01754 | 0.01751 | 0.01748 | 0.01744 | 0.01741 | 0.01739 | 0.0174 | 0.01746 | 0.01761 | 0.01784 | 0.01812 | 0.01836 | 0.01851 | 0.01854 | 0.01844 | 0.01822 | 0.0179 | 0.01751 | 0.01712 | 0.01681 | 0.01662 | 0.01655 | 0.01653 | 0.01652 | 0.01648 | 0.0164 | 0.0163 | 0.01619 | 0.01607 | 0.01596 | 0.01589 | 0.01584 | 0.01583 | 0.01583 | 0.01583 | 0.01581 | 0.01577 | 0.0157 | 0.01558 | 0.01542 | 0.01522 | 0.01502 | 0.01481 | 0.0146 | 0.0144 | 0.01422 | 0.01405 | 0.01391 | 0.01378 | 0.01368 | 0.01358 | 0.0135 | 0.01344 | 0.01338 | 0.01332 | 0.01326 | 0.01319 | 0.01311 | 0.01302 | 0.01292 | 0.01281 | 0.01269 | 0.01256 | 0.01244 | 0.01231 | 0.01218 | 0.01205 | 0.01191 | 0.01178 | 0.01166 | 0.01154 | 0.01144 | 0.01136 | 0.01128 | 0.01121 | 0.01115 | 0.0111 | 0.01105 | 0.011 | 0.01094 | 0.01087 | 0.0108 | 0.01071 | 0.01062 | 0.0105 | 0.01036 | 0.0102 | 0.01003 | 0.00985 | 0.00966 | 0.00946 | 0.00927 | 0.00908 | 0.00889 | 0.00871 | 0.00855 | 0.0084 | 0.00826 | 0.00815 | 0.00806 | 0.00798 | 0.00791 | 0.00784 | 0.00777 | 0.0077 | 0.00762 | 0.00753 | 0.00744 | 0.00736 | 0.00729 | 0.00722 | 0.00717 | 0.00712 | 0.00708 | 0.00703 | 0.00699 | 0.00695 | 0.00692 | 0.00689 | 0.00686 | 0.00684 | 0.00683 | 0.00681 | 0.0068 | 0.00677 | 0.00675 | 0.00672 | 0.00668 | 0.00664 | 0.0066 | 0.00656 | 0.00652 | 0.00647 | 0.00644 | 0.00642 | 0.0064 | 0.00639 | 0.00638 | 0.00638 | 0.00638 | 0.00638 | 0.00637 | 0.00636 | 0.00634 | 0.00633 | 0.00631 | 0.0063 | 0.00628 | 0.00626 | 0.00624 | 0.00622 | 0.0062 | 0.00618 | 0.00616 | 0.00615 | 0.00614 | 0.00613 | 0.00612 | 0.00611 | 0.0061 | 0.0061 | 0.00609 | 0.00608 | 0.00607 | 0.00605 | 0.00604 | 0.00603 | 0.00602 | 0.006 | 0.00598 | 0.00596 | 0.00595 | 0.00595 | 0.00594 | 0.00594 | 0.00593 | 0.00593 | 0.00593 | 0.00592 | 0.00591 | 0.0059 | 0.00588 | 0.00586 | 0.00584 | 0.00583 | 0.00582 | 0.00581 | 0.0058 | 0.0058 | 0.0058 | 0.0058 | 0.0058 | 0.0058 | 0.0058 | 0.00579 | 0.00577 | 0.00575 | 0.00573 | 0.00572 | 0.00571 | 0.0057 | 0.00571 | 0.00572 | 0.00573 | 0.00575 | 0.00577 | 0.00578 | 0.00578 | 0.00578 | 0.00577 | 0.00576 | 0.00574 | 0.00572 | 0.00569 | 0.00568 | 0.00567 | 0.00567 | 0.00567 | 0.00567 | 0.00568 | 0.00569 | 0.0057 | 0.00571 | 0.00571 | 0.0057 | 0.00568 | 0.00567 | 0.00565 | 0.00565 | 0.00564 | 0.00564 | 0.00565 | 0.00565 | 0.00565 | 0.00565 | 0.00563 | 0.00562 | 0.0056 | 0.00559 | 0.00559 | 0.00559 | 0.00559 | 0.0056 | 0.00559 | 0.00558 | 0.00556 | 0.00554 | 0.00552 | 0.0055 | 0.00549 | 0.00548 | 0.00548 | 0.00549 | 0.00549 | 0.0055 | 0.00551 | 0.00553 | 0.00554 | 0.00554 | 0.00555 | 0.00555 | 0.00555 | 0.00554 | 0.00553 | 0.0055 | 0.00547 | 0.00545 | 0.00544 | 0.00544 | 0.00544 | 0.00544 | 0.00545 | 0.00546 | 0.00546 | 0.00546 | 0.00545 | 0.00544 | 0.00542 | 0.0054 | 0.00539 | 0.00538 | 0.00538 | 0.00538 | 0.00538 | 0.00539 | 0.00539 | 0.00538 | 0.00538 | 0.00538 | 0.00537 | 0.00536 | 0.00536 | 0.00535 | 0.00535 | 0.00535 | 0.00534 | 0.00533 | 0.00532 | 0.00531 | 0.00531 | 0.00531 | 0.00532 | 0.00532 | 0.00532 | 0.00531 | 0.00531 | 0.00529 | 0.00527 | 0.00526 | 0.00526 | 0.00527 | 0.00528 | 0.00529 | 0.00531 | 0.00532 | 0.00532 | 0.00532 | 0.00531 | 0.0053 | 0.0053 | 0.0053 | 0.00531 | 0.00531 | 0.0053 | 0.0053 | 0.00529 | 0.00529 | 0.00528 | 0.00528 | 0.00528 | 0.00528 | 0.00529 | 0.0053 | 0.0053 | 0.0053 | 0.00531 | 0.00531 | 0.00532 | 0.00532 | 0.00533 | 0.00533 | 0.00533 | 0.00534 | 0.00534 | 0.00535 | 0.00535 | 0.00536 | 0.00538 | 0.00539 | 0.00539 | 0.0054 | 0.00541 | 0.00542 | 0.00543 | 0.00544 | 0.00545 | 0.00545 | 0.00545 | 0.00545 | 0.00546 | 0.00546 | 0.00547 | 0.00547 | 0.00547 | 0.00547 | 0.00547 | 0.00546 | 0.00546 | 0.00545 | 0.00544 | 0.00545 | 0.00546 | 0.00548 | 0.00549 | 0.00551 | 0.00552 | 0.00552 | 0.00552 | 0.00551 | 0.0055 | 0.00548 | 0.00546 | 0.00545 | 0.00543 | 0.00541 | 0.0054 | 0.0054 | 0.0054 | 0.00541 | 0.00542 | 0.00543 | 0.00544 | 0.00545 | 0.00544 | 0.00542 | 0.00539 | 0.00536 | 0.00533 | 0.00532 | 0.00531 | 0.00531 | 0.00532 | 0.00534 | 0.00535 | 0.00537 | 0.00537 | 0.00538 | 0.00539 | 0.0054 | 0.00541 | 0.00541 | 0.0054 | 0.00539 | 0.00538 | 0.00537 | 0.00536 | 0.00536 | 0.00535 | 0.00535 | 0.00534 | 0.00534 | 0.00534 | 0.00533 | 0.00532 | 0.00531 | 0.0053 | 0.00531 | 0.00531 | 0.00532 | 0.00533 | 0.00534 | 0.00535 | 0.00535 | 0.00536 | 0.00537 | 0.00536 | 0.00536 | 0.00535 | 0.00533 | 0.00532 | 0.00531 | 0.00529 | 0.00527 | 0.00524 | 0.00522 | 0.00521 | 0.00521 | 0.0052 | 0.0052 | 0.0052 | 0.0052 | 0.00521 | 0.00522 | 0.00523 | 0.00524 | 0.00525 | 0.00528 | 0.0053 | 0.00531 | 0.00532 | 0.00533 | 0.00534 | 0.00534 | 0.00533 | 0.00532 | 0.00532 | 0.00532 | 0.00533 | 0.00532 | 0.00532 | 0.00531 | 0.00531 | 0.0053 | 0.00529 | 0.00526 | 0.00524 | 0.00522 | 0.00521 | 0.0052 | 0.0052 | 0.0052 | 0.00521 | 0.00521 | 0.00522 | 0.00522 | 0.00523 | 0.00524 | 0.00526 | 0.00528 | 0.0053 | 0.00532 | 0.00533 | 0.00533 | 0.00531 | 0.00528 | 0.00524 | 0.0052 | 0.00517 | 0.00516 | 0.00515 | 0.00516 | 0.00519 | 0.00521 | 0.00524 | 0.00525 | 0.00526 | 0.00526 | 0.00526 | 0.00526 | 0.00526 | 0.00526 | 0.00526 | 0.00527 | 0.00528 | 0.0053 | 0.00531 | 0.00532 | 0.00531 | 0.0053 | 0.00527 | 0.00525 | 0.00522 | 0.0052 | 0.00519 | 0.00518 | 0.00518 | 0.00519 | 0.00521 | 0.00521 | 0.00521 | 0.00521 | 0.00521 | 0.00521 | 0.00522 | 0.00523 | 0.00524 | 0.00526 | 0.00528 | 0.00531 | 0.00533 | 0.00534 | 0.00534 | 0.00532 | 0.00531 | 0.00528 | 0.00526 | 0.00523 | 0.00522 | 0.00522 | 0.00524 | 0.00527 | 0.00529 | 0.00531 | 0.00532 | 0.00533 | 0.00532 | 0.00531 | 0.00529 | 0.00527 | 0.00525 | 0.00524 | 0.00523 | 0.00524 | 0.00525 | 0.00526 | 0.00528 | 0.00529 | 0.00531 | 0.00531 | 0.00531 | 0.00532 | 0.00532 | 0.00533 | 0.00532 | 0.00531 | 0.0053 | 0.00528 | 0.00527 | 0.00526 | 0.00526 | 0.00527 | 0.0053 | 0.00533 | 0.00537 | 0.00538 | 0.00537 | 0.00535 | 0.00533 | 0.0053 | 0.00527 | 0.00525 | 0.00525 | 0.00526 | 0.00528 | 0.0053 | 0.00531 | 0.00532 | 0.00532 | 0.0053 | 0.00529 | 0.00527 | 0.00527 | 0.00528 | 0.0053 | 0.00532 | 0.00533 | 0.00533 | 0.00534 | 0.00534 | 0.00535 | 0.00535 | 0.00535 | 0.00535 | 0.00535 | 0.00535 | 0.00534 | 0.00533 | 0.00532 | 0.0053 | 0.00528 | 0.00528 | 0.00529 | 0.00531 | 0.00532 | 0.00533 | 0.00534 | 0.00536 | 0.00538 | 0.00541 | 0.00544 | 0.00546 | 0.00546 | 0.00546 | 0.00545 | 0.00545 | 0.00544 | 0.00544 | 0.00545 | 0.00546 | 0.00547 | 0.00549 | 0.0055 | 0.00549 | 0.00548 | 0.00546 | 0.00544 | 0.00544 | 0.00545 | 0.00545 | 0.00546 | 0.00546 | 0.00545 | 0.00545 | 0.00544 | 0.00542 | 0.00541 | 0.0054 | 0.0054 | 0.00542 | 0.00545 | 0.00548 | 0.00552 | 0.00554 | 0.00556 | 0.00557 | 0.00556 | 0.00555 | 0.00552 | 0.00548 | 0.00545 | 0.00542 | 0.00541 | 0.00541 | 0.00541 | 0.00541 | 0.00541 | 0.00542 | 0.00544 | 0.00546 | 0.00547 | 0.00548 | 0.00548 | 0.00547 | 0.00546 | 0.00544 | 0.00543 | 0.00541 | 0.0054 | 0.0054 | 0.00541 | 0.00543 | 0.00545 | 0.00547 | 0.00549 | 0.0055 | 0.0055 | 0.00551 | 0.00551 | 0.00551 | 0.00551 | 0.00551 | 0.0055 | 0.00548 | 0.00545 | 0.00543 | 0.00542 | 0.00541 | 0.00541 | 0.00539 | 0.00538 | 0.00539 | 0.00543 | 0.00549 | 0.00556 | 0.00565 | 0.00573 | 0.00581 | 0.00587 | 0.0059 | 0.00589 | 0.00582 | 0.00574 | 0.00565 | 0.00557 | 0.00549 | 0.00542 | 0.00534 | 0.00526 | 0.00516 | 0.00504 | 0.0049 | 0.00473 | 0.00452 | 0.00428 | 0.00401 | 0.00372 | 0.00342 | 0.00311 | 0.00282 | 0.00255 | 0.00233 | 0.00216 | 0.00205 | 0.00201 | 0.00204 | 0.00212 | 0.00224 | 0.0024 | 0.00257 | 0.00276 | 0.00294 | 0.00312 | 0.0033 | 0.00347 | 0.00365 | 0.00383 | 0.00398 | 0.0041 | 0.0042 | 0.00429 | 0.00438 | 0.00447 | 0.00456 | 0.00466 | 0.00475 | 0.00484 | 0.00493 | 0.00498 | 0.00499 | 0.00495 | 0.00488 | 0.00479 | 0.00469 | 0.00459 | 0.00447 | 0.00432 | 0.00416 | 0.00395 | 0.00364 | 0.00319 | 0.00259 | 0.00193 | 0.00132 | 0.00087 | 0.00066 | 0.0007 | 0.00098 | 0.00147 | 0.00208 | 0.00273 | 0.00334 | 0.00382 | 0.00415 | 0.00439 | 0.00459 | 0.00478 | 0.00496 | 0.0051 | 0.00518 | 0.00519 | 0.00515 | 0.00507 | 0.00494 | 0.00477 | 0.00457 | 0.00437 | 0.00415 | 0.00391 | 0.00365 | 0.0034 | 0.00318 | 0.00298 | 0.00279 | 0.00262 | 0.00248 | 0.0024 | 0.00238 | 0.00238 | 0.00236 | 0.00233 | 0.0023 | 0.0023 | 0.00231 | 0.00229 | 0.00226 | 0.00226 | 0.00227 | 0.00232 | 0.0024 | 0.00243 | 0.00244 | 0.00243 | 0.00238 | 0.00234 | 0.00228 | 0.00218 | 0.00211 | 0.00204 | 0.00198 | 0.00198 | 0.00198 | 0.00201 | 0.00207 | 0.00213 | 0.00221 | 0.00231 | 0.00241 | 0.00252 | 0.00265 | 0.00276 | 0.00287 | 0.00297 | 0.00306 | 0.00314 | 0.00323 | 0.00332 | 0.00341 | 0.00353 | 0.00365 | 0.00378 | 0.0039 | 0.00402 | 0.00412 | 0.00422 | 0.00431 | 0.00439 | 0.00447 | 0.00456 | 0.00465 | 0.00475 | 0.00485 | 0.00494 | 0.00503 | 0.00512 | 0.00521 | 0.00528 | 0.00535 | 0.00541 | 0.00545 | 0.00548 | 0.00549 | 0.0055 | 0.00552 | 0.00554 | 0.00555 | 0.00557 | 0.00559 | 0.00562 | 0.00566 | 0.0057 | 0.00574 | 0.00576 | 0.00577 | 0.00578 | 0.0058 | 0.0058 | 0.00577 | 0.00572 | 0.00566 | 0.00561 | 0.00557 | 0.00552 | 0.00546 | 0.00538 | 0.0053 | 0.00523 | 0.00517 | 0.00514 | 0.00512 | 0.00512 | 0.00513 | 0.00516 | 0.00521 | 0.00524 | 0.00526 | 0.00525 | 0.00522 | 0.00518 | 0.00513 | 0.00509 | 0.00506 | 0.00504 | 0.00503 | 0.00504 | 0.00505 | 0.00505 | 0.00504 | 0.00502 | 0.00501 | 0.00498 | 0.00496 | 0.00496 | 0.00498 | 0.00502 | 0.00509 | 0.00516 | 0.00523 | 0.00528 | 0.00531 | 0.00533 | 0.00532 | 0.00529 | 0.00524 | 0.00519 | 0.00515 | 0.00512 | 0.0051 | 0.00509 | 0.0051 | 0.00511 | 0.00514 | 0.00516 | 0.00517 | 0.00517 | 0.00515 | 0.00513 | 0.00511 | 0.00508 | 0.00507 | 0.00507 | 0.00507 | 0.00505 | 0.00503 | 0.005 | 0.00498 | 0.00495 | 0.00493 | 0.00492 | 0.00494 | 0.00498 | 0.00504 | 0.00509 | 0.00513 | 0.00514 | 0.00513 | 0.00511 | 0.00507 | 0.00503 | 0.00499 | 0.00497 | 0.00496 | 0.00496 | 0.00496 | 0.00497 | 0.00498 | 0.00499 | 0.00499 | 0.00498 | 0.00496 | 0.00494 | 0.00493 | 0.00493 | 0.00495 | 0.00496 | 0.00497 | 0.00498 | 0.00497 | 0.00494 | 0.0049 | 0.00487 | 0.00484 | 0.00484 | 0.00486 | 0.0049 | 0.00494 | 0.00496 | 0.00497 | 0.00495 | 0.00491 | 0.00486 | 0.00484 | 0.00485 | 0.0049 | 0.00498 | 0.00505 | 0.00508 | 0.00508 | 0.00504 | 0.00498 | 0.00489 | 0.00478 | 0.00467 | 0.00457 | 0.0045 | 0.00446 | 0.00444 | 0.00443 | 0.00445 | 0.00449 | 0.00455 | 0.00461 | 0.00467 | 0.00471 | 0.00474 | 0.00474 | 0.00473 | 0.00469 | 0.00465 | 0.00463 | 0.00463 | 0.00464 | 0.00466 | 0.00471 | 0.00481 | 0.00495 | 0.00511 | 0.00522 | 0.00521 | 0.00508 | 0.00484 | 0.00454 | 0.00422 | 0.00391 | 0.00368 | 0.00354 | 0.00353 | 0.00361 | 0.00374 | 0.00386 | 0.00394 | 0.00398 | 0.004 | 0.00399 | 0.00396 | 0.00393 | 0.0039 | 0.00388 | 0.00385 | 0.00382 | 0.00382 | 0.00383 | 0.00386 | 0.00391 | 0.00396 | 0.00399 | 0.00401 | 0.004 | 0.00398 | 0.00394 | 0.00392 | 0.0039 | 0.00388 | 0.00386 | 0.00383 | 0.00381 | 0.00381 | 0.00381 | 0.00382 | 0.00383 | 0.00384 | 0.00387 | 0.0039 | 0.00394 | 0.00396 | 0.00396 | 0.00395 | 0.00395 | 0.00396 | 0.00398 | 0.004 | 0.00402 | 0.00405 | 0.00408 | 0.00411 | 0.00413 | 0.00416 | 0.00419 | 0.00422 | 0.00426 | 0.00431 | 0.00437 | 0.00444 | 0.00449 | 0.00451 | 0.00451 | 0.00448 | 0.00444 | 0.00439 | 0.00435 | 0.00432 | 0.00431 | 0.00432 | 0.00434 | 0.00437 | 0.00439 | 0.0044 | 0.00439 | 0.00436 | 0.00431 | 0.00426 | 0.00423 | 0.00422 | 0.00424 | 0.00428 | 0.00432 | 0.00436 | 0.00439 | 0.00442 | 0.00441 | 0.00437 | 0.00431 | 0.00424 | 0.00417 | 0.0041 | 0.00405 | 0.004 | 0.00396 | 0.00393 | 0.00393 | 0.00396 | 0.00401 | 0.00407 | 0.00416 | 0.00425 | 0.00432 | 0.00438 | 0.00441 | 0.00443 | 0.00443 | 0.00442 | 0.00442 | 0.00443 | 0.00443 | 0.00444 | 0.00444 | 0.00443 | 0.00441 | 0.0044 | 0.00438 | 0.00438 | 0.00437 | 0.00437 | 0.00437 | 0.00438 | 0.00439 | 0.00439 | 0.00437 | 0.00433 | 0.00428 | 0.00424 | 0.00419 | 0.00415 | 0.0041 | 0.00406 | 0.00404 | 0.00404 | 0.00407 | 0.0041 | 0.00413 | 0.00415 | 0.00416 | 0.00416 | 0.00417 | 0.00415 | 0.00413 | 0.00411 | 0.00412 | 0.00418 | 0.00427 | 0.00434 | 0.00438 | 0.00439 | 0.00439 | 0.0044 | 0.00439 | 0.00436 | 0.00431 | 0.00427 | 0.00426 | 0.00426 | 0.00425 | 0.00418 | 0.00409 | 0.00402 | 0.00401 | 0.00405 | 0.00412 | 0.0042 | 0.00426 | 0.00433 | 0.00438 | 0.0044 | 0.00438 | 0.00433 | 0.00426 | 0.00418 | 0.0041 | 0.00402 | 0.00395 | 0.00387 | 0.00379 | 0.00372 | 0.00366 | 0.00363 | 0.00362 | 0.00363 | 0.00361 | 0.00358 | 0.00354 | 0.00353 | 0.00353 | 0.00353 | 0.0035 | 0.00343 | 0.00335 | 0.00327 | 0.0032 | 0.00313 | 0.00308 | 0.00306 | 0.00307 | 0.00313 | 0.00323 | 0.00336 | 0.0035 | 0.00364 | 0.00378 | 0.0039 | 0.00401 | 0.00409 | 0.00413 | 0.00413 | 0.00409 | 0.004 | 0.00389 | 0.00375 | 0.00361 | 0.00348 | 0.00339 | 0.00332 | 0.00328 | 0.00326 | 0.00327 | 0.00331 | 0.00336 | 0.00344 | 0.00352 | 0.0036 | 0.00363 | 0.00359 | 0.00348 | 0.00333 | 0.00318 | 0.00302 | 0.00289 | 0.00279 | 0.00276 | 0.00283 | 0.003 | 0.00321 | 0.00339 | 0.0035 | 0.00356 | 0.00358 | 0.0036 | 0.00361 | 0.00364 | 0.00369 | 0.00379 | 0.00393 | 0.00408 | 0.00419 | 0.00423 | 0.0042 | 0.00413 | 0.00403 | 0.00393 | 0.00384 | 0.00375 | 0.00368 | 0.00362 | 0.00355 | 0.00347 | 0.00338 | 0.00327 | 0.00317 | 0.00311 | 0.00308 | 0.00308 | 0.00311 | 0.00316 | 0.00321 | 0.00327 | 0.00334 | 0.00342 | 0.0035 | 0.00357 | 0.00361 | 0.00364 | 0.00364 | 0.00362 | 0.00357 | 0.0035 | 0.00344 | 0.00339 | 0.00338 | 0.0034 | 0.00344 | 0.00348 | 0.00351 | 0.00351 | 0.00348 | 0.00343 | 0.00339 | 0.00337 | 0.00338 | 0.00341 | 0.00346 | 0.00347 | 0.00344 | 0.00336 | 0.00326 | 0.00315 | 0.00307 | 0.00303 | 0.00305 | 0.00311 | 0.00322 | 0.00334 | 0.00345 | 0.00354 | 0.00359 | 0.00361 | 0.00361 | 0.0036 | 0.00358 | 0.00356 | 0.00356 | 0.00356 | 0.00357 | 0.00358 | 0.00359 | 0.00359 | 0.00358 | 0.00356 | 0.00351 | 0.00341 | 0.00328 | 0.00315 | 0.00305 | 0.00299 | 0.00296 | 0.00297 | 0.003 | 0.00305 | 0.00314 | 0.00324 | 0.00331 | 0.00335 | 0.00337 | 0.00339 | 0.00342 | 0.00345 | 0.00348 | 0.00349 | 0.00347 | 0.00343 | 0.00337 | 0.00332 | 0.00327 | 0.00325 | 0.00325 | 0.00327 | 0.00332 | 0.00337 | 0.00342 | 0.00345 | 0.00346 | 0.00345 | 0.00344 | 0.00343 | 0.00341 | 0.00339 | 0.00336 | 0.00332 | 0.00325 | 0.00319 | 0.00313 | 0.00309 | 0.00309 | 0.00312 | 0.00316 | 0.00319 | 0.00321 | 0.00321 | 0.0032 | 0.0032 | 0.00321 | 0.00323 | 0.00326 | 0.00331 | 0.00335 | 0.0034 | 0.00343 | 0.00343 | 0.00342 | 0.00339 | 0.00335 | 0.0033 | 0.00324 | 0.00319 | 0.00314 | 0.0031 | 0.00309 | 0.00311 | 0.00316 | 0.00323 | 0.00328 | 0.00331 | 0.00329 | 0.00322 | 0.00312 | 0.00301 | 0.00289 | 0.00278 | 0.00271 | 0.00267 | 0.00268 | 0.00272 | 0.00279 | 0.00287 | 0.00294 | 0.00298 | 0.003 | 0.00299 | 0.00295 | 0.00292 | 0.00288 | 0.00286 | 0.00287 | 0.00289 | 0.00294 | 0.003 | 0.00306 | 0.0031 | 0.00313 | 0.00316 | 0.00317 | 0.00318 | 0.00317 | 0.00313 | 0.00305 | 0.00293 | 0.00278 | 0.00264 | 0.00251 | 0.00241 | 0.00233 | 0.00227 | 0.00225 | 0.00226 | 0.00229 | 0.00235 | 0.00242 | 0.0025 | 0.00258 | 0.00266 | 0.00273 | 0.00279 | 0.00281 | 0.0028 | 0.00276 | 0.00271 | 0.00267 | 0.00267 | 0.00271 | 0.00277 | 0.00284 | 0.00291 | 0.00298 | 0.00303 | 0.00305 | 0.00302 | 0.00295 | 0.00285 | 0.00275 | 0.00267 | 0.00262 | 0.00261 | 0.00264 | 0.00271 | 0.00278 | 0.00285 | 0.00289 | 0.00288 | 0.00284 | 0.00279 | 0.00274 | 0.0027 | 0.00267 | 0.00267 | 0.00267 | 0.00269 | 0.0027 | 0.00271 | 0.0027 | 0.00267 | 0.00264 | 0.00261 | 0.00261 | 0.00263 | 0.00267 | 0.00272 | 0.00274 | 0.00272 | 0.00264 | 0.00253 | 0.00239 | 0.00227 | 0.0022 | 0.00219 | 0.00224 | 0.00232 | 0.00241 | 0.00248 | 0.00251 | 0.00252 | 0.00251 | 0.00251 | 0.00252 | 0.00255 | 0.00259 | 0.00262 | 0.00263 | 0.00261 | 0.00259 | 0.00256 | 0.00253 | 0.00253 | 0.00253 | 0.00253 | 0.00253 | 0.00251 | 0.00249 | 0.00248 | 0.00248 | 0.0025 | 0.00253 | 0.00257 | 0.0026 | 0.0026 | 0.00259 | 0.00258 | 0.00257 | 0.00261 | 0.00271 | 0.00288 | 0.0031 | 0.00335 | 0.00356 | 0.0037 | 0.00373 | 0.00362 | 0.00339 | 0.00307 | 0.00274 | 0.00246 | 0.00228 | 0.00223 | 0.00229 | 0.00244 | 0.00261 | 0.00276 | 0.00286 | 0.0029 | 0.00288 | 0.00281 | 0.00272 | 0.00263 | 0.00255 | 0.00251 | 0.00252 | 0.00257 | 0.00264 | 0.0027 | 0.00273 | 0.0027 | 0.00261 | 0.00247 | 0.00232 | 0.00219 | 0.00212 | 0.00212 | 0.00221 | 0.00234 | 0.00248 | 0.00259 | 0.00264 | 0.00264 | 0.00264 | 0.00267 | 0.00278 | 0.00296 | 0.00319 | 0.00343 | 0.00364 | 0.0038 | 0.00388 | 0.00389 | 0.00385 | 0.00375 | 0.00363 | 0.00348 | 0.00333 | 0.00315 | 0.00296 | 0.00275 | 0.00255 | 0.00241 | 0.00236 | 0.0024 | 0.00252 | 0.00268 | 0.00284 | 0.00297 | 0.00306 | 0.00308 | 0.00305 | 0.00299 | 0.00292 | 0.00288 | 0.00289 | 0.00294 | 0.00302 | 0.00311 | 0.00316 | 0.00315 | 0.00308 | 0.00296 | 0.00281 | 0.00267 | 0.00255 | 0.00249 | 0.00248 | 0.00252 | 0.00261 | 0.00271 | 0.00283 | 0.00297 | 0.00311 | 0.00325 | 0.00337 | 0.00344 | 0.00346 | 0.00343 | 0.00334 | 0.00324 | 0.00316 | 0.00312 | 0.00313 | 0.0032 | 0.00331 | 0.00344 | 0.00356 | 0.00365 | 0.00369 | 0.00368 | 0.00362 | 0.00356 | 0.00351 | 0.00346 | 0.00341 | 0.00334 | 0.00325 | 0.00314 | 0.00302 | 0.00293 | 0.0029 | 0.00296 | 0.00311 | 0.00333 | 0.00357 | 0.00378 | 0.0039 | 0.00388 | 0.00371 | 0.00342 | 0.00309 | 0.00279 | 0.00261 | 0.00257 | 0.00267 | 0.00288 | 0.00316 | 0.00344 | 0.00369 | 0.00387 | 0.004 | 0.0041 | 0.0042 | 0.00432 | 0.00444 | 0.00453 | 0.00459 | 0.0046 | 0.00456 | 0.00449 | 0.0044 | 0.00434 | 0.00432 | 0.00437 | 0.00447 | 0.00459 | 0.00469 | 0.00474 | 0.00474 | 0.0047 | 0.00461 | 0.00449 | 0.00437 | 0.00428 | 0.00424 | 0.0043 | 0.00446 | 0.00473 | 0.00504 | 0.00535 | 0.0056 | 0.00575 | 0.00581 | 0.00579 | 0.00572 | 0.00565 | 0.0056 | 0.00561 | 0.00566 | 0.00572 | 0.00573 | 0.00566 | 0.00551 | 0.00529 | 0.00504 | 0.00482 | 0.00467 | 0.00459 | 0.00462 | 0.00474 | 0.00496 | 0.00524 | 0.00553 | 0.00579 | 0.00597 | 0.00604 | 0.00599 | 0.00583 | 0.00561 | 0.00536 | 0.00514 | 0.005 | 0.00496 | 0.00498 | 0.00503 | 0.00508 | 0.00513 | 0.00517 | 0.0052 | 0.00522 | 0.00521 | 0.00516 | 0.00508 | 0.00497 | 0.00487 | 0.00479 | 0.00478 | 0.00487 | 0.00505 | 0.00528 | 0.0055 | 0.00565 | 0.00569 | 0.0056 | 0.0054 | 0.00512 | 0.00482 | 0.00456 | 0.00438 | 0.00429 | 0.00426 | 0.00427 | 0.0043 | 0.00432 | 0.00433 | 0.00433 | 0.00431 | 0.00429 | 0.00426 | 0.00424 | 0.00422 | 0.00421 | 0.00421 | 0.00421 | 0.00423 | 0.00425 | 0.00427 | 0.00428 | 0.00428 | 0.00427 | 0.00425 | 0.00423 | 0.00421 | 0.00419 | 0.00417 | 0.00416 | 0.00415 | 0.00414 | 0.00414 | 0.00414 | 0.00415 | 0.00416 | 0.00416 | 0.00416 | 0.00414 | 0.00411 | 0.00408 | 0.00404 | 0.00401 | 0.00398 | 0.00397 | 0.00399 | 0.00405 | 0.00419 | 0.00439 | 0.00463 | 0.00486 | 0.00502 | 0.0051 | 0.00508 | 0.00498 | 0.00481 | 0.00464 | 0.00449 | 0.0044 | 0.00437 | 0.00439 | 0.00442 | 0.00442 | 0.0044 | 0.00434 | 0.00425 | 0.00415 | 0.00405 | 0.00396 | 0.0039 | 0.0039 | 0.00398 | 0.00413 | 0.00433 | 0.00455 | 0.00471 | 0.00479 | 0.00475 | 0.00459 | 0.00432 | 0.004 | 0.00366 | 0.00337 | 0.00314 | 0.00295 | 0.00278 | 0.00265 | 0.00255 | 0.0025 | 0.00249 | 0.00249 | 0.00248 | 0.00243 | 0.00236 | 0.00228 | 0.00226 | 0.00237 | 0.00267 | 0.00318 | 0.00386 | 0.00458 | 0.00521 | 0.00562 | 0.00573 | 0.00553 | 0.00508 | 0.0045 | 0.0039 | 0.00339 | 0.00303 | 0.0028 | 0.00269 | 0.00265 | 0.00266 | 0.00267 | 0.00267 | 0.00263 | 0.00257 | 0.00249 | 0.0024 | 0.00233 | 0.00229 | 0.00232 | 0.00241 | 0.00258 | 0.00277 | 0.00294 | 0.00306 | 0.00312 | 0.00309 | 0.00298 | 0.00278 | 0.00251 | 0.00224 | 0.00201 | 0.00187 | 0.0018 | 0.00178 | 0.00179 | 0.00181 | 0.00179 | 0.00168 | 0.00145 | 0.0011 | 0.00072 | 0.00043 | 0.00037 | 0.00057 | 0.00101 | 0.0016 | 0.00225 | 0.00285 | 0.00329 | 0.00352 | 0.00356 | 0.00345 | 0.0033 | 0.0032 | 0.0032 | 0.00328 | 0.00341 | 0.00355 | 0.00366 | 0.00373 | 0.00375 | 0.00374 | 0.00371 | 0.00364 | 0.00351 | 0.00331 | 0.00307 | 0.00282 | 0.00261 | 0.00247 | 0.00241 | 0.00246 | 0.00262 | 0.00287 | 0.00315 | 0.0034 | 0.00359 | 0.00372 | 0.00379 | 0.00385 | 0.0039 | 0.00395 | 0.00397 | 0.00398 | 0.00396 | 0.00392 | 0.00386 | 0.00379 | 0.00372 | 0.00368 | 0.00368 | 0.00375 | 0.00387 | 0.00405 | 0.00424 | 0.00443 | 0.0046 | 0.00476 | 0.00489 | 0.00501 | 0.00512 | 0.00522 | 0.0053 | 0.00535 | 0.00538 | 0.00539 | 0.00536 | 0.0053 | 0.00521 | 0.00512 | 0.00501 | 0.00489 | 0.00477 | 0.00465 | 0.00455 | 0.00451 | 0.00453 | 0.0046 | 0.00473 | 0.00491 | 0.00513 | 0.00537 | 0.00557 | 0.00571 | 0.00577 | 0.00578 | 0.00574 | 0.00568 | 0.00562 | 0.00556 | 0.00552 | 0.00552 | 0.00555 | 0.0056 | 0.00565 | 0.0057 | 0.00573 | 0.00572 | 0.00566 | 0.00556 | 0.00543 | 0.00528 | 0.00514 | 0.00503 | 0.00496 | 0.00494 | 0.00498 | 0.00508 | 0.00521 | 0.00534 | 0.00547 | 0.00558 | 0.00567 | 0.00577 | 0.00586 | 0.00593 | 0.00596 | 0.00598 | 0.00598 | 0.006 | 0.00604 | 0.0061 | 0.00615 | 0.00619 | 0.00619 | 0.00614 | 0.00604 | 0.00592 | 0.00582 | 0.00581 | 0.00593 | 0.00619 | 0.00657 | 0.00703 | 0.00751 | 0.00795 | 0.00831 | 0.0086 | 0.00882 | 0.009 | 0.00916 | 0.00932 | 0.00945 | 0.00956 | 0.00961 | 0.00961 | 0.00957 | 0.00951 | 0.00943 | 0.00934 | 0.00923 | 0.00909 | 0.00887 | 0.00857 | 0.0082 | 0.0078 | 0.00745 | 0.00724 | 0.00724 | 0.00747 | 0.00788 | 0.0084 | 0.00891 | 0.0093 | 0.0095 | 0.00948 | 0.00923 | 0.0088 | 0.00828 | 0.00778 | 0.00741 | 0.00722 | 0.00723 | 0.0074 | 0.00769 | 0.00805 | 0.00842 | 0.00875 | 0.009 | 0.00911 | 0.0091 | 0.009 | 0.00886 | 0.00872 | 0.0086 | 0.00848 | 0.00834 | 0.00819 | 0.00803 | 0.00787 | 0.00772 | 0.00759 | 0.00747 | 0.00737 | 0.00728 | 0.0072 | 0.00714 | 0.00709 | 0.00703 | 0.00698 | 0.00689 | 0.00675 | 0.00652 | 0.00622 | 0.00586 | 0.00549 | 0.00516 | 0.00493 | 0.00482 | 0.00484 | 0.00496 | 0.00514 | 0.00531 | 0.00541 | 0.00542 | 0.00537 | 0.00528 | 0.0052 | 0.00514 | 0.0051 | 0.00507 | 0.00505 | 0.00503 | 0.00502 | 0.005 | 0.00497 | 0.00493 | 0.0049 | 0.00488 | 0.00488 | 0.0049 | 0.00494 | 0.00495 | 0.00488 | 0.00467 | 0.00432 | 0.0039 | 0.00348 | 0.00311 | 0.00286 | 0.00277 | 0.00288 | 0.00317 | 0.0036 | 0.00406 | 0.00447 | 0.00475 | 0.00491 | 0.00498 | 0.00498 | 0.00494 | 0.00487 | 0.0048 | 0.00475 | 0.00471 | 0.0047 | 0.00471 | 0.00473 | 0.00477 | 0.00481 | 0.00484 | 0.00487 | 0.00487 | 0.00484 | 0.00478 | 0.00471 | 0.00463 | 0.00456 | 0.00452 | 0.0045 | 0.0045 | 0.00451 | 0.00451 | 0.0045 | 0.0045 | 0.00453 | 0.00457 | 0.00463 | 0.00468 | 0.00474 | 0.00479 | 0.00484 | 0.00485 | 0.00483 | 0.00478 | 0.00472 | 0.00468 | 0.00465 | 0.00463 | 0.0046 | 0.00456 | 0.00452 | 0.00448 | 0.00443 | 0.00437 | 0.0043 | 0.00422 | 0.00416 | 0.00411 | 0.00408 | 0.00407 | 0.00407 | 0.00408 | 0.00409 | 0.00409 | 0.00408 | 0.00404 | 0.00396 | 0.00388 | 0.00382 | 0.00379 | 0.0038 | 0.00385 | 0.00392 | 0.00402 | 0.00413 | 0.00424 | 0.00433 | 0.0044 | 0.00443 | 0.00446 | 0.00448 | 0.00451 | 0.00455 | 0.00458 | 0.00463 | 0.00469 | 0.00474 | 0.0048 | 0.00484 | 0.00487 | 0.0049 | 0.00491 | 0.00493 | 0.00495 | 0.00499 | 0.00506 | 0.00516 | 0.00527 | 0.00541 | 0.00556 | 0.00572 | 0.00588 | 0.00604 | 0.00619 | 0.00633 | 0.00646 | 0.00658 | 0.00669 | 0.00679 | 0.00689 | 0.00697 | 0.00704 | 0.00712 | 0.0072 | 0.00727 | 0.00733 | 0.00738 | 0.00743 | 0.00748 | 0.00755 | 0.00763 | 0.0077 | 0.00774 | 0.00773 | 0.00768 | 0.00759 | 0.00745 | 0.00726 | 0.00705 | 0.00688 | 0.00682 | 0.00689 | 0.00704 | 0.00718 | 0.00725 | 0.00724 | 0.00715 | 0.00701 | 0.00681 | 0.00659 | 0.00639 | 0.00627 | 0.00628 | 0.0064 | 0.00657 | 0.00673 | 0.00685 | 0.00695 | 0.00702 | 0.00706 | 0.00707 | 0.00706 | 0.00702 | 0.00695 | 0.00687 | 0.00677 | 0.00668 | 0.00658 | 0.00648 | 0.00637 | 0.00625 | 0.00613 | 0.006 | 0.00587 | 0.00573 | 0.00559 | 0.00544 | 0.00529 | 0.00515 | 0.00502 | 0.00488 | 0.00475 | 0.00461 | 0.00447 | 0.00434 | 0.00424 | 0.00415 | 0.00409 | 0.00404 | 0.00402 | 0.00401 | 0.00401 | 0.00401 | 0.004 | 0.00397 | 0.00394 | 0.0039 | 0.00385 | 0.0038 | 0.00376 | 0.00371 | 0.00366 | 0.00362 | 0.00358 | 0.00354 | 0.00349 | 0.00345 | 0.00339 | 0.00334 | 0.00329 | 0.00324 | 0.0032 | 0.00315 | 0.0031 | 0.00304 | 0.00299 | 0.00294 | 0.00288 | 0.00282 | 0.00277 | 0.00273 | 0.0027 | 0.00268 | 0.00267 | 0.00267 | 0.00268 | 0.0027 | 0.00272 | 0.00274 | 0.00275 | 0.00275 | 0.00275 | 0.00275 | 0.00275 | 0.00275 | 0.00276 | 0.00278 | 0.00283 | 0.00292 | 0.00302 | 0.00315 | 0.0033 | 0.00346 | 0.00363 | 0.0038 | 0.00398 | 0.00416 | 0.00434 | 0.00453 | 0.00473 | 0.00493 | 0.00511 | 0.00527 | 0.00541 | 0.00551 | 0.00558 | 0.00562 | 0.00564 | 0.00564 | 0.00562 | 0.0056 | 0.00556 | 0.00551 | 0.00545 | 0.00538 | 0.00531 | 0.00523 | 0.00514 | 0.00505 | 0.00497 | 0.0049 | 0.00484 | 0.00478 | 0.00473 | 0.00468 | 0.00463 | 0.00457 | 0.00452 | 0.00446 | 0.00439 | 0.00433 | 0.00426 | 0.00421 | 0.00417 | 0.00413 | 0.0041 | 0.00407 | 0.00405 | 0.00404 | 0.00405 | 0.00406 | 0.00411 | 0.00417 | 0.00425 | 0.00434 | 0.00445 | 0.00456 | 0.00467 | 0.00477 | 0.00488 | 0.00498 | 0.0051 | 0.00523 | 0.00538 | 0.00555 | 0.00571 | 0.00588 | 0.00606 | 0.00624 | 0.00642 | 0.0066 | 0.00677 | 0.00694 | 0.00711 | 0.00729 | 0.00747 | 0.00766 | 0.00788 | 0.00811 | 0.00838 | 0.00868 | 0.00901 | 0.00934 | 0.00968 | 0.01 | 0.01031 | 0.01059 | 0.01086 | 0.0111 | 0.01132 | 0.01153 | 0.01174 | 0.01195 | 0.01216 | 0.01236 | 0.01257 | 0.01278 | 0.01299 | 0.01319 | 0.01334 | 0.01344 | 0.01347 | 0.01346 | 0.0134 | 0.01331 | 0.01321 | 0.01311 | 0.01303 | 0.01299 | 0.01299 | 0.01303 | 0.01311 | 0.01328 | 0.01355 | 0.01393 | 0.01437 | 0.01487 | 0.01538 | 0.01589 | 0.01639 | 0.01685 | 0.01726 | 0.01764 | 0.01804 | 0.01848 | 0.01897 | 0.01949 | 0.02003 | 0.02058 | 0.02114 | 0.0217 | 0.02225 | 0.02277 | 0.02325 | 0.02368 | 0.02405 | 0.02435 | 0.02457 | 0.02471 | 0.02475 | 0.0247 | 0.02457 | 0.02437 | 0.02422 | 0.02424 | 0.02454 | 0.02512 | 0.02589 | 0.02672 | 0.02747 | 0.02804 | 0.02835 | 0.02835 | 0.02806 | 0.02757 | 0.02707 | 0.02678 | 0.02683 | 0.02721 | 0.02779 | 0.02842 | 0.029 | 0.02947 | 0.02978 | 0.02991 | 0.02988 | 0.02973 | 0.02952 | 0.02933 | 0.0292 | 0.0291 | 0.029 | 0.02886 | 0.02869 | 0.02849 | 0.02826 | 0.02801 | 0.02775 | 0.02747 | 0.02718 | 0.02688 | 0.02656 | 0.02622 | 0.02587 | 0.02556 | 0.02531 | 0.02517 | 0.02509 | 0.02502 | 0.02491 | 0.02472 | 0.02446 | 0.02411 | 0.02368 | 0.02316 | 0.02257 | 0.02196 | 0.0214 | 0.021 | 0.02083 | 0.02086 | 0.02102 | 0.02119 | 0.02129 | 0.02125 | 0.02106 | 0.0207 | 0.02016 | 0.01949 | 0.0188 | 0.0182 | 0.0178 | 0.01758 | 0.01744 | 0.01732 | 0.0172 | 0.01706 | 0.01691 | 0.01675 | 0.01658 | 0.01639 | 0.01618 | 0.01596 | 0.01572 | 0.01547 | 0.01522 | 0.01496 | 0.0147 | 0.01444 | 0.01419 | 0.01396 | 0.01374 | 0.01355 | 0.01337 | 0.01319 | 0.01301 | 0.01283 | 0.01265 | 0.01247 | 0.01228 | 0.01209 | 0.01191 | 0.01173 | 0.01155 | 0.01138 | 0.01122 | 0.01106 | 0.0109 | 0.01076 | 0.01063 | 0.01051 | 0.01038 | 0.01025 | 0.01012 | 0.00998 | 0.00985 | 0.00973 | 0.00962 | 0.00952 | 0.00944 | 0.00938 | 0.00934 | 0.00931 | 0.00927 | 0.00921 | 0.00913 | 0.00901 | 0.00886 | 0.00868 | 0.00847 | 0.00825 | 0.00802 | 0.0078 | 0.00759 | 0.0074 | 0.00721 | 0.00705 | 0.0069 | 0.00677 | 0.00665 | 0.00654 | 0.00643 | 0.00633 | 0.00623 | 0.00612 | 0.00601 | 0.0059 | 0.00579 | 0.0057 | 0.00561 | 0.00553 | 0.00545 | 0.00538 | 0.00531 | 0.00523 | 0.00515 | 0.00506 | 0.00496 | 0.00486 | 0.00475 | 0.00464 | 0.00453 | 0.00443 | 0.00434 | 0.00426 | 0.0042 | 0.00414 | 0.00409 | 0.00404 | 0.00398 | 0.00392 | 0.00385 | 0.00376 | 0.00367 | 0.00358 | 0.0035 | 0.00342 | 0.00336 | 0.00331 | 0.00327 | 0.00324 | 0.00321 | 0.00317 | 0.00314 | 0.0031 | 0.00307 | 0.00303 | 0.003 | 0.00297 | 0.00294 | 0.00292 | 0.0029 | 0.00288 | 0.00287 | 0.00284 | 0.00282 | 0.0028 | 0.00278 | 0.00276 | 0.00275 | 0.00274 | 0.00273 | 0.00272 | 0.00272 | 0.00272 | 0.00271 | 0.0027 | 0.00268 | 0.00266 | 0.00264 | 0.00263 | 0.00262 | 0.00263 | 0.00264 | 0.00264 | 0.00265 | 0.00266 | 0.00268 | 0.00271 | 0.00274 | 0.00278 | 0.00284 | 0.00291 | 0.003 | 0.00308 | 0.00317 | 0.00324 | 0.00331 | 0.00338 | 0.00346 | 0.00355 | 0.00365 | 0.00376 | 0.00389 | 0.00403 | 0.00418 | 0.00433 | 0.00446 | 0.00458 | 0.00468 | 0.00476 | 0.00484 | 0.00491 | 0.00497 | 0.00503 | 0.00507 | 0.00511 | 0.00513 | 0.00516 | 0.0052 | 0.00526 | 0.00532 | 0.00536 | 0.00537 | 0.00533 | 0.00525 | 0.00512 | 0.00496 | 0.00477 | 0.00457 | 0.00441 | 0.00432 | 0.00428 | 0.00426 | 0.00425 | 0.00424 | 0.00426 | 0.00433 | 0.00442 | 0.00449 | 0.00451 | 0.00449 | 0.00442 | 0.00432 | 0.00419 | 0.00402 | 0.00386 | 0.00373 | 0.00369 | 0.00371 | 0.00376 | 0.00381 | 0.00384 | 0.00385 | 0.00384 | 0.0038 | 0.00373 | 0.00366 | 0.00357 | 0.00349 | 0.0034 | 0.00332 | 0.00325 | 0.00318 | 0.0031 | 0.00303 | 0.00295 | 0.00286 | 0.00276 | 0.00265 | 0.00253 | 0.00241 | 0.0023 | 0.0022 | 0.00212 | 0.00205 | 0.00198 | 0.00193 | 0.00188 | 0.00184 | 0.00181 | 0.00176 | 0.0017 | 0.00164 | 0.00157 | 0.00151 | 0.00146 | 0.0014 | 0.00135 | 0.00131 | 0.0013 | 0.0013 | 0.00131 | 0.00131 | 0.0013 | 0.00129 | 0.00128 | 0.00127 | 0.00126 | 0.00124 | 0.00122 | 0.0012 | 0.0012 | 0.0012 | 0.00119 | 0.00118 | 0.00118 | 0.00118 | 0.00118 | 0.00116 | 0.00113 | 0.00109 | 0.00105 | 0.00102 | 0.001 | 0.00099 | 0.00099 | 0.001 | 0.00103 | 0.00106 | 0.00109 | 0.00113 | 0.00117 | 0.00123 | 0.00128 | 0.00132 | 0.00136 | 0.00138 | 0.00139 | 0.00138 | 0.00136 | 0.00133 | 0.00131 | 0.00129 | 0.00128 | 0.00127 | 0.00125 | 0.00124 | 0.00123 | 0.00123 | 0.00123 | 0.00124 | 0.00126 | 0.00128 | 0.00131 | 0.00133 | 0.00134 | 0.00137 | 0.0014 | 0.00142 | 0.00143 | 0.00144 | 0.00144 | 0.00144 | 0.00143 | 0.00142 | 0.00139 | 0.00135 | 0.00132 | 0.0013 | 0.00129 | 0.00128 | 0.00127 | 0.00127 | 0.00128 | 0.00131 | 0.00135 | 0.00139 | 0.00142 | 0.00144 | 0.00144 | 0.00145 | 0.00145 | 0.00146 | 0.00145 | 0.00145 | 0.00145 | 0.00146 | 0.00147 | 0.00148 | 0.00148 | 0.00146 | 0.00144 | 0.00141 | 0.00139 | 0.00137 | 0.00135 | 0.00132 | 0.00131 | 0.0013 | 0.00131 | 0.00134 | 0.00137 | 0.00138 | 0.00139 | 0.00139 | 0.00138 | 0.00137 | 0.00136 | 0.00136 | 0.00136 | 0.00137 | 0.00138 | 0.00139 | 0.0014 | 0.00141 | 0.0014 | 0.00139 | 0.00139 | 0.0014 | 0.00142 | 0.00144 | 0.00146 | 0.00148 | 0.0015 | 0.00151 | 0.00151 | 0.00153 | 0.00155 | 0.00158 | 0.00161 | 0.00165 | 0.00168 | 0.00171 | 0.00172 | 0.00172 | 0.00172 | 0.00172 | 0.00171 | 0.0017 | 0.00168 | 0.00167 | 0.00167 | 0.00167 | 0.00168 | 0.00169 | 0.0017 | 0.00172 | 0.00175 | 0.00179 | 0.00183 | 0.00187 | 0.00191 | 0.00195 | 0.002 | 0.00204 | 0.00208 | 0.00211 | 0.00213 | 0.00217 | 0.00223 | 0.0023 | 0.00239 | 0.00247 | 0.00254 | 0.0026 | 0.00265 | 0.00267 | 0.00266 | 0.00265 | 0.00262 | 0.0026 | 0.00261 | 0.00264 | 0.00269 | 0.00277 | 0.00286 | 0.00295 | 0.00303 | 0.00309 | 0.00314 | 0.00318 | 0.0032 | 0.00322 | 0.00324 | 0.00328 | 0.00333 | 0.00338 | 0.00342 | 0.00345 | 0.00347 | 0.00346 | 0.00345 | 0.00344 | 0.00342 | 0.0034 | 0.00337 | 0.00334 | 0.00331 | 0.00329 | 0.00328 | 0.00326 | 0.00324 | 0.00321 | 0.00319 | 0.00317 | 0.00316 | 0.00313 | 0.00311 | 0.00309 | 0.00308 | 0.00305 | 0.00302 | 0.00297 | 0.00292 | 0.00288 | 0.00286 | 0.00287 | 0.0029 | 0.00295 | 0.00299 | 0.00303 | 0.00308 | 0.00311 | 0.00314 | 0.00317 | 0.00321 | 0.00326 | 0.00333 | 0.00341 | 0.0035 | 0.0036 | 0.00368 | 0.00377 | 0.00386 | 0.00398 | 0.00413 | 0.00431 | 0.00445 | 0.00436 | 0.0039 | 0.00334 | 0.00324 | 0.00365 | 0.00417 | 0.00461 | 0.00499 | 0.00539 | 0.00581 | 0.00618 | 0.00632 | 0.0061 | 0.00561 | 0.0053 | 0.0055 | 0.00586 | 0.00601 | 0.00596 | 0.00587 | 0.00578 | 0.00569 | 0.0056 | 0.0055 | 0.00539 | 0.00528 | 0.00518 | 0.00508 | 0.005 | 0.00494 | 0.00491 | 0.0049 | 0.0049 | 0.00492 | 0.00494 | 0.00497 | 0.00501 | 0.00505 | 0.00509 | 0.00513 | 0.00518 | 0.00523 | 0.00529 | 0.00534 | 0.00538 | 0.00541 | 0.00545 | 0.00549 | 0.00553 | 0.00556 | 0.00557 | 0.00558 | 0.0056 | 0.00563 | 0.00569 | 0.00577 | 0.00588 | 0.006 | 0.00613 | 0.00626 | 0.00637 | 0.00646 | 0.00651 | 0.00651 | 0.00649 | 0.00646 | 0.00646 | 0.0065 | 0.00657 | 0.00666 | 0.00677 | 0.0069 | 0.00704 | 0.00715 | 0.00721 | 0.00721 | 0.0072 | 0.00722 | 0.00726 | 0.00734 | 0.00741 | 0.00749 | 0.00757 | 0.00767 | 0.00776 | 0.00782 | 0.00786 | 0.00789 | 0.00795 | 0.00801 | 0.00806 | 0.00809 | 0.00809 | 0.00809 | 0.0081 | 0.0081 | 0.00809 | 0.00804 | 0.00796 | 0.00787 | 0.00778 | 0.00772 | 0.00768 | 0.00767 | 0.0077 | 0.00779 | 0.00791 | 0.00803 | 0.00813 | 0.00816 | 0.00812 | 0.00804 | 0.00798 | 0.00794 | 0.00793 | 0.00795 | 0.008 | 0.00809 | 0.00818 | 0.00826 | 0.00828 | 0.00824 | 0.00817 | 0.0081 | 0.00804 | 0.00799 | 0.00793 | 0.00788 | 0.00788 | 0.00791 | 0.00795 | 0.00796 | 0.00793 | 0.00787 | 0.00784 | 0.00785 | 0.00788 | 0.00793 | 0.00799 | 0.00806 | 0.00815 | 0.00823 | 0.00828 | 0.00829 | 0.00826 | 0.00822 | 0.00822 | 0.00827 | 0.00838 | 0.00853 | 0.00869 | 0.00886 | 0.00901 | 0.00915 | 0.00928 | 0.0094 | 0.00951 | 0.00958 | 0.00963 | 0.00965 | 0.00966 | 0.00966 | 0.00964 | 0.0096 | 0.00957 | 0.00953 | 0.00948 | 0.00941 | 0.00931 | 0.00917 | 0.00902 | 0.00887 | 0.00872 | 0.00857 | 0.00846 | 0.00839 | 0.00839 | 0.00844 | 0.0085 | 0.00856 | 0.00858 | 0.00858 | 0.00856 | 0.00851 | 0.00844 | 0.00836 | 0.00829 | 0.00824 | 0.00821 | 0.00821 | 0.0082 | 0.00818 | 0.00815 | 0.00811 | 0.00809 | 0.00809 | 0.00812 | 0.00816 | 0.00821 | 0.00825 | 0.00824 | 0.00817 | 0.00803 | 0.00785 | 0.00771 | 0.00763 | 0.00764 | 0.00774 | 0.00791 | 0.00811 | 0.00829 | 0.00838 | 0.00835 | 0.00817 | 0.00789 | 0.00757 | 0.0073 | 0.00711 | 0.00703 | 0.00706 | 0.00718 | 0.00736 | 0.00752 | 0.00764 | 0.00768 | 0.00766 | 0.0076 | 0.00752 | 0.00744 | 0.00738 | 0.00737 | 0.00741 | 0.00751 | 0.00763 | 0.0077 | 0.00767 | 0.00752 | 0.00732 | 0.00713 | 0.00697 | 0.00688 | 0.00687 | 0.00693 | 0.00707 | 0.00723 | 0.00739 | 0.0075 | 0.00752 | 0.00746 | 0.00733 | 0.00715 | 0.00694 | 0.00675 | 0.00661 | 0.00654 | 0.00654 | 0.00661 | 0.0067 | 0.0068 | 0.00687 | 0.00692 | 0.0069 | 0.00683 | 0.00675 | 0.00669 | 0.00668 | 0.00673 | 0.00683 | 0.00692 | 0.00699 | 0.00698 | 0.00691 | 0.0068 | 0.0067 | 0.00662 | 0.00656 | 0.00646 | 0.00632 | 0.00615 | 0.00601 | 0.0059 | 0.00578 | 0.0056 | 0.00537 | 0.00515 | 0.00503 | 0.00502 | 0.0051 | 0.00525 | 0.00546 | 0.00571 | 0.006 | 0.00626 | 0.00645 | 0.00654 | 0.00651 | 0.00639 | 0.00617 | 0.00591 | 0.00567 | 0.00554 | 0.00554 | 0.00564 | 0.00578 | 0.00591 | 0.00603 | 0.00612 | 0.00619 | 0.00619 | 0.00612 | 0.00601 | 0.00587 | 0.00573 | 0.00559 | 0.00548 | 0.0054 | 0.00536 | 0.00539 | 0.00551 | 0.00573 | 0.00603 | 0.00636 | 0.00665 | 0.00687 | 0.00702 | 0.00711 | 0.00716 | 0.00717 | 0.00713 | 0.00703 | 0.00692 | 0.00681 | 0.00675 | 0.00673 | 0.00675 | 0.00678 | 0.00681 | 0.00683 | 0.00683 | 0.00679 | 0.00669 | 0.00653 | 0.00633 | 0.0061 | 0.00586 | 0.00559 | 0.00529 | 0.005 | 0.00477 | 0.00463 | 0.00457 | 0.00448 | 0.00427 | 0.00392 | 0.00349 | 0.00307 | 0.00274 | 0.00252 | 0.00246 | 0.0026 | 0.00292 | 0.00337 | 0.00384 | 0.00422 | 0.00448 | 0.00466 | 0.00479 | 0.00493 | 0.00508 | 0.00524 | 0.00539 | 0.00553 | 0.00563 | 0.00567 | 0.00566 | 0.0056 | 0.00549 | 0.00528 | 0.00528 | 0.00528 | 0.00528 | 0.00528 | 0.00528 | 0.00528
SS3-1 | 0.00135 | 0.00135 | 0.135% | 0.00135 | 0.00135 | 0.00135 | 0.00135 | 0.00132 | 0.00129 | 0.00125 | 0.00121 | 0.00119 | 0.00117 | 0.00117 | 0.00119 | 0.00124 | 0.00131 | 0.0014 | 0.00147 | 0.00152 | 0.00152 | 0.0015 | 0.00145 | 0.0014 | 0.00135 | 0.00132 | 0.00129 | 0.00128 | 0.00127 | 0.00126 | 0.00126 | 0.00126 | 0.00125 | 0.00124 | 0.00124 | 0.00123 | 0.00124 | 0.00124 | 0.00123 | 0.0012 | 0.00118 | 0.00117 | 0.00119 | 0.00123 | 0.00127 | 0.0013 | 0.0013 | 0.00127 | 0.00119 | 0.0011 | 0.001 | 0.00094 | 0.00091 | 0.00092 | 0.00096 | 0.00102 | 0.00109 | 0.00116 | 0.00121 | 0.00125 | 0.00129 | 0.00134 | 0.00141 | 0.00147 | 0.00151 | 0.00147 | 0.00135 | 0.00114 | 0.00088 | 0.00062 | 0.00042 | 0.00029 | 0.00026 | 0.0003 | 0.00038 | 0.00049 | 0.00058 | 0.00066 | 0.0007 | 0.00073 | 0.00076 | 0.00082 | 0.00091 | 0.00103 | 0.00116 | 0.00126 | 0.0013 | 0.00129 | 0.00122 | 0.00109 | 0.00092 | 0.00074 | 0.00059 | 0.00048 | 0.00044 | 0.00048 | 0.0006 | 0.00077 | 0.00096 | 0.00111 | 0.00119 | 0.0012 | 0.00114 | 0.00106 | 0.00098 | 0.00093 | 0.00091 | 0.00091 | 0.00092 | 0.00092 | 0.00088 | 0.0008 | 0.00068 | 0.00056 | 0.00049 | 0.00048 | 0.00054 | 0.00067 | 0.00084 | 0.00103 | 0.00121 | 0.00136 | 0.00145 | 0.0015 | 0.00152 | 0.00152 | 0.00152 | 0.0015 | 0.00144 | 0.00135 | 0.0012 | 0.00101 | 0.0008 | 0.0006 | 0.00043 | 0.0003 | 0.00023 | 0.00021 | 0.00025 | 0.00034 | 0.00045 | 0.00058 | 0.0007 | 0.00083 | 0.00096 | 0.00108 | 0.00118 | 0.00123 | 0.00123 | 0.00118 | 0.00112 | 0.00107 | 0.00104 | 0.00102 | 0.00102 | 0.001 | 0.00098 | 0.00093 | 0.00087 | 0.00081 | 0.00074 | 0.00068 | 0.00064 | 0.00063 | 0.00064 | 0.00066 | 0.0007 | 0.00076 | 0.00085 | 0.00098 | 0.00113 | 0.00126 | 0.00136 | 0.0014 | 0.0014 | 0.00134 | 0.00124 | 0.0011 | 0.00094 | 0.0008 | 0.00072 | 0.00071 | 0.00077 | 0.00088 | 0.00101 | 0.00116 | 0.00131 | 0.00142 | 0.00145 | 0.0014 | 0.0013 | 0.00117 | 0.00105 | 0.00096 | 0.0009 | 0.00089 | 0.00094 | 0.00109 | 0.00134 | 0.00168 | 0.00202 | 0.00232 | 0.00252 | 0.00257 | 0.00248 | 0.00225 | 0.00192 | 0.00155 | 0.00123 | 0.00102 | 0.00096 | 0.00102 | 0.00115 | 0.0013 | 0.00143 | 0.00153 | 0.00161 | 0.00167 | 0.00174 | 0.00183 | 0.00195 | 0.0021 | 0.00225 | 0.0024 | 0.0025 | 0.00254 | 0.00251 | 0.00242 | 0.0023 | 0.00217 | 0.00205 | 0.00195 | 0.00188 | 0.00184 | 0.00182 | 0.00184 | 0.00185 | 0.00186 | 0.00186 | 0.00184 | 0.00183 | 0.00184 | 0.00191 | 0.00205 | 0.00226 | 0.0025 | 0.0027 | 0.00284 | 0.0029 | 0.00288 | 0.00281 | 0.0027 | 0.00257 | 0.00244 | 0.00233 | 0.00224 | 0.00216 | 0.00204 | 0.00187 | 0.00168 | 0.0015 | 0.0014 | 0.00142 | 0.00156 | 0.00176 | 0.00198 | 0.00216 | 0.00228 | 0.00236 | 0.00243 | 0.00252 | 0.00266 | 0.00283 | 0.003 | 0.00313 | 0.00321 | 0.00319 | 0.00307 | 0.00285 | 0.00257 | 0.00227 | 0.00202 | 0.00184 | 0.00175 | 0.0017 | 0.00166 | 0.00162 | 0.00158 | 0.00156 | 0.00156 | 0.00157 | 0.0016 | 0.00162 | 0.00164 | 0.00166 | 0.00168 | 0.00169 | 0.00169 | 0.00167 | 0.00167 | 0.00168 | 0.00174 | 0.00182 | 0.00192 | 0.00202 | 0.00209 | 0.00211 | 0.00209 | 0.00201 | 0.0019 | 0.00177 | 0.00166 | 0.00159 | 0.0016 | 0.00167 | 0.00179 | 0.00193 | 0.00204 | 0.00211 | 0.00214 | 0.00212 | 0.00206 | 0.00196 | 0.00184 | 0.00171 | 0.0016 | 0.00153 | 0.00151 | 0.00156 | 0.00164 | 0.00174 | 0.00183 | 0.00189 | 0.00191 | 0.00188 | 0.00178 | 0.00165 | 0.00149 | 0.00137 | 0.00134 | 0.00144 | 0.00168 | 0.00201 | 0.00239 | 0.00274 | 0.00301 | 0.00313 | 0.00308 | 0.00288 | 0.00257 | 0.0022 | 0.00182 | 0.00146 | 0.00115 | 0.00089 | 0.00071 | 0.00057 | 0.00048 | 0.00043 | 0.00043 | 0.00051 | 0.00066 | 0.00085 | 0.00099 | 0.00103 | 0.00096 | 0.00082 | 0.00067 | 0.00055 | 0.00049 | 0.00051 | 0.00059 | 0.00072 | 0.00088 | 0.00101 | 0.00105 | 0.00099 | 0.00083 | 0.00062 | 0.00042 | 0.00026 | 0.00016 | 0.00012 | 0.00013 | 0.00019 | 0.0003 | 0.00045 | 0.00062 | 0.00078 | 0.00092 | 0.00102 | 0.00107 | 0.00109 | 0.00108 | 0.00106 | 0.00107 | 0.00117 | 0.00134 | 0.00159 | 0.00188 | 0.00217 | 0.00242 | 0.00258 | 0.00263 | 0.00256 | 0.00239 | 0.00219 | 0.00201 | 0.00191 | 0.00189 | 0.00196 | 0.0021 | 0.00226 | 0.00242 | 0.00255 | 0.00264 | 0.00269 | 0.00272 | 0.00274 | 0.00277 | 0.00282 | 0.00289 | 0.003 | 0.00314 | 0.00331 | 0.00354 | 0.00382 | 0.00416 | 0.00455 | 0.00495 | 0.00529 | 0.00553 | 0.00562 | 0.00557 | 0.00539 | 0.00513 | 0.00483 | 0.00453 | 0.00429 | 0.00412 | 0.00403 | 0.004 | 0.00401 | 0.00403 | 0.00407 | 0.00418 | 0.00439 | 0.00469 | 0.00502 | 0.00529 | 0.00546 | 0.00551 | 0.00545 | 0.00534 | 0.0052 | 0.00508 | 0.005 | 0.00497 | 0.005 | 0.00504 | 0.00504 | 0.00495 | 0.00479 | 0.00459 | 0.00442 | 0.00432 | 0.00431 | 0.00436 | 0.00445 | 0.00454 | 0.0046 | 0.00464 | 0.00467 | 0.00469 | 0.00471 | 0.00471 | 0.00468 | 0.00461 | 0.0045 | 0.00437 | 0.00426 | 0.00421 | 0.00422 | 0.00432 | 0.00446 | 0.00459 | 0.00466 | 0.00462 | 0.00443 | 0.00411 | 0.00371 | 0.00331 | 0.00297 | 0.00274 | 0.00263 | 0.00262 | 0.00267 | 0.00275 | 0.00283 | 0.00289 | 0.00293 | 0.00295 | 0.00296 | 0.00297 | 0.00297 | 0.00296 | 0.00292 | 0.00285 | 0.00276 | 0.00267 | 0.0026 | 0.00257 | 0.00257 | 0.00256 | 0.00252 | 0.00244 | 0.00232 | 0.00217 | 0.00201 | 0.00186 | 0.00175 | 0.00171 | 0.00174 | 0.00185 | 0.00201 | 0.00218 | 0.00233 | 0.00243 | 0.00247 | 0.00245 | 0.00238 | 0.00228 | 0.00217 | 0.00205 | 0.00195 | 0.00187 | 0.0018 | 0.00176 | 0.00173 | 0.0017 | 0.00167 | 0.00162 | 0.00156 | 0.00149 | 0.00141 | 0.00136 | 0.00133 | 0.00133 | 0.00138 | 0.00148 | 0.00162 | 0.00181 | 0.00201 | 0.00219 | 0.00234 | 0.00244 | 0.0025 | 0.00251 | 0.00249 | 0.00243 | 0.00234 | 0.00221 | 0.00207 | 0.00193 | 0.00182 | 0.00176 | 0.00175 | 0.0018 | 0.00187 | 0.00194 | 0.00194 | 0.00184 | 0.00166 | 0.00143 | 0.00122 | 0.00107 | 0.00103 | 0.00111 | 0.00131 | 0.00159 | 0.00189 | 0.00216 | 0.00235 | 0.00246 | 0.00249 | 0.00249 | 0.00249 | 0.00251 | 0.00255 | 0.00262 | 0.00269 | 0.00275 | 0.00279 | 0.00282 | 0.00283 | 0.00283 | 0.00282 | 0.00279 | 0.00269 | 0.00251 | 0.00224 | 0.00191 | 0.00157 | 0.00129 | 0.00113 | 0.00111 | 0.00124 | 0.00148 | 0.0018 | 0.00211 | 0.00237 | 0.00254 | 0.00264 | 0.00269 | 0.00273 | 0.0028 | 0.0029 | 0.00301 | 0.00311 | 0.00316 | 0.00317 | 0.00313 | 0.00307 | 0.00301 | 0.00299 | 0.003 | 0.00301 | 0.00299 | 0.0029 | 0.00274 | 0.00251 | 0.00226 | 0.00204 | 0.0019 | 0.00186 | 0.00195 | 0.00215 | 0.00244 | 0.00275 | 0.00304 | 0.00326 | 0.00339 | 0.00343 | 0.00339 | 0.00332 | 0.00324 | 0.00317 | 0.00315 | 0.00317 | 0.00323 | 0.00332 | 0.00344 | 0.00356 | 0.00365 | 0.00369 | 0.00367 | 0.00359 | 0.00347 | 0.0033 | 0.00311 | 0.00291 | 0.00272 | 0.00257 | 0.0025 | 0.00253 | 0.00263 | 0.00281 | 0.00302 | 0.00324 | 0.00344 | 0.0036 | 0.00373 | 0.00382 | 0.00387 | 0.00391 | 0.00394 | 0.00397 | 0.004 | 0.004 | 0.00398 | 0.00392 | 0.00384 | 0.00377 | 0.00372 | 0.00371 | 0.00373 | 0.00379 | 0.00386 | 0.00392 | 0.00393 | 0.00387 | 0.00374 | 0.00358 | 0.00343 | 0.00333 | 0.00332 | 0.0034 | 0.00355 | 0.00375 | 0.00395 | 0.00413 | 0.00424 | 0.00429 | 0.0043 | 0.00429 | 0.00427 | 0.00427 | 0.00429 | 0.00432 | 0.00435 | 0.00436 | 0.00435 | 0.00432 | 0.00429 | 0.00426 | 0.00425 | 0.00426 | 0.00429 | 0.00434 | 0.00438 | 0.0044 | 0.0044 | 0.00437 | 0.00433 | 0.00431 | 0.00431 | 0.00434 | 0.0044 | 0.00448 | 0.00456 | 0.00463 | 0.00468 | 0.00471 | 0.00472 | 0.00471 | 0.0047 | 0.00469 | 0.00468 | 0.00469 | 0.00468 | 0.00466 | 0.00462 | 0.0046 | 0.00458 | 0.00457 | 0.00458 | 0.0046 | 0.00462 | 0.00464 | 0.00465 | 0.00465 | 0.00465 | 0.00464 | 0.00463 | 0.00462 | 0.00462 | 0.00465 | 0.00468 | 0.00474 | 0.00479 | 0.00484 | 0.00489 | 0.00492 | 0.00494 | 0.00496 | 0.00497 | 0.00497 | 0.00495 | 0.00493 | 0.00489 | 0.00485 | 0.00481 | 0.00478 | 0.00476 | 0.00475 | 0.00476 | 0.00479 | 0.00484 | 0.0049 | 0.00496 | 0.00501 | 0.00505 | 0.00507 | 0.00509 | 0.0051 | 0.00511 | 0.00511 | 0.00511 | 0.0051 | 0.0051 | 0.00511 | 0.00511 | 0.00512 | 0.00512 | 0.00511 | 0.0051 | 0.00509 | 0.00509 | 0.0051 | 0.00511 | 0.00513 | 0.00515 | 0.00517 | 0.00519 | 0.0052 | 0.00517 | 0.00513 | 0.00507 | 0.00503 | 0.00501 | 0.00502 | 0.00505 | 0.00509 | 0.00515 | 0.0052 | 0.00524 | 0.00526 | 0.00526 | 0.00525 | 0.00523 | 0.00522 | 0.00521 | 0.00522 | 0.00523 | 0.00525 | 0.00525 | 0.00525 | 0.00525 | 0.00526 | 0.00526 | 0.00527 | 0.00527 | 0.00526 | 0.00526 | 0.00525 | 0.00524 | 0.00523 | 0.00522 | 0.0052 | 0.00518 | 0.00517 | 0.00517 | 0.00517 | 0.00516 | 0.00513 | 0.00509 | 0.00507 | 0.00506 | 0.00506 | 0.00509 | 0.00512 | 0.00517 | 0.00523 | 0.00529 | 0.00533 | 0.00534 | 0.00532 | 0.00529 | 0.00527 | 0.00525 | 0.00525 | 0.00526 | 0.00528 | 0.0053 | 0.00533 | 0.00537 | 0.00539 | 0.0054 | 0.00539 | 0.00538 | 0.00537 | 0.00536 | 0.00536 | 0.00537 | 0.00538 | 0.00539 | 0.0054 | 0.00539 | 0.00537 | 0.00533 | 0.00529 | 0.00526 | 0.00525 | 0.00525 | 0.00527 | 0.0053 | 0.00532 | 0.00534 | 0.00534 | 0.00534 | 0.00533 | 0.00533 | 0.00533 | 0.00534 | 0.00535 | 0.00535 | 0.00534 | 0.00533 | 0.00531 | 0.00531 | 0.00532 | 0.00534 | 0.00538 | 0.00541 | 0.00545 | 0.00547 | 0.00548 | 0.00548 | 0.00546 | 0.00544 | 0.00543 | 0.00543 | 0.00544 | 0.00545 | 0.00545 | 0.00545 | 0.00543 | 0.00541 | 0.00538 | 0.00535 | 0.00532 | 0.00528 | 0.00524 | 0.0052 | 0.00517 | 0.00515 | 0.00514 | 0.00514 | 0.00515 | 0.00516 | 0.00518 | 0.0052 | 0.00521 | 0.00521 | 0.00521 | 0.0052 | 0.0052 | 0.00519 | 0.00518 | 0.00516 | 0.00515 | 0.00514 | 0.00513 | 0.00514 | 0.00515 | 0.00516 | 0.00519 | 0.00522 | 0.00525 | 0.00527 | 0.00528 | 0.00527 | 0.00526 | 0.00525 | 0.00524 | 0.00524 | 0.00523 | 0.00521 | 0.00518 | 0.00515 | 0.0051 | 0.00505 | 0.00501 | 0.00498 | 0.00497 | 0.00499 | 0.00502 | 0.00505 | 0.00509 | 0.00511 | 0.00512 | 0.00511 | 0.0051 | 0.00509 | 0.00509 | 0.0051 | 0.00512 | 0.00513 | 0.00514 | 0.00515 | 0.00514 | 0.00514 | 0.00513 | 0.00511 | 0.00509 | 0.00508 | 0.00507 | 0.00507 | 0.00507 | 0.00508 | 0.00509 | 0.00511 | 0.00512 | 0.00514 | 0.00514 | 0.00513 | 0.00511 | 0.00507 | 0.00504 | 0.00501 | 0.005 | 0.00499 | 0.00499 | 0.005 | 0.005 | 0.00501 | 0.00502 | 0.00502 | 0.00501 | 0.005 | 0.00499 | 0.00498 | 0.00498 | 0.00498 | 0.00498 | 0.00499 | 0.00499 | 0.005 | 0.00501 | 0.00502 | 0.00503 | 0.00505 | 0.00506 | 0.00507 | 0.00508 | 0.00508 | 0.00508 | 0.00508 | 0.00508 | 0.00508 | 0.00509 | 0.00509 | 0.00509 | 0.00509 | 0.00508 | 0.00507 | 0.00506 | 0.00505 | 0.00505 | 0.00504 | 0.00505 | 0.00505 | 0.00506 | 0.00507 | 0.00508 | 0.00509 | 0.00509 | 0.00509 | 0.00508 | 0.00507 | 0.00504 | 0.00501 | 0.00498 | 0.00496 | 0.00496 | 0.00497 | 0.00499 | 0.005 | 0.00502 | 0.00503 | 0.00504 | 0.00504 | 0.00503 | 0.00502 | 0.00501 | 0.00501 | 0.00501 | 0.005 | 0.005 | 0.00499 | 0.00499 | 0.005 | 0.00501 | 0.00501 | 0.00501 | 0.005 | 0.00498 | 0.00496 | 0.00494 | 0.00493 | 0.00491 | 0.00491 | 0.00491 | 0.00492 | 0.00494 | 0.00495 | 0.00495 | 0.00495 | 0.00494 | 0.00493 | 0.00492 | 0.00491 | 0.0049 | 0.00489 | 0.00489 | 0.0049 | 0.00491 | 0.00492 | 0.00493 | 0.00494 | 0.00495 | 0.00495 | 0.00495 | 0.00495 | 0.00494 | 0.00492 | 0.0049 | 0.00489 | 0.00489 | 0.0049 | 0.00491 | 0.00493 | 0.00495 | 0.00497 | 0.00498 | 0.00497 | 0.00496 | 0.00493 | 0.00491 | 0.00488 | 0.00485 | 0.00483 | 0.00482 | 0.00481 | 0.00481 | 0.00481 | 0.00481 | 0.0048 | 0.0048 | 0.00479 | 0.00479 | 0.00478 | 0.00478 | 0.00478 | 0.00478 | 0.00478 | 0.00479 | 0.00479 | 0.00479 | 0.00478 | 0.00478 | 0.00477 | 0.00477 | 0.00476 | 0.00476 | 0.00475 | 0.00475 | 0.00475 | 0.00475 | 0.00475 | 0.00475 | 0.00474 | 0.00473 | 0.00472 | 0.00471 | 0.00471 | 0.00471 | 0.00471 | 0.00471 | 0.00472 | 0.00473 | 0.00473 | 0.00473 | 0.00471 | 0.0047 | 0.00467 | 0.00466 | 0.00464 | 0.00463 | 0.00462 | 0.00461 | 0.00462 | 0.00463 | 0.00465 | 0.00465 | 0.00465 | 0.00464 | 0.00463 | 0.00461 | 0.00459 | 0.00456 | 0.00454 | 0.00453 | 0.00453 | 0.00454 | 0.00455 | 0.00456 | 0.00458 | 0.00458 | 0.00458 | 0.00456 | 0.00454 | 0.00452 | 0.0045 | 0.00449 | 0.00449 | 0.0045 | 0.00452 | 0.00455 | 0.00457 | 0.00458 | 0.00457 | 0.00455 | 0.00452 | 0.00449 | 0.00447 | 0.00446 | 0.00446 | 0.00446 | 0.00447 | 0.00448 | 0.00449 | 0.0045 | 0.0045 | 0.0045 | 0.0045 | 0.00449 | 0.00449 | 0.00449 | 0.00447 | 0.00446 | 0.00443 | 0.00441 | 0.00439 | 0.00437 | 0.00436 | 0.00435 | 0.00434 | 0.00432 | 0.0043 | 0.00428 | 0.00427 | 0.00426 | 0.00426 | 0.00427 | 0.0043 | 0.00434 | 0.00437 | 0.00439 | 0.00439 | 0.00438 | 0.00436 | 0.00433 | 0.00429 | 0.00426 | 0.00425 | 0.00426 | 0.00428 | 0.0043 | 0.00432 | 0.00433 | 0.00434 | 0.00433 | 0.00432 | 0.00431 | 0.00429 | 0.00429 | 0.00429 | 0.0043 | 0.00431 | 0.00431 | 0.00431 | 0.00431 | 0.0043 | 0.0043 | 0.0043 | 0.00431 | 0.00433 | 0.00435 | 0.00437 | 0.00438 | 0.00439 | 0.00438 | 0.00438 | 0.00438 | 0.00437 | 0.00436 | 0.00434 | 0.00432 | 0.0043 | 0.00429 | 0.00427 | 0.00425 | 0.00423 | 0.00422 | 0.00421 | 0.00421 | 0.00421 | 0.00422 | 0.00422 | 0.00423 | 0.00423 | 0.00424 | 0.00425 | 0.00427 | 0.00428 | 0.00429 | 0.00431 | 0.00432 | 0.00432 | 0.00433 | 0.00432 | 0.0043 | 0.00428 | 0.00426 | 0.00424 | 0.00422 | 0.00422 | 0.00423 | 0.00424 | 0.00426 | 0.00427 | 0.00429 | 0.0043 | 0.0043 | 0.0043 | 0.0043 | 0.00431 | 0.00433 | 0.00435 | 0.00438 | 0.0044 | 0.00442 | 0.00443 | 0.00443 | 0.00442 | 0.0044 | 0.0044 | 0.00441 | 0.00443 | 0.00445 | 0.00448 | 0.00451 | 0.00454 | 0.00457 | 0.0046 | 0.00463 | 0.00466 | 0.00471 | 0.00477 | 0.00483 | 0.00489 | 0.00495 | 0.00501 | 0.00506 | 0.00511 | 0.00516 | 0.00521 | 0.00525 | 0.00529 | 0.00534 | 0.0054 | 0.00547 | 0.00557 | 0.00568 | 0.00579 | 0.00591 | 0.00604 | 0.00616 | 0.00628 | 0.00639 | 0.00649 | 0.0066 | 0.00672 | 0.00685 | 0.007 | 0.00716 | 0.00732 | 0.00749 | 0.00765 | 0.00782 | 0.00797 | 0.00812 | 0.00826 | 0.00839 | 0.00851 | 0.00863 | 0.00876 | 0.0089 | 0.00907 | 0.00926 | 0.00947 | 0.00969 | 0.00994 | 0.01019 | 0.01043 | 0.01066 | 0.01086 | 0.01105 | 0.01123 | 0.0114 | 0.01158 | 0.01177 | 0.01198 | 0.0122 | 0.01244 | 0.01268 | 0.01291 | 0.01313 | 0.01332 | 0.01348 | 0.0136 | 0.01366 | 0.01369 | 0.01371 | 0.01377 | 0.01395 | 0.01427 | 0.01469 | 0.01517 | 0.01563 | 0.01605 | 0.01638 | 0.01659 | 0.01665 | 0.01655 | 0.01635 | 0.01612 | 0.01595 | 0.01584 | 0.01576 | 0.01571 | 0.01568 | 0.01567 | 0.0157 | 0.01574 | 0.01578 | 0.0158 | 0.0158 | 0.01579 | 0.01581 | 0.01586 | 0.01593 | 0.01602 | 0.01611 | 0.01619 | 0.01625 | 0.01629 | 0.01627 | 0.01622 | 0.01611 | 0.01598 | 0.01584 | 0.01569 | 0.01554 | 0.01539 | 0.01524 | 0.0151 | 0.01498 | 0.01488 | 0.0148 | 0.01472 | 0.01465 | 0.01457 | 0.01449 | 0.0144 | 0.0143 | 0.01418 | 0.01406 | 0.01395 | 0.01385 | 0.01376 | 0.01367 | 0.01358 | 0.01349 | 0.0134 | 0.01329 | 0.01319 | 0.01309 | 0.01301 | 0.01295 | 0.01291 | 0.0129 | 0.01292 | 0.01294 | 0.01297 | 0.01298 | 0.01299 | 0.01297 | 0.01295 | 0.01292 | 0.01291 | 0.0129 | 0.01291 | 0.01293 | 0.01295 | 0.01298 | 0.01301 | 0.01305 | 0.01309 | 0.01313 | 0.01319 | 0.01326 | 0.01334 | 0.01344 | 0.01355 | 0.01366 | 0.01378 | 0.0139 | 0.01403 | 0.01417 | 0.01431 | 0.01445 | 0.0146 | 0.01474 | 0.01487 | 0.015 | 0.0151 | 0.01519 | 0.01525 | 0.01529 | 0.0153 | 0.0153 | 0.01528 | 0.01527 | 0.01526 | 0.01527 | 0.01529 | 0.0153 | 0.01531 | 0.0153 | 0.01527 | 0.01522 | 0.01515 | 0.01507 | 0.015 | 0.01493 | 0.01489 | 0.01487 | 0.01491 | 0.01502 | 0.01522 | 0.01545 | 0.01565 | 0.01577 | 0.01579 | 0.0157 | 0.01552 | 0.01524 | 0.01491 | 0.01458 | 0.01431 | 0.01414 | 0.01407 | 0.01405 | 0.01404 | 0.01401 | 0.01396 | 0.01389 | 0.0138 | 0.01371 | 0.01363 | 0.01355 | 0.0135 | 0.01347 | 0.01346 | 0.01345 | 0.01343 | 0.0134 | 0.01334 | 0.01324 | 0.01312 | 0.01297 | 0.0128 | 0.01263 | 0.01245 | 0.01228 | 0.01212 | 0.01198 | 0.01185 | 0.01174 | 0.01164 | 0.01156 | 0.0115 | 0.01145 | 0.0114 | 0.01136 | 0.01131 | 0.01126 | 0.0112 | 0.01113 | 0.01104 | 0.01094 | 0.01083 | 0.01072 | 0.0106 | 0.01047 | 0.01034 | 0.01021 | 0.01009 | 0.00998 | 0.00987 | 0.00978 | 0.0097 | 0.00963 | 0.00957 | 0.00951 | 0.00946 | 0.00942 | 0.00939 | 0.00936 | 0.00936 | 0.00937 | 0.00939 | 0.00942 | 0.00944 | 0.00944 | 0.00941 | 0.00934 | 0.00922 | 0.00906 | 0.00887 | 0.00866 | 0.00844 | 0.00823 | 0.00803 | 0.00785 | 0.00769 | 0.00755 | 0.00743 | 0.00732 | 0.00722 | 0.00714 | 0.00706 | 0.00699 | 0.00692 | 0.00686 | 0.0068 | 0.00675 | 0.00669 | 0.00664 | 0.00658 | 0.00652 | 0.00646 | 0.00641 | 0.00636 | 0.00631 | 0.00626 | 0.00622 | 0.00619 | 0.00616 | 0.00613 | 0.00611 | 0.00609 | 0.00608 | 0.00607 | 0.00606 | 0.00604 | 0.00601 | 0.00599 | 0.00596 | 0.00593 | 0.0059 | 0.00588 | 0.00585 | 0.00584 | 0.00583 | 0.00583 | 0.00583 | 0.00583 | 0.00583 | 0.00582 | 0.00581 | 0.00579 | 0.00577 | 0.00574 | 0.00571 | 0.00569 | 0.00567 | 0.00566 | 0.00566 | 0.00566 | 0.00566 | 0.00566 | 0.00566 | 0.00565 | 0.00564 | 0.00563 | 0.00562 | 0.00562 | 0.00561 | 0.00561 | 0.0056 | 0.0056 | 0.00559 | 0.00558 | 0.00558 | 0.00557 | 0.00556 | 0.00555 | 0.00553 | 0.00552 | 0.0055 | 0.00549 | 0.00548 | 0.00547 | 0.00547 | 0.00546 | 0.00546 | 0.00546 | 0.00545 | 0.00544 | 0.00542 | 0.00541 | 0.0054 | 0.00539 | 0.00538 | 0.00538 | 0.00538 | 0.00538 | 0.00538 | 0.00539 | 0.00538 | 0.00538 | 0.00537 | 0.00535 | 0.00534 | 0.00533 | 0.00532 | 0.00531 | 0.0053 | 0.00531 | 0.00532 | 0.00533 | 0.00534 | 0.00535 | 0.00535 | 0.00535 | 0.00534 | 0.00533 | 0.00532 | 0.00532 | 0.00533 | 0.00533 | 0.00533 | 0.00533 | 0.00533 | 0.00533 | 0.00532 | 0.00531 | 0.0053 | 0.0053 | 0.00531 | 0.00531 | 0.00532 | 0.00531 | 0.00531 | 0.0053 | 0.00529 | 0.00528 | 0.00527 | 0.00526 | 0.00525 | 0.00524 | 0.00524 | 0.00524 | 0.00524 | 0.00524 | 0.00524 | 0.00525 | 0.00526 | 0.00526 | 0.00526 | 0.00526 | 0.00526 | 0.00526 | 0.00525 | 0.00524 | 0.00522 | 0.0052 | 0.0052 | 0.00519 | 0.00519 | 0.00519 | 0.00519 | 0.00518 | 0.00516 | 0.00516 | 0.00515 | 0.00515 | 0.00514 | 0.00514 | 0.00514 | 0.00515 | 0.00516 | 0.00517 | 0.00517 | 0.00516 | 0.00515 | 0.00514 | 0.00513 | 0.00512 | 0.00512 | 0.00511 | 0.00511 | 0.00511 | 0.00512 | 0.00512 | 0.00513 | 0.00513 | 0.00513 | 0.00512 | 0.00511 | 0.00509 | 0.00508 | 0.00507 | 0.00506 | 0.00506 | 0.00507 | 0.00509 | 0.0051 | 0.00511 | 0.0051 | 0.00509 | 0.00508 | 0.00506 | 0.00505 | 0.00504 | 0.00503 | 0.00502 | 0.00502 | 0.00503 | 0.00503 | 0.00503 | 0.00503 | 0.00503 | 0.00504 | 0.00504 | 0.00504 | 0.00503 | 0.00502 | 0.00502 | 0.00501 | 0.00501 | 0.00502 | 0.00502 | 0.00502 | 0.00502 | 0.00503 | 0.00503 | 0.00504 | 0.00504 | 0.00505 | 0.00505 | 0.00506 | 0.00506 | 0.00505 | 0.00504 | 0.00503 | 0.00503 | 0.00503 | 0.00503 | 0.00504 | 0.00505 | 0.00506 | 0.00507 | 0.00507 | 0.00508 | 0.00508 | 0.00508 | 0.00508 | 0.00508 | 0.00509 | 0.00509 | 0.00509 | 0.0051 | 0.00511 | 0.00513 | 0.00515 | 0.00516 | 0.00518 | 0.00519 | 0.00519 | 0.00519 | 0.00519 | 0.00518 | 0.00517 | 0.00517 | 0.00517 | 0.00518 | 0.00519 | 0.0052 | 0.00521 | 0.00522 | 0.00523 | 0.00523 | 0.00523 | 0.00522 | 0.00521 | 0.0052 | 0.00519 | 0.00519 | 0.00519 | 0.00521 | 0.00523 | 0.00526 | 0.00528 | 0.0053 | 0.00531 | 0.00532 | 0.00531 | 0.00529 | 0.00527 | 0.00526 | 0.00525 | 0.00524 | 0.00524 | 0.00524 | 0.00525 | 0.00525 | 0.00526 | 0.00526 | 0.00525 | 0.00525 | 0.00524 | 0.00523 | 0.00522 | 0.0052 | 0.00518 | 0.00516 | 0.00515 | 0.00515 | 0.00515 | 0.00516 | 0.00517 | 0.00518 | 0.00519 | 0.00519 | 0.00519 | 0.00518 | 0.00518 | 0.00518 | 0.00518 | 0.00518 | 0.00519 | 0.0052 | 0.00521 | 0.00523 | 0.00523 | 0.00523 | 0.00523 | 0.00522 | 0.00521 | 0.00521 | 0.00521 | 0.00519 | 0.00518 | 0.00516 | 0.00514 | 0.00513 | 0.00512 | 0.00512 | 0.00512 | 0.00512 | 0.00513 | 0.00514 | 0.00515 | 0.00516 | 0.00516 | 0.00515 | 0.00514 | 0.00514 | 0.00514 | 0.00513 | 0.00513 | 0.00512 | 0.00511 | 0.00511 | 0.00511 | 0.00512 | 0.00513 | 0.00513 | 0.00513 | 0.00512 | 0.00512 | 0.00512 | 0.00512 | 0.00512 | 0.00513 | 0.00515 | 0.00517 | 0.00519 | 0.00521 | 0.00521 | 0.00521 | 0.0052 | 0.00519 | 0.00518 | 0.00516 | 0.00515 | 0.00514 | 0.00513 | 0.00513 | 0.00513 | 0.00514 | 0.00515 | 0.00515 | 0.00514 | 0.00514 | 0.00513 | 0.00512 | 0.00511 | 0.00511 | 0.0051 | 0.0051 | 0.0051 | 0.0051 | 0.00511 | 0.00512 | 0.00514 | 0.00515 | 0.00517 | 0.00518 | 0.0052 | 0.0052 | 0.00519 | 0.00517 | 0.00515 | 0.00513 | 0.00513 | 0.00513 | 0.00513 | 0.00513 | 0.00513 | 0.00513 | 0.00513 | 0.00513 | 0.00512 | 0.00512 | 0.00512 | 0.00514 | 0.00515 | 0.00517 | 0.00518 | 0.00518 | 0.00518 | 0.00518 | 0.00518 | 0.00518 | 0.00519 | 0.00519 | 0.0052 | 0.00521 | 0.00521 | 0.00521 | 0.00521 | 0.00521 | 0.0052 | 0.0052 | 0.0052 | 0.0052 | 0.0052 | 0.00519 | 0.00519 | 0.00519 | 0.00518 | 0.00517 | 0.00517 | 0.00517 | 0.00518 | 0.00519 | 0.00519 | 0.00518 | 0.00516 | 0.00515 | 0.00513 | 0.00513 | 0.00512 | 0.00511 | 0.00511 | 0.00512 | 0.00512 | 0.00512 | 0.00511 | 0.0051 | 0.00511 | 0.00512 | 0.00513 | 0.00515 | 0.00515 | 0.00515 | 0.00515 | 0.00515 | 0.00515 | 0.00515 | 0.00515 | 0.00516 | 0.00518 | 0.0052 | 0.00522 | 0.00523 | 0.00524 | 0.00524 | 0.00525 | 0.00525 | 0.00526 | 0.00526 | 0.00526 | 0.00527 | 0.00527 | 0.00527 | 0.00527 | 0.00527 | 0.00529 | 0.0053 | 0.00531 | 0.00531 | 0.0053 | 0.00528 | 0.00526 | 0.00523 | 0.00521 | 0.00518 | 0.00517 | 0.00517 | 0.00518 | 0.00519 | 0.00519 | 0.00518 | 0.00517 | 0.00516 | 0.00516 | 0.00515 | 0.00515 | 0.00517 | 0.00519 | 0.00521 | 0.00523 | 0.00525 | 0.00526 | 0.00528 | 0.0053 | 0.0053 | 0.0053 | 0.00529 | 0.00528 | 0.00528 | 0.00527 | 0.00527 | 0.00526 | 0.00525 | 0.00526 | 0.00527 | 0.00528 | 0.00529 | 0.0053 | 0.0053 | 0.00529 | 0.0053 | 0.0053 | 0.00531 | 0.00531 | 0.00532 | 0.00532 | 0.00532 | 0.00532 | 0.00532 | 0.00532 | 0.00533 | 0.00534 | 0.00535 | 0.00536 | 0.00538 | 0.00539 | 0.0054 | 0.00538 | 0.00536 | 0.00534 | 0.00534 | 0.00534 | 0.00535 | 0.00535 | 0.00535 | 0.00535 | 0.00535 | 0.00536 | 0.00535 | 0.00535 | 0.00535 | 0.00536 | 0.00537 | 0.00539 | 0.0054 | 0.00541 | 0.0054 | 0.00539 | 0.00538 | 0.00537 | 0.00536 | 0.00536 | 0.00536 | 0.00536 | 0.00537 | 0.00539 | 0.00541 | 0.00542 | 0.00543 | 0.00544 | 0.00544 | 0.00544 | 0.00544 | 0.00544 | 0.00544 | 0.00543 | 0.00542 | 0.00542 | 0.00542 | 0.00542 | 0.00542 | 0.00543 | 0.00544 | 0.00544 | 0.00545 | 0.00545 | 0.00546 | 0.00547 | 0.00547 | 0.00546 | 0.00546 | 0.00546 | 0.00545 | 0.00545 | 0.00545 | 0.00545 | 0.00546 | 0.00546 | 0.00547 | 0.00547 | 0.00547 | 0.00547 | 0.00544 | 0.00541 | 0.0054 | 0.00542 | 0.00546 | 0.00553 | 0.0056 | 0.00568 | 0.00575 | 0.00581 | 0.00584 | 0.00583 | 0.00578 | 0.00572 | 0.00565 | 0.00558 | 0.00551 | 0.00543 | 0.00535 | 0.00525 | 0.00514 | 0.00501 | 0.00486 | 0.00468 | 0.00447 | 0.00424 | 0.00398 | 0.00371 | 0.00343 | 0.00315 | 0.00289 | 0.00266 | 0.00247 | 0.00233 | 0.00223 | 0.00219 | 0.00221 | 0.00228 | 0.00238 | 0.00251 | 0.00267 | 0.00284 | 0.00301 | 0.00318 | 0.00335 | 0.00351 | 0.00369 | 0.00385 | 0.004 | 0.0041 | 0.00419 | 0.00427 | 0.00436 | 0.00445 | 0.00455 | 0.00465 | 0.00472 | 0.00478 | 0.00482 | 0.00483 | 0.00479 | 0.00471 | 0.0046 | 0.00451 | 0.00443 | 0.00437 | 0.0043 | 0.00421 | 0.00409 | 0.00391 | 0.00362 | 0.00318 | 0.00257 | 0.0019 | 0.00128 | 0.00085 | 0.00066 | 0.00074 | 0.00107 | 0.00159 | 0.00223 | 0.0029 | 0.00351 | 0.00398 | 0.0043 | 0.00451 | 0.00467 | 0.00483 | 0.00497 | 0.00507 | 0.00513 | 0.00514 | 0.00511 | 0.00506 | 0.00497 | 0.00484 | 0.00467 | 0.00447 | 0.00425 | 0.00397 | 0.00368 | 0.00339 | 0.00314 | 0.00293 | 0.00274 | 0.00257 | 0.00245 | 0.00238 | 0.00237 | 0.00239 | 0.00239 | 0.00237 | 0.00236 | 0.00238 | 0.00241 | 0.00242 | 0.0024 | 0.00239 | 0.00239 | 0.00242 | 0.00247 | 0.00249 | 0.0025 | 0.00249 | 0.00244 | 0.00241 | 0.00235 | 0.00225 | 0.00217 | 0.00208 | 0.00201 | 0.00199 | 0.00199 | 0.00202 | 0.00209 | 0.00217 | 0.00226 | 0.00238 | 0.00249 | 0.00261 | 0.00273 | 0.00283 | 0.00293 | 0.00302 | 0.00311 | 0.00319 | 0.00328 | 0.00337 | 0.00347 | 0.00359 | 0.0037 | 0.0038 | 0.00391 | 0.00401 | 0.00411 | 0.00421 | 0.0043 | 0.00439 | 0.00448 | 0.00457 | 0.00466 | 0.00475 | 0.00483 | 0.00492 | 0.005 | 0.00509 | 0.00518 | 0.00527 | 0.00534 | 0.0054 | 0.00544 | 0.00548 | 0.00551 | 0.00554 | 0.00555 | 0.00556 | 0.00555 | 0.00555 | 0.00554 | 0.00554 | 0.00555 | 0.00556 | 0.00557 | 0.00557 | 0.00557 | 0.00555 | 0.00552 | 0.00549 | 0.00546 | 0.00543 | 0.0054 | 0.00538 | 0.00537 | 0.00536 | 0.00534 | 0.0053 | 0.00525 | 0.00521 | 0.00516 | 0.00513 | 0.00509 | 0.00506 | 0.00503 | 0.00502 | 0.00502 | 0.00502 | 0.00502 | 0.00503 | 0.00503 | 0.00504 | 0.00504 | 0.00506 | 0.00509 | 0.00511 | 0.00513 | 0.00515 | 0.00515 | 0.00513 | 0.00509 | 0.00505 | 0.00501 | 0.00499 | 0.00497 | 0.00499 | 0.00501 | 0.00503 | 0.00506 | 0.00507 | 0.00509 | 0.0051 | 0.00514 | 0.00518 | 0.00521 | 0.00523 | 0.00523 | 0.00521 | 0.00517 | 0.00512 | 0.00506 | 0.00501 | 0.00497 | 0.00496 | 0.00498 | 0.00501 | 0.00505 | 0.00508 | 0.00509 | 0.00508 | 0.00504 | 0.00499 | 0.00495 | 0.0049 | 0.00486 | 0.00483 | 0.00482 | 0.00483 | 0.00486 | 0.0049 | 0.00494 | 0.00497 | 0.005 | 0.00503 | 0.00506 | 0.00508 | 0.00509 | 0.00508 | 0.00505 | 0.00503 | 0.005 | 0.00498 | 0.00496 | 0.00494 | 0.00493 | 0.00492 | 0.00492 | 0.00494 | 0.00496 | 0.00498 | 0.00498 | 0.00497 | 0.00494 | 0.00492 | 0.00492 | 0.00494 | 0.00497 | 0.00499 | 0.00502 | 0.00503 | 0.00504 | 0.00501 | 0.00494 | 0.00486 | 0.00478 | 0.00473 | 0.00472 | 0.00474 | 0.00477 | 0.00481 | 0.00486 | 0.0049 | 0.00493 | 0.00494 | 0.00492 | 0.0049 | 0.0049 | 0.00493 | 0.00495 | 0.00492 | 0.00484 | 0.00472 | 0.0046 | 0.00451 | 0.00445 | 0.00442 | 0.00443 | 0.00448 | 0.00454 | 0.00459 | 0.00461 | 0.00458 | 0.00453 | 0.00448 | 0.00445 | 0.00446 | 0.00449 | 0.00452 | 0.00453 | 0.00451 | 0.00448 | 0.00446 | 0.00446 | 0.00447 | 0.0045 | 0.00453 | 0.00457 | 0.00465 | 0.00476 | 0.00488 | 0.00494 | 0.0049 | 0.00478 | 0.00459 | 0.00436 | 0.00411 | 0.00387 | 0.00367 | 0.00356 | 0.00357 | 0.00367 | 0.00382 | 0.00397 | 0.00409 | 0.00418 | 0.00425 | 0.0043 | 0.00432 | 0.00431 | 0.00428 | 0.00424 | 0.00418 | 0.00409 | 0.00399 | 0.00392 | 0.00387 | 0.00385 | 0.00384 | 0.00384 | 0.00385 | 0.00386 | 0.00386 | 0.00385 | 0.00384 | 0.00383 | 0.00383 | 0.00382 | 0.00378 | 0.00374 | 0.00372 | 0.00371 | 0.00372 | 0.00371 | 0.0037 | 0.0037 | 0.00374 | 0.0038 | 0.00384 | 0.00387 | 0.00388 | 0.00389 | 0.00391 | 0.00394 | 0.00397 | 0.00399 | 0.00402 | 0.00406 | 0.00409 | 0.00411 | 0.00413 | 0.00415 | 0.00417 | 0.0042 | 0.00424 | 0.00428 | 0.00433 | 0.00438 | 0.00441 | 0.00441 | 0.00439 | 0.00436 | 0.00434 | 0.00432 | 0.0043 | 0.00428 | 0.00426 | 0.00424 | 0.00422 | 0.00419 | 0.00417 | 0.00415 | 0.00412 | 0.0041 | 0.0041 | 0.00413 | 0.00418 | 0.00425 | 0.00433 | 0.00441 | 0.00448 | 0.00455 | 0.0046 | 0.0046 | 0.00455 | 0.00446 | 0.00436 | 0.00426 | 0.00416 | 0.00408 | 0.00401 | 0.00398 | 0.00397 | 0.00399 | 0.00404 | 0.00409 | 0.00415 | 0.0042 | 0.00424 | 0.00427 | 0.00429 | 0.0043 | 0.0043 | 0.00431 | 0.00433 | 0.00437 | 0.00442 | 0.00446 | 0.00448 | 0.00447 | 0.00445 | 0.00442 | 0.00437 | 0.00432 | 0.00429 | 0.00429 | 0.00431 | 0.00436 | 0.00441 | 0.00447 | 0.00452 | 0.00455 | 0.00456 | 0.00453 | 0.00447 | 0.00441 | 0.00435 | 0.00431 | 0.00427 | 0.00423 | 0.00421 | 0.0042 | 0.00419 | 0.00418 | 0.00416 | 0.00413 | 0.00412 | 0.00412 | 0.00413 | 0.00412 | 0.0041 | 0.0041 | 0.00413 | 0.0042 | 0.00428 | 0.00437 | 0.00445 | 0.00454 | 0.00462 | 0.00467 | 0.00465 | 0.00459 | 0.00452 | 0.00447 | 0.00445 | 0.00444 | 0.0044 | 0.00436 | 0.00432 | 0.00432 | 0.00433 | 0.00435 | 0.00438 | 0.00442 | 0.0045 | 0.00459 | 0.00466 | 0.00468 | 0.00464 | 0.00454 | 0.00443 | 0.00431 | 0.0042 | 0.00409 | 0.00401 | 0.00395 | 0.00393 | 0.00395 | 0.00398 | 0.00399 | 0.00398 | 0.00393 | 0.00387 | 0.00384 | 0.00382 | 0.00382 | 0.00381 | 0.00379 | 0.00376 | 0.00374 | 0.00371 | 0.00367 | 0.00362 | 0.00356 | 0.0035 | 0.00346 | 0.00345 | 0.00348 | 0.00356 | 0.00367 | 0.00381 | 0.00397 | 0.00414 | 0.00429 | 0.0044 | 0.00444 | 0.00443 | 0.00437 | 0.00428 | 0.00415 | 0.00401 | 0.00386 | 0.00371 | 0.00358 | 0.00347 | 0.0034 | 0.00337 | 0.00339 | 0.00347 | 0.00356 | 0.00366 | 0.00375 | 0.00381 | 0.00382 | 0.00375 | 0.0036 | 0.0034 | 0.0032 | 0.00303 | 0.00291 | 0.00283 | 0.00282 | 0.00288 | 0.003 | 0.00315 | 0.00327 | 0.00334 | 0.00338 | 0.00341 | 0.00345 | 0.00352 | 0.00362 | 0.00377 | 0.00397 | 0.00421 | 0.00445 | 0.00467 | 0.00485 | 0.00496 | 0.00501 | 0.00497 | 0.00487 | 0.00473 | 0.00457 | 0.00443 | 0.0043 | 0.00416 | 0.00401 | 0.00384 | 0.00367 | 0.00353 | 0.00343 | 0.00337 | 0.00335 | 0.00338 | 0.00343 | 0.00351 | 0.0036 | 0.00368 | 0.00375 | 0.00379 | 0.0038 | 0.00379 | 0.00375 | 0.00369 | 0.00362 | 0.00353 | 0.00343 | 0.00335 | 0.00331 | 0.00331 | 0.00335 | 0.0034 | 0.00342 | 0.00341 | 0.00337 | 0.00333 | 0.00329 | 0.00327 | 0.00327 | 0.00329 | 0.00336 | 0.00344 | 0.0035 | 0.00351 | 0.00345 | 0.00335 | 0.00324 | 0.00316 | 0.00311 | 0.00311 | 0.00316 | 0.00324 | 0.00336 | 0.00348 | 0.00357 | 0.00362 | 0.00362 | 0.0036 | 0.00357 | 0.00353 | 0.00349 | 0.00346 | 0.00343 | 0.00342 | 0.00341 | 0.00341 | 0.00341 | 0.00342 | 0.00342 | 0.0034 | 0.00335 | 0.00327 | 0.00316 | 0.00306 | 0.00299 | 0.00296 | 0.00297 | 0.00301 | 0.00308 | 0.00316 | 0.00324 | 0.00329 | 0.00331 | 0.00329 | 0.00326 | 0.00324 | 0.00325 | 0.00328 | 0.00331 | 0.00333 | 0.00333 | 0.00331 | 0.00328 | 0.00325 | 0.00323 | 0.00322 | 0.00323 | 0.00326 | 0.00328 | 0.0033 | 0.00329 | 0.00327 | 0.00323 | 0.00319 | 0.00317 | 0.00317 | 0.00319 | 0.00322 | 0.00324 | 0.00323 | 0.0032 | 0.00314 | 0.00308 | 0.00303 | 0.00301 | 0.00301 | 0.00303 | 0.00305 | 0.00308 | 0.0031 | 0.00311 | 0.00312 | 0.00312 | 0.00313 | 0.00313 | 0.00314 | 0.00314 | 0.00315 | 0.00314 | 0.00311 | 0.00308 | 0.00305 | 0.00301 | 0.00298 | 0.00295 | 0.00293 | 0.00292 | 0.00293 | 0.00296 | 0.00299 | 0.00303 | 0.00305 | 0.00305 | 0.00302 | 0.00299 | 0.00296 | 0.00294 | 0.00292 | 0.00292 | 0.00292 | 0.00291 | 0.00291 | 0.00289 | 0.00287 | 0.00285 | 0.00284 | 0.00283 | 0.00282 | 0.00281 | 0.00279 | 0.00276 | 0.00272 | 0.00269 | 0.00267 | 0.00267 | 0.00269 | 0.00273 | 0.00278 | 0.00281 | 0.00284 | 0.00286 | 0.00286 | 0.00285 | 0.00282 | 0.00278 | 0.0027 | 0.00259 | 0.00248 | 0.00238 | 0.00231 | 0.00229 | 0.0023 | 0.00231 | 0.00233 | 0.00234 | 0.00234 | 0.00234 | 0.00233 | 0.00233 | 0.00235 | 0.00239 | 0.00245 | 0.00251 | 0.00255 | 0.00254 | 0.00247 | 0.00239 | 0.00231 | 0.00229 | 0.00233 | 0.00243 | 0.00258 | 0.00273 | 0.00287 | 0.00297 | 0.00303 | 0.00301 | 0.00294 | 0.00283 | 0.00271 | 0.0026 | 0.00255 | 0.00253 | 0.00255 | 0.00259 | 0.00264 | 0.00267 | 0.00267 | 0.00264 | 0.00258 | 0.0025 | 0.00241 | 0.00233 | 0.00227 | 0.00224 | 0.00224 | 0.00227 | 0.00231 | 0.00235 | 0.00238 | 0.00238 | 0.00236 | 0.00233 | 0.0023 | 0.00229 | 0.00229 | 0.00229 | 0.00229 | 0.00226 | 0.00219 | 0.00209 | 0.00199 | 0.00191 | 0.00187 | 0.00188 | 0.00193 | 0.00201 | 0.00209 | 0.00214 | 0.00216 | 0.00216 | 0.00217 | 0.00221 | 0.00229 | 0.00239 | 0.00249 | 0.00256 | 0.00257 | 0.00252 | 0.00242 | 0.00229 | 0.00216 | 0.00206 | 0.00199 | 0.00195 | 0.00192 | 0.00191 | 0.00192 | 0.00194 | 0.002 | 0.00207 | 0.00216 | 0.00223 | 0.00228 | 0.00229 | 0.00226 | 0.00221 | 0.00217 | 0.00218 | 0.00229 | 0.00251 | 0.00283 | 0.00317 | 0.00347 | 0.00366 | 0.0037 | 0.00358 | 0.0033 | 0.00292 | 0.00249 | 0.00211 | 0.00185 | 0.00174 | 0.00178 | 0.00192 | 0.0021 | 0.00229 | 0.00242 | 0.00249 | 0.00249 | 0.00244 | 0.00235 | 0.00225 | 0.00217 | 0.00212 | 0.00211 | 0.00214 | 0.00219 | 0.00224 | 0.00226 | 0.00224 | 0.00218 | 0.00211 | 0.00204 | 0.00201 | 0.00203 | 0.0021 | 0.0022 | 0.00231 | 0.00241 | 0.00247 | 0.00248 | 0.00246 | 0.00243 | 0.00247 | 0.00259 | 0.00281 | 0.00308 | 0.00336 | 0.0036 | 0.00376 | 0.00386 | 0.0039 | 0.00391 | 0.00391 | 0.0039 | 0.00387 | 0.00383 | 0.00374 | 0.0036 | 0.00341 | 0.00318 | 0.00296 | 0.0028 | 0.00275 | 0.00279 | 0.00289 | 0.00301 | 0.00311 | 0.00317 | 0.00318 | 0.00314 | 0.00307 | 0.00299 | 0.00296 | 0.00299 | 0.00311 | 0.00329 | 0.00349 | 0.00366 | 0.00375 | 0.00375 | 0.00363 | 0.00342 | 0.00316 | 0.00288 | 0.00265 | 0.00249 | 0.00242 | 0.00241 | 0.00246 | 0.00255 | 0.00269 | 0.00287 | 0.00306 | 0.00323 | 0.00334 | 0.00336 | 0.00328 | 0.00315 | 0.00302 | 0.00295 | 0.00297 | 0.00305 | 0.00318 | 0.00334 | 0.00349 | 0.00362 | 0.00367 | 0.00361 | 0.00346 | 0.00325 | 0.00305 | 0.00289 | 0.00276 | 0.00263 | 0.0025 | 0.00238 | 0.00226 | 0.00218 | 0.00213 | 0.00217 | 0.00232 | 0.0026 | 0.00296 | 0.00335 | 0.00368 | 0.00387 | 0.00387 | 0.00366 | 0.00328 | 0.00279 | 0.00232 | 0.00197 | 0.00182 | 0.00189 | 0.00212 | 0.00243 | 0.00276 | 0.00303 | 0.00322 | 0.00336 | 0.00347 | 0.00359 | 0.00374 | 0.00389 | 0.00402 | 0.00411 | 0.00412 | 0.00403 | 0.00387 | 0.00366 | 0.00348 | 0.00338 | 0.0034 | 0.00353 | 0.0037 | 0.00387 | 0.00397 | 0.00398 | 0.00389 | 0.00372 | 0.0035 | 0.00327 | 0.00311 | 0.00307 | 0.00322 | 0.00356 | 0.00403 | 0.00454 | 0.00497 | 0.00526 | 0.00537 | 0.00532 | 0.00515 | 0.00494 | 0.00477 | 0.0047 | 0.00475 | 0.00487 | 0.00498 | 0.00499 | 0.00486 | 0.0046 | 0.00426 | 0.0039 | 0.00359 | 0.0034 | 0.00335 | 0.00344 | 0.00368 | 0.00404 | 0.00449 | 0.00495 | 0.00532 | 0.00554 | 0.00559 | 0.00545 | 0.00516 | 0.00477 | 0.00437 | 0.00405 | 0.00388 | 0.00386 | 0.00395 | 0.00407 | 0.00419 | 0.0043 | 0.0044 | 0.00449 | 0.00455 | 0.00456 | 0.00452 | 0.00442 | 0.00428 | 0.00412 | 0.004 | 0.00397 | 0.00409 | 0.00433 | 0.00465 | 0.00495 | 0.00514 | 0.00518 | 0.00505 | 0.00477 | 0.0044 | 0.00402 | 0.00371 | 0.00353 | 0.00348 | 0.00351 | 0.00357 | 0.00363 | 0.00366 | 0.00368 | 0.00367 | 0.00365 | 0.00363 | 0.00362 | 0.00361 | 0.0036 | 0.0036 | 0.00359 | 0.00359 | 0.00358 | 0.00358 | 0.00359 | 0.0036 | 0.00361 | 0.00363 | 0.00365 | 0.00365 | 0.00365 | 0.00364 | 0.00361 | 0.00358 | 0.00355 | 0.00351 | 0.00349 | 0.00347 | 0.00347 | 0.00346 | 0.00346 | 0.00344 | 0.00341 | 0.00337 | 0.00332 | 0.00326 | 0.0032 | 0.00314 | 0.00309 | 0.00309 | 0.00317 | 0.00337 | 0.00366 | 0.004 | 0.00431 | 0.00451 | 0.00457 | 0.00447 | 0.00425 | 0.00396 | 0.00369 | 0.00349 | 0.00341 | 0.00343 | 0.00351 | 0.00359 | 0.00361 | 0.00357 | 0.00346 | 0.00329 | 0.00309 | 0.0029 | 0.00276 | 0.00271 | 0.00279 | 0.00302 | 0.00337 | 0.00378 | 0.00417 | 0.00445 | 0.00456 | 0.00448 | 0.0042 | 0.00377 | 0.00326 | 0.00276 | 0.00236 | 0.00208 | 0.0019 | 0.00175 | 0.00163 | 0.00152 | 0.00145 | 0.00141 | 0.00141 | 0.00141 | 0.00139 | 0.00137 | 0.00138 | 0.0015 | 0.00178 | 0.00229 | 0.00301 | 0.00386 | 0.00469 | 0.00533 | 0.00566 | 0.00559 | 0.00516 | 0.00446 | 0.00365 | 0.00291 | 0.00235 | 0.00202 | 0.00188 | 0.00186 | 0.00189 | 0.00192 | 0.00191 | 0.00185 | 0.00176 | 0.00168 | 0.00162 | 0.00159 | 0.0016 | 0.00164 | 0.00174 | 0.00191 | 0.00216 | 0.00243 | 0.00267 | 0.00282 | 0.00288 | 0.00284 | 0.00271 | 0.00247 | 0.00217 | 0.00185 | 0.00158 | 0.0014 | 0.0013 | 0.00124 | 0.00119 | 0.00113 | 0.00104 | 0.0009 | 0.00071 | 0.00049 | 0.00031 | 0.00026 | 0.0004 | 0.00074 | 0.00123 | 0.00177 | 0.00226 | 0.00262 | 0.00279 | 0.00276 | 0.0026 | 0.00238 | 0.00221 | 0.00217 | 0.00228 | 0.00248 | 0.00273 | 0.00294 | 0.00308 | 0.00311 | 0.00307 | 0.00297 | 0.00285 | 0.00273 | 0.00261 | 0.00249 | 0.00236 | 0.00225 | 0.00216 | 0.00211 | 0.00208 | 0.00208 | 0.00214 | 0.00224 | 0.00238 | 0.00251 | 0.00261 | 0.00266 | 0.00269 | 0.00271 | 0.00274 | 0.00277 | 0.00279 | 0.0028 | 0.0028 | 0.0028 | 0.00281 | 0.00285 | 0.00292 | 0.00302 | 0.00314 | 0.00328 | 0.00341 | 0.00352 | 0.0036 | 0.00363 | 0.00363 | 0.00362 | 0.00365 | 0.00373 | 0.00386 | 0.00401 | 0.00415 | 0.00425 | 0.00429 | 0.00426 | 0.00419 | 0.00409 | 0.00401 | 0.00398 | 0.00401 | 0.00408 | 0.00415 | 0.00418 | 0.00416 | 0.00408 | 0.00397 | 0.00385 | 0.00374 | 0.00369 | 0.00371 | 0.00382 | 0.00398 | 0.00415 | 0.00427 | 0.00434 | 0.00437 | 0.00435 | 0.00431 | 0.00426 | 0.0042 | 0.00416 | 0.00414 | 0.00415 | 0.00416 | 0.00417 | 0.00418 | 0.00419 | 0.00419 | 0.00418 | 0.00414 | 0.00407 | 0.00399 | 0.00389 | 0.0038 | 0.00373 | 0.00369 | 0.00371 | 0.00377 | 0.00388 | 0.00401 | 0.00414 | 0.00424 | 0.00433 | 0.0044 | 0.00445 | 0.00447 | 0.00448 | 0.00449 | 0.00451 | 0.00455 | 0.00461 | 0.00469 | 0.00476 | 0.00481 | 0.00479 | 0.00472 | 0.00461 | 0.0045 | 0.00444 | 0.00447 | 0.00462 | 0.00489 | 0.00526 | 0.00567 | 0.00608 | 0.00644 | 0.00671 | 0.00692 | 0.00708 | 0.00721 | 0.00735 | 0.00747 | 0.00757 | 0.00764 | 0.00766 | 0.00763 | 0.00757 | 0.0075 | 0.00741 | 0.00732 | 0.00721 | 0.00705 | 0.00682 | 0.00653 | 0.00622 | 0.00594 | 0.00578 | 0.00579 | 0.00598 | 0.00632 | 0.00674 | 0.00714 | 0.00744 | 0.00757 | 0.00752 | 0.00728 | 0.00693 | 0.00652 | 0.00616 | 0.0059 | 0.0058 | 0.00584 | 0.00601 | 0.00626 | 0.00655 | 0.00684 | 0.0071 | 0.00727 | 0.00735 | 0.00731 | 0.0072 | 0.00705 | 0.00692 | 0.00682 | 0.00674 | 0.00666 | 0.00658 | 0.00648 | 0.00637 | 0.00625 | 0.00613 | 0.006 | 0.00587 | 0.00575 | 0.00566 | 0.00559 | 0.00554 | 0.0055 | 0.00547 | 0.00542 | 0.00532 | 0.00516 | 0.00492 | 0.00463 | 0.00432 | 0.00404 | 0.00382 | 0.00371 | 0.0037 | 0.00378 | 0.00393 | 0.00408 | 0.00418 | 0.00421 | 0.00418 | 0.00412 | 0.00407 | 0.00403 | 0.004 | 0.00398 | 0.00397 | 0.00396 | 0.00394 | 0.00391 | 0.00387 | 0.00382 | 0.00377 | 0.00372 | 0.00368 | 0.00367 | 0.00368 | 0.00368 | 0.00362 | 0.00345 | 0.00316 | 0.00279 | 0.00242 | 0.00208 | 0.00184 | 0.00172 | 0.00175 | 0.00195 | 0.00228 | 0.00266 | 0.003 | 0.00325 | 0.00339 | 0.00345 | 0.00347 | 0.00345 | 0.00341 | 0.00337 | 0.00334 | 0.00332 | 0.00332 | 0.00333 | 0.00335 | 0.00336 | 0.00338 | 0.00339 | 0.00339 | 0.00338 | 0.00334 | 0.00329 | 0.00322 | 0.00313 | 0.00305 | 0.00298 | 0.00293 | 0.0029 | 0.00288 | 0.00286 | 0.00284 | 0.00284 | 0.00286 | 0.0029 | 0.00296 | 0.00302 | 0.00309 | 0.00316 | 0.00323 | 0.00328 | 0.00329 | 0.00327 | 0.00325 | 0.00323 | 0.00323 | 0.00323 | 0.00322 | 0.00322 | 0.00321 | 0.0032 | 0.00318 | 0.00315 | 0.00311 | 0.00305 | 0.00301 | 0.00298 | 0.00296 | 0.00297 | 0.00298 | 0.003 | 0.00302 | 0.00304 | 0.00304 | 0.003 | 0.00294 | 0.00287 | 0.00282 | 0.0028 | 0.00281 | 0.00285 | 0.00292 | 0.003 | 0.00309 | 0.00319 | 0.00328 | 0.00333 | 0.00337 | 0.00339 | 0.00342 | 0.00345 | 0.00348 | 0.00353 | 0.00358 | 0.00365 | 0.00372 | 0.00379 | 0.00385 | 0.00389 | 0.00394 | 0.00397 | 0.00401 | 0.00405 | 0.00412 | 0.0042 | 0.00431 | 0.00445 | 0.0046 | 0.00477 | 0.00495 | 0.00513 | 0.0053 | 0.00547 | 0.00563 | 0.00578 | 0.00593 | 0.00605 | 0.00616 | 0.00626 | 0.00634 | 0.00642 | 0.0065 | 0.00658 | 0.00666 | 0.00674 | 0.0068 | 0.00685 | 0.00691 | 0.00698 | 0.00705 | 0.00711 | 0.00715 | 0.00715 | 0.00713 | 0.00707 | 0.00698 | 0.00684 | 0.00669 | 0.00658 | 0.00656 | 0.00665 | 0.00681 | 0.00696 | 0.00705 | 0.00706 | 0.00701 | 0.00689 | 0.00673 | 0.00655 | 0.00638 | 0.00629 | 0.0063 | 0.0064 | 0.00654 | 0.00667 | 0.00677 | 0.00685 | 0.0069 | 0.00694 | 0.00696 | 0.00697 | 0.00695 | 0.00691 | 0.00684 | 0.00676 | 0.00667 | 0.00658 | 0.00649 | 0.00639 | 0.00629 | 0.00618 | 0.00607 | 0.00595 | 0.00582 | 0.00569 | 0.00554 | 0.00539 | 0.00525 | 0.00512 | 0.00499 | 0.00485 | 0.0047 | 0.00456 | 0.00442 | 0.00429 | 0.00419 | 0.0041 | 0.00403 | 0.00399 | 0.00395 | 0.00393 | 0.0039 | 0.00385 | 0.0038 | 0.00374 | 0.00368 | 0.00362 | 0.00357 | 0.00352 | 0.00347 | 0.00342 | 0.00337 | 0.00332 | 0.00327 | 0.00322 | 0.00318 | 0.00315 | 0.00312 | 0.00309 | 0.00305 | 0.00301 | 0.00297 | 0.00292 | 0.00287 | 0.00283 | 0.00279 | 0.00276 | 0.00273 | 0.00271 | 0.00269 | 0.00269 | 0.00269 | 0.0027 | 0.00272 | 0.00274 | 0.00278 | 0.00282 | 0.00285 | 0.00287 | 0.00287 | 0.00287 | 0.00286 | 0.00285 | 0.00284 | 0.00281 | 0.0028 | 0.00282 | 0.00285 | 0.00291 | 0.00298 | 0.00305 | 0.00314 | 0.00322 | 0.00331 | 0.0034 | 0.00347 | 0.00353 | 0.00359 | 0.00366 | 0.00372 | 0.00378 | 0.00383 | 0.00387 | 0.0039 | 0.00393 | 0.00395 | 0.00396 | 0.00396 | 0.00397 | 0.00397 | 0.00396 | 0.00396 | 0.00394 | 0.00392 | 0.00388 | 0.00384 | 0.00379 | 0.00373 | 0.00368 | 0.00364 | 0.00361 | 0.00358 | 0.00356 | 0.00353 | 0.00351 | 0.00348 | 0.00345 | 0.00343 | 0.0034 | 0.00337 | 0.00334 | 0.00332 | 0.0033 | 0.00328 | 0.00326 | 0.00326 | 0.00326 | 0.00328 | 0.0033 | 0.00332 | 0.00335 | 0.00339 | 0.00344 | 0.0035 | 0.00356 | 0.00363 | 0.00371 | 0.00378 | 0.00385 | 0.00392 | 0.00399 | 0.00407 | 0.00415 | 0.00424 | 0.00433 | 0.00443 | 0.00452 | 0.00461 | 0.0047 | 0.00479 | 0.00488 | 0.00497 | 0.00507 | 0.00518 | 0.00529 | 0.0054 | 0.00551 | 0.00563 | 0.00576 | 0.0059 | 0.00605 | 0.00621 | 0.00639 | 0.00658 | 0.00678 | 0.00699 | 0.00721 | 0.00742 | 0.00762 | 0.00782 | 0.00801 | 0.00821 | 0.00839 | 0.00858 | 0.00876 | 0.00896 | 0.00916 | 0.00937 | 0.00954 | 0.00967 | 0.00974 | 0.00976 | 0.00975 | 0.00971 | 0.00967 | 0.00963 | 0.00962 | 0.00965 | 0.00971 | 0.0098 | 0.00993 | 0.01012 | 0.0104 | 0.01075 | 0.01115 | 0.01159 | 0.01203 | 0.01248 | 0.01291 | 0.01331 | 0.01365 | 0.01398 | 0.01432 | 0.0147 | 0.01512 | 0.01556 | 0.01602 | 0.01648 | 0.01694 | 0.01739 | 0.01781 | 0.01819 | 0.01853 | 0.01882 | 0.01907 | 0.01927 | 0.0194 | 0.01948 | 0.01949 | 0.01943 | 0.01928 | 0.01907 | 0.01888 | 0.01883 | 0.01899 | 0.01938 | 0.01992 | 0.02049 | 0.02099 | 0.02132 | 0.02144 | 0.02129 | 0.0209 | 0.02035 | 0.0198 | 0.01943 | 0.01937 | 0.01959 | 0.02 | 0.02047 | 0.02091 | 0.02127 | 0.02152 | 0.02164 | 0.02164 | 0.02155 | 0.02143 | 0.02134 | 0.02132 | 0.02134 | 0.02136 | 0.02137 | 0.02135 | 0.0213 | 0.02123 | 0.02113 | 0.02102 | 0.0209 | 0.02076 | 0.02061 | 0.02043 | 0.02022 | 0.01998 | 0.01973 | 0.01952 | 0.01935 | 0.01922 | 0.01909 | 0.01892 | 0.01868 | 0.01838 | 0.01802 | 0.01759 | 0.01711 | 0.01657 | 0.01603 | 0.01555 | 0.01521 | 0.01509 | 0.01516 | 0.01533 | 0.01552 | 0.01565 | 0.01566 | 0.01553 | 0.01525 | 0.01482 | 0.01427 | 0.01371 | 0.01324 | 0.01294 | 0.01279 | 0.01272 | 0.01266 | 0.0126 | 0.01252 | 0.01243 | 0.01232 | 0.0122 | 0.01206 | 0.01191 | 0.01176 | 0.01159 | 0.0114 | 0.01121 | 0.01101 | 0.01081 | 0.01061 | 0.01041 | 0.01022 | 0.01005 | 0.00989 | 0.00973 | 0.00958 | 0.00942 | 0.00924 | 0.00906 | 0.00888 | 0.00869 | 0.00851 | 0.00835 | 0.0082 | 0.00806 | 0.00795 | 0.00784 | 0.00774 | 0.00764 | 0.00754 | 0.00746 | 0.00738 | 0.00731 | 0.00723 | 0.00715 | 0.00707 | 0.007 | 0.00693 | 0.00687 | 0.00681 | 0.00676 | 0.00671 | 0.00667 | 0.00663 | 0.00658 | 0.00651 | 0.00643 | 0.00634 | 0.00625 | 0.00615 | 0.00604 | 0.00594 | 0.00583 | 0.00574 | 0.00564 | 0.00554 | 0.00545 | 0.00537 | 0.0053 | 0.00523 | 0.00516 | 0.00508 | 0.00501 | 0.00494 | 0.00488 | 0.00481 | 0.00474 | 0.00467 | 0.00461 | 0.00455 | 0.0045 | 0.00445 | 0.00441 | 0.00438 | 0.00435 | 0.00432 | 0.00429 | 0.00424 | 0.00419 | 0.00413 | 0.00405 | 0.00397 | 0.0039 | 0.00383 | 0.00377 | 0.00372 | 0.00367 | 0.00363 | 0.00359 | 0.00354 | 0.00349 | 0.00343 | 0.00338 | 0.00332 | 0.00327 | 0.00323 | 0.00319 | 0.00316 | 0.00314 | 0.00312 | 0.00309 | 0.00305 | 0.003 | 0.00296 | 0.00291 | 0.00286 | 0.00283 | 0.0028 | 0.00278 | 0.00276 | 0.00275 | 0.00274 | 0.00272 | 0.0027 | 0.00268 | 0.00266 | 0.00263 | 0.0026 | 0.00256 | 0.00253 | 0.0025 | 0.00247 | 0.00244 | 0.00243 | 0.00243 | 0.00245 | 0.00248 | 0.0025 | 0.00251 | 0.00251 | 0.00251 | 0.00249 | 0.00248 | 0.00246 | 0.00244 | 0.00244 | 0.00246 | 0.00248 | 0.00252 | 0.00255 | 0.00259 | 0.00262 | 0.00265 | 0.00268 | 0.00272 | 0.00275 | 0.0028 | 0.00285 | 0.0029 | 0.00295 | 0.00301 | 0.00309 | 0.00317 | 0.00326 | 0.00336 | 0.00346 | 0.00356 | 0.00367 | 0.00376 | 0.00384 | 0.00392 | 0.00399 | 0.00405 | 0.00412 | 0.00418 | 0.00423 | 0.00426 | 0.00428 | 0.00429 | 0.0043 | 0.00432 | 0.00436 | 0.00443 | 0.00448 | 0.00451 | 0.0045 | 0.00445 | 0.00434 | 0.0042 | 0.00403 | 0.00386 | 0.00371 | 0.00363 | 0.0036 | 0.00361 | 0.00361 | 0.00362 | 0.00365 | 0.00371 | 0.00379 | 0.00385 | 0.00387 | 0.00384 | 0.00378 | 0.00369 | 0.00357 | 0.00342 | 0.00327 | 0.00315 | 0.00311 | 0.00313 | 0.00319 | 0.00325 | 0.00329 | 0.00331 | 0.00331 | 0.00329 | 0.00326 | 0.00322 | 0.00317 | 0.00311 | 0.00305 | 0.00298 | 0.00291 | 0.00284 | 0.00277 | 0.0027 | 0.00263 | 0.00257 | 0.00251 | 0.00243 | 0.00235 | 0.00226 | 0.00217 | 0.00207 | 0.00199 | 0.0019 | 0.00184 | 0.00178 | 0.00174 | 0.00172 | 0.00171 | 0.0017 | 0.00169 | 0.00169 | 0.00168 | 0.00167 | 0.00165 | 0.00162 | 0.00159 | 0.00157 | 0.00156 | 0.00156 | 0.00156 | 0.00155 | 0.00155 | 0.00154 | 0.00153 | 0.00151 | 0.00149 | 0.00148 | 0.00148 | 0.00148 | 0.00149 | 0.0015 | 0.0015 | 0.0015 | 0.00149 | 0.00148 | 0.00146 | 0.00144 | 0.00142 | 0.0014 | 0.00138 | 0.00137 | 0.00137 | 0.00136 | 0.00136 | 0.00135 | 0.00134 | 0.00134 | 0.00135 | 0.00136 | 0.00138 | 0.00141 | 0.00144 | 0.00147 | 0.00149 | 0.00149 | 0.00148 | 0.00146 | 0.00144 | 0.00142 | 0.00141 | 0.00142 | 0.00143 | 0.00146 | 0.00148 | 0.00149 | 0.00149 | 0.00147 | 0.00144 | 0.00141 | 0.00138 | 0.00135 | 0.00133 | 0.00132 | 0.00132 | 0.00133 | 0.00135 | 0.00138 | 0.0014 | 0.00141 | 0.0014 | 0.00139 | 0.00137 | 0.00135 | 0.00132 | 0.0013 | 0.00128 | 0.00127 | 0.00126 | 0.00126 | 0.00127 | 0.00128 | 0.00129 | 0.0013 | 0.00132 | 0.00133 | 0.00133 | 0.00131 | 0.00128 | 0.00125 | 0.00121 | 0.00119 | 0.00117 | 0.00116 | 0.00115 | 0.00115 | 0.00116 | 0.00117 | 0.00117 | 0.00116 | 0.00115 | 0.00114 | 0.00114 | 0.00114 | 0.00114 | 0.00113 | 0.00112 | 0.00112 | 0.00111 | 0.00111 | 0.00111 | 0.00111 | 0.00111 | 0.00112 | 0.00113 | 0.00115 | 0.00116 | 0.00118 | 0.00119 | 0.0012 | 0.0012 | 0.00121 | 0.00123 | 0.00125 | 0.00127 | 0.0013 | 0.00132 | 0.00134 | 0.00135 | 0.00135 | 0.00134 | 0.00132 | 0.00129 | 0.00127 | 0.00125 | 0.00124 | 0.00125 | 0.00128 | 0.00131 | 0.00134 | 0.00137 | 0.00139 | 0.0014 | 0.0014 | 0.00138 | 0.00136 | 0.00135 | 0.00133 | 0.00132 | 0.00132 | 0.00133 | 0.00135 | 0.00139 | 0.00143 | 0.00146 | 0.00148 | 0.0015 | 0.00151 | 0.00152 | 0.00153 | 0.00153 | 0.00153 | 0.00155 | 0.00158 | 0.00161 | 0.00163 | 0.00165 | 0.00168 | 0.00173 | 0.00179 | 0.00185 | 0.00191 | 0.00195 | 0.00198 | 0.00199 | 0.00199 | 0.00198 | 0.00197 | 0.00196 | 0.00195 | 0.00195 | 0.00197 | 0.00199 | 0.00201 | 0.00203 | 0.00203 | 0.00203 | 0.00202 | 0.00203 | 0.00203 | 0.00203 | 0.00202 | 0.00201 | 0.00201 | 0.00202 | 0.00203 | 0.00204 | 0.00204 | 0.00202 | 0.00198 | 0.00193 | 0.00187 | 0.00181 | 0.00176 | 0.00172 | 0.0017 | 0.0017 | 0.00172 | 0.00174 | 0.00176 | 0.00174 | 0.0017 | 0.00165 | 0.0016 | 0.00155 | 0.00151 | 0.00148 | 0.00148 | 0.00149 | 0.00151 | 0.00152 | 0.00149 | 0.00144 | 0.00137 | 0.00131 | 0.00128 | 0.00127 | 0.00129 | 0.00135 | 0.00144 | 0.00154 | 0.00163 | 0.00171 | 0.00176 | 0.00179 | 0.00181 | 0.00183 | 0.00186 | 0.00191 | 0.00196 | 0.00202 | 0.00208 | 0.00215 | 0.00224 | 0.00235 | 0.00249 | 0.00259 | 0.00246 | 0.002 | 0.00145 | 0.0014 | 0.00184 | 0.00236 | 0.00276 | 0.00309 | 0.00341 | 0.00373 | 0.00399 | 0.00403 | 0.00373 | 0.00319 | 0.00288 | 0.00309 | 0.00345 | 0.00358 | 0.00352 | 0.00342 | 0.00336 | 0.00333 | 0.00331 | 0.00329 | 0.00327 | 0.00324 | 0.0032 | 0.00313 | 0.00304 | 0.00296 | 0.00289 | 0.00284 | 0.00281 | 0.00281 | 0.00283 | 0.00287 | 0.00291 | 0.00295 | 0.00299 | 0.00303 | 0.00307 | 0.00311 | 0.00315 | 0.00318 | 0.0032 | 0.00322 | 0.00325 | 0.00327 | 0.00327 | 0.00327 | 0.00326 | 0.00324 | 0.00325 | 0.00326 | 0.0033 | 0.00336 | 0.00344 | 0.00353 | 0.00363 | 0.00373 | 0.00381 | 0.00388 | 0.00392 | 0.00394 | 0.00395 | 0.00395 | 0.00396 | 0.004 | 0.00404 | 0.00408 | 0.00412 | 0.00417 | 0.00423 | 0.00431 | 0.00436 | 0.00438 | 0.00438 | 0.00438 | 0.0044 | 0.00444 | 0.00449 | 0.00457 | 0.00466 | 0.00477 | 0.00489 | 0.00499 | 0.00506 | 0.0051 | 0.00513 | 0.00514 | 0.00514 | 0.00513 | 0.00512 | 0.00512 | 0.00513 | 0.00516 | 0.00519 | 0.00521 | 0.0052 | 0.00518 | 0.00515 | 0.00512 | 0.00511 | 0.0051 | 0.0051 | 0.00512 | 0.00516 | 0.00523 | 0.0053 | 0.00533 | 0.00529 | 0.00522 | 0.00514 | 0.00509 | 0.00507 | 0.00508 | 0.00512 | 0.00518 | 0.00527 | 0.00534 | 0.00537 | 0.00533 | 0.00524 | 0.00515 | 0.00506 | 0.00498 | 0.0049 | 0.00485 | 0.00484 | 0.0049 | 0.00499 | 0.00505 | 0.00507 | 0.00507 | 0.00509 | 0.00513 | 0.00517 | 0.0052 | 0.00522 | 0.00523 | 0.00526 | 0.00529 | 0.00531 | 0.00529 | 0.00524 | 0.00519 | 0.00518 | 0.00522 | 0.0053 | 0.0054 | 0.00549 | 0.00558 | 0.00564 | 0.00569 | 0.00573 | 0.00576 | 0.0058 | 0.00585 | 0.00591 | 0.00597 | 0.00603 | 0.00608 | 0.00612 | 0.00614 | 0.00614 | 0.00613 | 0.00611 | 0.00607 | 0.00601 | 0.00594 | 0.00586 | 0.00577 | 0.0057 | 0.00562 | 0.00556 | 0.00553 | 0.00553 | 0.00557 | 0.00564 | 0.00572 | 0.00578 | 0.00585 | 0.0059 | 0.00594 | 0.00595 | 0.00591 | 0.00587 | 0.00583 | 0.00583 | 0.00586 | 0.00591 | 0.00596 | 0.00599 | 0.006 | 0.00599 | 0.00596 | 0.00593 | 0.00591 | 0.00591 | 0.00593 | 0.00595 | 0.00593 | 0.00585 | 0.00574 | 0.00561 | 0.00553 | 0.00552 | 0.0056 | 0.00577 | 0.00598 | 0.00618 | 0.00631 | 0.00633 | 0.0062 | 0.00594 | 0.00561 | 0.0053 | 0.00507 | 0.00496 | 0.00499 | 0.00514 | 0.00535 | 0.00557 | 0.00574 | 0.00585 | 0.00588 | 0.00586 | 0.00582 | 0.00577 | 0.00572 | 0.00571 | 0.00573 | 0.00578 | 0.00582 | 0.00581 | 0.0057 | 0.00552 | 0.00533 | 0.00519 | 0.00512 | 0.00513 | 0.00521 | 0.00534 | 0.00551 | 0.00568 | 0.0058 | 0.00583 | 0.00576 | 0.00563 | 0.00546 | 0.00528 | 0.00512 | 0.00502 | 0.00499 | 0.00505 | 0.00518 | 0.00535 | 0.00551 | 0.00566 | 0.00577 | 0.00583 | 0.00582 | 0.00576 | 0.00565 | 0.00555 | 0.00548 | 0.00547 | 0.00552 | 0.00564 | 0.00579 | 0.00593 | 0.00602 | 0.00606 | 0.00608 | 0.00607 | 0.00603 | 0.00594 | 0.00579 | 0.00561 | 0.00549 | 0.00541 | 0.00536 | 0.00526 | 0.00509 | 0.00492 | 0.00482 | 0.00484 | 0.00496 | 0.00514 | 0.00535 | 0.00558 | 0.00581 | 0.006 | 0.00609 | 0.00606 | 0.00593 | 0.00574 | 0.00551 | 0.00528 | 0.00508 | 0.00496 | 0.00494 | 0.00501 | 0.00513 | 0.00526 | 0.00537 | 0.00547 | 0.00558 | 0.00565 | 0.00566 | 0.00561 | 0.0055 | 0.00536 | 0.00522 | 0.00506 | 0.0049 | 0.00473 | 0.0046 | 0.00456 | 0.00464 | 0.00485 | 0.00515 | 0.0055 | 0.00586 | 0.0062 | 0.00647 | 0.00664 | 0.00667 | 0.00653 | 0.00625 | 0.00591 | 0.00562 | 0.00544 | 0.0054 | 0.00549 | 0.00568 | 0.00592 | 0.00613 | 0.00624 | 0.00622 | 0.00606 | 0.0058 | 0.00551 | 0.00523 | 0.005 | 0.00479 | 0.0046 | 0.00445 | 0.00435 | 0.00429 | 0.00423 | 0.00405 | 0.00368 | 0.00314 | 0.00254 | 0.00199 | 0.00159 | 0.0014 | 0.00146 | 0.0018 | 0.00237 | 0.00308 | 0.00376 | 0.00425 | 0.0045 | 0.00458 | 0.00457 | 0.00454 | 0.00453 | 0.00455 | 0.00461 | 0.00469 | 0.00477 | 0.00483 | 0.00488 | 0.00491 | 0.00491 | 0.00483 | 0.00483 | 0.00483 | 0.00483 | 0.00483 | 0.00483 | 0.00483
SS3-2 | -6e-05 | -6e-05 | -0.006% | -6e-05 | -6e-05 | -6e-05 | -6e-05 | -1e-05 | 1e-05 | 0 | -4e-05 | -7e-05 | -6e-05 | -1e-05 | 4e-05 | 9e-05 | 0.00015 | 0.00023 | 0.00033 | 0.00042 | 0.00048 | 0.0005 | 0.0005 | 0.00047 | 0.00044 | 0.0004 | 0.00037 | 0.00036 | 0.00035 | 0.00035 | 0.00034 | 0.00034 | 0.00036 | 0.00037 | 0.00038 | 0.00037 | 0.00036 | 0.00038 | 0.00044 | 0.0005 | 0.00056 | 0.0006 | 0.00066 | 0.00071 | 0.00075 | 0.00076 | 0.00075 | 0.00073 | 0.00071 | 0.00067 | 0.00062 | 0.00056 | 0.00052 | 0.00054 | 0.00059 | 0.00066 | 0.00073 | 0.00081 | 0.00092 | 0.00105 | 0.00115 | 0.0012 | 0.00121 | 0.00121 | 0.0012 | 0.00116 | 0.00107 | 0.00094 | 0.00076 | 0.00056 | 0.00036 | 0.0002 | 0.00011 | 0.00013 | 0.00026 | 0.00046 | 0.00066 | 0.00081 | 0.00092 | 0.00101 | 0.00108 | 0.00113 | 0.00116 | 0.00121 | 0.00128 | 0.00139 | 0.00149 | 0.00154 | 0.00152 | 0.00143 | 0.00131 | 0.00118 | 0.00109 | 0.00104 | 0.00101 | 0.00099 | 0.00097 | 0.00101 | 0.00113 | 0.00133 | 0.00154 | 0.00169 | 0.00173 | 0.00169 | 0.00162 | 0.00156 | 0.00149 | 0.00138 | 0.00127 | 0.00124 | 0.0013 | 0.00142 | 0.0015 | 0.00151 | 0.00147 | 0.00144 | 0.00149 | 0.00163 | 0.00181 | 0.00201 | 0.00221 | 0.00241 | 0.00256 | 0.00263 | 0.0026 | 0.00253 | 0.00247 | 0.00245 | 0.00244 | 0.0024 | 0.00227 | 0.00204 | 0.00168 | 0.00128 | 0.00092 | 0.00071 | 0.00066 | 0.00075 | 0.00095 | 0.0012 | 0.00144 | 0.00162 | 0.00168 | 0.00165 | 0.00162 | 0.00175 | 0.00209 | 0.00252 | 0.00287 | 0.003 | 0.00289 | 0.00263 | 0.00236 | 0.00219 | 0.00212 | 0.00212 | 0.00214 | 0.00216 | 0.00212 | 0.00201 | 0.00188 | 0.00178 | 0.00175 | 0.00179 | 0.00192 | 0.00209 | 0.00222 | 0.00225 | 0.00219 | 0.00213 | 0.00212 | 0.00214 | 0.00215 | 0.00211 | 0.00209 | 0.00215 | 0.0023 | 0.00241 | 0.00238 | 0.0022 | 0.00198 | 0.00188 | 0.0019 | 0.00193 | 0.0019 | 0.00186 | 0.00196 | 0.00229 | 0.0027 | 0.00296 | 0.00292 | 0.00262 | 0.00222 | 0.00187 | 0.00158 | 0.0013 | 0.00107 | 0.00112 | 0.00161 | 0.00251 | 0.00359 | 0.00455 | 0.00519 | 0.00544 | 0.00528 | 0.00474 | 0.00387 | 0.00283 | 0.00189 | 0.00132 | 0.00124 | 0.00157 | 0.00209 | 0.00257 | 0.00288 | 0.00298 | 0.00293 | 0.00281 | 0.00267 | 0.00258 | 0.0026 | 0.00273 | 0.00293 | 0.00317 | 0.0034 | 0.00351 | 0.00344 | 0.00321 | 0.00296 | 0.00278 | 0.00273 | 0.00277 | 0.00285 | 0.00289 | 0.0029 | 0.00296 | 0.00309 | 0.00321 | 0.00323 | 0.00311 | 0.00291 | 0.00271 | 0.00265 | 0.00284 | 0.00329 | 0.00388 | 0.00442 | 0.00475 | 0.00478 | 0.00459 | 0.00429 | 0.00399 | 0.00373 | 0.00353 | 0.0035 | 0.00368 | 0.00398 | 0.00418 | 0.00408 | 0.00365 | 0.00304 | 0.00253 | 0.00242 | 0.00278 | 0.00344 | 0.00409 | 0.00449 | 0.00453 | 0.00429 | 0.00395 | 0.00372 | 0.00375 | 0.004 | 0.00437 | 0.00475 | 0.00506 | 0.00521 | 0.00514 | 0.00482 | 0.00431 | 0.00372 | 0.00326 | 0.00308 | 0.00319 | 0.00344 | 0.00361 | 0.00362 | 0.0035 | 0.00339 | 0.00337 | 0.00344 | 0.00353 | 0.00359 | 0.00361 | 0.00364 | 0.00371 | 0.00379 | 0.00382 | 0.00378 | 0.00365 | 0.00352 | 0.00345 | 0.0035 | 0.00364 | 0.00382 | 0.00401 | 0.00417 | 0.00427 | 0.00427 | 0.00413 | 0.00386 | 0.00351 | 0.00319 | 0.00301 | 0.00307 | 0.00334 | 0.0037 | 0.00399 | 0.00412 | 0.00409 | 0.00398 | 0.00387 | 0.00375 | 0.0036 | 0.00338 | 0.00315 | 0.00299 | 0.00294 | 0.003 | 0.00311 | 0.00325 | 0.0034 | 0.00356 | 0.00374 | 0.00389 | 0.00391 | 0.00368 | 0.00321 | 0.00263 | 0.00218 | 0.00207 | 0.0023 | 0.00274 | 0.00328 | 0.00386 | 0.00437 | 0.0046 | 0.00437 | 0.00365 | 0.00273 | 0.00205 | 0.00188 | 0.0021 | 0.00243 | 0.00272 | 0.00295 | 0.00312 | 0.0031 | 0.00278 | 0.00215 | 0.00143 | 0.00094 | 0.00091 | 0.00125 | 0.00168 | 0.00192 | 0.00192 | 0.00181 | 0.00175 | 0.00177 | 0.00184 | 0.00189 | 0.00189 | 0.00187 | 0.00189 | 0.00198 | 0.00205 | 0.00204 | 0.00191 | 0.00177 | 0.00169 | 0.00172 | 0.0018 | 0.00188 | 0.00189 | 0.00189 | 0.00195 | 0.00212 | 0.00237 | 0.0026 | 0.00273 | 0.00273 | 0.00263 | 0.00248 | 0.00234 | 0.00228 | 0.00239 | 0.00267 | 0.00309 | 0.00358 | 0.00407 | 0.00447 | 0.0047 | 0.00469 | 0.00446 | 0.00406 | 0.00364 | 0.0033 | 0.00311 | 0.00311 | 0.00331 | 0.0037 | 0.00418 | 0.00462 | 0.00491 | 0.00503 | 0.00504 | 0.00498 | 0.00488 | 0.00476 | 0.00466 | 0.00464 | 0.0047 | 0.00482 | 0.00495 | 0.00509 | 0.00523 | 0.0054 | 0.00568 | 0.00611 | 0.00666 | 0.00715 | 0.00744 | 0.00745 | 0.00721 | 0.00685 | 0.00644 | 0.00606 | 0.00571 | 0.00545 | 0.00536 | 0.00548 | 0.00566 | 0.00571 | 0.00555 | 0.00529 | 0.00526 | 0.00567 | 0.00648 | 0.00736 | 0.00798 | 0.00816 | 0.00794 | 0.0075 | 0.00701 | 0.00654 | 0.00616 | 0.006 | 0.00618 | 0.00664 | 0.00715 | 0.0074 | 0.00725 | 0.00676 | 0.00617 | 0.00574 | 0.00562 | 0.00579 | 0.00611 | 0.00642 | 0.00659 | 0.00658 | 0.00647 | 0.0064 | 0.00647 | 0.00665 | 0.00683 | 0.00687 | 0.0067 | 0.00635 | 0.00592 | 0.00555 | 0.00533 | 0.00527 | 0.00535 | 0.00557 | 0.00586 | 0.00613 | 0.0062 | 0.00596 | 0.00541 | 0.0047 | 0.00405 | 0.00364 | 0.00352 | 0.00358 | 0.00372 | 0.00388 | 0.00409 | 0.00436 | 0.00463 | 0.00482 | 0.00488 | 0.00485 | 0.00479 | 0.00478 | 0.00479 | 0.00472 | 0.0045 | 0.00412 | 0.00372 | 0.0035 | 0.00358 | 0.00389 | 0.00428 | 0.00458 | 0.00476 | 0.0048 | 0.00469 | 0.00438 | 0.00386 | 0.00324 | 0.0027 | 0.00245 | 0.00256 | 0.00294 | 0.00342 | 0.00385 | 0.00415 | 0.00427 | 0.00419 | 0.00395 | 0.0036 | 0.00322 | 0.00289 | 0.00268 | 0.0026 | 0.00263 | 0.00269 | 0.00276 | 0.0028 | 0.00279 | 0.00273 | 0.00265 | 0.0026 | 0.0026 | 0.00266 | 0.00276 | 0.00285 | 0.0029 | 0.00294 | 0.00305 | 0.00325 | 0.00351 | 0.00377 | 0.00398 | 0.00409 | 0.00409 | 0.00399 | 0.00384 | 0.00368 | 0.00353 | 0.00343 | 0.00337 | 0.00335 | 0.00331 | 0.00323 | 0.00311 | 0.00299 | 0.0029 | 0.00287 | 0.00291 | 0.00296 | 0.00298 | 0.00297 | 0.00293 | 0.00289 | 0.00285 | 0.00285 | 0.00291 | 0.00305 | 0.00328 | 0.00355 | 0.00382 | 0.00402 | 0.00415 | 0.00421 | 0.00424 | 0.00429 | 0.00436 | 0.00443 | 0.00449 | 0.00453 | 0.00451 | 0.00443 | 0.00427 | 0.00407 | 0.00386 | 0.00368 | 0.00352 | 0.00338 | 0.00322 | 0.00304 | 0.00285 | 0.0027 | 0.0026 | 0.00257 | 0.00262 | 0.00276 | 0.00301 | 0.00332 | 0.00363 | 0.00391 | 0.00412 | 0.00427 | 0.00436 | 0.00441 | 0.00443 | 0.00443 | 0.00446 | 0.0045 | 0.00456 | 0.00459 | 0.00458 | 0.00455 | 0.00449 | 0.00441 | 0.00428 | 0.00407 | 0.00383 | 0.00358 | 0.00339 | 0.00328 | 0.00324 | 0.00328 | 0.00339 | 0.00357 | 0.00381 | 0.00407 | 0.0043 | 0.00449 | 0.00462 | 0.00471 | 0.00477 | 0.00478 | 0.00475 | 0.00472 | 0.00469 | 0.00469 | 0.0047 | 0.00472 | 0.00475 | 0.00479 | 0.00486 | 0.00493 | 0.00498 | 0.00495 | 0.00483 | 0.00463 | 0.00441 | 0.00421 | 0.00406 | 0.00396 | 0.0039 | 0.00391 | 0.00401 | 0.0042 | 0.00443 | 0.00465 | 0.00483 | 0.00496 | 0.00508 | 0.00519 | 0.00528 | 0.00534 | 0.00536 | 0.00534 | 0.0053 | 0.00527 | 0.00525 | 0.00525 | 0.00524 | 0.00521 | 0.00515 | 0.00508 | 0.00501 | 0.00496 | 0.00496 | 0.005 | 0.00504 | 0.00506 | 0.00503 | 0.00495 | 0.00485 | 0.00473 | 0.00464 | 0.00459 | 0.00463 | 0.00476 | 0.00498 | 0.00525 | 0.00547 | 0.00562 | 0.00569 | 0.0057 | 0.00568 | 0.00564 | 0.00559 | 0.00555 | 0.00556 | 0.00559 | 0.00562 | 0.00564 | 0.00563 | 0.0056 | 0.00555 | 0.00549 | 0.00547 | 0.00547 | 0.0055 | 0.00553 | 0.00556 | 0.00557 | 0.00556 | 0.00555 | 0.00554 | 0.00553 | 0.00554 | 0.0056 | 0.00569 | 0.00581 | 0.0059 | 0.00594 | 0.00595 | 0.00592 | 0.00588 | 0.00584 | 0.00581 | 0.0058 | 0.00582 | 0.00586 | 0.00587 | 0.00584 | 0.00581 | 0.00579 | 0.00581 | 0.00585 | 0.00587 | 0.00587 | 0.00586 | 0.00584 | 0.00583 | 0.00581 | 0.00576 | 0.00571 | 0.00568 | 0.00569 | 0.00574 | 0.00581 | 0.00588 | 0.00593 | 0.00599 | 0.00603 | 0.00605 | 0.00601 | 0.00596 | 0.00593 | 0.00594 | 0.00596 | 0.00594 | 0.00586 | 0.00577 | 0.00571 | 0.00569 | 0.0057 | 0.0057 | 0.00568 | 0.00569 | 0.00578 | 0.00591 | 0.00601 | 0.00605 | 0.00605 | 0.00605 | 0.00606 | 0.00609 | 0.0061 | 0.00608 | 0.00606 | 0.00604 | 0.00604 | 0.00604 | 0.00605 | 0.00605 | 0.00606 | 0.00606 | 0.00606 | 0.00606 | 0.00605 | 0.00604 | 0.00603 | 0.00601 | 0.00598 | 0.00596 | 0.00596 | 0.00597 | 0.00595 | 0.00592 | 0.00589 | 0.00587 | 0.00587 | 0.00588 | 0.00589 | 0.0059 | 0.00592 | 0.00596 | 0.006 | 0.00602 | 0.00602 | 0.00601 | 0.00599 | 0.00599 | 0.006 | 0.00603 | 0.00605 | 0.00608 | 0.0061 | 0.00611 | 0.00611 | 0.0061 | 0.00608 | 0.00607 | 0.00605 | 0.00601 | 0.00597 | 0.00593 | 0.00592 | 0.00592 | 0.00593 | 0.00592 | 0.00589 | 0.00587 | 0.00586 | 0.00587 | 0.00587 | 0.00583 | 0.00579 | 0.00577 | 0.00578 | 0.00581 | 0.00583 | 0.00585 | 0.00587 | 0.00591 | 0.00597 | 0.00603 | 0.00605 | 0.00604 | 0.00602 | 0.00601 | 0.006 | 0.00599 | 0.00598 | 0.00598 | 0.00598 | 0.00599 | 0.006 | 0.00601 | 0.00602 | 0.00602 | 0.00602 | 0.00603 | 0.00605 | 0.00607 | 0.00608 | 0.00608 | 0.00606 | 0.00602 | 0.00598 | 0.00593 | 0.0059 | 0.00588 | 0.00587 | 0.00587 | 0.00586 | 0.00585 | 0.00585 | 0.00584 | 0.00582 | 0.0058 | 0.00579 | 0.0058 | 0.00582 | 0.00584 | 0.00586 | 0.00586 | 0.00586 | 0.00585 | 0.00586 | 0.00587 | 0.00588 | 0.0059 | 0.00592 | 0.00594 | 0.00596 | 0.00597 | 0.00597 | 0.00596 | 0.00594 | 0.00593 | 0.00592 | 0.00591 | 0.00591 | 0.0059 | 0.0059 | 0.00589 | 0.00589 | 0.00588 | 0.00585 | 0.00582 | 0.00579 | 0.00576 | 0.00573 | 0.00569 | 0.00566 | 0.00563 | 0.00561 | 0.0056 | 0.0056 | 0.0056 | 0.00561 | 0.00563 | 0.00565 | 0.00567 | 0.00568 | 0.00568 | 0.00567 | 0.00566 | 0.00565 | 0.00564 | 0.00563 | 0.00562 | 0.00562 | 0.00562 | 0.00564 | 0.00566 | 0.00569 | 0.00571 | 0.00572 | 0.00573 | 0.00574 | 0.00573 | 0.00572 | 0.00571 | 0.00571 | 0.00571 | 0.0057 | 0.00567 | 0.00563 | 0.00558 | 0.00553 | 0.00548 | 0.00544 | 0.00541 | 0.0054 | 0.00541 | 0.00545 | 0.00549 | 0.00553 | 0.00555 | 0.00556 | 0.00557 | 0.00558 | 0.00559 | 0.00558 | 0.00557 | 0.00556 | 0.00556 | 0.00556 | 0.00556 | 0.00556 | 0.00556 | 0.00555 | 0.00554 | 0.00553 | 0.00553 | 0.00552 | 0.00551 | 0.00551 | 0.00551 | 0.00551 | 0.00551 | 0.00552 | 0.00553 | 0.00553 | 0.00553 | 0.00551 | 0.00548 | 0.00546 | 0.00544 | 0.00544 | 0.00545 | 0.00545 | 0.00545 | 0.00546 | 0.00547 | 0.00547 | 0.00545 | 0.00541 | 0.00538 | 0.00536 | 0.00535 | 0.00534 | 0.00534 | 0.00533 | 0.00533 | 0.00534 | 0.00536 | 0.00539 | 0.00542 | 0.00545 | 0.00548 | 0.0055 | 0.00552 | 0.00553 | 0.00554 | 0.00553 | 0.00553 | 0.00552 | 0.00551 | 0.00551 | 0.0055 | 0.0055 | 0.00549 | 0.00547 | 0.00545 | 0.00543 | 0.00543 | 0.00543 | 0.00544 | 0.00544 | 0.00545 | 0.00547 | 0.00549 | 0.00551 | 0.00553 | 0.00552 | 0.0055 | 0.00549 | 0.00548 | 0.00548 | 0.00548 | 0.00546 | 0.00545 | 0.00545 | 0.00545 | 0.00546 | 0.00546 | 0.00546 | 0.00544 | 0.00544 | 0.00546 | 0.00548 | 0.00549 | 0.00549 | 0.00549 | 0.00548 | 0.00548 | 0.00547 | 0.00547 | 0.00545 | 0.00544 | 0.00542 | 0.00541 | 0.0054 | 0.00539 | 0.00538 | 0.00538 | 0.00537 | 0.00538 | 0.00541 | 0.00543 | 0.00545 | 0.00546 | 0.00546 | 0.00546 | 0.00547 | 0.00548 | 0.00548 | 0.00546 | 0.00545 | 0.00544 | 0.00544 | 0.00545 | 0.00545 | 0.00543 | 0.0054 | 0.00537 | 0.00537 | 0.00539 | 0.0054 | 0.0054 | 0.0054 | 0.00541 | 0.00542 | 0.00544 | 0.00544 | 0.00543 | 0.00541 | 0.00541 | 0.00542 | 0.00545 | 0.00545 | 0.00545 | 0.00544 | 0.00544 | 0.00544 | 0.00544 | 0.00543 | 0.00542 | 0.00543 | 0.00543 | 0.00543 | 0.00543 | 0.00543 | 0.00543 | 0.00544 | 0.00545 | 0.00546 | 0.00545 | 0.00544 | 0.00543 | 0.00542 | 0.00541 | 0.0054 | 0.00538 | 0.00537 | 0.00536 | 0.00536 | 0.00535 | 0.00533 | 0.00531 | 0.0053 | 0.0053 | 0.00532 | 0.00533 | 0.00533 | 0.00533 | 0.00532 | 0.00533 | 0.00532 | 0.00531 | 0.00529 | 0.00527 | 0.00526 | 0.00527 | 0.00529 | 0.0053 | 0.00531 | 0.00532 | 0.00533 | 0.00533 | 0.00533 | 0.00532 | 0.0053 | 0.00527 | 0.00525 | 0.00524 | 0.00522 | 0.00522 | 0.00522 | 0.00523 | 0.00524 | 0.00525 | 0.00526 | 0.00526 | 0.00525 | 0.00524 | 0.00522 | 0.00521 | 0.00519 | 0.00518 | 0.00518 | 0.00518 | 0.00519 | 0.0052 | 0.00522 | 0.00523 | 0.00524 | 0.00523 | 0.00522 | 0.00519 | 0.00517 | 0.00515 | 0.00513 | 0.00512 | 0.00512 | 0.00513 | 0.00515 | 0.00517 | 0.00518 | 0.00519 | 0.00518 | 0.00516 | 0.00513 | 0.00511 | 0.00511 | 0.00511 | 0.00512 | 0.00511 | 0.00511 | 0.00511 | 0.00513 | 0.00514 | 0.00513 | 0.00512 | 0.00511 | 0.00511 | 0.00511 | 0.0051 | 0.00509 | 0.00508 | 0.00507 | 0.00505 | 0.00504 | 0.00504 | 0.00504 | 0.00503 | 0.00501 | 0.00498 | 0.00497 | 0.00496 | 0.00497 | 0.00497 | 0.00497 | 0.00497 | 0.00498 | 0.00499 | 0.005 | 0.00499 | 0.00497 | 0.00496 | 0.00495 | 0.00494 | 0.00492 | 0.00492 | 0.00493 | 0.00495 | 0.00497 | 0.00499 | 0.00501 | 0.00503 | 0.00504 | 0.00504 | 0.00502 | 0.005 | 0.00497 | 0.00494 | 0.00493 | 0.00493 | 0.00493 | 0.00494 | 0.00496 | 0.00498 | 0.005 | 0.00501 | 0.00503 | 0.00505 | 0.00506 | 0.00508 | 0.0051 | 0.00511 | 0.0051 | 0.0051 | 0.00508 | 0.00507 | 0.00505 | 0.00503 | 0.00501 | 0.00499 | 0.00498 | 0.00496 | 0.00495 | 0.00493 | 0.00492 | 0.00491 | 0.00491 | 0.00492 | 0.00492 | 0.00493 | 0.00494 | 0.00495 | 0.00496 | 0.00497 | 0.00499 | 0.005 | 0.00501 | 0.00501 | 0.00502 | 0.00502 | 0.005 | 0.00498 | 0.00496 | 0.00494 | 0.00493 | 0.00492 | 0.00492 | 0.00494 | 0.00496 | 0.00499 | 0.00501 | 0.00501 | 0.005 | 0.00501 | 0.00502 | 0.00504 | 0.00505 | 0.00506 | 0.00508 | 0.0051 | 0.00512 | 0.00514 | 0.00514 | 0.00515 | 0.00515 | 0.00515 | 0.00516 | 0.00516 | 0.00517 | 0.00518 | 0.0052 | 0.00522 | 0.00525 | 0.00529 | 0.00533 | 0.00537 | 0.00541 | 0.00545 | 0.0055 | 0.00555 | 0.00561 | 0.00565 | 0.00569 | 0.00573 | 0.00577 | 0.00581 | 0.00584 | 0.00588 | 0.00593 | 0.00599 | 0.00605 | 0.00611 | 0.00618 | 0.00626 | 0.00634 | 0.00645 | 0.00658 | 0.00672 | 0.00686 | 0.007 | 0.00714 | 0.00727 | 0.00738 | 0.00749 | 0.0076 | 0.00772 | 0.00785 | 0.00798 | 0.00813 | 0.00829 | 0.00845 | 0.00862 | 0.00877 | 0.00891 | 0.00903 | 0.00915 | 0.00925 | 0.00937 | 0.0095 | 0.00965 | 0.00983 | 0.01004 | 0.01027 | 0.01052 | 0.01076 | 0.01099 | 0.0112 | 0.01141 | 0.0116 | 0.01179 | 0.01198 | 0.01216 | 0.01236 | 0.01257 | 0.0128 | 0.01303 | 0.01325 | 0.01347 | 0.01368 | 0.01387 | 0.01402 | 0.01414 | 0.0142 | 0.01422 | 0.01423 | 0.01428 | 0.01444 | 0.01473 | 0.01513 | 0.01558 | 0.01602 | 0.01643 | 0.01675 | 0.01697 | 0.01704 | 0.01696 | 0.01677 | 0.01656 | 0.01638 | 0.01627 | 0.01619 | 0.01613 | 0.01608 | 0.01607 | 0.01609 | 0.01612 | 0.01616 | 0.01619 | 0.01621 | 0.01623 | 0.01626 | 0.01631 | 0.01638 | 0.01646 | 0.01654 | 0.01661 | 0.01666 | 0.01668 | 0.01668 | 0.01662 | 0.01652 | 0.01639 | 0.01623 | 0.01606 | 0.01589 | 0.01571 | 0.01555 | 0.0154 | 0.01528 | 0.01519 | 0.01513 | 0.01507 | 0.01501 | 0.01494 | 0.01487 | 0.01477 | 0.01464 | 0.01451 | 0.01436 | 0.01423 | 0.01412 | 0.01401 | 0.01392 | 0.01384 | 0.01374 | 0.01364 | 0.01354 | 0.01342 | 0.01331 | 0.01322 | 0.01315 | 0.01311 | 0.0131 | 0.01311 | 0.01313 | 0.01314 | 0.01314 | 0.01313 | 0.0131 | 0.01306 | 0.01302 | 0.01299 | 0.01297 | 0.01296 | 0.01297 | 0.01298 | 0.01299 | 0.01301 | 0.01302 | 0.01304 | 0.01307 | 0.01311 | 0.01315 | 0.01321 | 0.01328 | 0.01336 | 0.01344 | 0.01354 | 0.01364 | 0.01374 | 0.01384 | 0.01394 | 0.01403 | 0.01413 | 0.01421 | 0.01428 | 0.01433 | 0.01436 | 0.01438 | 0.01437 | 0.01435 | 0.01432 | 0.01428 | 0.01425 | 0.01424 | 0.01425 | 0.01427 | 0.01431 | 0.01435 | 0.01439 | 0.01441 | 0.01443 | 0.01443 | 0.01442 | 0.01441 | 0.01439 | 0.01438 | 0.01438 | 0.01439 | 0.01445 | 0.01458 | 0.01478 | 0.01501 | 0.01522 | 0.01536 | 0.01538 | 0.0153 | 0.01512 | 0.01486 | 0.01455 | 0.01424 | 0.014 | 0.01385 | 0.0138 | 0.01379 | 0.01379 | 0.01377 | 0.01372 | 0.01365 | 0.01357 | 0.01349 | 0.01341 | 0.01336 | 0.01332 | 0.0133 | 0.01329 | 0.01329 | 0.01328 | 0.01325 | 0.01319 | 0.01311 | 0.013 | 0.01287 | 0.01272 | 0.01256 | 0.01241 | 0.01225 | 0.01211 | 0.01197 | 0.01184 | 0.01172 | 0.01162 | 0.01154 | 0.01147 | 0.01142 | 0.01138 | 0.01134 | 0.0113 | 0.01125 | 0.01119 | 0.01112 | 0.01103 | 0.01094 | 0.01083 | 0.01072 | 0.01061 | 0.01049 | 0.01037 | 0.01023 | 0.0101 | 0.00996 | 0.00983 | 0.00972 | 0.00962 | 0.00952 | 0.00944 | 0.00937 | 0.00931 | 0.00924 | 0.00919 | 0.00913 | 0.00907 | 0.00901 | 0.00895 | 0.00889 | 0.00883 | 0.00875 | 0.00867 | 0.00856 | 0.00845 | 0.00833 | 0.00819 | 0.00806 | 0.00793 | 0.0078 | 0.00768 | 0.00758 | 0.00749 | 0.00741 | 0.00734 | 0.00728 | 0.00723 | 0.00718 | 0.00714 | 0.00709 | 0.00703 | 0.00698 | 0.00691 | 0.00685 | 0.00679 | 0.00674 | 0.00668 | 0.00663 | 0.00659 | 0.00655 | 0.00652 | 0.00649 | 0.00647 | 0.00644 | 0.00643 | 0.00642 | 0.0064 | 0.00639 | 0.00638 | 0.00637 | 0.00636 | 0.00634 | 0.00632 | 0.00629 | 0.00626 | 0.00623 | 0.0062 | 0.00618 | 0.00615 | 0.00613 | 0.00612 | 0.0061 | 0.00609 | 0.00608 | 0.00608 | 0.00608 | 0.00607 | 0.00607 | 0.00607 | 0.00605 | 0.00604 | 0.00602 | 0.006 | 0.00599 | 0.00598 | 0.00598 | 0.00598 | 0.00598 | 0.00598 | 0.00598 | 0.00597 | 0.00596 | 0.00595 | 0.00594 | 0.00594 | 0.00594 | 0.00593 | 0.00593 | 0.00592 | 0.00591 | 0.00589 | 0.00588 | 0.00586 | 0.00585 | 0.00584 | 0.00583 | 0.00582 | 0.00581 | 0.0058 | 0.0058 | 0.0058 | 0.00581 | 0.00581 | 0.00581 | 0.00581 | 0.0058 | 0.00578 | 0.00576 | 0.00574 | 0.00572 | 0.0057 | 0.00569 | 0.00568 | 0.00568 | 0.00569 | 0.0057 | 0.00571 | 0.00572 | 0.00572 | 0.00572 | 0.0057 | 0.00568 | 0.00566 | 0.00563 | 0.00561 | 0.0056 | 0.0056 | 0.00561 | 0.00563 | 0.00565 | 0.00567 | 0.00569 | 0.0057 | 0.0057 | 0.0057 | 0.00569 | 0.00568 | 0.00567 | 0.00566 | 0.00565 | 0.00565 | 0.00565 | 0.00565 | 0.00564 | 0.00564 | 0.00563 | 0.00563 | 0.00563 | 0.00563 | 0.00562 | 0.00561 | 0.0056 | 0.00559 | 0.00558 | 0.00557 | 0.00556 | 0.00555 | 0.00555 | 0.00555 | 0.00556 | 0.00556 | 0.00555 | 0.00555 | 0.00555 | 0.00555 | 0.00556 | 0.00557 | 0.00558 | 0.00559 | 0.00558 | 0.00557 | 0.00555 | 0.00553 | 0.00551 | 0.0055 | 0.00549 | 0.0055 | 0.00552 | 0.00553 | 0.00553 | 0.00553 | 0.00551 | 0.00549 | 0.00548 | 0.00546 | 0.00546 | 0.00545 | 0.00545 | 0.00546 | 0.00547 | 0.00547 | 0.00547 | 0.00547 | 0.00546 | 0.00547 | 0.00547 | 0.00547 | 0.00546 | 0.00545 | 0.00544 | 0.00543 | 0.00542 | 0.0054 | 0.0054 | 0.00539 | 0.00539 | 0.0054 | 0.0054 | 0.0054 | 0.0054 | 0.00539 | 0.00538 | 0.00537 | 0.00536 | 0.00536 | 0.00536 | 0.00536 | 0.00535 | 0.00535 | 0.00534 | 0.00535 | 0.00536 | 0.00536 | 0.00535 | 0.00535 | 0.00536 | 0.00536 | 0.00537 | 0.00536 | 0.00535 | 0.00534 | 0.00533 | 0.00533 | 0.00532 | 0.00532 | 0.00532 | 0.00532 | 0.00533 | 0.00534 | 0.00535 | 0.00536 | 0.00536 | 0.00536 | 0.00536 | 0.00537 | 0.00537 | 0.00537 | 0.00537 | 0.00537 | 0.00536 | 0.00535 | 0.00533 | 0.00532 | 0.00532 | 0.00531 | 0.00532 | 0.00533 | 0.00535 | 0.00536 | 0.00537 | 0.00537 | 0.00537 | 0.00537 | 0.00537 | 0.00537 | 0.00537 | 0.00537 | 0.00537 | 0.00538 | 0.00538 | 0.00538 | 0.00538 | 0.00539 | 0.00541 | 0.00543 | 0.00545 | 0.00547 | 0.00549 | 0.00549 | 0.0055 | 0.00549 | 0.00548 | 0.00548 | 0.00547 | 0.00547 | 0.00547 | 0.00548 | 0.00549 | 0.0055 | 0.0055 | 0.0055 | 0.0055 | 0.00549 | 0.00549 | 0.0055 | 0.0055 | 0.00551 | 0.00552 | 0.00553 | 0.00555 | 0.00556 | 0.00557 | 0.00558 | 0.00558 | 0.00558 | 0.00557 | 0.00556 | 0.00554 | 0.00553 | 0.00552 | 0.00552 | 0.00551 | 0.00551 | 0.00551 | 0.00551 | 0.00551 | 0.00551 | 0.0055 | 0.0055 | 0.00549 | 0.00549 | 0.00547 | 0.00545 | 0.00543 | 0.00542 | 0.00541 | 0.00542 | 0.00543 | 0.00545 | 0.00547 | 0.0055 | 0.00552 | 0.00552 | 0.00552 | 0.00552 | 0.00552 | 0.00552 | 0.00552 | 0.00552 | 0.00551 | 0.00551 | 0.00551 | 0.00551 | 0.00549 | 0.00548 | 0.00546 | 0.00545 | 0.00544 | 0.00543 | 0.00542 | 0.0054 | 0.00538 | 0.00537 | 0.00537 | 0.00537 | 0.00538 | 0.0054 | 0.00541 | 0.00543 | 0.00545 | 0.00546 | 0.00547 | 0.00546 | 0.00545 | 0.00543 | 0.00541 | 0.00541 | 0.00541 | 0.00541 | 0.0054 | 0.00539 | 0.00538 | 0.00539 | 0.0054 | 0.00541 | 0.00541 | 0.00541 | 0.00542 | 0.00542 | 0.00542 | 0.00542 | 0.0054 | 0.00539 | 0.0054 | 0.00541 | 0.00543 | 0.00546 | 0.00549 | 0.00552 | 0.00555 | 0.00556 | 0.00555 | 0.00554 | 0.00551 | 0.00549 | 0.00546 | 0.00544 | 0.00542 | 0.00542 | 0.00541 | 0.00541 | 0.0054 | 0.00538 | 0.00537 | 0.00536 | 0.00537 | 0.00539 | 0.0054 | 0.00541 | 0.00541 | 0.00541 | 0.00541 | 0.0054 | 0.00538 | 0.00537 | 0.00536 | 0.00536 | 0.00536 | 0.00536 | 0.00535 | 0.00533 | 0.00531 | 0.00529 | 0.00528 | 0.00527 | 0.00526 | 0.00526 | 0.00526 | 0.00527 | 0.00529 | 0.00531 | 0.00532 | 0.00533 | 0.00534 | 0.00535 | 0.00536 | 0.00536 | 0.00537 | 0.00538 | 0.00539 | 0.00541 | 0.00543 | 0.00545 | 0.00546 | 0.00546 | 0.00544 | 0.00542 | 0.0054 | 0.00538 | 0.00536 | 0.00535 | 0.00534 | 0.00534 | 0.00535 | 0.00536 | 0.00537 | 0.00539 | 0.0054 | 0.00542 | 0.00544 | 0.00545 | 0.00545 | 0.00544 | 0.00542 | 0.0054 | 0.00538 | 0.00536 | 0.00534 | 0.00534 | 0.00534 | 0.00535 | 0.00536 | 0.00537 | 0.00537 | 0.00538 | 0.00538 | 0.00538 | 0.00537 | 0.00536 | 0.00535 | 0.00534 | 0.00533 | 0.00533 | 0.00532 | 0.00532 | 0.00533 | 0.00535 | 0.00536 | 0.00537 | 0.00539 | 0.0054 | 0.00542 | 0.00542 | 0.00543 | 0.00543 | 0.00543 | 0.00543 | 0.00543 | 0.00544 | 0.00544 | 0.00545 | 0.00545 | 0.00546 | 0.00546 | 0.00545 | 0.00544 | 0.00543 | 0.00542 | 0.00543 | 0.00545 | 0.00546 | 0.00546 | 0.00546 | 0.00545 | 0.00545 | 0.00545 | 0.00544 | 0.00543 | 0.00543 | 0.00542 | 0.00542 | 0.00541 | 0.0054 | 0.00539 | 0.00538 | 0.00538 | 0.00538 | 0.00538 | 0.00538 | 0.00538 | 0.00538 | 0.00538 | 0.00537 | 0.00536 | 0.00536 | 0.00535 | 0.00536 | 0.00537 | 0.00538 | 0.00538 | 0.00539 | 0.00539 | 0.0054 | 0.0054 | 0.00539 | 0.00537 | 0.00537 | 0.00537 | 0.00538 | 0.0054 | 0.00541 | 0.0054 | 0.0054 | 0.00541 | 0.00542 | 0.00543 | 0.00544 | 0.00544 | 0.00545 | 0.00545 | 0.00546 | 0.00547 | 0.00548 | 0.00549 | 0.0055 | 0.00552 | 0.00554 | 0.00555 | 0.00555 | 0.00554 | 0.00552 | 0.00549 | 0.00548 | 0.00547 | 0.00547 | 0.00548 | 0.00548 | 0.00549 | 0.0055 | 0.00551 | 0.00552 | 0.00551 | 0.0055 | 0.00548 | 0.00547 | 0.00547 | 0.00548 | 0.0055 | 0.00551 | 0.00552 | 0.00553 | 0.00553 | 0.00553 | 0.00552 | 0.00551 | 0.00549 | 0.00548 | 0.00547 | 0.00547 | 0.00548 | 0.00549 | 0.0055 | 0.00551 | 0.00554 | 0.00557 | 0.0056 | 0.00562 | 0.00564 | 0.00563 | 0.00561 | 0.00558 | 0.00554 | 0.00549 | 0.00546 | 0.00544 | 0.00544 | 0.00546 | 0.00548 | 0.00551 | 0.00554 | 0.00556 | 0.00557 | 0.00556 | 0.00555 | 0.00555 | 0.00554 | 0.00555 | 0.00556 | 0.00556 | 0.00556 | 0.00555 | 0.00553 | 0.00551 | 0.00549 | 0.00548 | 0.00544 | 0.00541 | 0.00541 | 0.00544 | 0.0055 | 0.00558 | 0.00567 | 0.00575 | 0.00582 | 0.00587 | 0.0059 | 0.00589 | 0.00584 | 0.00578 | 0.00571 | 0.00564 | 0.00557 | 0.00549 | 0.0054 | 0.0053 | 0.00518 | 0.00504 | 0.00489 | 0.00471 | 0.00451 | 0.00428 | 0.00404 | 0.00377 | 0.00349 | 0.00321 | 0.00295 | 0.00271 | 0.00251 | 0.00236 | 0.00225 | 0.00221 | 0.00224 | 0.00231 | 0.00244 | 0.00259 | 0.00277 | 0.00296 | 0.00314 | 0.00332 | 0.00348 | 0.00364 | 0.0038 | 0.00396 | 0.00409 | 0.00419 | 0.00426 | 0.00433 | 0.0044 | 0.00447 | 0.00455 | 0.00463 | 0.00472 | 0.00481 | 0.0049 | 0.00496 | 0.00496 | 0.00491 | 0.00483 | 0.00473 | 0.00463 | 0.00454 | 0.00443 | 0.0043 | 0.00415 | 0.00395 | 0.00364 | 0.00319 | 0.00258 | 0.00189 | 0.00127 | 0.00084 | 0.00065 | 0.00072 | 0.00104 | 0.00156 | 0.0022 | 0.00288 | 0.00349 | 0.00396 | 0.00426 | 0.00446 | 0.00461 | 0.00476 | 0.0049 | 0.005 | 0.00507 | 0.00509 | 0.00508 | 0.00504 | 0.00497 | 0.00487 | 0.00473 | 0.00456 | 0.00436 | 0.00411 | 0.00383 | 0.00353 | 0.00327 | 0.00305 | 0.00284 | 0.00267 | 0.00254 | 0.00247 | 0.00247 | 0.0025 | 0.00251 | 0.0025 | 0.0025 | 0.00251 | 0.00254 | 0.00255 | 0.00253 | 0.00253 | 0.00253 | 0.00258 | 0.00264 | 0.00268 | 0.0027 | 0.0027 | 0.00266 | 0.00262 | 0.00255 | 0.00244 | 0.00236 | 0.00229 | 0.00223 | 0.00223 | 0.00224 | 0.00228 | 0.00235 | 0.00243 | 0.00251 | 0.00262 | 0.00272 | 0.00283 | 0.00297 | 0.00308 | 0.00319 | 0.00331 | 0.0034 | 0.00349 | 0.00359 | 0.00368 | 0.00378 | 0.00389 | 0.00398 | 0.00407 | 0.00416 | 0.00424 | 0.00433 | 0.00443 | 0.00453 | 0.00463 | 0.00474 | 0.00486 | 0.00497 | 0.00508 | 0.00519 | 0.0053 | 0.0054 | 0.00551 | 0.0056 | 0.00569 | 0.00577 | 0.00582 | 0.00586 | 0.00587 | 0.00587 | 0.00586 | 0.00585 | 0.00584 | 0.00584 | 0.00586 | 0.0059 | 0.00595 | 0.00601 | 0.00606 | 0.00609 | 0.0061 | 0.00609 | 0.00606 | 0.00602 | 0.00598 | 0.00594 | 0.00592 | 0.00589 | 0.00587 | 0.00586 | 0.00585 | 0.00582 | 0.00579 | 0.00575 | 0.0057 | 0.00566 | 0.00563 | 0.0056 | 0.00557 | 0.00556 | 0.00555 | 0.00555 | 0.00557 | 0.00559 | 0.0056 | 0.00561 | 0.0056 | 0.00558 | 0.00556 | 0.00553 | 0.00551 | 0.00549 | 0.00548 | 0.00548 | 0.00548 | 0.00548 | 0.00548 | 0.00549 | 0.00549 | 0.0055 | 0.00552 | 0.00556 | 0.00561 | 0.00567 | 0.00574 | 0.0058 | 0.00585 | 0.00589 | 0.00592 | 0.00592 | 0.0059 | 0.00586 | 0.00581 | 0.00575 | 0.0057 | 0.00565 | 0.00562 | 0.00561 | 0.00563 | 0.00565 | 0.00567 | 0.00568 | 0.0057 | 0.00572 | 0.00572 | 0.00571 | 0.0057 | 0.0057 | 0.00571 | 0.00571 | 0.0057 | 0.00568 | 0.00566 | 0.00565 | 0.00566 | 0.00567 | 0.00569 | 0.0057 | 0.00571 | 0.00572 | 0.00572 | 0.0057 | 0.00566 | 0.00562 | 0.00558 | 0.00557 | 0.00558 | 0.00559 | 0.00561 | 0.00563 | 0.00564 | 0.00568 | 0.00572 | 0.00578 | 0.00581 | 0.00583 | 0.00584 | 0.00585 | 0.00584 | 0.00583 | 0.00581 | 0.0058 | 0.00577 | 0.00575 | 0.00573 | 0.00571 | 0.0057 | 0.00569 | 0.0057 | 0.00572 | 0.00576 | 0.0058 | 0.00585 | 0.00589 | 0.0059 | 0.00589 | 0.00586 | 0.00583 | 0.0058 | 0.00578 | 0.00581 | 0.00586 | 0.0059 | 0.0059 | 0.00585 | 0.00575 | 0.00563 | 0.00553 | 0.00545 | 0.00538 | 0.00535 | 0.00537 | 0.00545 | 0.00554 | 0.00561 | 0.00563 | 0.0056 | 0.00554 | 0.0055 | 0.00547 | 0.00545 | 0.00544 | 0.00542 | 0.00541 | 0.0054 | 0.00538 | 0.00536 | 0.00536 | 0.00537 | 0.00541 | 0.00547 | 0.00558 | 0.00574 | 0.00593 | 0.00612 | 0.00626 | 0.00629 | 0.00619 | 0.006 | 0.00574 | 0.00545 | 0.00517 | 0.00494 | 0.0048 | 0.00477 | 0.00481 | 0.00491 | 0.00502 | 0.00511 | 0.00518 | 0.00523 | 0.00527 | 0.00531 | 0.00535 | 0.00536 | 0.00534 | 0.00528 | 0.00518 | 0.00508 | 0.005 | 0.00496 | 0.00495 | 0.00496 | 0.005 | 0.00505 | 0.00511 | 0.00514 | 0.00513 | 0.00508 | 0.00502 | 0.00496 | 0.0049 | 0.00486 | 0.00483 | 0.00482 | 0.00484 | 0.00488 | 0.00492 | 0.00495 | 0.00497 | 0.00499 | 0.00502 | 0.00506 | 0.00509 | 0.00512 | 0.00515 | 0.0052 | 0.00525 | 0.00529 | 0.00533 | 0.00534 | 0.00535 | 0.00535 | 0.00535 | 0.00534 | 0.00534 | 0.00534 | 0.00533 | 0.00534 | 0.00537 | 0.00541 | 0.00547 | 0.00551 | 0.00554 | 0.00555 | 0.00556 | 0.00556 | 0.00555 | 0.00554 | 0.00554 | 0.00555 | 0.00555 | 0.00554 | 0.00552 | 0.00549 | 0.00546 | 0.00541 | 0.00537 | 0.00535 | 0.00537 | 0.00542 | 0.00551 | 0.00561 | 0.0057 | 0.00577 | 0.00583 | 0.00586 | 0.00586 | 0.00581 | 0.00573 | 0.00565 | 0.00556 | 0.00548 | 0.00541 | 0.00534 | 0.00529 | 0.00526 | 0.00527 | 0.00532 | 0.00539 | 0.00548 | 0.00558 | 0.00567 | 0.00575 | 0.00579 | 0.00581 | 0.0058 | 0.00578 | 0.00576 | 0.00575 | 0.00576 | 0.00579 | 0.00582 | 0.00585 | 0.00587 | 0.00587 | 0.00586 | 0.00583 | 0.00581 | 0.0058 | 0.00582 | 0.00587 | 0.00593 | 0.00599 | 0.00605 | 0.00609 | 0.00613 | 0.00614 | 0.00612 | 0.00607 | 0.006 | 0.00593 | 0.00587 | 0.00584 | 0.00582 | 0.00582 | 0.00583 | 0.00584 | 0.00585 | 0.00584 | 0.00581 | 0.00578 | 0.00573 | 0.00567 | 0.00561 | 0.00558 | 0.0056 | 0.00569 | 0.00581 | 0.00593 | 0.00606 | 0.0062 | 0.00633 | 0.00644 | 0.0065 | 0.00651 | 0.00647 | 0.00641 | 0.00635 | 0.00631 | 0.00625 | 0.00619 | 0.00613 | 0.00608 | 0.00605 | 0.00603 | 0.00601 | 0.006 | 0.00601 | 0.00606 | 0.00613 | 0.00622 | 0.00631 | 0.00638 | 0.00642 | 0.00642 | 0.00638 | 0.00631 | 0.00621 | 0.0061 | 0.00599 | 0.00589 | 0.00581 | 0.00575 | 0.00569 | 0.00562 | 0.00555 | 0.00551 | 0.00551 | 0.00554 | 0.00555 | 0.00552 | 0.00545 | 0.00538 | 0.00531 | 0.00522 | 0.0051 | 0.005 | 0.00495 | 0.00499 | 0.0051 | 0.00525 | 0.00542 | 0.00559 | 0.00577 | 0.00595 | 0.00609 | 0.00618 | 0.00623 | 0.00626 | 0.00625 | 0.00622 | 0.00616 | 0.00607 | 0.00598 | 0.00586 | 0.00574 | 0.00562 | 0.00551 | 0.00543 | 0.00538 | 0.00534 | 0.00532 | 0.00531 | 0.0053 | 0.00529 | 0.00525 | 0.0052 | 0.00517 | 0.00514 | 0.00506 | 0.00493 | 0.00481 | 0.00474 | 0.00473 | 0.00475 | 0.0048 | 0.00485 | 0.00493 | 0.00505 | 0.00519 | 0.00529 | 0.00533 | 0.00535 | 0.00543 | 0.0056 | 0.00583 | 0.00609 | 0.00633 | 0.00656 | 0.00676 | 0.00692 | 0.00702 | 0.00707 | 0.00706 | 0.007 | 0.00692 | 0.00681 | 0.00668 | 0.00651 | 0.00628 | 0.00601 | 0.00577 | 0.00561 | 0.00551 | 0.00545 | 0.00539 | 0.00534 | 0.00531 | 0.0053 | 0.00531 | 0.00531 | 0.00533 | 0.00538 | 0.00548 | 0.0056 | 0.00569 | 0.00572 | 0.0057 | 0.00564 | 0.00556 | 0.00548 | 0.0054 | 0.00534 | 0.0053 | 0.00529 | 0.00529 | 0.00529 | 0.0053 | 0.00531 | 0.00532 | 0.00537 | 0.00546 | 0.00554 | 0.00557 | 0.0055 | 0.00542 | 0.00539 | 0.0054 | 0.00536 | 0.00524 | 0.00509 | 0.00497 | 0.00494 | 0.00499 | 0.00506 | 0.00511 | 0.00515 | 0.00527 | 0.00546 | 0.00567 | 0.0058 | 0.00584 | 0.00583 | 0.00581 | 0.00578 | 0.00575 | 0.0057 | 0.00565 | 0.00561 | 0.00557 | 0.00552 | 0.00543 | 0.00533 | 0.00526 | 0.00525 | 0.00527 | 0.00524 | 0.0051 | 0.00489 | 0.0047 | 0.00466 | 0.00476 | 0.00488 | 0.00495 | 0.005 | 0.0051 | 0.00526 | 0.00539 | 0.00541 | 0.00529 | 0.00513 | 0.00506 | 0.00515 | 0.00531 | 0.00541 | 0.00539 | 0.00531 | 0.00522 | 0.00516 | 0.00514 | 0.00514 | 0.00517 | 0.00523 | 0.00532 | 0.00543 | 0.00553 | 0.00559 | 0.00562 | 0.00561 | 0.00555 | 0.00545 | 0.00536 | 0.00531 | 0.00531 | 0.00533 | 0.00534 | 0.00531 | 0.00523 | 0.0051 | 0.005 | 0.00498 | 0.00504 | 0.00511 | 0.00517 | 0.00522 | 0.00527 | 0.0053 | 0.00532 | 0.00528 | 0.00521 | 0.00513 | 0.00513 | 0.00523 | 0.00536 | 0.00544 | 0.00544 | 0.00539 | 0.00532 | 0.00526 | 0.00523 | 0.00522 | 0.00523 | 0.00527 | 0.00532 | 0.00535 | 0.00532 | 0.00519 | 0.00499 | 0.00482 | 0.00474 | 0.00475 | 0.0048 | 0.00486 | 0.00489 | 0.00492 | 0.00492 | 0.00487 | 0.00476 | 0.00463 | 0.00454 | 0.00458 | 0.00473 | 0.00491 | 0.00504 | 0.00512 | 0.00516 | 0.00516 | 0.00514 | 0.00513 | 0.00514 | 0.00518 | 0.00525 | 0.00531 | 0.00536 | 0.00538 | 0.00536 | 0.00531 | 0.00526 | 0.0052 | 0.00512 | 0.00493 | 0.00464 | 0.00431 | 0.0041 | 0.0041 | 0.00424 | 0.00438 | 0.00447 | 0.0045 | 0.00453 | 0.00455 | 0.00451 | 0.00439 | 0.00424 | 0.0042 | 0.00434 | 0.00462 | 0.00489 | 0.00503 | 0.00501 | 0.00484 | 0.00459 | 0.00436 | 0.00427 | 0.00439 | 0.00468 | 0.00497 | 0.00514 | 0.00517 | 0.00512 | 0.00505 | 0.00495 | 0.00479 | 0.00461 | 0.0045 | 0.00454 | 0.00471 | 0.00491 | 0.00502 | 0.00502 | 0.00498 | 0.00497 | 0.00501 | 0.00508 | 0.00511 | 0.00508 | 0.005 | 0.00489 | 0.00478 | 0.0047 | 0.00467 | 0.00469 | 0.00474 | 0.00477 | 0.00478 | 0.00477 | 0.00474 | 0.00472 | 0.00468 | 0.00464 | 0.00459 | 0.00455 | 0.00452 | 0.00446 | 0.00436 | 0.00425 | 0.00419 | 0.00419 | 0.00423 | 0.00429 | 0.00433 | 0.00435 | 0.0043 | 0.00414 | 0.00392 | 0.00374 | 0.00372 | 0.00389 | 0.00419 | 0.0045 | 0.00472 | 0.00481 | 0.0048 | 0.00469 | 0.00448 | 0.00423 | 0.00404 | 0.004 | 0.00411 | 0.00425 | 0.00436 | 0.0044 | 0.00443 | 0.00447 | 0.00454 | 0.0046 | 0.00464 | 0.00466 | 0.00467 | 0.00464 | 0.00452 | 0.00427 | 0.00399 | 0.00387 | 0.00405 | 0.00451 | 0.00506 | 0.00548 | 0.00566 | 0.00562 | 0.00543 | 0.00512 | 0.00469 | 0.00418 | 0.0037 | 0.00342 | 0.00339 | 0.00358 | 0.0039 | 0.00425 | 0.00457 | 0.00482 | 0.00494 | 0.00493 | 0.0048 | 0.00463 | 0.00448 | 0.00436 | 0.00426 | 0.00421 | 0.00421 | 0.00425 | 0.00426 | 0.0042 | 0.00406 | 0.00385 | 0.00363 | 0.00349 | 0.00346 | 0.00351 | 0.00355 | 0.00352 | 0.00341 | 0.00328 | 0.00323 | 0.00326 | 0.0033 | 0.00328 | 0.00326 | 0.0034 | 0.00376 | 0.00424 | 0.00465 | 0.00482 | 0.00471 | 0.00442 | 0.00415 | 0.00409 | 0.00427 | 0.00456 | 0.00484 | 0.00503 | 0.00512 | 0.00507 | 0.00482 | 0.00438 | 0.0038 | 0.00328 | 0.00305 | 0.00322 | 0.00368 | 0.00419 | 0.00458 | 0.00481 | 0.00491 | 0.00492 | 0.00479 | 0.00452 | 0.0042 | 0.00399 | 0.00402 | 0.00424 | 0.00451 | 0.00472 | 0.00484 | 0.00489 | 0.00481 | 0.00454 | 0.00408 | 0.00354 | 0.00314 | 0.00304 | 0.00321 | 0.00346 | 0.00363 | 0.00374 | 0.00391 | 0.00421 | 0.00459 | 0.00491 | 0.00502 | 0.00484 | 0.00438 | 0.00385 | 0.00354 | 0.00361 | 0.00395 | 0.00431 | 0.00451 | 0.00457 | 0.00462 | 0.00473 | 0.00481 | 0.00471 | 0.00442 | 0.00416 | 0.00415 | 0.00439 | 0.00462 | 0.00462 | 0.00439 | 0.00408 | 0.00387 | 0.00373 | 0.00355 | 0.00331 | 0.00321 | 0.0035 | 0.00422 | 0.00513 | 0.00596 | 0.00649 | 0.00668 | 0.00649 | 0.00592 | 0.00496 | 0.00376 | 0.00266 | 0.00207 | 0.00224 | 0.00302 | 0.00398 | 0.00473 | 0.00513 | 0.00524 | 0.00519 | 0.00504 | 0.00488 | 0.00477 | 0.0048 | 0.00502 | 0.00539 | 0.00577 | 0.00595 | 0.00582 | 0.00545 | 0.00502 | 0.00477 | 0.00478 | 0.00506 | 0.00553 | 0.00602 | 0.00641 | 0.00657 | 0.00647 | 0.00608 | 0.00543 | 0.0046 | 0.00385 | 0.00351 | 0.00389 | 0.00502 | 0.00661 | 0.00819 | 0.00934 | 0.00982 | 0.00956 | 0.00867 | 0.00736 | 0.00596 | 0.00486 | 0.00441 | 0.00471 | 0.00554 | 0.00642 | 0.00696 | 0.00701 | 0.00662 | 0.00598 | 0.00531 | 0.00477 | 0.00445 | 0.00435 | 0.00441 | 0.00466 | 0.00515 | 0.00588 | 0.00671 | 0.00745 | 0.00795 | 0.00812 | 0.00794 | 0.00744 | 0.00669 | 0.00587 | 0.00522 | 0.00498 | 0.00517 | 0.0056 | 0.00595 | 0.00609 | 0.00607 | 0.00607 | 0.00616 | 0.00631 | 0.00641 | 0.00642 | 0.00633 | 0.00614 | 0.00581 | 0.00543 | 0.0052 | 0.00531 | 0.00579 | 0.00652 | 0.00725 | 0.00776 | 0.00794 | 0.00775 | 0.00723 | 0.0065 | 0.00577 | 0.00527 | 0.00515 | 0.00534 | 0.00568 | 0.00596 | 0.00612 | 0.00616 | 0.00611 | 0.00603 | 0.00596 | 0.00591 | 0.0059 | 0.00593 | 0.00597 | 0.00602 | 0.00606 | 0.00607 | 0.00606 | 0.00603 | 0.00601 | 0.00603 | 0.00607 | 0.00612 | 0.00616 | 0.00619 | 0.00618 | 0.00616 | 0.00612 | 0.00608 | 0.00604 | 0.00601 | 0.006 | 0.00602 | 0.00606 | 0.00609 | 0.00612 | 0.00613 | 0.00614 | 0.00614 | 0.00615 | 0.00614 | 0.00608 | 0.00592 | 0.00565 | 0.00535 | 0.00519 | 0.00533 | 0.0058 | 0.00645 | 0.00706 | 0.00746 | 0.00754 | 0.00728 | 0.00671 | 0.00599 | 0.00535 | 0.00503 | 0.00511 | 0.00551 | 0.00598 | 0.00634 | 0.00649 | 0.00647 | 0.00628 | 0.0059 | 0.00533 | 0.00467 | 0.00406 | 0.00369 | 0.00373 | 0.00436 | 0.00557 | 0.00708 | 0.00851 | 0.00949 | 0.0098 | 0.00941 | 0.00841 | 0.00695 | 0.00525 | 0.00366 | 0.00261 | 0.00235 | 0.00275 | 0.0034 | 0.00388 | 0.00403 | 0.00392 | 0.00378 | 0.00375 | 0.00376 | 0.00365 | 0.00336 | 0.00295 | 0.00259 | 0.00242 | 0.00253 | 0.00305 | 0.00398 | 0.00518 | 0.00634 | 0.00719 | 0.00747 | 0.00712 | 0.00627 | 0.00521 | 0.00424 | 0.00357 | 0.0033 | 0.00344 | 0.00385 | 0.00427 | 0.00448 | 0.0044 | 0.00409 | 0.00367 | 0.00333 | 0.0032 | 0.00324 | 0.00327 | 0.00314 | 0.00292 | 0.0028 | 0.00297 | 0.00341 | 0.0039 | 0.00421 | 0.00427 | 0.00417 | 0.00402 | 0.00381 | 0.00347 | 0.00302 | 0.00264 | 0.00254 | 0.00275 | 0.00307 | 0.00322 | 0.00302 | 0.00254 | 0.00193 | 0.00135 | 0.00095 | 0.00089 | 0.00131 | 0.00216 | 0.00328 | 0.00443 | 0.0054 | 0.00602 | 0.00619 | 0.00589 | 0.00521 | 0.00438 | 0.00371 | 0.00345 | 0.00363 | 0.00411 | 0.0047 | 0.00526 | 0.00569 | 0.0059 | 0.00589 | 0.00565 | 0.0053 | 0.00496 | 0.00474 | 0.00464 | 0.00459 | 0.0046 | 0.00467 | 0.00479 | 0.0049 | 0.00492 | 0.00484 | 0.0047 | 0.00462 | 0.00468 | 0.00491 | 0.00524 | 0.00556 | 0.00582 | 0.006 | 0.00611 | 0.00614 | 0.00612 | 0.00604 | 0.00588 | 0.00558 | 0.00522 | 0.00494 | 0.00487 | 0.00505 | 0.00536 | 0.00567 | 0.00591 | 0.00607 | 0.00618 | 0.00617 | 0.006 | 0.00572 | 0.00553 | 0.00562 | 0.00604 | 0.00663 | 0.00715 | 0.00744 | 0.00745 | 0.00718 | 0.00669 | 0.00608 | 0.00554 | 0.00528 | 0.00543 | 0.00592 | 0.00651 | 0.00695 | 0.00712 | 0.00702 | 0.00671 | 0.00629 | 0.00584 | 0.00548 | 0.00531 | 0.00542 | 0.00582 | 0.00637 | 0.00689 | 0.00725 | 0.00741 | 0.00743 | 0.0074 | 0.00735 | 0.0073 | 0.00724 | 0.00719 | 0.00718 | 0.00718 | 0.00715 | 0.00704 | 0.00692 | 0.00688 | 0.00698 | 0.00713 | 0.00723 | 0.00725 | 0.00717 | 0.00701 | 0.00677 | 0.00646 | 0.00616 | 0.006 | 0.00608 | 0.00638 | 0.00677 | 0.00709 | 0.00725 | 0.00726 | 0.00723 | 0.0072 | 0.0072 | 0.0072 | 0.00717 | 0.00708 | 0.00699 | 0.00697 | 0.00704 | 0.00715 | 0.00721 | 0.00721 | 0.0072 | 0.00721 | 0.00725 | 0.00726 | 0.00727 | 0.00734 | 0.00759 | 0.00807 | 0.00869 | 0.00931 | 0.00981 | 0.01016 | 0.01036 | 0.01045 | 0.01051 | 0.01058 | 0.01069 | 0.01084 | 0.01096 | 0.01101 | 0.01096 | 0.01082 | 0.01062 | 0.01042 | 0.01022 | 0.00999 | 0.0097 | 0.00935 | 0.00897 | 0.00866 | 0.00851 | 0.00855 | 0.00877 | 0.00912 | 0.00955 | 0.01003 | 0.01043 | 0.01061 | 0.0105 | 0.01015 | 0.00972 | 0.00938 | 0.00919 | 0.00912 | 0.00914 | 0.00923 | 0.00938 | 0.00957 | 0.00979 | 0.00998 | 0.01015 | 0.0103 | 0.01044 | 0.01052 | 0.01048 | 0.0103 | 0.01002 | 0.00973 | 0.00951 | 0.00939 | 0.00935 | 0.00932 | 0.00925 | 0.00912 | 0.00896 | 0.00878 | 0.00861 | 0.00846 | 0.00835 | 0.0083 | 0.00832 | 0.00835 | 0.00834 | 0.00825 | 0.0081 | 0.00792 | 0.00769 | 0.00744 | 0.0072 | 0.00699 | 0.00683 | 0.00672 | 0.00667 | 0.00667 | 0.00671 | 0.00683 | 0.00702 | 0.00722 | 0.00736 | 0.00742 | 0.00741 | 0.00737 | 0.00733 | 0.00732 | 0.00733 | 0.00735 | 0.00736 | 0.00737 | 0.00738 | 0.00739 | 0.00738 | 0.00736 | 0.00733 | 0.00726 | 0.00717 | 0.00704 | 0.00689 | 0.0067 | 0.00644 | 0.00609 | 0.00571 | 0.00537 | 0.00514 | 0.00504 | 0.00506 | 0.00521 | 0.00545 | 0.0058 | 0.00619 | 0.00657 | 0.00685 | 0.00703 | 0.00711 | 0.00713 | 0.00713 | 0.00711 | 0.00708 | 0.00706 | 0.00705 | 0.00707 | 0.00709 | 0.0071 | 0.00709 | 0.00706 | 0.007 | 0.00695 | 0.00689 | 0.00683 | 0.00676 | 0.00667 | 0.00659 | 0.0065 | 0.00641 | 0.00633 | 0.00626 | 0.00623 | 0.00623 | 0.00626 | 0.00632 | 0.0064 | 0.0065 | 0.0066 | 0.0067 | 0.00679 | 0.00687 | 0.00693 | 0.00699 | 0.00704 | 0.00708 | 0.0071 | 0.00712 | 0.00714 | 0.00716 | 0.00718 | 0.0072 | 0.00721 | 0.0072 | 0.00718 | 0.00714 | 0.00709 | 0.00705 | 0.00703 | 0.00703 | 0.00705 | 0.00708 | 0.00712 | 0.00716 | 0.00718 | 0.00717 | 0.00712 | 0.00706 | 0.007 | 0.00696 | 0.00694 | 0.00696 | 0.007 | 0.00708 | 0.00716 | 0.00725 | 0.00732 | 0.00737 | 0.00742 | 0.00745 | 0.00747 | 0.00749 | 0.00752 | 0.00755 | 0.0076 | 0.00765 | 0.00769 | 0.00772 | 0.00775 | 0.00778 | 0.00781 | 0.00784 | 0.00787 | 0.00789 | 0.00793 | 0.00799 | 0.00805 | 0.00813 | 0.00823 | 0.00834 | 0.00848 | 0.00864 | 0.0088 | 0.00895 | 0.00909 | 0.00924 | 0.0094 | 0.00953 | 0.00965 | 0.00975 | 0.00983 | 0.0099 | 0.00997 | 0.01002 | 0.01007 | 0.01011 | 0.01016 | 0.0102 | 0.01024 | 0.01028 | 0.01033 | 0.01039 | 0.01044 | 0.01047 | 0.01046 | 0.01043 | 0.01036 | 0.01026 | 0.01011 | 0.00994 | 0.0098 | 0.00976 | 0.00984 | 0.00998 | 0.01011 | 0.01018 | 0.01018 | 0.01013 | 0.01002 | 0.00987 | 0.0097 | 0.00954 | 0.00946 | 0.00949 | 0.0096 | 0.00976 | 0.0099 | 0.01002 | 0.01011 | 0.01018 | 0.01023 | 0.01026 | 0.01027 | 0.01026 | 0.01022 | 0.01017 | 0.01011 | 0.01005 | 0.00999 | 0.00993 | 0.00987 | 0.00981 | 0.00975 | 0.00968 | 0.0096 | 0.0095 | 0.00939 | 0.00928 | 0.00916 | 0.00905 | 0.00895 | 0.00886 | 0.00876 | 0.00866 | 0.00855 | 0.00844 | 0.00833 | 0.00824 | 0.00816 | 0.0081 | 0.00805 | 0.00802 | 0.008 | 0.00798 | 0.00795 | 0.00791 | 0.00786 | 0.0078 | 0.00775 | 0.00771 | 0.00766 | 0.00762 | 0.00759 | 0.00756 | 0.00753 | 0.00752 | 0.0075 | 0.00749 | 0.00748 | 0.00747 | 0.00746 | 0.00745 | 0.00743 | 0.00741 | 0.00738 | 0.00736 | 0.00734 | 0.00731 | 0.00727 | 0.00724 | 0.00721 | 0.00719 | 0.00717 | 0.00716 | 0.00715 | 0.00716 | 0.00718 | 0.0072 | 0.00722 | 0.00722 | 0.00721 | 0.00718 | 0.00714 | 0.0071 | 0.00704 | 0.00698 | 0.00692 | 0.00687 | 0.00685 | 0.00685 | 0.00687 | 0.00689 | 0.00692 | 0.00695 | 0.00699 | 0.00702 | 0.00704 | 0.00705 | 0.00706 | 0.00707 | 0.00708 | 0.00709 | 0.0071 | 0.0071 | 0.00711 | 0.00711 | 0.00711 | 0.00711 | 0.00712 | 0.00713 | 0.00714 | 0.00716 | 0.00717 | 0.00717 | 0.00718 | 0.00719 | 0.00721 | 0.00722 | 0.00722 | 0.00722 | 0.00722 | 0.00722 | 0.00721 | 0.00721 | 0.0072 | 0.00719 | 0.00718 | 0.00717 | 0.00718 | 0.00719 | 0.00721 | 0.00723 | 0.00726 | 0.00728 | 0.0073 | 0.00731 | 0.00733 | 0.00734 | 0.00736 | 0.00737 | 0.00738 | 0.0074 | 0.00742 | 0.00744 | 0.00747 | 0.0075 | 0.00753 | 0.00757 | 0.00761 | 0.00765 | 0.00769 | 0.00772 | 0.00775 | 0.00778 | 0.0078 | 0.00783 | 0.00787 | 0.0079 | 0.00794 | 0.00799 | 0.00805 | 0.00812 | 0.0082 | 0.00827 | 0.00834 | 0.00841 | 0.00849 | 0.00856 | 0.00864 | 0.00872 | 0.00882 | 0.00892 | 0.00903 | 0.00915 | 0.00927 | 0.0094 | 0.00955 | 0.00971 | 0.00988 | 0.01006 | 0.01023 | 0.01041 | 0.01059 | 0.01077 | 0.01094 | 0.0111 | 0.01127 | 0.01144 | 0.01162 | 0.01179 | 0.01195 | 0.01206 | 0.01213 | 0.01216 | 0.01217 | 0.01215 | 0.01213 | 0.0121 | 0.01209 | 0.01211 | 0.01217 | 0.01225 | 0.01237 | 0.01256 | 0.01283 | 0.01317 | 0.01356 | 0.01396 | 0.01438 | 0.01479 | 0.01519 | 0.01555 | 0.01587 | 0.01618 | 0.0165 | 0.01685 | 0.01724 | 0.01765 | 0.01806 | 0.01846 | 0.01886 | 0.01925 | 0.01961 | 0.01995 | 0.02024 | 0.02049 | 0.0207 | 0.02085 | 0.02095 | 0.021 | 0.02098 | 0.02088 | 0.0207 | 0.02045 | 0.02022 | 0.02012 | 0.02024 | 0.02059 | 0.02107 | 0.02159 | 0.02203 | 0.02232 | 0.02238 | 0.02218 | 0.02173 | 0.02112 | 0.02051 | 0.02008 | 0.01996 | 0.02013 | 0.02047 | 0.02087 | 0.02124 | 0.02154 | 0.02172 | 0.02178 | 0.02172 | 0.02158 | 0.02143 | 0.02131 | 0.02126 | 0.02125 | 0.02123 | 0.02119 | 0.02111 | 0.02102 | 0.02091 | 0.02079 | 0.02066 | 0.02052 | 0.02037 | 0.02019 | 0.01999 | 0.01974 | 0.01946 | 0.01918 | 0.01892 | 0.01872 | 0.01855 | 0.01837 | 0.01815 | 0.01787 | 0.01753 | 0.01713 | 0.01667 | 0.01615 | 0.0156 | 0.01505 | 0.01457 | 0.01423 | 0.0141 | 0.01417 | 0.01435 | 0.01456 | 0.01471 | 0.01476 | 0.01468 | 0.01446 | 0.01409 | 0.01361 | 0.01311 | 0.01271 | 0.01246 | 0.01236 | 0.01232 | 0.0123 | 0.01227 | 0.01223 | 0.01217 | 0.01209 | 0.012 | 0.01189 | 0.01177 | 0.01165 | 0.01151 | 0.01136 | 0.0112 | 0.01104 | 0.01087 | 0.01069 | 0.01052 | 0.01036 | 0.01021 | 0.01008 | 0.00996 | 0.00985 | 0.00973 | 0.00961 | 0.00947 | 0.00933 | 0.00919 | 0.00904 | 0.00889 | 0.00876 | 0.00864 | 0.00855 | 0.00848 | 0.0084 | 0.00833 | 0.00826 | 0.00819 | 0.00812 | 0.00805 | 0.00798 | 0.0079 | 0.00783 | 0.00776 | 0.0077 | 0.00765 | 0.0076 | 0.00756 | 0.00753 | 0.00751 | 0.00749 | 0.00748 | 0.00746 | 0.00744 | 0.00741 | 0.00738 | 0.00735 | 0.00733 | 0.00731 | 0.00729 | 0.00726 | 0.00724 | 0.0072 | 0.00717 | 0.00713 | 0.00709 | 0.00707 | 0.00705 | 0.00703 | 0.00702 | 0.00702 | 0.007 | 0.00698 | 0.00696 | 0.00694 | 0.00692 | 0.00691 | 0.00691 | 0.00692 | 0.00693 | 0.00694 | 0.00694 | 0.00693 | 0.00692 | 0.0069 | 0.00688 | 0.00687 | 0.00686 | 0.00685 | 0.00684 | 0.00683 | 0.00682 | 0.00681 | 0.00681 | 0.0068 | 0.00679 | 0.00678 | 0.00677 | 0.00677 | 0.00676 | 0.00676 | 0.00674 | 0.00673 | 0.00672 | 0.00672 | 0.00673 | 0.00674 | 0.00674 | 0.00673 | 0.00673 | 0.00673 | 0.00672 | 0.00672 | 0.00672 | 0.00673 | 0.00675 | 0.00677 | 0.00679 | 0.00681 | 0.00681 | 0.0068 | 0.0068 | 0.00679 | 0.00679 | 0.00679 | 0.00679 | 0.0068 | 0.00681 | 0.00682 | 0.00684 | 0.00685 | 0.00687 | 0.00689 | 0.00691 | 0.00692 | 0.00692 | 0.00693 | 0.00694 | 0.00695 | 0.00696 | 0.00698 | 0.00701 | 0.00705 | 0.00709 | 0.00712 | 0.00715 | 0.00718 | 0.0072 | 0.00723 | 0.00726 | 0.0073 | 0.00735 | 0.00741 | 0.00749 | 0.00756 | 0.00763 | 0.0077 | 0.00776 | 0.00783 | 0.00791 | 0.00798 | 0.00806 | 0.00815 | 0.00824 | 0.00833 | 0.00841 | 0.00847 | 0.00853 | 0.00858 | 0.00863 | 0.00869 | 0.00875 | 0.0088 | 0.00884 | 0.00887 | 0.00887 | 0.00888 | 0.0089 | 0.00894 | 0.009 | 0.00906 | 0.0091 | 0.00911 | 0.00909 | 0.00904 | 0.00893 | 0.00879 | 0.00865 | 0.00854 | 0.00849 | 0.00849 | 0.00851 | 0.00853 | 0.00856 | 0.0086 | 0.00869 | 0.00878 | 0.00886 | 0.00891 | 0.00892 | 0.0089 | 0.00886 | 0.00879 | 0.00868 | 0.00856 | 0.00846 | 0.00842 | 0.00844 | 0.00848 | 0.00853 | 0.00857 | 0.0086 | 0.00862 | 0.00862 | 0.00862 | 0.0086 | 0.00858 | 0.00855 | 0.00852 | 0.00847 | 0.00842 | 0.00836 | 0.00829 | 0.00823 | 0.00816 | 0.00809 | 0.00801 | 0.00793 | 0.00784 | 0.00776 | 0.00766 | 0.00757 | 0.00748 | 0.0074 | 0.00735 | 0.00731 | 0.00728 | 0.00725 | 0.00722 | 0.0072 | 0.00717 | 0.00715 | 0.00713 | 0.00711 | 0.00709 | 0.00707 | 0.00705 | 0.00703 | 0.00701 | 0.00698 | 0.00695 | 0.00692 | 0.00689 | 0.00687 | 0.00685 | 0.00684 | 0.00684 | 0.00684 | 0.00684 | 0.00684 | 0.00685 | 0.00685 | 0.00686 | 0.00687 | 0.00688 | 0.0069 | 0.00692 | 0.00692 | 0.00692 | 0.0069 | 0.00688 | 0.00685 | 0.00682 | 0.00679 | 0.00677 | 0.00675 | 0.00676 | 0.00678 | 0.00681 | 0.00684 | 0.00688 | 0.00692 | 0.00696 | 0.00699 | 0.00702 | 0.00702 | 0.00702 | 0.00699 | 0.00697 | 0.00696 | 0.00695 | 0.00695 | 0.00696 | 0.00698 | 0.007 | 0.00703 | 0.00706 | 0.00707 | 0.00706 | 0.00705 | 0.00703 | 0.00701 | 0.00698 | 0.00697 | 0.00697 | 0.00698 | 0.00699 | 0.00701 | 0.007 | 0.00699 | 0.00697 | 0.00694 | 0.00692 | 0.0069 | 0.0069 | 0.0069 | 0.00692 | 0.00694 | 0.00696 | 0.00697 | 0.00698 | 0.00699 | 0.007 | 0.007 | 0.00701 | 0.00702 | 0.00702 | 0.00702 | 0.007 | 0.00698 | 0.00695 | 0.00693 | 0.00692 | 0.00691 | 0.00689 | 0.00688 | 0.00687 | 0.00686 | 0.00685 | 0.00683 | 0.00681 | 0.00679 | 0.00678 | 0.00677 | 0.00677 | 0.00678 | 0.00679 | 0.00681 | 0.00682 | 0.00683 | 0.00683 | 0.00683 | 0.00681 | 0.00679 | 0.00677 | 0.00676 | 0.00676 | 0.00678 | 0.00679 | 0.00681 | 0.00682 | 0.00682 | 0.00681 | 0.00679 | 0.00677 | 0.00677 | 0.00677 | 0.00678 | 0.00679 | 0.0068 | 0.00681 | 0.00682 | 0.00682 | 0.00681 | 0.00678 | 0.00677 | 0.00676 | 0.00677 | 0.00679 | 0.00681 | 0.00682 | 0.00682 | 0.00683 | 0.00682 | 0.0068 | 0.00676 | 0.00673 | 0.00672 | 0.00671 | 0.00671 | 0.00673 | 0.00675 | 0.00677 | 0.00679 | 0.0068 | 0.0068 | 0.0068 | 0.0068 | 0.00681 | 0.00682 | 0.00683 | 0.00685 | 0.00686 | 0.00687 | 0.00686 | 0.00683 | 0.0068 | 0.00677 | 0.00676 | 0.00677 | 0.00679 | 0.00681 | 0.00683 | 0.00686 | 0.00688 | 0.00688 | 0.00685 | 0.00681 | 0.00676 | 0.00671 | 0.00666 | 0.00662 | 0.00661 | 0.00661 | 0.00663 | 0.00667 | 0.0067 | 0.00673 | 0.00675 | 0.00676 | 0.00676 | 0.00675 | 0.00675 | 0.00676 | 0.00679 | 0.00682 | 0.00684 | 0.00684 | 0.00682 | 0.00676 | 0.00669 | 0.00661 | 0.00654 | 0.00649 | 0.00645 | 0.00644 | 0.00644 | 0.00644 | 0.00644 | 0.00641 | 0.00638 | 0.00633 | 0.00629 | 0.00626 | 0.00623 | 0.00621 | 0.00621 | 0.00621 | 0.00621 | 0.00621 | 0.00618 | 0.00612 | 0.00606 | 0.00599 | 0.00595 | 0.00592 | 0.00593 | 0.00595 | 0.00599 | 0.00604 | 0.0061 | 0.00616 | 0.00621 | 0.00624 | 0.00626 | 0.00627 | 0.00629 | 0.00632 | 0.00635 | 0.00638 | 0.00639 | 0.0064 | 0.00641 | 0.00644 | 0.00649 | 0.00657 | 0.00659 | 0.00641 | 0.00589 | 0.00531 | 0.00522 | 0.00562 | 0.00611 | 0.00647 | 0.00674 | 0.00703 | 0.00732 | 0.00755 | 0.00756 | 0.00723 | 0.00669 | 0.00637 | 0.00658 | 0.00694 | 0.00707 | 0.00701 | 0.00693 | 0.00688 | 0.00687 | 0.00688 | 0.00689 | 0.00689 | 0.00689 | 0.00688 | 0.00685 | 0.00681 | 0.00676 | 0.0067 | 0.00664 | 0.00658 | 0.00654 | 0.0065 | 0.00648 | 0.00647 | 0.00647 | 0.00648 | 0.0065 | 0.00654 | 0.00659 | 0.00664 | 0.00668 | 0.00671 | 0.00673 | 0.00677 | 0.0068 | 0.00682 | 0.00682 | 0.00681 | 0.0068 | 0.0068 | 0.0068 | 0.00682 | 0.00688 | 0.00697 | 0.00708 | 0.00721 | 0.00733 | 0.00742 | 0.00748 | 0.00751 | 0.00751 | 0.00749 | 0.00744 | 0.00739 | 0.00736 | 0.00736 | 0.00738 | 0.0074 | 0.00743 | 0.00746 | 0.00747 | 0.00745 | 0.00741 | 0.00735 | 0.0073 | 0.00727 | 0.00727 | 0.00731 | 0.00739 | 0.00751 | 0.00763 | 0.00775 | 0.00783 | 0.00788 | 0.00791 | 0.00795 | 0.00797 | 0.00797 | 0.00796 | 0.00793 | 0.0079 | 0.00788 | 0.00785 | 0.0078 | 0.00772 | 0.00764 | 0.00757 | 0.00752 | 0.00749 | 0.00746 | 0.00746 | 0.00749 | 0.00755 | 0.0076 | 0.00762 | 0.0076 | 0.00759 | 0.00758 | 0.00757 | 0.00753 | 0.00748 | 0.00745 | 0.00746 | 0.00751 | 0.00758 | 0.00764 | 0.00769 | 0.00773 | 0.00775 | 0.00774 | 0.00769 | 0.00761 | 0.00755 | 0.00751 | 0.00747 | 0.00742 | 0.00739 | 0.00738 | 0.0074 | 0.00741 | 0.00739 | 0.00734 | 0.00731 | 0.00732 | 0.00736 | 0.00739 | 0.0074 | 0.0074 | 0.0074 | 0.00743 | 0.00749 | 0.00753 | 0.00755 | 0.00756 | 0.00756 | 0.00759 | 0.00763 | 0.00766 | 0.00769 | 0.0077 | 0.00771 | 0.00771 | 0.00773 | 0.00775 | 0.00777 | 0.00779 | 0.0078 | 0.00782 | 0.00785 | 0.00789 | 0.0079 | 0.0079 | 0.00787 | 0.00783 | 0.00779 | 0.00775 | 0.00768 | 0.0076 | 0.0075 | 0.0074 | 0.00733 | 0.0073 | 0.0073 | 0.00733 | 0.00739 | 0.00748 | 0.00759 | 0.00769 | 0.00776 | 0.00779 | 0.00779 | 0.00778 | 0.00775 | 0.00774 | 0.00773 | 0.00774 | 0.00777 | 0.00779 | 0.00781 | 0.00781 | 0.0078 | 0.0078 | 0.00779 | 0.00778 | 0.00776 | 0.00773 | 0.00767 | 0.00758 | 0.0075 | 0.00742 | 0.00733 | 0.00723 | 0.00715 | 0.00713 | 0.00718 | 0.00728 | 0.00738 | 0.00744 | 0.00742 | 0.00733 | 0.00719 | 0.00702 | 0.00681 | 0.00657 | 0.00635 | 0.00623 | 0.00623 | 0.00635 | 0.00657 | 0.00685 | 0.00712 | 0.00733 | 0.00744 | 0.00747 | 0.00745 | 0.0074 | 0.00738 | 0.00737 | 0.00737 | 0.00734 | 0.00733 | 0.00735 | 0.00738 | 0.00734 | 0.00718 | 0.00697 | 0.00682 | 0.00679 | 0.00687 | 0.007 | 0.00714 | 0.00726 | 0.00739 | 0.00749 | 0.00755 | 0.00753 | 0.00744 | 0.0073 | 0.00717 | 0.00707 | 0.00704 | 0.00708 | 0.00719 | 0.00731 | 0.00738 | 0.00737 | 0.00734 | 0.00735 | 0.0074 | 0.00743 | 0.00742 | 0.00737 | 0.00734 | 0.00735 | 0.00739 | 0.00742 | 0.00739 | 0.00733 | 0.00728 | 0.00721 | 0.0071 | 0.0069 | 0.00671 | 0.00661 | 0.00659 | 0.00659 | 0.00657 | 0.00652 | 0.00645 | 0.00635 | 0.00622 | 0.00602 | 0.00582 | 0.00569 | 0.00573 | 0.00594 | 0.00624 | 0.00655 | 0.00685 | 0.00711 | 0.00727 | 0.00723 | 0.00703 | 0.00678 | 0.00661 | 0.00649 | 0.00637 | 0.00621 | 0.00605 | 0.00597 | 0.00598 | 0.00603 | 0.00604 | 0.00599 | 0.00596 | 0.00602 | 0.00616 | 0.00628 | 0.00628 | 0.00618 | 0.00602 | 0.00584 | 0.00567 | 0.0055 | 0.00538 | 0.00536 | 0.00549 | 0.00576 | 0.00611 | 0.00646 | 0.00679 | 0.00708 | 0.0073 | 0.00744 | 0.00747 | 0.00741 | 0.00727 | 0.00712 | 0.00698 | 0.00686 | 0.00678 | 0.00673 | 0.00674 | 0.00681 | 0.00694 | 0.00707 | 0.00717 | 0.00719 | 0.00709 | 0.00689 | 0.0066 | 0.00628 | 0.00597 | 0.00566 | 0.0053 | 0.00485 | 0.00439 | 0.00406 | 0.00392 | 0.0039 | 0.00386 | 0.00372 | 0.0035 | 0.00329 | 0.00317 | 0.00314 | 0.00318 | 0.00332 | 0.00366 | 0.00421 | 0.0049 | 0.00554 | 0.00597 | 0.00617 | 0.00621 | 0.00618 | 0.00617 | 0.00623 | 0.00636 | 0.00653 | 0.0067 | 0.00679 | 0.00676 | 0.00658 | 0.00619 | 0.00619 | 0.00619 | 0.00619 | 0.00619 | 0.00619 | 0.00619
SS3-3 | 0.00063 | 0.00063 | 0.063% | 0.00063 | 0.00063 | 0.00063 | 0.00063 | 0.00065 | 0.00066 | 0.00065 | 0.00062 | 0.00059 | 0.00057 | 0.00056 | 0.00055 | 0.00055 | 0.00056 | 0.00058 | 0.0006 | 0.00062 | 0.00062 | 0.0006 | 0.00058 | 0.00055 | 0.00053 | 0.0005 | 0.00049 | 0.00048 | 0.00049 | 0.00051 | 0.00053 | 0.00056 | 0.00059 | 0.00061 | 0.00062 | 0.00061 | 0.00061 | 0.0006 | 0.00058 | 0.00057 | 0.00055 | 0.00054 | 0.00053 | 0.00053 | 0.00054 | 0.00055 | 0.00055 | 0.00053 | 0.00049 | 0.00045 | 0.00041 | 0.00039 | 0.00039 | 0.0004 | 0.00044 | 0.00048 | 0.00053 | 0.00058 | 0.00061 | 0.00063 | 0.00065 | 0.00068 | 0.00072 | 0.00076 | 0.0008 | 0.00081 | 0.00077 | 0.00068 | 0.00055 | 0.00041 | 0.00028 | 0.0002 | 0.00016 | 0.00017 | 0.00021 | 0.00029 | 0.00036 | 0.00042 | 0.00046 | 0.00048 | 0.00048 | 0.00048 | 0.00049 | 0.00052 | 0.00056 | 0.00059 | 0.00061 | 0.00061 | 0.00059 | 0.00055 | 0.00051 | 0.00046 | 0.00043 | 0.0004 | 0.0004 | 0.00042 | 0.00047 | 0.00053 | 0.00061 | 0.00068 | 0.00073 | 0.00075 | 0.00074 | 0.00072 | 0.00069 | 0.00066 | 0.00063 | 0.0006 | 0.00057 | 0.00055 | 0.00051 | 0.00047 | 0.00041 | 0.00035 | 0.00031 | 0.0003 | 0.00031 | 0.00036 | 0.00042 | 0.00049 | 0.00055 | 0.0006 | 0.00063 | 0.00066 | 0.00068 | 0.0007 | 0.00074 | 0.00078 | 0.00081 | 0.00081 | 0.00078 | 0.00071 | 0.00061 | 0.0005 | 0.00039 | 0.0003 | 0.00025 | 0.00023 | 0.00024 | 0.00028 | 0.00033 | 0.00038 | 0.00043 | 0.00047 | 0.00052 | 0.00058 | 0.00064 | 0.00069 | 0.0007 | 0.00069 | 0.00064 | 0.00056 | 0.00048 | 0.00039 | 0.00032 | 0.00027 | 0.00025 | 0.00025 | 0.00026 | 0.00029 | 0.00033 | 0.00036 | 0.00038 | 0.00039 | 0.00038 | 0.00036 | 0.00033 | 0.0003 | 0.00029 | 0.0003 | 0.00033 | 0.00037 | 0.00042 | 0.00045 | 0.00046 | 0.00045 | 0.00042 | 0.00035 | 0.00027 | 0.00018 | 0.00012 | 0.0001 | 0.00015 | 0.00025 | 0.00038 | 0.00053 | 0.00068 | 0.00078 | 0.00083 | 0.00081 | 0.00072 | 0.00061 | 0.00048 | 0.00037 | 0.00029 | 0.00023 | 0.0002 | 0.00023 | 0.00033 | 0.0005 | 0.00069 | 0.00089 | 0.00104 | 0.00114 | 0.00115 | 0.00109 | 0.00094 | 0.00075 | 0.00056 | 0.00042 | 0.00036 | 0.00038 | 0.00044 | 0.00053 | 0.00061 | 0.00068 | 0.00074 | 0.00079 | 0.00085 | 0.00091 | 0.00099 | 0.00107 | 0.00116 | 0.00123 | 0.00129 | 0.0013 | 0.00127 | 0.00121 | 0.00112 | 0.00103 | 0.00094 | 0.00086 | 0.0008 | 0.00077 | 0.00076 | 0.00079 | 0.00083 | 0.00088 | 0.00091 | 0.00093 | 0.00093 | 0.00093 | 0.00094 | 0.00098 | 0.00107 | 0.00117 | 0.00127 | 0.00134 | 0.00138 | 0.00139 | 0.00136 | 0.0013 | 0.00124 | 0.00117 | 0.00112 | 0.00109 | 0.00106 | 0.00101 | 0.00094 | 0.00084 | 0.00074 | 0.00067 | 0.00065 | 0.0007 | 0.00078 | 0.00088 | 0.00097 | 0.00103 | 0.00106 | 0.00109 | 0.00113 | 0.00121 | 0.00132 | 0.00144 | 0.00156 | 0.00165 | 0.0017 | 0.00168 | 0.0016 | 0.00146 | 0.0013 | 0.00114 | 0.00103 | 0.00096 | 0.00092 | 0.0009 | 0.00088 | 0.00087 | 0.00086 | 0.00087 | 0.00088 | 0.0009 | 0.00093 | 0.00096 | 0.001 | 0.00104 | 0.00108 | 0.0011 | 0.00111 | 0.00111 | 0.00111 | 0.00111 | 0.00113 | 0.00117 | 0.00121 | 0.00124 | 0.00126 | 0.00125 | 0.00121 | 0.00114 | 0.00106 | 0.00099 | 0.00093 | 0.00092 | 0.00096 | 0.00103 | 0.00111 | 0.00119 | 0.00123 | 0.00125 | 0.00124 | 0.0012 | 0.00115 | 0.00109 | 0.00104 | 0.00099 | 0.00097 | 0.00098 | 0.00101 | 0.00104 | 0.00109 | 0.00113 | 0.00116 | 0.00117 | 0.00116 | 0.0011 | 0.00102 | 0.0009 | 0.00079 | 0.00072 | 0.00072 | 0.00081 | 0.00097 | 0.00117 | 0.00137 | 0.00152 | 0.0016 | 0.00158 | 0.00146 | 0.00126 | 0.00102 | 0.00079 | 0.00058 | 0.00042 | 0.00032 | 0.00026 | 0.00025 | 0.00026 | 0.0003 | 0.00036 | 0.00045 | 0.00057 | 0.00071 | 0.00087 | 0.00101 | 0.00112 | 0.0012 | 0.00123 | 0.00123 | 0.00121 | 0.00117 | 0.00114 | 0.00113 | 0.00114 | 0.00119 | 0.00127 | 0.00136 | 0.00144 | 0.00151 | 0.00155 | 0.00157 | 0.00157 | 0.00155 | 0.00153 | 0.00151 | 0.0015 | 0.0015 | 0.00152 | 0.00154 | 0.00155 | 0.00153 | 0.00148 | 0.00139 | 0.00127 | 0.00113 | 0.00102 | 0.00098 | 0.00104 | 0.0012 | 0.00145 | 0.00174 | 0.00203 | 0.00228 | 0.00243 | 0.00246 | 0.00239 | 0.00224 | 0.00207 | 0.00193 | 0.00184 | 0.00181 | 0.00184 | 0.00189 | 0.00195 | 0.00199 | 0.00202 | 0.00205 | 0.00206 | 0.00208 | 0.00211 | 0.00214 | 0.00218 | 0.00222 | 0.00227 | 0.00234 | 0.00245 | 0.00261 | 0.00279 | 0.00298 | 0.00314 | 0.00325 | 0.00328 | 0.00322 | 0.0031 | 0.00291 | 0.00271 | 0.00253 | 0.00238 | 0.00229 | 0.00223 | 0.00221 | 0.00222 | 0.00223 | 0.00225 | 0.00228 | 0.00234 | 0.00245 | 0.00261 | 0.00277 | 0.00289 | 0.00294 | 0.00292 | 0.00284 | 0.00273 | 0.00263 | 0.00255 | 0.00252 | 0.00253 | 0.00258 | 0.00265 | 0.00268 | 0.00266 | 0.00257 | 0.00245 | 0.00233 | 0.00224 | 0.00221 | 0.00222 | 0.00227 | 0.00231 | 0.00234 | 0.00236 | 0.00236 | 0.00235 | 0.00235 | 0.00234 | 0.00232 | 0.00228 | 0.00223 | 0.00217 | 0.00213 | 0.00214 | 0.00221 | 0.00234 | 0.00251 | 0.00268 | 0.00281 | 0.00287 | 0.00282 | 0.00267 | 0.00245 | 0.00221 | 0.00198 | 0.00182 | 0.00173 | 0.0017 | 0.00172 | 0.00176 | 0.00181 | 0.00186 | 0.0019 | 0.00192 | 0.00194 | 0.00195 | 0.00196 | 0.00197 | 0.00197 | 0.00197 | 0.00197 | 0.00196 | 0.00197 | 0.002 | 0.00205 | 0.00212 | 0.00218 | 0.00222 | 0.00223 | 0.00222 | 0.00218 | 0.00212 | 0.00204 | 0.00196 | 0.00191 | 0.00189 | 0.00189 | 0.0019 | 0.00191 | 0.00191 | 0.00189 | 0.00187 | 0.00183 | 0.00179 | 0.00175 | 0.00172 | 0.00169 | 0.00166 | 0.00162 | 0.00156 | 0.00149 | 0.00142 | 0.00135 | 0.00129 | 0.00126 | 0.00125 | 0.00127 | 0.00131 | 0.00136 | 0.00143 | 0.00151 | 0.00159 | 0.00167 | 0.00177 | 0.00189 | 0.00201 | 0.00213 | 0.00222 | 0.00229 | 0.00231 | 0.0023 | 0.00225 | 0.00217 | 0.00209 | 0.00201 | 0.00196 | 0.00193 | 0.00193 | 0.00194 | 0.00197 | 0.00199 | 0.002 | 0.00197 | 0.00191 | 0.00181 | 0.00171 | 0.00161 | 0.00154 | 0.0015 | 0.0015 | 0.00154 | 0.0016 | 0.00166 | 0.00173 | 0.00178 | 0.00181 | 0.00182 | 0.00184 | 0.00185 | 0.00188 | 0.00192 | 0.00196 | 0.002 | 0.00202 | 0.00202 | 0.00201 | 0.00199 | 0.00197 | 0.00196 | 0.00197 | 0.00198 | 0.00199 | 0.00199 | 0.00196 | 0.00193 | 0.00189 | 0.00185 | 0.00183 | 0.00182 | 0.00183 | 0.00186 | 0.00189 | 0.00191 | 0.00191 | 0.0019 | 0.00189 | 0.00188 | 0.00188 | 0.0019 | 0.00193 | 0.00197 | 0.00201 | 0.00204 | 0.00208 | 0.0021 | 0.00213 | 0.00215 | 0.00216 | 0.00216 | 0.00212 | 0.00204 | 0.00193 | 0.00181 | 0.00171 | 0.00164 | 0.00162 | 0.00163 | 0.00168 | 0.00175 | 0.00183 | 0.00191 | 0.00198 | 0.00202 | 0.00204 | 0.00205 | 0.00204 | 0.00203 | 0.00201 | 0.002 | 0.00199 | 0.002 | 0.00202 | 0.00205 | 0.00211 | 0.00217 | 0.00224 | 0.0023 | 0.00232 | 0.00231 | 0.00225 | 0.00218 | 0.00209 | 0.002 | 0.00193 | 0.00189 | 0.00188 | 0.0019 | 0.00195 | 0.00201 | 0.00208 | 0.00213 | 0.00218 | 0.00221 | 0.00223 | 0.00225 | 0.00226 | 0.00227 | 0.00227 | 0.00227 | 0.00227 | 0.00228 | 0.00229 | 0.00229 | 0.0023 | 0.00231 | 0.00231 | 0.00232 | 0.00233 | 0.00234 | 0.00236 | 0.00238 | 0.00239 | 0.00238 | 0.00234 | 0.00227 | 0.0022 | 0.00214 | 0.00211 | 0.00211 | 0.00214 | 0.0022 | 0.00228 | 0.00235 | 0.00241 | 0.00244 | 0.00245 | 0.00244 | 0.00242 | 0.0024 | 0.00239 | 0.00239 | 0.0024 | 0.00241 | 0.00241 | 0.00241 | 0.0024 | 0.0024 | 0.0024 | 0.00241 | 0.00243 | 0.00245 | 0.00249 | 0.00252 | 0.00255 | 0.00256 | 0.00256 | 0.00255 | 0.00254 | 0.00253 | 0.00253 | 0.00254 | 0.00256 | 0.00259 | 0.00261 | 0.00263 | 0.00263 | 0.00263 | 0.00262 | 0.00261 | 0.0026 | 0.00259 | 0.00257 | 0.00255 | 0.00253 | 0.00251 | 0.00251 | 0.00252 | 0.00256 | 0.00262 | 0.00267 | 0.00272 | 0.00274 | 0.00274 | 0.00272 | 0.00268 | 0.00264 | 0.0026 | 0.00257 | 0.00256 | 0.00258 | 0.00261 | 0.00264 | 0.00266 | 0.00266 | 0.00267 | 0.00268 | 0.0027 | 0.00274 | 0.00278 | 0.00282 | 0.00286 | 0.00288 | 0.00288 | 0.00286 | 0.00282 | 0.00278 | 0.00274 | 0.00271 | 0.0027 | 0.00271 | 0.00273 | 0.00275 | 0.00277 | 0.00279 | 0.0028 | 0.00282 | 0.00282 | 0.00283 | 0.00282 | 0.00282 | 0.00281 | 0.00281 | 0.0028 | 0.0028 | 0.00281 | 0.00282 | 0.00283 | 0.00284 | 0.00285 | 0.00285 | 0.00285 | 0.00285 | 0.00285 | 0.00285 | 0.00285 | 0.00286 | 0.00287 | 0.00289 | 0.00289 | 0.00289 | 0.00289 | 0.0029 | 0.00291 | 0.00292 | 0.00293 | 0.00293 | 0.00293 | 0.00292 | 0.00291 | 0.0029 | 0.00288 | 0.00286 | 0.00285 | 0.00286 | 0.00288 | 0.00292 | 0.00294 | 0.00297 | 0.003 | 0.00302 | 0.00305 | 0.00306 | 0.00306 | 0.00305 | 0.00304 | 0.00303 | 0.00302 | 0.00301 | 0.003 | 0.003 | 0.00299 | 0.00299 | 0.003 | 0.00301 | 0.003 | 0.00299 | 0.00297 | 0.00294 | 0.00292 | 0.00291 | 0.00291 | 0.00293 | 0.00297 | 0.00302 | 0.00308 | 0.00313 | 0.00317 | 0.0032 | 0.0032 | 0.0032 | 0.0032 | 0.0032 | 0.0032 | 0.0032 | 0.00321 | 0.00322 | 0.00322 | 0.00322 | 0.00321 | 0.0032 | 0.00318 | 0.00317 | 0.00316 | 0.00317 | 0.00319 | 0.00321 | 0.00323 | 0.00325 | 0.00325 | 0.00326 | 0.00325 | 0.00325 | 0.00324 | 0.00323 | 0.00323 | 0.00323 | 0.00324 | 0.00325 | 0.00326 | 0.00327 | 0.00328 | 0.00329 | 0.0033 | 0.00331 | 0.00333 | 0.00335 | 0.00336 | 0.00338 | 0.0034 | 0.00342 | 0.00344 | 0.00346 | 0.00347 | 0.00347 | 0.00346 | 0.00345 | 0.00344 | 0.00343 | 0.00343 | 0.00343 | 0.00344 | 0.00345 | 0.00346 | 0.00345 | 0.00344 | 0.00342 | 0.0034 | 0.00338 | 0.00336 | 0.00336 | 0.00336 | 0.00336 | 0.00335 | 0.00334 | 0.00332 | 0.00329 | 0.00326 | 0.00324 | 0.00324 | 0.00324 | 0.00325 | 0.00328 | 0.00331 | 0.00334 | 0.00337 | 0.00339 | 0.0034 | 0.0034 | 0.0034 | 0.00339 | 0.00337 | 0.00335 | 0.00332 | 0.00331 | 0.0033 | 0.0033 | 0.00332 | 0.00335 | 0.00339 | 0.00343 | 0.00346 | 0.00349 | 0.00351 | 0.00352 | 0.00351 | 0.0035 | 0.00348 | 0.00347 | 0.00345 | 0.00344 | 0.00342 | 0.0034 | 0.00337 | 0.00334 | 0.00332 | 0.0033 | 0.00329 | 0.00329 | 0.00329 | 0.00331 | 0.00333 | 0.00336 | 0.00338 | 0.0034 | 0.00341 | 0.00342 | 0.00343 | 0.00343 | 0.00343 | 0.00343 | 0.00343 | 0.00343 | 0.00343 | 0.00344 | 0.00343 | 0.00343 | 0.00342 | 0.00341 | 0.0034 | 0.0034 | 0.00341 | 0.00341 | 0.00342 | 0.00343 | 0.00345 | 0.00347 | 0.00348 | 0.00348 | 0.00346 | 0.00343 | 0.00342 | 0.00341 | 0.00341 | 0.00341 | 0.00343 | 0.00345 | 0.00347 | 0.00349 | 0.0035 | 0.0035 | 0.00348 | 0.00344 | 0.00341 | 0.00338 | 0.00336 | 0.00335 | 0.00336 | 0.00337 | 0.0034 | 0.00344 | 0.00348 | 0.00353 | 0.00356 | 0.00357 | 0.00357 | 0.00356 | 0.00355 | 0.00354 | 0.00354 | 0.00354 | 0.00354 | 0.00355 | 0.00356 | 0.00356 | 0.00356 | 0.00356 | 0.00355 | 0.00355 | 0.00354 | 0.00354 | 0.00355 | 0.00357 | 0.00358 | 0.00359 | 0.0036 | 0.00362 | 0.00364 | 0.00366 | 0.00367 | 0.00369 | 0.00369 | 0.00369 | 0.00367 | 0.00364 | 0.00361 | 0.00358 | 0.00356 | 0.00355 | 0.00355 | 0.00356 | 0.00358 | 0.0036 | 0.00361 | 0.00362 | 0.00362 | 0.00362 | 0.00362 | 0.00362 | 0.00363 | 0.00364 | 0.00365 | 0.00366 | 0.00366 | 0.00366 | 0.00365 | 0.00365 | 0.00364 | 0.00364 | 0.00364 | 0.00364 | 0.00364 | 0.00364 | 0.00364 | 0.00364 | 0.00365 | 0.00365 | 0.00365 | 0.00365 | 0.00365 | 0.00365 | 0.00365 | 0.00365 | 0.00366 | 0.00367 | 0.00368 | 0.00368 | 0.00369 | 0.0037 | 0.00371 | 0.00371 | 0.00372 | 0.00373 | 0.00374 | 0.00376 | 0.00377 | 0.00378 | 0.00379 | 0.00379 | 0.00379 | 0.0038 | 0.00382 | 0.00383 | 0.00385 | 0.00387 | 0.00388 | 0.00389 | 0.0039 | 0.0039 | 0.00389 | 0.00387 | 0.00385 | 0.00384 | 0.00382 | 0.00382 | 0.00381 | 0.00381 | 0.00382 | 0.00383 | 0.00383 | 0.00384 | 0.00385 | 0.00386 | 0.00386 | 0.00387 | 0.00387 | 0.00386 | 0.00386 | 0.00385 | 0.00384 | 0.00384 | 0.00384 | 0.00385 | 0.00387 | 0.00389 | 0.00391 | 0.00392 | 0.00393 | 0.00392 | 0.00392 | 0.0039 | 0.00389 | 0.00389 | 0.00388 | 0.00388 | 0.00388 | 0.00389 | 0.0039 | 0.0039 | 0.0039 | 0.0039 | 0.00389 | 0.00389 | 0.00389 | 0.00389 | 0.00389 | 0.0039 | 0.0039 | 0.0039 | 0.00389 | 0.00388 | 0.00386 | 0.00384 | 0.00383 | 0.00383 | 0.00385 | 0.00388 | 0.00391 | 0.00394 | 0.00396 | 0.00397 | 0.00397 | 0.00395 | 0.00391 | 0.00387 | 0.00385 | 0.00383 | 0.00383 | 0.00384 | 0.00386 | 0.00389 | 0.00391 | 0.00393 | 0.00393 | 0.00392 | 0.0039 | 0.00389 | 0.00388 | 0.00388 | 0.00388 | 0.0039 | 0.00392 | 0.00394 | 0.00395 | 0.00394 | 0.00393 | 0.00392 | 0.0039 | 0.00389 | 0.00388 | 0.00387 | 0.00386 | 0.00385 | 0.00385 | 0.00385 | 0.00385 | 0.00386 | 0.00388 | 0.00389 | 0.00391 | 0.00394 | 0.00395 | 0.00396 | 0.00396 | 0.00394 | 0.00391 | 0.00389 | 0.00387 | 0.00387 | 0.00386 | 0.00386 | 0.00386 | 0.00386 | 0.00385 | 0.00385 | 0.00384 | 0.00383 | 0.00382 | 0.00383 | 0.00384 | 0.00384 | 0.00385 | 0.00385 | 0.00386 | 0.00385 | 0.00384 | 0.00383 | 0.00382 | 0.00383 | 0.00385 | 0.00387 | 0.0039 | 0.00393 | 0.00395 | 0.00397 | 0.00398 | 0.00398 | 0.00396 | 0.00393 | 0.00391 | 0.00389 | 0.00388 | 0.00388 | 0.00389 | 0.00392 | 0.00395 | 0.00397 | 0.00399 | 0.004 | 0.004 | 0.00399 | 0.00399 | 0.00398 | 0.00397 | 0.00397 | 0.00398 | 0.004 | 0.00402 | 0.00403 | 0.00404 | 0.00403 | 0.00402 | 0.00401 | 0.004 | 0.00399 | 0.00398 | 0.00398 | 0.00398 | 0.00397 | 0.00397 | 0.00396 | 0.00396 | 0.00396 | 0.00396 | 0.00397 | 0.00398 | 0.004 | 0.00402 | 0.00404 | 0.00405 | 0.00405 | 0.00405 | 0.00405 | 0.00406 | 0.00406 | 0.00406 | 0.00405 | 0.00404 | 0.00404 | 0.00405 | 0.00406 | 0.00407 | 0.00408 | 0.00409 | 0.00409 | 0.0041 | 0.00411 | 0.00411 | 0.00411 | 0.00411 | 0.00412 | 0.00414 | 0.00415 | 0.00416 | 0.00418 | 0.00419 | 0.00419 | 0.00419 | 0.00419 | 0.00419 | 0.00419 | 0.00419 | 0.00419 | 0.0042 | 0.00421 | 0.00421 | 0.00423 | 0.00424 | 0.00425 | 0.00427 | 0.00428 | 0.0043 | 0.00433 | 0.00436 | 0.00438 | 0.0044 | 0.00442 | 0.00444 | 0.00446 | 0.00449 | 0.00451 | 0.00452 | 0.00452 | 0.00452 | 0.00453 | 0.00455 | 0.00458 | 0.00462 | 0.00467 | 0.00472 | 0.00479 | 0.00485 | 0.00489 | 0.00494 | 0.00497 | 0.00502 | 0.00507 | 0.00512 | 0.00519 | 0.00526 | 0.00534 | 0.00543 | 0.0055 | 0.00557 | 0.00563 | 0.00569 | 0.00573 | 0.00577 | 0.00579 | 0.00582 | 0.00585 | 0.0059 | 0.00595 | 0.00603 | 0.00611 | 0.0062 | 0.0063 | 0.0064 | 0.00649 | 0.00656 | 0.00663 | 0.00669 | 0.00674 | 0.00678 | 0.00681 | 0.00686 | 0.00693 | 0.00702 | 0.00712 | 0.00723 | 0.00735 | 0.00747 | 0.00757 | 0.00765 | 0.00769 | 0.00771 | 0.0077 | 0.0077 | 0.00771 | 0.00777 | 0.00788 | 0.00803 | 0.00821 | 0.00837 | 0.00852 | 0.00863 | 0.00871 | 0.00873 | 0.0087 | 0.00864 | 0.00856 | 0.00851 | 0.00847 | 0.00845 | 0.00843 | 0.00842 | 0.00842 | 0.00843 | 0.00844 | 0.00845 | 0.00846 | 0.00847 | 0.00847 | 0.00848 | 0.0085 | 0.00853 | 0.00856 | 0.0086 | 0.00864 | 0.00868 | 0.00871 | 0.00874 | 0.00874 | 0.00871 | 0.00867 | 0.00862 | 0.00856 | 0.00849 | 0.00842 | 0.00836 | 0.00831 | 0.00828 | 0.00827 | 0.00826 | 0.00824 | 0.00823 | 0.00821 | 0.00818 | 0.00814 | 0.0081 | 0.00804 | 0.00799 | 0.00795 | 0.00792 | 0.00789 | 0.00787 | 0.00785 | 0.00783 | 0.0078 | 0.00777 | 0.00774 | 0.00771 | 0.00768 | 0.00767 | 0.00767 | 0.00767 | 0.00769 | 0.00771 | 0.00773 | 0.00775 | 0.00777 | 0.00777 | 0.00778 | 0.00779 | 0.0078 | 0.0078 | 0.00779 | 0.00779 | 0.0078 | 0.00781 | 0.00783 | 0.00785 | 0.00787 | 0.00791 | 0.00795 | 0.008 | 0.00806 | 0.00811 | 0.00817 | 0.00823 | 0.0083 | 0.00838 | 0.00845 | 0.00852 | 0.00859 | 0.00867 | 0.00874 | 0.00881 | 0.00887 | 0.00892 | 0.00895 | 0.00896 | 0.00896 | 0.00894 | 0.0089 | 0.00885 | 0.00881 | 0.00876 | 0.00873 | 0.0087 | 0.00868 | 0.00866 | 0.00864 | 0.00862 | 0.00859 | 0.00856 | 0.00852 | 0.00849 | 0.00845 | 0.00843 | 0.00841 | 0.0084 | 0.00842 | 0.00847 | 0.00856 | 0.00866 | 0.00874 | 0.00879 | 0.0088 | 0.00876 | 0.00869 | 0.00858 | 0.00846 | 0.00833 | 0.00823 | 0.00816 | 0.00814 | 0.00814 | 0.00814 | 0.00813 | 0.00811 | 0.00809 | 0.00806 | 0.00803 | 0.008 | 0.00797 | 0.00795 | 0.00794 | 0.00793 | 0.00794 | 0.00794 | 0.00793 | 0.00792 | 0.00788 | 0.00783 | 0.00777 | 0.0077 | 0.00763 | 0.00757 | 0.00751 | 0.00746 | 0.00741 | 0.00737 | 0.00734 | 0.00731 | 0.00729 | 0.00728 | 0.00727 | 0.00727 | 0.00727 | 0.00726 | 0.00724 | 0.00722 | 0.0072 | 0.00716 | 0.00713 | 0.00709 | 0.00706 | 0.00703 | 0.00701 | 0.00698 | 0.00695 | 0.00692 | 0.00689 | 0.00686 | 0.00683 | 0.0068 | 0.00677 | 0.00675 | 0.00674 | 0.00673 | 0.00674 | 0.00675 | 0.00676 | 0.00677 | 0.00678 | 0.00678 | 0.00678 | 0.00678 | 0.00676 | 0.00675 | 0.00672 | 0.00667 | 0.00661 | 0.00653 | 0.00644 | 0.00634 | 0.00624 | 0.00615 | 0.00606 | 0.00599 | 0.00594 | 0.0059 | 0.00587 | 0.00585 | 0.00583 | 0.00581 | 0.00579 | 0.00576 | 0.00573 | 0.00569 | 0.00566 | 0.00563 | 0.00561 | 0.00559 | 0.00556 | 0.00554 | 0.00552 | 0.00551 | 0.00549 | 0.00547 | 0.00546 | 0.00545 | 0.00545 | 0.00545 | 0.00545 | 0.00545 | 0.00546 | 0.00546 | 0.00546 | 0.00545 | 0.00544 | 0.00543 | 0.00542 | 0.0054 | 0.00538 | 0.00536 | 0.00535 | 0.00534 | 0.00534 | 0.00534 | 0.00535 | 0.00535 | 0.00537 | 0.00538 | 0.0054 | 0.00541 | 0.00541 | 0.0054 | 0.0054 | 0.00539 | 0.00537 | 0.00536 | 0.00534 | 0.00533 | 0.00533 | 0.00534 | 0.00535 | 0.00535 | 0.00536 | 0.00536 | 0.00537 | 0.00537 | 0.00537 | 0.00537 | 0.00537 | 0.00536 | 0.00536 | 0.00536 | 0.00536 | 0.00535 | 0.00534 | 0.00533 | 0.00532 | 0.00531 | 0.0053 | 0.00529 | 0.00529 | 0.0053 | 0.00532 | 0.00533 | 0.00535 | 0.00536 | 0.00537 | 0.00537 | 0.00536 | 0.00535 | 0.00534 | 0.00532 | 0.00532 | 0.00531 | 0.00531 | 0.00532 | 0.00533 | 0.00534 | 0.00535 | 0.00535 | 0.00535 | 0.00534 | 0.00533 | 0.00532 | 0.00531 | 0.0053 | 0.0053 | 0.0053 | 0.0053 | 0.00531 | 0.00532 | 0.00532 | 0.00533 | 0.00533 | 0.00534 | 0.00534 | 0.00535 | 0.00536 | 0.00536 | 0.00535 | 0.00535 | 0.00534 | 0.00534 | 0.00535 | 0.00535 | 0.00536 | 0.00537 | 0.00537 | 0.00537 | 0.00537 | 0.00536 | 0.00535 | 0.00533 | 0.00532 | 0.00532 | 0.00533 | 0.00535 | 0.00536 | 0.00537 | 0.00538 | 0.00538 | 0.00538 | 0.00538 | 0.00536 | 0.00536 | 0.00536 | 0.00537 | 0.00538 | 0.0054 | 0.00541 | 0.00542 | 0.00542 | 0.00542 | 0.0054 | 0.00539 | 0.00537 | 0.00536 | 0.00536 | 0.00538 | 0.00539 | 0.00541 | 0.00541 | 0.00541 | 0.00541 | 0.0054 | 0.00539 | 0.00538 | 0.00536 | 0.00536 | 0.00537 | 0.00538 | 0.00539 | 0.0054 | 0.00541 | 0.00541 | 0.00541 | 0.00541 | 0.0054 | 0.0054 | 0.00539 | 0.00539 | 0.0054 | 0.00541 | 0.00543 | 0.00544 | 0.00545 | 0.00544 | 0.00544 | 0.00542 | 0.00541 | 0.0054 | 0.0054 | 0.0054 | 0.0054 | 0.00541 | 0.00542 | 0.00543 | 0.00543 | 0.00542 | 0.00541 | 0.00541 | 0.00541 | 0.00541 | 0.00542 | 0.00542 | 0.00542 | 0.00542 | 0.00542 | 0.00542 | 0.00542 | 0.00542 | 0.00541 | 0.00542 | 0.00542 | 0.00542 | 0.00542 | 0.00542 | 0.00543 | 0.00544 | 0.00545 | 0.00546 | 0.00546 | 0.00546 | 0.00546 | 0.00546 | 0.00545 | 0.00545 | 0.00546 | 0.00547 | 0.00547 | 0.00548 | 0.00548 | 0.00547 | 0.00546 | 0.00546 | 0.00545 | 0.00545 | 0.00546 | 0.00547 | 0.00548 | 0.00549 | 0.0055 | 0.00551 | 0.00551 | 0.00552 | 0.00553 | 0.00554 | 0.00555 | 0.00556 | 0.00556 | 0.00556 | 0.00555 | 0.00555 | 0.00555 | 0.00556 | 0.00557 | 0.00558 | 0.0056 | 0.00561 | 0.00563 | 0.00563 | 0.00563 | 0.00563 | 0.00562 | 0.00561 | 0.0056 | 0.00559 | 0.00558 | 0.00558 | 0.00558 | 0.00558 | 0.00559 | 0.00559 | 0.0056 | 0.00561 | 0.00562 | 0.00562 | 0.00563 | 0.00564 | 0.00565 | 0.00566 | 0.00566 | 0.00566 | 0.00566 | 0.00566 | 0.00566 | 0.00565 | 0.00564 | 0.00564 | 0.00564 | 0.00564 | 0.00565 | 0.00566 | 0.00567 | 0.00567 | 0.00567 | 0.00567 | 0.00567 | 0.00568 | 0.00568 | 0.00568 | 0.00568 | 0.00567 | 0.00566 | 0.00564 | 0.00563 | 0.00562 | 0.00562 | 0.00563 | 0.00565 | 0.00567 | 0.0057 | 0.00572 | 0.00574 | 0.00576 | 0.00577 | 0.00577 | 0.00576 | 0.00575 | 0.00574 | 0.00574 | 0.00574 | 0.00575 | 0.00575 | 0.00576 | 0.00577 | 0.00576 | 0.00576 | 0.00575 | 0.00574 | 0.00573 | 0.00571 | 0.00569 | 0.00567 | 0.00566 | 0.00565 | 0.00565 | 0.00565 | 0.00566 | 0.00568 | 0.00571 | 0.00574 | 0.00577 | 0.00578 | 0.00577 | 0.00576 | 0.00575 | 0.00574 | 0.00573 | 0.00573 | 0.00573 | 0.00573 | 0.00573 | 0.00574 | 0.00576 | 0.00577 | 0.00578 | 0.00579 | 0.0058 | 0.00579 | 0.00579 | 0.00579 | 0.00579 | 0.0058 | 0.00583 | 0.00586 | 0.00589 | 0.00591 | 0.00593 | 0.00593 | 0.00592 | 0.0059 | 0.00588 | 0.00586 | 0.00585 | 0.00584 | 0.00585 | 0.00585 | 0.00586 | 0.00586 | 0.00587 | 0.00588 | 0.00588 | 0.00589 | 0.00589 | 0.00589 | 0.00589 | 0.00589 | 0.0059 | 0.00591 | 0.00591 | 0.00591 | 0.0059 | 0.0059 | 0.0059 | 0.0059 | 0.0059 | 0.00589 | 0.00588 | 0.00587 | 0.00585 | 0.00583 | 0.00581 | 0.00579 | 0.00579 | 0.0058 | 0.00581 | 0.00583 | 0.00584 | 0.00586 | 0.00588 | 0.0059 | 0.00592 | 0.00593 | 0.00594 | 0.00595 | 0.00596 | 0.00596 | 0.00595 | 0.00595 | 0.00595 | 0.00596 | 0.00598 | 0.006 | 0.00601 | 0.00601 | 0.00601 | 0.006 | 0.00599 | 0.00598 | 0.00596 | 0.00595 | 0.00594 | 0.00595 | 0.00596 | 0.00598 | 0.006 | 0.00602 | 0.00602 | 0.00603 | 0.00603 | 0.00603 | 0.00602 | 0.006 | 0.006 | 0.006 | 0.006 | 0.006 | 0.00599 | 0.00599 | 0.00598 | 0.00598 | 0.00598 | 0.00597 | 0.00597 | 0.00598 | 0.006 | 0.00601 | 0.00601 | 0.00602 | 0.00602 | 0.00603 | 0.00603 | 0.00603 | 0.00602 | 0.00602 | 0.00602 | 0.00603 | 0.00605 | 0.00607 | 0.00608 | 0.00609 | 0.00609 | 0.00608 | 0.00607 | 0.00606 | 0.00605 | 0.00606 | 0.00607 | 0.00608 | 0.00609 | 0.00609 | 0.00608 | 0.00607 | 0.00605 | 0.00603 | 0.00602 | 0.00601 | 0.00602 | 0.00606 | 0.0061 | 0.00613 | 0.00614 | 0.00614 | 0.00613 | 0.00613 | 0.00613 | 0.00611 | 0.00609 | 0.00608 | 0.00607 | 0.00609 | 0.0061 | 0.00611 | 0.00611 | 0.00611 | 0.0061 | 0.0061 | 0.00609 | 0.00609 | 0.0061 | 0.00611 | 0.00612 | 0.00614 | 0.00615 | 0.00616 | 0.00617 | 0.00617 | 0.00616 | 0.00615 | 0.00615 | 0.00615 | 0.00616 | 0.00617 | 0.00617 | 0.00618 | 0.00617 | 0.00617 | 0.00616 | 0.00617 | 0.00618 | 0.0062 | 0.00621 | 0.00621 | 0.00621 | 0.00621 | 0.00621 | 0.0062 | 0.00618 | 0.00617 | 0.00616 | 0.00616 | 0.00617 | 0.00618 | 0.0062 | 0.00621 | 0.00623 | 0.00625 | 0.00627 | 0.00628 | 0.00627 | 0.00626 | 0.00624 | 0.00623 | 0.00623 | 0.00624 | 0.00626 | 0.00627 | 0.00628 | 0.00629 | 0.00629 | 0.00629 | 0.00628 | 0.00625 | 0.00624 | 0.00622 | 0.00623 | 0.00625 | 0.00628 | 0.00632 | 0.00636 | 0.00639 | 0.00641 | 0.00643 | 0.00643 | 0.00643 | 0.00641 | 0.00638 | 0.00636 | 0.00635 | 0.00635 | 0.00636 | 0.00636 | 0.00637 | 0.00638 | 0.0064 | 0.00642 | 0.00643 | 0.00643 | 0.00642 | 0.0064 | 0.00638 | 0.00635 | 0.00632 | 0.0063 | 0.0063 | 0.0063 | 0.00632 | 0.00636 | 0.00639 | 0.00642 | 0.00644 | 0.00645 | 0.00644 | 0.00642 | 0.0064 | 0.00639 | 0.00639 | 0.00639 | 0.0064 | 0.00641 | 0.00641 | 0.00641 | 0.0064 | 0.0064 | 0.00641 | 0.00647 | 0.00653 | 0.00651 | 0.00637 | 0.00613 | 0.00583 | 0.00551 | 0.00521 | 0.00497 | 0.00484 | 0.00483 | 0.00497 | 0.00526 | 0.00561 | 0.00593 | 0.00622 | 0.0065 | 0.00678 | 0.00707 | 0.00736 | 0.00766 | 0.00795 | 0.00824 | 0.00851 | 0.00878 | 0.00903 | 0.00926 | 0.00944 | 0.00958 | 0.00967 | 0.00969 | 0.00965 | 0.00953 | 0.00934 | 0.0091 | 0.00882 | 0.00852 | 0.00824 | 0.00799 | 0.0078 | 0.0077 | 0.00767 | 0.00772 | 0.00783 | 0.00799 | 0.0082 | 0.00844 | 0.00871 | 0.00898 | 0.00924 | 0.00952 | 0.00982 | 0.01013 | 0.01045 | 0.01075 | 0.01102 | 0.01125 | 0.01144 | 0.01159 | 0.01169 | 0.01174 | 0.01176 | 0.01179 | 0.01183 | 0.01189 | 0.01194 | 0.01199 | 0.01205 | 0.01216 | 0.01237 | 0.01272 | 0.01322 | 0.01388 | 0.01468 | 0.01552 | 0.01623 | 0.01665 | 0.01667 | 0.0163 | 0.01561 | 0.0147 | 0.01376 | 0.01292 | 0.01231 | 0.01194 | 0.01182 | 0.01189 | 0.01204 | 0.01218 | 0.01224 | 0.01225 | 0.01225 | 0.01229 | 0.01239 | 0.01252 | 0.01264 | 0.01271 | 0.01274 | 0.0127 | 0.01257 | 0.01242 | 0.0123 | 0.01231 | 0.01251 | 0.01284 | 0.01324 | 0.01363 | 0.01391 | 0.01401 | 0.01382 | 0.01329 | 0.01248 | 0.01153 | 0.01056 | 0.00967 | 0.0089 | 0.00832 | 0.00798 | 0.00783 | 0.00784 | 0.00796 | 0.00806 | 0.00815 | 0.00821 | 0.00821 | 0.0082 | 0.00815 | 0.00808 | 0.00806 | 0.00809 | 0.00816 | 0.00828 | 0.00841 | 0.00852 | 0.00865 | 0.00873 | 0.00879 | 0.00887 | 0.00892 | 0.00898 | 0.00906 | 0.00912 | 0.00916 | 0.00921 | 0.00923 | 0.00923 | 0.00924 | 0.00923 | 0.00921 | 0.00921 | 0.00919 | 0.00917 | 0.00914 | 0.00909 | 0.00903 | 0.00896 | 0.00888 | 0.0088 | 0.00871 | 0.00862 | 0.00851 | 0.00839 | 0.00825 | 0.00809 | 0.00792 | 0.00774 | 0.00756 | 0.00738 | 0.0072 | 0.00704 | 0.0069 | 0.00677 | 0.00666 | 0.00657 | 0.00649 | 0.00645 | 0.00643 | 0.00644 | 0.00648 | 0.00654 | 0.00661 | 0.00668 | 0.00675 | 0.00681 | 0.00685 | 0.00689 | 0.00691 | 0.00692 | 0.00691 | 0.00691 | 0.00692 | 0.00696 | 0.00701 | 0.00707 | 0.00714 | 0.00721 | 0.0073 | 0.0074 | 0.0075 | 0.0076 | 0.00768 | 0.00773 | 0.00775 | 0.00774 | 0.00771 | 0.00767 | 0.00762 | 0.0076 | 0.00762 | 0.00773 | 0.00792 | 0.00806 | 0.00815 | 0.00818 | 0.00813 | 0.00802 | 0.00785 | 0.00764 | 0.00744 | 0.00727 | 0.00718 | 0.00719 | 0.00725 | 0.00727 | 0.0073 | 0.00735 | 0.00739 | 0.00741 | 0.00742 | 0.00742 | 0.00743 | 0.00746 | 0.00749 | 0.0075 | 0.0075 | 0.00748 | 0.00744 | 0.00738 | 0.00732 | 0.00727 | 0.00724 | 0.00723 | 0.00725 | 0.00727 | 0.00731 | 0.00733 | 0.00733 | 0.00731 | 0.00726 | 0.00721 | 0.00719 | 0.00718 | 0.0072 | 0.00722 | 0.00725 | 0.00728 | 0.0073 | 0.00732 | 0.00731 | 0.00728 | 0.00725 | 0.00723 | 0.00723 | 0.00727 | 0.00733 | 0.00738 | 0.00742 | 0.00746 | 0.00749 | 0.00751 | 0.00753 | 0.00753 | 0.00752 | 0.00752 | 0.00752 | 0.00754 | 0.00755 | 0.00754 | 0.0075 | 0.00744 | 0.00738 | 0.00733 | 0.0073 | 0.00729 | 0.00731 | 0.00734 | 0.00737 | 0.00738 | 0.00738 | 0.00736 | 0.00733 | 0.00731 | 0.00729 | 0.0073 | 0.00732 | 0.00737 | 0.00743 | 0.00749 | 0.00753 | 0.00757 | 0.00759 | 0.00763 | 0.00768 | 0.00773 | 0.00778 | 0.00781 | 0.00782 | 0.00779 | 0.00773 | 0.00767 | 0.0076 | 0.00754 | 0.0075 | 0.00747 | 0.00747 | 0.00747 | 0.00745 | 0.00741 | 0.00735 | 0.00731 | 0.00729 | 0.00732 | 0.00736 | 0.00743 | 0.00748 | 0.00753 | 0.00754 | 0.0075 | 0.00743 | 0.00736 | 0.00731 | 0.00729 | 0.0073 | 0.00732 | 0.00735 | 0.00739 | 0.00743 | 0.00747 | 0.00749 | 0.0075 | 0.00747 | 0.00742 | 0.00736 | 0.00731 | 0.00726 | 0.00722 | 0.00721 | 0.00723 | 0.00728 | 0.00735 | 0.00745 | 0.00755 | 0.00763 | 0.00768 | 0.00769 | 0.00768 | 0.00764 | 0.00759 | 0.00752 | 0.00744 | 0.00737 | 0.00734 | 0.00735 | 0.0074 | 0.00747 | 0.00754 | 0.00757 | 0.00756 | 0.0075 | 0.00741 | 0.00732 | 0.00723 | 0.00717 | 0.00713 | 0.00711 | 0.00713 | 0.00716 | 0.00719 | 0.00722 | 0.00722 | 0.0072 | 0.00718 | 0.00718 | 0.0072 | 0.00723 | 0.00727 | 0.0073 | 0.00734 | 0.00738 | 0.0074 | 0.00742 | 0.00744 | 0.00747 | 0.0075 | 0.00754 | 0.00757 | 0.00759 | 0.0076 | 0.00761 | 0.00762 | 0.00763 | 0.00764 | 0.00764 | 0.00766 | 0.00768 | 0.0077 | 0.00771 | 0.00769 | 0.00766 | 0.00763 | 0.0076 | 0.00759 | 0.00759 | 0.00761 | 0.00764 | 0.00767 | 0.0077 | 0.00774 | 0.00776 | 0.00774 | 0.0077 | 0.00767 | 0.00765 | 0.00766 | 0.00769 | 0.00775 | 0.00781 | 0.00787 | 0.00794 | 0.00799 | 0.00801 | 0.00797 | 0.0079 | 0.00784 | 0.00778 | 0.00773 | 0.00768 | 0.00762 | 0.00757 | 0.00755 | 0.00755 | 0.00758 | 0.00762 | 0.00767 | 0.00773 | 0.00781 | 0.00788 | 0.00794 | 0.00797 | 0.00799 | 0.00801 | 0.00803 | 0.00808 | 0.00813 | 0.00817 | 0.0082 | 0.00822 | 0.00822 | 0.0082 | 0.00816 | 0.00813 | 0.00809 | 0.00808 | 0.00809 | 0.00812 | 0.00818 | 0.00824 | 0.00831 | 0.00837 | 0.00842 | 0.00844 | 0.00844 | 0.00842 | 0.00838 | 0.00834 | 0.00831 | 0.00828 | 0.00824 | 0.00821 | 0.00818 | 0.00815 | 0.00811 | 0.00808 | 0.00805 | 0.00803 | 0.00802 | 0.00799 | 0.00795 | 0.00791 | 0.00789 | 0.00791 | 0.00795 | 0.00803 | 0.00815 | 0.00831 | 0.0085 | 0.00866 | 0.00877 | 0.0088 | 0.00878 | 0.00873 | 0.00867 | 0.00861 | 0.00856 | 0.00853 | 0.00852 | 0.00853 | 0.00855 | 0.00856 | 0.00858 | 0.00859 | 0.0086 | 0.00861 | 0.00863 | 0.00864 | 0.00865 | 0.00862 | 0.00856 | 0.00849 | 0.00842 | 0.00837 | 0.00835 | 0.00835 | 0.00837 | 0.00839 | 0.00841 | 0.00842 | 0.00839 | 0.00832 | 0.00823 | 0.00815 | 0.0081 | 0.00809 | 0.00811 | 0.00814 | 0.00819 | 0.00826 | 0.00832 | 0.00838 | 0.0084 | 0.0084 | 0.00837 | 0.00834 | 0.0083 | 0.00828 | 0.00829 | 0.00832 | 0.00837 | 0.00844 | 0.00852 | 0.00858 | 0.00864 | 0.00868 | 0.00871 | 0.00871 | 0.00869 | 0.00865 | 0.00859 | 0.00853 | 0.00846 | 0.00839 | 0.00833 | 0.00828 | 0.00824 | 0.00822 | 0.00819 | 0.00817 | 0.00814 | 0.00812 | 0.00812 | 0.00813 | 0.00813 | 0.00811 | 0.00809 | 0.00806 | 0.00802 | 0.00799 | 0.00794 | 0.00791 | 0.0079 | 0.00792 | 0.00796 | 0.00798 | 0.00799 | 0.00798 | 0.00797 | 0.00798 | 0.00801 | 0.00809 | 0.0082 | 0.00837 | 0.00861 | 0.00888 | 0.00916 | 0.00942 | 0.00964 | 0.00978 | 0.00983 | 0.0098 | 0.00969 | 0.00954 | 0.00937 | 0.00921 | 0.00906 | 0.00892 | 0.00882 | 0.00874 | 0.00871 | 0.00871 | 0.00873 | 0.00875 | 0.00876 | 0.00876 | 0.00875 | 0.00875 | 0.00875 | 0.00875 | 0.00876 | 0.00877 | 0.00876 | 0.00874 | 0.0087 | 0.00864 | 0.00857 | 0.00849 | 0.00843 | 0.00839 | 0.00837 | 0.00837 | 0.00838 | 0.00836 | 0.00833 | 0.00829 | 0.00826 | 0.00825 | 0.00827 | 0.00832 | 0.00839 | 0.00847 | 0.00855 | 0.00864 | 0.0087 | 0.00871 | 0.00867 | 0.00859 | 0.00851 | 0.00845 | 0.00843 | 0.00843 | 0.00846 | 0.00852 | 0.00859 | 0.00866 | 0.00872 | 0.00875 | 0.00874 | 0.0087 | 0.00866 | 0.00861 | 0.00857 | 0.00855 | 0.00853 | 0.00853 | 0.00853 | 0.00853 | 0.00853 | 0.00855 | 0.00857 | 0.00858 | 0.00857 | 0.00854 | 0.0085 | 0.00846 | 0.00843 | 0.00844 | 0.00846 | 0.00851 | 0.00856 | 0.00861 | 0.00865 | 0.00866 | 0.00863 | 0.00857 | 0.0085 | 0.00845 | 0.00843 | 0.00846 | 0.0085 | 0.00856 | 0.0086 | 0.00863 | 0.00863 | 0.00862 | 0.00859 | 0.00857 | 0.00856 | 0.00855 | 0.00855 | 0.00855 | 0.00855 | 0.00854 | 0.00854 | 0.00853 | 0.00852 | 0.00852 | 0.00852 | 0.00854 | 0.00856 | 0.00859 | 0.00861 | 0.00861 | 0.00861 | 0.00859 | 0.00858 | 0.00858 | 0.00859 | 0.00861 | 0.00863 | 0.00866 | 0.00868 | 0.00869 | 0.00869 | 0.00867 | 0.00865 | 0.00863 | 0.00862 | 0.00862 | 0.00863 | 0.00865 | 0.00866 | 0.00866 | 0.00864 | 0.00861 | 0.00857 | 0.00853 | 0.0085 | 0.00848 | 0.00847 | 0.00847 | 0.00847 | 0.00847 | 0.00849 | 0.00853 | 0.00859 | 0.00867 | 0.00875 | 0.00881 | 0.00887 | 0.00889 | 0.00889 | 0.00885 | 0.00878 | 0.00871 | 0.00864 | 0.00859 | 0.00857 | 0.00856 | 0.00856 | 0.00856 | 0.00856 | 0.00855 | 0.00854 | 0.00854 | 0.00855 | 0.00856 | 0.00858 | 0.00859 | 0.00859 | 0.00858 | 0.00856 | 0.00854 | 0.00853 | 0.00851 | 0.00849 | 0.00847 | 0.00845 | 0.00844 | 0.00844 | 0.00847 | 0.00851 | 0.00854 | 0.00856 | 0.00856 | 0.00856 | 0.00854 | 0.0085 | 0.00846 | 0.00842 | 0.00841 | 0.00842 | 0.00845 | 0.00848 | 0.00847 | 0.00844 | 0.0084 | 0.00835 | 0.00834 | 0.00836 | 0.00844 | 0.00855 | 0.00867 | 0.00878 | 0.00886 | 0.00891 | 0.00893 | 0.00891 | 0.00888 | 0.00883 | 0.0088 | 0.00878 | 0.00879 | 0.0088 | 0.00881 | 0.00882 | 0.00881 | 0.00879 | 0.00876 | 0.00872 | 0.00866 | 0.00861 | 0.00855 | 0.00851 | 0.00848 | 0.00848 | 0.00851 | 0.00855 | 0.0086 | 0.00863 | 0.00865 | 0.00864 | 0.00862 | 0.00859 | 0.00855 | 0.00852 | 0.00849 | 0.00847 | 0.00845 | 0.00842 | 0.00838 | 0.00835 | 0.00832 | 0.00832 | 0.00835 | 0.00839 | 0.00844 | 0.0085 | 0.00853 | 0.00855 | 0.00855 | 0.00856 | 0.00858 | 0.00864 | 0.00871 | 0.00878 | 0.00882 | 0.00883 | 0.00881 | 0.00874 | 0.00865 | 0.00854 | 0.00845 | 0.00837 | 0.00832 | 0.00829 | 0.00828 | 0.00828 | 0.00831 | 0.00836 | 0.00844 | 0.00851 | 0.00858 | 0.00863 | 0.00865 | 0.00864 | 0.0086 | 0.00854 | 0.00852 | 0.00855 | 0.00866 | 0.00883 | 0.00902 | 0.00919 | 0.0093 | 0.00933 | 0.00928 | 0.00914 | 0.00894 | 0.00872 | 0.00851 | 0.00836 | 0.00829 | 0.00829 | 0.00834 | 0.00842 | 0.0085 | 0.00857 | 0.00861 | 0.00862 | 0.00861 | 0.00858 | 0.00855 | 0.00853 | 0.00851 | 0.00851 | 0.00852 | 0.00853 | 0.00854 | 0.00853 | 0.0085 | 0.00847 | 0.00845 | 0.00846 | 0.0085 | 0.00858 | 0.00868 | 0.00878 | 0.00888 | 0.00894 | 0.00897 | 0.00897 | 0.00893 | 0.00887 | 0.00882 | 0.00882 | 0.00886 | 0.00893 | 0.009 | 0.00904 | 0.00905 | 0.00901 | 0.00897 | 0.00895 | 0.00895 | 0.00897 | 0.009 | 0.00902 | 0.00903 | 0.00901 | 0.00893 | 0.00881 | 0.00867 | 0.00853 | 0.00843 | 0.00839 | 0.0084 | 0.00843 | 0.00846 | 0.00848 | 0.00849 | 0.00849 | 0.00846 | 0.00843 | 0.00841 | 0.00843 | 0.0085 | 0.00862 | 0.00878 | 0.00894 | 0.00907 | 0.00916 | 0.00918 | 0.00913 | 0.009 | 0.00883 | 0.00866 | 0.00851 | 0.00841 | 0.00835 | 0.00833 | 0.00835 | 0.00843 | 0.00854 | 0.00869 | 0.00882 | 0.00891 | 0.00893 | 0.00887 | 0.00876 | 0.00866 | 0.00862 | 0.00865 | 0.00874 | 0.00885 | 0.00897 | 0.00908 | 0.00917 | 0.00919 | 0.00912 | 0.00897 | 0.00878 | 0.00861 | 0.00848 | 0.00839 | 0.00833 | 0.00827 | 0.00824 | 0.00823 | 0.00825 | 0.00829 | 0.00835 | 0.00846 | 0.00863 | 0.00885 | 0.00907 | 0.00926 | 0.00939 | 0.00941 | 0.00934 | 0.00916 | 0.00892 | 0.00866 | 0.00844 | 0.00832 | 0.00831 | 0.0084 | 0.00853 | 0.00866 | 0.00878 | 0.00886 | 0.00894 | 0.00901 | 0.00912 | 0.00924 | 0.00938 | 0.00952 | 0.00962 | 0.00967 | 0.00965 | 0.00955 | 0.0094 | 0.00925 | 0.00915 | 0.00912 | 0.00917 | 0.00926 | 0.00936 | 0.00943 | 0.00944 | 0.00938 | 0.00926 | 0.0091 | 0.00892 | 0.00878 | 0.00872 | 0.00878 | 0.00897 | 0.00924 | 0.00955 | 0.0098 | 0.00996 | 0.01002 | 0.00997 | 0.00987 | 0.00976 | 0.0097 | 0.00972 | 0.00983 | 0.00998 | 0.01012 | 0.01017 | 0.01011 | 0.00994 | 0.0097 | 0.00944 | 0.00922 | 0.00908 | 0.00903 | 0.00909 | 0.00924 | 0.00946 | 0.00974 | 0.01003 | 0.01026 | 0.0104 | 0.01042 | 0.01033 | 0.01015 | 0.00991 | 0.00966 | 0.00946 | 0.00935 | 0.00934 | 0.0094 | 0.00948 | 0.00955 | 0.00961 | 0.00966 | 0.00973 | 0.00978 | 0.00982 | 0.00982 | 0.00979 | 0.00973 | 0.00964 | 0.00956 | 0.00953 | 0.00958 | 0.00971 | 0.00989 | 0.01006 | 0.01017 | 0.01019 | 0.01011 | 0.00995 | 0.00974 | 0.00953 | 0.00938 | 0.00932 | 0.00935 | 0.00944 | 0.00954 | 0.00963 | 0.00969 | 0.00973 | 0.00974 | 0.00974 | 0.00973 | 0.00971 | 0.0097 | 0.00969 | 0.00969 | 0.00968 | 0.00967 | 0.00966 | 0.00966 | 0.00967 | 0.00969 | 0.00972 | 0.00975 | 0.00978 | 0.00981 | 0.00982 | 0.00982 | 0.00981 | 0.00979 | 0.00976 | 0.00974 | 0.00972 | 0.00971 | 0.00969 | 0.00967 | 0.00966 | 0.00963 | 0.00961 | 0.00958 | 0.00955 | 0.00951 | 0.00947 | 0.00943 | 0.0094 | 0.00939 | 0.00944 | 0.00956 | 0.00975 | 0.00997 | 0.01017 | 0.01029 | 0.01032 | 0.01025 | 0.01009 | 0.0099 | 0.00972 | 0.0096 | 0.00957 | 0.00961 | 0.00969 | 0.00977 | 0.00981 | 0.0098 | 0.00973 | 0.00962 | 0.00948 | 0.00934 | 0.00922 | 0.00916 | 0.00919 | 0.00931 | 0.0095 | 0.00972 | 0.00992 | 0.01006 | 0.01011 | 0.01005 | 0.0099 | 0.00968 | 0.00943 | 0.0092 | 0.00905 | 0.00897 | 0.00895 | 0.00895 | 0.00894 | 0.00892 | 0.00889 | 0.00887 | 0.00887 | 0.00889 | 0.00891 | 0.00895 | 0.00902 | 0.00916 | 0.00941 | 0.00978 | 0.01022 | 0.01069 | 0.0111 | 0.01136 | 0.01143 | 0.01127 | 0.01091 | 0.01042 | 0.00991 | 0.0095 | 0.00923 | 0.00913 | 0.00915 | 0.00924 | 0.00933 | 0.00938 | 0.00938 | 0.00934 | 0.00927 | 0.00922 | 0.00922 | 0.00925 | 0.00932 | 0.00939 | 0.00948 | 0.00959 | 0.00973 | 0.00985 | 0.00995 | 0.00999 | 0.00997 | 0.00991 | 0.00982 | 0.0097 | 0.00957 | 0.00944 | 0.00934 | 0.00928 | 0.00924 | 0.0092 | 0.00915 | 0.00906 | 0.00897 | 0.00889 | 0.00884 | 0.00886 | 0.00896 | 0.00914 | 0.00939 | 0.00967 | 0.00992 | 0.01011 | 0.01018 | 0.01013 | 0.00997 | 0.00973 | 0.00948 | 0.0093 | 0.00922 | 0.00926 | 0.0094 | 0.00959 | 0.0098 | 0.00996 | 0.01007 | 0.01009 | 0.01004 | 0.00995 | 0.00986 | 0.00981 | 0.0098 | 0.00984 | 0.00991 | 0.01001 | 0.01011 | 0.01019 | 0.01022 | 0.01021 | 0.01017 | 0.01011 | 0.01006 | 0.01003 | 0.01002 | 0.01001 | 0.01002 | 0.01004 | 0.01006 | 0.01008 | 0.01009 | 0.0101 | 0.0101 | 0.0101 | 0.01012 | 0.01018 | 0.01027 | 0.0104 | 0.01054 | 0.01067 | 0.01077 | 0.01082 | 0.01083 | 0.01078 | 0.0107 | 0.0106 | 0.01053 | 0.01051 | 0.01055 | 0.01061 | 0.01068 | 0.01072 | 0.01072 | 0.01067 | 0.01059 | 0.01051 | 0.01045 | 0.01047 | 0.01057 | 0.01074 | 0.01093 | 0.01109 | 0.01118 | 0.0112 | 0.01114 | 0.01102 | 0.01086 | 0.01071 | 0.01061 | 0.01058 | 0.01063 | 0.01071 | 0.01081 | 0.0109 | 0.01096 | 0.01099 | 0.011 | 0.01099 | 0.01096 | 0.01093 | 0.01091 | 0.01089 | 0.01088 | 0.01087 | 0.01087 | 0.01087 | 0.01089 | 0.01093 | 0.01098 | 0.01102 | 0.01105 | 0.01106 | 0.01106 | 0.01105 | 0.01103 | 0.01101 | 0.01101 | 0.01104 | 0.01109 | 0.01115 | 0.0112 | 0.01124 | 0.01127 | 0.01129 | 0.0113 | 0.01132 | 0.01134 | 0.01136 | 0.01138 | 0.01139 | 0.01141 | 0.01143 | 0.01145 | 0.01144 | 0.01142 | 0.01138 | 0.01135 | 0.01133 | 0.01134 | 0.01137 | 0.01145 | 0.01157 | 0.01172 | 0.0119 | 0.01206 | 0.01219 | 0.01229 | 0.01236 | 0.01242 | 0.01246 | 0.01251 | 0.01255 | 0.01259 | 0.01261 | 0.01261 | 0.01259 | 0.01255 | 0.01251 | 0.01247 | 0.01242 | 0.01237 | 0.01229 | 0.01221 | 0.01212 | 0.01205 | 0.01203 | 0.01206 | 0.01215 | 0.01228 | 0.01243 | 0.01256 | 0.01263 | 0.01264 | 0.01257 | 0.01245 | 0.0123 | 0.01216 | 0.01205 | 0.01201 | 0.01201 | 0.01207 | 0.01214 | 0.01223 | 0.01232 | 0.0124 | 0.01246 | 0.0125 | 0.01252 | 0.0125 | 0.01245 | 0.0124 | 0.01235 | 0.01233 | 0.01232 | 0.01234 | 0.01237 | 0.01238 | 0.01238 | 0.01236 | 0.01231 | 0.01224 | 0.01215 | 0.01207 | 0.01199 | 0.01194 | 0.0119 | 0.01188 | 0.01187 | 0.01186 | 0.01185 | 0.01182 | 0.01177 | 0.01171 | 0.01164 | 0.01157 | 0.01151 | 0.01146 | 0.01144 | 0.01143 | 0.01145 | 0.01148 | 0.01151 | 0.01153 | 0.01154 | 0.01154 | 0.01153 | 0.01152 | 0.01152 | 0.01151 | 0.0115 | 0.0115 | 0.0115 | 0.01151 | 0.0115 | 0.0115 | 0.01149 | 0.01148 | 0.01146 | 0.01145 | 0.01145 | 0.01146 | 0.01147 | 0.01146 | 0.01143 | 0.01136 | 0.01129 | 0.01121 | 0.01115 | 0.01109 | 0.01107 | 0.01109 | 0.01116 | 0.01125 | 0.01134 | 0.01141 | 0.01146 | 0.01148 | 0.01149 | 0.01148 | 0.01147 | 0.01146 | 0.01145 | 0.01145 | 0.01145 | 0.01146 | 0.01147 | 0.01148 | 0.01149 | 0.01151 | 0.01152 | 0.01155 | 0.01157 | 0.01159 | 0.0116 | 0.01161 | 0.0116 | 0.01159 | 0.01157 | 0.01155 | 0.01153 | 0.01151 | 0.0115 | 0.01149 | 0.0115 | 0.01151 | 0.01152 | 0.01154 | 0.01155 | 0.01156 | 0.01158 | 0.01159 | 0.0116 | 0.01161 | 0.01161 | 0.01162 | 0.01163 | 0.01164 | 0.01165 | 0.01165 | 0.01165 | 0.01165 | 0.01165 | 0.01164 | 0.01162 | 0.0116 | 0.01158 | 0.01156 | 0.01156 | 0.01156 | 0.01157 | 0.01159 | 0.01161 | 0.01163 | 0.01165 | 0.01165 | 0.01164 | 0.01162 | 0.0116 | 0.01159 | 0.01159 | 0.01159 | 0.01161 | 0.01163 | 0.01167 | 0.0117 | 0.01173 | 0.01176 | 0.01177 | 0.01178 | 0.01179 | 0.0118 | 0.01181 | 0.01182 | 0.01184 | 0.01186 | 0.01188 | 0.0119 | 0.01192 | 0.01194 | 0.01196 | 0.01199 | 0.01202 | 0.01205 | 0.01208 | 0.01211 | 0.01215 | 0.01219 | 0.01223 | 0.01229 | 0.01234 | 0.0124 | 0.01247 | 0.01254 | 0.01261 | 0.01269 | 0.01276 | 0.01282 | 0.01286 | 0.0129 | 0.01292 | 0.01292 | 0.01293 | 0.01293 | 0.01294 | 0.01295 | 0.01295 | 0.01296 | 0.01296 | 0.01298 | 0.01299 | 0.013 | 0.013 | 0.01298 | 0.01296 | 0.01294 | 0.0129 | 0.01286 | 0.01281 | 0.01278 | 0.01278 | 0.01282 | 0.01288 | 0.01293 | 0.01295 | 0.01295 | 0.01291 | 0.01287 | 0.0128 | 0.01274 | 0.01269 | 0.01267 | 0.0127 | 0.01275 | 0.01282 | 0.01288 | 0.01293 | 0.01296 | 0.01298 | 0.01299 | 0.01298 | 0.01297 | 0.01295 | 0.01293 | 0.01291 | 0.01289 | 0.01288 | 0.01287 | 0.01286 | 0.01285 | 0.01284 | 0.01282 | 0.0128 | 0.01277 | 0.01274 | 0.01269 | 0.01264 | 0.01259 | 0.01254 | 0.0125 | 0.01246 | 0.01242 | 0.01238 | 0.01235 | 0.01231 | 0.01228 | 0.01226 | 0.01224 | 0.01223 | 0.01222 | 0.01222 | 0.01222 | 0.01222 | 0.01222 | 0.0122 | 0.01218 | 0.01216 | 0.01214 | 0.01212 | 0.01211 | 0.0121 | 0.0121 | 0.01209 | 0.01208 | 0.01208 | 0.01208 | 0.01207 | 0.01207 | 0.01206 | 0.01206 | 0.01205 | 0.01205 | 0.01205 | 0.01204 | 0.01204 | 0.01203 | 0.01202 | 0.01201 | 0.012 | 0.01199 | 0.01199 | 0.01199 | 0.01199 | 0.01199 | 0.012 | 0.01202 | 0.01204 | 0.01206 | 0.01206 | 0.01206 | 0.01205 | 0.01204 | 0.01203 | 0.01201 | 0.01198 | 0.01195 | 0.01193 | 0.01193 | 0.01194 | 0.01197 | 0.01201 | 0.01205 | 0.01209 | 0.01212 | 0.01214 | 0.01216 | 0.01216 | 0.01216 | 0.01217 | 0.01219 | 0.01222 | 0.01226 | 0.01229 | 0.01232 | 0.01235 | 0.01236 | 0.01238 | 0.01239 | 0.0124 | 0.0124 | 0.01242 | 0.01243 | 0.01243 | 0.01244 | 0.01244 | 0.01243 | 0.01242 | 0.0124 | 0.01239 | 0.01237 | 0.01237 | 0.01237 | 0.01238 | 0.01239 | 0.01241 | 0.01242 | 0.01244 | 0.01245 | 0.01246 | 0.01246 | 0.01245 | 0.01245 | 0.01244 | 0.01243 | 0.01242 | 0.01241 | 0.01241 | 0.01242 | 0.01244 | 0.01246 | 0.01248 | 0.01251 | 0.01254 | 0.01257 | 0.01259 | 0.01261 | 0.01263 | 0.01265 | 0.01267 | 0.01268 | 0.01268 | 0.01268 | 0.0127 | 0.01272 | 0.01275 | 0.01277 | 0.0128 | 0.01282 | 0.01286 | 0.01289 | 0.01293 | 0.01296 | 0.013 | 0.01303 | 0.01308 | 0.01312 | 0.01316 | 0.01319 | 0.01322 | 0.01327 | 0.01332 | 0.01338 | 0.01344 | 0.01351 | 0.01357 | 0.01365 | 0.01372 | 0.0138 | 0.01387 | 0.01394 | 0.01401 | 0.01409 | 0.01417 | 0.01424 | 0.01432 | 0.0144 | 0.01448 | 0.01456 | 0.01464 | 0.0147 | 0.01475 | 0.01478 | 0.0148 | 0.01481 | 0.01481 | 0.0148 | 0.01479 | 0.01478 | 0.01478 | 0.01479 | 0.01481 | 0.01484 | 0.01489 | 0.01498 | 0.0151 | 0.01524 | 0.01539 | 0.01555 | 0.0157 | 0.01585 | 0.01598 | 0.01611 | 0.01623 | 0.01635 | 0.01649 | 0.01663 | 0.01678 | 0.01694 | 0.0171 | 0.01726 | 0.01742 | 0.01757 | 0.01771 | 0.01783 | 0.01793 | 0.01801 | 0.01808 | 0.01813 | 0.01816 | 0.01818 | 0.01816 | 0.0181 | 0.01803 | 0.01795 | 0.01792 | 0.01797 | 0.0181 | 0.01829 | 0.01848 | 0.01865 | 0.01877 | 0.01881 | 0.01875 | 0.0186 | 0.0184 | 0.0182 | 0.01807 | 0.01805 | 0.01813 | 0.01827 | 0.01842 | 0.01857 | 0.01869 | 0.01878 | 0.01882 | 0.01882 | 0.01879 | 0.01875 | 0.01872 | 0.01871 | 0.01871 | 0.0187 | 0.01867 | 0.01863 | 0.01858 | 0.01852 | 0.01846 | 0.0184 | 0.01834 | 0.01829 | 0.01824 | 0.01817 | 0.0181 | 0.01801 | 0.01791 | 0.01783 | 0.01778 | 0.01774 | 0.0177 | 0.01765 | 0.01757 | 0.01747 | 0.01734 | 0.01719 | 0.01701 | 0.01681 | 0.0166 | 0.01643 | 0.01632 | 0.01628 | 0.01631 | 0.01639 | 0.01647 | 0.01655 | 0.01658 | 0.01656 | 0.01648 | 0.01634 | 0.01616 | 0.01596 | 0.0158 | 0.01568 | 0.01563 | 0.01562 | 0.01562 | 0.01564 | 0.01565 | 0.01566 | 0.01566 | 0.01564 | 0.0156 | 0.01555 | 0.01549 | 0.01542 | 0.01536 | 0.01529 | 0.01523 | 0.01518 | 0.01513 | 0.01508 | 0.01503 | 0.01498 | 0.01492 | 0.01487 | 0.01482 | 0.01476 | 0.0147 | 0.01465 | 0.01459 | 0.01455 | 0.01451 | 0.01447 | 0.01444 | 0.01441 | 0.01438 | 0.01434 | 0.01429 | 0.01425 | 0.01422 | 0.01419 | 0.01418 | 0.01417 | 0.01417 | 0.01416 | 0.01414 | 0.01412 | 0.01409 | 0.01407 | 0.01405 | 0.01404 | 0.01404 | 0.01405 | 0.01406 | 0.01407 | 0.01406 | 0.01405 | 0.01403 | 0.014 | 0.01396 | 0.01392 | 0.01389 | 0.01386 | 0.01383 | 0.01381 | 0.01379 | 0.01378 | 0.01377 | 0.01376 | 0.01376 | 0.01375 | 0.01374 | 0.01373 | 0.01372 | 0.0137 | 0.01369 | 0.01367 | 0.01366 | 0.01365 | 0.01365 | 0.01365 | 0.01364 | 0.01364 | 0.01364 | 0.01364 | 0.01363 | 0.01362 | 0.01361 | 0.01359 | 0.01358 | 0.01357 | 0.01356 | 0.01354 | 0.01352 | 0.01349 | 0.01348 | 0.01347 | 0.01347 | 0.01348 | 0.0135 | 0.01352 | 0.01354 | 0.01354 | 0.01352 | 0.01349 | 0.01345 | 0.01342 | 0.01339 | 0.01339 | 0.0134 | 0.01341 | 0.01343 | 0.01344 | 0.01345 | 0.01345 | 0.01344 | 0.01342 | 0.01342 | 0.01342 | 0.01343 | 0.01345 | 0.01346 | 0.01348 | 0.01349 | 0.01349 | 0.01349 | 0.01349 | 0.01347 | 0.01346 | 0.01344 | 0.01344 | 0.01343 | 0.01344 | 0.01345 | 0.01346 | 0.01348 | 0.0135 | 0.01352 | 0.01354 | 0.01355 | 0.01356 | 0.01357 | 0.01357 | 0.01358 | 0.01358 | 0.01357 | 0.01356 | 0.01356 | 0.01356 | 0.01357 | 0.01359 | 0.01361 | 0.01364 | 0.01368 | 0.01372 | 0.01376 | 0.0138 | 0.01382 | 0.01383 | 0.01384 | 0.01385 | 0.01386 | 0.01388 | 0.01391 | 0.01395 | 0.014 | 0.01407 | 0.01413 | 0.01418 | 0.01421 | 0.01423 | 0.01425 | 0.01425 | 0.01425 | 0.01426 | 0.01427 | 0.01429 | 0.01431 | 0.01433 | 0.01435 | 0.01437 | 0.01439 | 0.01441 | 0.01442 | 0.01443 | 0.01442 | 0.01441 | 0.01438 | 0.01434 | 0.01428 | 0.01421 | 0.01416 | 0.01412 | 0.01411 | 0.01412 | 0.01414 | 0.01416 | 0.01419 | 0.01424 | 0.01428 | 0.01432 | 0.01434 | 0.01435 | 0.01435 | 0.01434 | 0.01431 | 0.01427 | 0.01423 | 0.01419 | 0.01418 | 0.01419 | 0.01421 | 0.01422 | 0.01424 | 0.01424 | 0.01424 | 0.01423 | 0.01422 | 0.0142 | 0.01419 | 0.01419 | 0.01419 | 0.01419 | 0.01418 | 0.01418 | 0.01417 | 0.01416 | 0.01415 | 0.01414 | 0.01412 | 0.01409 | 0.01406 | 0.01402 | 0.01398 | 0.01394 | 0.0139 | 0.01385 | 0.01381 | 0.01379 | 0.01377 | 0.01377 | 0.01376 | 0.01377 | 0.01377 | 0.01377 | 0.01377 | 0.01377 | 0.01376 | 0.01375 | 0.01374 | 0.01373 | 0.01373 | 0.01374 | 0.01374 | 0.01373 | 0.01372 | 0.0137 | 0.01368 | 0.01368 | 0.01369 | 0.0137 | 0.01372 | 0.01374 | 0.01377 | 0.01378 | 0.01379 | 0.01379 | 0.01378 | 0.01377 | 0.01376 | 0.01376 | 0.01376 | 0.01375 | 0.01374 | 0.01373 | 0.01372 | 0.01371 | 0.0137 | 0.01369 | 0.01369 | 0.01371 | 0.01374 | 0.01378 | 0.01381 | 0.01385 | 0.01388 | 0.01389 | 0.0139 | 0.0139 | 0.01391 | 0.01392 | 0.01393 | 0.01395 | 0.01397 | 0.01399 | 0.01401 | 0.01403 | 0.01405 | 0.01405 | 0.01405 | 0.01405 | 0.01404 | 0.01404 | 0.01403 | 0.01401 | 0.01399 | 0.01398 | 0.01399 | 0.014 | 0.01402 | 0.01405 | 0.01406 | 0.01407 | 0.01406 | 0.01404 | 0.01401 | 0.01398 | 0.01395 | 0.01394 | 0.01393 | 0.01394 | 0.01396 | 0.01399 | 0.01402 | 0.01404 | 0.01405 | 0.01405 | 0.01405 | 0.01404 | 0.01402 | 0.014 | 0.01399 | 0.01398 | 0.01398 | 0.01399 | 0.014 | 0.01401 | 0.01401 | 0.01401 | 0.01401 | 0.014 | 0.01399 | 0.01398 | 0.01397 | 0.01397 | 0.01398 | 0.01398 | 0.01399 | 0.01401 | 0.01403 | 0.01405 | 0.01407 | 0.01409 | 0.01412 | 0.01415 | 0.01416 | 0.01416 | 0.01414 | 0.01411 | 0.01408 | 0.01406 | 0.01403 | 0.01401 | 0.014 | 0.01401 | 0.01403 | 0.01406 | 0.01409 | 0.01411 | 0.01413 | 0.01415 | 0.01416 | 0.01417 | 0.01417 | 0.01417 | 0.01417 | 0.01417 | 0.01416 | 0.01416 | 0.01416 | 0.01415 | 0.01415 | 0.01414 | 0.01414 | 0.01415 | 0.01415 | 0.01416 | 0.01417 | 0.01418 | 0.01421 | 0.01424 | 0.01427 | 0.0143 | 0.01433 | 0.01436 | 0.01438 | 0.0144 | 0.0144 | 0.0144 | 0.01439 | 0.01439 | 0.01439 | 0.0144 | 0.01441 | 0.01441 | 0.01442 | 0.01442 | 0.01442 | 0.01441 | 0.01439 | 0.01439 | 0.0144 | 0.01443 | 0.01446 | 0.01449 | 0.01451 | 0.01454 | 0.01457 | 0.01457 | 0.01453 | 0.01446 | 0.01436 | 0.01427 | 0.0142 | 0.01417 | 0.01419 | 0.01423 | 0.01431 | 0.0144 | 0.01448 | 0.01454 | 0.01456 | 0.01456 | 0.01455 | 0.01455 | 0.01457 | 0.01463 | 0.0147 | 0.01479 | 0.01487 | 0.01491 | 0.0149 | 0.01484 | 0.01477 | 0.01471 | 0.01468 | 0.01469 | 0.01476 | 0.01488 | 0.01504 | 0.01521 | 0.01535 | 0.01544 | 0.01547 | 0.01546 | 0.01545 | 0.01545 | 0.01546 | 0.01548 | 0.01553 | 0.01562 | 0.01571 | 0.01577 | 0.01575 | 0.01564 | 0.01549 | 0.01534 | 0.01522 | 0.01515 | 0.01514 | 0.0152 | 0.01531 | 0.01548 | 0.01566 | 0.01583 | 0.01595 | 0.01601 | 0.01601 | 0.01598 | 0.01595 | 0.01594 | 0.01596 | 0.01599 | 0.01604 | 0.01611 | 0.0162 | 0.01633 | 0.01652 | 0.01685 | 0.01732 | 0.01766 | 0.01734 | 0.016 | 0.01381 | 0.01106 | 0.00809 | 0.00544 | 0.00372 | 0.00325 | 0.00412 | 0.0062 | 0.0091 | 0.01215 | 0.0146 | 0.01616 | 0.01689 | 0.0169 | 0.01638 | 0.01576 | 0.01533 | 0.01512 | 0.01504 | 0.01503 | 0.01505 | 0.0151 | 0.01514 | 0.01512 | 0.01504 | 0.0149 | 0.01476 | 0.01465 | 0.01458 | 0.01454 | 0.01456 | 0.0146 | 0.01465 | 0.01469 | 0.01469 | 0.01467 | 0.01466 | 0.01465 | 0.01465 | 0.01463 | 0.01459 | 0.01453 | 0.01448 | 0.01445 | 0.01437 | 0.01422 | 0.01397 | 0.01367 | 0.01338 | 0.01312 | 0.01293 | 0.0128 | 0.01278 | 0.01287 | 0.01305 | 0.01329 | 0.01352 | 0.01366 | 0.01372 | 0.01371 | 0.01366 | 0.01357 | 0.01349 | 0.01341 | 0.01335 | 0.01329 | 0.01321 | 0.0131 | 0.01297 | 0.01289 | 0.01294 | 0.01313 | 0.01341 | 0.0137 | 0.01393 | 0.01407 | 0.0141 | 0.01401 | 0.0138 | 0.01348 | 0.01312 | 0.0128 | 0.01261 | 0.01253 | 0.01253 | 0.01254 | 0.01254 | 0.01253 | 0.01252 | 0.01249 | 0.01245 | 0.01241 | 0.01235 | 0.01228 | 0.01221 | 0.01215 | 0.01211 | 0.01208 | 0.01207 | 0.01208 | 0.0121 | 0.01212 | 0.01215 | 0.01217 | 0.01218 | 0.01217 | 0.01211 | 0.01202 | 0.01191 | 0.0118 | 0.01171 | 0.01165 | 0.01162 | 0.01162 | 0.01163 | 0.01164 | 0.01163 | 0.01158 | 0.0115 | 0.01141 | 0.01131 | 0.01122 | 0.01115 | 0.01108 | 0.01102 | 0.01099 | 0.01097 | 0.01095 | 0.01092 | 0.01087 | 0.01082 | 0.01077 | 0.01073 | 0.0107 | 0.01066 | 0.01064 | 0.01063 | 0.01064 | 0.01067 | 0.01069 | 0.01068 | 0.01065 | 0.0106 | 0.01052 | 0.01044 | 0.01036 | 0.01031 | 0.01027 | 0.01023 | 0.01019 | 0.01015 | 0.01013 | 0.01012 | 0.01011 | 0.0101 | 0.01009 | 0.0101 | 0.01012 | 0.01016 | 0.01017 | 0.01017 | 0.01014 | 0.0101 | 0.01005 | 0.00998 | 0.0099 | 0.00981 | 0.00972 | 0.00965 | 0.0096 | 0.00957 | 0.00956 | 0.00956 | 0.00957 | 0.00957 | 0.00956 | 0.00952 | 0.00946 | 0.00939 | 0.00932 | 0.00926 | 0.00921 | 0.00915 | 0.00909 | 0.00902 | 0.00895 | 0.00889 | 0.00883 | 0.00878 | 0.00873 | 0.00869 | 0.00866 | 0.00864 | 0.00864 | 0.00864 | 0.00863 | 0.00862 | 0.00859 | 0.00853 | 0.00844 | 0.00835 | 0.00826 | 0.00821 | 0.00818 | 0.00819 | 0.00822 | 0.00826 | 0.00829 | 0.00829 | 0.00824 | 0.00813 | 0.00799 | 0.00786 | 0.00777 | 0.00771 | 0.00769 | 0.0077 | 0.00773 | 0.00776 | 0.00775 | 0.00771 | 0.00762 | 0.00751 | 0.0074 | 0.00731 | 0.00726 | 0.00724 | 0.00725 | 0.00728 | 0.00731 | 0.00734 | 0.00734 | 0.0073 | 0.00722 | 0.00713 | 0.00704 | 0.00697 | 0.00694 | 0.00692 | 0.00691 | 0.00689 | 0.00685 | 0.00679 | 0.00672 | 0.00666 | 0.00661 | 0.00657 | 0.00655 | 0.00654 | 0.00655 | 0.00657 | 0.0066 | 0.0066 | 0.00657 | 0.00652 | 0.00645 | 0.00641 | 0.0064 | 0.0064 | 0.00642 | 0.00644 | 0.00645 | 0.00644 | 0.00642 | 0.00637 | 0.00631 | 0.00622 | 0.00611 | 0.00598 | 0.00584 | 0.00573 | 0.00564 | 0.00559 | 0.00556 | 0.00554 | 0.00556 | 0.00561 | 0.0057 | 0.00576 | 0.00575 | 0.00565 | 0.00549 | 0.00529 | 0.0051 | 0.00496 | 0.00488 | 0.00487 | 0.00495 | 0.00509 | 0.00525 | 0.00538 | 0.00546 | 0.00546 | 0.00538 | 0.00521 | 0.00498 | 0.00472 | 0.0045 | 0.00436 | 0.00432 | 0.00434 | 0.00441 | 0.00449 | 0.00457 | 0.00463 | 0.00463 | 0.00456 | 0.0044 | 0.00419 | 0.00397 | 0.00378 | 0.00362 | 0.00351 | 0.00346 | 0.00348 | 0.00361 | 0.00382 | 0.00409 | 0.00435 | 0.00455 | 0.00464 | 0.00462 | 0.00451 | 0.00435 | 0.00416 | 0.004 | 0.00388 | 0.00385 | 0.00388 | 0.00396 | 0.00405 | 0.00412 | 0.00417 | 0.0042 | 0.00421 | 0.00422 | 0.00421 | 0.00417 | 0.00406 | 0.00389 | 0.00367 | 0.00341 | 0.00316 | 0.00292 | 0.0027 | 0.00253 | 0.00241 | 0.00233 | 0.00223 | 0.00205 | 0.00178 | 0.00147 | 0.00117 | 0.00094 | 0.00082 | 0.00084 | 0.00099 | 0.00127 | 0.00163 | 0.002 | 0.00229 | 0.00246 | 0.00254 | 0.00255 | 0.00252 | 0.00248 | 0.00246 | 0.00248 | 0.00253 | 0.00259 | 0.00262 | 0.0026 | 0.00253 | 0.0024 | 0.00222 | 0.00222 | 0.00222 | 0.00222 | 0.00222 | 0.00222 | 0.00222
SS3-4 | 0.00116 | 0.00116 | 0.116% | 0.00116 | 0.00116 | 0.00116 | 0.00116 | 0.00115 | 0.00111 | 0.00107 | 0.00102 | 0.00099 | 0.00098 | 0.00098 | 0.00101 | 0.00107 | 0.00115 | 0.00124 | 0.00133 | 0.00138 | 0.00139 | 0.00137 | 0.00133 | 0.00128 | 0.00123 | 0.00119 | 0.00116 | 0.00113 | 0.00109 | 0.00106 | 0.00103 | 0.00101 | 0.00099 | 0.00099 | 0.001 | 0.00103 | 0.00107 | 0.00111 | 0.00113 | 0.00112 | 0.00111 | 0.00111 | 0.00112 | 0.00116 | 0.00121 | 0.00125 | 0.00126 | 0.00123 | 0.00115 | 0.00104 | 0.00093 | 0.00084 | 0.0008 | 0.00079 | 0.00083 | 0.0009 | 0.00099 | 0.00108 | 0.00116 | 0.00123 | 0.00129 | 0.00136 | 0.00143 | 0.00149 | 0.00151 | 0.00146 | 0.00131 | 0.00108 | 0.00082 | 0.00056 | 0.00037 | 0.00026 | 0.00025 | 0.00031 | 0.0004 | 0.00051 | 0.0006 | 0.00066 | 0.0007 | 0.00072 | 0.00076 | 0.00083 | 0.00095 | 0.0011 | 0.00126 | 0.00139 | 0.00147 | 0.00148 | 0.00141 | 0.00128 | 0.00109 | 0.00088 | 0.00069 | 0.00055 | 0.00049 | 0.00053 | 0.00065 | 0.00084 | 0.00104 | 0.0012 | 0.00127 | 0.00125 | 0.00117 | 0.00107 | 0.00099 | 0.00095 | 0.00094 | 0.00098 | 0.00102 | 0.00105 | 0.00104 | 0.00096 | 0.00084 | 0.00072 | 0.00064 | 0.00064 | 0.00072 | 0.00088 | 0.00108 | 0.0013 | 0.00151 | 0.00167 | 0.00178 | 0.00184 | 0.00187 | 0.00186 | 0.00184 | 0.00179 | 0.00169 | 0.00155 | 0.00135 | 0.0011 | 0.00083 | 0.00056 | 0.00035 | 0.00019 | 0.00012 | 0.00012 | 0.0002 | 0.00035 | 0.00054 | 0.00074 | 0.00092 | 0.00108 | 0.00122 | 0.00134 | 0.00141 | 0.00144 | 0.00142 | 0.00138 | 0.00135 | 0.00134 | 0.00134 | 0.00136 | 0.00136 | 0.00134 | 0.00129 | 0.00121 | 0.00112 | 0.00102 | 0.00094 | 0.00088 | 0.00084 | 0.00083 | 0.00085 | 0.0009 | 0.00095 | 0.00103 | 0.00113 | 0.00126 | 0.0014 | 0.00151 | 0.00157 | 0.00158 | 0.00153 | 0.00143 | 0.0013 | 0.00115 | 0.001 | 0.0009 | 0.00086 | 0.00089 | 0.00098 | 0.00111 | 0.00125 | 0.00139 | 0.00151 | 0.00159 | 0.0016 | 0.00156 | 0.00147 | 0.00138 | 0.00129 | 0.00122 | 0.00118 | 0.00115 | 0.00118 | 0.0013 | 0.00152 | 0.00182 | 0.00213 | 0.00239 | 0.00257 | 0.00261 | 0.00252 | 0.00231 | 0.002 | 0.00167 | 0.00141 | 0.00127 | 0.00126 | 0.00137 | 0.00153 | 0.00169 | 0.00181 | 0.0019 | 0.00194 | 0.00195 | 0.00195 | 0.00197 | 0.00203 | 0.00213 | 0.00226 | 0.00239 | 0.0025 | 0.00256 | 0.00257 | 0.00253 | 0.00246 | 0.00237 | 0.00228 | 0.00221 | 0.00215 | 0.00211 | 0.00209 | 0.00209 | 0.0021 | 0.00211 | 0.0021 | 0.00209 | 0.00208 | 0.00209 | 0.00215 | 0.00227 | 0.00244 | 0.00263 | 0.00279 | 0.00289 | 0.00294 | 0.00294 | 0.0029 | 0.00285 | 0.00279 | 0.00273 | 0.00268 | 0.00264 | 0.00258 | 0.00248 | 0.00233 | 0.00215 | 0.00198 | 0.0019 | 0.00192 | 0.00205 | 0.00223 | 0.00242 | 0.00257 | 0.00266 | 0.0027 | 0.00273 | 0.00278 | 0.00287 | 0.00299 | 0.00312 | 0.00323 | 0.00329 | 0.00327 | 0.00317 | 0.00299 | 0.00276 | 0.00252 | 0.00231 | 0.00218 | 0.00211 | 0.00209 | 0.00207 | 0.00205 | 0.00203 | 0.00202 | 0.00203 | 0.00205 | 0.00207 | 0.0021 | 0.00212 | 0.00214 | 0.00216 | 0.00217 | 0.00216 | 0.00214 | 0.00213 | 0.00213 | 0.00217 | 0.00224 | 0.00233 | 0.00243 | 0.00251 | 0.00256 | 0.00257 | 0.00252 | 0.00243 | 0.00231 | 0.0022 | 0.00212 | 0.00211 | 0.00217 | 0.00228 | 0.00241 | 0.00252 | 0.00259 | 0.00261 | 0.00257 | 0.00249 | 0.00236 | 0.00221 | 0.00205 | 0.00192 | 0.00184 | 0.00183 | 0.00189 | 0.00199 | 0.0021 | 0.0022 | 0.00227 | 0.00229 | 0.00225 | 0.00217 | 0.00205 | 0.00192 | 0.00182 | 0.0018 | 0.00188 | 0.00206 | 0.0023 | 0.00256 | 0.00279 | 0.00297 | 0.00304 | 0.00299 | 0.00283 | 0.00258 | 0.00228 | 0.00198 | 0.00169 | 0.00142 | 0.00119 | 0.00102 | 0.0009 | 0.00082 | 0.00079 | 0.00081 | 0.00089 | 0.00102 | 0.00116 | 0.00122 | 0.00117 | 0.00101 | 0.0008 | 0.00061 | 0.00049 | 0.00046 | 0.00055 | 0.00072 | 0.00095 | 0.0012 | 0.00139 | 0.00148 | 0.00143 | 0.00126 | 0.00103 | 0.00082 | 0.00065 | 0.00054 | 0.00049 | 0.0005 | 0.00058 | 0.00071 | 0.00088 | 0.00107 | 0.00125 | 0.00139 | 0.0015 | 0.00156 | 0.00159 | 0.00158 | 0.00156 | 0.00156 | 0.00164 | 0.00178 | 0.00199 | 0.00224 | 0.00249 | 0.00271 | 0.00286 | 0.00292 | 0.00289 | 0.00278 | 0.00265 | 0.00254 | 0.00248 | 0.00251 | 0.0026 | 0.00274 | 0.0029 | 0.00304 | 0.00315 | 0.00322 | 0.00326 | 0.00329 | 0.00331 | 0.00334 | 0.00339 | 0.00346 | 0.00355 | 0.00366 | 0.0038 | 0.00397 | 0.00419 | 0.00446 | 0.00477 | 0.00509 | 0.00537 | 0.00556 | 0.00563 | 0.00559 | 0.00545 | 0.00524 | 0.00502 | 0.00481 | 0.00464 | 0.00454 | 0.0045 | 0.0045 | 0.00452 | 0.00452 | 0.00454 | 0.0046 | 0.00474 | 0.00496 | 0.00522 | 0.00544 | 0.00557 | 0.0056 | 0.00555 | 0.00545 | 0.00534 | 0.00524 | 0.00517 | 0.00515 | 0.00519 | 0.00526 | 0.00529 | 0.00524 | 0.00513 | 0.00499 | 0.00487 | 0.0048 | 0.00481 | 0.00487 | 0.00494 | 0.005 | 0.00505 | 0.00507 | 0.00508 | 0.00508 | 0.00508 | 0.00505 | 0.00499 | 0.00489 | 0.00477 | 0.00465 | 0.00456 | 0.00452 | 0.00455 | 0.00464 | 0.00473 | 0.00479 | 0.00476 | 0.0046 | 0.00432 | 0.00394 | 0.00355 | 0.00321 | 0.00297 | 0.00286 | 0.00286 | 0.00294 | 0.00305 | 0.00316 | 0.00325 | 0.00332 | 0.00336 | 0.00339 | 0.00341 | 0.00344 | 0.00346 | 0.00346 | 0.00342 | 0.00333 | 0.00322 | 0.0031 | 0.003 | 0.00294 | 0.00288 | 0.00282 | 0.00271 | 0.00258 | 0.00242 | 0.00225 | 0.00209 | 0.00198 | 0.00192 | 0.00194 | 0.00205 | 0.00222 | 0.00241 | 0.00258 | 0.00269 | 0.00274 | 0.00273 | 0.00266 | 0.00256 | 0.00245 | 0.00234 | 0.00223 | 0.00214 | 0.00206 | 0.00199 | 0.00195 | 0.00191 | 0.00188 | 0.00186 | 0.00182 | 0.00176 | 0.00169 | 0.00162 | 0.00156 | 0.00153 | 0.00154 | 0.00162 | 0.00175 | 0.00194 | 0.00216 | 0.00238 | 0.00257 | 0.00269 | 0.00275 | 0.00276 | 0.00273 | 0.00266 | 0.00258 | 0.00247 | 0.00234 | 0.00222 | 0.00211 | 0.00203 | 0.00201 | 0.00205 | 0.00214 | 0.00225 | 0.00233 | 0.00232 | 0.00219 | 0.00195 | 0.00166 | 0.00138 | 0.00118 | 0.00111 | 0.00119 | 0.0014 | 0.00172 | 0.00206 | 0.00237 | 0.00259 | 0.00271 | 0.00275 | 0.00275 | 0.00275 | 0.00277 | 0.00281 | 0.00287 | 0.00294 | 0.00299 | 0.00304 | 0.00307 | 0.00309 | 0.0031 | 0.0031 | 0.00307 | 0.00295 | 0.00273 | 0.0024 | 0.00199 | 0.00157 | 0.00124 | 0.00104 | 0.00101 | 0.00115 | 0.00144 | 0.0018 | 0.00217 | 0.00248 | 0.00269 | 0.00281 | 0.00287 | 0.00293 | 0.00301 | 0.00312 | 0.00324 | 0.00333 | 0.00338 | 0.00337 | 0.00333 | 0.00327 | 0.00322 | 0.0032 | 0.00321 | 0.0032 | 0.00316 | 0.00303 | 0.00282 | 0.00254 | 0.00225 | 0.002 | 0.00184 | 0.00181 | 0.00192 | 0.00215 | 0.00247 | 0.00281 | 0.00313 | 0.00337 | 0.00352 | 0.00357 | 0.00354 | 0.00346 | 0.00339 | 0.00333 | 0.0033 | 0.00332 | 0.00338 | 0.00346 | 0.00356 | 0.00366 | 0.00372 | 0.00373 | 0.00369 | 0.00361 | 0.00349 | 0.00334 | 0.00316 | 0.00297 | 0.0028 | 0.00267 | 0.00261 | 0.00265 | 0.00276 | 0.00295 | 0.00317 | 0.0034 | 0.00361 | 0.00378 | 0.00389 | 0.00395 | 0.00398 | 0.00399 | 0.00401 | 0.00404 | 0.00407 | 0.00409 | 0.00407 | 0.00402 | 0.00393 | 0.00383 | 0.00376 | 0.00372 | 0.00373 | 0.00377 | 0.00383 | 0.00388 | 0.00387 | 0.00379 | 0.00364 | 0.00345 | 0.00328 | 0.00318 | 0.00318 | 0.00329 | 0.00347 | 0.0037 | 0.00392 | 0.0041 | 0.00422 | 0.00428 | 0.0043 | 0.00429 | 0.00428 | 0.00427 | 0.00428 | 0.0043 | 0.00431 | 0.0043 | 0.00428 | 0.00426 | 0.00424 | 0.00423 | 0.00424 | 0.00426 | 0.0043 | 0.00435 | 0.00438 | 0.00439 | 0.00436 | 0.00431 | 0.00427 | 0.00424 | 0.00425 | 0.00428 | 0.00434 | 0.00442 | 0.0045 | 0.00457 | 0.00461 | 0.00462 | 0.00462 | 0.0046 | 0.00459 | 0.00459 | 0.0046 | 0.00461 | 0.00462 | 0.00462 | 0.00461 | 0.0046 | 0.00461 | 0.00462 | 0.00463 | 0.00463 | 0.00462 | 0.0046 | 0.00457 | 0.00454 | 0.00451 | 0.00448 | 0.00448 | 0.0045 | 0.00453 | 0.00457 | 0.00462 | 0.00466 | 0.00469 | 0.00472 | 0.00474 | 0.00476 | 0.00479 | 0.00482 | 0.00485 | 0.00486 | 0.00486 | 0.00482 | 0.00475 | 0.00469 | 0.00463 | 0.00459 | 0.00456 | 0.00455 | 0.00456 | 0.00458 | 0.00463 | 0.00468 | 0.00472 | 0.00475 | 0.00478 | 0.00481 | 0.00484 | 0.00487 | 0.00488 | 0.00487 | 0.00486 | 0.00485 | 0.00485 | 0.00486 | 0.00488 | 0.0049 | 0.00491 | 0.00492 | 0.00491 | 0.00491 | 0.0049 | 0.0049 | 0.00489 | 0.00489 | 0.00488 | 0.00487 | 0.00485 | 0.00483 | 0.00478 | 0.00474 | 0.0047 | 0.00468 | 0.00469 | 0.00472 | 0.00476 | 0.00482 | 0.00488 | 0.00494 | 0.00498 | 0.00501 | 0.00501 | 0.00501 | 0.005 | 0.00499 | 0.00498 | 0.00498 | 0.00498 | 0.00499 | 0.00499 | 0.005 | 0.00501 | 0.00501 | 0.00501 | 0.00499 | 0.00497 | 0.00495 | 0.00493 | 0.00492 | 0.00492 | 0.00492 | 0.00491 | 0.0049 | 0.00488 | 0.00487 | 0.00486 | 0.00484 | 0.0048 | 0.00476 | 0.00472 | 0.0047 | 0.0047 | 0.00471 | 0.00473 | 0.00477 | 0.00483 | 0.0049 | 0.00496 | 0.005 | 0.005 | 0.00498 | 0.00495 | 0.00493 | 0.00493 | 0.00494 | 0.00495 | 0.00495 | 0.00496 | 0.00496 | 0.00496 | 0.00495 | 0.00493 | 0.00491 | 0.0049 | 0.00491 | 0.00492 | 0.00494 | 0.00495 | 0.00496 | 0.00496 | 0.00495 | 0.00493 | 0.00489 | 0.00484 | 0.00479 | 0.00475 | 0.00473 | 0.00472 | 0.00473 | 0.00475 | 0.00477 | 0.00478 | 0.00478 | 0.00478 | 0.00476 | 0.00476 | 0.00476 | 0.00477 | 0.00478 | 0.00478 | 0.00479 | 0.00478 | 0.00478 | 0.00478 | 0.00478 | 0.00479 | 0.00481 | 0.00484 | 0.00487 | 0.0049 | 0.00492 | 0.00493 | 0.00494 | 0.00495 | 0.00495 | 0.00494 | 0.00493 | 0.00492 | 0.00491 | 0.00489 | 0.00487 | 0.00486 | 0.00484 | 0.00482 | 0.0048 | 0.00477 | 0.00474 | 0.0047 | 0.00466 | 0.00463 | 0.0046 | 0.00459 | 0.00459 | 0.00461 | 0.00465 | 0.00469 | 0.00473 | 0.00475 | 0.00476 | 0.00475 | 0.00474 | 0.00472 | 0.00469 | 0.00468 | 0.00467 | 0.00467 | 0.00468 | 0.0047 | 0.00472 | 0.00474 | 0.00477 | 0.00479 | 0.00482 | 0.00485 | 0.00486 | 0.00486 | 0.00485 | 0.00484 | 0.00484 | 0.00483 | 0.00482 | 0.00481 | 0.00479 | 0.00476 | 0.00472 | 0.00468 | 0.00463 | 0.00459 | 0.00457 | 0.00457 | 0.00459 | 0.00461 | 0.00464 | 0.00467 | 0.00469 | 0.0047 | 0.0047 | 0.0047 | 0.00469 | 0.00468 | 0.00467 | 0.00465 | 0.00463 | 0.00462 | 0.00461 | 0.00461 | 0.00462 | 0.00463 | 0.00463 | 0.00463 | 0.00463 | 0.00464 | 0.00465 | 0.00466 | 0.00467 | 0.00469 | 0.00472 | 0.00475 | 0.00476 | 0.00475 | 0.00471 | 0.00465 | 0.0046 | 0.00456 | 0.00453 | 0.00451 | 0.00451 | 0.00453 | 0.00457 | 0.00461 | 0.00464 | 0.00466 | 0.00466 | 0.00465 | 0.00463 | 0.00461 | 0.00459 | 0.00457 | 0.00456 | 0.00455 | 0.00455 | 0.00457 | 0.00459 | 0.00462 | 0.00466 | 0.00469 | 0.00471 | 0.00472 | 0.00472 | 0.00471 | 0.00469 | 0.00466 | 0.00464 | 0.00462 | 0.00461 | 0.0046 | 0.00461 | 0.00461 | 0.00462 | 0.00462 | 0.00462 | 0.00461 | 0.00461 | 0.0046 | 0.00459 | 0.00458 | 0.00459 | 0.0046 | 0.00462 | 0.00465 | 0.00468 | 0.00471 | 0.00473 | 0.00473 | 0.00472 | 0.0047 | 0.00468 | 0.00465 | 0.00464 | 0.00464 | 0.00464 | 0.00464 | 0.00464 | 0.00464 | 0.00463 | 0.00462 | 0.00461 | 0.0046 | 0.00461 | 0.00461 | 0.00463 | 0.00463 | 0.00464 | 0.00463 | 0.00461 | 0.00459 | 0.00457 | 0.00455 | 0.00452 | 0.00449 | 0.00446 | 0.00445 | 0.00445 | 0.00446 | 0.00449 | 0.00452 | 0.00456 | 0.0046 | 0.00464 | 0.00466 | 0.00466 | 0.00466 | 0.00465 | 0.00465 | 0.00465 | 0.00464 | 0.00463 | 0.00462 | 0.00461 | 0.00461 | 0.0046 | 0.00459 | 0.00458 | 0.00458 | 0.00459 | 0.0046 | 0.00461 | 0.00462 | 0.00461 | 0.00459 | 0.00457 | 0.00456 | 0.00456 | 0.00457 | 0.00459 | 0.00461 | 0.00464 | 0.00465 | 0.00466 | 0.00465 | 0.00463 | 0.0046 | 0.00457 | 0.00454 | 0.00453 | 0.00452 | 0.00451 | 0.0045 | 0.0045 | 0.0045 | 0.00449 | 0.00448 | 0.00448 | 0.00447 | 0.00447 | 0.00447 | 0.00447 | 0.00448 | 0.00448 | 0.00448 | 0.00449 | 0.00449 | 0.00449 | 0.00448 | 0.00448 | 0.00448 | 0.00448 | 0.00449 | 0.0045 | 0.0045 | 0.00449 | 0.00448 | 0.00446 | 0.00445 | 0.00443 | 0.00442 | 0.00442 | 0.00442 | 0.00443 | 0.00444 | 0.00445 | 0.00446 | 0.00446 | 0.00446 | 0.00446 | 0.00446 | 0.00446 | 0.00446 | 0.00445 | 0.00444 | 0.00442 | 0.00441 | 0.0044 | 0.00439 | 0.00438 | 0.00439 | 0.0044 | 0.00442 | 0.00443 | 0.00445 | 0.00446 | 0.00445 | 0.00444 | 0.00442 | 0.00439 | 0.00436 | 0.00434 | 0.00433 | 0.00433 | 0.00434 | 0.00436 | 0.00438 | 0.00439 | 0.00439 | 0.00438 | 0.00436 | 0.00435 | 0.00434 | 0.00433 | 0.00433 | 0.00433 | 0.00435 | 0.00437 | 0.00438 | 0.00439 | 0.00439 | 0.00439 | 0.00439 | 0.00438 | 0.00437 | 0.00436 | 0.00435 | 0.00433 | 0.00432 | 0.00431 | 0.0043 | 0.00429 | 0.0043 | 0.00431 | 0.00432 | 0.00432 | 0.00433 | 0.00433 | 0.00433 | 0.00433 | 0.00431 | 0.00429 | 0.00428 | 0.00427 | 0.00427 | 0.00427 | 0.00425 | 0.00423 | 0.00421 | 0.00419 | 0.00417 | 0.00415 | 0.00415 | 0.00416 | 0.00418 | 0.00421 | 0.00424 | 0.00427 | 0.00428 | 0.00429 | 0.00428 | 0.00426 | 0.00423 | 0.0042 | 0.00418 | 0.00417 | 0.00417 | 0.00418 | 0.00419 | 0.0042 | 0.0042 | 0.0042 | 0.0042 | 0.0042 | 0.00419 | 0.00418 | 0.00417 | 0.00417 | 0.00418 | 0.00419 | 0.0042 | 0.00421 | 0.00422 | 0.00422 | 0.00423 | 0.00424 | 0.00425 | 0.00425 | 0.00425 | 0.00425 | 0.00425 | 0.00426 | 0.00428 | 0.00429 | 0.0043 | 0.0043 | 0.0043 | 0.00429 | 0.00428 | 0.00426 | 0.00423 | 0.00421 | 0.00419 | 0.00417 | 0.00416 | 0.00416 | 0.00416 | 0.00417 | 0.00418 | 0.00419 | 0.0042 | 0.00421 | 0.00423 | 0.00424 | 0.00426 | 0.00427 | 0.00428 | 0.00429 | 0.00429 | 0.00428 | 0.00427 | 0.00426 | 0.00425 | 0.00424 | 0.00423 | 0.00423 | 0.00424 | 0.00425 | 0.00426 | 0.00427 | 0.00428 | 0.00429 | 0.0043 | 0.00429 | 0.00429 | 0.00429 | 0.0043 | 0.00431 | 0.00433 | 0.00435 | 0.00438 | 0.0044 | 0.00442 | 0.00443 | 0.00443 | 0.00443 | 0.00443 | 0.00445 | 0.00447 | 0.00449 | 0.00451 | 0.00453 | 0.00455 | 0.00457 | 0.00459 | 0.00461 | 0.00463 | 0.00467 | 0.00473 | 0.00479 | 0.00486 | 0.00493 | 0.00499 | 0.00505 | 0.00511 | 0.00516 | 0.00521 | 0.00525 | 0.00529 | 0.00533 | 0.00539 | 0.00546 | 0.00555 | 0.00564 | 0.00576 | 0.00588 | 0.00601 | 0.00614 | 0.00627 | 0.00638 | 0.00648 | 0.00659 | 0.0067 | 0.00682 | 0.00695 | 0.00709 | 0.00724 | 0.00741 | 0.00757 | 0.00772 | 0.00786 | 0.00799 | 0.00811 | 0.00823 | 0.00833 | 0.00844 | 0.00856 | 0.0087 | 0.00887 | 0.00906 | 0.00928 | 0.00951 | 0.00974 | 0.00998 | 0.0102 | 0.01041 | 0.01059 | 0.01077 | 0.01094 | 0.01111 | 0.01129 | 0.01148 | 0.01169 | 0.01192 | 0.01216 | 0.01239 | 0.01262 | 0.01284 | 0.01303 | 0.01319 | 0.0133 | 0.01337 | 0.01339 | 0.0134 | 0.01346 | 0.01362 | 0.01392 | 0.01431 | 0.01475 | 0.01518 | 0.01556 | 0.01586 | 0.01606 | 0.01612 | 0.01604 | 0.01586 | 0.01566 | 0.0155 | 0.01539 | 0.01531 | 0.01524 | 0.01519 | 0.01517 | 0.01518 | 0.01522 | 0.01526 | 0.01528 | 0.0153 | 0.01531 | 0.01534 | 0.01538 | 0.01544 | 0.01551 | 0.01557 | 0.01563 | 0.01568 | 0.01571 | 0.01569 | 0.01563 | 0.01552 | 0.01538 | 0.01523 | 0.01507 | 0.0149 | 0.01472 | 0.01455 | 0.0144 | 0.01428 | 0.01419 | 0.01412 | 0.01405 | 0.01398 | 0.01392 | 0.01384 | 0.01375 | 0.01364 | 0.01352 | 0.01339 | 0.01326 | 0.01315 | 0.01305 | 0.01295 | 0.01286 | 0.01275 | 0.01265 | 0.01254 | 0.01244 | 0.01234 | 0.01225 | 0.01218 | 0.01214 | 0.01212 | 0.01212 | 0.01213 | 0.01214 | 0.01214 | 0.01213 | 0.0121 | 0.01207 | 0.01204 | 0.01201 | 0.01198 | 0.01195 | 0.01193 | 0.01191 | 0.0119 | 0.0119 | 0.0119 | 0.01189 | 0.0119 | 0.01191 | 0.01195 | 0.01199 | 0.01206 | 0.01213 | 0.01221 | 0.0123 | 0.01239 | 0.01247 | 0.01256 | 0.01263 | 0.01271 | 0.01277 | 0.01283 | 0.01287 | 0.01291 | 0.01293 | 0.01295 | 0.01296 | 0.01297 | 0.01298 | 0.01298 | 0.013 | 0.01302 | 0.01307 | 0.01312 | 0.01319 | 0.01326 | 0.01332 | 0.01337 | 0.01341 | 0.01342 | 0.01342 | 0.01341 | 0.0134 | 0.01339 | 0.01339 | 0.01341 | 0.01348 | 0.01361 | 0.01383 | 0.01407 | 0.01429 | 0.01443 | 0.01447 | 0.01442 | 0.01426 | 0.01402 | 0.01372 | 0.01342 | 0.01318 | 0.01303 | 0.01298 | 0.01298 | 0.01299 | 0.01299 | 0.01296 | 0.0129 | 0.01283 | 0.01275 | 0.01267 | 0.01261 | 0.01257 | 0.01255 | 0.01255 | 0.01256 | 0.01256 | 0.01255 | 0.0125 | 0.01241 | 0.01229 | 0.01215 | 0.01199 | 0.01183 | 0.01168 | 0.01153 | 0.0114 | 0.01128 | 0.01117 | 0.01107 | 0.01097 | 0.01089 | 0.01081 | 0.01075 | 0.0107 | 0.01066 | 0.01061 | 0.01055 | 0.01048 | 0.0104 | 0.01031 | 0.0102 | 0.01009 | 0.00998 | 0.00986 | 0.00974 | 0.00962 | 0.00949 | 0.00936 | 0.00923 | 0.0091 | 0.00897 | 0.00886 | 0.00875 | 0.00865 | 0.00855 | 0.00847 | 0.00838 | 0.00831 | 0.00823 | 0.00815 | 0.00808 | 0.008 | 0.00793 | 0.00786 | 0.00778 | 0.00771 | 0.00764 | 0.00757 | 0.00749 | 0.00741 | 0.00732 | 0.00722 | 0.00712 | 0.00702 | 0.00692 | 0.00683 | 0.00675 | 0.00669 | 0.00664 | 0.0066 | 0.00657 | 0.00654 | 0.00651 | 0.00648 | 0.00644 | 0.0064 | 0.00636 | 0.00631 | 0.00625 | 0.0062 | 0.00614 | 0.0061 | 0.00605 | 0.00601 | 0.00598 | 0.00596 | 0.00595 | 0.00595 | 0.00595 | 0.00594 | 0.00593 | 0.00592 | 0.00591 | 0.0059 | 0.00588 | 0.00585 | 0.00581 | 0.00578 | 0.00574 | 0.00571 | 0.00568 | 0.00565 | 0.00563 | 0.00562 | 0.00563 | 0.00564 | 0.00565 | 0.00566 | 0.00567 | 0.00568 | 0.00567 | 0.00565 | 0.00563 | 0.00562 | 0.0056 | 0.00559 | 0.00559 | 0.00558 | 0.00558 | 0.00558 | 0.00557 | 0.00556 | 0.00555 | 0.00554 | 0.00554 | 0.00555 | 0.00555 | 0.00554 | 0.00552 | 0.0055 | 0.00548 | 0.00545 | 0.00543 | 0.00541 | 0.0054 | 0.00541 | 0.00541 | 0.00542 | 0.00542 | 0.00541 | 0.0054 | 0.00539 | 0.00538 | 0.00537 | 0.00537 | 0.00537 | 0.00538 | 0.00538 | 0.00538 | 0.00537 | 0.00536 | 0.00534 | 0.00532 | 0.00531 | 0.0053 | 0.00529 | 0.00528 | 0.00528 | 0.00529 | 0.0053 | 0.00531 | 0.0053 | 0.00529 | 0.00528 | 0.00526 | 0.00524 | 0.00523 | 0.00523 | 0.00524 | 0.00525 | 0.00527 | 0.00528 | 0.00529 | 0.0053 | 0.0053 | 0.00529 | 0.00529 | 0.00529 | 0.0053 | 0.0053 | 0.00531 | 0.0053 | 0.00529 | 0.00528 | 0.00527 | 0.00526 | 0.00525 | 0.00524 | 0.00524 | 0.00524 | 0.00525 | 0.00526 | 0.00526 | 0.00527 | 0.00526 | 0.00526 | 0.00526 | 0.00526 | 0.00525 | 0.00525 | 0.00525 | 0.00526 | 0.00526 | 0.00526 | 0.00525 | 0.00524 | 0.00523 | 0.00521 | 0.0052 | 0.0052 | 0.0052 | 0.0052 | 0.0052 | 0.00521 | 0.00521 | 0.0052 | 0.00518 | 0.00517 | 0.00515 | 0.00514 | 0.00513 | 0.00513 | 0.00513 | 0.00513 | 0.00512 | 0.00512 | 0.00512 | 0.00513 | 0.00513 | 0.00513 | 0.00514 | 0.00515 | 0.00515 | 0.00515 | 0.00515 | 0.00514 | 0.00512 | 0.00511 | 0.00511 | 0.0051 | 0.0051 | 0.0051 | 0.00511 | 0.00511 | 0.00511 | 0.00511 | 0.00511 | 0.00511 | 0.0051 | 0.00509 | 0.00508 | 0.00507 | 0.00506 | 0.00505 | 0.00504 | 0.00504 | 0.00504 | 0.00504 | 0.00506 | 0.00506 | 0.00507 | 0.00506 | 0.00506 | 0.00506 | 0.00506 | 0.00506 | 0.00505 | 0.00505 | 0.00505 | 0.00505 | 0.00505 | 0.00505 | 0.00505 | 0.00504 | 0.00504 | 0.00504 | 0.00504 | 0.00503 | 0.00503 | 0.00503 | 0.00503 | 0.00503 | 0.00503 | 0.00503 | 0.00502 | 0.00502 | 0.00501 | 0.00501 | 0.00502 | 0.00503 | 0.00504 | 0.00505 | 0.00506 | 0.00506 | 0.00506 | 0.00505 | 0.00503 | 0.00502 | 0.00502 | 0.00502 | 0.00502 | 0.00502 | 0.00503 | 0.00503 | 0.00503 | 0.00504 | 0.00505 | 0.00506 | 0.00507 | 0.00508 | 0.00509 | 0.00511 | 0.00512 | 0.00512 | 0.00513 | 0.00514 | 0.00516 | 0.00517 | 0.00518 | 0.0052 | 0.00521 | 0.00523 | 0.00525 | 0.00526 | 0.00526 | 0.00526 | 0.00526 | 0.00525 | 0.00523 | 0.00522 | 0.00521 | 0.00521 | 0.00521 | 0.00522 | 0.00523 | 0.00525 | 0.00527 | 0.00528 | 0.00529 | 0.0053 | 0.0053 | 0.00531 | 0.00531 | 0.00531 | 0.0053 | 0.0053 | 0.00529 | 0.00529 | 0.00528 | 0.00527 | 0.00527 | 0.00527 | 0.00528 | 0.00528 | 0.00528 | 0.00528 | 0.00529 | 0.00529 | 0.00529 | 0.00529 | 0.00529 | 0.00529 | 0.00529 | 0.00529 | 0.00528 | 0.00526 | 0.00524 | 0.00523 | 0.00523 | 0.00522 | 0.00522 | 0.00523 | 0.00524 | 0.00525 | 0.00526 | 0.00526 | 0.00527 | 0.00527 | 0.00528 | 0.00529 | 0.00529 | 0.00528 | 0.00528 | 0.00527 | 0.00527 | 0.00527 | 0.00526 | 0.00525 | 0.00525 | 0.00525 | 0.00525 | 0.00524 | 0.00524 | 0.00523 | 0.00522 | 0.0052 | 0.00519 | 0.00518 | 0.00517 | 0.00517 | 0.00517 | 0.00518 | 0.00518 | 0.00519 | 0.00519 | 0.0052 | 0.0052 | 0.0052 | 0.0052 | 0.0052 | 0.0052 | 0.00519 | 0.00518 | 0.00517 | 0.00516 | 0.00516 | 0.00516 | 0.00517 | 0.00519 | 0.00521 | 0.00523 | 0.00524 | 0.00524 | 0.00523 | 0.00523 | 0.00522 | 0.00522 | 0.00522 | 0.00523 | 0.00525 | 0.00527 | 0.00529 | 0.0053 | 0.00529 | 0.00527 | 0.00525 | 0.00524 | 0.00523 | 0.00523 | 0.00523 | 0.00523 | 0.00524 | 0.00525 | 0.00525 | 0.00524 | 0.00522 | 0.0052 | 0.00519 | 0.00519 | 0.0052 | 0.00521 | 0.00523 | 0.00524 | 0.00525 | 0.00524 | 0.00523 | 0.00523 | 0.00523 | 0.00524 | 0.00525 | 0.00525 | 0.00526 | 0.00526 | 0.00525 | 0.00525 | 0.00524 | 0.00523 | 0.00522 | 0.00522 | 0.00523 | 0.00525 | 0.00526 | 0.00525 | 0.00524 | 0.00523 | 0.00523 | 0.00522 | 0.00522 | 0.00521 | 0.00521 | 0.00521 | 0.00522 | 0.00523 | 0.00523 | 0.00523 | 0.00522 | 0.00523 | 0.00523 | 0.00522 | 0.00522 | 0.00521 | 0.00521 | 0.00521 | 0.00521 | 0.0052 | 0.00519 | 0.00519 | 0.0052 | 0.00521 | 0.00522 | 0.00522 | 0.00523 | 0.00524 | 0.00525 | 0.00526 | 0.00527 | 0.00528 | 0.0053 | 0.00533 | 0.00534 | 0.00535 | 0.00536 | 0.00535 | 0.00534 | 0.00531 | 0.00529 | 0.00527 | 0.00527 | 0.00527 | 0.00527 | 0.00527 | 0.00527 | 0.00527 | 0.00526 | 0.00525 | 0.00524 | 0.00524 | 0.00522 | 0.00521 | 0.0052 | 0.00519 | 0.00519 | 0.0052 | 0.0052 | 0.0052 | 0.00522 | 0.00524 | 0.00526 | 0.00528 | 0.0053 | 0.00532 | 0.00534 | 0.00536 | 0.00537 | 0.00537 | 0.00536 | 0.00534 | 0.00532 | 0.00531 | 0.00531 | 0.00531 | 0.00533 | 0.00535 | 0.00536 | 0.00536 | 0.00536 | 0.00535 | 0.00534 | 0.00532 | 0.00531 | 0.0053 | 0.0053 | 0.00531 | 0.00533 | 0.00536 | 0.00537 | 0.00538 | 0.00538 | 0.00537 | 0.00536 | 0.00535 | 0.00535 | 0.00535 | 0.00536 | 0.00537 | 0.00537 | 0.00536 | 0.00535 | 0.00534 | 0.00534 | 0.00534 | 0.00535 | 0.00536 | 0.00538 | 0.0054 | 0.00541 | 0.00541 | 0.0054 | 0.00538 | 0.00537 | 0.00536 | 0.00537 | 0.00538 | 0.00538 | 0.00538 | 0.00538 | 0.00538 | 0.00539 | 0.0054 | 0.00542 | 0.00543 | 0.00545 | 0.00546 | 0.00548 | 0.00549 | 0.0055 | 0.00551 | 0.00551 | 0.00551 | 0.0055 | 0.0055 | 0.00549 | 0.00547 | 0.00545 | 0.00543 | 0.00543 | 0.00542 | 0.00543 | 0.00543 | 0.00544 | 0.00545 | 0.00546 | 0.00547 | 0.00548 | 0.00549 | 0.00549 | 0.00549 | 0.0055 | 0.00551 | 0.00552 | 0.00554 | 0.00556 | 0.00557 | 0.00557 | 0.00557 | 0.00556 | 0.00555 | 0.00554 | 0.00552 | 0.00551 | 0.00551 | 0.00552 | 0.00554 | 0.00556 | 0.00557 | 0.00558 | 0.00558 | 0.00559 | 0.0056 | 0.0056 | 0.00558 | 0.00556 | 0.00554 | 0.00551 | 0.00548 | 0.00546 | 0.00546 | 0.00547 | 0.00549 | 0.00552 | 0.00555 | 0.00557 | 0.00558 | 0.00559 | 0.00558 | 0.00558 | 0.00558 | 0.00558 | 0.00559 | 0.0056 | 0.00561 | 0.00562 | 0.00562 | 0.0056 | 0.00559 | 0.00557 | 0.00556 | 0.00555 | 0.00553 | 0.00551 | 0.0055 | 0.00553 | 0.00558 | 0.00564 | 0.00571 | 0.00578 | 0.00584 | 0.00589 | 0.00592 | 0.00592 | 0.00587 | 0.0058 | 0.00573 | 0.00565 | 0.00558 | 0.0055 | 0.00542 | 0.00533 | 0.00522 | 0.00511 | 0.00496 | 0.00479 | 0.00459 | 0.00435 | 0.00408 | 0.0038 | 0.0035 | 0.00322 | 0.00295 | 0.00273 | 0.00254 | 0.00241 | 0.00232 | 0.00229 | 0.00232 | 0.00238 | 0.00248 | 0.00261 | 0.00275 | 0.00291 | 0.00306 | 0.00322 | 0.00339 | 0.00356 | 0.00373 | 0.00391 | 0.00407 | 0.00419 | 0.0043 | 0.00439 | 0.00448 | 0.00457 | 0.00466 | 0.00475 | 0.00483 | 0.00491 | 0.00499 | 0.00503 | 0.00503 | 0.00498 | 0.0049 | 0.00481 | 0.00472 | 0.00464 | 0.00454 | 0.00442 | 0.00426 | 0.00405 | 0.00373 | 0.00325 | 0.00262 | 0.00191 | 0.00128 | 0.00083 | 0.00065 | 0.00074 | 0.00108 | 0.00162 | 0.00227 | 0.00295 | 0.00356 | 0.00404 | 0.00435 | 0.00457 | 0.00475 | 0.00493 | 0.00509 | 0.0052 | 0.00526 | 0.00525 | 0.0052 | 0.00511 | 0.005 | 0.00486 | 0.00469 | 0.00451 | 0.00432 | 0.00408 | 0.00382 | 0.00354 | 0.00329 | 0.00307 | 0.00286 | 0.00269 | 0.00257 | 0.00252 | 0.00254 | 0.00258 | 0.0026 | 0.0026 | 0.0026 | 0.00262 | 0.00264 | 0.00263 | 0.0026 | 0.00258 | 0.00256 | 0.00259 | 0.00263 | 0.00264 | 0.00264 | 0.00261 | 0.00256 | 0.00252 | 0.00246 | 0.00236 | 0.00229 | 0.00222 | 0.00217 | 0.00217 | 0.00219 | 0.00224 | 0.00232 | 0.0024 | 0.00248 | 0.00258 | 0.00268 | 0.00277 | 0.00289 | 0.00298 | 0.00308 | 0.00318 | 0.00328 | 0.00338 | 0.0035 | 0.00361 | 0.00371 | 0.00382 | 0.00393 | 0.00402 | 0.00411 | 0.00419 | 0.00425 | 0.00433 | 0.00442 | 0.00452 | 0.00463 | 0.00474 | 0.00486 | 0.00498 | 0.0051 | 0.00521 | 0.00532 | 0.00541 | 0.00548 | 0.00555 | 0.0056 | 0.00565 | 0.00568 | 0.00569 | 0.00568 | 0.00566 | 0.00566 | 0.00566 | 0.00568 | 0.00572 | 0.00576 | 0.00582 | 0.00587 | 0.00591 | 0.00593 | 0.00593 | 0.0059 | 0.00588 | 0.00585 | 0.00584 | 0.00582 | 0.0058 | 0.00578 | 0.00576 | 0.00573 | 0.00569 | 0.00563 | 0.00557 | 0.00551 | 0.00547 | 0.00545 | 0.00545 | 0.00546 | 0.00548 | 0.00551 | 0.00553 | 0.00555 | 0.00554 | 0.00552 | 0.00548 | 0.00544 | 0.00539 | 0.00534 | 0.00531 | 0.00531 | 0.00532 | 0.00535 | 0.00538 | 0.00539 | 0.00538 | 0.00535 | 0.00532 | 0.00529 | 0.00527 | 0.00527 | 0.00531 | 0.00539 | 0.00549 | 0.00559 | 0.00565 | 0.00568 | 0.00567 | 0.00563 | 0.00559 | 0.00555 | 0.00552 | 0.00551 | 0.00551 | 0.00553 | 0.00555 | 0.00557 | 0.00558 | 0.00556 | 0.00553 | 0.00547 | 0.0054 | 0.00533 | 0.00527 | 0.00521 | 0.00517 | 0.00516 | 0.00518 | 0.00525 | 0.00532 | 0.00538 | 0.0054 | 0.00539 | 0.00536 | 0.00533 | 0.00531 | 0.0053 | 0.0053 | 0.00532 | 0.00536 | 0.0054 | 0.00545 | 0.00547 | 0.00547 | 0.00546 | 0.00546 | 0.00548 | 0.00549 | 0.00549 | 0.00546 | 0.00542 | 0.00538 | 0.00536 | 0.00535 | 0.00534 | 0.00532 | 0.0053 | 0.00528 | 0.00528 | 0.0053 | 0.00532 | 0.00535 | 0.00538 | 0.00541 | 0.00545 | 0.00548 | 0.00548 | 0.00546 | 0.00543 | 0.00542 | 0.00544 | 0.00549 | 0.00555 | 0.0056 | 0.00562 | 0.00562 | 0.00562 | 0.00559 | 0.00556 | 0.00553 | 0.0055 | 0.00551 | 0.00553 | 0.00557 | 0.00559 | 0.00555 | 0.00546 | 0.00534 | 0.00521 | 0.0051 | 0.00502 | 0.00498 | 0.00499 | 0.00505 | 0.00513 | 0.00521 | 0.00526 | 0.00526 | 0.00522 | 0.00519 | 0.00518 | 0.00518 | 0.00519 | 0.0052 | 0.0052 | 0.00519 | 0.00518 | 0.00517 | 0.00516 | 0.00516 | 0.00518 | 0.00521 | 0.00528 | 0.00537 | 0.00547 | 0.00555 | 0.00559 | 0.00556 | 0.00544 | 0.00524 | 0.00498 | 0.00468 | 0.00441 | 0.00421 | 0.00413 | 0.00415 | 0.00423 | 0.00435 | 0.00448 | 0.00463 | 0.00474 | 0.00481 | 0.00483 | 0.00482 | 0.00481 | 0.00481 | 0.00479 | 0.00473 | 0.00463 | 0.00452 | 0.00445 | 0.00441 | 0.00439 | 0.00438 | 0.00437 | 0.00436 | 0.00436 | 0.00435 | 0.00434 | 0.00431 | 0.00428 | 0.00425 | 0.00424 | 0.00423 | 0.00423 | 0.00425 | 0.00427 | 0.0043 | 0.00434 | 0.00437 | 0.0044 | 0.00444 | 0.00448 | 0.00451 | 0.00453 | 0.00454 | 0.00457 | 0.00461 | 0.00465 | 0.00468 | 0.00471 | 0.00473 | 0.00475 | 0.00475 | 0.00475 | 0.00475 | 0.00476 | 0.00478 | 0.00481 | 0.00483 | 0.00486 | 0.00489 | 0.00492 | 0.00493 | 0.00493 | 0.00492 | 0.00491 | 0.00491 | 0.00491 | 0.00491 | 0.00491 | 0.00492 | 0.00492 | 0.00493 | 0.00492 | 0.00492 | 0.00492 | 0.0049 | 0.00489 | 0.00489 | 0.0049 | 0.00493 | 0.00498 | 0.00504 | 0.0051 | 0.00517 | 0.00523 | 0.00527 | 0.00528 | 0.00524 | 0.00517 | 0.0051 | 0.005 | 0.0049 | 0.0048 | 0.00469 | 0.00459 | 0.00452 | 0.00448 | 0.0045 | 0.00455 | 0.00462 | 0.00471 | 0.00481 | 0.00489 | 0.00496 | 0.00501 | 0.00504 | 0.00507 | 0.0051 | 0.00514 | 0.0052 | 0.00524 | 0.00528 | 0.00528 | 0.00527 | 0.00524 | 0.00519 | 0.00514 | 0.00511 | 0.0051 | 0.00511 | 0.00515 | 0.00521 | 0.00529 | 0.00536 | 0.00541 | 0.00542 | 0.00539 | 0.00532 | 0.00524 | 0.00517 | 0.00512 | 0.00508 | 0.00506 | 0.00505 | 0.00505 | 0.00504 | 0.00502 | 0.00499 | 0.00496 | 0.00495 | 0.00494 | 0.00494 | 0.00492 | 0.00488 | 0.00485 | 0.00484 | 0.00487 | 0.00495 | 0.00505 | 0.00518 | 0.00531 | 0.00545 | 0.00557 | 0.00563 | 0.00564 | 0.0056 | 0.00557 | 0.00553 | 0.00548 | 0.00541 | 0.00532 | 0.00524 | 0.00518 | 0.00517 | 0.0052 | 0.00526 | 0.00533 | 0.00542 | 0.00551 | 0.0056 | 0.00566 | 0.0057 | 0.00568 | 0.00564 | 0.00557 | 0.00549 | 0.00541 | 0.00531 | 0.00519 | 0.00506 | 0.00497 | 0.00491 | 0.00489 | 0.00487 | 0.00484 | 0.00481 | 0.0048 | 0.0048 | 0.00481 | 0.0048 | 0.00475 | 0.00469 | 0.00463 | 0.00458 | 0.00452 | 0.00446 | 0.00439 | 0.00434 | 0.00433 | 0.00435 | 0.00443 | 0.00453 | 0.00468 | 0.00486 | 0.00506 | 0.00526 | 0.00543 | 0.00554 | 0.00559 | 0.00557 | 0.0055 | 0.00538 | 0.00522 | 0.00504 | 0.00485 | 0.00468 | 0.00454 | 0.00442 | 0.00433 | 0.00427 | 0.00424 | 0.00424 | 0.00425 | 0.00428 | 0.00433 | 0.00439 | 0.00442 | 0.0044 | 0.0043 | 0.00417 | 0.00402 | 0.0039 | 0.0038 | 0.00374 | 0.00374 | 0.00383 | 0.004 | 0.0042 | 0.00437 | 0.00448 | 0.00454 | 0.00458 | 0.00462 | 0.0047 | 0.0048 | 0.00495 | 0.00513 | 0.00534 | 0.00554 | 0.00571 | 0.00582 | 0.00587 | 0.00586 | 0.00581 | 0.00571 | 0.0056 | 0.00549 | 0.00536 | 0.00523 | 0.00508 | 0.00492 | 0.00474 | 0.00457 | 0.00442 | 0.0043 | 0.00423 | 0.00419 | 0.00418 | 0.0042 | 0.00425 | 0.00432 | 0.00442 | 0.00452 | 0.0046 | 0.00463 | 0.00463 | 0.00461 | 0.00456 | 0.00449 | 0.00441 | 0.00432 | 0.00426 | 0.00423 | 0.00425 | 0.00428 | 0.00431 | 0.00433 | 0.00434 | 0.00432 | 0.0043 | 0.00429 | 0.00427 | 0.00427 | 0.00429 | 0.00433 | 0.00438 | 0.00441 | 0.00439 | 0.00432 | 0.00421 | 0.0041 | 0.00401 | 0.00397 | 0.00398 | 0.00405 | 0.00418 | 0.00433 | 0.00448 | 0.00457 | 0.0046 | 0.00456 | 0.0045 | 0.00442 | 0.00436 | 0.00431 | 0.00429 | 0.00431 | 0.00435 | 0.00439 | 0.00443 | 0.00446 | 0.00446 | 0.00445 | 0.0044 | 0.00429 | 0.00413 | 0.00396 | 0.00381 | 0.00371 | 0.00367 | 0.00369 | 0.00376 | 0.00387 | 0.00399 | 0.0041 | 0.00417 | 0.0042 | 0.00419 | 0.00418 | 0.00418 | 0.0042 | 0.00424 | 0.00427 | 0.00427 | 0.00424 | 0.00419 | 0.00412 | 0.00407 | 0.00404 | 0.00403 | 0.00405 | 0.00409 | 0.00414 | 0.00418 | 0.0042 | 0.00421 | 0.0042 | 0.0042 | 0.0042 | 0.00422 | 0.00424 | 0.00426 | 0.00426 | 0.00423 | 0.00417 | 0.00409 | 0.00402 | 0.00398 | 0.00396 | 0.00398 | 0.004 | 0.00403 | 0.00405 | 0.00407 | 0.00409 | 0.0041 | 0.00411 | 0.0041 | 0.0041 | 0.00411 | 0.00412 | 0.00413 | 0.00413 | 0.00412 | 0.0041 | 0.00408 | 0.00405 | 0.00403 | 0.00401 | 0.004 | 0.00399 | 0.00399 | 0.00402 | 0.00406 | 0.0041 | 0.00413 | 0.00413 | 0.00409 | 0.00403 | 0.00396 | 0.00389 | 0.00382 | 0.00375 | 0.00369 | 0.00366 | 0.00366 | 0.00368 | 0.00372 | 0.00377 | 0.00382 | 0.00386 | 0.00388 | 0.00387 | 0.00384 | 0.0038 | 0.00376 | 0.00374 | 0.00373 | 0.00376 | 0.00381 | 0.00387 | 0.00393 | 0.00397 | 0.004 | 0.004 | 0.00399 | 0.00396 | 0.00392 | 0.00385 | 0.00375 | 0.00363 | 0.00351 | 0.00341 | 0.00334 | 0.00331 | 0.00331 | 0.00331 | 0.00332 | 0.00332 | 0.00332 | 0.00332 | 0.00332 | 0.00333 | 0.00335 | 0.00339 | 0.00346 | 0.00353 | 0.00358 | 0.00358 | 0.00355 | 0.0035 | 0.00347 | 0.00347 | 0.00351 | 0.00359 | 0.00368 | 0.00377 | 0.00385 | 0.00392 | 0.00395 | 0.00394 | 0.0039 | 0.00382 | 0.00374 | 0.00366 | 0.00362 | 0.00362 | 0.00365 | 0.00371 | 0.00378 | 0.00384 | 0.00387 | 0.00386 | 0.00381 | 0.00374 | 0.00364 | 0.00356 | 0.00349 | 0.00345 | 0.00344 | 0.00345 | 0.00347 | 0.00349 | 0.00348 | 0.00346 | 0.00341 | 0.00338 | 0.00335 | 0.00336 | 0.00339 | 0.00342 | 0.00345 | 0.00344 | 0.00338 | 0.00327 | 0.00315 | 0.00303 | 0.00296 | 0.00295 | 0.00299 | 0.00306 | 0.00314 | 0.0032 | 0.00323 | 0.00323 | 0.00323 | 0.00325 | 0.00329 | 0.00335 | 0.00342 | 0.00346 | 0.00347 | 0.00344 | 0.00339 | 0.00332 | 0.00326 | 0.00322 | 0.0032 | 0.00318 | 0.00317 | 0.00315 | 0.00313 | 0.00313 | 0.00315 | 0.00319 | 0.00325 | 0.0033 | 0.00334 | 0.00335 | 0.00332 | 0.00328 | 0.00324 | 0.00325 | 0.00335 | 0.00355 | 0.00382 | 0.00411 | 0.00437 | 0.00453 | 0.00457 | 0.00445 | 0.00419 | 0.00384 | 0.00345 | 0.00312 | 0.0029 | 0.00283 | 0.00288 | 0.00303 | 0.0032 | 0.00336 | 0.00347 | 0.0035 | 0.00347 | 0.00338 | 0.00327 | 0.00315 | 0.00306 | 0.00299 | 0.00298 | 0.00301 | 0.00306 | 0.0031 | 0.0031 | 0.00306 | 0.00295 | 0.0028 | 0.00264 | 0.0025 | 0.00241 | 0.00238 | 0.00242 | 0.0025 | 0.00259 | 0.00266 | 0.00268 | 0.00266 | 0.00264 | 0.00267 | 0.00278 | 0.00297 | 0.00322 | 0.00346 | 0.00367 | 0.00381 | 0.00387 | 0.00387 | 0.00384 | 0.00379 | 0.00372 | 0.00365 | 0.00357 | 0.00346 | 0.00329 | 0.00308 | 0.00285 | 0.00265 | 0.00253 | 0.00253 | 0.00263 | 0.00279 | 0.00297 | 0.00313 | 0.00323 | 0.00326 | 0.00324 | 0.00317 | 0.00309 | 0.00305 | 0.00307 | 0.00316 | 0.00331 | 0.00346 | 0.00357 | 0.00361 | 0.00357 | 0.00344 | 0.00325 | 0.00303 | 0.00283 | 0.00268 | 0.00261 | 0.00261 | 0.00267 | 0.00276 | 0.00287 | 0.00302 | 0.00317 | 0.00333 | 0.00346 | 0.00354 | 0.00353 | 0.00344 | 0.00332 | 0.00322 | 0.0032 | 0.00327 | 0.00339 | 0.00354 | 0.00368 | 0.00381 | 0.00389 | 0.0039 | 0.00383 | 0.00368 | 0.00351 | 0.00338 | 0.0033 | 0.00325 | 0.00319 | 0.0031 | 0.00298 | 0.00286 | 0.00274 | 0.00267 | 0.00268 | 0.0028 | 0.00304 | 0.00336 | 0.00369 | 0.00396 | 0.00411 | 0.00409 | 0.00387 | 0.0035 | 0.00306 | 0.00264 | 0.00236 | 0.00227 | 0.00237 | 0.00262 | 0.00294 | 0.00326 | 0.00353 | 0.00373 | 0.00385 | 0.00394 | 0.00403 | 0.00414 | 0.00425 | 0.00433 | 0.00438 | 0.00438 | 0.0043 | 0.00417 | 0.00401 | 0.00387 | 0.0038 | 0.00383 | 0.00392 | 0.00405 | 0.00415 | 0.00419 | 0.00415 | 0.00403 | 0.00385 | 0.00364 | 0.00344 | 0.00329 | 0.00324 | 0.00336 | 0.00362 | 0.00401 | 0.00443 | 0.0048 | 0.00505 | 0.00516 | 0.00513 | 0.005 | 0.00483 | 0.00467 | 0.00459 | 0.00461 | 0.00471 | 0.00481 | 0.00484 | 0.00476 | 0.00458 | 0.00432 | 0.00405 | 0.00382 | 0.00366 | 0.00361 | 0.00367 | 0.00385 | 0.00413 | 0.0045 | 0.00487 | 0.00519 | 0.00539 | 0.00545 | 0.00535 | 0.00513 | 0.00482 | 0.00449 | 0.00423 | 0.00408 | 0.00406 | 0.00413 | 0.00424 | 0.00434 | 0.00444 | 0.00453 | 0.00461 | 0.00467 | 0.00468 | 0.00465 | 0.00457 | 0.00446 | 0.00434 | 0.00425 | 0.00425 | 0.00437 | 0.00461 | 0.00491 | 0.00519 | 0.00538 | 0.00542 | 0.0053 | 0.00506 | 0.00473 | 0.00439 | 0.00411 | 0.00393 | 0.00387 | 0.00389 | 0.00394 | 0.00398 | 0.00402 | 0.00404 | 0.00405 | 0.00405 | 0.00404 | 0.00403 | 0.00402 | 0.004 | 0.00399 | 0.00398 | 0.00398 | 0.00398 | 0.00398 | 0.004 | 0.00401 | 0.00402 | 0.00403 | 0.00403 | 0.00404 | 0.00403 | 0.00403 | 0.00401 | 0.00399 | 0.00397 | 0.00395 | 0.00393 | 0.00392 | 0.00392 | 0.00393 | 0.00393 | 0.00393 | 0.00392 | 0.0039 | 0.00387 | 0.00382 | 0.00377 | 0.00372 | 0.00367 | 0.00367 | 0.00373 | 0.0039 | 0.00416 | 0.00447 | 0.00475 | 0.00494 | 0.00501 | 0.00495 | 0.00477 | 0.00453 | 0.0043 | 0.00412 | 0.00404 | 0.00405 | 0.00411 | 0.00417 | 0.00419 | 0.00415 | 0.00406 | 0.00392 | 0.00376 | 0.00361 | 0.0035 | 0.00347 | 0.00353 | 0.00371 | 0.00398 | 0.00429 | 0.00457 | 0.00476 | 0.00482 | 0.00471 | 0.00445 | 0.00408 | 0.00365 | 0.00325 | 0.00292 | 0.0027 | 0.00253 | 0.00239 | 0.00227 | 0.00218 | 0.00212 | 0.0021 | 0.00212 | 0.00212 | 0.0021 | 0.00205 | 0.00201 | 0.00204 | 0.00222 | 0.00259 | 0.00317 | 0.00389 | 0.00463 | 0.00524 | 0.0056 | 0.00563 | 0.00532 | 0.00477 | 0.0041 | 0.00348 | 0.00299 | 0.00268 | 0.00254 | 0.00251 | 0.00254 | 0.00258 | 0.00261 | 0.00259 | 0.00254 | 0.00246 | 0.00239 | 0.00232 | 0.00228 | 0.00226 | 0.0023 | 0.00241 | 0.0026 | 0.00281 | 0.003 | 0.00312 | 0.00316 | 0.00312 | 0.003 | 0.00278 | 0.0025 | 0.00222 | 0.00198 | 0.00184 | 0.00177 | 0.00175 | 0.00175 | 0.00174 | 0.00169 | 0.00158 | 0.00138 | 0.00108 | 0.00077 | 0.00056 | 0.00054 | 0.00077 | 0.0012 | 0.00176 | 0.00233 | 0.00283 | 0.00317 | 0.00332 | 0.0033 | 0.00318 | 0.00304 | 0.00298 | 0.00304 | 0.00321 | 0.00343 | 0.00364 | 0.0038 | 0.00388 | 0.00389 | 0.00385 | 0.00379 | 0.00371 | 0.00359 | 0.00344 | 0.00325 | 0.00308 | 0.00294 | 0.00284 | 0.0028 | 0.00283 | 0.00294 | 0.00311 | 0.00333 | 0.00353 | 0.00368 | 0.00377 | 0.00383 | 0.00387 | 0.00391 | 0.00394 | 0.00396 | 0.00396 | 0.00395 | 0.00391 | 0.00387 | 0.00383 | 0.00379 | 0.00376 | 0.00377 | 0.00379 | 0.00385 | 0.00392 | 0.004 | 0.00407 | 0.00413 | 0.00418 | 0.00426 | 0.00437 | 0.00449 | 0.00462 | 0.00472 | 0.00478 | 0.0048 | 0.00477 | 0.00471 | 0.00462 | 0.00453 | 0.00447 | 0.00444 | 0.00443 | 0.0044 | 0.00435 | 0.00427 | 0.00419 | 0.00412 | 0.00407 | 0.00406 | 0.00412 | 0.00424 | 0.00442 | 0.00462 | 0.00481 | 0.00494 | 0.00501 | 0.00503 | 0.00502 | 0.00499 | 0.00495 | 0.00493 | 0.00492 | 0.00494 | 0.00498 | 0.00502 | 0.00505 | 0.00507 | 0.00508 | 0.00506 | 0.00502 | 0.00495 | 0.00484 | 0.00473 | 0.00461 | 0.00451 | 0.00443 | 0.0044 | 0.00442 | 0.0045 | 0.00461 | 0.00474 | 0.00486 | 0.00496 | 0.00505 | 0.00512 | 0.00516 | 0.00518 | 0.00517 | 0.00516 | 0.00516 | 0.00518 | 0.00523 | 0.00529 | 0.00535 | 0.00538 | 0.00535 | 0.00526 | 0.00513 | 0.00502 | 0.00496 | 0.00502 | 0.00521 | 0.00553 | 0.00594 | 0.0064 | 0.00684 | 0.00721 | 0.0075 | 0.00771 | 0.00788 | 0.00803 | 0.00818 | 0.00832 | 0.00845 | 0.00853 | 0.00856 | 0.00855 | 0.0085 | 0.00844 | 0.00838 | 0.0083 | 0.0082 | 0.00804 | 0.0078 | 0.0075 | 0.00716 | 0.00686 | 0.00667 | 0.00665 | 0.00682 | 0.00716 | 0.00758 | 0.00801 | 0.00835 | 0.00852 | 0.00851 | 0.00832 | 0.00798 | 0.00758 | 0.00718 | 0.00689 | 0.00674 | 0.00676 | 0.0069 | 0.00715 | 0.00745 | 0.00776 | 0.00803 | 0.00821 | 0.00828 | 0.00823 | 0.00809 | 0.00791 | 0.00775 | 0.00761 | 0.0075 | 0.00739 | 0.00727 | 0.00714 | 0.007 | 0.00687 | 0.00674 | 0.00662 | 0.00651 | 0.00642 | 0.00635 | 0.0063 | 0.00627 | 0.00626 | 0.00624 | 0.0062 | 0.00611 | 0.00594 | 0.00568 | 0.00537 | 0.00504 | 0.00474 | 0.00453 | 0.00443 | 0.00445 | 0.00458 | 0.00478 | 0.00497 | 0.00511 | 0.00516 | 0.00514 | 0.00509 | 0.00504 | 0.00501 | 0.005 | 0.005 | 0.005 | 0.00501 | 0.00502 | 0.00502 | 0.00501 | 0.00498 | 0.00495 | 0.00493 | 0.00492 | 0.00494 | 0.00498 | 0.005 | 0.00493 | 0.00474 | 0.0044 | 0.00398 | 0.00355 | 0.00317 | 0.00289 | 0.00276 | 0.00282 | 0.00306 | 0.00345 | 0.00389 | 0.00428 | 0.00457 | 0.00474 | 0.00483 | 0.00485 | 0.00483 | 0.00478 | 0.00473 | 0.00469 | 0.00467 | 0.00467 | 0.00467 | 0.00468 | 0.0047 | 0.00472 | 0.00473 | 0.00474 | 0.00471 | 0.00466 | 0.00459 | 0.0045 | 0.0044 | 0.0043 | 0.00423 | 0.00418 | 0.00416 | 0.00415 | 0.00413 | 0.00413 | 0.00413 | 0.00417 | 0.00423 | 0.00432 | 0.00441 | 0.0045 | 0.0046 | 0.00469 | 0.00474 | 0.00476 | 0.00476 | 0.00474 | 0.00474 | 0.00476 | 0.00479 | 0.00481 | 0.00482 | 0.00482 | 0.00481 | 0.00479 | 0.00476 | 0.00472 | 0.00467 | 0.00463 | 0.00461 | 0.0046 | 0.00461 | 0.00463 | 0.00466 | 0.00469 | 0.00472 | 0.00473 | 0.00471 | 0.00465 | 0.00457 | 0.00451 | 0.00447 | 0.00447 | 0.0045 | 0.00456 | 0.00464 | 0.00473 | 0.00482 | 0.00489 | 0.00493 | 0.00495 | 0.00496 | 0.00497 | 0.005 | 0.00503 | 0.00508 | 0.00512 | 0.00518 | 0.00523 | 0.00528 | 0.00531 | 0.00533 | 0.00534 | 0.00535 | 0.00536 | 0.00539 | 0.00545 | 0.00552 | 0.00561 | 0.00572 | 0.00585 | 0.00598 | 0.00613 | 0.00627 | 0.0064 | 0.00654 | 0.00667 | 0.00679 | 0.0069 | 0.00701 | 0.0071 | 0.00717 | 0.00724 | 0.00731 | 0.00737 | 0.00743 | 0.00749 | 0.00754 | 0.00759 | 0.00762 | 0.00766 | 0.00771 | 0.00777 | 0.00782 | 0.00785 | 0.00784 | 0.00781 | 0.00774 | 0.00764 | 0.00749 | 0.00733 | 0.0072 | 0.00716 | 0.00723 | 0.00736 | 0.00749 | 0.00756 | 0.00757 | 0.00751 | 0.00741 | 0.00726 | 0.00708 | 0.00693 | 0.00685 | 0.00687 | 0.00697 | 0.00712 | 0.00725 | 0.00735 | 0.00743 | 0.00749 | 0.00754 | 0.00757 | 0.00759 | 0.00758 | 0.00756 | 0.00751 | 0.00745 | 0.00739 | 0.00732 | 0.00726 | 0.00719 | 0.00711 | 0.00703 | 0.00695 | 0.00686 | 0.00677 | 0.00666 | 0.00655 | 0.00644 | 0.00633 | 0.00624 | 0.00614 | 0.00603 | 0.00591 | 0.00579 | 0.00567 | 0.00557 | 0.00549 | 0.00543 | 0.00537 | 0.00533 | 0.00531 | 0.00529 | 0.00527 | 0.00524 | 0.00521 | 0.00517 | 0.00513 | 0.00509 | 0.00505 | 0.00501 | 0.00496 | 0.00491 | 0.00487 | 0.00484 | 0.00481 | 0.00479 | 0.00478 | 0.00478 | 0.00477 | 0.00477 | 0.00476 | 0.00474 | 0.00471 | 0.00468 | 0.00465 | 0.00462 | 0.00458 | 0.00455 | 0.00451 | 0.00448 | 0.00446 | 0.00443 | 0.00442 | 0.00441 | 0.00441 | 0.00443 | 0.00446 | 0.00449 | 0.0045 | 0.00449 | 0.00447 | 0.00444 | 0.0044 | 0.00435 | 0.00429 | 0.00422 | 0.00418 | 0.00417 | 0.00419 | 0.00423 | 0.00428 | 0.00434 | 0.0044 | 0.00447 | 0.00453 | 0.00457 | 0.0046 | 0.00463 | 0.00466 | 0.0047 | 0.00473 | 0.00477 | 0.00481 | 0.00484 | 0.00487 | 0.00489 | 0.0049 | 0.00491 | 0.00491 | 0.00491 | 0.00491 | 0.0049 | 0.00489 | 0.00487 | 0.00486 | 0.00484 | 0.00482 | 0.00479 | 0.00476 | 0.00474 | 0.00473 | 0.00472 | 0.00473 | 0.00473 | 0.00474 | 0.00474 | 0.00474 | 0.00473 | 0.00473 | 0.00473 | 0.00473 | 0.00474 | 0.00474 | 0.00475 | 0.00476 | 0.00477 | 0.00477 | 0.00478 | 0.00479 | 0.0048 | 0.00482 | 0.00484 | 0.00487 | 0.0049 | 0.00494 | 0.00497 | 0.00502 | 0.00507 | 0.00512 | 0.00517 | 0.00522 | 0.00528 | 0.00533 | 0.0054 | 0.00546 | 0.00552 | 0.00558 | 0.00564 | 0.00569 | 0.00575 | 0.00581 | 0.00588 | 0.00596 | 0.00603 | 0.00611 | 0.00618 | 0.00626 | 0.00635 | 0.00644 | 0.00656 | 0.00669 | 0.00684 | 0.00699 | 0.00716 | 0.00733 | 0.0075 | 0.00768 | 0.00785 | 0.00801 | 0.00817 | 0.00833 | 0.00849 | 0.00865 | 0.00881 | 0.00896 | 0.00913 | 0.00931 | 0.00951 | 0.0097 | 0.00987 | 0.00999 | 0.01006 | 0.01009 | 0.0101 | 0.01008 | 0.01005 | 0.01002 | 0.01 | 0.01 | 0.01003 | 0.01009 | 0.01019 | 0.01035 | 0.0106 | 0.01092 | 0.0113 | 0.01172 | 0.01214 | 0.01256 | 0.01295 | 0.01331 | 0.01363 | 0.01392 | 0.01422 | 0.01456 | 0.01493 | 0.01532 | 0.01572 | 0.01612 | 0.01653 | 0.01693 | 0.01731 | 0.01767 | 0.01799 | 0.01827 | 0.0185 | 0.01868 | 0.0188 | 0.01885 | 0.01884 | 0.01875 | 0.01858 | 0.01836 | 0.01816 | 0.0181 | 0.01825 | 0.0186 | 0.0191 | 0.01962 | 0.02006 | 0.02036 | 0.02043 | 0.02025 | 0.01983 | 0.01926 | 0.01871 | 0.01833 | 0.01825 | 0.01845 | 0.01882 | 0.01924 | 0.01963 | 0.01994 | 0.02012 | 0.02019 | 0.02013 | 0.02 | 0.01983 | 0.01971 | 0.01964 | 0.01961 | 0.01959 | 0.01955 | 0.01949 | 0.0194 | 0.01929 | 0.01917 | 0.01902 | 0.01886 | 0.01867 | 0.01848 | 0.01825 | 0.01801 | 0.01773 | 0.01746 | 0.01723 | 0.01705 | 0.01691 | 0.01676 | 0.01657 | 0.01633 | 0.01602 | 0.01565 | 0.01523 | 0.01475 | 0.01422 | 0.01368 | 0.0132 | 0.01286 | 0.01272 | 0.01277 | 0.01293 | 0.01312 | 0.01326 | 0.0133 | 0.01322 | 0.01299 | 0.01262 | 0.01214 | 0.01164 | 0.01121 | 0.01094 | 0.01081 | 0.01076 | 0.01073 | 0.0107 | 0.01065 | 0.0106 | 0.01053 | 0.01045 | 0.01035 | 0.01023 | 0.01011 | 0.00997 | 0.00983 | 0.00967 | 0.00951 | 0.00935 | 0.00919 | 0.00903 | 0.00887 | 0.00872 | 0.00859 | 0.00845 | 0.00832 | 0.00819 | 0.00806 | 0.00793 | 0.0078 | 0.00768 | 0.00755 | 0.00744 | 0.00734 | 0.00725 | 0.00716 | 0.00706 | 0.00696 | 0.00686 | 0.00677 | 0.00668 | 0.0066 | 0.00652 | 0.00643 | 0.00636 | 0.0063 | 0.00624 | 0.00618 | 0.00614 | 0.00609 | 0.00606 | 0.00604 | 0.00602 | 0.00602 | 0.00601 | 0.00599 | 0.00596 | 0.00593 | 0.00588 | 0.00582 | 0.00577 | 0.00571 | 0.00565 | 0.0056 | 0.00555 | 0.0055 | 0.00546 | 0.00542 | 0.00539 | 0.00536 | 0.00534 | 0.00533 | 0.00531 | 0.00529 | 0.00526 | 0.00522 | 0.00518 | 0.00514 | 0.0051 | 0.00508 | 0.00507 | 0.00506 | 0.00507 | 0.00507 | 0.00507 | 0.00507 | 0.00505 | 0.00502 | 0.005 | 0.00497 | 0.00494 | 0.00491 | 0.00488 | 0.00486 | 0.00484 | 0.00483 | 0.00482 | 0.00481 | 0.0048 | 0.00479 | 0.00478 | 0.00476 | 0.00473 | 0.0047 | 0.00466 | 0.00463 | 0.0046 | 0.00458 | 0.00458 | 0.00458 | 0.00459 | 0.00459 | 0.0046 | 0.00459 | 0.00457 | 0.00456 | 0.00454 | 0.00453 | 0.00452 | 0.00452 | 0.00452 | 0.00452 | 0.00452 | 0.00452 | 0.00451 | 0.00451 | 0.0045 | 0.00449 | 0.00448 | 0.00447 | 0.00447 | 0.00448 | 0.00449 | 0.00451 | 0.00453 | 0.00456 | 0.00459 | 0.00461 | 0.00462 | 0.00462 | 0.00461 | 0.00461 | 0.00461 | 0.00461 | 0.00461 | 0.00461 | 0.00461 | 0.00462 | 0.00465 | 0.00468 | 0.00472 | 0.00477 | 0.00483 | 0.0049 | 0.00496 | 0.00502 | 0.00507 | 0.00512 | 0.00517 | 0.00522 | 0.00529 | 0.00537 | 0.00545 | 0.00555 | 0.00565 | 0.00576 | 0.00587 | 0.00596 | 0.00604 | 0.00611 | 0.00616 | 0.00622 | 0.00626 | 0.0063 | 0.00634 | 0.00638 | 0.00642 | 0.00646 | 0.00648 | 0.00649 | 0.00651 | 0.00655 | 0.00661 | 0.00665 | 0.00667 | 0.00666 | 0.00661 | 0.00655 | 0.00646 | 0.00635 | 0.00624 | 0.00615 | 0.00611 | 0.00612 | 0.00615 | 0.00617 | 0.00618 | 0.00622 | 0.00629 | 0.00637 | 0.00644 | 0.00647 | 0.00646 | 0.00642 | 0.00635 | 0.00627 | 0.00616 | 0.00604 | 0.00596 | 0.00593 | 0.00595 | 0.006 | 0.00605 | 0.00608 | 0.0061 | 0.00609 | 0.00607 | 0.00604 | 0.006 | 0.00596 | 0.00591 | 0.00585 | 0.0058 | 0.00574 | 0.00568 | 0.00562 | 0.00556 | 0.0055 | 0.00544 | 0.00538 | 0.00531 | 0.00524 | 0.00515 | 0.00507 | 0.00499 | 0.0049 | 0.00482 | 0.00474 | 0.00467 | 0.00462 | 0.00458 | 0.00454 | 0.00451 | 0.00449 | 0.00447 | 0.00445 | 0.00444 | 0.00442 | 0.00439 | 0.00436 | 0.00433 | 0.00431 | 0.0043 | 0.00428 | 0.00427 | 0.00425 | 0.00423 | 0.00421 | 0.00419 | 0.00417 | 0.00415 | 0.00415 | 0.00415 | 0.00416 | 0.00417 | 0.00417 | 0.00416 | 0.00415 | 0.00413 | 0.00412 | 0.00411 | 0.0041 | 0.0041 | 0.0041 | 0.00409 | 0.00408 | 0.00406 | 0.00404 | 0.00403 | 0.00403 | 0.00404 | 0.00407 | 0.0041 | 0.00413 | 0.00417 | 0.0042 | 0.00423 | 0.00424 | 0.00426 | 0.00427 | 0.00426 | 0.00425 | 0.00424 | 0.00423 | 0.00422 | 0.00423 | 0.00424 | 0.00427 | 0.00429 | 0.00431 | 0.00431 | 0.0043 | 0.00429 | 0.00427 | 0.00424 | 0.00422 | 0.00421 | 0.00421 | 0.00422 | 0.00424 | 0.00426 | 0.00428 | 0.00428 | 0.00428 | 0.00426 | 0.00424 | 0.00422 | 0.00419 | 0.00418 | 0.00418 | 0.00418 | 0.0042 | 0.00423 | 0.00425 | 0.00426 | 0.00427 | 0.00427 | 0.00428 | 0.00428 | 0.00427 | 0.00426 | 0.00424 | 0.00422 | 0.0042 | 0.00417 | 0.00414 | 0.00413 | 0.00412 | 0.00412 | 0.00415 | 0.00417 | 0.0042 | 0.00421 | 0.00422 | 0.00423 | 0.00422 | 0.0042 | 0.00417 | 0.00414 | 0.00412 | 0.00412 | 0.00413 | 0.00416 | 0.00418 | 0.00421 | 0.00422 | 0.00421 | 0.00418 | 0.00414 | 0.0041 | 0.00407 | 0.00404 | 0.00404 | 0.00405 | 0.00407 | 0.0041 | 0.00413 | 0.00416 | 0.00418 | 0.00419 | 0.00419 | 0.00418 | 0.00417 | 0.00417 | 0.00417 | 0.00417 | 0.00417 | 0.00418 | 0.00419 | 0.0042 | 0.0042 | 0.0042 | 0.0042 | 0.00419 | 0.00419 | 0.00419 | 0.00419 | 0.00418 | 0.00418 | 0.00417 | 0.00417 | 0.00416 | 0.00416 | 0.00416 | 0.00417 | 0.0042 | 0.00422 | 0.00423 | 0.00423 | 0.00422 | 0.00422 | 0.00421 | 0.0042 | 0.0042 | 0.0042 | 0.00422 | 0.00425 | 0.00427 | 0.00428 | 0.00429 | 0.00429 | 0.0043 | 0.00431 | 0.00431 | 0.00431 | 0.00431 | 0.00431 | 0.00432 | 0.00431 | 0.0043 | 0.00428 | 0.00427 | 0.00426 | 0.00425 | 0.00425 | 0.00425 | 0.00426 | 0.00428 | 0.00432 | 0.00435 | 0.00438 | 0.0044 | 0.00441 | 0.00442 | 0.00441 | 0.00441 | 0.00442 | 0.00443 | 0.00444 | 0.00445 | 0.00445 | 0.00443 | 0.0044 | 0.00434 | 0.00429 | 0.00424 | 0.0042 | 0.00417 | 0.00415 | 0.00415 | 0.00416 | 0.00416 | 0.00415 | 0.00413 | 0.00409 | 0.00404 | 0.00398 | 0.00392 | 0.00387 | 0.00383 | 0.00381 | 0.00381 | 0.00382 | 0.00382 | 0.00379 | 0.00373 | 0.00368 | 0.00363 | 0.00359 | 0.00358 | 0.00358 | 0.0036 | 0.00366 | 0.00373 | 0.00381 | 0.00388 | 0.00394 | 0.00399 | 0.00403 | 0.00408 | 0.00412 | 0.00415 | 0.00416 | 0.00416 | 0.00416 | 0.00418 | 0.00422 | 0.00429 | 0.00438 | 0.00443 | 0.00426 | 0.00375 | 0.00317 | 0.0031 | 0.00354 | 0.00408 | 0.0045 | 0.00483 | 0.00515 | 0.00545 | 0.00567 | 0.00567 | 0.00532 | 0.00477 | 0.00447 | 0.00471 | 0.00511 | 0.00527 | 0.00523 | 0.00514 | 0.00508 | 0.00504 | 0.005 | 0.00497 | 0.00495 | 0.00493 | 0.0049 | 0.00485 | 0.00479 | 0.00471 | 0.00465 | 0.0046 | 0.00457 | 0.00455 | 0.00455 | 0.00457 | 0.0046 | 0.00462 | 0.00464 | 0.00466 | 0.00468 | 0.0047 | 0.00471 | 0.0047 | 0.0047 | 0.00471 | 0.00474 | 0.00479 | 0.00483 | 0.00485 | 0.00487 | 0.00487 | 0.00489 | 0.0049 | 0.00494 | 0.00499 | 0.00508 | 0.00518 | 0.00529 | 0.00539 | 0.00547 | 0.00553 | 0.00557 | 0.00557 | 0.00555 | 0.00552 | 0.0055 | 0.00549 | 0.0055 | 0.00552 | 0.00555 | 0.00558 | 0.00564 | 0.00568 | 0.0057 | 0.00569 | 0.00566 | 0.00564 | 0.00564 | 0.00567 | 0.00574 | 0.00583 | 0.00595 | 0.00607 | 0.00617 | 0.00623 | 0.00626 | 0.00625 | 0.00624 | 0.00624 | 0.00624 | 0.00626 | 0.00628 | 0.0063 | 0.00633 | 0.00635 | 0.00634 | 0.00629 | 0.00621 | 0.00611 | 0.00603 | 0.00597 | 0.00595 | 0.00594 | 0.00596 | 0.00601 | 0.00609 | 0.00621 | 0.0063 | 0.00633 | 0.00628 | 0.00619 | 0.00611 | 0.00605 | 0.00604 | 0.00607 | 0.00616 | 0.0063 | 0.00647 | 0.00661 | 0.00666 | 0.00662 | 0.0065 | 0.00636 | 0.00622 | 0.00609 | 0.00596 | 0.00588 | 0.00588 | 0.00594 | 0.00602 | 0.00608 | 0.00608 | 0.00606 | 0.00606 | 0.00607 | 0.0061 | 0.00611 | 0.00613 | 0.00616 | 0.00621 | 0.00626 | 0.00629 | 0.00626 | 0.0062 | 0.00614 | 0.00611 | 0.00611 | 0.00615 | 0.00621 | 0.00628 | 0.00633 | 0.00637 | 0.00639 | 0.00641 | 0.00644 | 0.00648 | 0.00652 | 0.00657 | 0.00662 | 0.00668 | 0.00672 | 0.00674 | 0.00674 | 0.00674 | 0.00674 | 0.00675 | 0.00675 | 0.00673 | 0.00667 | 0.00659 | 0.0065 | 0.0064 | 0.00632 | 0.00625 | 0.00621 | 0.00622 | 0.00627 | 0.00634 | 0.00641 | 0.00647 | 0.00652 | 0.00657 | 0.0066 | 0.00662 | 0.00662 | 0.00661 | 0.00658 | 0.00655 | 0.00652 | 0.00649 | 0.00646 | 0.00644 | 0.00643 | 0.00643 | 0.00645 | 0.00648 | 0.00652 | 0.00656 | 0.0066 | 0.00662 | 0.00658 | 0.00649 | 0.00636 | 0.00624 | 0.00619 | 0.0062 | 0.00628 | 0.00643 | 0.00661 | 0.00677 | 0.00685 | 0.00681 | 0.00661 | 0.00628 | 0.00589 | 0.00554 | 0.00529 | 0.00517 | 0.00521 | 0.00539 | 0.00568 | 0.006 | 0.00628 | 0.00648 | 0.00658 | 0.00659 | 0.00653 | 0.00644 | 0.00635 | 0.0063 | 0.00631 | 0.00636 | 0.00643 | 0.00644 | 0.00637 | 0.00622 | 0.00604 | 0.00589 | 0.00581 | 0.00581 | 0.0059 | 0.00607 | 0.00626 | 0.00644 | 0.00656 | 0.00661 | 0.00657 | 0.00646 | 0.00629 | 0.00609 | 0.00589 | 0.00575 | 0.00569 | 0.0057 | 0.00578 | 0.0059 | 0.00604 | 0.00622 | 0.00642 | 0.00659 | 0.0067 | 0.00671 | 0.00665 | 0.00654 | 0.00643 | 0.00632 | 0.00623 | 0.00617 | 0.00612 | 0.00609 | 0.00607 | 0.00606 | 0.00606 | 0.00608 | 0.00609 | 0.00606 | 0.00597 | 0.00586 | 0.00576 | 0.00569 | 0.00562 | 0.00549 | 0.00528 | 0.00506 | 0.00491 | 0.00489 | 0.00499 | 0.00516 | 0.00538 | 0.00564 | 0.00592 | 0.00617 | 0.00633 | 0.00636 | 0.00626 | 0.00606 | 0.00579 | 0.00547 | 0.00518 | 0.00498 | 0.00491 | 0.00497 | 0.00511 | 0.00529 | 0.00546 | 0.00561 | 0.00571 | 0.00572 | 0.00564 | 0.00548 | 0.00529 | 0.00508 | 0.00492 | 0.0048 | 0.00474 | 0.00471 | 0.00472 | 0.0048 | 0.00497 | 0.00524 | 0.00556 | 0.00588 | 0.00616 | 0.00638 | 0.00656 | 0.00667 | 0.00671 | 0.00665 | 0.00651 | 0.00632 | 0.00616 | 0.00606 | 0.006 | 0.006 | 0.00604 | 0.00612 | 0.00624 | 0.00634 | 0.0064 | 0.00638 | 0.00629 | 0.00614 | 0.00593 | 0.00566 | 0.00535 | 0.00501 | 0.00468 | 0.00442 | 0.00428 | 0.0042 | 0.00407 | 0.00378 | 0.00333 | 0.00281 | 0.00233 | 0.00199 | 0.00184 | 0.00193 | 0.00227 | 0.00283 | 0.0035 | 0.00413 | 0.00456 | 0.00475 | 0.00477 | 0.00475 | 0.00476 | 0.00484 | 0.00498 | 0.00517 | 0.00538 | 0.00558 | 0.00575 | 0.00587 | 0.00591 | 0.00585 | 0.00565 | 0.00565 | 0.00565 | 0.00565 | 0.00565 | 0.00565 | 0.00565
SS3-5 | 0.00113 | 0.00113 | 0.113% | 0.00113 | 0.00113 | 0.00113 | 0.00113 | 0.00111 | 0.00107 | 0.00102 | 0.00098 | 0.00095 | 0.00094 | 0.00095 | 0.00099 | 0.00106 | 0.00115 | 0.00125 | 0.00134 | 0.00141 | 0.00144 | 0.00144 | 0.00142 | 0.00139 | 0.00134 | 0.00129 | 0.00124 | 0.00118 | 0.00112 | 0.00106 | 0.00101 | 0.00097 | 0.00095 | 0.00095 | 0.00096 | 0.00098 | 0.00102 | 0.00105 | 0.00108 | 0.00109 | 0.00109 | 0.0011 | 0.00113 | 0.00117 | 0.00121 | 0.00125 | 0.00125 | 0.0012 | 0.00111 | 0.00099 | 0.00088 | 0.0008 | 0.00077 | 0.00078 | 0.00082 | 0.00089 | 0.00098 | 0.00106 | 0.00114 | 0.0012 | 0.00126 | 0.00133 | 0.0014 | 0.00148 | 0.0015 | 0.00145 | 0.00131 | 0.00109 | 0.00082 | 0.00056 | 0.00037 | 0.00027 | 0.00026 | 0.00033 | 0.00044 | 0.00056 | 0.00066 | 0.00073 | 0.00076 | 0.00077 | 0.00079 | 0.00083 | 0.00092 | 0.00104 | 0.00118 | 0.0013 | 0.00137 | 0.00139 | 0.00134 | 0.00124 | 0.00108 | 0.0009 | 0.00074 | 0.00062 | 0.00057 | 0.00061 | 0.00072 | 0.00089 | 0.00108 | 0.00123 | 0.0013 | 0.0013 | 0.00123 | 0.00114 | 0.00107 | 0.00103 | 0.00103 | 0.00106 | 0.00109 | 0.00111 | 0.00108 | 0.00099 | 0.00086 | 0.00073 | 0.00065 | 0.00064 | 0.00072 | 0.00088 | 0.00108 | 0.0013 | 0.00151 | 0.00168 | 0.00178 | 0.00184 | 0.00186 | 0.00185 | 0.00181 | 0.00176 | 0.00166 | 0.00152 | 0.00132 | 0.00108 | 0.00081 | 0.00056 | 0.00034 | 0.00019 | 0.00012 | 0.00012 | 0.00021 | 0.00037 | 0.00056 | 0.00077 | 0.00096 | 0.00113 | 0.00128 | 0.00139 | 0.00147 | 0.00149 | 0.00147 | 0.00142 | 0.00137 | 0.00134 | 0.00133 | 0.00133 | 0.00132 | 0.0013 | 0.00125 | 0.00119 | 0.0011 | 0.00101 | 0.00093 | 0.00086 | 0.00082 | 0.0008 | 0.00081 | 0.00086 | 0.00092 | 0.00101 | 0.00112 | 0.00126 | 0.00139 | 0.00151 | 0.00157 | 0.00158 | 0.00153 | 0.00144 | 0.00132 | 0.00117 | 0.00102 | 0.0009 | 0.00085 | 0.00086 | 0.00095 | 0.00108 | 0.00123 | 0.00139 | 0.00153 | 0.00162 | 0.00164 | 0.00159 | 0.00149 | 0.00139 | 0.00131 | 0.00126 | 0.00124 | 0.00126 | 0.00132 | 0.00145 | 0.00167 | 0.00194 | 0.00221 | 0.00242 | 0.00255 | 0.00256 | 0.00245 | 0.00224 | 0.00195 | 0.00166 | 0.00142 | 0.00131 | 0.00132 | 0.00144 | 0.0016 | 0.00176 | 0.00189 | 0.00198 | 0.00203 | 0.00205 | 0.00205 | 0.00207 | 0.00212 | 0.0022 | 0.00231 | 0.00242 | 0.00253 | 0.00259 | 0.00261 | 0.00258 | 0.00252 | 0.00244 | 0.00235 | 0.00228 | 0.00223 | 0.0022 | 0.00219 | 0.00221 | 0.00222 | 0.00223 | 0.00222 | 0.0022 | 0.00218 | 0.00218 | 0.00222 | 0.00233 | 0.0025 | 0.00268 | 0.00283 | 0.00293 | 0.00297 | 0.00296 | 0.00292 | 0.00287 | 0.00281 | 0.00276 | 0.00272 | 0.00269 | 0.00264 | 0.00255 | 0.00241 | 0.00223 | 0.00208 | 0.002 | 0.00204 | 0.00217 | 0.00236 | 0.00255 | 0.00269 | 0.00277 | 0.0028 | 0.00282 | 0.00287 | 0.00296 | 0.00308 | 0.0032 | 0.00331 | 0.00336 | 0.00333 | 0.00322 | 0.00303 | 0.0028 | 0.00257 | 0.00239 | 0.00228 | 0.00224 | 0.00224 | 0.00224 | 0.00223 | 0.00221 | 0.00218 | 0.00217 | 0.00217 | 0.00217 | 0.00219 | 0.0022 | 0.00222 | 0.00224 | 0.00224 | 0.00223 | 0.00221 | 0.00218 | 0.00218 | 0.00222 | 0.00229 | 0.00238 | 0.00248 | 0.00256 | 0.0026 | 0.0026 | 0.00255 | 0.00246 | 0.00235 | 0.00224 | 0.00218 | 0.00218 | 0.00223 | 0.00234 | 0.00245 | 0.00254 | 0.0026 | 0.00261 | 0.00258 | 0.00252 | 0.00243 | 0.00232 | 0.00221 | 0.00212 | 0.00206 | 0.00206 | 0.00211 | 0.00219 | 0.00228 | 0.00237 | 0.00242 | 0.00244 | 0.00241 | 0.00232 | 0.0022 | 0.00205 | 0.00194 | 0.00189 | 0.00194 | 0.0021 | 0.00232 | 0.00258 | 0.00283 | 0.00302 | 0.00312 | 0.00309 | 0.00295 | 0.00272 | 0.00246 | 0.00218 | 0.0019 | 0.00164 | 0.00142 | 0.00125 | 0.00112 | 0.00102 | 0.00096 | 0.00095 | 0.00101 | 0.00113 | 0.00125 | 0.00132 | 0.00126 | 0.00109 | 0.00086 | 0.00065 | 0.00051 | 0.00049 | 0.00058 | 0.00077 | 0.00103 | 0.00131 | 0.00155 | 0.00168 | 0.00167 | 0.00153 | 0.0013 | 0.00107 | 0.00087 | 0.00073 | 0.00065 | 0.00063 | 0.00068 | 0.00079 | 0.00096 | 0.00116 | 0.00135 | 0.00151 | 0.00163 | 0.0017 | 0.00173 | 0.00171 | 0.00169 | 0.00169 | 0.00174 | 0.00187 | 0.00205 | 0.00227 | 0.00249 | 0.00269 | 0.00284 | 0.00291 | 0.0029 | 0.00282 | 0.00271 | 0.00263 | 0.00261 | 0.00265 | 0.00275 | 0.00288 | 0.00303 | 0.00315 | 0.00325 | 0.00331 | 0.00336 | 0.00339 | 0.00342 | 0.00347 | 0.00353 | 0.00362 | 0.00373 | 0.00386 | 0.00401 | 0.0042 | 0.00443 | 0.0047 | 0.00501 | 0.00533 | 0.0056 | 0.00577 | 0.00583 | 0.00576 | 0.00559 | 0.00536 | 0.00511 | 0.00488 | 0.00471 | 0.0046 | 0.00456 | 0.00458 | 0.00461 | 0.00465 | 0.00468 | 0.00476 | 0.00491 | 0.00514 | 0.00539 | 0.00561 | 0.00574 | 0.00579 | 0.00576 | 0.00569 | 0.0056 | 0.00553 | 0.00547 | 0.00545 | 0.00548 | 0.00552 | 0.00552 | 0.00547 | 0.00536 | 0.00523 | 0.00512 | 0.00508 | 0.00509 | 0.00515 | 0.00523 | 0.00529 | 0.00533 | 0.00534 | 0.00535 | 0.00535 | 0.00534 | 0.00532 | 0.00526 | 0.00516 | 0.00504 | 0.00491 | 0.00482 | 0.00478 | 0.0048 | 0.00486 | 0.00494 | 0.00499 | 0.00495 | 0.00479 | 0.0045 | 0.00413 | 0.00372 | 0.00337 | 0.00311 | 0.00299 | 0.00298 | 0.00305 | 0.00316 | 0.00328 | 0.00338 | 0.00345 | 0.0035 | 0.00352 | 0.00354 | 0.00356 | 0.00358 | 0.00357 | 0.00353 | 0.00344 | 0.00333 | 0.00322 | 0.00312 | 0.00306 | 0.00302 | 0.00297 | 0.0029 | 0.00279 | 0.00265 | 0.00251 | 0.00238 | 0.00227 | 0.00222 | 0.00224 | 0.00233 | 0.00247 | 0.00262 | 0.00276 | 0.00285 | 0.00289 | 0.00287 | 0.00281 | 0.00273 | 0.00263 | 0.00253 | 0.00242 | 0.00232 | 0.00222 | 0.00212 | 0.00203 | 0.00196 | 0.00191 | 0.00185 | 0.0018 | 0.00174 | 0.00167 | 0.00161 | 0.00156 | 0.00155 | 0.00159 | 0.00169 | 0.00185 | 0.00206 | 0.00231 | 0.00255 | 0.00275 | 0.00289 | 0.00297 | 0.00298 | 0.00294 | 0.00287 | 0.00276 | 0.00262 | 0.00246 | 0.00229 | 0.00215 | 0.00206 | 0.00203 | 0.00207 | 0.00217 | 0.00229 | 0.00238 | 0.00237 | 0.00224 | 0.00199 | 0.00168 | 0.00139 | 0.00119 | 0.00113 | 0.00123 | 0.00147 | 0.00181 | 0.00218 | 0.00251 | 0.00275 | 0.00289 | 0.00295 | 0.00297 | 0.00298 | 0.00301 | 0.00305 | 0.00311 | 0.00317 | 0.00322 | 0.00326 | 0.00327 | 0.00328 | 0.00328 | 0.00326 | 0.0032 | 0.00306 | 0.00283 | 0.00248 | 0.00207 | 0.00166 | 0.00133 | 0.00115 | 0.00114 | 0.00129 | 0.00159 | 0.00195 | 0.00232 | 0.00261 | 0.00281 | 0.00291 | 0.00295 | 0.00299 | 0.00306 | 0.00316 | 0.00327 | 0.00336 | 0.00341 | 0.00341 | 0.00337 | 0.00331 | 0.00326 | 0.00325 | 0.00325 | 0.00326 | 0.00322 | 0.00311 | 0.00292 | 0.00266 | 0.0024 | 0.00217 | 0.00202 | 0.002 | 0.00211 | 0.00234 | 0.00266 | 0.003 | 0.0033 | 0.00354 | 0.00367 | 0.0037 | 0.00365 | 0.00356 | 0.00346 | 0.00338 | 0.00335 | 0.00337 | 0.00344 | 0.00354 | 0.00366 | 0.00377 | 0.00384 | 0.00384 | 0.00379 | 0.00369 | 0.00355 | 0.00339 | 0.00322 | 0.00303 | 0.00287 | 0.00275 | 0.0027 | 0.00274 | 0.00285 | 0.00303 | 0.00324 | 0.00345 | 0.00365 | 0.00381 | 0.00393 | 0.004 | 0.00404 | 0.00407 | 0.00411 | 0.00416 | 0.00421 | 0.00424 | 0.00422 | 0.00416 | 0.00406 | 0.00395 | 0.00386 | 0.0038 | 0.0038 | 0.00383 | 0.0039 | 0.00396 | 0.00397 | 0.00391 | 0.00377 | 0.0036 | 0.00344 | 0.00334 | 0.00333 | 0.00342 | 0.00359 | 0.00382 | 0.00405 | 0.00424 | 0.00436 | 0.00441 | 0.00442 | 0.0044 | 0.00439 | 0.00438 | 0.00439 | 0.00441 | 0.00442 | 0.00442 | 0.00439 | 0.00437 | 0.00434 | 0.00433 | 0.00434 | 0.00437 | 0.00441 | 0.00445 | 0.00447 | 0.00446 | 0.00442 | 0.00437 | 0.00432 | 0.00431 | 0.00433 | 0.00438 | 0.00446 | 0.00455 | 0.00464 | 0.0047 | 0.00474 | 0.00475 | 0.00475 | 0.00474 | 0.00473 | 0.00472 | 0.00473 | 0.00473 | 0.00471 | 0.00468 | 0.00464 | 0.00461 | 0.0046 | 0.00462 | 0.00463 | 0.00464 | 0.00464 | 0.00463 | 0.0046 | 0.00457 | 0.00454 | 0.00453 | 0.00453 | 0.00455 | 0.0046 | 0.00465 | 0.00472 | 0.00477 | 0.0048 | 0.00482 | 0.00483 | 0.00484 | 0.00484 | 0.00486 | 0.00487 | 0.00488 | 0.00488 | 0.00484 | 0.0048 | 0.00475 | 0.00472 | 0.00469 | 0.00468 | 0.00467 | 0.00469 | 0.00473 | 0.00478 | 0.00483 | 0.00488 | 0.00491 | 0.00494 | 0.00498 | 0.00501 | 0.00503 | 0.00504 | 0.00502 | 0.005 | 0.00497 | 0.00496 | 0.00494 | 0.00494 | 0.00494 | 0.00495 | 0.00494 | 0.00492 | 0.00491 | 0.00489 | 0.00489 | 0.00489 | 0.0049 | 0.00492 | 0.00493 | 0.00494 | 0.00494 | 0.00491 | 0.00486 | 0.00481 | 0.00477 | 0.00476 | 0.00478 | 0.00481 | 0.00485 | 0.0049 | 0.00493 | 0.00495 | 0.00495 | 0.00493 | 0.00491 | 0.0049 | 0.0049 | 0.0049 | 0.00492 | 0.00493 | 0.00495 | 0.00497 | 0.00498 | 0.00499 | 0.00499 | 0.005 | 0.005 | 0.005 | 0.005 | 0.00499 | 0.00498 | 0.00497 | 0.00495 | 0.00493 | 0.0049 | 0.00488 | 0.00487 | 0.00486 | 0.00484 | 0.00481 | 0.00477 | 0.00473 | 0.0047 | 0.00469 | 0.0047 | 0.00473 | 0.00479 | 0.00486 | 0.00494 | 0.00501 | 0.00504 | 0.00504 | 0.00501 | 0.00497 | 0.00492 | 0.00487 | 0.00483 | 0.0048 | 0.00479 | 0.00479 | 0.0048 | 0.00481 | 0.00483 | 0.00484 | 0.00486 | 0.00487 | 0.00488 | 0.00489 | 0.00491 | 0.00492 | 0.00494 | 0.00495 | 0.00496 | 0.00495 | 0.00493 | 0.0049 | 0.00486 | 0.00482 | 0.00479 | 0.00478 | 0.00477 | 0.00476 | 0.00475 | 0.00474 | 0.00473 | 0.00472 | 0.00471 | 0.00472 | 0.00473 | 0.00474 | 0.00475 | 0.00476 | 0.00476 | 0.00475 | 0.00475 | 0.00476 | 0.00478 | 0.0048 | 0.00483 | 0.00486 | 0.00487 | 0.00488 | 0.00488 | 0.00487 | 0.00486 | 0.00486 | 0.00487 | 0.00487 | 0.00488 | 0.00488 | 0.00489 | 0.00488 | 0.00487 | 0.00486 | 0.00485 | 0.00484 | 0.00483 | 0.0048 | 0.00476 | 0.00471 | 0.00467 | 0.00463 | 0.0046 | 0.00458 | 0.00457 | 0.00458 | 0.00459 | 0.00462 | 0.00464 | 0.00467 | 0.00469 | 0.0047 | 0.00471 | 0.0047 | 0.00469 | 0.00468 | 0.00467 | 0.00466 | 0.00465 | 0.00466 | 0.00467 | 0.0047 | 0.00474 | 0.00477 | 0.0048 | 0.00481 | 0.00483 | 0.00483 | 0.00483 | 0.00483 | 0.00481 | 0.00479 | 0.00477 | 0.00474 | 0.0047 | 0.00465 | 0.0046 | 0.00455 | 0.00451 | 0.00449 | 0.00449 | 0.00451 | 0.00453 | 0.00455 | 0.00458 | 0.00459 | 0.00461 | 0.00462 | 0.00464 | 0.00465 | 0.00465 | 0.00466 | 0.00465 | 0.00464 | 0.00463 | 0.00461 | 0.00459 | 0.00458 | 0.00458 | 0.00458 | 0.00458 | 0.00457 | 0.00457 | 0.00457 | 0.00457 | 0.00458 | 0.00458 | 0.0046 | 0.00462 | 0.00464 | 0.00466 | 0.00466 | 0.00464 | 0.00461 | 0.00458 | 0.00456 | 0.00455 | 0.00454 | 0.00453 | 0.00453 | 0.00454 | 0.00454 | 0.00453 | 0.00451 | 0.00448 | 0.00445 | 0.00443 | 0.00442 | 0.00443 | 0.00444 | 0.00447 | 0.00449 | 0.00451 | 0.00453 | 0.00455 | 0.00456 | 0.00457 | 0.00459 | 0.0046 | 0.00461 | 0.00462 | 0.00462 | 0.00462 | 0.00462 | 0.00461 | 0.0046 | 0.00459 | 0.00459 | 0.00458 | 0.00458 | 0.00457 | 0.00457 | 0.00456 | 0.00456 | 0.00455 | 0.00455 | 0.00454 | 0.00453 | 0.00454 | 0.00455 | 0.00457 | 0.00459 | 0.00461 | 0.00462 | 0.00462 | 0.00461 | 0.00459 | 0.00457 | 0.00454 | 0.00452 | 0.00451 | 0.00452 | 0.00453 | 0.00454 | 0.00455 | 0.00456 | 0.00458 | 0.00459 | 0.0046 | 0.0046 | 0.0046 | 0.0046 | 0.00459 | 0.00459 | 0.00458 | 0.00456 | 0.00455 | 0.00454 | 0.00453 | 0.00452 | 0.00451 | 0.0045 | 0.0045 | 0.0045 | 0.0045 | 0.0045 | 0.00452 | 0.00453 | 0.00455 | 0.00457 | 0.00458 | 0.00459 | 0.00458 | 0.00457 | 0.00456 | 0.00454 | 0.00453 | 0.00452 | 0.00452 | 0.00452 | 0.00453 | 0.00453 | 0.00453 | 0.00453 | 0.00453 | 0.00453 | 0.00452 | 0.00452 | 0.00451 | 0.0045 | 0.00449 | 0.00447 | 0.00447 | 0.00447 | 0.00449 | 0.00452 | 0.00454 | 0.00457 | 0.00459 | 0.0046 | 0.00461 | 0.00461 | 0.00461 | 0.0046 | 0.00459 | 0.00458 | 0.00456 | 0.00455 | 0.00454 | 0.00453 | 0.00452 | 0.00451 | 0.00449 | 0.00448 | 0.00447 | 0.00445 | 0.00444 | 0.00443 | 0.00443 | 0.00443 | 0.00443 | 0.00444 | 0.00444 | 0.00444 | 0.00444 | 0.00444 | 0.00443 | 0.00443 | 0.00442 | 0.0044 | 0.00438 | 0.00437 | 0.00435 | 0.00435 | 0.00435 | 0.00435 | 0.00436 | 0.00437 | 0.00437 | 0.00438 | 0.00438 | 0.00438 | 0.00438 | 0.00439 | 0.00439 | 0.0044 | 0.00441 | 0.00441 | 0.00441 | 0.0044 | 0.00439 | 0.00437 | 0.00435 | 0.00434 | 0.00433 | 0.00433 | 0.00432 | 0.00433 | 0.00434 | 0.00435 | 0.00438 | 0.00439 | 0.00441 | 0.00441 | 0.0044 | 0.00438 | 0.00436 | 0.00433 | 0.0043 | 0.00429 | 0.00429 | 0.00431 | 0.00433 | 0.00435 | 0.00435 | 0.00434 | 0.00432 | 0.00429 | 0.00427 | 0.00425 | 0.00424 | 0.00424 | 0.00425 | 0.00427 | 0.0043 | 0.00432 | 0.00432 | 0.00432 | 0.00431 | 0.0043 | 0.0043 | 0.00429 | 0.0043 | 0.0043 | 0.0043 | 0.0043 | 0.0043 | 0.0043 | 0.0043 | 0.0043 | 0.00431 | 0.00431 | 0.00431 | 0.00431 | 0.00431 | 0.0043 | 0.00429 | 0.00426 | 0.00423 | 0.00421 | 0.00419 | 0.00419 | 0.00418 | 0.00417 | 0.00416 | 0.00415 | 0.00414 | 0.00413 | 0.00413 | 0.00412 | 0.00413 | 0.00415 | 0.00416 | 0.00418 | 0.00418 | 0.00418 | 0.00417 | 0.00415 | 0.00413 | 0.00412 | 0.00411 | 0.00412 | 0.00414 | 0.00416 | 0.00418 | 0.00419 | 0.0042 | 0.0042 | 0.0042 | 0.00419 | 0.00418 | 0.00416 | 0.00416 | 0.00415 | 0.00415 | 0.00414 | 0.00414 | 0.00415 | 0.00416 | 0.00417 | 0.00418 | 0.0042 | 0.00423 | 0.00425 | 0.00427 | 0.00428 | 0.00428 | 0.00427 | 0.00424 | 0.00421 | 0.00419 | 0.00416 | 0.00415 | 0.00414 | 0.00413 | 0.00413 | 0.00412 | 0.00412 | 0.00411 | 0.00409 | 0.00409 | 0.00408 | 0.00409 | 0.0041 | 0.00411 | 0.00413 | 0.00414 | 0.00415 | 0.00416 | 0.00417 | 0.00419 | 0.00421 | 0.00422 | 0.00423 | 0.00423 | 0.00422 | 0.00421 | 0.0042 | 0.00418 | 0.00415 | 0.00413 | 0.00412 | 0.00412 | 0.00413 | 0.00414 | 0.00415 | 0.00417 | 0.00418 | 0.0042 | 0.00421 | 0.00421 | 0.0042 | 0.00421 | 0.00422 | 0.00425 | 0.00427 | 0.0043 | 0.00433 | 0.00436 | 0.00438 | 0.00439 | 0.00438 | 0.00438 | 0.00438 | 0.00439 | 0.00441 | 0.00443 | 0.00445 | 0.00448 | 0.00451 | 0.00454 | 0.00457 | 0.0046 | 0.00463 | 0.00467 | 0.00471 | 0.00477 | 0.00482 | 0.00487 | 0.00492 | 0.00497 | 0.00503 | 0.0051 | 0.00516 | 0.00521 | 0.00527 | 0.00532 | 0.00539 | 0.00547 | 0.00557 | 0.00568 | 0.0058 | 0.00592 | 0.00605 | 0.00619 | 0.00631 | 0.00642 | 0.00651 | 0.00661 | 0.00673 | 0.00686 | 0.00701 | 0.00717 | 0.00734 | 0.00751 | 0.00768 | 0.00784 | 0.00799 | 0.00813 | 0.00826 | 0.00838 | 0.0085 | 0.00862 | 0.00875 | 0.00891 | 0.00908 | 0.00927 | 0.00947 | 0.00969 | 0.00992 | 0.01016 | 0.01039 | 0.0106 | 0.01081 | 0.01101 | 0.01122 | 0.01142 | 0.01161 | 0.01181 | 0.01202 | 0.01224 | 0.01246 | 0.01268 | 0.01289 | 0.0131 | 0.0133 | 0.01347 | 0.0136 | 0.01368 | 0.01372 | 0.01374 | 0.0138 | 0.01398 | 0.01429 | 0.01471 | 0.01518 | 0.01565 | 0.01606 | 0.0164 | 0.01661 | 0.01667 | 0.01658 | 0.01637 | 0.01615 | 0.01597 | 0.01585 | 0.01577 | 0.01571 | 0.01567 | 0.01566 | 0.01568 | 0.01572 | 0.01575 | 0.01577 | 0.01577 | 0.01578 | 0.0158 | 0.01583 | 0.01589 | 0.01595 | 0.01602 | 0.01608 | 0.01612 | 0.01615 | 0.01614 | 0.01609 | 0.01599 | 0.01586 | 0.0157 | 0.01554 | 0.01537 | 0.0152 | 0.01503 | 0.01487 | 0.01475 | 0.01464 | 0.01455 | 0.01447 | 0.01438 | 0.01429 | 0.0142 | 0.0141 | 0.01399 | 0.01387 | 0.01375 | 0.01364 | 0.01354 | 0.01344 | 0.01335 | 0.01324 | 0.01312 | 0.013 | 0.01288 | 0.01275 | 0.01264 | 0.01254 | 0.01246 | 0.01242 | 0.01241 | 0.01242 | 0.01245 | 0.01248 | 0.0125 | 0.0125 | 0.01247 | 0.01243 | 0.01239 | 0.01234 | 0.01231 | 0.01228 | 0.01226 | 0.01224 | 0.01222 | 0.01221 | 0.0122 | 0.01219 | 0.01219 | 0.01222 | 0.01227 | 0.01235 | 0.01244 | 0.01253 | 0.01263 | 0.01271 | 0.01279 | 0.01287 | 0.01294 | 0.01301 | 0.01309 | 0.01318 | 0.01327 | 0.01336 | 0.01345 | 0.01352 | 0.01358 | 0.01362 | 0.01365 | 0.01366 | 0.01367 | 0.01367 | 0.01369 | 0.01372 | 0.01378 | 0.01384 | 0.0139 | 0.01395 | 0.01399 | 0.014 | 0.01398 | 0.01396 | 0.01392 | 0.01389 | 0.01386 | 0.01385 | 0.01387 | 0.01394 | 0.01409 | 0.01432 | 0.01458 | 0.01482 | 0.01497 | 0.01501 | 0.01493 | 0.01475 | 0.01448 | 0.01415 | 0.01383 | 0.01357 | 0.01342 | 0.01337 | 0.01337 | 0.01337 | 0.01334 | 0.01329 | 0.01322 | 0.01314 | 0.01306 | 0.01298 | 0.01292 | 0.01289 | 0.01288 | 0.01288 | 0.01287 | 0.01286 | 0.01283 | 0.01277 | 0.01268 | 0.01256 | 0.01241 | 0.01226 | 0.01209 | 0.01193 | 0.01177 | 0.01162 | 0.01148 | 0.01135 | 0.01124 | 0.01114 | 0.01106 | 0.01098 | 0.01093 | 0.01088 | 0.01083 | 0.01078 | 0.01071 | 0.01064 | 0.01057 | 0.01048 | 0.01038 | 0.01028 | 0.01017 | 0.01005 | 0.00993 | 0.00981 | 0.00968 | 0.00954 | 0.0094 | 0.00926 | 0.00913 | 0.009 | 0.00888 | 0.00877 | 0.00868 | 0.0086 | 0.00853 | 0.00847 | 0.00842 | 0.00837 | 0.00833 | 0.00828 | 0.00824 | 0.00819 | 0.00813 | 0.00807 | 0.00799 | 0.0079 | 0.00779 | 0.00767 | 0.00755 | 0.00742 | 0.00729 | 0.00717 | 0.00706 | 0.00697 | 0.00688 | 0.00682 | 0.00676 | 0.00671 | 0.00666 | 0.00662 | 0.00656 | 0.00651 | 0.00645 | 0.00639 | 0.00633 | 0.00628 | 0.00622 | 0.00618 | 0.00613 | 0.00609 | 0.00605 | 0.00602 | 0.00599 | 0.00596 | 0.00593 | 0.00591 | 0.00589 | 0.00588 | 0.00587 | 0.00586 | 0.00585 | 0.00584 | 0.00583 | 0.00581 | 0.00579 | 0.00577 | 0.00574 | 0.00571 | 0.00568 | 0.00565 | 0.00563 | 0.00562 | 0.0056 | 0.00559 | 0.00559 | 0.00558 | 0.00558 | 0.00558 | 0.00558 | 0.00557 | 0.00556 | 0.00556 | 0.00555 | 0.00554 | 0.00554 | 0.00553 | 0.00552 | 0.00551 | 0.00551 | 0.0055 | 0.0055 | 0.0055 | 0.0055 | 0.00549 | 0.00548 | 0.00547 | 0.00545 | 0.00543 | 0.00541 | 0.00538 | 0.00537 | 0.00536 | 0.00535 | 0.00535 | 0.00535 | 0.00535 | 0.00536 | 0.00536 | 0.00536 | 0.00536 | 0.00536 | 0.00536 | 0.00535 | 0.00534 | 0.00533 | 0.00531 | 0.0053 | 0.00528 | 0.00526 | 0.00524 | 0.00523 | 0.00523 | 0.00523 | 0.00524 | 0.00525 | 0.00526 | 0.00527 | 0.00528 | 0.00529 | 0.00528 | 0.00526 | 0.00524 | 0.00521 | 0.00519 | 0.00516 | 0.00515 | 0.00514 | 0.00515 | 0.00517 | 0.00519 | 0.00522 | 0.00524 | 0.00526 | 0.00527 | 0.00528 | 0.00528 | 0.00528 | 0.00527 | 0.00525 | 0.00522 | 0.00519 | 0.00517 | 0.00516 | 0.00515 | 0.00516 | 0.00516 | 0.00517 | 0.00518 | 0.00518 | 0.00518 | 0.00517 | 0.00515 | 0.00513 | 0.00512 | 0.00511 | 0.0051 | 0.00509 | 0.00509 | 0.0051 | 0.00511 | 0.00511 | 0.00511 | 0.00511 | 0.0051 | 0.00509 | 0.00509 | 0.00509 | 0.00509 | 0.0051 | 0.0051 | 0.0051 | 0.00509 | 0.00508 | 0.00507 | 0.00507 | 0.00506 | 0.00506 | 0.00507 | 0.00508 | 0.00508 | 0.00507 | 0.00506 | 0.00504 | 0.00503 | 0.00502 | 0.00501 | 0.005 | 0.005 | 0.005 | 0.005 | 0.00501 | 0.00502 | 0.00502 | 0.00502 | 0.00503 | 0.00503 | 0.00504 | 0.00503 | 0.00502 | 0.00501 | 0.005 | 0.00499 | 0.00499 | 0.00499 | 0.00499 | 0.00499 | 0.00499 | 0.00498 | 0.00498 | 0.00497 | 0.00496 | 0.00495 | 0.00495 | 0.00494 | 0.00494 | 0.00495 | 0.00495 | 0.00495 | 0.00495 | 0.00495 | 0.00494 | 0.00495 | 0.00495 | 0.00495 | 0.00495 | 0.00495 | 0.00495 | 0.00495 | 0.00495 | 0.00495 | 0.00494 | 0.00494 | 0.00493 | 0.00492 | 0.00492 | 0.0049 | 0.0049 | 0.0049 | 0.0049 | 0.00491 | 0.00492 | 0.00492 | 0.00492 | 0.00491 | 0.00491 | 0.0049 | 0.0049 | 0.00489 | 0.0049 | 0.00491 | 0.00491 | 0.00491 | 0.0049 | 0.00489 | 0.00489 | 0.00489 | 0.00489 | 0.00491 | 0.00492 | 0.00494 | 0.00496 | 0.00497 | 0.00498 | 0.00498 | 0.00498 | 0.00497 | 0.00496 | 0.00496 | 0.00497 | 0.00497 | 0.00498 | 0.005 | 0.00502 | 0.00504 | 0.00506 | 0.00508 | 0.00508 | 0.00509 | 0.00508 | 0.00508 | 0.00508 | 0.00509 | 0.0051 | 0.00511 | 0.00512 | 0.00513 | 0.00514 | 0.00515 | 0.00516 | 0.00516 | 0.00517 | 0.00518 | 0.00518 | 0.00519 | 0.00519 | 0.00518 | 0.00516 | 0.00515 | 0.00514 | 0.00513 | 0.00514 | 0.00514 | 0.00515 | 0.00516 | 0.00516 | 0.00517 | 0.00517 | 0.00516 | 0.00516 | 0.00516 | 0.00517 | 0.00518 | 0.00519 | 0.0052 | 0.0052 | 0.0052 | 0.0052 | 0.00519 | 0.00519 | 0.00519 | 0.00519 | 0.00518 | 0.00517 | 0.00515 | 0.00514 | 0.00512 | 0.00512 | 0.00512 | 0.00513 | 0.00514 | 0.00516 | 0.00516 | 0.00516 | 0.00515 | 0.00513 | 0.00512 | 0.00512 | 0.00512 | 0.00513 | 0.00514 | 0.00514 | 0.00515 | 0.00516 | 0.00516 | 0.00516 | 0.00515 | 0.00514 | 0.00514 | 0.00515 | 0.00516 | 0.00516 | 0.00515 | 0.00512 | 0.0051 | 0.00508 | 0.00506 | 0.00504 | 0.00503 | 0.00504 | 0.00506 | 0.00509 | 0.00513 | 0.00516 | 0.00518 | 0.00519 | 0.00518 | 0.00517 | 0.00515 | 0.00513 | 0.00511 | 0.00508 | 0.00506 | 0.00505 | 0.00506 | 0.00507 | 0.00509 | 0.0051 | 0.00511 | 0.00511 | 0.00511 | 0.0051 | 0.00508 | 0.00506 | 0.00505 | 0.00506 | 0.00507 | 0.00508 | 0.00509 | 0.00512 | 0.00514 | 0.00516 | 0.00517 | 0.00516 | 0.00515 | 0.00514 | 0.00513 | 0.00513 | 0.00512 | 0.00512 | 0.00512 | 0.00513 | 0.00514 | 0.00514 | 0.00514 | 0.00514 | 0.00514 | 0.00514 | 0.00515 | 0.00515 | 0.00515 | 0.00514 | 0.00513 | 0.00511 | 0.0051 | 0.00509 | 0.0051 | 0.0051 | 0.00511 | 0.00512 | 0.00512 | 0.00511 | 0.00509 | 0.00507 | 0.00504 | 0.00501 | 0.005 | 0.005 | 0.00501 | 0.00502 | 0.00504 | 0.00507 | 0.0051 | 0.00513 | 0.00514 | 0.00514 | 0.00514 | 0.00513 | 0.00512 | 0.00511 | 0.0051 | 0.0051 | 0.0051 | 0.00511 | 0.00511 | 0.00511 | 0.0051 | 0.00508 | 0.00506 | 0.00505 | 0.00505 | 0.00505 | 0.00506 | 0.00508 | 0.00511 | 0.00514 | 0.00517 | 0.00519 | 0.00519 | 0.00518 | 0.00516 | 0.00513 | 0.0051 | 0.00507 | 0.00505 | 0.00504 | 0.00505 | 0.00508 | 0.00511 | 0.00515 | 0.00518 | 0.0052 | 0.00521 | 0.0052 | 0.00519 | 0.00517 | 0.00515 | 0.00514 | 0.00513 | 0.00512 | 0.00512 | 0.00512 | 0.00512 | 0.00513 | 0.00513 | 0.00513 | 0.00513 | 0.00512 | 0.00511 | 0.00511 | 0.00511 | 0.00512 | 0.00514 | 0.00517 | 0.0052 | 0.00523 | 0.00524 | 0.00523 | 0.00521 | 0.00519 | 0.00517 | 0.00515 | 0.00514 | 0.00513 | 0.00515 | 0.00518 | 0.0052 | 0.00522 | 0.00523 | 0.00523 | 0.00524 | 0.00526 | 0.00526 | 0.00526 | 0.00524 | 0.00523 | 0.00522 | 0.00521 | 0.0052 | 0.00519 | 0.00518 | 0.00518 | 0.00519 | 0.0052 | 0.0052 | 0.00519 | 0.00518 | 0.00518 | 0.00518 | 0.00518 | 0.00518 | 0.00519 | 0.0052 | 0.00521 | 0.0052 | 0.00519 | 0.00518 | 0.00518 | 0.00518 | 0.00518 | 0.00519 | 0.0052 | 0.00521 | 0.00523 | 0.00524 | 0.00524 | 0.00524 | 0.00523 | 0.00523 | 0.00524 | 0.00525 | 0.00526 | 0.00527 | 0.00527 | 0.00527 | 0.00527 | 0.00527 | 0.00527 | 0.00528 | 0.00529 | 0.00531 | 0.00532 | 0.00532 | 0.00532 | 0.00532 | 0.00533 | 0.00533 | 0.00533 | 0.00533 | 0.00534 | 0.00535 | 0.00535 | 0.00533 | 0.00532 | 0.00531 | 0.0053 | 0.00531 | 0.00531 | 0.00532 | 0.00533 | 0.00534 | 0.00535 | 0.00535 | 0.00535 | 0.00533 | 0.00532 | 0.00532 | 0.00532 | 0.00532 | 0.00532 | 0.00533 | 0.00533 | 0.00532 | 0.00532 | 0.00532 | 0.00533 | 0.00534 | 0.00536 | 0.00538 | 0.00539 | 0.0054 | 0.0054 | 0.00539 | 0.00537 | 0.00536 | 0.00536 | 0.00537 | 0.00539 | 0.0054 | 0.00541 | 0.0054 | 0.00538 | 0.00535 | 0.00533 | 0.00531 | 0.00531 | 0.00533 | 0.00535 | 0.00538 | 0.0054 | 0.00542 | 0.00543 | 0.00543 | 0.00542 | 0.00541 | 0.0054 | 0.00541 | 0.00542 | 0.00543 | 0.00544 | 0.00543 | 0.00542 | 0.00541 | 0.0054 | 0.00538 | 0.00537 | 0.00536 | 0.00535 | 0.00534 | 0.00535 | 0.00538 | 0.00543 | 0.00549 | 0.00555 | 0.00562 | 0.00568 | 0.00573 | 0.00575 | 0.00574 | 0.0057 | 0.00564 | 0.00557 | 0.0055 | 0.00542 | 0.00533 | 0.00524 | 0.00515 | 0.00504 | 0.00492 | 0.00479 | 0.00463 | 0.00444 | 0.00422 | 0.00398 | 0.00371 | 0.00341 | 0.00312 | 0.00283 | 0.00258 | 0.00237 | 0.00221 | 0.00212 | 0.00209 | 0.00212 | 0.0022 | 0.00231 | 0.00244 | 0.00258 | 0.00273 | 0.00288 | 0.00304 | 0.00321 | 0.0034 | 0.00359 | 0.00379 | 0.00396 | 0.00408 | 0.00417 | 0.00426 | 0.00434 | 0.00444 | 0.00454 | 0.00464 | 0.00475 | 0.00485 | 0.00493 | 0.00498 | 0.00496 | 0.00489 | 0.00478 | 0.00467 | 0.00458 | 0.00449 | 0.00439 | 0.00428 | 0.00415 | 0.00397 | 0.00368 | 0.00324 | 0.00263 | 0.00195 | 0.00132 | 0.00087 | 0.00065 | 0.0007 | 0.00099 | 0.00148 | 0.0021 | 0.00276 | 0.00337 | 0.00386 | 0.00418 | 0.00441 | 0.00459 | 0.00477 | 0.00492 | 0.00501 | 0.00505 | 0.00504 | 0.00501 | 0.00495 | 0.00487 | 0.00476 | 0.00462 | 0.00446 | 0.00429 | 0.00407 | 0.00381 | 0.00354 | 0.00329 | 0.00307 | 0.00286 | 0.00269 | 0.00255 | 0.00247 | 0.00245 | 0.00247 | 0.00247 | 0.00244 | 0.00242 | 0.00241 | 0.00242 | 0.0024 | 0.00237 | 0.00237 | 0.00239 | 0.00245 | 0.00255 | 0.00261 | 0.00264 | 0.00264 | 0.00259 | 0.00253 | 0.00243 | 0.00229 | 0.00218 | 0.00207 | 0.00201 | 0.00201 | 0.00203 | 0.00209 | 0.00219 | 0.00229 | 0.00239 | 0.00251 | 0.00262 | 0.00273 | 0.00285 | 0.00295 | 0.00304 | 0.00314 | 0.00322 | 0.00329 | 0.00337 | 0.00345 | 0.00354 | 0.00365 | 0.00377 | 0.00389 | 0.00403 | 0.00415 | 0.00427 | 0.00439 | 0.00449 | 0.00458 | 0.00467 | 0.00475 | 0.00484 | 0.00493 | 0.00503 | 0.00512 | 0.00522 | 0.00531 | 0.0054 | 0.00547 | 0.00553 | 0.00558 | 0.00561 | 0.00564 | 0.00565 | 0.00566 | 0.00568 | 0.00569 | 0.00571 | 0.00574 | 0.00576 | 0.00579 | 0.00582 | 0.00585 | 0.00586 | 0.00586 | 0.00584 | 0.00582 | 0.00581 | 0.0058 | 0.00578 | 0.00577 | 0.00576 | 0.00575 | 0.00574 | 0.00572 | 0.00567 | 0.00561 | 0.00554 | 0.00547 | 0.00542 | 0.00539 | 0.00537 | 0.00536 | 0.00537 | 0.00539 | 0.00544 | 0.00548 | 0.00551 | 0.00554 | 0.00555 | 0.00556 | 0.00554 | 0.00553 | 0.00551 | 0.00551 | 0.00551 | 0.00552 | 0.00551 | 0.00546 | 0.0054 | 0.00533 | 0.00528 | 0.00523 | 0.00521 | 0.00522 | 0.00527 | 0.00535 | 0.00545 | 0.00553 | 0.00559 | 0.00562 | 0.00563 | 0.00563 | 0.00561 | 0.00558 | 0.00554 | 0.00549 | 0.00545 | 0.00542 | 0.0054 | 0.00538 | 0.00537 | 0.00537 | 0.00536 | 0.00537 | 0.00539 | 0.00542 | 0.00545 | 0.00547 | 0.00548 | 0.0055 | 0.00552 | 0.00554 | 0.00554 | 0.00552 | 0.00548 | 0.00544 | 0.0054 | 0.00537 | 0.00535 | 0.00535 | 0.00537 | 0.00541 | 0.00549 | 0.00556 | 0.00562 | 0.00565 | 0.00566 | 0.00564 | 0.0056 | 0.00556 | 0.00551 | 0.00546 | 0.00543 | 0.00542 | 0.00543 | 0.00545 | 0.00547 | 0.0055 | 0.00551 | 0.00552 | 0.0055 | 0.00547 | 0.00544 | 0.00542 | 0.00542 | 0.00542 | 0.00542 | 0.0054 | 0.00537 | 0.00533 | 0.00529 | 0.00526 | 0.00525 | 0.00527 | 0.00534 | 0.00543 | 0.00553 | 0.0056 | 0.00563 | 0.00563 | 0.00558 | 0.00552 | 0.00546 | 0.00543 | 0.00543 | 0.00547 | 0.00551 | 0.00555 | 0.00554 | 0.00549 | 0.00541 | 0.00531 | 0.0052 | 0.0051 | 0.00503 | 0.00501 | 0.00501 | 0.00504 | 0.0051 | 0.00515 | 0.00518 | 0.00521 | 0.00523 | 0.00526 | 0.00527 | 0.00527 | 0.00525 | 0.00522 | 0.00519 | 0.00521 | 0.00527 | 0.00534 | 0.0054 | 0.00544 | 0.00548 | 0.00554 | 0.00563 | 0.00571 | 0.00574 | 0.00569 | 0.00557 | 0.0054 | 0.00518 | 0.00494 | 0.00469 | 0.00448 | 0.00433 | 0.00427 | 0.0043 | 0.00437 | 0.00446 | 0.00456 | 0.00466 | 0.00474 | 0.0048 | 0.00484 | 0.00487 | 0.00487 | 0.00483 | 0.00474 | 0.00461 | 0.0045 | 0.00444 | 0.00443 | 0.00446 | 0.00451 | 0.00456 | 0.00462 | 0.00467 | 0.0047 | 0.00472 | 0.00471 | 0.00468 | 0.00465 | 0.00462 | 0.00458 | 0.00455 | 0.00452 | 0.00449 | 0.00447 | 0.00444 | 0.00443 | 0.00443 | 0.00445 | 0.00449 | 0.00453 | 0.00456 | 0.0046 | 0.00464 | 0.00469 | 0.00474 | 0.00477 | 0.0048 | 0.00482 | 0.00484 | 0.00486 | 0.00487 | 0.00488 | 0.00487 | 0.00487 | 0.00488 | 0.00492 | 0.00496 | 0.00502 | 0.00508 | 0.00514 | 0.00519 | 0.00521 | 0.00522 | 0.00521 | 0.00519 | 0.00517 | 0.00515 | 0.00515 | 0.00514 | 0.00513 | 0.00512 | 0.0051 | 0.00508 | 0.00502 | 0.00496 | 0.00492 | 0.00491 | 0.00494 | 0.00501 | 0.00512 | 0.00523 | 0.00534 | 0.00544 | 0.00551 | 0.00553 | 0.00548 | 0.00539 | 0.00528 | 0.00516 | 0.00506 | 0.00497 | 0.0049 | 0.00485 | 0.00483 | 0.00483 | 0.00487 | 0.00492 | 0.00497 | 0.00503 | 0.00509 | 0.00513 | 0.00514 | 0.00515 | 0.00516 | 0.00517 | 0.00518 | 0.00521 | 0.00524 | 0.00527 | 0.00529 | 0.0053 | 0.00529 | 0.00527 | 0.00525 | 0.00523 | 0.00523 | 0.00523 | 0.00523 | 0.00525 | 0.0053 | 0.00538 | 0.00546 | 0.00553 | 0.00556 | 0.00554 | 0.0055 | 0.00542 | 0.00533 | 0.00523 | 0.00516 | 0.00513 | 0.00515 | 0.00521 | 0.00527 | 0.00529 | 0.00528 | 0.00524 | 0.00519 | 0.00514 | 0.00508 | 0.00501 | 0.00495 | 0.00494 | 0.00501 | 0.00515 | 0.00533 | 0.00553 | 0.00571 | 0.00587 | 0.00599 | 0.00605 | 0.00604 | 0.00597 | 0.00586 | 0.00577 | 0.00569 | 0.00563 | 0.00558 | 0.00552 | 0.00548 | 0.00547 | 0.00549 | 0.00551 | 0.00554 | 0.00558 | 0.00565 | 0.00573 | 0.00583 | 0.00591 | 0.00597 | 0.00599 | 0.00598 | 0.00596 | 0.00591 | 0.00584 | 0.00575 | 0.00565 | 0.00556 | 0.00549 | 0.00543 | 0.00536 | 0.00526 | 0.00513 | 0.00502 | 0.00496 | 0.00497 | 0.00504 | 0.00512 | 0.00515 | 0.00513 | 0.00505 | 0.00494 | 0.0048 | 0.00467 | 0.00455 | 0.0045 | 0.00451 | 0.0046 | 0.00474 | 0.00489 | 0.00504 | 0.00518 | 0.00532 | 0.00546 | 0.00559 | 0.0057 | 0.00579 | 0.00583 | 0.0058 | 0.00572 | 0.00557 | 0.00539 | 0.0052 | 0.00502 | 0.00486 | 0.00474 | 0.00466 | 0.00461 | 0.00461 | 0.00464 | 0.00467 | 0.0047 | 0.00473 | 0.00474 | 0.00472 | 0.00466 | 0.00455 | 0.00442 | 0.0043 | 0.00421 | 0.00416 | 0.00414 | 0.00417 | 0.00428 | 0.00446 | 0.00467 | 0.00487 | 0.00502 | 0.00511 | 0.00518 | 0.00524 | 0.00528 | 0.00531 | 0.00535 | 0.00541 | 0.00552 | 0.00567 | 0.00583 | 0.00597 | 0.00608 | 0.00614 | 0.00615 | 0.00611 | 0.00603 | 0.00592 | 0.0058 | 0.00567 | 0.00554 | 0.0054 | 0.00526 | 0.00511 | 0.00496 | 0.00483 | 0.00472 | 0.00465 | 0.00463 | 0.00465 | 0.0047 | 0.00479 | 0.00492 | 0.00505 | 0.00516 | 0.00521 | 0.0052 | 0.00515 | 0.00509 | 0.00501 | 0.00493 | 0.00484 | 0.00476 | 0.00471 | 0.00469 | 0.0047 | 0.0047 | 0.00469 | 0.00468 | 0.00466 | 0.00468 | 0.00472 | 0.00477 | 0.00481 | 0.00486 | 0.0049 | 0.00493 | 0.00492 | 0.00484 | 0.0047 | 0.00453 | 0.00439 | 0.00431 | 0.00429 | 0.00434 | 0.00443 | 0.00457 | 0.00473 | 0.00488 | 0.00499 | 0.00505 | 0.00506 | 0.00504 | 0.00501 | 0.00498 | 0.00495 | 0.00493 | 0.0049 | 0.00488 | 0.00486 | 0.00484 | 0.00483 | 0.00482 | 0.00482 | 0.0048 | 0.00476 | 0.0047 | 0.00462 | 0.00454 | 0.00448 | 0.00444 | 0.00443 | 0.00445 | 0.00449 | 0.00455 | 0.00461 | 0.00466 | 0.00468 | 0.00469 | 0.00468 | 0.00469 | 0.00472 | 0.00476 | 0.00479 | 0.0048 | 0.00478 | 0.00473 | 0.00468 | 0.00464 | 0.00461 | 0.0046 | 0.00462 | 0.00466 | 0.00471 | 0.00476 | 0.00478 | 0.00479 | 0.00479 | 0.00478 | 0.00476 | 0.00476 | 0.00476 | 0.00477 | 0.00477 | 0.00476 | 0.00472 | 0.00466 | 0.00459 | 0.00454 | 0.0045 | 0.00448 | 0.00446 | 0.00446 | 0.00446 | 0.00449 | 0.00452 | 0.00455 | 0.00458 | 0.0046 | 0.00463 | 0.00465 | 0.00468 | 0.0047 | 0.00471 | 0.0047 | 0.00468 | 0.00465 | 0.00462 | 0.00458 | 0.00455 | 0.00453 | 0.00452 | 0.00453 | 0.00455 | 0.00459 | 0.00463 | 0.00465 | 0.00465 | 0.00461 | 0.00456 | 0.0045 | 0.00444 | 0.00439 | 0.00434 | 0.0043 | 0.00428 | 0.00428 | 0.0043 | 0.00433 | 0.00437 | 0.0044 | 0.00442 | 0.00442 | 0.00441 | 0.00438 | 0.00435 | 0.00433 | 0.00431 | 0.00432 | 0.00436 | 0.0044 | 0.00446 | 0.00451 | 0.00454 | 0.00455 | 0.00455 | 0.00454 | 0.00452 | 0.0045 | 0.00445 | 0.00437 | 0.00425 | 0.00413 | 0.00401 | 0.00392 | 0.00387 | 0.00385 | 0.00385 | 0.00385 | 0.00386 | 0.00387 | 0.00388 | 0.00389 | 0.00391 | 0.00393 | 0.00398 | 0.00404 | 0.0041 | 0.00415 | 0.00416 | 0.00413 | 0.00409 | 0.00406 | 0.00407 | 0.00412 | 0.00421 | 0.00431 | 0.00441 | 0.0045 | 0.00456 | 0.00459 | 0.00457 | 0.00451 | 0.00442 | 0.00433 | 0.00425 | 0.00422 | 0.00423 | 0.00427 | 0.00433 | 0.0044 | 0.00446 | 0.00449 | 0.00448 | 0.00442 | 0.00435 | 0.00426 | 0.00418 | 0.00412 | 0.00408 | 0.00406 | 0.00407 | 0.00409 | 0.0041 | 0.00411 | 0.00409 | 0.00406 | 0.00402 | 0.00401 | 0.00402 | 0.00405 | 0.00408 | 0.0041 | 0.00407 | 0.004 | 0.00388 | 0.00374 | 0.00362 | 0.00354 | 0.00354 | 0.00359 | 0.00368 | 0.00379 | 0.00387 | 0.00392 | 0.00394 | 0.00394 | 0.00395 | 0.00399 | 0.00404 | 0.00409 | 0.00412 | 0.00412 | 0.00409 | 0.00403 | 0.00396 | 0.00389 | 0.00385 | 0.00382 | 0.00381 | 0.0038 | 0.00378 | 0.00377 | 0.00378 | 0.00381 | 0.00386 | 0.00393 | 0.00399 | 0.00403 | 0.00405 | 0.00402 | 0.00398 | 0.00395 | 0.00396 | 0.00405 | 0.00425 | 0.00451 | 0.0048 | 0.00505 | 0.00521 | 0.00524 | 0.00512 | 0.00486 | 0.00451 | 0.00412 | 0.0038 | 0.00359 | 0.00353 | 0.0036 | 0.00375 | 0.00393 | 0.0041 | 0.0042 | 0.00423 | 0.00419 | 0.00411 | 0.00399 | 0.00388 | 0.00379 | 0.00374 | 0.00373 | 0.00376 | 0.00381 | 0.00385 | 0.00385 | 0.00379 | 0.00367 | 0.00351 | 0.00335 | 0.0032 | 0.00312 | 0.0031 | 0.00314 | 0.00324 | 0.00334 | 0.00342 | 0.00346 | 0.00347 | 0.00347 | 0.00351 | 0.00363 | 0.00383 | 0.00408 | 0.00432 | 0.00453 | 0.00466 | 0.00472 | 0.00472 | 0.00468 | 0.00461 | 0.00454 | 0.00445 | 0.00436 | 0.00424 | 0.00409 | 0.00389 | 0.00368 | 0.0035 | 0.00339 | 0.00339 | 0.00348 | 0.00364 | 0.0038 | 0.00394 | 0.00403 | 0.00407 | 0.00404 | 0.00397 | 0.00389 | 0.00385 | 0.00387 | 0.00396 | 0.0041 | 0.00427 | 0.00439 | 0.00445 | 0.00441 | 0.00428 | 0.00408 | 0.00386 | 0.00364 | 0.00348 | 0.0034 | 0.0034 | 0.00346 | 0.00356 | 0.00369 | 0.00384 | 0.00401 | 0.00419 | 0.00433 | 0.00442 | 0.00442 | 0.00433 | 0.0042 | 0.00408 | 0.00403 | 0.00406 | 0.00416 | 0.00429 | 0.00443 | 0.00456 | 0.00466 | 0.00471 | 0.00466 | 0.00455 | 0.00441 | 0.00429 | 0.00421 | 0.00416 | 0.0041 | 0.00401 | 0.00389 | 0.00376 | 0.00364 | 0.00357 | 0.00357 | 0.00369 | 0.00392 | 0.00424 | 0.00457 | 0.00486 | 0.00501 | 0.005 | 0.00479 | 0.00442 | 0.00398 | 0.00357 | 0.00329 | 0.00319 | 0.00329 | 0.00354 | 0.00385 | 0.00417 | 0.00444 | 0.00463 | 0.00475 | 0.00484 | 0.00493 | 0.00503 | 0.00514 | 0.00524 | 0.00529 | 0.0053 | 0.00524 | 0.00511 | 0.00496 | 0.00484 | 0.00477 | 0.0048 | 0.0049 | 0.00503 | 0.00513 | 0.00517 | 0.00514 | 0.00503 | 0.00487 | 0.00467 | 0.00446 | 0.00431 | 0.00426 | 0.00437 | 0.00465 | 0.00506 | 0.00551 | 0.00591 | 0.00618 | 0.00631 | 0.00628 | 0.00613 | 0.00593 | 0.00574 | 0.00563 | 0.00564 | 0.00573 | 0.00583 | 0.00587 | 0.0058 | 0.00562 | 0.00536 | 0.00508 | 0.00484 | 0.00468 | 0.00462 | 0.00468 | 0.00485 | 0.00513 | 0.00548 | 0.00585 | 0.00615 | 0.00634 | 0.00639 | 0.00629 | 0.00606 | 0.00575 | 0.00542 | 0.00516 | 0.00502 | 0.00501 | 0.00509 | 0.00522 | 0.00534 | 0.00545 | 0.00555 | 0.00564 | 0.0057 | 0.00571 | 0.00567 | 0.00558 | 0.00546 | 0.00533 | 0.00524 | 0.00524 | 0.00536 | 0.0056 | 0.0059 | 0.00618 | 0.00637 | 0.00642 | 0.00631 | 0.00607 | 0.00573 | 0.00538 | 0.0051 | 0.00492 | 0.00485 | 0.00487 | 0.00491 | 0.00497 | 0.00501 | 0.00503 | 0.00505 | 0.00505 | 0.00504 | 0.00503 | 0.00502 | 0.00501 | 0.005 | 0.00499 | 0.00499 | 0.005 | 0.00502 | 0.00503 | 0.00505 | 0.00506 | 0.00507 | 0.00507 | 0.00506 | 0.00506 | 0.00505 | 0.00504 | 0.00502 | 0.00501 | 0.005 | 0.00499 | 0.00499 | 0.00499 | 0.00499 | 0.00498 | 0.00498 | 0.00496 | 0.00494 | 0.0049 | 0.00486 | 0.00482 | 0.00477 | 0.00474 | 0.00474 | 0.00481 | 0.00498 | 0.00524 | 0.00554 | 0.00582 | 0.00601 | 0.00608 | 0.00602 | 0.00585 | 0.00561 | 0.00538 | 0.00521 | 0.00513 | 0.00514 | 0.0052 | 0.00526 | 0.00529 | 0.00526 | 0.00517 | 0.00503 | 0.00486 | 0.00471 | 0.00459 | 0.00454 | 0.00459 | 0.00475 | 0.005 | 0.00528 | 0.00555 | 0.00573 | 0.00579 | 0.0057 | 0.00546 | 0.00512 | 0.00473 | 0.00436 | 0.00408 | 0.00387 | 0.00371 | 0.00358 | 0.00346 | 0.00337 | 0.00331 | 0.00329 | 0.0033 | 0.0033 | 0.00327 | 0.00321 | 0.00317 | 0.00321 | 0.0034 | 0.0038 | 0.00441 | 0.00517 | 0.00596 | 0.0066 | 0.00698 | 0.007 | 0.00667 | 0.00608 | 0.00537 | 0.0047 | 0.00418 | 0.00385 | 0.0037 | 0.00367 | 0.00371 | 0.00376 | 0.00379 | 0.00378 | 0.00373 | 0.00365 | 0.00357 | 0.00351 | 0.00347 | 0.00345 | 0.00348 | 0.0036 | 0.00378 | 0.00399 | 0.00418 | 0.0043 | 0.00433 | 0.00429 | 0.00416 | 0.00394 | 0.00367 | 0.00339 | 0.00317 | 0.00304 | 0.00299 | 0.00298 | 0.00299 | 0.00298 | 0.00293 | 0.0028 | 0.00258 | 0.00227 | 0.00195 | 0.00173 | 0.00173 | 0.00197 | 0.00242 | 0.00299 | 0.00358 | 0.00408 | 0.00443 | 0.00457 | 0.00455 | 0.00441 | 0.00427 | 0.00421 | 0.00427 | 0.00443 | 0.00464 | 0.00484 | 0.00499 | 0.00507 | 0.00508 | 0.00505 | 0.00499 | 0.00491 | 0.00478 | 0.00462 | 0.00442 | 0.00424 | 0.00409 | 0.00399 | 0.00395 | 0.00399 | 0.00411 | 0.0043 | 0.00452 | 0.00473 | 0.00489 | 0.00498 | 0.00503 | 0.00507 | 0.00511 | 0.00514 | 0.00516 | 0.00516 | 0.00515 | 0.00512 | 0.00508 | 0.00504 | 0.005 | 0.00498 | 0.00498 | 0.00502 | 0.00508 | 0.00516 | 0.00524 | 0.00531 | 0.00537 | 0.00543 | 0.00551 | 0.00561 | 0.00574 | 0.00587 | 0.00597 | 0.00604 | 0.00606 | 0.00604 | 0.00597 | 0.00588 | 0.00579 | 0.00571 | 0.00567 | 0.00564 | 0.00561 | 0.00555 | 0.00548 | 0.00541 | 0.00534 | 0.00531 | 0.00531 | 0.00538 | 0.00551 | 0.0057 | 0.00591 | 0.00609 | 0.00622 | 0.00628 | 0.00629 | 0.00627 | 0.00623 | 0.00618 | 0.00615 | 0.00613 | 0.00615 | 0.00619 | 0.00624 | 0.00628 | 0.00631 | 0.00632 | 0.0063 | 0.00626 | 0.00618 | 0.00608 | 0.00596 | 0.00585 | 0.00574 | 0.00567 | 0.00565 | 0.00567 | 0.00575 | 0.00586 | 0.00598 | 0.00609 | 0.0062 | 0.00629 | 0.00636 | 0.00641 | 0.00643 | 0.00643 | 0.00642 | 0.00643 | 0.00645 | 0.00649 | 0.00654 | 0.00659 | 0.00661 | 0.00658 | 0.00649 | 0.00638 | 0.00627 | 0.00624 | 0.00632 | 0.00653 | 0.00687 | 0.0073 | 0.00777 | 0.00822 | 0.0086 | 0.00889 | 0.00911 | 0.00928 | 0.00943 | 0.00958 | 0.00973 | 0.00985 | 0.00993 | 0.00997 | 0.00996 | 0.00992 | 0.00986 | 0.0098 | 0.00973 | 0.00962 | 0.00946 | 0.00922 | 0.00891 | 0.00857 | 0.00828 | 0.00809 | 0.00809 | 0.00828 | 0.00864 | 0.00908 | 0.00952 | 0.00986 | 0.01003 | 0.01001 | 0.00979 | 0.00944 | 0.00901 | 0.0086 | 0.00831 | 0.00817 | 0.00819 | 0.00834 | 0.00859 | 0.00889 | 0.0092 | 0.00946 | 0.00964 | 0.0097 | 0.00964 | 0.0095 | 0.00933 | 0.00917 | 0.00903 | 0.00891 | 0.0088 | 0.00867 | 0.00853 | 0.0084 | 0.00826 | 0.00814 | 0.00802 | 0.0079 | 0.00781 | 0.00773 | 0.00768 | 0.00765 | 0.00762 | 0.00758 | 0.00752 | 0.00742 | 0.00723 | 0.00697 | 0.00665 | 0.00632 | 0.00603 | 0.00582 | 0.00573 | 0.00575 | 0.00587 | 0.00606 | 0.00625 | 0.00638 | 0.00643 | 0.00642 | 0.00637 | 0.00633 | 0.0063 | 0.00629 | 0.00629 | 0.0063 | 0.00632 | 0.00633 | 0.00633 | 0.00632 | 0.0063 | 0.00626 | 0.00624 | 0.00622 | 0.00622 | 0.00625 | 0.00625 | 0.00618 | 0.00597 | 0.00564 | 0.00522 | 0.0048 | 0.00443 | 0.00417 | 0.00406 | 0.00413 | 0.00438 | 0.00477 | 0.0052 | 0.00559 | 0.00587 | 0.00603 | 0.00609 | 0.0061 | 0.00607 | 0.00601 | 0.00596 | 0.00592 | 0.00591 | 0.00592 | 0.00594 | 0.00597 | 0.006 | 0.00602 | 0.00604 | 0.00604 | 0.00602 | 0.00596 | 0.00588 | 0.00578 | 0.00567 | 0.00556 | 0.00548 | 0.00543 | 0.0054 | 0.00539 | 0.00537 | 0.00537 | 0.00537 | 0.00541 | 0.00548 | 0.00557 | 0.00566 | 0.00576 | 0.00586 | 0.00595 | 0.00602 | 0.00604 | 0.00603 | 0.00602 | 0.00602 | 0.00604 | 0.00607 | 0.00609 | 0.0061 | 0.00611 | 0.00611 | 0.0061 | 0.00607 | 0.00603 | 0.00598 | 0.00595 | 0.00593 | 0.00593 | 0.00595 | 0.00598 | 0.00602 | 0.00605 | 0.00608 | 0.00608 | 0.00605 | 0.00598 | 0.0059 | 0.00584 | 0.00582 | 0.00583 | 0.00588 | 0.00594 | 0.00602 | 0.00612 | 0.00621 | 0.00629 | 0.00633 | 0.00636 | 0.00637 | 0.00638 | 0.00641 | 0.00645 | 0.0065 | 0.00655 | 0.00661 | 0.00667 | 0.00673 | 0.00676 | 0.00679 | 0.0068 | 0.00681 | 0.00683 | 0.00685 | 0.0069 | 0.00697 | 0.00707 | 0.00718 | 0.00732 | 0.00746 | 0.00761 | 0.00777 | 0.00792 | 0.00807 | 0.00822 | 0.00835 | 0.00847 | 0.00858 | 0.00868 | 0.00877 | 0.00884 | 0.0089 | 0.00897 | 0.00903 | 0.00909 | 0.00914 | 0.00917 | 0.0092 | 0.00923 | 0.00929 | 0.00935 | 0.00941 | 0.00944 | 0.00944 | 0.0094 | 0.00934 | 0.00924 | 0.0091 | 0.00893 | 0.0088 | 0.00875 | 0.00881 | 0.00894 | 0.00906 | 0.00913 | 0.00913 | 0.00907 | 0.00897 | 0.00881 | 0.00864 | 0.00849 | 0.00841 | 0.00843 | 0.00855 | 0.00871 | 0.00886 | 0.00898 | 0.00908 | 0.00915 | 0.0092 | 0.00924 | 0.00925 | 0.00924 | 0.00921 | 0.00916 | 0.0091 | 0.00903 | 0.00897 | 0.0089 | 0.00883 | 0.00876 | 0.00868 | 0.0086 | 0.00851 | 0.00841 | 0.0083 | 0.00818 | 0.00807 | 0.00796 | 0.00785 | 0.00775 | 0.00765 | 0.00754 | 0.00743 | 0.00732 | 0.00723 | 0.00715 | 0.00709 | 0.00704 | 0.007 | 0.00697 | 0.00694 | 0.00691 | 0.00687 | 0.00682 | 0.00677 | 0.00672 | 0.00668 | 0.00663 | 0.00659 | 0.00655 | 0.00651 | 0.00646 | 0.00643 | 0.0064 | 0.00638 | 0.00636 | 0.00636 | 0.00635 | 0.00635 | 0.00634 | 0.00632 | 0.0063 | 0.00627 | 0.00623 | 0.0062 | 0.00616 | 0.00613 | 0.0061 | 0.00608 | 0.00607 | 0.00607 | 0.00607 | 0.00607 | 0.00609 | 0.0061 | 0.00612 | 0.00613 | 0.00613 | 0.00611 | 0.00609 | 0.00606 | 0.00603 | 0.00598 | 0.00592 | 0.00586 | 0.00581 | 0.00579 | 0.00579 | 0.00582 | 0.00587 | 0.00593 | 0.006 | 0.00607 | 0.00614 | 0.00618 | 0.00621 | 0.00622 | 0.00624 | 0.00625 | 0.00627 | 0.00629 | 0.00631 | 0.00633 | 0.00635 | 0.00637 | 0.00637 | 0.00638 | 0.00638 | 0.00638 | 0.00638 | 0.00638 | 0.00638 | 0.00638 | 0.00637 | 0.00636 | 0.00634 | 0.00632 | 0.0063 | 0.00629 | 0.00629 | 0.0063 | 0.00631 | 0.00632 | 0.00632 | 0.00632 | 0.00632 | 0.00631 | 0.00632 | 0.00632 | 0.00632 | 0.00632 | 0.00632 | 0.00632 | 0.00632 | 0.00632 | 0.00633 | 0.00634 | 0.00636 | 0.00638 | 0.0064 | 0.00644 | 0.00648 | 0.00652 | 0.00656 | 0.00661 | 0.00666 | 0.00671 | 0.00676 | 0.0068 | 0.00683 | 0.00686 | 0.00691 | 0.00696 | 0.00702 | 0.00709 | 0.00715 | 0.00722 | 0.00729 | 0.00736 | 0.00744 | 0.00751 | 0.00759 | 0.00768 | 0.00776 | 0.00785 | 0.00793 | 0.00802 | 0.0081 | 0.0082 | 0.00832 | 0.00845 | 0.0086 | 0.00875 | 0.00891 | 0.00908 | 0.00926 | 0.00943 | 0.0096 | 0.00976 | 0.00993 | 0.0101 | 0.01028 | 0.01046 | 0.01063 | 0.0108 | 0.01098 | 0.01117 | 0.01134 | 0.01149 | 0.0116 | 0.01166 | 0.0117 | 0.0117 | 0.01169 | 0.01167 | 0.01165 | 0.01164 | 0.01165 | 0.01169 | 0.01176 | 0.01186 | 0.01204 | 0.01229 | 0.01262 | 0.01301 | 0.01343 | 0.01387 | 0.0143 | 0.0147 | 0.01508 | 0.01541 | 0.01573 | 0.01606 | 0.01643 | 0.01685 | 0.01729 | 0.01773 | 0.01818 | 0.01861 | 0.01904 | 0.01944 | 0.0198 | 0.02011 | 0.02037 | 0.02058 | 0.02073 | 0.02083 | 0.02087 | 0.02084 | 0.02074 | 0.02056 | 0.02035 | 0.02017 | 0.02012 | 0.0203 | 0.0207 | 0.02125 | 0.02182 | 0.0223 | 0.02261 | 0.02268 | 0.02249 | 0.02205 | 0.02145 | 0.02086 | 0.02046 | 0.02037 | 0.02056 | 0.02093 | 0.02136 | 0.02175 | 0.02205 | 0.02224 | 0.0223 | 0.02225 | 0.0221 | 0.02193 | 0.02178 | 0.02169 | 0.02163 | 0.02158 | 0.02151 | 0.02143 | 0.02132 | 0.02121 | 0.02109 | 0.02096 | 0.02083 | 0.02067 | 0.02048 | 0.02027 | 0.02002 | 0.01974 | 0.01945 | 0.01919 | 0.01899 | 0.01882 | 0.01864 | 0.01843 | 0.01814 | 0.01779 | 0.01737 | 0.01689 | 0.01637 | 0.01582 | 0.01526 | 0.01477 | 0.01443 | 0.01431 | 0.01437 | 0.01455 | 0.01473 | 0.01485 | 0.01486 | 0.01475 | 0.01449 | 0.01408 | 0.01358 | 0.01305 | 0.01261 | 0.01234 | 0.01222 | 0.01217 | 0.01215 | 0.01211 | 0.01206 | 0.012 | 0.01192 | 0.01182 | 0.01171 | 0.01158 | 0.01144 | 0.0113 | 0.01115 | 0.01099 | 0.01082 | 0.01064 | 0.01046 | 0.01029 | 0.01013 | 0.00998 | 0.00985 | 0.00972 | 0.00959 | 0.00946 | 0.00932 | 0.00917 | 0.00902 | 0.00888 | 0.00873 | 0.00861 | 0.0085 | 0.00841 | 0.00832 | 0.00823 | 0.00813 | 0.00804 | 0.00796 | 0.00788 | 0.00781 | 0.00775 | 0.00768 | 0.00761 | 0.00754 | 0.00747 | 0.00739 | 0.00732 | 0.00725 | 0.00719 | 0.00714 | 0.0071 | 0.00707 | 0.00705 | 0.00702 | 0.00699 | 0.00696 | 0.00692 | 0.00688 | 0.00683 | 0.00678 | 0.00673 | 0.00668 | 0.00662 | 0.00657 | 0.00653 | 0.00649 | 0.00646 | 0.00644 | 0.00643 | 0.00641 | 0.00639 | 0.00636 | 0.00634 | 0.0063 | 0.00627 | 0.00624 | 0.00621 | 0.0062 | 0.00619 | 0.00619 | 0.00619 | 0.00619 | 0.00619 | 0.00618 | 0.00617 | 0.00615 | 0.00613 | 0.0061 | 0.00608 | 0.00605 | 0.00603 | 0.00602 | 0.00602 | 0.00602 | 0.00603 | 0.00604 | 0.00605 | 0.00605 | 0.00605 | 0.00603 | 0.00601 | 0.00598 | 0.00595 | 0.00592 | 0.00589 | 0.00588 | 0.00588 | 0.0059 | 0.00592 | 0.00594 | 0.00596 | 0.00598 | 0.00599 | 0.00599 | 0.00599 | 0.00598 | 0.00596 | 0.00595 | 0.00595 | 0.00595 | 0.00595 | 0.00595 | 0.00596 | 0.00597 | 0.00598 | 0.006 | 0.006 | 0.00601 | 0.00601 | 0.00601 | 0.00601 | 0.00602 | 0.00603 | 0.00605 | 0.00607 | 0.00609 | 0.00609 | 0.00608 | 0.00608 | 0.00607 | 0.00608 | 0.00609 | 0.00611 | 0.00614 | 0.00618 | 0.00623 | 0.00628 | 0.00632 | 0.00637 | 0.00641 | 0.00646 | 0.00652 | 0.00658 | 0.00663 | 0.00668 | 0.00673 | 0.00677 | 0.00682 | 0.00688 | 0.00695 | 0.00704 | 0.00715 | 0.00726 | 0.00737 | 0.00748 | 0.00759 | 0.00768 | 0.00776 | 0.00783 | 0.00789 | 0.00794 | 0.00798 | 0.00801 | 0.00803 | 0.00804 | 0.00805 | 0.00804 | 0.00805 | 0.00808 | 0.00814 | 0.00823 | 0.0083 | 0.00836 | 0.00837 | 0.00835 | 0.00828 | 0.00816 | 0.00801 | 0.00785 | 0.00773 | 0.00766 | 0.00766 | 0.00769 | 0.00772 | 0.00776 | 0.00782 | 0.00793 | 0.00805 | 0.00814 | 0.0082 | 0.0082 | 0.00816 | 0.00809 | 0.008 | 0.00787 | 0.00773 | 0.00761 | 0.00756 | 0.00757 | 0.00762 | 0.00768 | 0.00774 | 0.00777 | 0.00779 | 0.00779 | 0.00778 | 0.00776 | 0.00773 | 0.00769 | 0.00764 | 0.00759 | 0.00753 | 0.00747 | 0.00742 | 0.00736 | 0.0073 | 0.00723 | 0.00715 | 0.00707 | 0.00697 | 0.00687 | 0.00676 | 0.00665 | 0.00655 | 0.00648 | 0.00643 | 0.0064 | 0.00638 | 0.00636 | 0.00635 | 0.00632 | 0.0063 | 0.00626 | 0.00623 | 0.00619 | 0.00616 | 0.00613 | 0.00611 | 0.00611 | 0.0061 | 0.0061 | 0.00609 | 0.00607 | 0.00605 | 0.00602 | 0.006 | 0.00598 | 0.00596 | 0.00594 | 0.00594 | 0.00595 | 0.00596 | 0.00598 | 0.00598 | 0.00597 | 0.00596 | 0.00595 | 0.00594 | 0.00593 | 0.00592 | 0.00591 | 0.0059 | 0.00592 | 0.00595 | 0.00598 | 0.006 | 0.00602 | 0.00603 | 0.00603 | 0.00602 | 0.00601 | 0.006 | 0.006 | 0.00601 | 0.00602 | 0.00604 | 0.00606 | 0.00607 | 0.00608 | 0.00608 | 0.00608 | 0.00608 | 0.00608 | 0.0061 | 0.00611 | 0.00613 | 0.00613 | 0.00613 | 0.00611 | 0.0061 | 0.00608 | 0.00606 | 0.00604 | 0.00603 | 0.00603 | 0.00606 | 0.00609 | 0.00612 | 0.00614 | 0.00615 | 0.00615 | 0.00613 | 0.00611 | 0.00606 | 0.00601 | 0.00596 | 0.00592 | 0.00591 | 0.00592 | 0.00594 | 0.00598 | 0.00602 | 0.00608 | 0.00613 | 0.00617 | 0.0062 | 0.00621 | 0.00621 | 0.0062 | 0.00617 | 0.00615 | 0.00613 | 0.00611 | 0.00609 | 0.00607 | 0.00604 | 0.00601 | 0.006 | 0.00598 | 0.00598 | 0.00598 | 0.00599 | 0.00602 | 0.00605 | 0.00608 | 0.00609 | 0.0061 | 0.00609 | 0.00607 | 0.00606 | 0.00604 | 0.00604 | 0.00604 | 0.00604 | 0.00603 | 0.00603 | 0.00603 | 0.00602 | 0.00603 | 0.00603 | 0.00604 | 0.00605 | 0.00607 | 0.00609 | 0.0061 | 0.00611 | 0.00611 | 0.0061 | 0.00607 | 0.00604 | 0.00601 | 0.00599 | 0.00598 | 0.00598 | 0.006 | 0.00602 | 0.00605 | 0.00608 | 0.00611 | 0.00614 | 0.00615 | 0.00616 | 0.00616 | 0.00615 | 0.00613 | 0.00609 | 0.00606 | 0.00603 | 0.006 | 0.00598 | 0.00597 | 0.00599 | 0.00602 | 0.00606 | 0.0061 | 0.00613 | 0.00616 | 0.00618 | 0.0062 | 0.0062 | 0.00618 | 0.00616 | 0.00613 | 0.0061 | 0.00608 | 0.00606 | 0.00605 | 0.00605 | 0.00607 | 0.0061 | 0.00615 | 0.00621 | 0.00625 | 0.00629 | 0.00632 | 0.00633 | 0.00633 | 0.00631 | 0.00629 | 0.00625 | 0.0062 | 0.00615 | 0.00612 | 0.0061 | 0.0061 | 0.00612 | 0.00615 | 0.00618 | 0.0062 | 0.00623 | 0.00626 | 0.00628 | 0.00629 | 0.0063 | 0.00631 | 0.00633 | 0.00634 | 0.00634 | 0.00632 | 0.00627 | 0.00621 | 0.00614 | 0.00608 | 0.00604 | 0.006 | 0.00597 | 0.00596 | 0.00596 | 0.00596 | 0.00596 | 0.00595 | 0.00592 | 0.00588 | 0.00585 | 0.0058 | 0.00576 | 0.00572 | 0.00568 | 0.00567 | 0.00567 | 0.00566 | 0.00564 | 0.00559 | 0.00554 | 0.00549 | 0.00546 | 0.00545 | 0.00546 | 0.00549 | 0.00554 | 0.0056 | 0.00565 | 0.00569 | 0.00572 | 0.00573 | 0.00573 | 0.00574 | 0.00576 | 0.0058 | 0.00585 | 0.00591 | 0.00597 | 0.00604 | 0.0061 | 0.00618 | 0.00628 | 0.00639 | 0.00644 | 0.00627 | 0.00573 | 0.00509 | 0.00493 | 0.00528 | 0.00572 | 0.00606 | 0.00633 | 0.00663 | 0.00694 | 0.00719 | 0.00725 | 0.00696 | 0.00645 | 0.00615 | 0.00637 | 0.00675 | 0.0069 | 0.00686 | 0.00677 | 0.0067 | 0.00664 | 0.00658 | 0.00652 | 0.00647 | 0.00643 | 0.00639 | 0.00635 | 0.00632 | 0.00629 | 0.00628 | 0.00627 | 0.00627 | 0.00628 | 0.00629 | 0.00631 | 0.00634 | 0.00637 | 0.00639 | 0.00641 | 0.00643 | 0.00644 | 0.00645 | 0.00646 | 0.00647 | 0.00649 | 0.00653 | 0.00657 | 0.00661 | 0.00662 | 0.00663 | 0.00662 | 0.00661 | 0.0066 | 0.00661 | 0.00664 | 0.00669 | 0.00676 | 0.00685 | 0.00694 | 0.00703 | 0.0071 | 0.00715 | 0.00716 | 0.00714 | 0.00712 | 0.00711 | 0.00713 | 0.00718 | 0.00723 | 0.00728 | 0.00734 | 0.0074 | 0.00743 | 0.00742 | 0.00736 | 0.00728 | 0.00721 | 0.00719 | 0.0072 | 0.00726 | 0.00735 | 0.00747 | 0.0076 | 0.00774 | 0.00785 | 0.00793 | 0.00798 | 0.008 | 0.00801 | 0.008 | 0.00796 | 0.0079 | 0.00784 | 0.0078 | 0.00776 | 0.00772 | 0.00766 | 0.00759 | 0.00751 | 0.00746 | 0.00744 | 0.00744 | 0.00745 | 0.00749 | 0.00755 | 0.00763 | 0.0077 | 0.00774 | 0.00771 | 0.00762 | 0.00749 | 0.00738 | 0.00732 | 0.0073 | 0.00733 | 0.0074 | 0.00753 | 0.00768 | 0.00781 | 0.00788 | 0.00788 | 0.00781 | 0.00773 | 0.00764 | 0.00753 | 0.00741 | 0.00731 | 0.00728 | 0.00731 | 0.00737 | 0.00741 | 0.00741 | 0.00739 | 0.0074 | 0.00743 | 0.00747 | 0.00749 | 0.00751 | 0.00754 | 0.0076 | 0.00767 | 0.0077 | 0.00767 | 0.00759 | 0.0075 | 0.00741 | 0.00736 | 0.00736 | 0.0074 | 0.00746 | 0.00754 | 0.00763 | 0.0077 | 0.00777 | 0.00783 | 0.00787 | 0.00789 | 0.0079 | 0.00791 | 0.00791 | 0.00792 | 0.00791 | 0.00789 | 0.00787 | 0.00784 | 0.00781 | 0.00777 | 0.0077 | 0.00763 | 0.00757 | 0.00753 | 0.0075 | 0.00749 | 0.00749 | 0.00751 | 0.00755 | 0.00762 | 0.00768 | 0.00773 | 0.00774 | 0.00774 | 0.00774 | 0.00773 | 0.00773 | 0.00772 | 0.00771 | 0.00769 | 0.00767 | 0.00765 | 0.00764 | 0.00762 | 0.00759 | 0.00756 | 0.00754 | 0.00754 | 0.00757 | 0.00761 | 0.00765 | 0.00767 | 0.00765 | 0.00757 | 0.00742 | 0.00724 | 0.00707 | 0.00697 | 0.00694 | 0.00701 | 0.00717 | 0.00739 | 0.0076 | 0.00775 | 0.00777 | 0.00763 | 0.00736 | 0.00702 | 0.00671 | 0.00649 | 0.00639 | 0.00642 | 0.00657 | 0.00679 | 0.00702 | 0.00721 | 0.00732 | 0.00735 | 0.00731 | 0.00723 | 0.00716 | 0.0071 | 0.00708 | 0.0071 | 0.00716 | 0.00722 | 0.00722 | 0.00715 | 0.00702 | 0.00686 | 0.00674 | 0.00668 | 0.00669 | 0.00678 | 0.00693 | 0.00711 | 0.0073 | 0.00746 | 0.00756 | 0.00759 | 0.00754 | 0.00743 | 0.00726 | 0.00708 | 0.00693 | 0.00682 | 0.00676 | 0.00676 | 0.0068 | 0.00686 | 0.00694 | 0.00705 | 0.00716 | 0.00724 | 0.00728 | 0.00729 | 0.00729 | 0.00728 | 0.00727 | 0.00725 | 0.00721 | 0.00716 | 0.00711 | 0.00705 | 0.00702 | 0.00703 | 0.0071 | 0.00718 | 0.00724 | 0.00724 | 0.0072 | 0.00716 | 0.00712 | 0.00706 | 0.00691 | 0.00669 | 0.00645 | 0.00627 | 0.00621 | 0.00624 | 0.00633 | 0.00647 | 0.00664 | 0.00682 | 0.00696 | 0.00702 | 0.00698 | 0.00686 | 0.00666 | 0.00641 | 0.00613 | 0.00588 | 0.00572 | 0.0057 | 0.0058 | 0.00596 | 0.00613 | 0.0063 | 0.00645 | 0.00659 | 0.00666 | 0.00665 | 0.00658 | 0.00647 | 0.00639 | 0.00634 | 0.00632 | 0.00631 | 0.00627 | 0.00619 | 0.00612 | 0.00608 | 0.00611 | 0.00619 | 0.0063 | 0.00644 | 0.00661 | 0.00681 | 0.00704 | 0.00722 | 0.00731 | 0.00729 | 0.00719 | 0.00708 | 0.007 | 0.00698 | 0.00701 | 0.00708 | 0.00719 | 0.00731 | 0.00742 | 0.00747 | 0.00742 | 0.00727 | 0.00699 | 0.00663 | 0.00622 | 0.00581 | 0.00543 | 0.00511 | 0.00491 | 0.00483 | 0.00485 | 0.00484 | 0.00467 | 0.00431 | 0.00381 | 0.0033 | 0.00288 | 0.00263 | 0.00262 | 0.00285 | 0.00332 | 0.00396 | 0.00461 | 0.00514 | 0.00549 | 0.00568 | 0.00579 | 0.00588 | 0.006 | 0.00616 | 0.00636 | 0.00658 | 0.0068 | 0.00697 | 0.00706 | 0.00703 | 0.00685 | 0.00648 | 0.00648 | 0.00648 | 0.00648 | 0.00648 | 0.00648 | 0.00648
SR3-1 | 0.00114 | 0.00114 | 0.114% | 0.00114 | 0.00114 | 0.00114 | 0.00114 | 0.00112 | 0.00108 | 0.00102 | 0.00097 | 0.00093 | 0.00091 | 0.00092 | 0.00095 | 0.00101 | 0.00109 | 0.00119 | 0.00128 | 0.00135 | 0.00137 | 0.00136 | 0.00132 | 0.00128 | 0.00124 | 0.00122 | 0.0012 | 0.00118 | 0.00114 | 0.0011 | 0.00106 | 0.00103 | 0.00102 | 0.00101 | 0.00102 | 0.00104 | 0.00108 | 0.00112 | 0.00114 | 0.00115 | 0.00113 | 0.00113 | 0.00114 | 0.00117 | 0.00122 | 0.00126 | 0.00128 | 0.00125 | 0.00117 | 0.00106 | 0.00096 | 0.00088 | 0.00084 | 0.00084 | 0.00087 | 0.00092 | 0.001 | 0.00108 | 0.00114 | 0.0012 | 0.00126 | 0.00134 | 0.00142 | 0.0015 | 0.00153 | 0.00148 | 0.00133 | 0.00111 | 0.00083 | 0.00057 | 0.00037 | 0.00026 | 0.00024 | 0.0003 | 0.0004 | 0.0005 | 0.0006 | 0.00067 | 0.00072 | 0.00075 | 0.0008 | 0.00088 | 0.001 | 0.00115 | 0.0013 | 0.00142 | 0.00148 | 0.00147 | 0.00138 | 0.00122 | 0.00102 | 0.0008 | 0.00061 | 0.00047 | 0.00042 | 0.00048 | 0.00062 | 0.00084 | 0.00106 | 0.00124 | 0.00133 | 0.00132 | 0.00124 | 0.00113 | 0.00105 | 0.00099 | 0.00097 | 0.00098 | 0.001 | 0.00101 | 0.00097 | 0.00088 | 0.00075 | 0.00064 | 0.00057 | 0.00059 | 0.00069 | 0.00086 | 0.00108 | 0.0013 | 0.00151 | 0.00167 | 0.00178 | 0.00184 | 0.00186 | 0.00185 | 0.00182 | 0.00176 | 0.00165 | 0.00149 | 0.00128 | 0.00102 | 0.00075 | 0.0005 | 0.00029 | 0.00016 | 0.0001 | 0.00011 | 0.00019 | 0.00034 | 0.00052 | 0.00072 | 0.00091 | 0.00109 | 0.00125 | 0.00138 | 0.00146 | 0.00149 | 0.00147 | 0.00141 | 0.00136 | 0.00133 | 0.00133 | 0.00134 | 0.00136 | 0.00136 | 0.00134 | 0.0013 | 0.00123 | 0.00115 | 0.00106 | 0.00099 | 0.00094 | 0.00091 | 0.00091 | 0.00094 | 0.00099 | 0.00106 | 0.00117 | 0.0013 | 0.00143 | 0.00154 | 0.00159 | 0.00159 | 0.00153 | 0.00143 | 0.00131 | 0.00117 | 0.00105 | 0.00097 | 0.00096 | 0.00101 | 0.00111 | 0.00124 | 0.00137 | 0.00151 | 0.00162 | 0.00168 | 0.00168 | 0.00163 | 0.00153 | 0.00143 | 0.00135 | 0.00128 | 0.00124 | 0.00124 | 0.00129 | 0.00143 | 0.00166 | 0.00195 | 0.00224 | 0.00247 | 0.00261 | 0.00262 | 0.00251 | 0.00229 | 0.002 | 0.00171 | 0.00149 | 0.00139 | 0.00142 | 0.00154 | 0.0017 | 0.00185 | 0.00196 | 0.00201 | 0.00203 | 0.00202 | 0.002 | 0.00201 | 0.00206 | 0.00216 | 0.00229 | 0.00243 | 0.00255 | 0.00263 | 0.00264 | 0.00261 | 0.00255 | 0.00247 | 0.0024 | 0.00233 | 0.00228 | 0.00225 | 0.00224 | 0.00225 | 0.00226 | 0.00226 | 0.00225 | 0.00224 | 0.00223 | 0.00224 | 0.0023 | 0.00241 | 0.00257 | 0.00275 | 0.00289 | 0.00298 | 0.003 | 0.00297 | 0.00291 | 0.00284 | 0.00276 | 0.00269 | 0.00265 | 0.00263 | 0.00261 | 0.00257 | 0.00248 | 0.00236 | 0.00225 | 0.00221 | 0.00226 | 0.00239 | 0.00257 | 0.00275 | 0.00287 | 0.00294 | 0.00296 | 0.00298 | 0.00302 | 0.00311 | 0.00322 | 0.00334 | 0.00343 | 0.00347 | 0.00343 | 0.0033 | 0.00309 | 0.00285 | 0.00261 | 0.00242 | 0.00232 | 0.00229 | 0.0023 | 0.00232 | 0.00233 | 0.00232 | 0.00231 | 0.00231 | 0.00231 | 0.00232 | 0.00233 | 0.00235 | 0.00236 | 0.00237 | 0.00237 | 0.00236 | 0.00233 | 0.00231 | 0.00231 | 0.00234 | 0.00242 | 0.00252 | 0.00263 | 0.00273 | 0.00279 | 0.00281 | 0.00277 | 0.00268 | 0.00256 | 0.00245 | 0.00238 | 0.00237 | 0.00242 | 0.00251 | 0.00262 | 0.00269 | 0.00273 | 0.00271 | 0.00266 | 0.00258 | 0.00246 | 0.00234 | 0.00222 | 0.00213 | 0.0021 | 0.00212 | 0.00219 | 0.00229 | 0.00241 | 0.00251 | 0.00256 | 0.00257 | 0.00251 | 0.0024 | 0.00226 | 0.00211 | 0.002 | 0.00196 | 0.00203 | 0.00218 | 0.00239 | 0.00263 | 0.00284 | 0.00301 | 0.00308 | 0.00306 | 0.00293 | 0.00273 | 0.00249 | 0.00223 | 0.00197 | 0.00172 | 0.00151 | 0.00135 | 0.00124 | 0.00116 | 0.00113 | 0.00114 | 0.0012 | 0.0013 | 0.00139 | 0.0014 | 0.00129 | 0.00107 | 0.00082 | 0.00061 | 0.00049 | 0.0005 | 0.00063 | 0.00086 | 0.00116 | 0.00148 | 0.00173 | 0.00185 | 0.00181 | 0.00164 | 0.00139 | 0.00114 | 0.00093 | 0.00079 | 0.00071 | 0.00069 | 0.00075 | 0.00087 | 0.00104 | 0.00122 | 0.00141 | 0.00157 | 0.0017 | 0.00179 | 0.00185 | 0.00186 | 0.00185 | 0.00185 | 0.00189 | 0.00198 | 0.00213 | 0.00231 | 0.00252 | 0.00272 | 0.00289 | 0.00299 | 0.00302 | 0.00298 | 0.00291 | 0.00284 | 0.00281 | 0.00285 | 0.00294 | 0.00307 | 0.00322 | 0.00336 | 0.00348 | 0.00357 | 0.00363 | 0.00367 | 0.0037 | 0.00373 | 0.00377 | 0.00384 | 0.00393 | 0.00405 | 0.00421 | 0.00441 | 0.00465 | 0.00493 | 0.00524 | 0.00554 | 0.00579 | 0.00596 | 0.00601 | 0.00597 | 0.00584 | 0.00566 | 0.00547 | 0.0053 | 0.00517 | 0.00508 | 0.00505 | 0.00504 | 0.00504 | 0.00504 | 0.00504 | 0.0051 | 0.00525 | 0.00549 | 0.00577 | 0.00602 | 0.00619 | 0.00625 | 0.00622 | 0.00613 | 0.00601 | 0.00589 | 0.00579 | 0.00575 | 0.00577 | 0.00582 | 0.00585 | 0.00581 | 0.00573 | 0.00561 | 0.00552 | 0.00547 | 0.00549 | 0.00555 | 0.00561 | 0.00567 | 0.00571 | 0.00573 | 0.00575 | 0.00576 | 0.00576 | 0.00574 | 0.00568 | 0.00558 | 0.00545 | 0.00531 | 0.0052 | 0.00514 | 0.00514 | 0.00519 | 0.00523 | 0.00523 | 0.00514 | 0.00492 | 0.00459 | 0.0042 | 0.0038 | 0.00347 | 0.00326 | 0.0032 | 0.00324 | 0.00336 | 0.0035 | 0.00363 | 0.00374 | 0.0038 | 0.00385 | 0.00387 | 0.00389 | 0.0039 | 0.0039 | 0.00386 | 0.00378 | 0.00366 | 0.00352 | 0.00338 | 0.00327 | 0.0032 | 0.00315 | 0.00308 | 0.00297 | 0.00283 | 0.00267 | 0.0025 | 0.00236 | 0.00226 | 0.00224 | 0.00231 | 0.00245 | 0.00264 | 0.00284 | 0.003 | 0.00309 | 0.00312 | 0.00308 | 0.00299 | 0.00288 | 0.00276 | 0.00266 | 0.00257 | 0.0025 | 0.00244 | 0.00238 | 0.00233 | 0.00228 | 0.00223 | 0.00218 | 0.00213 | 0.00206 | 0.00199 | 0.00192 | 0.00187 | 0.00185 | 0.00188 | 0.00196 | 0.00209 | 0.00229 | 0.00251 | 0.00273 | 0.00292 | 0.00304 | 0.0031 | 0.0031 | 0.00307 | 0.00301 | 0.00292 | 0.00281 | 0.00268 | 0.00254 | 0.00241 | 0.00231 | 0.00228 | 0.00232 | 0.00242 | 0.00256 | 0.00266 | 0.00267 | 0.00255 | 0.00232 | 0.00202 | 0.00174 | 0.00153 | 0.00147 | 0.00156 | 0.0018 | 0.00213 | 0.00249 | 0.00281 | 0.00304 | 0.00316 | 0.0032 | 0.00321 | 0.00321 | 0.00324 | 0.00329 | 0.00336 | 0.00343 | 0.00349 | 0.00354 | 0.00356 | 0.00358 | 0.00359 | 0.00358 | 0.00353 | 0.00341 | 0.00317 | 0.00281 | 0.00237 | 0.00193 | 0.00157 | 0.00136 | 0.00132 | 0.00147 | 0.00176 | 0.00214 | 0.00253 | 0.00286 | 0.00308 | 0.00322 | 0.00329 | 0.00335 | 0.00343 | 0.00354 | 0.00366 | 0.00375 | 0.00379 | 0.00378 | 0.00372 | 0.00365 | 0.00359 | 0.00357 | 0.00358 | 0.0036 | 0.00358 | 0.00348 | 0.00329 | 0.00304 | 0.00276 | 0.00251 | 0.00234 | 0.00231 | 0.00242 | 0.00265 | 0.00298 | 0.00334 | 0.00366 | 0.00391 | 0.00405 | 0.00409 | 0.00405 | 0.00396 | 0.00387 | 0.0038 | 0.00377 | 0.00378 | 0.00384 | 0.00393 | 0.00405 | 0.00415 | 0.00422 | 0.00424 | 0.0042 | 0.00411 | 0.00398 | 0.00382 | 0.00363 | 0.00344 | 0.00326 | 0.00313 | 0.00309 | 0.00313 | 0.00326 | 0.00344 | 0.00366 | 0.00389 | 0.0041 | 0.00427 | 0.00439 | 0.00446 | 0.00451 | 0.00454 | 0.00458 | 0.00463 | 0.00467 | 0.0047 | 0.00467 | 0.0046 | 0.0045 | 0.00438 | 0.00429 | 0.00425 | 0.00425 | 0.0043 | 0.00438 | 0.00445 | 0.00446 | 0.00439 | 0.00425 | 0.00406 | 0.00389 | 0.00378 | 0.00377 | 0.00386 | 0.00404 | 0.00426 | 0.00448 | 0.00466 | 0.00479 | 0.00486 | 0.00489 | 0.00491 | 0.00492 | 0.00494 | 0.00497 | 0.005 | 0.00501 | 0.005 | 0.00497 | 0.00492 | 0.00487 | 0.00483 | 0.00481 | 0.00482 | 0.00484 | 0.00487 | 0.0049 | 0.00492 | 0.00492 | 0.0049 | 0.00488 | 0.00487 | 0.00489 | 0.00494 | 0.00502 | 0.00512 | 0.00521 | 0.00529 | 0.00533 | 0.00536 | 0.00536 | 0.00535 | 0.00535 | 0.00535 | 0.00536 | 0.00536 | 0.00535 | 0.00532 | 0.00529 | 0.00526 | 0.00524 | 0.00525 | 0.00527 | 0.00529 | 0.0053 | 0.0053 | 0.00528 | 0.00525 | 0.0052 | 0.00516 | 0.00513 | 0.00513 | 0.00517 | 0.00522 | 0.00529 | 0.00534 | 0.00538 | 0.00541 | 0.00543 | 0.00546 | 0.00549 | 0.00553 | 0.00557 | 0.0056 | 0.0056 | 0.00557 | 0.00551 | 0.00543 | 0.00536 | 0.0053 | 0.00526 | 0.00524 | 0.00526 | 0.00531 | 0.00538 | 0.00545 | 0.0055 | 0.00555 | 0.00559 | 0.00563 | 0.00566 | 0.00567 | 0.00567 | 0.00565 | 0.00563 | 0.00562 | 0.00562 | 0.00563 | 0.00565 | 0.00568 | 0.0057 | 0.00571 | 0.00572 | 0.00572 | 0.00572 | 0.00572 | 0.00572 | 0.00572 | 0.00571 | 0.0057 | 0.00569 | 0.00566 | 0.00561 | 0.00555 | 0.00551 | 0.00548 | 0.00549 | 0.00553 | 0.00558 | 0.00564 | 0.00569 | 0.00574 | 0.00577 | 0.00578 | 0.00577 | 0.00576 | 0.00576 | 0.00576 | 0.00577 | 0.00579 | 0.00581 | 0.00583 | 0.00584 | 0.00584 | 0.00584 | 0.00583 | 0.00583 | 0.00583 | 0.00582 | 0.00581 | 0.00579 | 0.00577 | 0.00576 | 0.00574 | 0.00572 | 0.0057 | 0.00569 | 0.00569 | 0.0057 | 0.00569 | 0.00567 | 0.00562 | 0.00558 | 0.00555 | 0.00555 | 0.00556 | 0.00559 | 0.00564 | 0.00571 | 0.00578 | 0.00585 | 0.00588 | 0.00589 | 0.00587 | 0.00585 | 0.00584 | 0.00584 | 0.00584 | 0.00583 | 0.00583 | 0.00584 | 0.00584 | 0.00585 | 0.00585 | 0.00585 | 0.00584 | 0.00583 | 0.00583 | 0.00584 | 0.00586 | 0.00588 | 0.00591 | 0.00592 | 0.00593 | 0.00591 | 0.00586 | 0.0058 | 0.00573 | 0.00567 | 0.00564 | 0.00563 | 0.00564 | 0.00565 | 0.00567 | 0.00568 | 0.00568 | 0.00568 | 0.00567 | 0.00568 | 0.00569 | 0.00571 | 0.00573 | 0.00574 | 0.00575 | 0.00575 | 0.00575 | 0.00575 | 0.00575 | 0.00575 | 0.00577 | 0.00578 | 0.00581 | 0.00583 | 0.00584 | 0.00585 | 0.00586 | 0.00586 | 0.00586 | 0.00585 | 0.00584 | 0.00583 | 0.00582 | 0.00582 | 0.00581 | 0.0058 | 0.00578 | 0.00577 | 0.00574 | 0.00571 | 0.00567 | 0.00563 | 0.00561 | 0.0056 | 0.0056 | 0.0056 | 0.00561 | 0.00562 | 0.00564 | 0.00566 | 0.00568 | 0.0057 | 0.00571 | 0.00571 | 0.0057 | 0.00569 | 0.00567 | 0.00566 | 0.00564 | 0.00562 | 0.00561 | 0.0056 | 0.00559 | 0.0056 | 0.00561 | 0.00563 | 0.00565 | 0.00568 | 0.0057 | 0.00571 | 0.00572 | 0.00572 | 0.00571 | 0.00569 | 0.00567 | 0.00566 | 0.00564 | 0.00561 | 0.00557 | 0.00553 | 0.00548 | 0.00545 | 0.00543 | 0.00543 | 0.00545 | 0.00547 | 0.00551 | 0.00554 | 0.00557 | 0.00558 | 0.00557 | 0.00556 | 0.00555 | 0.00555 | 0.00555 | 0.00555 | 0.00554 | 0.00553 | 0.00553 | 0.00554 | 0.00554 | 0.00554 | 0.00554 | 0.00553 | 0.00553 | 0.00552 | 0.00552 | 0.00553 | 0.00554 | 0.00555 | 0.00557 | 0.0056 | 0.00561 | 0.0056 | 0.00557 | 0.00552 | 0.00548 | 0.00545 | 0.00545 | 0.00546 | 0.00547 | 0.00548 | 0.00549 | 0.00549 | 0.00549 | 0.00547 | 0.00545 | 0.00542 | 0.0054 | 0.00539 | 0.00539 | 0.00539 | 0.00539 | 0.00539 | 0.0054 | 0.00542 | 0.00545 | 0.00548 | 0.00551 | 0.00553 | 0.00554 | 0.00555 | 0.00555 | 0.00556 | 0.00555 | 0.00554 | 0.00553 | 0.00551 | 0.00549 | 0.00548 | 0.00547 | 0.00547 | 0.00546 | 0.00546 | 0.00546 | 0.00545 | 0.00544 | 0.00542 | 0.0054 | 0.0054 | 0.00541 | 0.00543 | 0.00546 | 0.00549 | 0.00551 | 0.00551 | 0.0055 | 0.00548 | 0.00544 | 0.0054 | 0.00537 | 0.00535 | 0.00535 | 0.00535 | 0.00537 | 0.00538 | 0.0054 | 0.00542 | 0.00544 | 0.00545 | 0.00545 | 0.00544 | 0.00544 | 0.00543 | 0.00543 | 0.00542 | 0.00541 | 0.0054 | 0.00539 | 0.00538 | 0.00537 | 0.00535 | 0.00534 | 0.00533 | 0.00532 | 0.00532 | 0.00531 | 0.00531 | 0.00531 | 0.00531 | 0.00531 | 0.00531 | 0.00531 | 0.00531 | 0.00531 | 0.00531 | 0.00531 | 0.00532 | 0.00533 | 0.00535 | 0.00535 | 0.00536 | 0.00536 | 0.00535 | 0.00534 | 0.00533 | 0.00532 | 0.00532 | 0.00532 | 0.00532 | 0.00533 | 0.00532 | 0.00531 | 0.00528 | 0.00526 | 0.00524 | 0.00524 | 0.00526 | 0.00528 | 0.0053 | 0.00532 | 0.00533 | 0.00533 | 0.00532 | 0.0053 | 0.00527 | 0.00525 | 0.00524 | 0.00522 | 0.00521 | 0.00519 | 0.00517 | 0.00515 | 0.00514 | 0.00514 | 0.00514 | 0.00514 | 0.00515 | 0.00516 | 0.00516 | 0.00516 | 0.00515 | 0.00513 | 0.00512 | 0.0051 | 0.00509 | 0.00508 | 0.00507 | 0.00507 | 0.00507 | 0.00508 | 0.00509 | 0.0051 | 0.00511 | 0.0051 | 0.00509 | 0.00507 | 0.00505 | 0.00503 | 0.00502 | 0.00501 | 0.00501 | 0.00501 | 0.00502 | 0.00502 | 0.00503 | 0.00504 | 0.00504 | 0.00504 | 0.00504 | 0.00505 | 0.00505 | 0.00506 | 0.00505 | 0.00504 | 0.00502 | 0.005 | 0.00498 | 0.00496 | 0.00494 | 0.00492 | 0.00491 | 0.00491 | 0.00491 | 0.00492 | 0.00493 | 0.00493 | 0.00492 | 0.00491 | 0.00489 | 0.00487 | 0.00486 | 0.00486 | 0.00486 | 0.00489 | 0.00491 | 0.00493 | 0.00493 | 0.00492 | 0.00491 | 0.00489 | 0.00486 | 0.00484 | 0.00482 | 0.0048 | 0.0048 | 0.0048 | 0.00481 | 0.00481 | 0.00481 | 0.00481 | 0.00481 | 0.00482 | 0.00482 | 0.00481 | 0.00481 | 0.00479 | 0.00478 | 0.00477 | 0.00476 | 0.00476 | 0.00477 | 0.00478 | 0.00479 | 0.00479 | 0.0048 | 0.0048 | 0.00481 | 0.0048 | 0.00477 | 0.00473 | 0.00469 | 0.00465 | 0.00462 | 0.0046 | 0.00459 | 0.00458 | 0.00457 | 0.00458 | 0.00458 | 0.00458 | 0.00458 | 0.00458 | 0.00459 | 0.0046 | 0.00461 | 0.00461 | 0.00461 | 0.0046 | 0.00459 | 0.00458 | 0.00457 | 0.00456 | 0.00457 | 0.00459 | 0.0046 | 0.00461 | 0.00461 | 0.00462 | 0.00462 | 0.00462 | 0.00462 | 0.00461 | 0.00461 | 0.00459 | 0.00457 | 0.00456 | 0.00455 | 0.00456 | 0.00457 | 0.00459 | 0.00461 | 0.00462 | 0.00463 | 0.00464 | 0.00464 | 0.00464 | 0.00463 | 0.00463 | 0.00463 | 0.00464 | 0.00464 | 0.00463 | 0.00461 | 0.00458 | 0.00455 | 0.00453 | 0.00452 | 0.00451 | 0.00451 | 0.00451 | 0.00451 | 0.00452 | 0.00452 | 0.00453 | 0.00453 | 0.00453 | 0.00453 | 0.00454 | 0.00453 | 0.00453 | 0.00453 | 0.00453 | 0.00453 | 0.00454 | 0.00456 | 0.00457 | 0.00458 | 0.00459 | 0.00458 | 0.00457 | 0.00455 | 0.00453 | 0.00452 | 0.00452 | 0.00453 | 0.00454 | 0.00455 | 0.00457 | 0.00458 | 0.00459 | 0.00459 | 0.00458 | 0.00458 | 0.00457 | 0.00457 | 0.00458 | 0.00459 | 0.00461 | 0.00464 | 0.00467 | 0.0047 | 0.00471 | 0.00471 | 0.00471 | 0.0047 | 0.00471 | 0.00472 | 0.00474 | 0.00477 | 0.00481 | 0.00485 | 0.00489 | 0.00494 | 0.00498 | 0.00502 | 0.00507 | 0.00513 | 0.00519 | 0.00525 | 0.0053 | 0.00535 | 0.0054 | 0.00545 | 0.00551 | 0.00558 | 0.00565 | 0.0057 | 0.00576 | 0.00583 | 0.00591 | 0.006 | 0.0061 | 0.00622 | 0.00635 | 0.0065 | 0.00665 | 0.00679 | 0.00692 | 0.00704 | 0.00716 | 0.00729 | 0.00743 | 0.00759 | 0.00775 | 0.00793 | 0.0081 | 0.00828 | 0.00845 | 0.00861 | 0.00877 | 0.00892 | 0.00907 | 0.00921 | 0.00935 | 0.00951 | 0.00968 | 0.00988 | 0.01009 | 0.01033 | 0.01058 | 0.01085 | 0.01112 | 0.01138 | 0.01161 | 0.01182 | 0.01202 | 0.01222 | 0.01243 | 0.01263 | 0.01285 | 0.01308 | 0.01333 | 0.01359 | 0.01384 | 0.01409 | 0.01433 | 0.01455 | 0.01474 | 0.01489 | 0.01497 | 0.01501 | 0.01503 | 0.01508 | 0.01526 | 0.0156 | 0.01605 | 0.01656 | 0.01706 | 0.01752 | 0.01788 | 0.01811 | 0.01819 | 0.01809 | 0.01788 | 0.01764 | 0.01745 | 0.01733 | 0.01724 | 0.01717 | 0.01713 | 0.01712 | 0.01715 | 0.0172 | 0.01725 | 0.01728 | 0.01728 | 0.01729 | 0.01731 | 0.01736 | 0.01743 | 0.01751 | 0.01759 | 0.01766 | 0.01772 | 0.01775 | 0.01774 | 0.01768 | 0.01757 | 0.01742 | 0.01726 | 0.01709 | 0.01691 | 0.01672 | 0.01654 | 0.01637 | 0.01624 | 0.01613 | 0.01604 | 0.01596 | 0.01588 | 0.0158 | 0.01572 | 0.01561 | 0.01548 | 0.01534 | 0.01519 | 0.01505 | 0.01493 | 0.01482 | 0.01471 | 0.01462 | 0.01451 | 0.01441 | 0.01429 | 0.01417 | 0.01406 | 0.01395 | 0.01388 | 0.01384 | 0.01383 | 0.01384 | 0.01386 | 0.01388 | 0.01389 | 0.01388 | 0.01385 | 0.01382 | 0.01378 | 0.01375 | 0.01374 | 0.01374 | 0.01376 | 0.01377 | 0.01379 | 0.0138 | 0.01381 | 0.01383 | 0.01386 | 0.01391 | 0.01398 | 0.01407 | 0.01417 | 0.01428 | 0.01438 | 0.01449 | 0.0146 | 0.01472 | 0.01485 | 0.01499 | 0.01513 | 0.01528 | 0.01543 | 0.01557 | 0.0157 | 0.01582 | 0.01591 | 0.01599 | 0.01605 | 0.01608 | 0.01609 | 0.01608 | 0.01608 | 0.01608 | 0.01608 | 0.0161 | 0.01612 | 0.01613 | 0.01614 | 0.01612 | 0.01608 | 0.01602 | 0.01595 | 0.01587 | 0.01581 | 0.01576 | 0.01574 | 0.01579 | 0.01593 | 0.01616 | 0.01644 | 0.01669 | 0.01685 | 0.01689 | 0.01681 | 0.01661 | 0.0163 | 0.01593 | 0.01556 | 0.01527 | 0.01508 | 0.015 | 0.01498 | 0.01497 | 0.01493 | 0.01488 | 0.01481 | 0.01472 | 0.01463 | 0.01455 | 0.01448 | 0.01444 | 0.01442 | 0.01441 | 0.0144 | 0.01438 | 0.01435 | 0.01428 | 0.01417 | 0.01403 | 0.01386 | 0.01366 | 0.01346 | 0.01326 | 0.01308 | 0.01292 | 0.01277 | 0.01264 | 0.01253 | 0.01242 | 0.01232 | 0.01224 | 0.01216 | 0.01211 | 0.01205 | 0.012 | 0.01195 | 0.01189 | 0.01182 | 0.01173 | 0.01162 | 0.0115 | 0.01136 | 0.01122 | 0.01108 | 0.01093 | 0.01078 | 0.01063 | 0.01049 | 0.01035 | 0.01022 | 0.01011 | 0.01001 | 0.00992 | 0.00985 | 0.00978 | 0.00973 | 0.00969 | 0.00966 | 0.00964 | 0.00964 | 0.00964 | 0.00963 | 0.00963 | 0.0096 | 0.00956 | 0.00948 | 0.00937 | 0.00923 | 0.00905 | 0.00886 | 0.00866 | 0.00845 | 0.00826 | 0.00808 | 0.00792 | 0.00778 | 0.00766 | 0.00756 | 0.00747 | 0.00739 | 0.00731 | 0.00724 | 0.00717 | 0.0071 | 0.00704 | 0.00697 | 0.00691 | 0.00685 | 0.00679 | 0.00673 | 0.00668 | 0.00663 | 0.00659 | 0.00656 | 0.00653 | 0.0065 | 0.00647 | 0.00644 | 0.00641 | 0.00639 | 0.00636 | 0.00634 | 0.00631 | 0.00628 | 0.00625 | 0.00621 | 0.00618 | 0.00615 | 0.00612 | 0.0061 | 0.00608 | 0.00607 | 0.00606 | 0.00604 | 0.00603 | 0.00602 | 0.00601 | 0.00599 | 0.00599 | 0.00598 | 0.00597 | 0.00595 | 0.00593 | 0.00591 | 0.00589 | 0.00589 | 0.00589 | 0.00588 | 0.00587 | 0.00586 | 0.00585 | 0.00585 | 0.00583 | 0.00581 | 0.0058 | 0.00579 | 0.00579 | 0.00579 | 0.00579 | 0.00578 | 0.00577 | 0.00577 | 0.00576 | 0.00575 | 0.00575 | 0.00574 | 0.00573 | 0.00572 | 0.00571 | 0.00569 | 0.00568 | 0.00567 | 0.00566 | 0.00565 | 0.00565 | 0.00564 | 0.00563 | 0.00561 | 0.0056 | 0.00559 | 0.00558 | 0.00557 | 0.00556 | 0.00555 | 0.00553 | 0.00552 | 0.00552 | 0.00552 | 0.00552 | 0.00553 | 0.00552 | 0.00552 | 0.00551 | 0.00549 | 0.00547 | 0.00545 | 0.00543 | 0.00543 | 0.00543 | 0.00544 | 0.00545 | 0.00547 | 0.00548 | 0.0055 | 0.00551 | 0.00553 | 0.00554 | 0.00554 | 0.00553 | 0.00552 | 0.00551 | 0.00549 | 0.00548 | 0.00548 | 0.00547 | 0.00546 | 0.00545 | 0.00544 | 0.00543 | 0.00542 | 0.00542 | 0.00542 | 0.00541 | 0.00541 | 0.00541 | 0.0054 | 0.0054 | 0.00539 | 0.00538 | 0.00538 | 0.00539 | 0.00539 | 0.00539 | 0.00538 | 0.00536 | 0.00535 | 0.00533 | 0.00533 | 0.00533 | 0.00533 | 0.00534 | 0.00534 | 0.00534 | 0.00533 | 0.00531 | 0.00529 | 0.00527 | 0.00526 | 0.00525 | 0.00526 | 0.00526 | 0.00526 | 0.00526 | 0.00525 | 0.00525 | 0.00525 | 0.00525 | 0.00525 | 0.00525 | 0.00526 | 0.00526 | 0.00527 | 0.00527 | 0.00527 | 0.00526 | 0.00526 | 0.00525 | 0.00525 | 0.00524 | 0.00523 | 0.00521 | 0.0052 | 0.0052 | 0.0052 | 0.0052 | 0.0052 | 0.0052 | 0.0052 | 0.0052 | 0.00519 | 0.00518 | 0.00518 | 0.00517 | 0.00517 | 0.00516 | 0.00515 | 0.00515 | 0.00514 | 0.00514 | 0.00513 | 0.00511 | 0.00511 | 0.00511 | 0.00512 | 0.00512 | 0.00511 | 0.0051 | 0.0051 | 0.0051 | 0.00511 | 0.00511 | 0.00511 | 0.00511 | 0.00511 | 0.00511 | 0.0051 | 0.00509 | 0.00509 | 0.00508 | 0.00508 | 0.00508 | 0.00507 | 0.00507 | 0.00507 | 0.00507 | 0.00508 | 0.00508 | 0.00509 | 0.0051 | 0.00512 | 0.00512 | 0.00513 | 0.00512 | 0.00512 | 0.00511 | 0.0051 | 0.00509 | 0.00509 | 0.00509 | 0.00509 | 0.0051 | 0.0051 | 0.00511 | 0.00512 | 0.00513 | 0.00513 | 0.00514 | 0.00514 | 0.00515 | 0.00515 | 0.00516 | 0.00516 | 0.00516 | 0.00516 | 0.00516 | 0.00517 | 0.00518 | 0.00519 | 0.0052 | 0.00522 | 0.00523 | 0.00524 | 0.00525 | 0.00526 | 0.00526 | 0.00527 | 0.00528 | 0.00529 | 0.0053 | 0.0053 | 0.0053 | 0.00529 | 0.00528 | 0.00528 | 0.00528 | 0.00528 | 0.00528 | 0.00528 | 0.00527 | 0.00527 | 0.00527 | 0.00527 | 0.00528 | 0.00528 | 0.00529 | 0.0053 | 0.00531 | 0.00531 | 0.0053 | 0.0053 | 0.00529 | 0.00529 | 0.00529 | 0.00529 | 0.0053 | 0.0053 | 0.0053 | 0.00529 | 0.00529 | 0.00529 | 0.00529 | 0.00529 | 0.00528 | 0.00526 | 0.00523 | 0.00521 | 0.00519 | 0.00519 | 0.00518 | 0.00519 | 0.00521 | 0.00524 | 0.00527 | 0.00528 | 0.00528 | 0.00527 | 0.00526 | 0.00525 | 0.00524 | 0.00523 | 0.00522 | 0.00522 | 0.00521 | 0.00522 | 0.00522 | 0.00522 | 0.00522 | 0.00521 | 0.0052 | 0.0052 | 0.00519 | 0.00519 | 0.00518 | 0.00518 | 0.00518 | 0.00518 | 0.00519 | 0.0052 | 0.00521 | 0.00522 | 0.00522 | 0.00523 | 0.00524 | 0.00525 | 0.00525 | 0.00523 | 0.00521 | 0.00519 | 0.00516 | 0.00514 | 0.00512 | 0.00512 | 0.00513 | 0.00514 | 0.00516 | 0.00517 | 0.00518 | 0.00518 | 0.00518 | 0.00517 | 0.00516 | 0.00515 | 0.00514 | 0.00513 | 0.00512 | 0.00512 | 0.00513 | 0.00514 | 0.00516 | 0.00518 | 0.00521 | 0.00523 | 0.00523 | 0.00523 | 0.00522 | 0.00521 | 0.0052 | 0.0052 | 0.0052 | 0.0052 | 0.0052 | 0.0052 | 0.0052 | 0.00519 | 0.00518 | 0.00518 | 0.00518 | 0.00518 | 0.00517 | 0.00516 | 0.00513 | 0.0051 | 0.00507 | 0.00505 | 0.00505 | 0.00507 | 0.00511 | 0.00516 | 0.00521 | 0.00524 | 0.00525 | 0.00524 | 0.00521 | 0.00518 | 0.00515 | 0.00514 | 0.00513 | 0.00513 | 0.00514 | 0.00515 | 0.00516 | 0.00516 | 0.00516 | 0.00515 | 0.00515 | 0.00515 | 0.00516 | 0.00517 | 0.00518 | 0.00519 | 0.00519 | 0.00519 | 0.00519 | 0.00518 | 0.00517 | 0.00516 | 0.00514 | 0.00514 | 0.00513 | 0.00513 | 0.00513 | 0.00513 | 0.00512 | 0.00511 | 0.00512 | 0.00512 | 0.00514 | 0.00515 | 0.00517 | 0.00518 | 0.00518 | 0.00518 | 0.00516 | 0.00515 | 0.00513 | 0.00513 | 0.00513 | 0.00513 | 0.00514 | 0.00514 | 0.00514 | 0.00514 | 0.00515 | 0.00516 | 0.00517 | 0.00519 | 0.0052 | 0.00521 | 0.00521 | 0.0052 | 0.00518 | 0.00516 | 0.00514 | 0.00513 | 0.00513 | 0.00513 | 0.00513 | 0.00512 | 0.00511 | 0.0051 | 0.00509 | 0.00508 | 0.00508 | 0.00508 | 0.00509 | 0.00511 | 0.00512 | 0.00514 | 0.00517 | 0.0052 | 0.00523 | 0.00526 | 0.00528 | 0.00529 | 0.00529 | 0.00526 | 0.00523 | 0.00519 | 0.00516 | 0.00515 | 0.00516 | 0.00518 | 0.00521 | 0.00523 | 0.00524 | 0.00525 | 0.00524 | 0.00523 | 0.00521 | 0.0052 | 0.0052 | 0.00521 | 0.00523 | 0.00524 | 0.00524 | 0.00524 | 0.00523 | 0.00521 | 0.00519 | 0.00516 | 0.00514 | 0.00513 | 0.00514 | 0.00516 | 0.00518 | 0.0052 | 0.00521 | 0.00522 | 0.00522 | 0.00522 | 0.00521 | 0.0052 | 0.0052 | 0.00521 | 0.00523 | 0.00524 | 0.00525 | 0.00525 | 0.00525 | 0.00526 | 0.00527 | 0.00528 | 0.00527 | 0.00525 | 0.00522 | 0.00519 | 0.00518 | 0.00519 | 0.0052 | 0.00521 | 0.00523 | 0.00525 | 0.00528 | 0.0053 | 0.00532 | 0.00534 | 0.00536 | 0.00537 | 0.00539 | 0.00541 | 0.00541 | 0.00541 | 0.00538 | 0.00535 | 0.00533 | 0.00533 | 0.00533 | 0.00533 | 0.00533 | 0.00533 | 0.00534 | 0.00536 | 0.00537 | 0.00538 | 0.00537 | 0.00535 | 0.00533 | 0.00532 | 0.0053 | 0.0053 | 0.0053 | 0.0053 | 0.00532 | 0.00534 | 0.00536 | 0.00536 | 0.00535 | 0.00533 | 0.0053 | 0.00528 | 0.00527 | 0.00528 | 0.00529 | 0.00531 | 0.00533 | 0.00536 | 0.0054 | 0.00543 | 0.00546 | 0.00547 | 0.00547 | 0.00546 | 0.00543 | 0.0054 | 0.00537 | 0.00534 | 0.00533 | 0.00533 | 0.00534 | 0.00536 | 0.00538 | 0.0054 | 0.0054 | 0.00539 | 0.00538 | 0.00536 | 0.00536 | 0.00536 | 0.00537 | 0.00539 | 0.0054 | 0.00541 | 0.00541 | 0.00541 | 0.00541 | 0.00541 | 0.00539 | 0.00536 | 0.00532 | 0.0053 | 0.00531 | 0.00535 | 0.00541 | 0.00549 | 0.00557 | 0.00565 | 0.00571 | 0.00574 | 0.00573 | 0.00567 | 0.0056 | 0.00553 | 0.00547 | 0.0054 | 0.00533 | 0.00526 | 0.00517 | 0.00506 | 0.00494 | 0.00479 | 0.00461 | 0.0044 | 0.00416 | 0.0039 | 0.00363 | 0.00333 | 0.00305 | 0.00278 | 0.00254 | 0.00236 | 0.00222 | 0.00213 | 0.0021 | 0.00213 | 0.00219 | 0.00229 | 0.00241 | 0.00255 | 0.0027 | 0.00285 | 0.003 | 0.00315 | 0.00331 | 0.00348 | 0.00366 | 0.00383 | 0.00397 | 0.0041 | 0.00423 | 0.00434 | 0.00444 | 0.00454 | 0.00461 | 0.00468 | 0.00473 | 0.00477 | 0.00478 | 0.00476 | 0.00471 | 0.00464 | 0.00458 | 0.00453 | 0.0045 | 0.00445 | 0.00437 | 0.00425 | 0.00406 | 0.00376 | 0.0033 | 0.00267 | 0.00197 | 0.00132 | 0.00086 | 0.00064 | 0.00069 | 0.00099 | 0.00149 | 0.00212 | 0.00278 | 0.0034 | 0.00388 | 0.00421 | 0.00445 | 0.00464 | 0.00482 | 0.00498 | 0.0051 | 0.00516 | 0.00516 | 0.00511 | 0.00503 | 0.00491 | 0.00477 | 0.00459 | 0.00441 | 0.00421 | 0.00397 | 0.00372 | 0.00345 | 0.00321 | 0.003 | 0.00279 | 0.00261 | 0.00247 | 0.00239 | 0.00239 | 0.00241 | 0.0024 | 0.00238 | 0.00236 | 0.00236 | 0.00238 | 0.00236 | 0.00234 | 0.00233 | 0.00233 | 0.00237 | 0.00243 | 0.00245 | 0.00246 | 0.00245 | 0.00239 | 0.00235 | 0.00229 | 0.00219 | 0.00211 | 0.00203 | 0.00197 | 0.00197 | 0.00197 | 0.00201 | 0.00208 | 0.00215 | 0.00223 | 0.00234 | 0.00243 | 0.00255 | 0.00268 | 0.0028 | 0.00292 | 0.00304 | 0.00314 | 0.00322 | 0.00331 | 0.00339 | 0.00347 | 0.00357 | 0.00368 | 0.00379 | 0.00391 | 0.00402 | 0.00412 | 0.00423 | 0.00433 | 0.00441 | 0.0045 | 0.00459 | 0.00468 | 0.00478 | 0.00488 | 0.00498 | 0.00508 | 0.00519 | 0.0053 | 0.00539 | 0.00546 | 0.00549 | 0.0055 | 0.00549 | 0.00548 | 0.00547 | 0.00547 | 0.00548 | 0.00551 | 0.00554 | 0.00558 | 0.00561 | 0.00565 | 0.00567 | 0.0057 | 0.00571 | 0.00573 | 0.00575 | 0.00576 | 0.00575 | 0.00573 | 0.0057 | 0.00567 | 0.00564 | 0.00562 | 0.00558 | 0.00554 | 0.00548 | 0.00542 | 0.00537 | 0.00532 | 0.00528 | 0.00525 | 0.00523 | 0.00523 | 0.00524 | 0.00525 | 0.00525 | 0.00525 | 0.00524 | 0.00523 | 0.00521 | 0.00519 | 0.00518 | 0.00517 | 0.00517 | 0.00515 | 0.00514 | 0.00513 | 0.00512 | 0.00511 | 0.0051 | 0.0051 | 0.00509 | 0.00509 | 0.00511 | 0.00516 | 0.00522 | 0.00529 | 0.00537 | 0.00544 | 0.0055 | 0.00554 | 0.00555 | 0.00554 | 0.00549 | 0.00542 | 0.00535 | 0.00527 | 0.00521 | 0.00518 | 0.00516 | 0.00515 | 0.00516 | 0.00516 | 0.00516 | 0.00516 | 0.00515 | 0.00512 | 0.00508 | 0.00505 | 0.00505 | 0.00508 | 0.00514 | 0.00517 | 0.00518 | 0.00517 | 0.00515 | 0.00514 | 0.00513 | 0.00512 | 0.00512 | 0.00514 | 0.00519 | 0.00525 | 0.00529 | 0.0053 | 0.00526 | 0.00522 | 0.0052 | 0.00521 | 0.00524 | 0.00527 | 0.00528 | 0.00529 | 0.00528 | 0.00528 | 0.00526 | 0.00523 | 0.00519 | 0.00516 | 0.00515 | 0.00516 | 0.00518 | 0.0052 | 0.00524 | 0.00527 | 0.0053 | 0.00531 | 0.00532 | 0.0053 | 0.00525 | 0.00519 | 0.00512 | 0.00506 | 0.00503 | 0.00502 | 0.00503 | 0.00504 | 0.00505 | 0.00506 | 0.00508 | 0.00509 | 0.00512 | 0.00517 | 0.00521 | 0.00527 | 0.00531 | 0.00533 | 0.00529 | 0.0052 | 0.00509 | 0.00498 | 0.00491 | 0.00486 | 0.00486 | 0.0049 | 0.00495 | 0.005 | 0.00503 | 0.00503 | 0.00501 | 0.00497 | 0.00494 | 0.00493 | 0.00492 | 0.00492 | 0.00493 | 0.00492 | 0.0049 | 0.00486 | 0.00481 | 0.00478 | 0.00475 | 0.00474 | 0.00474 | 0.00478 | 0.00489 | 0.00506 | 0.00525 | 0.00538 | 0.00539 | 0.0053 | 0.00511 | 0.00486 | 0.00455 | 0.00423 | 0.00396 | 0.00379 | 0.00375 | 0.00382 | 0.00393 | 0.00405 | 0.00417 | 0.00428 | 0.00438 | 0.00443 | 0.00442 | 0.00437 | 0.00431 | 0.00424 | 0.00417 | 0.00411 | 0.00409 | 0.00412 | 0.00419 | 0.00428 | 0.00435 | 0.0044 | 0.00441 | 0.0044 | 0.00437 | 0.00433 | 0.00428 | 0.00422 | 0.00417 | 0.00412 | 0.00407 | 0.00404 | 0.00403 | 0.00403 | 0.00404 | 0.00405 | 0.00408 | 0.00412 | 0.00418 | 0.00424 | 0.0043 | 0.00436 | 0.00441 | 0.00446 | 0.0045 | 0.00451 | 0.00451 | 0.0045 | 0.0045 | 0.00451 | 0.00454 | 0.00456 | 0.00458 | 0.0046 | 0.00461 | 0.0046 | 0.00459 | 0.00459 | 0.00459 | 0.0046 | 0.00461 | 0.0046 | 0.00459 | 0.00459 | 0.00459 | 0.00459 | 0.00458 | 0.00459 | 0.0046 | 0.00461 | 0.00461 | 0.00461 | 0.0046 | 0.00459 | 0.00457 | 0.00455 | 0.00455 | 0.00455 | 0.00457 | 0.0046 | 0.00464 | 0.00469 | 0.00473 | 0.00479 | 0.00483 | 0.00483 | 0.00478 | 0.00471 | 0.00462 | 0.00454 | 0.00446 | 0.0044 | 0.00434 | 0.0043 | 0.00428 | 0.00429 | 0.00431 | 0.00435 | 0.00439 | 0.00446 | 0.00455 | 0.00463 | 0.0047 | 0.00475 | 0.00476 | 0.00474 | 0.00471 | 0.0047 | 0.00472 | 0.00476 | 0.00481 | 0.00483 | 0.00483 | 0.00481 | 0.00477 | 0.00473 | 0.0047 | 0.00467 | 0.00468 | 0.00472 | 0.00479 | 0.00487 | 0.00494 | 0.00497 | 0.00497 | 0.00493 | 0.00488 | 0.00483 | 0.00477 | 0.00471 | 0.00466 | 0.0046 | 0.00457 | 0.00457 | 0.00459 | 0.00462 | 0.00465 | 0.00467 | 0.0047 | 0.00472 | 0.00472 | 0.00469 | 0.00465 | 0.00461 | 0.00462 | 0.00466 | 0.00473 | 0.0048 | 0.00487 | 0.00496 | 0.00506 | 0.00515 | 0.00519 | 0.00518 | 0.00511 | 0.00503 | 0.00493 | 0.00481 | 0.00469 | 0.00458 | 0.00452 | 0.00452 | 0.00458 | 0.00466 | 0.00473 | 0.00481 | 0.00488 | 0.00496 | 0.00505 | 0.00514 | 0.00522 | 0.00528 | 0.0053 | 0.00527 | 0.00521 | 0.00511 | 0.00498 | 0.00484 | 0.00469 | 0.00457 | 0.00449 | 0.00443 | 0.00437 | 0.00431 | 0.00425 | 0.00421 | 0.0042 | 0.00422 | 0.00424 | 0.00423 | 0.00419 | 0.00413 | 0.00408 | 0.00404 | 0.00399 | 0.00394 | 0.00389 | 0.00386 | 0.00386 | 0.00389 | 0.00397 | 0.00409 | 0.00426 | 0.00446 | 0.00466 | 0.00481 | 0.00491 | 0.00493 | 0.00491 | 0.00484 | 0.00477 | 0.00468 | 0.0046 | 0.00452 | 0.00445 | 0.00438 | 0.00429 | 0.00419 | 0.0041 | 0.00404 | 0.00402 | 0.00402 | 0.00404 | 0.00406 | 0.00406 | 0.00403 | 0.00396 | 0.00387 | 0.00377 | 0.00369 | 0.00365 | 0.00363 | 0.00361 | 0.0036 | 0.00362 | 0.00368 | 0.00378 | 0.0039 | 0.004 | 0.0041 | 0.0042 | 0.0043 | 0.00441 | 0.00453 | 0.00468 | 0.00484 | 0.00501 | 0.00517 | 0.00531 | 0.00542 | 0.00548 | 0.00551 | 0.00547 | 0.00538 | 0.00525 | 0.0051 | 0.00496 | 0.00481 | 0.00465 | 0.00446 | 0.00428 | 0.00411 | 0.00398 | 0.00389 | 0.00383 | 0.00379 | 0.00377 | 0.00379 | 0.00384 | 0.00393 | 0.00405 | 0.00418 | 0.00427 | 0.00431 | 0.0043 | 0.00426 | 0.00419 | 0.00412 | 0.00404 | 0.00396 | 0.00391 | 0.00388 | 0.00388 | 0.00389 | 0.00391 | 0.00393 | 0.00394 | 0.00395 | 0.00396 | 0.00398 | 0.00399 | 0.00401 | 0.00404 | 0.00408 | 0.00413 | 0.00415 | 0.00412 | 0.00405 | 0.00394 | 0.00383 | 0.00375 | 0.0037 | 0.00371 | 0.00379 | 0.00392 | 0.00408 | 0.00422 | 0.0043 | 0.00433 | 0.0043 | 0.00426 | 0.0042 | 0.00415 | 0.00411 | 0.00408 | 0.00406 | 0.00405 | 0.00404 | 0.00405 | 0.00407 | 0.00411 | 0.00415 | 0.00414 | 0.00407 | 0.00393 | 0.00375 | 0.00356 | 0.0034 | 0.0033 | 0.00328 | 0.00333 | 0.00344 | 0.00359 | 0.00375 | 0.00386 | 0.00392 | 0.00393 | 0.00393 | 0.00395 | 0.00398 | 0.00402 | 0.00404 | 0.00404 | 0.00401 | 0.00395 | 0.00387 | 0.0038 | 0.00375 | 0.00373 | 0.00373 | 0.00377 | 0.00383 | 0.00388 | 0.00391 | 0.00393 | 0.00392 | 0.00391 | 0.0039 | 0.0039 | 0.00389 | 0.00389 | 0.00388 | 0.00385 | 0.00382 | 0.00377 | 0.00372 | 0.00367 | 0.00364 | 0.00362 | 0.00361 | 0.00361 | 0.00362 | 0.00365 | 0.00369 | 0.00374 | 0.00378 | 0.00381 | 0.00382 | 0.00382 | 0.00382 | 0.00382 | 0.00382 | 0.00382 | 0.00382 | 0.00382 | 0.00382 | 0.0038 | 0.00378 | 0.00376 | 0.00374 | 0.00373 | 0.00373 | 0.00374 | 0.00376 | 0.00377 | 0.00376 | 0.00372 | 0.00366 | 0.00359 | 0.00352 | 0.00344 | 0.00336 | 0.0033 | 0.00326 | 0.00325 | 0.00328 | 0.00334 | 0.00341 | 0.00348 | 0.00353 | 0.00356 | 0.00355 | 0.00351 | 0.00346 | 0.00342 | 0.00339 | 0.0034 | 0.00345 | 0.00351 | 0.00359 | 0.00366 | 0.00371 | 0.00373 | 0.00373 | 0.00371 | 0.00368 | 0.00364 | 0.00358 | 0.00349 | 0.00337 | 0.00324 | 0.00311 | 0.00301 | 0.00294 | 0.00289 | 0.00286 | 0.00284 | 0.00285 | 0.00287 | 0.00291 | 0.00296 | 0.00301 | 0.00307 | 0.00314 | 0.00321 | 0.00327 | 0.0033 | 0.00329 | 0.00325 | 0.00319 | 0.00316 | 0.00315 | 0.00319 | 0.00325 | 0.00333 | 0.00342 | 0.00349 | 0.00355 | 0.00358 | 0.00357 | 0.00351 | 0.00343 | 0.00334 | 0.00326 | 0.00322 | 0.00322 | 0.00326 | 0.00333 | 0.0034 | 0.00347 | 0.0035 | 0.00349 | 0.00343 | 0.00335 | 0.00327 | 0.0032 | 0.00314 | 0.0031 | 0.00309 | 0.0031 | 0.00311 | 0.00313 | 0.00313 | 0.00311 | 0.00309 | 0.00307 | 0.00306 | 0.00309 | 0.00313 | 0.00317 | 0.00319 | 0.00317 | 0.0031 | 0.00299 | 0.00285 | 0.00272 | 0.00264 | 0.00263 | 0.00267 | 0.00275 | 0.00283 | 0.0029 | 0.00294 | 0.00294 | 0.00293 | 0.00294 | 0.00296 | 0.003 | 0.00304 | 0.00306 | 0.00307 | 0.00304 | 0.003 | 0.00296 | 0.00293 | 0.00292 | 0.00293 | 0.00294 | 0.00294 | 0.00291 | 0.00288 | 0.00286 | 0.00285 | 0.00287 | 0.00291 | 0.00295 | 0.00298 | 0.00299 | 0.00297 | 0.00293 | 0.0029 | 0.00291 | 0.00301 | 0.00318 | 0.00343 | 0.00369 | 0.00393 | 0.00408 | 0.00412 | 0.00402 | 0.0038 | 0.00348 | 0.00315 | 0.00287 | 0.00269 | 0.00265 | 0.00272 | 0.00286 | 0.00303 | 0.00319 | 0.00329 | 0.00333 | 0.0033 | 0.00322 | 0.00311 | 0.003 | 0.00291 | 0.00286 | 0.00286 | 0.00291 | 0.00298 | 0.00303 | 0.00305 | 0.003 | 0.00289 | 0.00273 | 0.00255 | 0.00239 | 0.00229 | 0.00226 | 0.00231 | 0.00241 | 0.00254 | 0.00265 | 0.00271 | 0.00274 | 0.00276 | 0.00283 | 0.00298 | 0.0032 | 0.00348 | 0.00376 | 0.00402 | 0.00421 | 0.00433 | 0.00439 | 0.0044 | 0.00437 | 0.00431 | 0.00422 | 0.00411 | 0.00397 | 0.00378 | 0.00356 | 0.00334 | 0.00315 | 0.00305 | 0.00305 | 0.00314 | 0.00329 | 0.00345 | 0.00358 | 0.00365 | 0.00367 | 0.00363 | 0.00355 | 0.00347 | 0.00342 | 0.00344 | 0.00351 | 0.00364 | 0.00376 | 0.00384 | 0.00384 | 0.00376 | 0.00359 | 0.00338 | 0.00315 | 0.00295 | 0.00282 | 0.00277 | 0.00279 | 0.00287 | 0.00298 | 0.00312 | 0.00326 | 0.00341 | 0.00355 | 0.00366 | 0.00371 | 0.00368 | 0.00358 | 0.00344 | 0.00333 | 0.00328 | 0.00331 | 0.0034 | 0.00352 | 0.00364 | 0.00375 | 0.00382 | 0.00384 | 0.00379 | 0.00368 | 0.00356 | 0.00348 | 0.00343 | 0.0034 | 0.00336 | 0.00328 | 0.00317 | 0.00303 | 0.00289 | 0.00279 | 0.00276 | 0.00284 | 0.00304 | 0.00331 | 0.00361 | 0.00386 | 0.00401 | 0.00399 | 0.0038 | 0.00347 | 0.00307 | 0.00271 | 0.00247 | 0.00241 | 0.00254 | 0.00279 | 0.00311 | 0.00343 | 0.0037 | 0.00389 | 0.00401 | 0.00409 | 0.00418 | 0.00427 | 0.00436 | 0.00443 | 0.00447 | 0.00445 | 0.00439 | 0.00427 | 0.00415 | 0.00405 | 0.00402 | 0.00408 | 0.0042 | 0.00434 | 0.00445 | 0.00451 | 0.00449 | 0.00441 | 0.00428 | 0.00411 | 0.00393 | 0.00379 | 0.00373 | 0.0038 | 0.00401 | 0.00434 | 0.0047 | 0.00504 | 0.00529 | 0.00541 | 0.00541 | 0.00532 | 0.00519 | 0.00506 | 0.005 | 0.00502 | 0.00511 | 0.0052 | 0.00523 | 0.00515 | 0.00497 | 0.00472 | 0.00445 | 0.00422 | 0.00406 | 0.004 | 0.00405 | 0.0042 | 0.00446 | 0.00479 | 0.00514 | 0.00544 | 0.00564 | 0.00571 | 0.00565 | 0.00547 | 0.0052 | 0.00491 | 0.00467 | 0.00452 | 0.00449 | 0.00455 | 0.00464 | 0.00474 | 0.00482 | 0.0049 | 0.00497 | 0.00501 | 0.00501 | 0.00496 | 0.00487 | 0.00475 | 0.00462 | 0.00453 | 0.00453 | 0.00465 | 0.00488 | 0.00517 | 0.00545 | 0.00563 | 0.00567 | 0.00557 | 0.00533 | 0.00501 | 0.00468 | 0.0044 | 0.00423 | 0.00416 | 0.00416 | 0.00419 | 0.00422 | 0.00424 | 0.00425 | 0.00426 | 0.00426 | 0.00425 | 0.00425 | 0.00424 | 0.00423 | 0.00423 | 0.00423 | 0.00423 | 0.00425 | 0.00427 | 0.00429 | 0.0043 | 0.00431 | 0.00431 | 0.0043 | 0.00429 | 0.00427 | 0.00425 | 0.00423 | 0.00421 | 0.0042 | 0.00418 | 0.00418 | 0.00417 | 0.00417 | 0.00417 | 0.00417 | 0.00417 | 0.00415 | 0.00413 | 0.00409 | 0.00405 | 0.004 | 0.00395 | 0.00391 | 0.0039 | 0.00395 | 0.00408 | 0.0043 | 0.00456 | 0.00481 | 0.00499 | 0.00505 | 0.00501 | 0.00486 | 0.00465 | 0.00443 | 0.00425 | 0.00415 | 0.00413 | 0.00416 | 0.0042 | 0.00421 | 0.00419 | 0.00412 | 0.00401 | 0.00389 | 0.00377 | 0.00368 | 0.00365 | 0.0037 | 0.00383 | 0.00402 | 0.00424 | 0.00444 | 0.00457 | 0.00459 | 0.00449 | 0.00426 | 0.00394 | 0.00359 | 0.00326 | 0.003 | 0.0028 | 0.00263 | 0.00249 | 0.00236 | 0.00226 | 0.00221 | 0.0022 | 0.00222 | 0.00223 | 0.0022 | 0.00215 | 0.00209 | 0.0021 | 0.00224 | 0.00257 | 0.0031 | 0.00377 | 0.00447 | 0.00506 | 0.00542 | 0.00548 | 0.00522 | 0.00472 | 0.0041 | 0.00352 | 0.00305 | 0.00275 | 0.00259 | 0.00254 | 0.00255 | 0.00258 | 0.0026 | 0.00258 | 0.00252 | 0.00244 | 0.00235 | 0.00228 | 0.00224 | 0.00222 | 0.00226 | 0.00238 | 0.00256 | 0.00275 | 0.00292 | 0.00303 | 0.00306 | 0.00302 | 0.00289 | 0.00267 | 0.00239 | 0.00212 | 0.0019 | 0.00177 | 0.00173 | 0.00174 | 0.00177 | 0.00179 | 0.00177 | 0.00166 | 0.00143 | 0.00108 | 0.0007 | 0.00042 | 0.00036 | 0.00056 | 0.00099 | 0.00157 | 0.0022 | 0.00276 | 0.00316 | 0.00338 | 0.0034 | 0.00331 | 0.00318 | 0.00311 | 0.00315 | 0.00328 | 0.00346 | 0.00364 | 0.00378 | 0.00386 | 0.00387 | 0.00385 | 0.00379 | 0.0037 | 0.00356 | 0.00337 | 0.00314 | 0.00291 | 0.00273 | 0.00261 | 0.00257 | 0.00262 | 0.00277 | 0.00299 | 0.00325 | 0.00349 | 0.00367 | 0.00377 | 0.00383 | 0.00387 | 0.0039 | 0.00393 | 0.00396 | 0.00397 | 0.00396 | 0.00393 | 0.00389 | 0.00384 | 0.00378 | 0.00374 | 0.00373 | 0.00377 | 0.00384 | 0.00395 | 0.00408 | 0.00421 | 0.00432 | 0.00443 | 0.00454 | 0.00467 | 0.00481 | 0.00495 | 0.00506 | 0.00513 | 0.00516 | 0.00515 | 0.00509 | 0.005 | 0.00489 | 0.00478 | 0.0047 | 0.00462 | 0.00455 | 0.00446 | 0.00437 | 0.0043 | 0.00426 | 0.00426 | 0.00431 | 0.00441 | 0.00457 | 0.00477 | 0.00498 | 0.00514 | 0.00525 | 0.00529 | 0.00528 | 0.00525 | 0.00519 | 0.00514 | 0.0051 | 0.00509 | 0.00511 | 0.00515 | 0.0052 | 0.00525 | 0.00528 | 0.00528 | 0.00525 | 0.00519 | 0.00509 | 0.00496 | 0.00483 | 0.0047 | 0.0046 | 0.00453 | 0.00452 | 0.00455 | 0.00464 | 0.00475 | 0.00487 | 0.00499 | 0.0051 | 0.00521 | 0.0053 | 0.00537 | 0.00542 | 0.00543 | 0.00544 | 0.00546 | 0.00549 | 0.00554 | 0.0056 | 0.00566 | 0.00567 | 0.00564 | 0.00555 | 0.00543 | 0.00533 | 0.00531 | 0.0054 | 0.00563 | 0.00599 | 0.00643 | 0.00691 | 0.00736 | 0.00774 | 0.00804 | 0.00827 | 0.00845 | 0.00861 | 0.00877 | 0.00891 | 0.00903 | 0.0091 | 0.00911 | 0.00909 | 0.00903 | 0.00897 | 0.00889 | 0.0088 | 0.00868 | 0.00848 | 0.00821 | 0.00786 | 0.00748 | 0.00714 | 0.00693 | 0.00692 | 0.00713 | 0.00752 | 0.00801 | 0.0085 | 0.00888 | 0.00907 | 0.00905 | 0.00883 | 0.00844 | 0.00797 | 0.00753 | 0.0072 | 0.00704 | 0.00706 | 0.00723 | 0.0075 | 0.00783 | 0.00817 | 0.00847 | 0.00869 | 0.00878 | 0.00874 | 0.00862 | 0.00846 | 0.0083 | 0.00816 | 0.00803 | 0.0079 | 0.00776 | 0.00761 | 0.00746 | 0.00732 | 0.00719 | 0.00707 | 0.00696 | 0.00687 | 0.00679 | 0.00673 | 0.00669 | 0.00664 | 0.0066 | 0.00653 | 0.0064 | 0.00618 | 0.00589 | 0.00554 | 0.00517 | 0.00485 | 0.00463 | 0.00452 | 0.00454 | 0.00466 | 0.00486 | 0.00504 | 0.00517 | 0.0052 | 0.00516 | 0.00509 | 0.00503 | 0.00498 | 0.00495 | 0.00494 | 0.00494 | 0.00494 | 0.00493 | 0.00492 | 0.00489 | 0.00485 | 0.00481 | 0.00477 | 0.00475 | 0.00476 | 0.00479 | 0.00479 | 0.00471 | 0.00449 | 0.00413 | 0.00369 | 0.00325 | 0.00286 | 0.00259 | 0.00248 | 0.00255 | 0.00282 | 0.00322 | 0.00367 | 0.00407 | 0.00436 | 0.00453 | 0.00461 | 0.00463 | 0.00462 | 0.00457 | 0.00453 | 0.00449 | 0.00447 | 0.00447 | 0.00448 | 0.00449 | 0.00451 | 0.00453 | 0.00454 | 0.00455 | 0.00453 | 0.00448 | 0.0044 | 0.0043 | 0.00419 | 0.0041 | 0.00402 | 0.00397 | 0.00394 | 0.00392 | 0.0039 | 0.00388 | 0.00388 | 0.0039 | 0.00395 | 0.00402 | 0.00411 | 0.0042 | 0.0043 | 0.00439 | 0.00444 | 0.00446 | 0.00444 | 0.00441 | 0.00439 | 0.00439 | 0.0044 | 0.00441 | 0.00441 | 0.0044 | 0.00439 | 0.00437 | 0.00433 | 0.00428 | 0.00422 | 0.00418 | 0.00415 | 0.00413 | 0.00414 | 0.00416 | 0.00419 | 0.00422 | 0.00424 | 0.00425 | 0.00422 | 0.00416 | 0.00409 | 0.00403 | 0.004 | 0.00401 | 0.00405 | 0.00413 | 0.00423 | 0.00434 | 0.00445 | 0.00454 | 0.00459 | 0.00462 | 0.00463 | 0.00464 | 0.00467 | 0.00471 | 0.00477 | 0.00483 | 0.0049 | 0.00496 | 0.00502 | 0.00507 | 0.0051 | 0.00512 | 0.00514 | 0.00517 | 0.00521 | 0.00528 | 0.00536 | 0.00546 | 0.00559 | 0.00573 | 0.00589 | 0.00606 | 0.00624 | 0.00642 | 0.00659 | 0.00675 | 0.0069 | 0.00705 | 0.00718 | 0.00729 | 0.00739 | 0.00748 | 0.00756 | 0.00763 | 0.00771 | 0.00779 | 0.00786 | 0.00793 | 0.00799 | 0.00806 | 0.00814 | 0.00823 | 0.0083 | 0.00834 | 0.00834 | 0.0083 | 0.00822 | 0.00811 | 0.00794 | 0.00775 | 0.00759 | 0.00753 | 0.00761 | 0.00776 | 0.00791 | 0.008 | 0.00801 | 0.00796 | 0.00783 | 0.00765 | 0.00744 | 0.00724 | 0.00713 | 0.00714 | 0.00725 | 0.00741 | 0.00756 | 0.00767 | 0.00775 | 0.00781 | 0.00785 | 0.00787 | 0.00787 | 0.00785 | 0.0078 | 0.00774 | 0.00766 | 0.00757 | 0.00749 | 0.0074 | 0.00731 | 0.00722 | 0.00712 | 0.00701 | 0.00689 | 0.00676 | 0.00662 | 0.00647 | 0.00632 | 0.00618 | 0.00604 | 0.0059 | 0.00575 | 0.0056 | 0.00545 | 0.00532 | 0.0052 | 0.00511 | 0.00503 | 0.00498 | 0.00493 | 0.0049 | 0.00486 | 0.00482 | 0.00477 | 0.00471 | 0.00465 | 0.00459 | 0.00453 | 0.00447 | 0.00441 | 0.00436 | 0.0043 | 0.00425 | 0.00421 | 0.00418 | 0.00415 | 0.00413 | 0.0041 | 0.00407 | 0.00404 | 0.00401 | 0.00398 | 0.00394 | 0.0039 | 0.00386 | 0.00382 | 0.00379 | 0.00375 | 0.00371 | 0.00368 | 0.00366 | 0.00364 | 0.00363 | 0.00362 | 0.00363 | 0.00364 | 0.00367 | 0.0037 | 0.00371 | 0.00372 | 0.00371 | 0.00369 | 0.00367 | 0.00363 | 0.00359 | 0.00355 | 0.00354 | 0.00355 | 0.00359 | 0.00365 | 0.00372 | 0.0038 | 0.00388 | 0.00395 | 0.00401 | 0.00407 | 0.00412 | 0.00416 | 0.00422 | 0.00427 | 0.00434 | 0.00441 | 0.00448 | 0.00454 | 0.00459 | 0.00462 | 0.00464 | 0.00466 | 0.00467 | 0.00467 | 0.00468 | 0.00468 | 0.00468 | 0.00468 | 0.00467 | 0.00465 | 0.00462 | 0.00458 | 0.00455 | 0.00452 | 0.00449 | 0.00447 | 0.00445 | 0.00443 | 0.0044 | 0.00438 | 0.00435 | 0.00433 | 0.0043 | 0.00428 | 0.00426 | 0.00424 | 0.00423 | 0.00421 | 0.00419 | 0.00417 | 0.00417 | 0.00417 | 0.00418 | 0.0042 | 0.00422 | 0.00425 | 0.0043 | 0.00435 | 0.00442 | 0.00449 | 0.00456 | 0.00463 | 0.00469 | 0.00475 | 0.0048 | 0.00485 | 0.00491 | 0.00498 | 0.00507 | 0.00517 | 0.00527 | 0.00538 | 0.00547 | 0.00557 | 0.00566 | 0.00575 | 0.00583 | 0.00591 | 0.00601 | 0.0061 | 0.00621 | 0.00633 | 0.00647 | 0.00664 | 0.00683 | 0.00703 | 0.00725 | 0.00747 | 0.00769 | 0.00792 | 0.00814 | 0.00835 | 0.00856 | 0.00876 | 0.00896 | 0.00916 | 0.00935 | 0.00953 | 0.00971 | 0.00989 | 0.01007 | 0.01027 | 0.01047 | 0.01064 | 0.01076 | 0.01083 | 0.01084 | 0.01082 | 0.01077 | 0.01071 | 0.01065 | 0.01061 | 0.01062 | 0.01066 | 0.01073 | 0.01085 | 0.01104 | 0.01132 | 0.01169 | 0.01212 | 0.01259 | 0.01307 | 0.01354 | 0.01399 | 0.0144 | 0.01477 | 0.01512 | 0.01548 | 0.01589 | 0.01633 | 0.0168 | 0.01728 | 0.01777 | 0.01826 | 0.01875 | 0.01923 | 0.01967 | 0.02006 | 0.0204 | 0.02067 | 0.02087 | 0.02101 | 0.02107 | 0.02106 | 0.02097 | 0.0208 | 0.02057 | 0.02036 | 0.0203 | 0.02047 | 0.0209 | 0.02149 | 0.02212 | 0.02267 | 0.02306 | 0.0232 | 0.02305 | 0.02263 | 0.02203 | 0.02143 | 0.02103 | 0.02098 | 0.02124 | 0.02169 | 0.0222 | 0.02268 | 0.02307 | 0.02334 | 0.02346 | 0.02345 | 0.02334 | 0.02319 | 0.02306 | 0.023 | 0.02297 | 0.02293 | 0.02287 | 0.02279 | 0.02268 | 0.02256 | 0.02241 | 0.02224 | 0.02206 | 0.02187 | 0.02166 | 0.02143 | 0.02116 | 0.02085 | 0.02054 | 0.02026 | 0.02004 | 0.01986 | 0.01969 | 0.01949 | 0.01922 | 0.0189 | 0.01851 | 0.01804 | 0.01749 | 0.01688 | 0.01625 | 0.01569 | 0.0153 | 0.01515 | 0.01521 | 0.01539 | 0.0156 | 0.01575 | 0.01578 | 0.01568 | 0.01541 | 0.01498 | 0.01442 | 0.01383 | 0.01333 | 0.013 | 0.01281 | 0.0127 | 0.01262 | 0.01253 | 0.01245 | 0.01235 | 0.01224 | 0.01212 | 0.01198 | 0.01184 | 0.01169 | 0.01153 | 0.01137 | 0.0112 | 0.01102 | 0.01082 | 0.01061 | 0.0104 | 0.01019 | 0.01 | 0.00984 | 0.00969 | 0.00953 | 0.00938 | 0.00921 | 0.00903 | 0.00885 | 0.00867 | 0.00848 | 0.00831 | 0.00816 | 0.00804 | 0.00793 | 0.00782 | 0.00771 | 0.0076 | 0.00751 | 0.00743 | 0.00735 | 0.00728 | 0.0072 | 0.00711 | 0.00703 | 0.00694 | 0.00686 | 0.00678 | 0.00672 | 0.00667 | 0.00664 | 0.00661 | 0.00659 | 0.00656 | 0.00652 | 0.00647 | 0.0064 | 0.00633 | 0.00625 | 0.00616 | 0.00606 | 0.00596 | 0.00586 | 0.00576 | 0.00567 | 0.00558 | 0.0055 | 0.00543 | 0.00536 | 0.00531 | 0.00526 | 0.00522 | 0.00518 | 0.00514 | 0.0051 | 0.00505 | 0.005 | 0.00494 | 0.00489 | 0.00484 | 0.00479 | 0.00476 | 0.00473 | 0.00472 | 0.0047 | 0.00468 | 0.00463 | 0.00458 | 0.00453 | 0.00448 | 0.00443 | 0.00438 | 0.00434 | 0.0043 | 0.00426 | 0.00422 | 0.00418 | 0.00413 | 0.00409 | 0.00406 | 0.00403 | 0.00401 | 0.00398 | 0.00394 | 0.00389 | 0.00384 | 0.00379 | 0.00376 | 0.00374 | 0.00373 | 0.00372 | 0.00371 | 0.00369 | 0.00367 | 0.00365 | 0.00362 | 0.0036 | 0.00357 | 0.00356 | 0.00356 | 0.00356 | 0.00355 | 0.00354 | 0.00353 | 0.00351 | 0.00349 | 0.00347 | 0.00346 | 0.00344 | 0.00343 | 0.00343 | 0.00343 | 0.00344 | 0.00346 | 0.00348 | 0.00349 | 0.00349 | 0.00348 | 0.00347 | 0.00345 | 0.00344 | 0.00344 | 0.00344 | 0.00345 | 0.00345 | 0.00346 | 0.00347 | 0.00349 | 0.00353 | 0.00357 | 0.00362 | 0.00368 | 0.00375 | 0.00382 | 0.00388 | 0.00394 | 0.00399 | 0.00403 | 0.00409 | 0.00416 | 0.00424 | 0.00433 | 0.00443 | 0.00453 | 0.00465 | 0.00476 | 0.00489 | 0.00501 | 0.00512 | 0.00521 | 0.00529 | 0.00536 | 0.00542 | 0.00546 | 0.0055 | 0.00553 | 0.00555 | 0.00555 | 0.00555 | 0.00557 | 0.00561 | 0.00567 | 0.00572 | 0.00574 | 0.00573 | 0.00569 | 0.00561 | 0.00549 | 0.00534 | 0.00517 | 0.00504 | 0.00497 | 0.00496 | 0.00497 | 0.00498 | 0.00498 | 0.005 | 0.00506 | 0.00514 | 0.0052 | 0.00521 | 0.00518 | 0.00512 | 0.00505 | 0.00495 | 0.00482 | 0.00468 | 0.00457 | 0.00453 | 0.00455 | 0.0046 | 0.00464 | 0.00467 | 0.00469 | 0.00469 | 0.00468 | 0.00466 | 0.00463 | 0.0046 | 0.00455 | 0.00449 | 0.00441 | 0.00433 | 0.00424 | 0.00416 | 0.00408 | 0.004 | 0.00393 | 0.00387 | 0.00379 | 0.00371 | 0.00362 | 0.00352 | 0.00342 | 0.00333 | 0.00324 | 0.00317 | 0.00311 | 0.00305 | 0.003 | 0.00296 | 0.00292 | 0.00288 | 0.00285 | 0.00283 | 0.00281 | 0.00278 | 0.00274 | 0.00269 | 0.00265 | 0.00261 | 0.00259 | 0.00257 | 0.00256 | 0.00255 | 0.00254 | 0.00252 | 0.0025 | 0.00248 | 0.00246 | 0.00244 | 0.00242 | 0.00241 | 0.0024 | 0.0024 | 0.0024 | 0.0024 | 0.00239 | 0.0024 | 0.00241 | 0.00243 | 0.00243 | 0.00242 | 0.0024 | 0.00237 | 0.00235 | 0.00232 | 0.0023 | 0.00229 | 0.00231 | 0.00233 | 0.00236 | 0.0024 | 0.00244 | 0.00247 | 0.00249 | 0.0025 | 0.0025 | 0.00249 | 0.00248 | 0.00247 | 0.00246 | 0.00246 | 0.00247 | 0.00248 | 0.00248 | 0.00248 | 0.00246 | 0.00244 | 0.00242 | 0.0024 | 0.00239 | 0.00238 | 0.00239 | 0.00239 | 0.0024 | 0.00242 | 0.00244 | 0.00247 | 0.00249 | 0.00251 | 0.00252 | 0.00252 | 0.0025 | 0.00247 | 0.00243 | 0.00239 | 0.00236 | 0.00235 | 0.00236 | 0.00238 | 0.00241 | 0.00243 | 0.00244 | 0.00245 | 0.00246 | 0.00248 | 0.00249 | 0.0025 | 0.00248 | 0.00245 | 0.00242 | 0.00239 | 0.00237 | 0.00236 | 0.00235 | 0.00236 | 0.00238 | 0.0024 | 0.0024 | 0.00239 | 0.00236 | 0.00232 | 0.00227 | 0.00224 | 0.00222 | 0.0022 | 0.00219 | 0.00218 | 0.00219 | 0.00221 | 0.00224 | 0.00226 | 0.00228 | 0.00228 | 0.00228 | 0.00227 | 0.00226 | 0.00225 | 0.00225 | 0.00227 | 0.0023 | 0.00235 | 0.00239 | 0.00242 | 0.00244 | 0.00243 | 0.0024 | 0.00236 | 0.00232 | 0.00228 | 0.00226 | 0.00225 | 0.00226 | 0.00228 | 0.00232 | 0.00236 | 0.00239 | 0.00242 | 0.00244 | 0.00243 | 0.00239 | 0.00234 | 0.00229 | 0.00226 | 0.00224 | 0.00225 | 0.00227 | 0.00231 | 0.00235 | 0.00237 | 0.00237 | 0.00234 | 0.00231 | 0.00229 | 0.00229 | 0.0023 | 0.00234 | 0.00241 | 0.00248 | 0.00256 | 0.00261 | 0.00263 | 0.00263 | 0.00261 | 0.00259 | 0.00256 | 0.00253 | 0.00253 | 0.00255 | 0.0026 | 0.00268 | 0.00277 | 0.00284 | 0.0029 | 0.00294 | 0.00294 | 0.00292 | 0.00287 | 0.00283 | 0.0028 | 0.00277 | 0.00276 | 0.00277 | 0.0028 | 0.00283 | 0.00286 | 0.0029 | 0.00293 | 0.00295 | 0.00297 | 0.00298 | 0.00297 | 0.00294 | 0.00292 | 0.00291 | 0.00291 | 0.00294 | 0.00296 | 0.00298 | 0.00298 | 0.00296 | 0.00292 | 0.00287 | 0.00282 | 0.00278 | 0.00276 | 0.00275 | 0.00276 | 0.00276 | 0.00275 | 0.00272 | 0.00266 | 0.00261 | 0.00256 | 0.00253 | 0.00251 | 0.0025 | 0.00251 | 0.00252 | 0.00253 | 0.00253 | 0.00251 | 0.00246 | 0.00239 | 0.00232 | 0.00226 | 0.00222 | 0.0022 | 0.00221 | 0.00226 | 0.00233 | 0.00243 | 0.00252 | 0.00259 | 0.00264 | 0.00267 | 0.00269 | 0.00271 | 0.00275 | 0.00279 | 0.00284 | 0.00288 | 0.00291 | 0.00295 | 0.003 | 0.00309 | 0.0032 | 0.00328 | 0.00314 | 0.00265 | 0.00207 | 0.00197 | 0.00238 | 0.00289 | 0.0033 | 0.00365 | 0.004 | 0.00436 | 0.00465 | 0.0047 | 0.00439 | 0.00384 | 0.0035 | 0.00369 | 0.00407 | 0.00423 | 0.00419 | 0.00412 | 0.00405 | 0.00399 | 0.00393 | 0.00387 | 0.00383 | 0.0038 | 0.00377 | 0.00372 | 0.00366 | 0.00359 | 0.00354 | 0.00349 | 0.00346 | 0.00344 | 0.00343 | 0.00345 | 0.00347 | 0.0035 | 0.00352 | 0.00355 | 0.00359 | 0.00365 | 0.0037 | 0.00374 | 0.00376 | 0.00376 | 0.00376 | 0.00377 | 0.00377 | 0.00378 | 0.00379 | 0.0038 | 0.00383 | 0.00386 | 0.00391 | 0.00397 | 0.00407 | 0.0042 | 0.00435 | 0.0045 | 0.00464 | 0.00474 | 0.00479 | 0.00479 | 0.00474 | 0.00467 | 0.00462 | 0.00461 | 0.00464 | 0.00469 | 0.00475 | 0.00484 | 0.00493 | 0.00502 | 0.00508 | 0.0051 | 0.00511 | 0.00512 | 0.00514 | 0.00517 | 0.0052 | 0.00523 | 0.00529 | 0.00536 | 0.00545 | 0.00552 | 0.00557 | 0.00561 | 0.00565 | 0.00567 | 0.00568 | 0.00568 | 0.00567 | 0.00567 | 0.00568 | 0.00571 | 0.00573 | 0.00573 | 0.0057 | 0.00567 | 0.00563 | 0.00561 | 0.0056 | 0.0056 | 0.0056 | 0.00562 | 0.00568 | 0.00575 | 0.00582 | 0.00585 | 0.0058 | 0.00571 | 0.00561 | 0.00552 | 0.00547 | 0.00544 | 0.00546 | 0.00554 | 0.00565 | 0.00575 | 0.00579 | 0.00574 | 0.00563 | 0.00552 | 0.00541 | 0.00531 | 0.00522 | 0.00518 | 0.00521 | 0.00531 | 0.00542 | 0.0055 | 0.00551 | 0.00549 | 0.00549 | 0.00551 | 0.00554 | 0.00556 | 0.00557 | 0.0056 | 0.00565 | 0.00571 | 0.00576 | 0.00575 | 0.0057 | 0.00562 | 0.00556 | 0.00553 | 0.00557 | 0.00564 | 0.00575 | 0.00588 | 0.006 | 0.00611 | 0.00618 | 0.00622 | 0.00624 | 0.00623 | 0.00625 | 0.00629 | 0.00637 | 0.00645 | 0.00652 | 0.00656 | 0.00656 | 0.00653 | 0.00646 | 0.00635 | 0.00622 | 0.00608 | 0.00598 | 0.00589 | 0.00582 | 0.00576 | 0.00571 | 0.0057 | 0.00575 | 0.00584 | 0.00595 | 0.00606 | 0.00615 | 0.00623 | 0.00628 | 0.00631 | 0.0063 | 0.00627 | 0.00621 | 0.00616 | 0.00611 | 0.00608 | 0.00606 | 0.00604 | 0.00602 | 0.00599 | 0.00599 | 0.006 | 0.00602 | 0.00604 | 0.00605 | 0.00606 | 0.00604 | 0.00596 | 0.00583 | 0.00567 | 0.00553 | 0.00544 | 0.00544 | 0.00553 | 0.00569 | 0.00591 | 0.00613 | 0.00629 | 0.00633 | 0.0062 | 0.0059 | 0.00551 | 0.00512 | 0.00481 | 0.00463 | 0.0046 | 0.00474 | 0.00498 | 0.00525 | 0.00547 | 0.00562 | 0.00567 | 0.00566 | 0.00561 | 0.00556 | 0.00553 | 0.00551 | 0.00554 | 0.00559 | 0.00565 | 0.00565 | 0.00558 | 0.00545 | 0.00532 | 0.00525 | 0.00523 | 0.00526 | 0.00533 | 0.00544 | 0.00558 | 0.00574 | 0.00586 | 0.00591 | 0.00587 | 0.00574 | 0.00556 | 0.00536 | 0.00518 | 0.00504 | 0.00499 | 0.00503 | 0.00515 | 0.0053 | 0.00544 | 0.00555 | 0.00563 | 0.00568 | 0.00571 | 0.00572 | 0.00572 | 0.00571 | 0.00571 | 0.00571 | 0.00573 | 0.00577 | 0.0058 | 0.00581 | 0.0058 | 0.00578 | 0.00577 | 0.00577 | 0.00577 | 0.00574 | 0.00566 | 0.00558 | 0.00554 | 0.00553 | 0.00548 | 0.00533 | 0.00507 | 0.00479 | 0.00458 | 0.00451 | 0.00455 | 0.00469 | 0.00491 | 0.00519 | 0.00549 | 0.00574 | 0.0059 | 0.00595 | 0.00593 | 0.00583 | 0.00564 | 0.00534 | 0.005 | 0.00469 | 0.00448 | 0.00438 | 0.00436 | 0.0044 | 0.00451 | 0.00467 | 0.00484 | 0.00496 | 0.00498 | 0.00492 | 0.00481 | 0.00468 | 0.00455 | 0.00443 | 0.00432 | 0.00422 | 0.00415 | 0.00416 | 0.00428 | 0.00451 | 0.00484 | 0.00519 | 0.00551 | 0.00575 | 0.00593 | 0.00606 | 0.00616 | 0.0062 | 0.00619 | 0.00616 | 0.00613 | 0.00612 | 0.00613 | 0.00615 | 0.00616 | 0.00619 | 0.00623 | 0.00628 | 0.00633 | 0.00632 | 0.00622 | 0.00602 | 0.00575 | 0.00543 | 0.00509 | 0.00474 | 0.00439 | 0.0041 | 0.00387 | 0.00369 | 0.00347 | 0.00316 | 0.00276 | 0.00237 | 0.00206 | 0.00191 | 0.00191 | 0.00205 | 0.00233 | 0.00274 | 0.00322 | 0.00369 | 0.00406 | 0.00429 | 0.00442 | 0.00451 | 0.00458 | 0.00464 | 0.00471 | 0.00479 | 0.00489 | 0.00499 | 0.00508 | 0.00511 | 0.00507 | 0.00491 | 0.00461 | 0.00461 | 0.00461 | 0.00461 | 0.00461 | 0.00461 | 0.00461
SR3-2 | 0.00118 | 0.00118 | 0.118% | 0.00118 | 0.00118 | 0.00118 | 0.00118 | 0.00117 | 0.00113 | 0.00108 | 0.00102 | 0.00098 | 0.00096 | 0.00096 | 0.00098 | 0.00103 | 0.00111 | 0.00121 | 0.00129 | 0.00135 | 0.00136 | 0.00134 | 0.0013 | 0.00126 | 0.00122 | 0.00118 | 0.00115 | 0.00112 | 0.00108 | 0.00104 | 0.00101 | 0.001 | 0.00099 | 0.00099 | 0.001 | 0.00102 | 0.00105 | 0.00107 | 0.00107 | 0.00105 | 0.00103 | 0.00102 | 0.00104 | 0.00108 | 0.00114 | 0.00119 | 0.00121 | 0.0012 | 0.00113 | 0.00104 | 0.00093 | 0.00085 | 0.0008 | 0.00079 | 0.00081 | 0.00085 | 0.00091 | 0.00099 | 0.00107 | 0.00114 | 0.00122 | 0.00129 | 0.00137 | 0.00143 | 0.00146 | 0.00141 | 0.00127 | 0.00105 | 0.0008 | 0.00055 | 0.00036 | 0.00026 | 0.00024 | 0.00028 | 0.00036 | 0.00044 | 0.00052 | 0.00057 | 0.00061 | 0.00063 | 0.00067 | 0.00074 | 0.00085 | 0.001 | 0.00116 | 0.00128 | 0.00136 | 0.00137 | 0.00131 | 0.00118 | 0.00101 | 0.00082 | 0.00064 | 0.0005 | 0.00044 | 0.00047 | 0.00058 | 0.00076 | 0.00096 | 0.00113 | 0.00121 | 0.0012 | 0.00112 | 0.00102 | 0.00093 | 0.00088 | 0.00086 | 0.00088 | 0.00091 | 0.00094 | 0.00093 | 0.00086 | 0.00075 | 0.00063 | 0.00055 | 0.00055 | 0.00062 | 0.00076 | 0.00094 | 0.00114 | 0.00133 | 0.00149 | 0.00159 | 0.00166 | 0.00169 | 0.00171 | 0.0017 | 0.00167 | 0.0016 | 0.00147 | 0.00128 | 0.00105 | 0.00079 | 0.00054 | 0.00033 | 0.00018 | 0.0001 | 9e-05 | 0.00015 | 0.00027 | 0.00043 | 0.00061 | 0.00078 | 0.00095 | 0.00111 | 0.00125 | 0.00136 | 0.00141 | 0.0014 | 0.00137 | 0.00132 | 0.00129 | 0.00129 | 0.00129 | 0.00129 | 0.00127 | 0.00123 | 0.00116 | 0.00106 | 0.00095 | 0.00086 | 0.00077 | 0.00072 | 0.00069 | 0.0007 | 0.00074 | 0.0008 | 0.00088 | 0.00099 | 0.00112 | 0.00126 | 0.00138 | 0.00147 | 0.0015 | 0.00148 | 0.00143 | 0.00133 | 0.00121 | 0.00108 | 0.00097 | 0.00092 | 0.00093 | 0.00099 | 0.0011 | 0.00122 | 0.00136 | 0.00148 | 0.00157 | 0.00159 | 0.00154 | 0.00145 | 0.00135 | 0.00126 | 0.00121 | 0.00118 | 0.00119 | 0.00125 | 0.0014 | 0.00163 | 0.00192 | 0.0022 | 0.00242 | 0.00254 | 0.00253 | 0.0024 | 0.00215 | 0.00184 | 0.00152 | 0.00128 | 0.00116 | 0.00117 | 0.00129 | 0.00145 | 0.00161 | 0.00173 | 0.00182 | 0.00187 | 0.00189 | 0.00191 | 0.00195 | 0.00202 | 0.00213 | 0.00226 | 0.0024 | 0.00251 | 0.00258 | 0.00259 | 0.00256 | 0.00251 | 0.00243 | 0.00235 | 0.00227 | 0.00219 | 0.00213 | 0.00208 | 0.00205 | 0.00203 | 0.00201 | 0.00197 | 0.00194 | 0.00193 | 0.00195 | 0.00203 | 0.00218 | 0.00238 | 0.00258 | 0.00273 | 0.00281 | 0.00282 | 0.00277 | 0.00271 | 0.00264 | 0.00257 | 0.00253 | 0.00251 | 0.0025 | 0.00247 | 0.00238 | 0.00222 | 0.00203 | 0.00186 | 0.00177 | 0.00181 | 0.00196 | 0.00218 | 0.0024 | 0.00257 | 0.00268 | 0.00273 | 0.00277 | 0.00282 | 0.00291 | 0.00303 | 0.00314 | 0.00323 | 0.00327 | 0.00322 | 0.00309 | 0.00287 | 0.00261 | 0.00235 | 0.00214 | 0.00202 | 0.00196 | 0.00195 | 0.00194 | 0.00191 | 0.00189 | 0.00186 | 0.00185 | 0.00185 | 0.00186 | 0.00187 | 0.00189 | 0.00191 | 0.00193 | 0.00193 | 0.00193 | 0.00192 | 0.00191 | 0.00193 | 0.00198 | 0.00207 | 0.00218 | 0.00228 | 0.00235 | 0.00238 | 0.00235 | 0.00228 | 0.00217 | 0.00204 | 0.00194 | 0.00188 | 0.0019 | 0.00198 | 0.00211 | 0.00224 | 0.00234 | 0.00238 | 0.00238 | 0.00232 | 0.00223 | 0.00211 | 0.00196 | 0.00181 | 0.0017 | 0.00164 | 0.00164 | 0.0017 | 0.0018 | 0.00191 | 0.00202 | 0.00209 | 0.00211 | 0.00208 | 0.00199 | 0.00187 | 0.00175 | 0.00165 | 0.00164 | 0.00174 | 0.00194 | 0.0022 | 0.00249 | 0.00275 | 0.00293 | 0.00301 | 0.00295 | 0.00278 | 0.00255 | 0.0023 | 0.00204 | 0.00179 | 0.00155 | 0.00132 | 0.00113 | 0.00097 | 0.00083 | 0.00073 | 0.0007 | 0.00076 | 0.00091 | 0.0011 | 0.00122 | 0.00123 | 0.0011 | 0.00089 | 0.00069 | 0.00054 | 0.0005 | 0.00055 | 0.0007 | 0.00093 | 0.00118 | 0.00138 | 0.00148 | 0.00143 | 0.00125 | 0.00101 | 0.00077 | 0.00058 | 0.00045 | 0.00039 | 0.00039 | 0.00045 | 0.00057 | 0.00072 | 0.0009 | 0.00105 | 0.00118 | 0.00127 | 0.00133 | 0.00136 | 0.00137 | 0.00139 | 0.00143 | 0.00153 | 0.0017 | 0.00191 | 0.00216 | 0.0024 | 0.0026 | 0.00274 | 0.00279 | 0.00274 | 0.00263 | 0.00249 | 0.00238 | 0.00232 | 0.00234 | 0.00244 | 0.00258 | 0.00274 | 0.00289 | 0.003 | 0.00308 | 0.00312 | 0.00314 | 0.00316 | 0.00318 | 0.00324 | 0.00332 | 0.00344 | 0.00359 | 0.00377 | 0.00398 | 0.00423 | 0.00454 | 0.00487 | 0.00522 | 0.00553 | 0.00575 | 0.00585 | 0.00582 | 0.00569 | 0.00548 | 0.00525 | 0.00502 | 0.00483 | 0.0047 | 0.00464 | 0.00464 | 0.00465 | 0.00466 | 0.0047 | 0.00478 | 0.00497 | 0.00525 | 0.00557 | 0.00584 | 0.00602 | 0.00609 | 0.00606 | 0.00597 | 0.00587 | 0.00576 | 0.00568 | 0.00565 | 0.00567 | 0.00571 | 0.00572 | 0.00564 | 0.0055 | 0.00534 | 0.0052 | 0.00512 | 0.00511 | 0.00516 | 0.00522 | 0.00527 | 0.00531 | 0.00533 | 0.00535 | 0.00538 | 0.0054 | 0.00539 | 0.00534 | 0.00524 | 0.0051 | 0.00494 | 0.00481 | 0.00474 | 0.00473 | 0.0048 | 0.0049 | 0.00498 | 0.00498 | 0.00487 | 0.00461 | 0.00425 | 0.00384 | 0.00345 | 0.00316 | 0.003 | 0.00294 | 0.00297 | 0.00304 | 0.00313 | 0.00321 | 0.00326 | 0.0033 | 0.00331 | 0.00333 | 0.00335 | 0.00336 | 0.00336 | 0.00332 | 0.00323 | 0.00312 | 0.00301 | 0.00294 | 0.0029 | 0.00289 | 0.00286 | 0.00279 | 0.00266 | 0.00249 | 0.0023 | 0.00212 | 0.00197 | 0.00188 | 0.00188 | 0.00198 | 0.00216 | 0.00237 | 0.00257 | 0.00272 | 0.00279 | 0.0028 | 0.00274 | 0.00264 | 0.00251 | 0.00238 | 0.00226 | 0.00214 | 0.00202 | 0.00193 | 0.00185 | 0.00179 | 0.00175 | 0.0017 | 0.00166 | 0.00162 | 0.00157 | 0.00153 | 0.0015 | 0.0015 | 0.00153 | 0.00161 | 0.00174 | 0.00192 | 0.00213 | 0.00234 | 0.00253 | 0.00266 | 0.00273 | 0.00275 | 0.00273 | 0.00267 | 0.00259 | 0.00247 | 0.00234 | 0.0022 | 0.00208 | 0.002 | 0.00198 | 0.00202 | 0.00211 | 0.00223 | 0.00233 | 0.00234 | 0.00224 | 0.00202 | 0.00174 | 0.00146 | 0.00124 | 0.00115 | 0.0012 | 0.00139 | 0.00169 | 0.00203 | 0.00235 | 0.0026 | 0.00275 | 0.00282 | 0.00284 | 0.00284 | 0.00286 | 0.0029 | 0.00296 | 0.00302 | 0.00309 | 0.00314 | 0.00318 | 0.0032 | 0.00321 | 0.0032 | 0.00315 | 0.00303 | 0.00281 | 0.00249 | 0.00209 | 0.0017 | 0.00137 | 0.00118 | 0.00115 | 0.00129 | 0.00156 | 0.00191 | 0.00227 | 0.00258 | 0.00279 | 0.00291 | 0.00298 | 0.00305 | 0.00313 | 0.00324 | 0.00335 | 0.00343 | 0.00347 | 0.00346 | 0.00341 | 0.00334 | 0.0033 | 0.00329 | 0.00331 | 0.00333 | 0.0033 | 0.00319 | 0.003 | 0.00274 | 0.00245 | 0.0022 | 0.00204 | 0.002 | 0.00211 | 0.00235 | 0.00267 | 0.00303 | 0.00336 | 0.00362 | 0.00377 | 0.00382 | 0.00378 | 0.0037 | 0.00361 | 0.00356 | 0.00354 | 0.00358 | 0.00365 | 0.00377 | 0.0039 | 0.00402 | 0.00411 | 0.00413 | 0.00409 | 0.004 | 0.00388 | 0.00372 | 0.00354 | 0.00334 | 0.00316 | 0.00302 | 0.00296 | 0.003 | 0.00312 | 0.00331 | 0.00354 | 0.00376 | 0.00397 | 0.00414 | 0.00425 | 0.00432 | 0.00435 | 0.00438 | 0.00441 | 0.00446 | 0.00451 | 0.00453 | 0.00451 | 0.00445 | 0.00435 | 0.00426 | 0.0042 | 0.00418 | 0.00421 | 0.00428 | 0.00437 | 0.00445 | 0.00447 | 0.0044 | 0.00426 | 0.00407 | 0.00389 | 0.00379 | 0.00378 | 0.00388 | 0.00406 | 0.0043 | 0.00453 | 0.00473 | 0.00486 | 0.00493 | 0.00495 | 0.00495 | 0.00494 | 0.00494 | 0.00496 | 0.00498 | 0.00499 | 0.00498 | 0.00495 | 0.0049 | 0.00485 | 0.00482 | 0.00482 | 0.00484 | 0.00488 | 0.00493 | 0.00497 | 0.00499 | 0.00498 | 0.00496 | 0.00493 | 0.00492 | 0.00495 | 0.00501 | 0.00511 | 0.00522 | 0.00532 | 0.00539 | 0.00543 | 0.00544 | 0.00543 | 0.00541 | 0.00541 | 0.00542 | 0.00544 | 0.00547 | 0.00548 | 0.00548 | 0.00546 | 0.00544 | 0.00543 | 0.00542 | 0.00543 | 0.00544 | 0.00545 | 0.00545 | 0.00546 | 0.00545 | 0.00544 | 0.00543 | 0.00542 | 0.00543 | 0.00546 | 0.0055 | 0.00555 | 0.00561 | 0.00566 | 0.00571 | 0.00576 | 0.0058 | 0.00584 | 0.00588 | 0.00591 | 0.00593 | 0.00592 | 0.00589 | 0.00585 | 0.0058 | 0.00576 | 0.00573 | 0.00571 | 0.0057 | 0.00572 | 0.00576 | 0.00582 | 0.00588 | 0.00594 | 0.00598 | 0.00601 | 0.00604 | 0.00606 | 0.00608 | 0.00609 | 0.00609 | 0.00609 | 0.0061 | 0.00611 | 0.00613 | 0.00616 | 0.00618 | 0.0062 | 0.00621 | 0.00622 | 0.00624 | 0.00625 | 0.00627 | 0.00629 | 0.0063 | 0.00631 | 0.00632 | 0.00632 | 0.00631 | 0.00628 | 0.00624 | 0.00621 | 0.00619 | 0.00619 | 0.00623 | 0.00628 | 0.00634 | 0.00641 | 0.00647 | 0.00651 | 0.00652 | 0.00651 | 0.0065 | 0.00648 | 0.00648 | 0.00648 | 0.0065 | 0.00651 | 0.00653 | 0.00653 | 0.00654 | 0.00654 | 0.00653 | 0.00651 | 0.0065 | 0.00648 | 0.00648 | 0.00648 | 0.00648 | 0.0065 | 0.0065 | 0.0065 | 0.0065 | 0.00649 | 0.00649 | 0.00649 | 0.00649 | 0.00647 | 0.00644 | 0.00642 | 0.0064 | 0.0064 | 0.0064 | 0.00642 | 0.00646 | 0.00652 | 0.0066 | 0.00668 | 0.00674 | 0.00676 | 0.00676 | 0.00674 | 0.00672 | 0.00671 | 0.0067 | 0.00669 | 0.00669 | 0.00671 | 0.00673 | 0.00676 | 0.00678 | 0.00681 | 0.00682 | 0.00684 | 0.00684 | 0.00685 | 0.00684 | 0.00684 | 0.00682 | 0.0068 | 0.00679 | 0.00677 | 0.00675 | 0.00672 | 0.0067 | 0.00669 | 0.00669 | 0.00671 | 0.00673 | 0.00676 | 0.00678 | 0.00679 | 0.00679 | 0.00679 | 0.00679 | 0.00679 | 0.0068 | 0.00682 | 0.00684 | 0.00685 | 0.00686 | 0.00688 | 0.00689 | 0.00692 | 0.00694 | 0.00697 | 0.007 | 0.00703 | 0.00705 | 0.00706 | 0.00705 | 0.00704 | 0.00703 | 0.00702 | 0.00703 | 0.00704 | 0.00705 | 0.00706 | 0.00707 | 0.00707 | 0.00706 | 0.00704 | 0.00702 | 0.007 | 0.00698 | 0.00695 | 0.00693 | 0.0069 | 0.00689 | 0.00688 | 0.00686 | 0.00685 | 0.00685 | 0.00685 | 0.00687 | 0.0069 | 0.00693 | 0.00695 | 0.00696 | 0.00696 | 0.00695 | 0.00693 | 0.0069 | 0.00687 | 0.00684 | 0.00682 | 0.00681 | 0.00682 | 0.00683 | 0.00685 | 0.00687 | 0.0069 | 0.00693 | 0.00695 | 0.00696 | 0.00697 | 0.00696 | 0.00695 | 0.00694 | 0.00691 | 0.00688 | 0.00685 | 0.00681 | 0.00678 | 0.00674 | 0.00669 | 0.00665 | 0.00663 | 0.00661 | 0.00661 | 0.00662 | 0.00663 | 0.00666 | 0.00668 | 0.00671 | 0.00673 | 0.00674 | 0.00674 | 0.00674 | 0.00673 | 0.00673 | 0.00672 | 0.00671 | 0.00672 | 0.00673 | 0.00675 | 0.00677 | 0.00679 | 0.0068 | 0.0068 | 0.00679 | 0.00678 | 0.00677 | 0.00675 | 0.00674 | 0.00674 | 0.00674 | 0.00676 | 0.00676 | 0.00675 | 0.00672 | 0.00667 | 0.00663 | 0.00661 | 0.0066 | 0.00661 | 0.00663 | 0.00665 | 0.00668 | 0.00671 | 0.00671 | 0.00669 | 0.00666 | 0.00662 | 0.00658 | 0.00655 | 0.00653 | 0.00653 | 0.00653 | 0.00654 | 0.00655 | 0.00656 | 0.00659 | 0.00662 | 0.00664 | 0.00666 | 0.00667 | 0.00666 | 0.00665 | 0.00663 | 0.00661 | 0.00658 | 0.00656 | 0.00655 | 0.00655 | 0.00656 | 0.00656 | 0.00656 | 0.00655 | 0.00653 | 0.00651 | 0.0065 | 0.00648 | 0.00647 | 0.00646 | 0.00646 | 0.00646 | 0.00646 | 0.00647 | 0.00648 | 0.00648 | 0.00648 | 0.00647 | 0.00647 | 0.00646 | 0.00643 | 0.0064 | 0.00637 | 0.00635 | 0.00635 | 0.00634 | 0.00634 | 0.00634 | 0.00634 | 0.00634 | 0.00635 | 0.00636 | 0.00635 | 0.00634 | 0.00633 | 0.00631 | 0.0063 | 0.00629 | 0.00627 | 0.00625 | 0.00623 | 0.00621 | 0.0062 | 0.00618 | 0.00617 | 0.00616 | 0.00615 | 0.00615 | 0.00614 | 0.00615 | 0.00615 | 0.00616 | 0.00618 | 0.00619 | 0.00621 | 0.00622 | 0.00623 | 0.00624 | 0.00625 | 0.00625 | 0.00624 | 0.00622 | 0.00619 | 0.00617 | 0.00614 | 0.00612 | 0.00609 | 0.00607 | 0.00606 | 0.00606 | 0.00606 | 0.00607 | 0.00607 | 0.00607 | 0.00606 | 0.00605 | 0.00604 | 0.00604 | 0.00605 | 0.00605 | 0.00606 | 0.00607 | 0.00608 | 0.00607 | 0.00606 | 0.00602 | 0.00599 | 0.00596 | 0.00594 | 0.00593 | 0.00592 | 0.00591 | 0.0059 | 0.00589 | 0.00587 | 0.00586 | 0.00584 | 0.00583 | 0.00582 | 0.00582 | 0.00582 | 0.00583 | 0.00582 | 0.0058 | 0.00578 | 0.00575 | 0.00572 | 0.00569 | 0.00567 | 0.00565 | 0.00565 | 0.00566 | 0.00568 | 0.0057 | 0.00571 | 0.00572 | 0.00573 | 0.00572 | 0.00571 | 0.00569 | 0.00567 | 0.00564 | 0.00561 | 0.0056 | 0.00559 | 0.00558 | 0.00558 | 0.00558 | 0.00557 | 0.00557 | 0.00556 | 0.00555 | 0.00554 | 0.00552 | 0.0055 | 0.00549 | 0.00547 | 0.00547 | 0.00546 | 0.00544 | 0.00544 | 0.00544 | 0.00544 | 0.00545 | 0.00546 | 0.00546 | 0.00546 | 0.00545 | 0.00544 | 0.00541 | 0.00539 | 0.00536 | 0.00534 | 0.00533 | 0.00533 | 0.00533 | 0.00533 | 0.00533 | 0.00531 | 0.00528 | 0.00526 | 0.00524 | 0.00522 | 0.00521 | 0.00521 | 0.00521 | 0.00521 | 0.00523 | 0.00524 | 0.00524 | 0.00524 | 0.00523 | 0.00522 | 0.00521 | 0.0052 | 0.00519 | 0.00518 | 0.00516 | 0.00515 | 0.00514 | 0.00514 | 0.00514 | 0.00515 | 0.00516 | 0.00517 | 0.00518 | 0.00519 | 0.0052 | 0.00519 | 0.00518 | 0.00515 | 0.00512 | 0.00508 | 0.00505 | 0.00502 | 0.005 | 0.00498 | 0.00496 | 0.00496 | 0.00496 | 0.00496 | 0.00496 | 0.00497 | 0.00497 | 0.00498 | 0.00499 | 0.00499 | 0.00498 | 0.00496 | 0.00495 | 0.00493 | 0.00491 | 0.0049 | 0.00488 | 0.00487 | 0.00487 | 0.00488 | 0.00488 | 0.00487 | 0.00487 | 0.00487 | 0.00486 | 0.00485 | 0.00484 | 0.00484 | 0.00484 | 0.00485 | 0.00486 | 0.00487 | 0.00488 | 0.0049 | 0.0049 | 0.0049 | 0.0049 | 0.00489 | 0.00489 | 0.0049 | 0.0049 | 0.0049 | 0.00488 | 0.00487 | 0.00485 | 0.00484 | 0.00483 | 0.00481 | 0.00479 | 0.00477 | 0.00475 | 0.00474 | 0.00473 | 0.00472 | 0.00472 | 0.00471 | 0.00471 | 0.0047 | 0.0047 | 0.00471 | 0.00471 | 0.00472 | 0.00473 | 0.00474 | 0.00476 | 0.00478 | 0.00479 | 0.0048 | 0.00479 | 0.00477 | 0.00476 | 0.00474 | 0.00472 | 0.00471 | 0.00469 | 0.00468 | 0.00467 | 0.00467 | 0.00468 | 0.00469 | 0.00469 | 0.0047 | 0.0047 | 0.00469 | 0.00469 | 0.00468 | 0.00467 | 0.00467 | 0.00467 | 0.00468 | 0.0047 | 0.00472 | 0.00475 | 0.00478 | 0.0048 | 0.00483 | 0.00484 | 0.00484 | 0.00485 | 0.00485 | 0.00487 | 0.00489 | 0.00492 | 0.00496 | 0.00499 | 0.00502 | 0.00505 | 0.00508 | 0.0051 | 0.00512 | 0.00515 | 0.00519 | 0.00525 | 0.00532 | 0.0054 | 0.00547 | 0.00555 | 0.00563 | 0.0057 | 0.00577 | 0.00583 | 0.00588 | 0.00594 | 0.00601 | 0.0061 | 0.00619 | 0.0063 | 0.00642 | 0.00656 | 0.0067 | 0.00685 | 0.00699 | 0.00713 | 0.00726 | 0.0074 | 0.00755 | 0.0077 | 0.00786 | 0.00804 | 0.00822 | 0.0084 | 0.00858 | 0.00876 | 0.00893 | 0.0091 | 0.00926 | 0.00942 | 0.00956 | 0.00971 | 0.00987 | 0.01005 | 0.01026 | 0.01048 | 0.01072 | 0.01098 | 0.01126 | 0.01155 | 0.01182 | 0.01208 | 0.01232 | 0.01256 | 0.01278 | 0.013 | 0.01321 | 0.01344 | 0.01368 | 0.01394 | 0.0142 | 0.01446 | 0.01471 | 0.01496 | 0.01518 | 0.01538 | 0.01553 | 0.01562 | 0.01567 | 0.01569 | 0.01576 | 0.01596 | 0.01631 | 0.01678 | 0.01731 | 0.01784 | 0.01831 | 0.01869 | 0.01893 | 0.01901 | 0.01891 | 0.01868 | 0.01842 | 0.01822 | 0.01808 | 0.018 | 0.01793 | 0.01788 | 0.01786 | 0.01789 | 0.01794 | 0.01799 | 0.01803 | 0.01805 | 0.01806 | 0.01808 | 0.01813 | 0.0182 | 0.01828 | 0.01835 | 0.01842 | 0.01847 | 0.01851 | 0.01851 | 0.01845 | 0.01834 | 0.01819 | 0.01802 | 0.01783 | 0.01764 | 0.01743 | 0.01723 | 0.01704 | 0.01689 | 0.01676 | 0.01667 | 0.01658 | 0.01649 | 0.0164 | 0.0163 | 0.01618 | 0.01605 | 0.01591 | 0.01577 | 0.01563 | 0.01551 | 0.01541 | 0.01531 | 0.01521 | 0.0151 | 0.01498 | 0.01486 | 0.01473 | 0.01461 | 0.0145 | 0.01442 | 0.01437 | 0.01434 | 0.01435 | 0.01436 | 0.01438 | 0.01439 | 0.01438 | 0.01436 | 0.01433 | 0.01431 | 0.01429 | 0.01429 | 0.01429 | 0.0143 | 0.01431 | 0.01433 | 0.01435 | 0.01437 | 0.01439 | 0.01441 | 0.01444 | 0.01449 | 0.01455 | 0.01464 | 0.01473 | 0.01484 | 0.01495 | 0.01507 | 0.01519 | 0.01531 | 0.01544 | 0.01556 | 0.01569 | 0.01581 | 0.01592 | 0.01601 | 0.01608 | 0.01613 | 0.01616 | 0.01616 | 0.01614 | 0.01612 | 0.01611 | 0.01612 | 0.01615 | 0.01621 | 0.01629 | 0.01637 | 0.01644 | 0.01649 | 0.0165 | 0.01648 | 0.01645 | 0.0164 | 0.01635 | 0.01632 | 0.01631 | 0.01634 | 0.01642 | 0.0166 | 0.01687 | 0.01717 | 0.01743 | 0.0176 | 0.01765 | 0.01756 | 0.01735 | 0.01703 | 0.01665 | 0.01627 | 0.01597 | 0.01579 | 0.01572 | 0.01572 | 0.01572 | 0.0157 | 0.01564 | 0.01556 | 0.01545 | 0.01534 | 0.01524 | 0.01516 | 0.01512 | 0.0151 | 0.01511 | 0.01511 | 0.0151 | 0.01506 | 0.01499 | 0.01486 | 0.0147 | 0.01451 | 0.01431 | 0.01411 | 0.01392 | 0.01374 | 0.01357 | 0.01341 | 0.01327 | 0.01315 | 0.01304 | 0.01294 | 0.01286 | 0.01279 | 0.01274 | 0.01269 | 0.01263 | 0.01256 | 0.01248 | 0.01238 | 0.01227 | 0.01215 | 0.01202 | 0.01188 | 0.01174 | 0.0116 | 0.01145 | 0.01129 | 0.01113 | 0.01097 | 0.01081 | 0.01067 | 0.01054 | 0.01042 | 0.01032 | 0.01022 | 0.01014 | 0.01006 | 0.00999 | 0.00991 | 0.00984 | 0.00978 | 0.00972 | 0.00966 | 0.0096 | 0.00953 | 0.00943 | 0.00932 | 0.00919 | 0.00904 | 0.00888 | 0.00871 | 0.00854 | 0.00838 | 0.00823 | 0.0081 | 0.00798 | 0.00787 | 0.00777 | 0.00768 | 0.0076 | 0.00753 | 0.00746 | 0.00738 | 0.0073 | 0.00723 | 0.00716 | 0.00709 | 0.00703 | 0.00697 | 0.00691 | 0.00685 | 0.0068 | 0.00674 | 0.00669 | 0.00664 | 0.00659 | 0.00656 | 0.00653 | 0.00652 | 0.0065 | 0.00649 | 0.00648 | 0.00647 | 0.00645 | 0.00642 | 0.00639 | 0.00635 | 0.00632 | 0.00628 | 0.00624 | 0.0062 | 0.00617 | 0.00614 | 0.00613 | 0.00612 | 0.00612 | 0.00612 | 0.00611 | 0.00611 | 0.00611 | 0.0061 | 0.00608 | 0.00606 | 0.00604 | 0.00603 | 0.00601 | 0.006 | 0.00598 | 0.00597 | 0.00595 | 0.00594 | 0.00594 | 0.00594 | 0.00594 | 0.00593 | 0.00593 | 0.00592 | 0.0059 | 0.00588 | 0.00586 | 0.00584 | 0.00582 | 0.0058 | 0.00578 | 0.00577 | 0.00576 | 0.00576 | 0.00576 | 0.00575 | 0.00574 | 0.00572 | 0.00572 | 0.00571 | 0.00571 | 0.00571 | 0.00572 | 0.00572 | 0.00573 | 0.00572 | 0.00571 | 0.00569 | 0.00567 | 0.00565 | 0.00563 | 0.00561 | 0.0056 | 0.00559 | 0.00558 | 0.00558 | 0.00558 | 0.00558 | 0.00558 | 0.00557 | 0.00556 | 0.00554 | 0.00552 | 0.0055 | 0.00549 | 0.00548 | 0.00547 | 0.00548 | 0.00549 | 0.0055 | 0.00551 | 0.0055 | 0.00549 | 0.00548 | 0.00548 | 0.00548 | 0.00548 | 0.00548 | 0.00548 | 0.00547 | 0.00547 | 0.00546 | 0.00544 | 0.00543 | 0.00542 | 0.00542 | 0.00543 | 0.00544 | 0.00545 | 0.00546 | 0.00546 | 0.00545 | 0.00543 | 0.00542 | 0.00541 | 0.0054 | 0.00539 | 0.00539 | 0.00539 | 0.00538 | 0.00538 | 0.00538 | 0.00537 | 0.00537 | 0.00536 | 0.00536 | 0.00537 | 0.00537 | 0.00537 | 0.00537 | 0.00536 | 0.00534 | 0.00532 | 0.0053 | 0.00529 | 0.00528 | 0.00527 | 0.00528 | 0.00528 | 0.00528 | 0.00527 | 0.00526 | 0.00524 | 0.00523 | 0.00522 | 0.00521 | 0.00521 | 0.00521 | 0.00522 | 0.00523 | 0.00524 | 0.00523 | 0.00523 | 0.00522 | 0.00521 | 0.00521 | 0.0052 | 0.00519 | 0.00518 | 0.00517 | 0.00516 | 0.00516 | 0.00515 | 0.00516 | 0.00516 | 0.00517 | 0.00517 | 0.00517 | 0.00516 | 0.00515 | 0.00514 | 0.00513 | 0.00513 | 0.00513 | 0.00514 | 0.00514 | 0.00515 | 0.00514 | 0.00513 | 0.00511 | 0.0051 | 0.0051 | 0.0051 | 0.00509 | 0.00508 | 0.00508 | 0.00508 | 0.00509 | 0.00509 | 0.00508 | 0.00508 | 0.00508 | 0.00508 | 0.00507 | 0.00506 | 0.00506 | 0.00506 | 0.00506 | 0.00506 | 0.00507 | 0.00506 | 0.00505 | 0.00504 | 0.00502 | 0.00501 | 0.005 | 0.005 | 0.005 | 0.00501 | 0.00501 | 0.00502 | 0.00502 | 0.00502 | 0.00503 | 0.00503 | 0.00503 | 0.00504 | 0.00504 | 0.00505 | 0.00505 | 0.00506 | 0.00506 | 0.00506 | 0.00507 | 0.00508 | 0.00509 | 0.0051 | 0.00511 | 0.00512 | 0.00513 | 0.00514 | 0.00514 | 0.00514 | 0.00514 | 0.00514 | 0.00516 | 0.00517 | 0.00518 | 0.00519 | 0.0052 | 0.00521 | 0.00521 | 0.00521 | 0.0052 | 0.0052 | 0.00519 | 0.00519 | 0.0052 | 0.00521 | 0.00521 | 0.00522 | 0.00522 | 0.00523 | 0.00523 | 0.00523 | 0.00522 | 0.00522 | 0.00522 | 0.00523 | 0.00523 | 0.00523 | 0.00523 | 0.00523 | 0.00523 | 0.00522 | 0.00521 | 0.0052 | 0.00518 | 0.00516 | 0.00515 | 0.00515 | 0.00514 | 0.00514 | 0.00514 | 0.00514 | 0.00514 | 0.00515 | 0.00515 | 0.00515 | 0.00514 | 0.00513 | 0.00511 | 0.00509 | 0.00507 | 0.00506 | 0.00506 | 0.00506 | 0.00507 | 0.00508 | 0.0051 | 0.00511 | 0.00511 | 0.00511 | 0.0051 | 0.00509 | 0.00509 | 0.00509 | 0.0051 | 0.0051 | 0.00511 | 0.00512 | 0.00513 | 0.00514 | 0.00514 | 0.00513 | 0.00511 | 0.00509 | 0.00507 | 0.00505 | 0.00504 | 0.00503 | 0.00502 | 0.00501 | 0.00501 | 0.00501 | 0.005 | 0.005 | 0.00501 | 0.00502 | 0.00504 | 0.00506 | 0.00508 | 0.00509 | 0.00509 | 0.00508 | 0.00506 | 0.00504 | 0.00502 | 0.005 | 0.00499 | 0.00498 | 0.00498 | 0.005 | 0.00503 | 0.00505 | 0.00507 | 0.00508 | 0.00507 | 0.00506 | 0.00503 | 0.005 | 0.00496 | 0.00494 | 0.00493 | 0.00494 | 0.00495 | 0.00497 | 0.005 | 0.00503 | 0.00505 | 0.00507 | 0.00507 | 0.00506 | 0.00504 | 0.00502 | 0.005 | 0.00498 | 0.00497 | 0.00496 | 0.00496 | 0.00497 | 0.00497 | 0.00498 | 0.00498 | 0.00499 | 0.00499 | 0.00499 | 0.00498 | 0.00498 | 0.00497 | 0.00495 | 0.00493 | 0.00491 | 0.00491 | 0.00492 | 0.00494 | 0.00497 | 0.00501 | 0.00503 | 0.00505 | 0.00505 | 0.00503 | 0.00501 | 0.00498 | 0.00495 | 0.00494 | 0.00493 | 0.00493 | 0.00494 | 0.00495 | 0.00497 | 0.00498 | 0.00498 | 0.00498 | 0.00498 | 0.00498 | 0.00498 | 0.00498 | 0.00498 | 0.00499 | 0.00499 | 0.005 | 0.00501 | 0.00502 | 0.00502 | 0.00502 | 0.00501 | 0.00501 | 0.005 | 0.005 | 0.00499 | 0.00499 | 0.00498 | 0.00498 | 0.00498 | 0.00498 | 0.00499 | 0.005 | 0.005 | 0.00499 | 0.00499 | 0.00497 | 0.00496 | 0.00496 | 0.00497 | 0.00499 | 0.00501 | 0.00503 | 0.00503 | 0.00503 | 0.00501 | 0.00499 | 0.00496 | 0.00494 | 0.00493 | 0.00493 | 0.00494 | 0.00495 | 0.00496 | 0.00497 | 0.00497 | 0.00497 | 0.00497 | 0.00497 | 0.00497 | 0.00496 | 0.00495 | 0.00495 | 0.00495 | 0.00495 | 0.00496 | 0.00497 | 0.00499 | 0.005 | 0.00502 | 0.00502 | 0.00502 | 0.00502 | 0.00503 | 0.00503 | 0.00503 | 0.00503 | 0.00504 | 0.00504 | 0.00504 | 0.00503 | 0.00504 | 0.00506 | 0.00508 | 0.00511 | 0.00512 | 0.00512 | 0.00511 | 0.0051 | 0.00508 | 0.00506 | 0.00504 | 0.00503 | 0.00503 | 0.00504 | 0.00505 | 0.00506 | 0.00505 | 0.00505 | 0.00504 | 0.00505 | 0.00504 | 0.00504 | 0.00503 | 0.00503 | 0.00503 | 0.00504 | 0.00504 | 0.00503 | 0.00502 | 0.00503 | 0.00504 | 0.00505 | 0.00506 | 0.00506 | 0.00507 | 0.00508 | 0.00508 | 0.00508 | 0.00506 | 0.00505 | 0.00503 | 0.00503 | 0.00503 | 0.00504 | 0.00505 | 0.00506 | 0.00507 | 0.00507 | 0.00508 | 0.00509 | 0.00509 | 0.00509 | 0.0051 | 0.0051 | 0.00512 | 0.00514 | 0.00517 | 0.0052 | 0.00522 | 0.00523 | 0.00524 | 0.00524 | 0.00523 | 0.00522 | 0.00519 | 0.00517 | 0.00516 | 0.00515 | 0.00515 | 0.00515 | 0.00515 | 0.00516 | 0.00516 | 0.00517 | 0.00517 | 0.00517 | 0.00516 | 0.00515 | 0.00514 | 0.00514 | 0.00515 | 0.00516 | 0.00517 | 0.00517 | 0.00517 | 0.00516 | 0.00514 | 0.00512 | 0.0051 | 0.00509 | 0.00507 | 0.00507 | 0.00507 | 0.00509 | 0.00511 | 0.00514 | 0.00516 | 0.00519 | 0.00522 | 0.00524 | 0.00525 | 0.00525 | 0.00523 | 0.0052 | 0.00518 | 0.00517 | 0.00516 | 0.00515 | 0.00515 | 0.00515 | 0.00516 | 0.00517 | 0.00518 | 0.00519 | 0.00519 | 0.00519 | 0.00519 | 0.00519 | 0.00518 | 0.00517 | 0.00516 | 0.00515 | 0.00515 | 0.00514 | 0.00514 | 0.00514 | 0.00516 | 0.00517 | 0.00519 | 0.00519 | 0.00517 | 0.00517 | 0.00519 | 0.00522 | 0.00527 | 0.00532 | 0.00538 | 0.00544 | 0.00548 | 0.00551 | 0.00551 | 0.00547 | 0.00542 | 0.00536 | 0.0053 | 0.00524 | 0.00517 | 0.00509 | 0.005 | 0.00489 | 0.00477 | 0.00463 | 0.00446 | 0.00427 | 0.00405 | 0.0038 | 0.00353 | 0.00325 | 0.00296 | 0.00268 | 0.00243 | 0.00223 | 0.00208 | 0.00197 | 0.00193 | 0.00195 | 0.00202 | 0.00214 | 0.00229 | 0.00247 | 0.00266 | 0.00285 | 0.00302 | 0.00318 | 0.00334 | 0.0035 | 0.00366 | 0.00378 | 0.00386 | 0.00393 | 0.004 | 0.00407 | 0.00415 | 0.00424 | 0.00433 | 0.00442 | 0.00453 | 0.00464 | 0.00473 | 0.00477 | 0.00477 | 0.00473 | 0.00467 | 0.00461 | 0.00454 | 0.00444 | 0.0043 | 0.00414 | 0.00393 | 0.00361 | 0.00315 | 0.00254 | 0.00187 | 0.00126 | 0.00083 | 0.00064 | 0.0007 | 0.001 | 0.00149 | 0.0021 | 0.00275 | 0.00335 | 0.00381 | 0.00411 | 0.00432 | 0.00448 | 0.00465 | 0.00481 | 0.00492 | 0.005 | 0.00502 | 0.005 | 0.00495 | 0.00486 | 0.00473 | 0.00455 | 0.00434 | 0.00412 | 0.00385 | 0.00357 | 0.00329 | 0.00304 | 0.00283 | 0.00262 | 0.00245 | 0.00233 | 0.00226 | 0.00227 | 0.00229 | 0.00229 | 0.00226 | 0.00223 | 0.00221 | 0.0022 | 0.00216 | 0.0021 | 0.00207 | 0.00206 | 0.0021 | 0.00217 | 0.00221 | 0.00223 | 0.00222 | 0.00217 | 0.00212 | 0.00204 | 0.00192 | 0.00183 | 0.00175 | 0.00169 | 0.00169 | 0.00171 | 0.00175 | 0.00184 | 0.00192 | 0.00201 | 0.00212 | 0.00221 | 0.00231 | 0.00242 | 0.00252 | 0.00262 | 0.00273 | 0.00282 | 0.00291 | 0.00303 | 0.00314 | 0.00326 | 0.00339 | 0.00351 | 0.00362 | 0.00373 | 0.00383 | 0.00393 | 0.00403 | 0.00412 | 0.0042 | 0.00429 | 0.00437 | 0.00447 | 0.00456 | 0.00466 | 0.00476 | 0.00485 | 0.00493 | 0.00501 | 0.00506 | 0.00511 | 0.00514 | 0.00516 | 0.00517 | 0.0052 | 0.00523 | 0.00526 | 0.00529 | 0.00532 | 0.00535 | 0.00537 | 0.00539 | 0.00541 | 0.00542 | 0.00543 | 0.00542 | 0.00541 | 0.0054 | 0.0054 | 0.00538 | 0.00535 | 0.0053 | 0.00524 | 0.00519 | 0.00514 | 0.00511 | 0.00507 | 0.00504 | 0.00501 | 0.005 | 0.005 | 0.005 | 0.00498 | 0.00496 | 0.00494 | 0.00492 | 0.00492 | 0.00493 | 0.00494 | 0.00494 | 0.00494 | 0.00493 | 0.00491 | 0.0049 | 0.0049 | 0.00491 | 0.00491 | 0.00492 | 0.00491 | 0.0049 | 0.00488 | 0.00487 | 0.00486 | 0.00486 | 0.00486 | 0.00489 | 0.00493 | 0.00496 | 0.00499 | 0.00499 | 0.00499 | 0.00498 | 0.00498 | 0.00498 | 0.00499 | 0.00498 | 0.00498 | 0.00497 | 0.00495 | 0.00491 | 0.00487 | 0.00485 | 0.00483 | 0.00482 | 0.00482 | 0.00483 | 0.00484 | 0.00484 | 0.00484 | 0.00483 | 0.0048 | 0.00476 | 0.00474 | 0.00472 | 0.0047 | 0.00469 | 0.0047 | 0.00471 | 0.00472 | 0.00473 | 0.00473 | 0.00472 | 0.0047 | 0.00469 | 0.0047 | 0.00472 | 0.00474 | 0.00476 | 0.00478 | 0.00479 | 0.00479 | 0.00479 | 0.00479 | 0.00477 | 0.00477 | 0.00477 | 0.00479 | 0.00481 | 0.00482 | 0.0048 | 0.00475 | 0.00469 | 0.00463 | 0.00459 | 0.00459 | 0.00462 | 0.00468 | 0.00473 | 0.00476 | 0.00474 | 0.00469 | 0.0046 | 0.00449 | 0.00441 | 0.00437 | 0.00439 | 0.00446 | 0.00455 | 0.00465 | 0.00473 | 0.00478 | 0.00481 | 0.00483 | 0.00486 | 0.00489 | 0.00493 | 0.00497 | 0.00501 | 0.005 | 0.00495 | 0.00484 | 0.00469 | 0.00453 | 0.0044 | 0.00433 | 0.0043 | 0.00431 | 0.00431 | 0.00432 | 0.00433 | 0.00434 | 0.00434 | 0.00434 | 0.00433 | 0.00435 | 0.0044 | 0.00446 | 0.00452 | 0.00455 | 0.00455 | 0.00453 | 0.0045 | 0.00446 | 0.00442 | 0.00437 | 0.00432 | 0.00428 | 0.00426 | 0.0043 | 0.00439 | 0.00446 | 0.00447 | 0.0044 | 0.00425 | 0.00404 | 0.0038 | 0.00357 | 0.00338 | 0.00327 | 0.00325 | 0.00331 | 0.00343 | 0.00356 | 0.00368 | 0.00377 | 0.00385 | 0.00391 | 0.00395 | 0.00397 | 0.00397 | 0.00393 | 0.00386 | 0.00377 | 0.00368 | 0.00362 | 0.0036 | 0.00362 | 0.00365 | 0.00369 | 0.00372 | 0.00374 | 0.00375 | 0.00374 | 0.00373 | 0.00372 | 0.00369 | 0.00365 | 0.00361 | 0.00358 | 0.00356 | 0.00355 | 0.00354 | 0.00353 | 0.00355 | 0.0036 | 0.00367 | 0.00375 | 0.0038 | 0.00384 | 0.00387 | 0.0039 | 0.00393 | 0.00396 | 0.00398 | 0.004 | 0.00403 | 0.00406 | 0.00408 | 0.00409 | 0.00408 | 0.00406 | 0.00403 | 0.00402 | 0.00403 | 0.00407 | 0.00413 | 0.00421 | 0.00429 | 0.00436 | 0.00442 | 0.00446 | 0.00445 | 0.00442 | 0.00437 | 0.00432 | 0.00428 | 0.00425 | 0.00422 | 0.00421 | 0.00421 | 0.0042 | 0.00417 | 0.00412 | 0.00409 | 0.00407 | 0.00407 | 0.0041 | 0.00414 | 0.00419 | 0.00424 | 0.00428 | 0.00432 | 0.00432 | 0.00429 | 0.00423 | 0.00417 | 0.00412 | 0.00407 | 0.00402 | 0.00398 | 0.00394 | 0.00391 | 0.0039 | 0.00392 | 0.00395 | 0.00399 | 0.00404 | 0.00409 | 0.00414 | 0.00419 | 0.00424 | 0.00427 | 0.00429 | 0.00431 | 0.00434 | 0.00437 | 0.0044 | 0.00443 | 0.00443 | 0.00443 | 0.00441 | 0.00438 | 0.00434 | 0.0043 | 0.00426 | 0.00424 | 0.00424 | 0.00427 | 0.00432 | 0.00437 | 0.00441 | 0.00442 | 0.0044 | 0.00435 | 0.00427 | 0.0042 | 0.00412 | 0.00407 | 0.00406 | 0.00408 | 0.00414 | 0.00419 | 0.00422 | 0.00421 | 0.00418 | 0.00415 | 0.00411 | 0.00406 | 0.00399 | 0.00393 | 0.0039 | 0.00395 | 0.00406 | 0.00419 | 0.00431 | 0.00444 | 0.00458 | 0.00471 | 0.0048 | 0.00481 | 0.00476 | 0.00468 | 0.0046 | 0.00452 | 0.00442 | 0.00431 | 0.00419 | 0.00411 | 0.00408 | 0.00409 | 0.00414 | 0.0042 | 0.00426 | 0.00432 | 0.00438 | 0.00443 | 0.00445 | 0.00444 | 0.0044 | 0.00433 | 0.00424 | 0.00415 | 0.00407 | 0.00399 | 0.00391 | 0.00382 | 0.00376 | 0.00373 | 0.00372 | 0.00371 | 0.00368 | 0.00366 | 0.00367 | 0.00372 | 0.0038 | 0.00385 | 0.00386 | 0.00382 | 0.00373 | 0.00363 | 0.0035 | 0.00336 | 0.00323 | 0.00313 | 0.00307 | 0.00307 | 0.00312 | 0.0032 | 0.00332 | 0.00346 | 0.00362 | 0.00378 | 0.00393 | 0.00403 | 0.00409 | 0.00407 | 0.00399 | 0.00388 | 0.00375 | 0.00362 | 0.00352 | 0.00345 | 0.00343 | 0.00343 | 0.00346 | 0.00348 | 0.00349 | 0.00351 | 0.00352 | 0.00354 | 0.00358 | 0.00362 | 0.00365 | 0.00363 | 0.00354 | 0.0034 | 0.00324 | 0.0031 | 0.003 | 0.00293 | 0.0029 | 0.00294 | 0.00305 | 0.00322 | 0.00339 | 0.00352 | 0.00358 | 0.0036 | 0.0036 | 0.00361 | 0.00365 | 0.00372 | 0.00384 | 0.00399 | 0.00415 | 0.00429 | 0.0044 | 0.00446 | 0.00446 | 0.0044 | 0.00431 | 0.0042 | 0.00411 | 0.00404 | 0.00397 | 0.00389 | 0.00379 | 0.00369 | 0.0036 | 0.00352 | 0.00345 | 0.00341 | 0.0034 | 0.0034 | 0.0034 | 0.00342 | 0.00345 | 0.00351 | 0.00359 | 0.00366 | 0.0037 | 0.0037 | 0.00367 | 0.00362 | 0.00356 | 0.00348 | 0.0034 | 0.00333 | 0.0033 | 0.00332 | 0.00338 | 0.00346 | 0.00352 | 0.00356 | 0.00358 | 0.00359 | 0.00359 | 0.00357 | 0.00355 | 0.00355 | 0.00356 | 0.00358 | 0.00357 | 0.00351 | 0.00341 | 0.00329 | 0.0032 | 0.00315 | 0.00315 | 0.0032 | 0.00329 | 0.00341 | 0.00355 | 0.00368 | 0.00375 | 0.00376 | 0.00374 | 0.00372 | 0.0037 | 0.00368 | 0.00367 | 0.00366 | 0.00366 | 0.00365 | 0.00365 | 0.00365 | 0.00365 | 0.00365 | 0.00365 | 0.00361 | 0.00352 | 0.00337 | 0.0032 | 0.00304 | 0.00294 | 0.00289 | 0.0029 | 0.00297 | 0.00307 | 0.00319 | 0.00331 | 0.0034 | 0.00342 | 0.0034 | 0.00337 | 0.00335 | 0.00335 | 0.00337 | 0.00338 | 0.00337 | 0.00334 | 0.00329 | 0.00323 | 0.00318 | 0.00316 | 0.00316 | 0.00321 | 0.00329 | 0.00338 | 0.00346 | 0.00352 | 0.00354 | 0.00353 | 0.0035 | 0.00346 | 0.00342 | 0.00341 | 0.0034 | 0.0034 | 0.00338 | 0.00334 | 0.00329 | 0.00325 | 0.00322 | 0.00321 | 0.00321 | 0.00323 | 0.00324 | 0.00325 | 0.00326 | 0.00328 | 0.00328 | 0.00328 | 0.00328 | 0.00328 | 0.00328 | 0.00328 | 0.00328 | 0.00327 | 0.00326 | 0.00325 | 0.00323 | 0.00322 | 0.00321 | 0.00319 | 0.00317 | 0.00314 | 0.00313 | 0.00312 | 0.00314 | 0.00317 | 0.0032 | 0.00321 | 0.00319 | 0.00316 | 0.00312 | 0.00307 | 0.003 | 0.00293 | 0.00287 | 0.00283 | 0.00282 | 0.00282 | 0.00285 | 0.00288 | 0.00292 | 0.00295 | 0.00296 | 0.00295 | 0.00293 | 0.0029 | 0.00287 | 0.00285 | 0.00286 | 0.00289 | 0.00295 | 0.00302 | 0.00309 | 0.00314 | 0.00317 | 0.00318 | 0.00317 | 0.00315 | 0.0031 | 0.00303 | 0.00293 | 0.00281 | 0.00268 | 0.00257 | 0.00249 | 0.00245 | 0.00243 | 0.00243 | 0.00242 | 0.00243 | 0.00244 | 0.00245 | 0.00248 | 0.00251 | 0.00255 | 0.00261 | 0.00268 | 0.00275 | 0.00279 | 0.00279 | 0.00275 | 0.00269 | 0.00266 | 0.00267 | 0.00273 | 0.00282 | 0.00293 | 0.00303 | 0.00311 | 0.00317 | 0.00319 | 0.00317 | 0.0031 | 0.003 | 0.0029 | 0.00282 | 0.00277 | 0.00275 | 0.00277 | 0.00281 | 0.00286 | 0.00291 | 0.00293 | 0.00293 | 0.00289 | 0.00282 | 0.00276 | 0.0027 | 0.00266 | 0.00264 | 0.00264 | 0.00267 | 0.0027 | 0.00272 | 0.00272 | 0.0027 | 0.00266 | 0.00262 | 0.0026 | 0.0026 | 0.00262 | 0.00265 | 0.00267 | 0.00266 | 0.0026 | 0.0025 | 0.00238 | 0.00227 | 0.00221 | 0.0022 | 0.00224 | 0.00232 | 0.0024 | 0.00247 | 0.00251 | 0.00252 | 0.00252 | 0.00254 | 0.00258 | 0.00264 | 0.00268 | 0.00271 | 0.0027 | 0.00266 | 0.0026 | 0.00253 | 0.00248 | 0.00246 | 0.00246 | 0.00246 | 0.00246 | 0.00245 | 0.00243 | 0.00241 | 0.00241 | 0.00243 | 0.00247 | 0.0025 | 0.00253 | 0.00254 | 0.00252 | 0.00249 | 0.00248 | 0.00251 | 0.00263 | 0.00283 | 0.0031 | 0.00338 | 0.00362 | 0.00377 | 0.0038 | 0.00368 | 0.00343 | 0.00309 | 0.00272 | 0.0024 | 0.0022 | 0.00213 | 0.00219 | 0.00233 | 0.00251 | 0.00267 | 0.00277 | 0.0028 | 0.00276 | 0.00268 | 0.00257 | 0.00246 | 0.00236 | 0.00231 | 0.00231 | 0.00234 | 0.00239 | 0.00243 | 0.00244 | 0.0024 | 0.0023 | 0.00216 | 0.00202 | 0.00189 | 0.00182 | 0.0018 | 0.00185 | 0.00194 | 0.00204 | 0.00211 | 0.00213 | 0.00212 | 0.00211 | 0.00215 | 0.00227 | 0.00248 | 0.00274 | 0.00301 | 0.00324 | 0.0034 | 0.00349 | 0.00352 | 0.0035 | 0.00345 | 0.00338 | 0.00328 | 0.00316 | 0.00301 | 0.00282 | 0.00259 | 0.00235 | 0.00215 | 0.00205 | 0.00205 | 0.00215 | 0.00231 | 0.00247 | 0.00261 | 0.0027 | 0.00273 | 0.0027 | 0.00263 | 0.00257 | 0.00253 | 0.00256 | 0.00267 | 0.00282 | 0.00298 | 0.0031 | 0.00314 | 0.00308 | 0.00294 | 0.00273 | 0.0025 | 0.00229 | 0.00213 | 0.00207 | 0.00207 | 0.00214 | 0.00224 | 0.00237 | 0.00253 | 0.0027 | 0.00287 | 0.00301 | 0.00309 | 0.0031 | 0.00304 | 0.00293 | 0.00285 | 0.00284 | 0.00289 | 0.00301 | 0.00316 | 0.00331 | 0.00346 | 0.00357 | 0.0036 | 0.00355 | 0.00342 | 0.00326 | 0.00313 | 0.00305 | 0.00299 | 0.00292 | 0.00283 | 0.00273 | 0.00262 | 0.00252 | 0.00245 | 0.00245 | 0.00257 | 0.0028 | 0.00311 | 0.00344 | 0.0037 | 0.00385 | 0.00382 | 0.00361 | 0.00325 | 0.00282 | 0.00242 | 0.00216 | 0.0021 | 0.00223 | 0.00249 | 0.00282 | 0.00315 | 0.00342 | 0.00362 | 0.00375 | 0.00385 | 0.00395 | 0.00406 | 0.00417 | 0.00426 | 0.00431 | 0.0043 | 0.00422 | 0.00409 | 0.00395 | 0.00384 | 0.00381 | 0.00387 | 0.00401 | 0.00416 | 0.00429 | 0.00434 | 0.00431 | 0.00421 | 0.00405 | 0.00386 | 0.00369 | 0.00358 | 0.00359 | 0.00374 | 0.00404 | 0.00444 | 0.00485 | 0.00521 | 0.00544 | 0.00553 | 0.0055 | 0.00537 | 0.00521 | 0.00508 | 0.00503 | 0.00506 | 0.00515 | 0.00523 | 0.00523 | 0.00512 | 0.00491 | 0.00464 | 0.00436 | 0.00413 | 0.00398 | 0.00394 | 0.00402 | 0.00422 | 0.00453 | 0.00492 | 0.00531 | 0.00564 | 0.00584 | 0.00589 | 0.00577 | 0.00552 | 0.00519 | 0.00484 | 0.00456 | 0.0044 | 0.00438 | 0.00444 | 0.00454 | 0.00464 | 0.00473 | 0.00481 | 0.00489 | 0.00493 | 0.00493 | 0.00487 | 0.00478 | 0.00465 | 0.00452 | 0.00443 | 0.00443 | 0.00455 | 0.00479 | 0.00508 | 0.00535 | 0.00551 | 0.00554 | 0.0054 | 0.00514 | 0.00481 | 0.00446 | 0.00419 | 0.00402 | 0.00396 | 0.00397 | 0.004 | 0.00404 | 0.00406 | 0.00407 | 0.00406 | 0.00405 | 0.00404 | 0.00402 | 0.004 | 0.00399 | 0.00399 | 0.00398 | 0.00399 | 0.00399 | 0.004 | 0.00402 | 0.00404 | 0.00405 | 0.00406 | 0.00407 | 0.00406 | 0.00405 | 0.00404 | 0.00402 | 0.00399 | 0.00397 | 0.00395 | 0.00394 | 0.00393 | 0.00394 | 0.00394 | 0.00395 | 0.00394 | 0.00393 | 0.0039 | 0.00385 | 0.0038 | 0.00375 | 0.0037 | 0.00367 | 0.00368 | 0.00377 | 0.00395 | 0.00422 | 0.00452 | 0.00479 | 0.00496 | 0.00501 | 0.00493 | 0.00475 | 0.00451 | 0.00429 | 0.00412 | 0.00405 | 0.00405 | 0.0041 | 0.00414 | 0.00415 | 0.0041 | 0.00399 | 0.00385 | 0.0037 | 0.00355 | 0.00346 | 0.00344 | 0.00352 | 0.00372 | 0.00399 | 0.0043 | 0.00456 | 0.00473 | 0.00476 | 0.00464 | 0.00436 | 0.00396 | 0.00353 | 0.00313 | 0.00282 | 0.0026 | 0.00245 | 0.00231 | 0.00218 | 0.00208 | 0.00201 | 0.00199 | 0.00199 | 0.00199 | 0.00196 | 0.00191 | 0.00187 | 0.00192 | 0.00211 | 0.00251 | 0.00313 | 0.00389 | 0.00466 | 0.00529 | 0.00565 | 0.00566 | 0.00533 | 0.00474 | 0.00404 | 0.00338 | 0.00286 | 0.00253 | 0.00237 | 0.00232 | 0.00233 | 0.00235 | 0.00236 | 0.00233 | 0.00226 | 0.00219 | 0.00212 | 0.00207 | 0.00203 | 0.00203 | 0.00208 | 0.00222 | 0.00242 | 0.00264 | 0.00283 | 0.00295 | 0.00298 | 0.00293 | 0.00279 | 0.00255 | 0.00225 | 0.00194 | 0.00169 | 0.00152 | 0.00144 | 0.00141 | 0.0014 | 0.00139 | 0.00136 | 0.00127 | 0.00108 | 0.00081 | 0.00053 | 0.00035 | 0.00036 | 0.0006 | 0.00103 | 0.00158 | 0.00215 | 0.00263 | 0.00295 | 0.00309 | 0.00306 | 0.00293 | 0.00279 | 0.00274 | 0.00279 | 0.00294 | 0.00313 | 0.00331 | 0.00344 | 0.0035 | 0.0035 | 0.00346 | 0.00341 | 0.00333 | 0.00322 | 0.00306 | 0.00286 | 0.00266 | 0.00249 | 0.00237 | 0.0023 | 0.00232 | 0.00243 | 0.00262 | 0.00287 | 0.0031 | 0.00328 | 0.00339 | 0.00346 | 0.00351 | 0.00356 | 0.0036 | 0.00363 | 0.00365 | 0.00365 | 0.00364 | 0.00362 | 0.0036 | 0.00359 | 0.0036 | 0.00363 | 0.00369 | 0.00377 | 0.00387 | 0.00397 | 0.00406 | 0.00413 | 0.00421 | 0.00432 | 0.00445 | 0.0046 | 0.00474 | 0.00486 | 0.00493 | 0.00495 | 0.00493 | 0.00487 | 0.00479 | 0.00472 | 0.00468 | 0.00467 | 0.00467 | 0.00465 | 0.00461 | 0.00454 | 0.00447 | 0.00441 | 0.00437 | 0.00439 | 0.00446 | 0.0046 | 0.0048 | 0.00501 | 0.00518 | 0.00529 | 0.00533 | 0.00533 | 0.00529 | 0.00524 | 0.00518 | 0.00514 | 0.00513 | 0.00515 | 0.00519 | 0.00524 | 0.00528 | 0.00532 | 0.00534 | 0.00534 | 0.00531 | 0.00523 | 0.00513 | 0.00501 | 0.0049 | 0.0048 | 0.00474 | 0.00473 | 0.00479 | 0.00491 | 0.00506 | 0.00521 | 0.00535 | 0.00548 | 0.00558 | 0.00567 | 0.00573 | 0.00577 | 0.00579 | 0.0058 | 0.00582 | 0.00586 | 0.00593 | 0.006 | 0.00606 | 0.00608 | 0.00604 | 0.00595 | 0.00581 | 0.00569 | 0.00564 | 0.00569 | 0.00589 | 0.00623 | 0.00666 | 0.00713 | 0.00759 | 0.00797 | 0.00827 | 0.0085 | 0.00867 | 0.00884 | 0.00899 | 0.00914 | 0.00927 | 0.00935 | 0.00937 | 0.00934 | 0.00928 | 0.0092 | 0.0091 | 0.00899 | 0.00885 | 0.00864 | 0.00835 | 0.008 | 0.00762 | 0.00729 | 0.00709 | 0.0071 | 0.00732 | 0.00772 | 0.00821 | 0.00869 | 0.00906 | 0.00922 | 0.00917 | 0.00891 | 0.00849 | 0.00801 | 0.00755 | 0.00721 | 0.00705 | 0.00707 | 0.00724 | 0.00752 | 0.00786 | 0.00821 | 0.00853 | 0.00876 | 0.00888 | 0.00887 | 0.00877 | 0.00863 | 0.00849 | 0.00837 | 0.00827 | 0.00817 | 0.00805 | 0.00791 | 0.00777 | 0.00764 | 0.00751 | 0.00739 | 0.00729 | 0.0072 | 0.00713 | 0.00709 | 0.00705 | 0.00701 | 0.00696 | 0.00688 | 0.00675 | 0.00654 | 0.00625 | 0.0059 | 0.00554 | 0.00521 | 0.00496 | 0.00483 | 0.00482 | 0.00493 | 0.0051 | 0.00527 | 0.00539 | 0.00542 | 0.00539 | 0.00531 | 0.00523 | 0.00517 | 0.00513 | 0.00509 | 0.00507 | 0.00506 | 0.00504 | 0.00502 | 0.00499 | 0.00495 | 0.00492 | 0.00488 | 0.00487 | 0.00488 | 0.00491 | 0.00493 | 0.00488 | 0.0047 | 0.00438 | 0.00398 | 0.00356 | 0.00321 | 0.00295 | 0.00285 | 0.00293 | 0.00319 | 0.0036 | 0.00405 | 0.00445 | 0.00473 | 0.00489 | 0.00497 | 0.00497 | 0.00494 | 0.00489 | 0.00483 | 0.00478 | 0.00475 | 0.00475 | 0.00476 | 0.00478 | 0.00481 | 0.00484 | 0.00488 | 0.00491 | 0.00491 | 0.00489 | 0.00484 | 0.00477 | 0.00469 | 0.00463 | 0.00458 | 0.00455 | 0.00455 | 0.00455 | 0.00455 | 0.00455 | 0.00455 | 0.00457 | 0.0046 | 0.00464 | 0.00469 | 0.00474 | 0.0048 | 0.00484 | 0.00486 | 0.00485 | 0.0048 | 0.00474 | 0.00469 | 0.00465 | 0.00462 | 0.00459 | 0.00455 | 0.0045 | 0.00446 | 0.00441 | 0.00434 | 0.00426 | 0.00418 | 0.0041 | 0.00405 | 0.00402 | 0.00401 | 0.00402 | 0.00403 | 0.00405 | 0.00407 | 0.00406 | 0.00402 | 0.00394 | 0.00385 | 0.00378 | 0.00374 | 0.00374 | 0.00378 | 0.00386 | 0.00396 | 0.00408 | 0.00419 | 0.00429 | 0.00436 | 0.00439 | 0.00441 | 0.00443 | 0.00445 | 0.00447 | 0.0045 | 0.00454 | 0.00458 | 0.00463 | 0.00467 | 0.0047 | 0.00472 | 0.00474 | 0.00475 | 0.00477 | 0.00479 | 0.00483 | 0.0049 | 0.00499 | 0.0051 | 0.00524 | 0.00539 | 0.00555 | 0.00571 | 0.00588 | 0.00604 | 0.00619 | 0.00633 | 0.00646 | 0.00657 | 0.00667 | 0.00676 | 0.00684 | 0.00691 | 0.00697 | 0.00703 | 0.00709 | 0.00715 | 0.00718 | 0.00721 | 0.00725 | 0.00731 | 0.00738 | 0.00744 | 0.00748 | 0.00748 | 0.00743 | 0.00735 | 0.00722 | 0.00704 | 0.00683 | 0.00667 | 0.00662 | 0.00669 | 0.00684 | 0.00698 | 0.00705 | 0.00703 | 0.00694 | 0.00679 | 0.00659 | 0.00637 | 0.00618 | 0.00608 | 0.0061 | 0.00622 | 0.00638 | 0.00653 | 0.00664 | 0.00673 | 0.00679 | 0.00682 | 0.00684 | 0.00684 | 0.00681 | 0.00675 | 0.00667 | 0.00656 | 0.00645 | 0.00633 | 0.00622 | 0.0061 | 0.00599 | 0.00589 | 0.00578 | 0.00566 | 0.00554 | 0.0054 | 0.00525 | 0.00511 | 0.00496 | 0.00483 | 0.0047 | 0.00456 | 0.00442 | 0.00428 | 0.00415 | 0.00403 | 0.00394 | 0.00387 | 0.00382 | 0.00379 | 0.00378 | 0.00378 | 0.00378 | 0.00377 | 0.00374 | 0.00371 | 0.00368 | 0.00365 | 0.00362 | 0.00358 | 0.00355 | 0.0035 | 0.00345 | 0.00339 | 0.00333 | 0.00327 | 0.0032 | 0.00313 | 0.00307 | 0.00302 | 0.00297 | 0.00293 | 0.00289 | 0.00284 | 0.00279 | 0.00273 | 0.00268 | 0.00261 | 0.00254 | 0.00249 | 0.00245 | 0.00243 | 0.00242 | 0.00242 | 0.00243 | 0.00246 | 0.0025 | 0.00254 | 0.00257 | 0.00258 | 0.00259 | 0.0026 | 0.0026 | 0.00259 | 0.00259 | 0.00259 | 0.00263 | 0.0027 | 0.0028 | 0.00294 | 0.0031 | 0.00328 | 0.00346 | 0.00366 | 0.00386 | 0.00406 | 0.00427 | 0.00447 | 0.00469 | 0.00491 | 0.00513 | 0.00535 | 0.00555 | 0.00572 | 0.00586 | 0.00597 | 0.00605 | 0.0061 | 0.00612 | 0.00612 | 0.00611 | 0.00608 | 0.00604 | 0.00599 | 0.00593 | 0.00586 | 0.00578 | 0.00569 | 0.00559 | 0.0055 | 0.0054 | 0.00532 | 0.00524 | 0.00517 | 0.0051 | 0.00503 | 0.00496 | 0.00489 | 0.00482 | 0.00475 | 0.00467 | 0.00459 | 0.00451 | 0.00444 | 0.00438 | 0.00434 | 0.00431 | 0.00429 | 0.00428 | 0.00428 | 0.00431 | 0.00435 | 0.00441 | 0.00448 | 0.00456 | 0.00465 | 0.00476 | 0.00488 | 0.00499 | 0.00511 | 0.00523 | 0.00536 | 0.00552 | 0.00569 | 0.00588 | 0.00608 | 0.00629 | 0.00649 | 0.0067 | 0.0069 | 0.00709 | 0.00728 | 0.00746 | 0.00765 | 0.00783 | 0.00803 | 0.00824 | 0.00847 | 0.00873 | 0.00903 | 0.00935 | 0.00969 | 0.01004 | 0.01039 | 0.01073 | 0.01107 | 0.01139 | 0.0117 | 0.01198 | 0.01225 | 0.0125 | 0.01273 | 0.01294 | 0.01314 | 0.01331 | 0.01349 | 0.01366 | 0.01384 | 0.01401 | 0.01415 | 0.01423 | 0.01426 | 0.01423 | 0.01416 | 0.01407 | 0.01395 | 0.01382 | 0.01371 | 0.01364 | 0.01361 | 0.01362 | 0.0137 | 0.01386 | 0.01413 | 0.0145 | 0.01495 | 0.01544 | 0.01595 | 0.01645 | 0.01694 | 0.01738 | 0.01779 | 0.01817 | 0.01856 | 0.01899 | 0.01945 | 0.01995 | 0.02047 | 0.02102 | 0.02159 | 0.02217 | 0.02274 | 0.0233 | 0.02381 | 0.02428 | 0.02468 | 0.02502 | 0.02528 | 0.02546 | 0.02556 | 0.02556 | 0.02546 | 0.02531 | 0.02519 | 0.02523 | 0.02556 | 0.02617 | 0.02697 | 0.02782 | 0.0286 | 0.0292 | 0.02955 | 0.02959 | 0.02935 | 0.02892 | 0.02849 | 0.02827 | 0.0284 | 0.02883 | 0.02945 | 0.03011 | 0.03072 | 0.0312 | 0.03153 | 0.0317 | 0.0317 | 0.03159 | 0.03143 | 0.03128 | 0.03118 | 0.0311 | 0.03099 | 0.03085 | 0.03068 | 0.03047 | 0.03023 | 0.02997 | 0.02968 | 0.02939 | 0.02908 | 0.02876 | 0.02842 | 0.02806 | 0.0277 | 0.02738 | 0.02714 | 0.027 | 0.02693 | 0.02689 | 0.02681 | 0.02666 | 0.02644 | 0.02613 | 0.02575 | 0.02528 | 0.02473 | 0.02415 | 0.0236 | 0.02321 | 0.02303 | 0.02307 | 0.02322 | 0.02337 | 0.02345 | 0.02339 | 0.02317 | 0.02278 | 0.0222 | 0.02149 | 0.02075 | 0.02012 | 0.01968 | 0.01941 | 0.01924 | 0.01911 | 0.01897 | 0.01883 | 0.01868 | 0.01851 | 0.01832 | 0.01811 | 0.0179 | 0.01769 | 0.01746 | 0.01722 | 0.01698 | 0.01673 | 0.01648 | 0.01623 | 0.01598 | 0.01573 | 0.0155 | 0.01529 | 0.01509 | 0.01489 | 0.01469 | 0.01449 | 0.01428 | 0.01407 | 0.01387 | 0.01367 | 0.01349 | 0.01332 | 0.01316 | 0.01301 | 0.01285 | 0.0127 | 0.01255 | 0.01242 | 0.0123 | 0.0122 | 0.01211 | 0.01202 | 0.01192 | 0.01183 | 0.01173 | 0.01162 | 0.01152 | 0.01141 | 0.01132 | 0.01123 | 0.01116 | 0.01108 | 0.01099 | 0.01087 | 0.01073 | 0.01057 | 0.01039 | 0.01018 | 0.00996 | 0.00973 | 0.00949 | 0.00926 | 0.00904 | 0.00883 | 0.00863 | 0.00844 | 0.00827 | 0.00812 | 0.00799 | 0.00788 | 0.00777 | 0.00767 | 0.00756 | 0.00746 | 0.00734 | 0.00722 | 0.00711 | 0.00701 | 0.00691 | 0.00681 | 0.00673 | 0.00665 | 0.00657 | 0.00648 | 0.00638 | 0.00626 | 0.00615 | 0.00603 | 0.00592 | 0.00582 | 0.00572 | 0.00562 | 0.00554 | 0.00545 | 0.00537 | 0.00528 | 0.00517 | 0.00507 | 0.00497 | 0.00487 | 0.00477 | 0.00467 | 0.00458 | 0.0045 | 0.00442 | 0.00435 | 0.00429 | 0.00424 | 0.00419 | 0.00415 | 0.00411 | 0.00407 | 0.00403 | 0.00399 | 0.00396 | 0.00392 | 0.00389 | 0.00385 | 0.00382 | 0.00378 | 0.00374 | 0.00371 | 0.00367 | 0.00364 | 0.00361 | 0.00357 | 0.00354 | 0.00352 | 0.00349 | 0.00345 | 0.00341 | 0.00338 | 0.00336 | 0.00336 | 0.00335 | 0.00334 | 0.00332 | 0.0033 | 0.00329 | 0.00329 | 0.00329 | 0.0033 | 0.00329 | 0.00329 | 0.0033 | 0.00332 | 0.00333 | 0.00335 | 0.00338 | 0.00341 | 0.00347 | 0.00353 | 0.00361 | 0.00369 | 0.00377 | 0.00384 | 0.00392 | 0.004 | 0.00408 | 0.00417 | 0.00427 | 0.00438 | 0.00451 | 0.00466 | 0.00481 | 0.00496 | 0.0051 | 0.00524 | 0.00536 | 0.00548 | 0.00557 | 0.00566 | 0.00573 | 0.00578 | 0.00582 | 0.00583 | 0.00583 | 0.00582 | 0.00584 | 0.00588 | 0.00594 | 0.00597 | 0.00598 | 0.00593 | 0.00585 | 0.00573 | 0.00557 | 0.00538 | 0.0052 | 0.00504 | 0.00495 | 0.00491 | 0.00489 | 0.00487 | 0.00484 | 0.00485 | 0.0049 | 0.00498 | 0.00505 | 0.00506 | 0.00502 | 0.00493 | 0.00481 | 0.00467 | 0.00451 | 0.00435 | 0.00421 | 0.00415 | 0.00416 | 0.0042 | 0.00423 | 0.00426 | 0.00426 | 0.00425 | 0.00423 | 0.0042 | 0.00415 | 0.00408 | 0.00401 | 0.00393 | 0.00385 | 0.00376 | 0.00368 | 0.00359 | 0.00351 | 0.00342 | 0.00333 | 0.00323 | 0.00312 | 0.00302 | 0.00291 | 0.0028 | 0.00269 | 0.00257 | 0.00246 | 0.00235 | 0.00225 | 0.00217 | 0.00211 | 0.00207 | 0.00205 | 0.00203 | 0.00203 | 0.00202 | 0.002 | 0.00196 | 0.00191 | 0.00186 | 0.00182 | 0.00178 | 0.00176 | 0.00173 | 0.00171 | 0.00169 | 0.00167 | 0.00165 | 0.00163 | 0.00162 | 0.00162 | 0.00162 | 0.00162 | 0.00162 | 0.00163 | 0.00163 | 0.00162 | 0.0016 | 0.00158 | 0.00156 | 0.00153 | 0.00152 | 0.0015 | 0.00148 | 0.00146 | 0.00146 | 0.00145 | 0.00145 | 0.00145 | 0.00145 | 0.00146 | 0.00147 | 0.0015 | 0.00153 | 0.00158 | 0.00162 | 0.00166 | 0.00169 | 0.00171 | 0.00172 | 0.00172 | 0.00171 | 0.00169 | 0.00168 | 0.00168 | 0.00169 | 0.00171 | 0.00173 | 0.00175 | 0.00177 | 0.00179 | 0.0018 | 0.00179 | 0.00177 | 0.00174 | 0.00172 | 0.00171 | 0.00171 | 0.00173 | 0.00177 | 0.00181 | 0.00185 | 0.00187 | 0.00188 | 0.00188 | 0.00187 | 0.00185 | 0.00182 | 0.0018 | 0.00179 | 0.0018 | 0.00181 | 0.00183 | 0.00185 | 0.00187 | 0.00189 | 0.0019 | 0.00192 | 0.00193 | 0.00192 | 0.0019 | 0.00188 | 0.00186 | 0.00185 | 0.00184 | 0.00182 | 0.0018 | 0.00179 | 0.00179 | 0.00178 | 0.00177 | 0.00177 | 0.00177 | 0.00178 | 0.0018 | 0.00182 | 0.00184 | 0.00184 | 0.00185 | 0.00185 | 0.00186 | 0.00186 | 0.00187 | 0.00188 | 0.00189 | 0.0019 | 0.00191 | 0.00191 | 0.00192 | 0.00192 | 0.00192 | 0.00192 | 0.00192 | 0.00193 | 0.00194 | 0.00196 | 0.00197 | 0.00199 | 0.002 | 0.00202 | 0.00203 | 0.00204 | 0.00204 | 0.00205 | 0.00205 | 0.00206 | 0.00208 | 0.0021 | 0.00213 | 0.00216 | 0.0022 | 0.00223 | 0.00226 | 0.00229 | 0.0023 | 0.00231 | 0.0023 | 0.00228 | 0.00228 | 0.00228 | 0.0023 | 0.00233 | 0.00237 | 0.00242 | 0.00248 | 0.00254 | 0.00259 | 0.00262 | 0.00264 | 0.00267 | 0.00269 | 0.00271 | 0.00271 | 0.00272 | 0.00274 | 0.00278 | 0.00283 | 0.00288 | 0.00291 | 0.00295 | 0.00299 | 0.00304 | 0.0031 | 0.00315 | 0.0032 | 0.00325 | 0.00332 | 0.0034 | 0.00347 | 0.00353 | 0.00359 | 0.00362 | 0.00364 | 0.00365 | 0.00367 | 0.0037 | 0.00374 | 0.00379 | 0.00385 | 0.0039 | 0.00394 | 0.00399 | 0.00403 | 0.00406 | 0.00407 | 0.00409 | 0.00413 | 0.00419 | 0.00426 | 0.00433 | 0.00438 | 0.00439 | 0.00438 | 0.00433 | 0.00428 | 0.00422 | 0.00416 | 0.00412 | 0.00411 | 0.00412 | 0.00415 | 0.00417 | 0.00417 | 0.00415 | 0.00413 | 0.0041 | 0.00408 | 0.00406 | 0.00403 | 0.00402 | 0.00402 | 0.00402 | 0.00402 | 0.00399 | 0.00393 | 0.00387 | 0.00382 | 0.0038 | 0.0038 | 0.00381 | 0.00383 | 0.00388 | 0.00394 | 0.00403 | 0.00412 | 0.00422 | 0.00433 | 0.00443 | 0.00454 | 0.00464 | 0.00476 | 0.00486 | 0.00496 | 0.00504 | 0.0051 | 0.00518 | 0.00527 | 0.00541 | 0.00558 | 0.00572 | 0.00564 | 0.00522 | 0.00471 | 0.00466 | 0.00509 | 0.00559 | 0.00597 | 0.00629 | 0.00663 | 0.007 | 0.00731 | 0.00741 | 0.00717 | 0.0067 | 0.00644 | 0.00668 | 0.00708 | 0.00724 | 0.00721 | 0.00713 | 0.00706 | 0.007 | 0.00691 | 0.00682 | 0.00672 | 0.00664 | 0.00656 | 0.00649 | 0.00642 | 0.00635 | 0.00629 | 0.00623 | 0.00619 | 0.00615 | 0.00612 | 0.00611 | 0.00613 | 0.00616 | 0.00621 | 0.00627 | 0.00634 | 0.00641 | 0.00647 | 0.0065 | 0.00652 | 0.00653 | 0.00656 | 0.00659 | 0.00664 | 0.00669 | 0.00674 | 0.0068 | 0.00685 | 0.00691 | 0.00697 | 0.00705 | 0.00716 | 0.00731 | 0.00748 | 0.00765 | 0.00782 | 0.00796 | 0.00807 | 0.00812 | 0.00813 | 0.00812 | 0.00813 | 0.00817 | 0.00825 | 0.00837 | 0.00851 | 0.00866 | 0.00883 | 0.00898 | 0.00907 | 0.00911 | 0.00911 | 0.00911 | 0.00913 | 0.00918 | 0.00926 | 0.00936 | 0.00949 | 0.00963 | 0.00976 | 0.00986 | 0.00993 | 0.00998 | 0.01001 | 0.01003 | 0.01003 | 0.01001 | 0.00997 | 0.00993 | 0.00989 | 0.00986 | 0.00983 | 0.00979 | 0.00975 | 0.00971 | 0.00968 | 0.00966 | 0.00966 | 0.00967 | 0.00969 | 0.00974 | 0.00981 | 0.00991 | 0.00999 | 0.01003 | 0.00999 | 0.00992 | 0.00984 | 0.00978 | 0.00975 | 0.00975 | 0.00981 | 0.00991 | 0.01003 | 0.01014 | 0.01019 | 0.01018 | 0.01012 | 0.01005 | 0.00998 | 0.00991 | 0.00981 | 0.00974 | 0.00971 | 0.00975 | 0.00982 | 0.00986 | 0.00987 | 0.00985 | 0.00985 | 0.00988 | 0.00991 | 0.00991 | 0.0099 | 0.0099 | 0.00993 | 0.00998 | 0.01003 | 0.01005 | 0.01005 | 0.01005 | 0.01009 | 0.01016 | 0.01026 | 0.01038 | 0.0105 | 0.0106 | 0.0107 | 0.01079 | 0.0109 | 0.01103 | 0.01117 | 0.0113 | 0.01142 | 0.01151 | 0.01156 | 0.01158 | 0.01154 | 0.01145 | 0.01135 | 0.01124 | 0.01114 | 0.01105 | 0.01094 | 0.01081 | 0.01067 | 0.01053 | 0.01038 | 0.01022 | 0.01006 | 0.00992 | 0.00984 | 0.0098 | 0.00982 | 0.00986 | 0.00991 | 0.00996 | 0.01001 | 0.01003 | 0.01 | 0.00993 | 0.00982 | 0.00971 | 0.00963 | 0.00959 | 0.00958 | 0.00959 | 0.0096 | 0.00963 | 0.00967 | 0.00973 | 0.00978 | 0.00982 | 0.00985 | 0.00988 | 0.0099 | 0.00986 | 0.00975 | 0.0096 | 0.00945 | 0.00935 | 0.00934 | 0.0094 | 0.00953 | 0.00969 | 0.00985 | 0.00994 | 0.00994 | 0.00981 | 0.00957 | 0.00927 | 0.00899 | 0.00878 | 0.00868 | 0.00868 | 0.00878 | 0.00894 | 0.00911 | 0.00925 | 0.00931 | 0.00932 | 0.00928 | 0.00921 | 0.00914 | 0.00906 | 0.00901 | 0.00899 | 0.00902 | 0.00907 | 0.00908 | 0.00901 | 0.00886 | 0.00869 | 0.00856 | 0.00848 | 0.00845 | 0.00849 | 0.0086 | 0.00875 | 0.00891 | 0.00904 | 0.00908 | 0.00903 | 0.00891 | 0.00873 | 0.00853 | 0.00835 | 0.00821 | 0.00814 | 0.00815 | 0.00821 | 0.00831 | 0.00841 | 0.00851 | 0.00859 | 0.00864 | 0.00863 | 0.00854 | 0.00841 | 0.00826 | 0.00811 | 0.00801 | 0.00795 | 0.00794 | 0.00795 | 0.00796 | 0.00794 | 0.00791 | 0.00788 | 0.00785 | 0.0078 | 0.0077 | 0.00753 | 0.00733 | 0.00715 | 0.00702 | 0.00689 | 0.0067 | 0.00646 | 0.00622 | 0.00609 | 0.0061 | 0.00625 | 0.00647 | 0.00675 | 0.00708 | 0.00742 | 0.00774 | 0.00797 | 0.00806 | 0.00803 | 0.00788 | 0.00764 | 0.00735 | 0.00706 | 0.00683 | 0.00668 | 0.00662 | 0.00658 | 0.00654 | 0.0065 | 0.00648 | 0.00648 | 0.00651 | 0.00654 | 0.00659 | 0.00665 | 0.00671 | 0.00676 | 0.00678 | 0.00676 | 0.00669 | 0.00662 | 0.00659 | 0.00668 | 0.00689 | 0.00723 | 0.00764 | 0.00806 | 0.00843 | 0.00875 | 0.009 | 0.00914 | 0.00915 | 0.00904 | 0.00887 | 0.00872 | 0.00862 | 0.0086 | 0.00865 | 0.00873 | 0.00883 | 0.00891 | 0.00891 | 0.00883 | 0.00866 | 0.00839 | 0.00807 | 0.00771 | 0.00734 | 0.00697 | 0.00661 | 0.00628 | 0.00604 | 0.0059 | 0.00582 | 0.0057 | 0.00542 | 0.00497 | 0.00443 | 0.00392 | 0.00354 | 0.00336 | 0.00343 | 0.00377 | 0.00437 | 0.00512 | 0.00585 | 0.00639 | 0.00665 | 0.00669 | 0.0066 | 0.00649 | 0.00641 | 0.00641 | 0.0065 | 0.00666 | 0.00685 | 0.00702 | 0.00712 | 0.00711 | 0.00696 | 0.00663 | 0.00663 | 0.00663 | 0.00663 | 0.00663 | 0.00663 | 0.00663
SR3-3 | 0.00068 | 0.00068 | 0.068% | 0.00068 | 0.00068 | 0.00068 | 0.00068 | 0.0007 | 0.0007 | 0.00069 | 0.00068 | 0.00066 | 0.00064 | 0.00063 | 0.00063 | 0.00063 | 0.00065 | 0.00068 | 0.00072 | 0.00077 | 0.0008 | 0.00082 | 0.00082 | 0.00081 | 0.00078 | 0.00075 | 0.00072 | 0.0007 | 0.00068 | 0.00067 | 0.00067 | 0.00069 | 0.00071 | 0.00073 | 0.00074 | 0.00074 | 0.00074 | 0.00073 | 0.00073 | 0.00072 | 0.00071 | 0.00071 | 0.00072 | 0.00075 | 0.00077 | 0.00079 | 0.00079 | 0.00076 | 0.00071 | 0.00065 | 0.0006 | 0.00056 | 0.00055 | 0.00056 | 0.0006 | 0.00065 | 0.0007 | 0.00075 | 0.00079 | 0.00082 | 0.00085 | 0.00088 | 0.00094 | 0.001 | 0.00105 | 0.00106 | 0.00101 | 0.00089 | 0.00072 | 0.00054 | 0.00038 | 0.00026 | 0.00022 | 0.00024 | 0.00032 | 0.00043 | 0.00054 | 0.00063 | 0.00068 | 0.0007 | 0.0007 | 0.0007 | 0.00072 | 0.00076 | 0.00081 | 0.00086 | 0.00089 | 0.0009 | 0.00087 | 0.00082 | 0.00076 | 0.00069 | 0.00063 | 0.0006 | 0.00058 | 0.00059 | 0.00063 | 0.0007 | 0.00079 | 0.00087 | 0.00094 | 0.00097 | 0.00098 | 0.00097 | 0.00096 | 0.00095 | 0.00093 | 0.0009 | 0.00086 | 0.00081 | 0.00074 | 0.00066 | 0.00056 | 0.00047 | 0.0004 | 0.00038 | 0.00041 | 0.00049 | 0.00059 | 0.00071 | 0.00081 | 0.0009 | 0.00097 | 0.00102 | 0.00106 | 0.0011 | 0.00114 | 0.00118 | 0.00119 | 0.00116 | 0.00107 | 0.00092 | 0.00073 | 0.00053 | 0.00035 | 0.00021 | 0.00014 | 0.00012 | 0.00016 | 0.00025 | 0.00035 | 0.00046 | 0.00056 | 0.00065 | 0.00073 | 0.00081 | 0.00088 | 0.0009 | 0.00089 | 0.00083 | 0.00074 | 0.00064 | 0.00054 | 0.00046 | 0.00041 | 0.00038 | 0.00038 | 0.0004 | 0.00042 | 0.00045 | 0.00048 | 0.0005 | 0.0005 | 0.00048 | 0.00045 | 0.00041 | 0.00038 | 0.00037 | 0.00039 | 0.00045 | 0.00052 | 0.0006 | 0.00065 | 0.00066 | 0.00065 | 0.00061 | 0.00054 | 0.00044 | 0.00033 | 0.00023 | 0.00016 | 0.00015 | 0.00021 | 0.0003 | 0.00043 | 0.00057 | 0.00071 | 0.0008 | 0.00083 | 0.00077 | 0.00066 | 0.00052 | 0.0004 | 0.0003 | 0.00024 | 0.00021 | 0.00021 | 0.00027 | 0.00039 | 0.00057 | 0.00076 | 0.00091 | 0.00101 | 0.00105 | 0.001 | 0.00089 | 0.00072 | 0.00052 | 0.00036 | 0.00028 | 0.00032 | 0.00044 | 0.0006 | 0.00075 | 0.00087 | 0.00096 | 0.00101 | 0.00104 | 0.00105 | 0.00106 | 0.00107 | 0.0011 | 0.00113 | 0.00117 | 0.00119 | 0.00118 | 0.00115 | 0.00109 | 0.00103 | 0.00097 | 0.00093 | 0.00089 | 0.00087 | 0.00086 | 0.00088 | 0.00092 | 0.00097 | 0.00101 | 0.00105 | 0.00107 | 0.00108 | 0.0011 | 0.00115 | 0.00123 | 0.00134 | 0.00144 | 0.00152 | 0.00156 | 0.00155 | 0.00149 | 0.00142 | 0.00133 | 0.00125 | 0.00118 | 0.00115 | 0.00115 | 0.00115 | 0.00113 | 0.00109 | 0.00102 | 0.00097 | 0.00096 | 0.001 | 0.0011 | 0.00122 | 0.00133 | 0.00139 | 0.00141 | 0.00139 | 0.00138 | 0.00139 | 0.00144 | 0.00153 | 0.00164 | 0.00174 | 0.00183 | 0.00188 | 0.00186 | 0.00179 | 0.00167 | 0.00153 | 0.00142 | 0.00134 | 0.0013 | 0.00129 | 0.00128 | 0.00128 | 0.00128 | 0.0013 | 0.00133 | 0.00136 | 0.00141 | 0.00145 | 0.00151 | 0.00157 | 0.00163 | 0.00168 | 0.0017 | 0.00171 | 0.0017 | 0.00169 | 0.00169 | 0.00172 | 0.00176 | 0.0018 | 0.00183 | 0.00184 | 0.00182 | 0.00177 | 0.00169 | 0.00161 | 0.00154 | 0.0015 | 0.00151 | 0.00157 | 0.00165 | 0.00173 | 0.00179 | 0.0018 | 0.00177 | 0.00172 | 0.00165 | 0.00157 | 0.00148 | 0.00141 | 0.00137 | 0.00136 | 0.00137 | 0.00142 | 0.00148 | 0.00154 | 0.00159 | 0.00162 | 0.00161 | 0.00156 | 0.00146 | 0.00132 | 0.00116 | 0.00101 | 0.00093 | 0.00094 | 0.00104 | 0.0012 | 0.00137 | 0.00151 | 0.00159 | 0.00158 | 0.00147 | 0.00127 | 0.00101 | 0.00074 | 0.00049 | 0.00029 | 0.00015 | 6e-05 | 2e-05 | 2e-05 | 6e-05 | 0.00013 | 0.00023 | 0.00036 | 0.00052 | 0.0007 | 0.00088 | 0.00101 | 0.00109 | 0.00111 | 0.00109 | 0.00104 | 0.00098 | 0.00093 | 0.0009 | 0.00091 | 0.00098 | 0.0011 | 0.00125 | 0.00142 | 0.00157 | 0.00169 | 0.00179 | 0.00186 | 0.0019 | 0.00192 | 0.00191 | 0.00189 | 0.00187 | 0.00185 | 0.00184 | 0.00183 | 0.00181 | 0.00177 | 0.0017 | 0.00161 | 0.0015 | 0.0014 | 0.00133 | 0.00135 | 0.00146 | 0.00166 | 0.00192 | 0.00218 | 0.00243 | 0.0026 | 0.00269 | 0.00268 | 0.0026 | 0.00247 | 0.00236 | 0.00231 | 0.00232 | 0.00238 | 0.00248 | 0.00257 | 0.00264 | 0.00269 | 0.00272 | 0.00275 | 0.00278 | 0.00283 | 0.0029 | 0.00298 | 0.00308 | 0.00316 | 0.00325 | 0.00334 | 0.00345 | 0.0036 | 0.00376 | 0.00391 | 0.00401 | 0.00404 | 0.00399 | 0.00385 | 0.00366 | 0.00344 | 0.00323 | 0.00308 | 0.00299 | 0.00298 | 0.00301 | 0.00307 | 0.00314 | 0.00318 | 0.00319 | 0.00321 | 0.00325 | 0.00334 | 0.00349 | 0.00364 | 0.00372 | 0.00371 | 0.00361 | 0.00346 | 0.00329 | 0.00314 | 0.00303 | 0.00299 | 0.00301 | 0.0031 | 0.00321 | 0.00327 | 0.00325 | 0.00318 | 0.00307 | 0.00298 | 0.00295 | 0.00299 | 0.00307 | 0.00318 | 0.00326 | 0.00332 | 0.00335 | 0.00337 | 0.00337 | 0.00337 | 0.00335 | 0.0033 | 0.00322 | 0.00312 | 0.00302 | 0.00294 | 0.00293 | 0.00299 | 0.0031 | 0.00324 | 0.00336 | 0.00342 | 0.00337 | 0.00321 | 0.00296 | 0.00266 | 0.00239 | 0.00219 | 0.0021 | 0.00211 | 0.00219 | 0.0023 | 0.00241 | 0.0025 | 0.00256 | 0.00259 | 0.00259 | 0.00258 | 0.00257 | 0.00256 | 0.00256 | 0.00256 | 0.00256 | 0.00255 | 0.00255 | 0.00255 | 0.00259 | 0.00263 | 0.00267 | 0.00267 | 0.00262 | 0.00255 | 0.00245 | 0.00234 | 0.00224 | 0.00216 | 0.00213 | 0.00214 | 0.00221 | 0.0023 | 0.00238 | 0.00242 | 0.00242 | 0.00238 | 0.0023 | 0.00221 | 0.00211 | 0.00203 | 0.00197 | 0.00192 | 0.00188 | 0.00184 | 0.00178 | 0.00171 | 0.00162 | 0.00154 | 0.00147 | 0.00141 | 0.00139 | 0.0014 | 0.00143 | 0.00149 | 0.00158 | 0.00168 | 0.00179 | 0.00193 | 0.00208 | 0.00226 | 0.00244 | 0.00259 | 0.00271 | 0.00278 | 0.0028 | 0.00278 | 0.00273 | 0.00266 | 0.00258 | 0.0025 | 0.00244 | 0.00239 | 0.00235 | 0.00234 | 0.00235 | 0.00236 | 0.00238 | 0.00237 | 0.00232 | 0.00223 | 0.00211 | 0.00199 | 0.0019 | 0.00184 | 0.00184 | 0.00189 | 0.00199 | 0.00212 | 0.00225 | 0.00236 | 0.00242 | 0.00245 | 0.00246 | 0.00246 | 0.00247 | 0.00249 | 0.00252 | 0.00254 | 0.00255 | 0.00254 | 0.00252 | 0.0025 | 0.00247 | 0.00245 | 0.00245 | 0.00246 | 0.00247 | 0.00246 | 0.00242 | 0.00236 | 0.0023 | 0.00225 | 0.00223 | 0.00223 | 0.00227 | 0.00233 | 0.00239 | 0.00244 | 0.00247 | 0.00247 | 0.00246 | 0.00245 | 0.00246 | 0.00248 | 0.00252 | 0.00257 | 0.00261 | 0.00265 | 0.00266 | 0.00267 | 0.00267 | 0.00268 | 0.00267 | 0.00265 | 0.0026 | 0.00251 | 0.00238 | 0.00224 | 0.00212 | 0.00202 | 0.00197 | 0.00198 | 0.00204 | 0.00213 | 0.00225 | 0.00236 | 0.00245 | 0.00252 | 0.00257 | 0.0026 | 0.00261 | 0.00261 | 0.0026 | 0.00259 | 0.00257 | 0.00257 | 0.00257 | 0.0026 | 0.00265 | 0.00273 | 0.00281 | 0.00288 | 0.00292 | 0.00292 | 0.00286 | 0.00276 | 0.00264 | 0.00252 | 0.00241 | 0.00233 | 0.00229 | 0.00229 | 0.00234 | 0.00242 | 0.00252 | 0.0026 | 0.00268 | 0.00274 | 0.00278 | 0.00281 | 0.00283 | 0.00284 | 0.00284 | 0.00286 | 0.00288 | 0.00291 | 0.00294 | 0.00295 | 0.00295 | 0.00293 | 0.00291 | 0.00289 | 0.00287 | 0.00287 | 0.00289 | 0.00291 | 0.00292 | 0.00289 | 0.00283 | 0.00275 | 0.00266 | 0.0026 | 0.00257 | 0.00259 | 0.00266 | 0.00277 | 0.00288 | 0.00299 | 0.00305 | 0.00308 | 0.00307 | 0.00305 | 0.00303 | 0.003 | 0.00298 | 0.00298 | 0.00298 | 0.00297 | 0.00296 | 0.00295 | 0.00293 | 0.00293 | 0.00293 | 0.00295 | 0.00298 | 0.00303 | 0.00307 | 0.0031 | 0.00311 | 0.0031 | 0.00307 | 0.00305 | 0.00303 | 0.00303 | 0.00304 | 0.00306 | 0.00309 | 0.00311 | 0.00313 | 0.00313 | 0.00312 | 0.00311 | 0.0031 | 0.0031 | 0.0031 | 0.00311 | 0.00311 | 0.00311 | 0.00309 | 0.00307 | 0.00306 | 0.00307 | 0.00309 | 0.00313 | 0.00316 | 0.00318 | 0.00319 | 0.00319 | 0.00317 | 0.00314 | 0.0031 | 0.00307 | 0.00305 | 0.00305 | 0.00306 | 0.00308 | 0.00311 | 0.00314 | 0.00317 | 0.0032 | 0.00323 | 0.00325 | 0.00327 | 0.00331 | 0.00334 | 0.00336 | 0.00336 | 0.00335 | 0.00333 | 0.00331 | 0.00329 | 0.00327 | 0.00325 | 0.00324 | 0.00325 | 0.00327 | 0.00328 | 0.00329 | 0.00329 | 0.00329 | 0.0033 | 0.00331 | 0.00332 | 0.00332 | 0.00333 | 0.00332 | 0.00332 | 0.00332 | 0.00332 | 0.00332 | 0.00332 | 0.00333 | 0.00333 | 0.00334 | 0.00335 | 0.00336 | 0.00337 | 0.00338 | 0.00338 | 0.00339 | 0.0034 | 0.00341 | 0.00341 | 0.00339 | 0.00335 | 0.00332 | 0.0033 | 0.00329 | 0.00328 | 0.00329 | 0.0033 | 0.00333 | 0.00337 | 0.00339 | 0.0034 | 0.0034 | 0.00339 | 0.00339 | 0.00338 | 0.00338 | 0.00337 | 0.00337 | 0.00337 | 0.00338 | 0.00339 | 0.0034 | 0.00341 | 0.00341 | 0.00342 | 0.00343 | 0.00343 | 0.00344 | 0.00343 | 0.00342 | 0.0034 | 0.00337 | 0.00334 | 0.00331 | 0.00329 | 0.00328 | 0.00325 | 0.00323 | 0.00321 | 0.00321 | 0.00322 | 0.00323 | 0.00325 | 0.00329 | 0.00334 | 0.0034 | 0.00346 | 0.0035 | 0.00351 | 0.00351 | 0.0035 | 0.00349 | 0.00349 | 0.00349 | 0.00349 | 0.00348 | 0.00348 | 0.00348 | 0.00348 | 0.00348 | 0.00348 | 0.00348 | 0.00349 | 0.0035 | 0.00353 | 0.00357 | 0.0036 | 0.00363 | 0.00364 | 0.00364 | 0.00363 | 0.00359 | 0.00355 | 0.00351 | 0.00346 | 0.00343 | 0.00341 | 0.0034 | 0.0034 | 0.0034 | 0.00341 | 0.00342 | 0.00344 | 0.00346 | 0.00349 | 0.00353 | 0.00356 | 0.00359 | 0.0036 | 0.00361 | 0.0036 | 0.00359 | 0.0036 | 0.0036 | 0.00361 | 0.00362 | 0.00364 | 0.00366 | 0.00369 | 0.0037 | 0.00371 | 0.00371 | 0.00371 | 0.00371 | 0.00371 | 0.00369 | 0.00367 | 0.00365 | 0.00364 | 0.00363 | 0.00362 | 0.00361 | 0.00362 | 0.00362 | 0.00363 | 0.00362 | 0.00361 | 0.00359 | 0.00357 | 0.00356 | 0.00355 | 0.00355 | 0.00356 | 0.00358 | 0.00361 | 0.00365 | 0.00368 | 0.0037 | 0.0037 | 0.0037 | 0.00369 | 0.00367 | 0.00365 | 0.00363 | 0.00362 | 0.00362 | 0.00363 | 0.00365 | 0.00367 | 0.0037 | 0.00373 | 0.00377 | 0.0038 | 0.00384 | 0.00386 | 0.00388 | 0.00388 | 0.00388 | 0.00387 | 0.00386 | 0.00384 | 0.0038 | 0.00376 | 0.00372 | 0.00367 | 0.00363 | 0.0036 | 0.00359 | 0.00359 | 0.00361 | 0.00364 | 0.00369 | 0.00373 | 0.00377 | 0.0038 | 0.00381 | 0.00382 | 0.00383 | 0.00384 | 0.00384 | 0.00384 | 0.00384 | 0.00383 | 0.00382 | 0.00382 | 0.00381 | 0.0038 | 0.00379 | 0.00378 | 0.00378 | 0.00379 | 0.0038 | 0.00382 | 0.00384 | 0.00387 | 0.0039 | 0.00392 | 0.00394 | 0.00394 | 0.00392 | 0.00389 | 0.00386 | 0.00383 | 0.00383 | 0.00383 | 0.00384 | 0.00385 | 0.00387 | 0.00389 | 0.0039 | 0.0039 | 0.0039 | 0.00387 | 0.00385 | 0.00382 | 0.0038 | 0.00379 | 0.00378 | 0.00378 | 0.00379 | 0.00381 | 0.00384 | 0.00388 | 0.00392 | 0.00395 | 0.00397 | 0.00399 | 0.004 | 0.00402 | 0.00403 | 0.00402 | 0.00401 | 0.004 | 0.00399 | 0.00399 | 0.00399 | 0.004 | 0.00401 | 0.00402 | 0.00403 | 0.00402 | 0.00401 | 0.00399 | 0.00399 | 0.00399 | 0.004 | 0.00403 | 0.00406 | 0.0041 | 0.00413 | 0.00414 | 0.00414 | 0.00412 | 0.00409 | 0.00404 | 0.004 | 0.00396 | 0.00394 | 0.00393 | 0.00393 | 0.00394 | 0.00396 | 0.00399 | 0.00402 | 0.00405 | 0.00407 | 0.00409 | 0.0041 | 0.00411 | 0.0041 | 0.00409 | 0.00408 | 0.00407 | 0.00407 | 0.00407 | 0.00407 | 0.00407 | 0.00407 | 0.00407 | 0.00406 | 0.00405 | 0.00405 | 0.00405 | 0.00405 | 0.00407 | 0.00409 | 0.00412 | 0.00414 | 0.00416 | 0.00416 | 0.00417 | 0.00417 | 0.00418 | 0.00419 | 0.00419 | 0.00419 | 0.00418 | 0.00417 | 0.00416 | 0.00415 | 0.00415 | 0.00415 | 0.00415 | 0.00416 | 0.00418 | 0.0042 | 0.00421 | 0.00422 | 0.00422 | 0.00423 | 0.00424 | 0.00426 | 0.00428 | 0.00431 | 0.00432 | 0.00434 | 0.00435 | 0.00435 | 0.00434 | 0.00432 | 0.00429 | 0.00427 | 0.00426 | 0.00426 | 0.00428 | 0.00429 | 0.00432 | 0.00434 | 0.00435 | 0.00435 | 0.00434 | 0.00432 | 0.0043 | 0.00429 | 0.00429 | 0.00429 | 0.00429 | 0.00429 | 0.00429 | 0.00428 | 0.00428 | 0.00427 | 0.00427 | 0.00427 | 0.00427 | 0.00428 | 0.00428 | 0.00428 | 0.00428 | 0.00427 | 0.00427 | 0.00427 | 0.00427 | 0.00427 | 0.00428 | 0.00429 | 0.00431 | 0.00433 | 0.00435 | 0.00437 | 0.00438 | 0.0044 | 0.00442 | 0.00443 | 0.00444 | 0.00444 | 0.00445 | 0.00445 | 0.00445 | 0.00445 | 0.00444 | 0.00442 | 0.00439 | 0.00437 | 0.00437 | 0.00437 | 0.0044 | 0.00443 | 0.00446 | 0.00449 | 0.0045 | 0.0045 | 0.00449 | 0.00446 | 0.00443 | 0.00441 | 0.00441 | 0.00442 | 0.00445 | 0.00448 | 0.00451 | 0.00453 | 0.00454 | 0.00454 | 0.00452 | 0.00451 | 0.00449 | 0.00449 | 0.00448 | 0.00449 | 0.00449 | 0.0045 | 0.00452 | 0.00452 | 0.00453 | 0.00453 | 0.00453 | 0.00453 | 0.00452 | 0.00452 | 0.00451 | 0.00449 | 0.00447 | 0.00445 | 0.00444 | 0.00443 | 0.00444 | 0.00446 | 0.00448 | 0.00451 | 0.00455 | 0.00458 | 0.00459 | 0.00459 | 0.00456 | 0.00453 | 0.00449 | 0.00447 | 0.00445 | 0.00444 | 0.00443 | 0.00442 | 0.00443 | 0.00442 | 0.00442 | 0.0044 | 0.00438 | 0.00438 | 0.00439 | 0.00442 | 0.00444 | 0.00446 | 0.00448 | 0.0045 | 0.00452 | 0.00452 | 0.00452 | 0.00451 | 0.00452 | 0.00453 | 0.00455 | 0.00457 | 0.00458 | 0.00459 | 0.00458 | 0.00457 | 0.00455 | 0.00453 | 0.00451 | 0.0045 | 0.00449 | 0.0045 | 0.00452 | 0.00454 | 0.00457 | 0.00459 | 0.0046 | 0.00461 | 0.00462 | 0.00463 | 0.00464 | 0.00466 | 0.00467 | 0.00469 | 0.00471 | 0.00473 | 0.00476 | 0.00477 | 0.00477 | 0.00476 | 0.00473 | 0.0047 | 0.00467 | 0.00463 | 0.0046 | 0.00458 | 0.00456 | 0.00454 | 0.00454 | 0.00455 | 0.00456 | 0.00459 | 0.00463 | 0.00467 | 0.00472 | 0.00475 | 0.00478 | 0.0048 | 0.0048 | 0.0048 | 0.00478 | 0.00477 | 0.00475 | 0.00473 | 0.00472 | 0.00471 | 0.00469 | 0.00467 | 0.00466 | 0.00466 | 0.00467 | 0.00469 | 0.00471 | 0.00473 | 0.00474 | 0.00476 | 0.00477 | 0.00477 | 0.00478 | 0.00478 | 0.0048 | 0.00482 | 0.00484 | 0.00486 | 0.00489 | 0.00491 | 0.00492 | 0.00492 | 0.0049 | 0.00489 | 0.00487 | 0.00486 | 0.00487 | 0.00489 | 0.00492 | 0.00494 | 0.00497 | 0.00499 | 0.00501 | 0.00502 | 0.00504 | 0.00507 | 0.00511 | 0.00516 | 0.00521 | 0.00525 | 0.00528 | 0.0053 | 0.0053 | 0.00531 | 0.00532 | 0.00532 | 0.00533 | 0.00533 | 0.00535 | 0.00538 | 0.00543 | 0.00548 | 0.00555 | 0.00562 | 0.00571 | 0.0058 | 0.00588 | 0.00595 | 0.006 | 0.00606 | 0.00612 | 0.00619 | 0.00627 | 0.00635 | 0.00645 | 0.00654 | 0.00664 | 0.00672 | 0.0068 | 0.00687 | 0.00692 | 0.00697 | 0.00701 | 0.00705 | 0.00708 | 0.00711 | 0.00717 | 0.00725 | 0.00734 | 0.00746 | 0.00759 | 0.00772 | 0.00786 | 0.00799 | 0.0081 | 0.00819 | 0.00827 | 0.00834 | 0.00839 | 0.00846 | 0.00856 | 0.00868 | 0.00882 | 0.00896 | 0.00911 | 0.00926 | 0.00938 | 0.00948 | 0.00953 | 0.00954 | 0.00952 | 0.00952 | 0.00954 | 0.00963 | 0.00979 | 0.01 | 0.01023 | 0.01045 | 0.01064 | 0.01078 | 0.01087 | 0.0109 | 0.01087 | 0.01079 | 0.0107 | 0.01063 | 0.01059 | 0.01056 | 0.01053 | 0.01049 | 0.01048 | 0.01049 | 0.01052 | 0.01054 | 0.01056 | 0.01057 | 0.01057 | 0.01058 | 0.01059 | 0.0106 | 0.01062 | 0.01064 | 0.01067 | 0.0107 | 0.01072 | 0.01072 | 0.01069 | 0.01062 | 0.01054 | 0.01045 | 0.01036 | 0.01028 | 0.01019 | 0.01012 | 0.01005 | 0.01001 | 0.00998 | 0.00995 | 0.00992 | 0.00989 | 0.00985 | 0.0098 | 0.00975 | 0.0097 | 0.00963 | 0.00956 | 0.00951 | 0.00946 | 0.00943 | 0.00941 | 0.00938 | 0.00935 | 0.00931 | 0.00927 | 0.00922 | 0.00916 | 0.00911 | 0.00907 | 0.00904 | 0.00902 | 0.00901 | 0.00901 | 0.00901 | 0.00901 | 0.009 | 0.00898 | 0.00896 | 0.00894 | 0.00892 | 0.00889 | 0.00887 | 0.00885 | 0.00884 | 0.00883 | 0.00883 | 0.00883 | 0.00883 | 0.00883 | 0.00883 | 0.00884 | 0.00886 | 0.00887 | 0.0089 | 0.00893 | 0.00897 | 0.00902 | 0.00907 | 0.00911 | 0.00915 | 0.00919 | 0.00922 | 0.00925 | 0.00927 | 0.00929 | 0.0093 | 0.00931 | 0.00932 | 0.00932 | 0.00932 | 0.00933 | 0.00934 | 0.00936 | 0.00939 | 0.00943 | 0.00948 | 0.00952 | 0.00957 | 0.00962 | 0.00965 | 0.00967 | 0.00968 | 0.00968 | 0.00968 | 0.00968 | 0.00968 | 0.00969 | 0.00972 | 0.0098 | 0.00993 | 0.01008 | 0.01021 | 0.0103 | 0.01034 | 0.01031 | 0.01023 | 0.01009 | 0.00993 | 0.00977 | 0.00965 | 0.00958 | 0.00956 | 0.00956 | 0.00956 | 0.00955 | 0.00953 | 0.00949 | 0.00945 | 0.0094 | 0.00936 | 0.00933 | 0.00932 | 0.00933 | 0.00934 | 0.00936 | 0.00936 | 0.00935 | 0.00933 | 0.00929 | 0.00922 | 0.00915 | 0.00907 | 0.00899 | 0.00891 | 0.00884 | 0.00878 | 0.00871 | 0.00866 | 0.00862 | 0.00859 | 0.00856 | 0.00854 | 0.00852 | 0.00851 | 0.00849 | 0.00846 | 0.00842 | 0.00838 | 0.00833 | 0.00828 | 0.00824 | 0.00818 | 0.00813 | 0.00808 | 0.00802 | 0.00797 | 0.00791 | 0.00784 | 0.00777 | 0.00771 | 0.00765 | 0.00759 | 0.00754 | 0.00748 | 0.00743 | 0.00738 | 0.00733 | 0.00729 | 0.00724 | 0.0072 | 0.00716 | 0.00712 | 0.00708 | 0.00704 | 0.00701 | 0.00698 | 0.00696 | 0.00695 | 0.00693 | 0.00692 | 0.00689 | 0.00686 | 0.00683 | 0.00679 | 0.00675 | 0.0067 | 0.00666 | 0.00663 | 0.00661 | 0.0066 | 0.00659 | 0.00658 | 0.00657 | 0.00655 | 0.00653 | 0.0065 | 0.00647 | 0.00644 | 0.00641 | 0.00637 | 0.00635 | 0.00633 | 0.00632 | 0.00631 | 0.0063 | 0.0063 | 0.0063 | 0.00631 | 0.0063 | 0.0063 | 0.0063 | 0.00629 | 0.0063 | 0.0063 | 0.00629 | 0.00629 | 0.00628 | 0.00627 | 0.00626 | 0.00624 | 0.00622 | 0.0062 | 0.00618 | 0.00617 | 0.00617 | 0.00617 | 0.00617 | 0.00618 | 0.00619 | 0.00621 | 0.00622 | 0.00623 | 0.00622 | 0.00621 | 0.0062 | 0.00619 | 0.00618 | 0.00618 | 0.00618 | 0.00618 | 0.00618 | 0.00618 | 0.00618 | 0.00618 | 0.00618 | 0.00618 | 0.00617 | 0.00617 | 0.00617 | 0.00617 | 0.00617 | 0.00616 | 0.00616 | 0.00615 | 0.00616 | 0.00616 | 0.00617 | 0.00618 | 0.00618 | 0.00617 | 0.00616 | 0.00615 | 0.00615 | 0.00615 | 0.00615 | 0.00616 | 0.00616 | 0.00617 | 0.00618 | 0.00618 | 0.00617 | 0.00616 | 0.00615 | 0.00614 | 0.00613 | 0.00612 | 0.00613 | 0.00614 | 0.00616 | 0.00618 | 0.00619 | 0.0062 | 0.00619 | 0.00618 | 0.00615 | 0.00612 | 0.00609 | 0.00607 | 0.00606 | 0.00607 | 0.00608 | 0.0061 | 0.00613 | 0.00616 | 0.00617 | 0.00619 | 0.0062 | 0.0062 | 0.00621 | 0.00621 | 0.0062 | 0.00619 | 0.00618 | 0.00617 | 0.00617 | 0.00616 | 0.00617 | 0.00617 | 0.00618 | 0.0062 | 0.00622 | 0.00623 | 0.00623 | 0.00622 | 0.0062 | 0.00618 | 0.00617 | 0.00616 | 0.00616 | 0.00616 | 0.00617 | 0.00618 | 0.0062 | 0.00621 | 0.00621 | 0.00621 | 0.00621 | 0.0062 | 0.0062 | 0.00621 | 0.00621 | 0.00621 | 0.0062 | 0.0062 | 0.0062 | 0.00619 | 0.00619 | 0.00618 | 0.00617 | 0.00616 | 0.00616 | 0.00617 | 0.00617 | 0.00618 | 0.00618 | 0.00618 | 0.00619 | 0.0062 | 0.00621 | 0.00621 | 0.00621 | 0.00622 | 0.00622 | 0.00623 | 0.00623 | 0.00622 | 0.00622 | 0.00622 | 0.00622 | 0.00622 | 0.00623 | 0.00623 | 0.00623 | 0.00623 | 0.00624 | 0.00624 | 0.00625 | 0.00624 | 0.00624 | 0.00624 | 0.00623 | 0.00622 | 0.00622 | 0.00621 | 0.0062 | 0.0062 | 0.00621 | 0.00622 | 0.00624 | 0.00625 | 0.00625 | 0.00624 | 0.00624 | 0.00623 | 0.00623 | 0.00623 | 0.00622 | 0.00622 | 0.00622 | 0.00622 | 0.00623 | 0.00623 | 0.00623 | 0.00623 | 0.00623 | 0.00624 | 0.00624 | 0.00624 | 0.00625 | 0.00625 | 0.00625 | 0.00625 | 0.00626 | 0.00626 | 0.00625 | 0.00625 | 0.00625 | 0.00625 | 0.00625 | 0.00625 | 0.00626 | 0.00627 | 0.00628 | 0.00629 | 0.00628 | 0.00628 | 0.00626 | 0.00626 | 0.00625 | 0.00625 | 0.00625 | 0.00626 | 0.00627 | 0.00629 | 0.0063 | 0.00632 | 0.00633 | 0.00634 | 0.00634 | 0.00634 | 0.00634 | 0.00633 | 0.00633 | 0.00633 | 0.00633 | 0.00634 | 0.00636 | 0.00637 | 0.00639 | 0.0064 | 0.00641 | 0.00642 | 0.00643 | 0.00643 | 0.00643 | 0.00642 | 0.00642 | 0.00642 | 0.00642 | 0.00642 | 0.00642 | 0.00642 | 0.00642 | 0.00643 | 0.00643 | 0.00644 | 0.00644 | 0.00645 | 0.00645 | 0.00645 | 0.00646 | 0.00647 | 0.00648 | 0.0065 | 0.00651 | 0.00652 | 0.00653 | 0.00654 | 0.00654 | 0.00653 | 0.00652 | 0.00651 | 0.00651 | 0.0065 | 0.0065 | 0.0065 | 0.0065 | 0.0065 | 0.0065 | 0.00651 | 0.00652 | 0.00654 | 0.00655 | 0.00656 | 0.00656 | 0.00655 | 0.00653 | 0.00651 | 0.00649 | 0.00647 | 0.00647 | 0.00647 | 0.00648 | 0.00651 | 0.00653 | 0.00654 | 0.00655 | 0.00656 | 0.00657 | 0.00657 | 0.00657 | 0.00657 | 0.00657 | 0.00658 | 0.0066 | 0.00662 | 0.00663 | 0.00663 | 0.00662 | 0.00662 | 0.00661 | 0.00659 | 0.00658 | 0.00656 | 0.00655 | 0.00655 | 0.00656 | 0.00657 | 0.00658 | 0.00659 | 0.00661 | 0.00663 | 0.00665 | 0.00666 | 0.00666 | 0.00666 | 0.00665 | 0.00663 | 0.00661 | 0.0066 | 0.00658 | 0.00657 | 0.00656 | 0.00655 | 0.00654 | 0.00654 | 0.00656 | 0.00658 | 0.0066 | 0.00662 | 0.00663 | 0.00663 | 0.00662 | 0.00661 | 0.00661 | 0.00662 | 0.00664 | 0.00668 | 0.00672 | 0.00676 | 0.00679 | 0.00681 | 0.00681 | 0.0068 | 0.00678 | 0.00675 | 0.00674 | 0.00672 | 0.0067 | 0.00669 | 0.00669 | 0.00669 | 0.00669 | 0.00669 | 0.00669 | 0.00669 | 0.00668 | 0.00668 | 0.00667 | 0.00667 | 0.00667 | 0.00668 | 0.0067 | 0.00671 | 0.00672 | 0.00672 | 0.00673 | 0.00674 | 0.00675 | 0.00675 | 0.00674 | 0.00673 | 0.00672 | 0.00671 | 0.0067 | 0.00669 | 0.00669 | 0.0067 | 0.00671 | 0.00673 | 0.00674 | 0.00675 | 0.00675 | 0.00675 | 0.00676 | 0.00677 | 0.00678 | 0.00678 | 0.00679 | 0.00679 | 0.00678 | 0.00678 | 0.00677 | 0.00677 | 0.00677 | 0.00678 | 0.00679 | 0.00681 | 0.00682 | 0.00683 | 0.00684 | 0.00684 | 0.00684 | 0.00683 | 0.00682 | 0.00682 | 0.00683 | 0.00685 | 0.00686 | 0.00688 | 0.00688 | 0.00688 | 0.00688 | 0.00687 | 0.00687 | 0.00687 | 0.00687 | 0.00687 | 0.00688 | 0.00689 | 0.00688 | 0.00687 | 0.00685 | 0.00682 | 0.00681 | 0.00681 | 0.00681 | 0.00681 | 0.00682 | 0.00682 | 0.00682 | 0.00681 | 0.0068 | 0.0068 | 0.0068 | 0.00679 | 0.00679 | 0.00678 | 0.00677 | 0.00676 | 0.00676 | 0.00677 | 0.0068 | 0.00683 | 0.00686 | 0.0069 | 0.00692 | 0.00694 | 0.00695 | 0.00695 | 0.00695 | 0.00695 | 0.00696 | 0.00697 | 0.00698 | 0.00699 | 0.00699 | 0.00699 | 0.00698 | 0.00697 | 0.00697 | 0.00699 | 0.00701 | 0.00702 | 0.00701 | 0.00698 | 0.00694 | 0.00692 | 0.00691 | 0.0069 | 0.00689 | 0.00688 | 0.00689 | 0.0069 | 0.00692 | 0.00693 | 0.00694 | 0.00694 | 0.00696 | 0.00698 | 0.007 | 0.00701 | 0.00701 | 0.00701 | 0.00702 | 0.00702 | 0.00703 | 0.00703 | 0.00705 | 0.00706 | 0.00707 | 0.00707 | 0.00707 | 0.00706 | 0.00705 | 0.00705 | 0.00704 | 0.00702 | 0.00701 | 0.00699 | 0.00699 | 0.007 | 0.00702 | 0.00703 | 0.00703 | 0.00703 | 0.00703 | 0.00703 | 0.00703 | 0.00702 | 0.00702 | 0.00702 | 0.00703 | 0.00704 | 0.00706 | 0.00707 | 0.00708 | 0.00709 | 0.0071 | 0.0071 | 0.00711 | 0.00711 | 0.0071 | 0.00708 | 0.00707 | 0.00706 | 0.00706 | 0.00706 | 0.00707 | 0.00708 | 0.00709 | 0.00711 | 0.00712 | 0.00712 | 0.00711 | 0.0071 | 0.00709 | 0.0071 | 0.00712 | 0.00715 | 0.00718 | 0.0072 | 0.00722 | 0.00721 | 0.00719 | 0.00716 | 0.00712 | 0.00709 | 0.00707 | 0.00706 | 0.00707 | 0.00709 | 0.00711 | 0.00713 | 0.00714 | 0.00716 | 0.00718 | 0.00721 | 0.00724 | 0.00728 | 0.0073 | 0.00732 | 0.00731 | 0.00729 | 0.00726 | 0.00723 | 0.00721 | 0.0072 | 0.0072 | 0.00721 | 0.00722 | 0.00723 | 0.00723 | 0.00723 | 0.00723 | 0.00722 | 0.00721 | 0.00721 | 0.00721 | 0.00722 | 0.00724 | 0.00726 | 0.00728 | 0.00728 | 0.00729 | 0.00729 | 0.00728 | 0.00727 | 0.00731 | 0.00735 | 0.0073 | 0.00715 | 0.0069 | 0.0066 | 0.00628 | 0.00599 | 0.00577 | 0.00564 | 0.00564 | 0.00578 | 0.00608 | 0.00642 | 0.00674 | 0.00704 | 0.00732 | 0.0076 | 0.00787 | 0.00816 | 0.00844 | 0.00872 | 0.009 | 0.00928 | 0.00955 | 0.0098 | 0.01003 | 0.01022 | 0.01037 | 0.01045 | 0.01047 | 0.01041 | 0.01028 | 0.01009 | 0.00983 | 0.00955 | 0.00925 | 0.00895 | 0.00869 | 0.00849 | 0.00837 | 0.00833 | 0.00837 | 0.00849 | 0.00868 | 0.00892 | 0.00921 | 0.00952 | 0.00981 | 0.01008 | 0.01033 | 0.0106 | 0.01088 | 0.01117 | 0.01149 | 0.0118 | 0.01209 | 0.01236 | 0.01258 | 0.01273 | 0.0128 | 0.01282 | 0.01283 | 0.01284 | 0.01285 | 0.01286 | 0.01286 | 0.01288 | 0.01296 | 0.01314 | 0.01345 | 0.01392 | 0.01457 | 0.01536 | 0.01621 | 0.01694 | 0.0174 | 0.01746 | 0.01714 | 0.01648 | 0.01561 | 0.01469 | 0.01386 | 0.01322 | 0.01282 | 0.01267 | 0.01271 | 0.01287 | 0.01303 | 0.01313 | 0.01318 | 0.0132 | 0.01324 | 0.01332 | 0.01342 | 0.01351 | 0.01355 | 0.01357 | 0.01354 | 0.01343 | 0.01331 | 0.01322 | 0.01325 | 0.01344 | 0.01375 | 0.01412 | 0.01449 | 0.01474 | 0.01481 | 0.01459 | 0.01404 | 0.01322 | 0.01225 | 0.01127 | 0.01037 | 0.00961 | 0.00904 | 0.00873 | 0.0086 | 0.00863 | 0.00876 | 0.00886 | 0.00894 | 0.00898 | 0.00896 | 0.00892 | 0.00886 | 0.00877 | 0.00875 | 0.00878 | 0.00884 | 0.00896 | 0.00907 | 0.00918 | 0.0093 | 0.00939 | 0.00945 | 0.00952 | 0.00958 | 0.00964 | 0.00972 | 0.00979 | 0.00987 | 0.00994 | 0.00999 | 0.01003 | 0.01007 | 0.01009 | 0.01009 | 0.0101 | 0.0101 | 0.01009 | 0.01007 | 0.01004 | 0.00997 | 0.0099 | 0.0098 | 0.00969 | 0.00956 | 0.00944 | 0.00931 | 0.00918 | 0.00905 | 0.00891 | 0.00876 | 0.00859 | 0.00841 | 0.00823 | 0.00806 | 0.00791 | 0.00777 | 0.00765 | 0.00756 | 0.00749 | 0.00744 | 0.0074 | 0.00737 | 0.00736 | 0.00738 | 0.00742 | 0.00749 | 0.00757 | 0.00767 | 0.00775 | 0.00782 | 0.00787 | 0.00791 | 0.00792 | 0.00791 | 0.00789 | 0.00787 | 0.00787 | 0.00789 | 0.00793 | 0.00799 | 0.00807 | 0.00817 | 0.00827 | 0.00839 | 0.0085 | 0.00858 | 0.00864 | 0.00865 | 0.00863 | 0.00859 | 0.00854 | 0.0085 | 0.00849 | 0.00851 | 0.00862 | 0.00881 | 0.00897 | 0.00906 | 0.00908 | 0.00901 | 0.00888 | 0.0087 | 0.00848 | 0.00827 | 0.00809 | 0.00799 | 0.00799 | 0.00805 | 0.00807 | 0.0081 | 0.00813 | 0.00816 | 0.00819 | 0.00822 | 0.00825 | 0.00827 | 0.00829 | 0.00831 | 0.00833 | 0.00833 | 0.00832 | 0.00828 | 0.00822 | 0.00814 | 0.00807 | 0.008 | 0.00795 | 0.00792 | 0.00791 | 0.00795 | 0.008 | 0.00806 | 0.00809 | 0.0081 | 0.0081 | 0.00809 | 0.00809 | 0.00809 | 0.00808 | 0.00807 | 0.00807 | 0.00807 | 0.00807 | 0.00805 | 0.00803 | 0.00802 | 0.00804 | 0.00808 | 0.00815 | 0.00821 | 0.00826 | 0.0083 | 0.00832 | 0.00833 | 0.00833 | 0.00831 | 0.0083 | 0.00828 | 0.00827 | 0.00825 | 0.00823 | 0.0082 | 0.00817 | 0.00814 | 0.00813 | 0.00814 | 0.00815 | 0.00819 | 0.00823 | 0.00829 | 0.00832 | 0.00834 | 0.00834 | 0.00833 | 0.00831 | 0.00829 | 0.00829 | 0.00831 | 0.00837 | 0.00844 | 0.0085 | 0.00853 | 0.00853 | 0.0085 | 0.00846 | 0.00842 | 0.00839 | 0.00837 | 0.0084 | 0.00846 | 0.00854 | 0.00858 | 0.00857 | 0.00851 | 0.00841 | 0.00833 | 0.00827 | 0.00824 | 0.00821 | 0.00818 | 0.00818 | 0.0082 | 0.00824 | 0.00829 | 0.00834 | 0.0084 | 0.00847 | 0.00853 | 0.00856 | 0.00854 | 0.00847 | 0.00836 | 0.00824 | 0.00815 | 0.00811 | 0.00812 | 0.00817 | 0.00825 | 0.00832 | 0.00839 | 0.00846 | 0.00855 | 0.00863 | 0.00869 | 0.00871 | 0.00868 | 0.00862 | 0.00853 | 0.00842 | 0.00829 | 0.00816 | 0.00807 | 0.00804 | 0.00807 | 0.00815 | 0.00825 | 0.00834 | 0.00842 | 0.00847 | 0.0085 | 0.00849 | 0.00844 | 0.00834 | 0.00824 | 0.00813 | 0.00805 | 0.00801 | 0.008 | 0.00802 | 0.00805 | 0.0081 | 0.00815 | 0.00819 | 0.00822 | 0.00826 | 0.00829 | 0.00831 | 0.00832 | 0.00832 | 0.0083 | 0.00827 | 0.00823 | 0.0082 | 0.00817 | 0.00814 | 0.00812 | 0.00811 | 0.00812 | 0.00814 | 0.00815 | 0.00815 | 0.00815 | 0.00816 | 0.00819 | 0.00823 | 0.00827 | 0.0083 | 0.00833 | 0.00836 | 0.00838 | 0.00839 | 0.00838 | 0.00835 | 0.00832 | 0.00828 | 0.00825 | 0.00823 | 0.00823 | 0.00827 | 0.00833 | 0.0084 | 0.00847 | 0.00851 | 0.00854 | 0.00856 | 0.00856 | 0.00854 | 0.00851 | 0.00848 | 0.00847 | 0.00847 | 0.00849 | 0.00851 | 0.00852 | 0.00849 | 0.00846 | 0.00846 | 0.00848 | 0.00853 | 0.00861 | 0.0087 | 0.0088 | 0.00891 | 0.00901 | 0.00908 | 0.00908 | 0.00901 | 0.00892 | 0.00882 | 0.00874 | 0.00865 | 0.00857 | 0.00848 | 0.00841 | 0.00836 | 0.00833 | 0.00834 | 0.00836 | 0.0084 | 0.00846 | 0.00853 | 0.00859 | 0.00865 | 0.0087 | 0.00874 | 0.00878 | 0.00883 | 0.0089 | 0.00898 | 0.00907 | 0.00914 | 0.0092 | 0.00923 | 0.00924 | 0.00924 | 0.00923 | 0.00922 | 0.00922 | 0.00922 | 0.00924 | 0.00928 | 0.00933 | 0.00939 | 0.00945 | 0.00948 | 0.00948 | 0.00945 | 0.00939 | 0.00931 | 0.00922 | 0.00915 | 0.0091 | 0.00907 | 0.00907 | 0.00908 | 0.00908 | 0.00906 | 0.00902 | 0.00898 | 0.00893 | 0.00888 | 0.00881 | 0.00874 | 0.00869 | 0.00868 | 0.00874 | 0.00884 | 0.00898 | 0.00917 | 0.00939 | 0.00962 | 0.00984 | 0.00998 | 0.01005 | 0.01007 | 0.01007 | 0.01007 | 0.01006 | 0.01003 | 0.00999 | 0.00994 | 0.00991 | 0.00989 | 0.00988 | 0.00987 | 0.00989 | 0.00995 | 0.01007 | 0.01023 | 0.0104 | 0.01055 | 0.01064 | 0.01065 | 0.01062 | 0.01054 | 0.01041 | 0.01023 | 0.01003 | 0.00983 | 0.00966 | 0.00953 | 0.00943 | 0.00935 | 0.00926 | 0.0092 | 0.00917 | 0.00918 | 0.00921 | 0.00923 | 0.00923 | 0.00923 | 0.0092 | 0.00917 | 0.00912 | 0.00907 | 0.00902 | 0.00899 | 0.009 | 0.00906 | 0.00917 | 0.00931 | 0.00946 | 0.00961 | 0.00978 | 0.00994 | 0.0101 | 0.01023 | 0.01033 | 0.0104 | 0.01042 | 0.01039 | 0.0103 | 0.01014 | 0.00995 | 0.00976 | 0.00958 | 0.00941 | 0.00926 | 0.00913 | 0.00904 | 0.00898 | 0.00893 | 0.00889 | 0.00886 | 0.00885 | 0.00885 | 0.00884 | 0.0088 | 0.00872 | 0.00864 | 0.00859 | 0.00858 | 0.00859 | 0.00861 | 0.00865 | 0.00871 | 0.00878 | 0.00884 | 0.00889 | 0.00892 | 0.00895 | 0.009 | 0.0091 | 0.00925 | 0.00945 | 0.0097 | 0.01001 | 0.01035 | 0.01069 | 0.01101 | 0.01127 | 0.01144 | 0.0115 | 0.01144 | 0.01131 | 0.01114 | 0.01094 | 0.01073 | 0.01052 | 0.01031 | 0.01013 | 0.00997 | 0.00987 | 0.00983 | 0.00983 | 0.00986 | 0.00989 | 0.0099 | 0.00988 | 0.00984 | 0.0098 | 0.00975 | 0.00971 | 0.00967 | 0.00965 | 0.00964 | 0.00964 | 0.00963 | 0.0096 | 0.00956 | 0.00952 | 0.00949 | 0.00948 | 0.00947 | 0.00946 | 0.00943 | 0.00938 | 0.00931 | 0.00925 | 0.00922 | 0.00923 | 0.00927 | 0.00935 | 0.00945 | 0.00957 | 0.00968 | 0.00974 | 0.00973 | 0.00967 | 0.00958 | 0.00948 | 0.00939 | 0.00934 | 0.00933 | 0.00936 | 0.00943 | 0.00952 | 0.0096 | 0.00966 | 0.0097 | 0.00973 | 0.00975 | 0.00976 | 0.00976 | 0.00975 | 0.00973 | 0.00971 | 0.00969 | 0.00965 | 0.00961 | 0.00957 | 0.00954 | 0.00954 | 0.00955 | 0.00955 | 0.00953 | 0.00949 | 0.00946 | 0.00943 | 0.00941 | 0.00941 | 0.00941 | 0.00943 | 0.00947 | 0.0095 | 0.00953 | 0.00953 | 0.00952 | 0.00949 | 0.00948 | 0.00949 | 0.00953 | 0.00957 | 0.00962 | 0.00964 | 0.00965 | 0.00965 | 0.00964 | 0.00962 | 0.0096 | 0.00959 | 0.00959 | 0.00959 | 0.00959 | 0.00959 | 0.00958 | 0.00957 | 0.00955 | 0.00953 | 0.00951 | 0.00952 | 0.00953 | 0.00954 | 0.00954 | 0.00954 | 0.00953 | 0.00951 | 0.0095 | 0.0095 | 0.00951 | 0.00952 | 0.00954 | 0.00957 | 0.0096 | 0.00962 | 0.00964 | 0.00964 | 0.00964 | 0.00963 | 0.00962 | 0.00961 | 0.0096 | 0.00958 | 0.00956 | 0.00953 | 0.0095 | 0.00948 | 0.00946 | 0.00944 | 0.00944 | 0.00944 | 0.00946 | 0.00948 | 0.0095 | 0.00951 | 0.0095 | 0.00948 | 0.00948 | 0.00951 | 0.00957 | 0.00964 | 0.00971 | 0.00976 | 0.0098 | 0.0098 | 0.00978 | 0.00972 | 0.00964 | 0.00957 | 0.00951 | 0.00949 | 0.00948 | 0.00947 | 0.00946 | 0.00945 | 0.00944 | 0.00943 | 0.00944 | 0.00945 | 0.00947 | 0.00949 | 0.0095 | 0.00949 | 0.00948 | 0.00945 | 0.00943 | 0.00941 | 0.0094 | 0.00938 | 0.00936 | 0.00933 | 0.00931 | 0.00931 | 0.00933 | 0.00935 | 0.00935 | 0.00933 | 0.00929 | 0.00924 | 0.00919 | 0.00914 | 0.0091 | 0.00907 | 0.00908 | 0.00913 | 0.00919 | 0.00924 | 0.00926 | 0.00923 | 0.00918 | 0.00914 | 0.00913 | 0.00918 | 0.00928 | 0.0094 | 0.00953 | 0.00964 | 0.00972 | 0.00977 | 0.00977 | 0.00974 | 0.00969 | 0.00964 | 0.00961 | 0.0096 | 0.00961 | 0.00964 | 0.00966 | 0.00968 | 0.00969 | 0.00968 | 0.00965 | 0.0096 | 0.00953 | 0.00945 | 0.00938 | 0.00931 | 0.00927 | 0.00926 | 0.00928 | 0.00932 | 0.00935 | 0.00937 | 0.00937 | 0.00935 | 0.00932 | 0.00929 | 0.00927 | 0.00925 | 0.00923 | 0.00922 | 0.0092 | 0.00916 | 0.0091 | 0.00903 | 0.00898 | 0.00896 | 0.00898 | 0.00902 | 0.00909 | 0.00916 | 0.00921 | 0.00924 | 0.00925 | 0.00927 | 0.0093 | 0.00936 | 0.00943 | 0.00949 | 0.00953 | 0.00953 | 0.00949 | 0.00942 | 0.00931 | 0.00921 | 0.00912 | 0.00905 | 0.00901 | 0.00898 | 0.00896 | 0.00896 | 0.00899 | 0.00905 | 0.00913 | 0.00922 | 0.00931 | 0.00938 | 0.00942 | 0.00941 | 0.00936 | 0.0093 | 0.00926 | 0.00928 | 0.00939 | 0.00955 | 0.00973 | 0.00988 | 0.00997 | 0.00998 | 0.00989 | 0.00972 | 0.00949 | 0.00923 | 0.009 | 0.00884 | 0.00877 | 0.00879 | 0.00887 | 0.00898 | 0.0091 | 0.00919 | 0.00926 | 0.00928 | 0.00926 | 0.00922 | 0.00917 | 0.00912 | 0.00908 | 0.00906 | 0.00905 | 0.00906 | 0.00906 | 0.00904 | 0.00902 | 0.00898 | 0.00896 | 0.00895 | 0.00898 | 0.00904 | 0.00912 | 0.0092 | 0.00927 | 0.00933 | 0.00936 | 0.00935 | 0.00931 | 0.00926 | 0.00922 | 0.00922 | 0.00927 | 0.00935 | 0.00941 | 0.00945 | 0.00944 | 0.00941 | 0.00936 | 0.00933 | 0.00932 | 0.00932 | 0.00932 | 0.00932 | 0.0093 | 0.00925 | 0.00915 | 0.00903 | 0.00889 | 0.00878 | 0.00874 | 0.00876 | 0.00883 | 0.00891 | 0.00898 | 0.00902 | 0.00903 | 0.00902 | 0.00897 | 0.00892 | 0.00887 | 0.00886 | 0.00892 | 0.00903 | 0.00917 | 0.0093 | 0.00941 | 0.00946 | 0.00945 | 0.00936 | 0.0092 | 0.00902 | 0.00885 | 0.00873 | 0.00865 | 0.00862 | 0.00863 | 0.00867 | 0.00876 | 0.00888 | 0.00902 | 0.00915 | 0.00921 | 0.00918 | 0.00906 | 0.00889 | 0.00875 | 0.00869 | 0.00873 | 0.00883 | 0.00896 | 0.00907 | 0.00917 | 0.00923 | 0.00923 | 0.00913 | 0.00895 | 0.00874 | 0.00858 | 0.00848 | 0.00843 | 0.00839 | 0.00835 | 0.00832 | 0.00831 | 0.00833 | 0.00837 | 0.00844 | 0.00858 | 0.00877 | 0.00901 | 0.00924 | 0.00942 | 0.00951 | 0.0095 | 0.00939 | 0.00917 | 0.00889 | 0.00861 | 0.00841 | 0.00833 | 0.00838 | 0.00853 | 0.00871 | 0.00888 | 0.00901 | 0.0091 | 0.00917 | 0.00925 | 0.00934 | 0.00947 | 0.0096 | 0.00972 | 0.00981 | 0.00984 | 0.00979 | 0.00967 | 0.0095 | 0.00934 | 0.00924 | 0.00922 | 0.00929 | 0.00939 | 0.00948 | 0.00953 | 0.0095 | 0.00941 | 0.00925 | 0.00905 | 0.00884 | 0.00867 | 0.00859 | 0.00863 | 0.0088 | 0.00906 | 0.00935 | 0.00958 | 0.00972 | 0.00974 | 0.00966 | 0.00953 | 0.0094 | 0.00931 | 0.00932 | 0.00942 | 0.00957 | 0.00972 | 0.00979 | 0.00975 | 0.00962 | 0.00941 | 0.0092 | 0.00903 | 0.00893 | 0.00892 | 0.009 | 0.00916 | 0.00941 | 0.0097 | 0.00999 | 0.01022 | 0.01035 | 0.01035 | 0.01023 | 0.01002 | 0.00975 | 0.0095 | 0.00931 | 0.00924 | 0.00928 | 0.0094 | 0.00954 | 0.00966 | 0.00977 | 0.00987 | 0.00997 | 0.01005 | 0.0101 | 0.01011 | 0.01007 | 0.01 | 0.0099 | 0.00981 | 0.0098 | 0.00989 | 0.01007 | 0.01031 | 0.01053 | 0.01067 | 0.0107 | 0.01062 | 0.01043 | 0.0102 | 0.00996 | 0.0098 | 0.00975 | 0.00979 | 0.0099 | 0.01003 | 0.01014 | 0.01022 | 0.01028 | 0.01031 | 0.01033 | 0.01034 | 0.01034 | 0.01034 | 0.01034 | 0.01033 | 0.01033 | 0.01031 | 0.0103 | 0.0103 | 0.01031 | 0.01033 | 0.01036 | 0.01039 | 0.01041 | 0.01043 | 0.01044 | 0.01043 | 0.01042 | 0.0104 | 0.01037 | 0.01035 | 0.01033 | 0.01031 | 0.0103 | 0.01028 | 0.01026 | 0.01024 | 0.01021 | 0.01017 | 0.01013 | 0.01009 | 0.01004 | 0.00998 | 0.00992 | 0.00989 | 0.00992 | 0.01003 | 0.01023 | 0.01046 | 0.01066 | 0.01078 | 0.01079 | 0.01068 | 0.01049 | 0.01026 | 0.01004 | 0.00988 | 0.00982 | 0.00984 | 0.0099 | 0.00997 | 0.01 | 0.00998 | 0.00991 | 0.0098 | 0.00966 | 0.00953 | 0.00941 | 0.00937 | 0.0094 | 0.00952 | 0.00967 | 0.00982 | 0.00994 | 0.00999 | 0.00996 | 0.00985 | 0.00966 | 0.00944 | 0.00922 | 0.00905 | 0.00897 | 0.00896 | 0.00897 | 0.00898 | 0.00897 | 0.00894 | 0.0089 | 0.00889 | 0.0089 | 0.00893 | 0.00896 | 0.009 | 0.00907 | 0.00922 | 0.00948 | 0.00987 | 0.01034 | 0.01083 | 0.01125 | 0.01151 | 0.01154 | 0.01134 | 0.01092 | 0.01037 | 0.00983 | 0.0094 | 0.00916 | 0.0091 | 0.00916 | 0.00929 | 0.00941 | 0.0095 | 0.00952 | 0.00949 | 0.00944 | 0.0094 | 0.0094 | 0.00944 | 0.00949 | 0.00956 | 0.00963 | 0.00973 | 0.00985 | 0.00996 | 0.01004 | 0.01006 | 0.01003 | 0.00996 | 0.00986 | 0.00972 | 0.00957 | 0.00942 | 0.00931 | 0.00925 | 0.00924 | 0.00923 | 0.00921 | 0.00916 | 0.00909 | 0.00902 | 0.00897 | 0.00895 | 0.00897 | 0.00906 | 0.00921 | 0.00941 | 0.00962 | 0.0098 | 0.0099 | 0.00991 | 0.00983 | 0.00969 | 0.00954 | 0.00943 | 0.00941 | 0.00949 | 0.00965 | 0.00986 | 0.01008 | 0.01026 | 0.01037 | 0.0104 | 0.01036 | 0.01029 | 0.01023 | 0.0102 | 0.01021 | 0.01025 | 0.01031 | 0.0104 | 0.01048 | 0.01055 | 0.01057 | 0.01056 | 0.01053 | 0.01051 | 0.01051 | 0.01053 | 0.01056 | 0.01058 | 0.0106 | 0.01062 | 0.01064 | 0.01065 | 0.01066 | 0.01066 | 0.01066 | 0.01066 | 0.01067 | 0.01071 | 0.01078 | 0.01086 | 0.01095 | 0.01101 | 0.01103 | 0.01101 | 0.01096 | 0.01087 | 0.01077 | 0.01067 | 0.01063 | 0.01066 | 0.01075 | 0.01088 | 0.01099 | 0.01107 | 0.01109 | 0.01105 | 0.01098 | 0.0109 | 0.01084 | 0.01085 | 0.01095 | 0.01112 | 0.01129 | 0.01143 | 0.01149 | 0.01148 | 0.01139 | 0.01127 | 0.01113 | 0.01101 | 0.01094 | 0.01097 | 0.01107 | 0.01121 | 0.01135 | 0.01147 | 0.01154 | 0.01159 | 0.0116 | 0.01159 | 0.01157 | 0.01155 | 0.01153 | 0.01151 | 0.01151 | 0.0115 | 0.01148 | 0.01148 | 0.01149 | 0.01153 | 0.01156 | 0.01159 | 0.0116 | 0.01159 | 0.01157 | 0.01154 | 0.0115 | 0.01148 | 0.01149 | 0.01154 | 0.01162 | 0.0117 | 0.01177 | 0.01182 | 0.01186 | 0.01188 | 0.0119 | 0.01191 | 0.01191 | 0.01192 | 0.01192 | 0.01193 | 0.01194 | 0.01196 | 0.01196 | 0.01195 | 0.01191 | 0.01186 | 0.01181 | 0.01179 | 0.0118 | 0.01188 | 0.01201 | 0.01221 | 0.01246 | 0.01272 | 0.01296 | 0.01315 | 0.01329 | 0.01339 | 0.01347 | 0.01355 | 0.01362 | 0.01369 | 0.01375 | 0.01378 | 0.01378 | 0.01375 | 0.0137 | 0.01365 | 0.01359 | 0.01353 | 0.01345 | 0.01335 | 0.01322 | 0.01309 | 0.01299 | 0.01294 | 0.01298 | 0.0131 | 0.01328 | 0.01349 | 0.01368 | 0.01381 | 0.01385 | 0.01378 | 0.01364 | 0.01345 | 0.01327 | 0.01314 | 0.01306 | 0.01307 | 0.01313 | 0.01323 | 0.01336 | 0.01349 | 0.0136 | 0.01369 | 0.01375 | 0.01375 | 0.01371 | 0.01363 | 0.01353 | 0.01345 | 0.01339 | 0.01337 | 0.01336 | 0.01337 | 0.01338 | 0.01336 | 0.01333 | 0.01327 | 0.01318 | 0.01308 | 0.01298 | 0.0129 | 0.01283 | 0.01279 | 0.01277 | 0.01276 | 0.01275 | 0.01273 | 0.01268 | 0.0126 | 0.0125 | 0.01239 | 0.01227 | 0.01218 | 0.01212 | 0.01209 | 0.01211 | 0.01216 | 0.01223 | 0.01229 | 0.01233 | 0.01234 | 0.01234 | 0.01233 | 0.01231 | 0.01231 | 0.0123 | 0.0123 | 0.01231 | 0.01231 | 0.01232 | 0.01232 | 0.01231 | 0.01229 | 0.01226 | 0.01223 | 0.01221 | 0.01221 | 0.01223 | 0.01224 | 0.01223 | 0.01218 | 0.01209 | 0.01198 | 0.01187 | 0.01177 | 0.0117 | 0.01166 | 0.01168 | 0.01176 | 0.01188 | 0.01201 | 0.01211 | 0.01217 | 0.01221 | 0.01222 | 0.01221 | 0.01219 | 0.01217 | 0.01216 | 0.01215 | 0.01216 | 0.01217 | 0.01219 | 0.01221 | 0.01222 | 0.01224 | 0.01226 | 0.01227 | 0.01229 | 0.01229 | 0.01229 | 0.01228 | 0.01226 | 0.01223 | 0.01221 | 0.01219 | 0.01217 | 0.01216 | 0.01215 | 0.01215 | 0.01217 | 0.0122 | 0.01222 | 0.01225 | 0.01227 | 0.0123 | 0.01232 | 0.01235 | 0.01236 | 0.01237 | 0.01238 | 0.01239 | 0.0124 | 0.01242 | 0.01243 | 0.01244 | 0.01244 | 0.01244 | 0.01244 | 0.01243 | 0.01241 | 0.01239 | 0.01237 | 0.01237 | 0.01237 | 0.01239 | 0.01241 | 0.01243 | 0.01246 | 0.01248 | 0.0125 | 0.01249 | 0.01248 | 0.01246 | 0.01244 | 0.01244 | 0.01245 | 0.01247 | 0.01249 | 0.01251 | 0.01253 | 0.01256 | 0.01258 | 0.01259 | 0.0126 | 0.0126 | 0.01261 | 0.01262 | 0.01264 | 0.01266 | 0.01269 | 0.01272 | 0.01275 | 0.01278 | 0.01282 | 0.01284 | 0.01287 | 0.01291 | 0.01294 | 0.01297 | 0.01301 | 0.01305 | 0.0131 | 0.01315 | 0.01321 | 0.01328 | 0.01335 | 0.01344 | 0.01353 | 0.01363 | 0.01373 | 0.01383 | 0.01392 | 0.014 | 0.01406 | 0.0141 | 0.01412 | 0.01413 | 0.01414 | 0.01414 | 0.01415 | 0.01416 | 0.01417 | 0.01418 | 0.01419 | 0.01421 | 0.01424 | 0.01426 | 0.01427 | 0.01426 | 0.01423 | 0.01419 | 0.01414 | 0.01407 | 0.01399 | 0.01393 | 0.01393 | 0.01397 | 0.01406 | 0.01414 | 0.01419 | 0.0142 | 0.01418 | 0.01413 | 0.01406 | 0.01397 | 0.01389 | 0.01384 | 0.01385 | 0.01391 | 0.014 | 0.01408 | 0.01415 | 0.0142 | 0.01424 | 0.01427 | 0.01429 | 0.0143 | 0.01429 | 0.01428 | 0.01426 | 0.01423 | 0.01421 | 0.01418 | 0.01416 | 0.01413 | 0.0141 | 0.01407 | 0.01405 | 0.01402 | 0.01398 | 0.01394 | 0.01389 | 0.01383 | 0.01378 | 0.01373 | 0.01367 | 0.01361 | 0.01354 | 0.01347 | 0.0134 | 0.01335 | 0.01331 | 0.01329 | 0.01327 | 0.01326 | 0.01326 | 0.01326 | 0.01326 | 0.01325 | 0.01323 | 0.01321 | 0.01318 | 0.01316 | 0.01314 | 0.01312 | 0.0131 | 0.01308 | 0.01307 | 0.01306 | 0.01305 | 0.01305 | 0.01305 | 0.01304 | 0.01303 | 0.01302 | 0.01302 | 0.01301 | 0.01301 | 0.01301 | 0.01301 | 0.01301 | 0.01299 | 0.01297 | 0.01294 | 0.01292 | 0.0129 | 0.0129 | 0.01291 | 0.01292 | 0.01294 | 0.01296 | 0.01299 | 0.013 | 0.013 | 0.01299 | 0.01297 | 0.01295 | 0.01293 | 0.0129 | 0.01286 | 0.01281 | 0.01277 | 0.01275 | 0.01274 | 0.01275 | 0.01278 | 0.01281 | 0.01285 | 0.01288 | 0.01292 | 0.01294 | 0.01294 | 0.01294 | 0.01295 | 0.01296 | 0.01297 | 0.01298 | 0.01298 | 0.01299 | 0.01299 | 0.013 | 0.013 | 0.01301 | 0.01302 | 0.01302 | 0.01303 | 0.01303 | 0.01303 | 0.01303 | 0.01304 | 0.01304 | 0.01304 | 0.01304 | 0.01305 | 0.01305 | 0.01305 | 0.01306 | 0.01306 | 0.01307 | 0.01308 | 0.01309 | 0.01311 | 0.01313 | 0.01315 | 0.01316 | 0.01317 | 0.01318 | 0.01318 | 0.01318 | 0.01319 | 0.01319 | 0.01321 | 0.01322 | 0.01324 | 0.01325 | 0.01326 | 0.01328 | 0.0133 | 0.01332 | 0.01334 | 0.01335 | 0.01337 | 0.01339 | 0.01341 | 0.01343 | 0.01345 | 0.01347 | 0.01349 | 0.01351 | 0.01353 | 0.01354 | 0.01355 | 0.01356 | 0.01357 | 0.01359 | 0.01362 | 0.01366 | 0.01371 | 0.01376 | 0.01382 | 0.01388 | 0.01393 | 0.01398 | 0.01403 | 0.01408 | 0.01413 | 0.01418 | 0.01423 | 0.01428 | 0.01433 | 0.0144 | 0.01447 | 0.01454 | 0.01462 | 0.01469 | 0.01478 | 0.01487 | 0.01495 | 0.01504 | 0.01513 | 0.01522 | 0.0153 | 0.01539 | 0.01548 | 0.01556 | 0.01563 | 0.01569 | 0.01574 | 0.01577 | 0.01579 | 0.0158 | 0.0158 | 0.01581 | 0.01581 | 0.01582 | 0.01584 | 0.01589 | 0.01597 | 0.0161 | 0.01627 | 0.01646 | 0.01667 | 0.01688 | 0.0171 | 0.0173 | 0.01749 | 0.01765 | 0.01781 | 0.01797 | 0.01815 | 0.01834 | 0.01853 | 0.01873 | 0.01892 | 0.01911 | 0.0193 | 0.01948 | 0.01964 | 0.01979 | 0.01991 | 0.02003 | 0.02011 | 0.02017 | 0.02019 | 0.02018 | 0.02013 | 0.02004 | 0.01992 | 0.01981 | 0.01976 | 0.01982 | 0.01999 | 0.02023 | 0.02048 | 0.02069 | 0.02083 | 0.02086 | 0.02075 | 0.02053 | 0.02023 | 0.01993 | 0.01972 | 0.01965 | 0.01971 | 0.01987 | 0.02006 | 0.02025 | 0.0204 | 0.0205 | 0.02054 | 0.02052 | 0.02047 | 0.02041 | 0.02035 | 0.02032 | 0.0203 | 0.02029 | 0.02027 | 0.02023 | 0.02019 | 0.02014 | 0.02009 | 0.02005 | 0.02 | 0.01993 | 0.01985 | 0.01975 | 0.01964 | 0.0195 | 0.01937 | 0.01925 | 0.01915 | 0.01906 | 0.01898 | 0.01886 | 0.01872 | 0.01854 | 0.01834 | 0.0181 | 0.01784 | 0.01757 | 0.0173 | 0.01707 | 0.01691 | 0.01685 | 0.01688 | 0.01698 | 0.01708 | 0.01715 | 0.01717 | 0.01713 | 0.01701 | 0.01683 | 0.01659 | 0.01634 | 0.01613 | 0.016 | 0.01595 | 0.01593 | 0.01594 | 0.01594 | 0.01594 | 0.01592 | 0.01589 | 0.01585 | 0.01579 | 0.01574 | 0.01569 | 0.01563 | 0.01558 | 0.01552 | 0.01546 | 0.0154 | 0.01533 | 0.01526 | 0.01519 | 0.01513 | 0.01508 | 0.01503 | 0.01497 | 0.01491 | 0.01484 | 0.01477 | 0.0147 | 0.01464 | 0.01459 | 0.01454 | 0.0145 | 0.01447 | 0.01443 | 0.01439 | 0.01434 | 0.01429 | 0.01425 | 0.01421 | 0.01417 | 0.01414 | 0.01411 | 0.01407 | 0.01404 | 0.01401 | 0.01397 | 0.01394 | 0.01392 | 0.0139 | 0.01389 | 0.0139 | 0.01391 | 0.01393 | 0.01394 | 0.01395 | 0.01393 | 0.01391 | 0.01389 | 0.01387 | 0.01385 | 0.01384 | 0.01384 | 0.01385 | 0.01386 | 0.01388 | 0.01388 | 0.01388 | 0.01386 | 0.01385 | 0.01383 | 0.01382 | 0.01382 | 0.01382 | 0.01382 | 0.01381 | 0.01381 | 0.0138 | 0.0138 | 0.01381 | 0.01381 | 0.01382 | 0.01384 | 0.01386 | 0.01388 | 0.01389 | 0.01389 | 0.01389 | 0.01387 | 0.01386 | 0.01385 | 0.01383 | 0.01382 | 0.01382 | 0.01382 | 0.01384 | 0.01385 | 0.01386 | 0.01387 | 0.01388 | 0.01389 | 0.0139 | 0.0139 | 0.01389 | 0.01387 | 0.01386 | 0.01385 | 0.01384 | 0.01385 | 0.01385 | 0.01386 | 0.01388 | 0.0139 | 0.01392 | 0.01394 | 0.01395 | 0.01395 | 0.01396 | 0.01397 | 0.01399 | 0.014 | 0.01401 | 0.01402 | 0.01403 | 0.01404 | 0.01404 | 0.01403 | 0.01402 | 0.01402 | 0.01401 | 0.01401 | 0.01401 | 0.01402 | 0.01404 | 0.01406 | 0.01408 | 0.01409 | 0.0141 | 0.0141 | 0.01412 | 0.01413 | 0.01415 | 0.01416 | 0.01417 | 0.01418 | 0.0142 | 0.01422 | 0.01424 | 0.01425 | 0.01426 | 0.01428 | 0.01431 | 0.01434 | 0.01436 | 0.0144 | 0.01443 | 0.01447 | 0.0145 | 0.01454 | 0.01457 | 0.01461 | 0.01466 | 0.01471 | 0.01475 | 0.01481 | 0.01486 | 0.01492 | 0.01498 | 0.01502 | 0.01506 | 0.01509 | 0.01511 | 0.01513 | 0.01514 | 0.01515 | 0.01516 | 0.01516 | 0.01516 | 0.01515 | 0.01515 | 0.01517 | 0.0152 | 0.01523 | 0.01527 | 0.01529 | 0.0153 | 0.01528 | 0.01525 | 0.01519 | 0.01513 | 0.01507 | 0.01504 | 0.01504 | 0.01506 | 0.01508 | 0.0151 | 0.01514 | 0.01519 | 0.01525 | 0.0153 | 0.01532 | 0.01533 | 0.01531 | 0.01528 | 0.01523 | 0.01516 | 0.01509 | 0.01503 | 0.015 | 0.01501 | 0.01504 | 0.01508 | 0.01512 | 0.01515 | 0.01516 | 0.01517 | 0.01516 | 0.01516 | 0.01515 | 0.01513 | 0.01512 | 0.0151 | 0.01508 | 0.01507 | 0.01505 | 0.01503 | 0.01501 | 0.01499 | 0.01496 | 0.01493 | 0.01489 | 0.01485 | 0.0148 | 0.01475 | 0.01471 | 0.01466 | 0.01462 | 0.01458 | 0.01455 | 0.01453 | 0.01452 | 0.01452 | 0.01452 | 0.01452 | 0.01452 | 0.01451 | 0.0145 | 0.01447 | 0.01445 | 0.01442 | 0.01441 | 0.01442 | 0.01443 | 0.01445 | 0.01447 | 0.01449 | 0.0145 | 0.01451 | 0.0145 | 0.01449 | 0.01448 | 0.01447 | 0.01448 | 0.01448 | 0.0145 | 0.01451 | 0.01452 | 0.01453 | 0.01452 | 0.01451 | 0.01449 | 0.01446 | 0.01444 | 0.01443 | 0.01442 | 0.01441 | 0.01441 | 0.01442 | 0.01442 | 0.01443 | 0.01444 | 0.01445 | 0.01447 | 0.01449 | 0.01451 | 0.01454 | 0.01456 | 0.01457 | 0.01457 | 0.01456 | 0.01455 | 0.01454 | 0.01454 | 0.01454 | 0.01456 | 0.01457 | 0.01459 | 0.01462 | 0.01464 | 0.01467 | 0.01469 | 0.0147 | 0.0147 | 0.01468 | 0.01467 | 0.01465 | 0.01465 | 0.01465 | 0.01466 | 0.01468 | 0.0147 | 0.01471 | 0.01472 | 0.0147 | 0.01467 | 0.01464 | 0.01461 | 0.01459 | 0.01459 | 0.0146 | 0.01463 | 0.01466 | 0.01468 | 0.0147 | 0.01472 | 0.01473 | 0.01474 | 0.01473 | 0.01472 | 0.0147 | 0.01467 | 0.01465 | 0.01463 | 0.01462 | 0.01461 | 0.01461 | 0.01462 | 0.01464 | 0.01467 | 0.01469 | 0.0147 | 0.01469 | 0.01468 | 0.01467 | 0.01466 | 0.01465 | 0.01465 | 0.01465 | 0.01466 | 0.01468 | 0.0147 | 0.01473 | 0.01474 | 0.01475 | 0.01474 | 0.01472 | 0.01471 | 0.0147 | 0.0147 | 0.0147 | 0.01471 | 0.01473 | 0.01475 | 0.01476 | 0.01477 | 0.01477 | 0.01476 | 0.01475 | 0.01475 | 0.01476 | 0.01477 | 0.01477 | 0.01476 | 0.01476 | 0.01475 | 0.01474 | 0.01473 | 0.01472 | 0.01472 | 0.01474 | 0.01477 | 0.0148 | 0.01481 | 0.01481 | 0.0148 | 0.01478 | 0.01477 | 0.01475 | 0.01475 | 0.01475 | 0.01477 | 0.01479 | 0.01481 | 0.01483 | 0.01485 | 0.01487 | 0.01487 | 0.01487 | 0.01487 | 0.01488 | 0.01489 | 0.0149 | 0.0149 | 0.0149 | 0.0149 | 0.01489 | 0.01487 | 0.01484 | 0.01481 | 0.0148 | 0.01481 | 0.01484 | 0.01487 | 0.0149 | 0.01492 | 0.01495 | 0.01498 | 0.01497 | 0.01494 | 0.01488 | 0.0148 | 0.01472 | 0.01466 | 0.01463 | 0.01464 | 0.01467 | 0.01473 | 0.01481 | 0.01488 | 0.01491 | 0.01492 | 0.01491 | 0.01488 | 0.01487 | 0.01488 | 0.01492 | 0.015 | 0.01509 | 0.01516 | 0.01519 | 0.01516 | 0.01509 | 0.01501 | 0.01496 | 0.01494 | 0.01497 | 0.01506 | 0.01519 | 0.01537 | 0.01554 | 0.01567 | 0.01572 | 0.01571 | 0.01567 | 0.01564 | 0.01561 | 0.01561 | 0.01563 | 0.01569 | 0.01579 | 0.0159 | 0.01599 | 0.01599 | 0.0159 | 0.01574 | 0.01556 | 0.0154 | 0.0153 | 0.01526 | 0.01531 | 0.01543 | 0.01561 | 0.01582 | 0.01603 | 0.01618 | 0.01627 | 0.0163 | 0.01628 | 0.01626 | 0.01625 | 0.01625 | 0.01628 | 0.01632 | 0.01637 | 0.01645 | 0.01658 | 0.01677 | 0.0171 | 0.01757 | 0.01789 | 0.01755 | 0.01618 | 0.01394 | 0.01115 | 0.00815 | 0.00548 | 0.00376 | 0.00331 | 0.00419 | 0.00627 | 0.00918 | 0.01221 | 0.01465 | 0.01618 | 0.01689 | 0.01688 | 0.01637 | 0.01576 | 0.01538 | 0.01521 | 0.01516 | 0.01517 | 0.0152 | 0.01524 | 0.01527 | 0.01525 | 0.01516 | 0.01503 | 0.01491 | 0.01481 | 0.01475 | 0.01472 | 0.01474 | 0.01478 | 0.01483 | 0.01487 | 0.01487 | 0.01487 | 0.01487 | 0.01488 | 0.01489 | 0.01486 | 0.01479 | 0.01471 | 0.01464 | 0.01458 | 0.01449 | 0.01433 | 0.01407 | 0.01376 | 0.01346 | 0.01319 | 0.01297 | 0.01284 | 0.01282 | 0.01294 | 0.01319 | 0.01351 | 0.01381 | 0.01403 | 0.01414 | 0.01416 | 0.01409 | 0.01398 | 0.01383 | 0.0137 | 0.01359 | 0.01351 | 0.01343 | 0.01334 | 0.01323 | 0.01318 | 0.01326 | 0.0135 | 0.01381 | 0.01411 | 0.01434 | 0.01447 | 0.01453 | 0.01448 | 0.01432 | 0.01405 | 0.01373 | 0.01344 | 0.01326 | 0.01319 | 0.01315 | 0.01309 | 0.01301 | 0.01292 | 0.01283 | 0.01276 | 0.0127 | 0.01264 | 0.01259 | 0.01253 | 0.01247 | 0.01242 | 0.01239 | 0.01238 | 0.01238 | 0.01238 | 0.01238 | 0.01239 | 0.01241 | 0.01243 | 0.01243 | 0.01241 | 0.01235 | 0.01225 | 0.01214 | 0.01202 | 0.01191 | 0.01183 | 0.01178 | 0.01176 | 0.01179 | 0.01184 | 0.01188 | 0.01189 | 0.01186 | 0.0118 | 0.01171 | 0.01163 | 0.01153 | 0.01144 | 0.01136 | 0.01131 | 0.01131 | 0.01134 | 0.01137 | 0.01139 | 0.01138 | 0.01136 | 0.01133 | 0.0113 | 0.01124 | 0.01118 | 0.01112 | 0.01107 | 0.01104 | 0.01102 | 0.01099 | 0.01094 | 0.01088 | 0.01084 | 0.01082 | 0.01081 | 0.01081 | 0.0108 | 0.01076 | 0.01071 | 0.01065 | 0.01058 | 0.01052 | 0.01047 | 0.01042 | 0.01039 | 0.01038 | 0.01039 | 0.01041 | 0.01043 | 0.01043 | 0.01044 | 0.01045 | 0.01045 | 0.01043 | 0.01039 | 0.01031 | 0.01022 | 0.01013 | 0.01005 | 0.00998 | 0.00993 | 0.00989 | 0.00988 | 0.00989 | 0.00992 | 0.00994 | 0.00992 | 0.00988 | 0.00981 | 0.00974 | 0.00967 | 0.00961 | 0.00955 | 0.0095 | 0.00946 | 0.00945 | 0.00944 | 0.00942 | 0.00938 | 0.00933 | 0.00928 | 0.00926 | 0.00924 | 0.00922 | 0.0092 | 0.00917 | 0.00912 | 0.00904 | 0.00893 | 0.00883 | 0.00875 | 0.00872 | 0.00874 | 0.00878 | 0.00885 | 0.00891 | 0.00896 | 0.00895 | 0.00889 | 0.00875 | 0.00858 | 0.00841 | 0.00825 | 0.00812 | 0.00804 | 0.00802 | 0.00806 | 0.00813 | 0.00822 | 0.0083 | 0.00834 | 0.00836 | 0.00834 | 0.00829 | 0.00822 | 0.00815 | 0.00811 | 0.00811 | 0.00815 | 0.00819 | 0.00823 | 0.00824 | 0.00822 | 0.00818 | 0.00813 | 0.00808 | 0.00805 | 0.00802 | 0.008 | 0.00797 | 0.00792 | 0.00787 | 0.00782 | 0.00778 | 0.00774 | 0.00769 | 0.00764 | 0.00758 | 0.0075 | 0.00743 | 0.00737 | 0.00732 | 0.00729 | 0.00727 | 0.00726 | 0.00727 | 0.0073 | 0.00732 | 0.00732 | 0.0073 | 0.00727 | 0.00725 | 0.00726 | 0.00729 | 0.00732 | 0.00735 | 0.00736 | 0.00733 | 0.00726 | 0.00717 | 0.00707 | 0.00697 | 0.00689 | 0.00681 | 0.00677 | 0.00678 | 0.00685 | 0.00692 | 0.00693 | 0.00685 | 0.00668 | 0.00646 | 0.00627 | 0.00611 | 0.00601 | 0.00598 | 0.006 | 0.00607 | 0.00616 | 0.00621 | 0.0062 | 0.00609 | 0.0059 | 0.00567 | 0.00544 | 0.00527 | 0.00521 | 0.00525 | 0.00538 | 0.00554 | 0.00569 | 0.00579 | 0.00583 | 0.00581 | 0.00572 | 0.00558 | 0.0054 | 0.0052 | 0.00502 | 0.00486 | 0.00473 | 0.00461 | 0.00453 | 0.00449 | 0.00452 | 0.00463 | 0.0048 | 0.00499 | 0.00516 | 0.00528 | 0.00534 | 0.00534 | 0.00528 | 0.00517 | 0.00502 | 0.00487 | 0.00475 | 0.00468 | 0.00467 | 0.00469 | 0.00475 | 0.00483 | 0.00488 | 0.00491 | 0.0049 | 0.00487 | 0.00481 | 0.00475 | 0.00465 | 0.00451 | 0.00434 | 0.00414 | 0.00394 | 0.00373 | 0.00355 | 0.00342 | 0.00334 | 0.00328 | 0.00318 | 0.00303 | 0.00282 | 0.00258 | 0.00235 | 0.00218 | 0.00212 | 0.00217 | 0.00234 | 0.00261 | 0.00291 | 0.00318 | 0.00336 | 0.00347 | 0.00353 | 0.00357 | 0.00362 | 0.0037 | 0.00382 | 0.00394 | 0.00405 | 0.0041 | 0.00409 | 0.004 | 0.00385 | 0.00361 | 0.00361 | 0.00361 | 0.00361 | 0.00361 | 0.00361 | 0.00361
SR3-4 | 0.00133 | 0.00133 | 0.133% | 0.00133 | 0.00133 | 0.00133 | 0.00133 | 0.00132 | 0.00129 | 0.00125 | 0.00122 | 0.0012 | 0.0012 | 0.00121 | 0.00125 | 0.0013 | 0.00136 | 0.00143 | 0.00149 | 0.00151 | 0.00151 | 0.00149 | 0.00146 | 0.00145 | 0.00144 | 0.00144 | 0.00143 | 0.00141 | 0.00136 | 0.0013 | 0.00124 | 0.00119 | 0.00115 | 0.00112 | 0.00111 | 0.00112 | 0.00115 | 0.00118 | 0.0012 | 0.0012 | 0.00119 | 0.00119 | 0.00121 | 0.00125 | 0.0013 | 0.00133 | 0.00133 | 0.0013 | 0.00122 | 0.00111 | 0.001 | 0.00091 | 0.00086 | 0.00085 | 0.00088 | 0.00093 | 0.00101 | 0.00109 | 0.00118 | 0.00125 | 0.00133 | 0.0014 | 0.00147 | 0.00152 | 0.00153 | 0.00145 | 0.00129 | 0.00105 | 0.00078 | 0.00053 | 0.00035 | 0.00026 | 0.00027 | 0.00034 | 0.00045 | 0.00055 | 0.00064 | 0.00069 | 0.00072 | 0.00074 | 0.00077 | 0.00084 | 0.00095 | 0.0011 | 0.00126 | 0.00138 | 0.00145 | 0.00145 | 0.00137 | 0.00123 | 0.00103 | 0.00082 | 0.00062 | 0.00047 | 0.0004 | 0.00043 | 0.00056 | 0.00075 | 0.00095 | 0.00112 | 0.00119 | 0.00118 | 0.00109 | 0.00098 | 0.00088 | 0.00082 | 0.00081 | 0.00083 | 0.00087 | 0.0009 | 0.00089 | 0.00082 | 0.00071 | 0.00059 | 0.00053 | 0.00053 | 0.00063 | 0.00079 | 0.00099 | 0.00121 | 0.00141 | 0.00157 | 0.00167 | 0.00172 | 0.00174 | 0.00172 | 0.00168 | 0.00161 | 0.0015 | 0.00135 | 0.00116 | 0.00093 | 0.00069 | 0.00047 | 0.00028 | 0.00015 | 6e-05 | 3e-05 | 7e-05 | 0.00018 | 0.00033 | 0.00051 | 0.00069 | 0.00088 | 0.00105 | 0.00121 | 0.00131 | 0.00136 | 0.00134 | 0.00129 | 0.00125 | 0.00123 | 0.00123 | 0.00125 | 0.00125 | 0.00123 | 0.00118 | 0.0011 | 0.001 | 0.0009 | 0.00081 | 0.00073 | 0.00069 | 0.00067 | 0.00069 | 0.00073 | 0.0008 | 0.00088 | 0.00099 | 0.00113 | 0.00128 | 0.0014 | 0.00147 | 0.00148 | 0.00144 | 0.00135 | 0.00122 | 0.00107 | 0.00092 | 0.00081 | 0.00076 | 0.00079 | 0.00088 | 0.00101 | 0.00116 | 0.00132 | 0.00145 | 0.00154 | 0.00155 | 0.00148 | 0.00137 | 0.00125 | 0.00116 | 0.00111 | 0.0011 | 0.00113 | 0.00123 | 0.00141 | 0.00168 | 0.002 | 0.0023 | 0.00252 | 0.00263 | 0.00262 | 0.00246 | 0.0022 | 0.00186 | 0.00153 | 0.00128 | 0.00117 | 0.00119 | 0.00132 | 0.00149 | 0.00166 | 0.0018 | 0.00189 | 0.00194 | 0.00196 | 0.00196 | 0.00197 | 0.00201 | 0.00208 | 0.00218 | 0.00229 | 0.00239 | 0.00246 | 0.00249 | 0.00248 | 0.00245 | 0.0024 | 0.00234 | 0.00228 | 0.00221 | 0.00216 | 0.00211 | 0.00209 | 0.00207 | 0.00204 | 0.00201 | 0.00197 | 0.00195 | 0.00196 | 0.00203 | 0.00217 | 0.00236 | 0.00257 | 0.00274 | 0.00284 | 0.00286 | 0.00283 | 0.00276 | 0.00268 | 0.00259 | 0.00253 | 0.00249 | 0.00247 | 0.00245 | 0.00239 | 0.00227 | 0.00212 | 0.00198 | 0.00191 | 0.00194 | 0.00207 | 0.00225 | 0.00242 | 0.00254 | 0.00262 | 0.00266 | 0.00268 | 0.00273 | 0.00281 | 0.00292 | 0.00303 | 0.00312 | 0.00316 | 0.00314 | 0.00303 | 0.00286 | 0.00264 | 0.00241 | 0.00221 | 0.00208 | 0.002 | 0.00196 | 0.00192 | 0.00188 | 0.00185 | 0.00183 | 0.00183 | 0.00185 | 0.00187 | 0.00189 | 0.0019 | 0.00191 | 0.00192 | 0.00192 | 0.00191 | 0.0019 | 0.00189 | 0.00192 | 0.00198 | 0.00207 | 0.00217 | 0.00227 | 0.00234 | 0.00236 | 0.00234 | 0.00227 | 0.00215 | 0.00203 | 0.00193 | 0.00187 | 0.00188 | 0.00196 | 0.00208 | 0.00221 | 0.0023 | 0.00236 | 0.00237 | 0.00234 | 0.00227 | 0.00218 | 0.00206 | 0.00195 | 0.00185 | 0.00179 | 0.00179 | 0.00183 | 0.00191 | 0.00201 | 0.0021 | 0.00216 | 0.00218 | 0.00215 | 0.00207 | 0.00194 | 0.00181 | 0.00171 | 0.00168 | 0.00176 | 0.00194 | 0.00219 | 0.00248 | 0.00276 | 0.00297 | 0.00308 | 0.00305 | 0.00291 | 0.00268 | 0.00241 | 0.00212 | 0.00182 | 0.00153 | 0.00129 | 0.00109 | 0.00093 | 0.00081 | 0.00072 | 0.00069 | 0.00075 | 0.00088 | 0.00104 | 0.00115 | 0.00113 | 0.001 | 0.00081 | 0.00062 | 0.0005 | 0.00048 | 0.00055 | 0.00071 | 0.00094 | 0.00118 | 0.00138 | 0.00147 | 0.00141 | 0.00122 | 0.00097 | 0.00072 | 0.00051 | 0.00036 | 0.00028 | 0.00027 | 0.00034 | 0.00047 | 0.00066 | 0.00087 | 0.00107 | 0.00123 | 0.00135 | 0.00142 | 0.00147 | 0.00148 | 0.00149 | 0.00153 | 0.00161 | 0.00175 | 0.00193 | 0.00212 | 0.00232 | 0.00249 | 0.00261 | 0.00266 | 0.00264 | 0.00257 | 0.00249 | 0.00243 | 0.00243 | 0.00248 | 0.00258 | 0.00272 | 0.00287 | 0.003 | 0.0031 | 0.00316 | 0.0032 | 0.00323 | 0.00326 | 0.0033 | 0.00338 | 0.00348 | 0.00362 | 0.00378 | 0.00397 | 0.00419 | 0.00445 | 0.00474 | 0.00506 | 0.00537 | 0.00564 | 0.00582 | 0.00588 | 0.00585 | 0.00572 | 0.00555 | 0.00536 | 0.00519 | 0.00504 | 0.00495 | 0.0049 | 0.00489 | 0.00488 | 0.00487 | 0.00489 | 0.00497 | 0.00515 | 0.00544 | 0.00576 | 0.00604 | 0.00622 | 0.00629 | 0.00626 | 0.00618 | 0.00606 | 0.00595 | 0.00586 | 0.00582 | 0.00583 | 0.00586 | 0.00585 | 0.00577 | 0.00563 | 0.00547 | 0.00533 | 0.00527 | 0.00528 | 0.00535 | 0.00543 | 0.0055 | 0.00555 | 0.00558 | 0.0056 | 0.00561 | 0.00561 | 0.00557 | 0.00549 | 0.00536 | 0.00521 | 0.00506 | 0.00494 | 0.00488 | 0.00488 | 0.00492 | 0.00499 | 0.00502 | 0.00498 | 0.00482 | 0.00454 | 0.00417 | 0.00378 | 0.00343 | 0.00318 | 0.00305 | 0.00302 | 0.00306 | 0.00314 | 0.00324 | 0.00333 | 0.0034 | 0.00344 | 0.00347 | 0.00349 | 0.00351 | 0.00353 | 0.00351 | 0.00346 | 0.00337 | 0.00326 | 0.00315 | 0.00307 | 0.00302 | 0.00299 | 0.00295 | 0.00287 | 0.00275 | 0.00259 | 0.0024 | 0.00222 | 0.00207 | 0.00198 | 0.00198 | 0.00207 | 0.00223 | 0.00242 | 0.00259 | 0.0027 | 0.00274 | 0.00271 | 0.00262 | 0.00249 | 0.00235 | 0.00222 | 0.00211 | 0.00203 | 0.00198 | 0.00195 | 0.00194 | 0.00194 | 0.00193 | 0.00192 | 0.00187 | 0.00181 | 0.00172 | 0.00163 | 0.00155 | 0.00151 | 0.00151 | 0.00157 | 0.00169 | 0.00187 | 0.00208 | 0.00229 | 0.00247 | 0.00259 | 0.00266 | 0.00267 | 0.00264 | 0.00258 | 0.00249 | 0.00236 | 0.00221 | 0.00206 | 0.00192 | 0.00183 | 0.0018 | 0.00185 | 0.00197 | 0.00211 | 0.00224 | 0.00227 | 0.00216 | 0.00194 | 0.00163 | 0.00133 | 0.0011 | 0.00099 | 0.00105 | 0.00126 | 0.00157 | 0.00194 | 0.00227 | 0.00252 | 0.00265 | 0.0027 | 0.00269 | 0.00267 | 0.00267 | 0.0027 | 0.00275 | 0.00282 | 0.00289 | 0.00295 | 0.00301 | 0.00305 | 0.00307 | 0.00307 | 0.00301 | 0.00286 | 0.0026 | 0.00222 | 0.00177 | 0.00132 | 0.00096 | 0.00076 | 0.00075 | 0.00092 | 0.00124 | 0.00165 | 0.00205 | 0.00239 | 0.00262 | 0.00275 | 0.00282 | 0.00288 | 0.00297 | 0.00307 | 0.00318 | 0.00327 | 0.0033 | 0.00327 | 0.0032 | 0.00312 | 0.00305 | 0.00302 | 0.00303 | 0.00306 | 0.00304 | 0.00295 | 0.00277 | 0.0025 | 0.00221 | 0.00194 | 0.00176 | 0.00171 | 0.0018 | 0.00203 | 0.00235 | 0.00272 | 0.00306 | 0.00333 | 0.00348 | 0.00351 | 0.00346 | 0.00334 | 0.00323 | 0.00314 | 0.00311 | 0.00314 | 0.00321 | 0.00333 | 0.00346 | 0.00357 | 0.00364 | 0.00364 | 0.00358 | 0.00347 | 0.00334 | 0.0032 | 0.00303 | 0.00286 | 0.00271 | 0.00259 | 0.00254 | 0.00257 | 0.00268 | 0.00287 | 0.00309 | 0.00332 | 0.00354 | 0.00372 | 0.00384 | 0.00391 | 0.00394 | 0.00396 | 0.00399 | 0.00402 | 0.00406 | 0.00408 | 0.00406 | 0.004 | 0.0039 | 0.00381 | 0.00375 | 0.00372 | 0.00375 | 0.00381 | 0.00389 | 0.00395 | 0.00395 | 0.00387 | 0.0037 | 0.00349 | 0.00331 | 0.0032 | 0.0032 | 0.00331 | 0.0035 | 0.00374 | 0.00399 | 0.00419 | 0.00433 | 0.0044 | 0.00442 | 0.00442 | 0.0044 | 0.00439 | 0.0044 | 0.00441 | 0.00441 | 0.0044 | 0.00437 | 0.00434 | 0.00431 | 0.0043 | 0.00431 | 0.00433 | 0.00435 | 0.00438 | 0.00439 | 0.00438 | 0.00434 | 0.0043 | 0.00426 | 0.00425 | 0.00427 | 0.00433 | 0.00442 | 0.00452 | 0.00461 | 0.00468 | 0.00472 | 0.00474 | 0.00474 | 0.00473 | 0.00473 | 0.00473 | 0.00474 | 0.00474 | 0.00472 | 0.00468 | 0.00463 | 0.00459 | 0.00457 | 0.00457 | 0.00458 | 0.00459 | 0.0046 | 0.00461 | 0.00461 | 0.0046 | 0.00458 | 0.00456 | 0.00456 | 0.00456 | 0.00458 | 0.00462 | 0.00466 | 0.0047 | 0.00473 | 0.00477 | 0.0048 | 0.00483 | 0.00487 | 0.00492 | 0.00495 | 0.00497 | 0.00496 | 0.00491 | 0.00485 | 0.00478 | 0.00472 | 0.00468 | 0.00466 | 0.00465 | 0.00467 | 0.00471 | 0.00477 | 0.00483 | 0.00488 | 0.00491 | 0.00494 | 0.00498 | 0.00501 | 0.00503 | 0.00504 | 0.00503 | 0.00502 | 0.00501 | 0.005 | 0.00498 | 0.00498 | 0.00497 | 0.00497 | 0.00497 | 0.00496 | 0.00496 | 0.00496 | 0.00497 | 0.00499 | 0.005 | 0.005 | 0.005 | 0.005 | 0.00499 | 0.00496 | 0.00491 | 0.00486 | 0.00483 | 0.00482 | 0.00484 | 0.00488 | 0.00492 | 0.00497 | 0.00501 | 0.00504 | 0.00505 | 0.00504 | 0.00502 | 0.005 | 0.00498 | 0.00498 | 0.00498 | 0.005 | 0.00502 | 0.00505 | 0.00508 | 0.00511 | 0.00514 | 0.00515 | 0.00515 | 0.00514 | 0.00512 | 0.00509 | 0.00506 | 0.00504 | 0.00502 | 0.00499 | 0.00497 | 0.00496 | 0.00494 | 0.00493 | 0.00492 | 0.0049 | 0.00487 | 0.00485 | 0.00483 | 0.00483 | 0.00484 | 0.00486 | 0.0049 | 0.00495 | 0.00502 | 0.00508 | 0.00512 | 0.00513 | 0.00511 | 0.00509 | 0.00507 | 0.00506 | 0.00505 | 0.00505 | 0.00506 | 0.00507 | 0.00509 | 0.00509 | 0.00509 | 0.00508 | 0.00507 | 0.00505 | 0.00504 | 0.00505 | 0.00506 | 0.00508 | 0.00509 | 0.00508 | 0.00507 | 0.00505 | 0.00503 | 0.005 | 0.00498 | 0.00497 | 0.00497 | 0.00498 | 0.005 | 0.00502 | 0.00502 | 0.00501 | 0.00498 | 0.00495 | 0.00493 | 0.00491 | 0.00491 | 0.00493 | 0.00495 | 0.00496 | 0.00498 | 0.00499 | 0.005 | 0.005 | 0.00501 | 0.00502 | 0.00504 | 0.00505 | 0.00507 | 0.00508 | 0.00508 | 0.00508 | 0.00507 | 0.00507 | 0.00505 | 0.00504 | 0.00503 | 0.00502 | 0.005 | 0.00497 | 0.00494 | 0.00491 | 0.0049 | 0.00489 | 0.00489 | 0.00489 | 0.00489 | 0.00489 | 0.00489 | 0.00488 | 0.00487 | 0.00485 | 0.00483 | 0.00482 | 0.00483 | 0.00483 | 0.00484 | 0.00485 | 0.00485 | 0.00484 | 0.00483 | 0.00481 | 0.00479 | 0.00478 | 0.00478 | 0.00478 | 0.00479 | 0.00481 | 0.00484 | 0.00486 | 0.00488 | 0.00489 | 0.00489 | 0.00489 | 0.00488 | 0.00488 | 0.00488 | 0.00489 | 0.00489 | 0.0049 | 0.0049 | 0.00488 | 0.00485 | 0.00481 | 0.00476 | 0.00471 | 0.00468 | 0.00466 | 0.00465 | 0.00467 | 0.00468 | 0.0047 | 0.00472 | 0.00472 | 0.00472 | 0.0047 | 0.00469 | 0.00469 | 0.0047 | 0.00471 | 0.00473 | 0.00474 | 0.00474 | 0.00474 | 0.00473 | 0.00473 | 0.00471 | 0.0047 | 0.00468 | 0.00467 | 0.00466 | 0.00467 | 0.00467 | 0.00469 | 0.00471 | 0.00473 | 0.00476 | 0.00478 | 0.00478 | 0.00476 | 0.00471 | 0.00466 | 0.00461 | 0.00458 | 0.00458 | 0.00458 | 0.0046 | 0.00462 | 0.00463 | 0.00463 | 0.00463 | 0.00461 | 0.00459 | 0.00458 | 0.00457 | 0.00458 | 0.00459 | 0.00459 | 0.00459 | 0.00459 | 0.0046 | 0.00461 | 0.00462 | 0.00465 | 0.00468 | 0.00471 | 0.00473 | 0.00473 | 0.00473 | 0.00472 | 0.00471 | 0.0047 | 0.00468 | 0.00467 | 0.00465 | 0.00464 | 0.00463 | 0.00463 | 0.00462 | 0.00461 | 0.0046 | 0.00461 | 0.00462 | 0.00463 | 0.00465 | 0.00466 | 0.00467 | 0.00469 | 0.00471 | 0.00473 | 0.00474 | 0.00475 | 0.00474 | 0.00474 | 0.00472 | 0.00471 | 0.00469 | 0.00468 | 0.00467 | 0.00466 | 0.00465 | 0.00463 | 0.00462 | 0.00461 | 0.00461 | 0.00462 | 0.00463 | 0.00465 | 0.00467 | 0.00468 | 0.00469 | 0.00468 | 0.00467 | 0.00465 | 0.00464 | 0.00462 | 0.00461 | 0.00461 | 0.0046 | 0.00459 | 0.00458 | 0.00458 | 0.00457 | 0.00458 | 0.00458 | 0.00459 | 0.00461 | 0.00463 | 0.00464 | 0.00464 | 0.00463 | 0.00461 | 0.00459 | 0.00457 | 0.00456 | 0.00456 | 0.00457 | 0.00459 | 0.00461 | 0.00463 | 0.00465 | 0.00466 | 0.00467 | 0.00467 | 0.00466 | 0.00466 | 0.00466 | 0.00465 | 0.00464 | 0.00462 | 0.0046 | 0.00459 | 0.00459 | 0.0046 | 0.00461 | 0.00462 | 0.00462 | 0.00463 | 0.00464 | 0.00464 | 0.00462 | 0.0046 | 0.00458 | 0.00457 | 0.00455 | 0.00453 | 0.00451 | 0.00449 | 0.00447 | 0.00446 | 0.00446 | 0.00445 | 0.00445 | 0.00445 | 0.00445 | 0.00446 | 0.00447 | 0.00448 | 0.00448 | 0.00449 | 0.00448 | 0.00447 | 0.00446 | 0.00444 | 0.00442 | 0.0044 | 0.00439 | 0.00439 | 0.0044 | 0.00441 | 0.00442 | 0.00443 | 0.00443 | 0.00443 | 0.00442 | 0.00441 | 0.00439 | 0.00437 | 0.00435 | 0.00434 | 0.00434 | 0.00433 | 0.00433 | 0.00433 | 0.00433 | 0.00433 | 0.00433 | 0.00433 | 0.00432 | 0.00432 | 0.00431 | 0.00431 | 0.0043 | 0.00429 | 0.00427 | 0.00427 | 0.00426 | 0.00427 | 0.00427 | 0.00427 | 0.00428 | 0.00427 | 0.00427 | 0.00426 | 0.00425 | 0.00423 | 0.00422 | 0.00422 | 0.00423 | 0.00425 | 0.00427 | 0.00428 | 0.00429 | 0.00427 | 0.00425 | 0.00422 | 0.0042 | 0.00418 | 0.00417 | 0.00416 | 0.00417 | 0.00418 | 0.00421 | 0.00424 | 0.00426 | 0.00427 | 0.00427 | 0.00426 | 0.00425 | 0.00423 | 0.00422 | 0.0042 | 0.00419 | 0.00417 | 0.00416 | 0.00416 | 0.00416 | 0.00416 | 0.00417 | 0.00418 | 0.0042 | 0.00421 | 0.00422 | 0.00422 | 0.00421 | 0.00419 | 0.00416 | 0.00413 | 0.00411 | 0.00411 | 0.00411 | 0.0041 | 0.0041 | 0.00409 | 0.00409 | 0.00409 | 0.00409 | 0.00408 | 0.00408 | 0.00408 | 0.00408 | 0.00407 | 0.00406 | 0.00404 | 0.00402 | 0.004 | 0.00398 | 0.00397 | 0.00397 | 0.00398 | 0.00399 | 0.004 | 0.00401 | 0.00402 | 0.00403 | 0.00404 | 0.00405 | 0.00405 | 0.00405 | 0.00405 | 0.00405 | 0.00405 | 0.00405 | 0.00405 | 0.00405 | 0.00406 | 0.00406 | 0.00407 | 0.00407 | 0.00407 | 0.00407 | 0.00408 | 0.00409 | 0.0041 | 0.00411 | 0.00412 | 0.00413 | 0.00413 | 0.00412 | 0.0041 | 0.00407 | 0.00404 | 0.00402 | 0.004 | 0.00399 | 0.00398 | 0.00398 | 0.00398 | 0.00398 | 0.00399 | 0.00399 | 0.004 | 0.004 | 0.004 | 0.004 | 0.004 | 0.00401 | 0.00401 | 0.00402 | 0.00403 | 0.00405 | 0.00406 | 0.00407 | 0.00408 | 0.00407 | 0.00405 | 0.00403 | 0.004 | 0.00398 | 0.00397 | 0.00397 | 0.00399 | 0.004 | 0.00402 | 0.00403 | 0.00404 | 0.00405 | 0.00405 | 0.00405 | 0.00406 | 0.00407 | 0.00409 | 0.00412 | 0.00414 | 0.00417 | 0.00418 | 0.0042 | 0.00421 | 0.00422 | 0.00423 | 0.00424 | 0.00425 | 0.00427 | 0.0043 | 0.00434 | 0.00437 | 0.0044 | 0.00443 | 0.00447 | 0.00451 | 0.00455 | 0.0046 | 0.00464 | 0.00469 | 0.00475 | 0.0048 | 0.00485 | 0.00491 | 0.00497 | 0.00504 | 0.00513 | 0.00522 | 0.0053 | 0.00539 | 0.00547 | 0.00555 | 0.00564 | 0.00573 | 0.00584 | 0.00596 | 0.00609 | 0.00624 | 0.00639 | 0.00654 | 0.00668 | 0.00682 | 0.00695 | 0.0071 | 0.00725 | 0.00742 | 0.0076 | 0.00779 | 0.00799 | 0.00818 | 0.00837 | 0.00855 | 0.00873 | 0.0089 | 0.00907 | 0.00923 | 0.00939 | 0.00956 | 0.00974 | 0.00994 | 0.01017 | 0.01042 | 0.0107 | 0.01099 | 0.01128 | 0.01157 | 0.01184 | 0.01208 | 0.01231 | 0.01254 | 0.01275 | 0.01297 | 0.0132 | 0.01344 | 0.0137 | 0.01396 | 0.01423 | 0.0145 | 0.01475 | 0.01499 | 0.0152 | 0.01536 | 0.01547 | 0.01553 | 0.01556 | 0.01564 | 0.01585 | 0.01623 | 0.01674 | 0.01731 | 0.01787 | 0.01838 | 0.01878 | 0.01904 | 0.0191 | 0.01898 | 0.01872 | 0.01843 | 0.0182 | 0.01805 | 0.01794 | 0.01787 | 0.01782 | 0.01781 | 0.01784 | 0.01788 | 0.01793 | 0.01796 | 0.01797 | 0.01799 | 0.01802 | 0.01807 | 0.01815 | 0.01823 | 0.0183 | 0.01837 | 0.01842 | 0.01845 | 0.01844 | 0.01837 | 0.01826 | 0.01811 | 0.01793 | 0.01773 | 0.01752 | 0.01731 | 0.0171 | 0.0169 | 0.01675 | 0.01662 | 0.01652 | 0.01644 | 0.01635 | 0.01625 | 0.01615 | 0.01603 | 0.01589 | 0.01574 | 0.01558 | 0.01544 | 0.0153 | 0.01518 | 0.01507 | 0.01496 | 0.01484 | 0.01471 | 0.01458 | 0.01445 | 0.01433 | 0.01423 | 0.01415 | 0.0141 | 0.01409 | 0.01409 | 0.01411 | 0.01412 | 0.01412 | 0.0141 | 0.01406 | 0.01401 | 0.01397 | 0.01393 | 0.01391 | 0.0139 | 0.0139 | 0.0139 | 0.0139 | 0.0139 | 0.0139 | 0.01389 | 0.0139 | 0.01392 | 0.01395 | 0.01401 | 0.01409 | 0.01419 | 0.01431 | 0.01444 | 0.01457 | 0.01469 | 0.01481 | 0.01491 | 0.01501 | 0.0151 | 0.01519 | 0.01526 | 0.01533 | 0.01538 | 0.01542 | 0.01544 | 0.01543 | 0.0154 | 0.01536 | 0.01533 | 0.01532 | 0.01534 | 0.01539 | 0.01547 | 0.01556 | 0.01565 | 0.01571 | 0.01576 | 0.01577 | 0.01576 | 0.01574 | 0.01571 | 0.01569 | 0.01568 | 0.0157 | 0.01577 | 0.01594 | 0.0162 | 0.01651 | 0.01678 | 0.01696 | 0.01702 | 0.01695 | 0.01675 | 0.01643 | 0.01605 | 0.01566 | 0.01536 | 0.01518 | 0.01511 | 0.0151 | 0.01509 | 0.01506 | 0.015 | 0.01492 | 0.01481 | 0.01471 | 0.01461 | 0.01454 | 0.01451 | 0.01451 | 0.01452 | 0.01454 | 0.01454 | 0.01451 | 0.01445 | 0.01434 | 0.0142 | 0.01402 | 0.01382 | 0.01362 | 0.01341 | 0.01321 | 0.01302 | 0.01285 | 0.0127 | 0.01256 | 0.01244 | 0.01234 | 0.01225 | 0.01219 | 0.01214 | 0.01208 | 0.01202 | 0.01196 | 0.01189 | 0.01181 | 0.01171 | 0.01159 | 0.01145 | 0.01131 | 0.01115 | 0.011 | 0.01083 | 0.01067 | 0.0105 | 0.01034 | 0.01019 | 0.01005 | 0.00991 | 0.00978 | 0.00965 | 0.00954 | 0.00943 | 0.00933 | 0.00923 | 0.00915 | 0.00906 | 0.00898 | 0.00891 | 0.00883 | 0.00874 | 0.00864 | 0.00854 | 0.00843 | 0.00831 | 0.00817 | 0.00804 | 0.00789 | 0.00775 | 0.00762 | 0.00749 | 0.00737 | 0.00726 | 0.00717 | 0.00709 | 0.00702 | 0.00695 | 0.00689 | 0.00683 | 0.00677 | 0.00671 | 0.00665 | 0.00659 | 0.00654 | 0.00648 | 0.00642 | 0.00637 | 0.00632 | 0.00627 | 0.00622 | 0.00617 | 0.00612 | 0.00608 | 0.00605 | 0.00602 | 0.006 | 0.00598 | 0.00597 | 0.00596 | 0.00596 | 0.00595 | 0.00594 | 0.00592 | 0.0059 | 0.00587 | 0.00584 | 0.0058 | 0.00576 | 0.00572 | 0.00568 | 0.00566 | 0.00564 | 0.00563 | 0.00563 | 0.00562 | 0.00562 | 0.00562 | 0.00562 | 0.00561 | 0.0056 | 0.00559 | 0.00558 | 0.00557 | 0.00557 | 0.00557 | 0.00557 | 0.00556 | 0.00555 | 0.00554 | 0.00552 | 0.00551 | 0.0055 | 0.0055 | 0.00549 | 0.00549 | 0.00548 | 0.00548 | 0.00547 | 0.00547 | 0.00545 | 0.00543 | 0.00541 | 0.0054 | 0.00538 | 0.00537 | 0.00535 | 0.00533 | 0.00532 | 0.00531 | 0.00531 | 0.0053 | 0.0053 | 0.0053 | 0.0053 | 0.00531 | 0.0053 | 0.00529 | 0.00527 | 0.00525 | 0.00523 | 0.00522 | 0.0052 | 0.0052 | 0.0052 | 0.00521 | 0.00522 | 0.00523 | 0.00524 | 0.00524 | 0.00523 | 0.00522 | 0.00521 | 0.00518 | 0.00516 | 0.00514 | 0.00513 | 0.00512 | 0.00512 | 0.00512 | 0.00513 | 0.00515 | 0.00516 | 0.00517 | 0.00517 | 0.00517 | 0.00517 | 0.00516 | 0.00514 | 0.00512 | 0.0051 | 0.00509 | 0.00509 | 0.0051 | 0.00511 | 0.00512 | 0.00513 | 0.00514 | 0.00515 | 0.00515 | 0.00514 | 0.00513 | 0.00511 | 0.00509 | 0.00508 | 0.00506 | 0.00505 | 0.00504 | 0.00503 | 0.00503 | 0.00503 | 0.00503 | 0.00503 | 0.00503 | 0.00504 | 0.00504 | 0.00505 | 0.00505 | 0.00505 | 0.00505 | 0.00505 | 0.00504 | 0.00502 | 0.00501 | 0.00499 | 0.00497 | 0.00495 | 0.00494 | 0.00494 | 0.00494 | 0.00495 | 0.00495 | 0.00495 | 0.00495 | 0.00495 | 0.00496 | 0.00496 | 0.00496 | 0.00497 | 0.00497 | 0.00498 | 0.00498 | 0.00497 | 0.00496 | 0.00494 | 0.00493 | 0.00493 | 0.00492 | 0.00491 | 0.00491 | 0.0049 | 0.0049 | 0.00489 | 0.00489 | 0.00488 | 0.00488 | 0.00488 | 0.00487 | 0.00487 | 0.00486 | 0.00485 | 0.00484 | 0.00483 | 0.00483 | 0.00483 | 0.00483 | 0.00484 | 0.00485 | 0.00485 | 0.00485 | 0.00485 | 0.00485 | 0.00485 | 0.00485 | 0.00484 | 0.00483 | 0.00483 | 0.00483 | 0.00484 | 0.00483 | 0.00483 | 0.00482 | 0.00482 | 0.00482 | 0.00481 | 0.00479 | 0.00478 | 0.00478 | 0.00478 | 0.00479 | 0.0048 | 0.0048 | 0.00481 | 0.0048 | 0.00479 | 0.00479 | 0.00478 | 0.00478 | 0.00479 | 0.0048 | 0.00481 | 0.00482 | 0.00483 | 0.00483 | 0.00483 | 0.00483 | 0.00483 | 0.00483 | 0.00484 | 0.00485 | 0.00485 | 0.00486 | 0.00486 | 0.00486 | 0.00486 | 0.00486 | 0.00486 | 0.00486 | 0.00486 | 0.00486 | 0.00487 | 0.00487 | 0.00488 | 0.00489 | 0.00491 | 0.00492 | 0.00493 | 0.00493 | 0.00494 | 0.00495 | 0.00496 | 0.00497 | 0.00497 | 0.00498 | 0.00499 | 0.005 | 0.00501 | 0.00501 | 0.00501 | 0.00501 | 0.00501 | 0.005 | 0.00501 | 0.00501 | 0.00502 | 0.00503 | 0.00503 | 0.00504 | 0.00505 | 0.00506 | 0.00507 | 0.00508 | 0.00508 | 0.00508 | 0.00508 | 0.00508 | 0.00507 | 0.00506 | 0.00504 | 0.00503 | 0.00502 | 0.00502 | 0.00502 | 0.00502 | 0.00502 | 0.00503 | 0.00503 | 0.00504 | 0.00505 | 0.00506 | 0.00506 | 0.00505 | 0.00504 | 0.00502 | 0.00499 | 0.00498 | 0.00497 | 0.00497 | 0.00497 | 0.00498 | 0.005 | 0.00501 | 0.00502 | 0.00502 | 0.00501 | 0.005 | 0.005 | 0.00499 | 0.00498 | 0.00496 | 0.00495 | 0.00495 | 0.00496 | 0.00497 | 0.00497 | 0.00497 | 0.00496 | 0.00496 | 0.00496 | 0.00495 | 0.00493 | 0.00491 | 0.0049 | 0.00488 | 0.00488 | 0.00487 | 0.00488 | 0.00488 | 0.0049 | 0.00493 | 0.00495 | 0.00498 | 0.00499 | 0.00499 | 0.00499 | 0.00498 | 0.00497 | 0.00497 | 0.00496 | 0.00495 | 0.00494 | 0.00493 | 0.00493 | 0.00494 | 0.00494 | 0.00494 | 0.00494 | 0.00494 | 0.00494 | 0.00494 | 0.00493 | 0.00492 | 0.00492 | 0.00492 | 0.00494 | 0.00497 | 0.00499 | 0.00501 | 0.00503 | 0.00506 | 0.00508 | 0.00508 | 0.00506 | 0.00504 | 0.00501 | 0.00498 | 0.00496 | 0.00495 | 0.00494 | 0.00495 | 0.00496 | 0.00498 | 0.00499 | 0.005 | 0.00499 | 0.00498 | 0.00497 | 0.00496 | 0.00496 | 0.00494 | 0.00492 | 0.0049 | 0.00488 | 0.00487 | 0.00488 | 0.00488 | 0.0049 | 0.00492 | 0.00493 | 0.00494 | 0.00494 | 0.00492 | 0.0049 | 0.00488 | 0.00487 | 0.00486 | 0.00487 | 0.00488 | 0.00489 | 0.0049 | 0.00492 | 0.00493 | 0.00493 | 0.00493 | 0.00492 | 0.00492 | 0.00493 | 0.00493 | 0.00493 | 0.00494 | 0.00495 | 0.00496 | 0.00497 | 0.00498 | 0.00498 | 0.00498 | 0.00497 | 0.00497 | 0.00496 | 0.00496 | 0.00495 | 0.00494 | 0.00494 | 0.00495 | 0.00496 | 0.00497 | 0.00498 | 0.00498 | 0.00498 | 0.00497 | 0.00496 | 0.00494 | 0.00492 | 0.00491 | 0.00491 | 0.00492 | 0.00494 | 0.00496 | 0.00498 | 0.00499 | 0.005 | 0.005 | 0.00499 | 0.00498 | 0.00496 | 0.00496 | 0.00496 | 0.00497 | 0.00497 | 0.00496 | 0.00495 | 0.00494 | 0.00494 | 0.00494 | 0.00494 | 0.00493 | 0.00492 | 0.00492 | 0.00491 | 0.0049 | 0.00489 | 0.00488 | 0.00488 | 0.00489 | 0.00492 | 0.00495 | 0.00498 | 0.00501 | 0.00503 | 0.00505 | 0.00506 | 0.00506 | 0.00506 | 0.00506 | 0.00506 | 0.00504 | 0.00502 | 0.00501 | 0.005 | 0.00501 | 0.00503 | 0.00506 | 0.00508 | 0.00509 | 0.00509 | 0.00509 | 0.00508 | 0.00507 | 0.00505 | 0.00503 | 0.00503 | 0.00504 | 0.00505 | 0.00505 | 0.00506 | 0.00506 | 0.00506 | 0.00506 | 0.00505 | 0.00504 | 0.00503 | 0.00503 | 0.00502 | 0.00502 | 0.00501 | 0.00501 | 0.00501 | 0.00502 | 0.00504 | 0.00506 | 0.00507 | 0.00508 | 0.00508 | 0.00508 | 0.00508 | 0.00508 | 0.00507 | 0.00507 | 0.00508 | 0.00509 | 0.00511 | 0.00513 | 0.00514 | 0.00514 | 0.00513 | 0.00513 | 0.00514 | 0.00516 | 0.00517 | 0.00518 | 0.00519 | 0.00519 | 0.00519 | 0.0052 | 0.0052 | 0.00521 | 0.00522 | 0.00523 | 0.00524 | 0.00525 | 0.00524 | 0.00521 | 0.00518 | 0.00516 | 0.00516 | 0.00516 | 0.00517 | 0.00519 | 0.00521 | 0.00523 | 0.00524 | 0.00525 | 0.00524 | 0.00523 | 0.00522 | 0.00521 | 0.00521 | 0.00522 | 0.00523 | 0.00524 | 0.00524 | 0.00522 | 0.0052 | 0.00518 | 0.00517 | 0.00516 | 0.00516 | 0.00515 | 0.00516 | 0.00518 | 0.0052 | 0.00522 | 0.00524 | 0.00525 | 0.00527 | 0.00531 | 0.00534 | 0.00537 | 0.00538 | 0.00537 | 0.00535 | 0.00532 | 0.00529 | 0.00525 | 0.00523 | 0.00521 | 0.00521 | 0.00521 | 0.00522 | 0.00523 | 0.00524 | 0.00525 | 0.00525 | 0.00526 | 0.00526 | 0.00526 | 0.00527 | 0.00527 | 0.00528 | 0.00528 | 0.00528 | 0.00527 | 0.00526 | 0.00525 | 0.00525 | 0.00525 | 0.00523 | 0.0052 | 0.0052 | 0.00521 | 0.00525 | 0.00531 | 0.00537 | 0.00543 | 0.00548 | 0.00553 | 0.00555 | 0.00554 | 0.0055 | 0.00543 | 0.00537 | 0.0053 | 0.00524 | 0.00517 | 0.00509 | 0.00501 | 0.00491 | 0.0048 | 0.00466 | 0.00449 | 0.00429 | 0.00406 | 0.00381 | 0.00354 | 0.00326 | 0.00298 | 0.00272 | 0.00249 | 0.0023 | 0.00216 | 0.00206 | 0.00202 | 0.00204 | 0.00209 | 0.00219 | 0.00232 | 0.00247 | 0.00263 | 0.0028 | 0.00296 | 0.00312 | 0.00328 | 0.00344 | 0.00359 | 0.00372 | 0.00382 | 0.0039 | 0.00398 | 0.00407 | 0.00418 | 0.0043 | 0.00442 | 0.00455 | 0.00468 | 0.00478 | 0.00485 | 0.00486 | 0.00482 | 0.00475 | 0.00466 | 0.00457 | 0.00448 | 0.00436 | 0.00423 | 0.00407 | 0.00386 | 0.00355 | 0.0031 | 0.0025 | 0.00183 | 0.00124 | 0.00081 | 0.00063 | 0.0007 | 0.001 | 0.0015 | 0.00211 | 0.00275 | 0.00334 | 0.0038 | 0.0041 | 0.00431 | 0.00448 | 0.00464 | 0.0048 | 0.0049 | 0.00497 | 0.00498 | 0.00495 | 0.0049 | 0.00482 | 0.00471 | 0.00455 | 0.00438 | 0.00418 | 0.00393 | 0.00365 | 0.00337 | 0.00313 | 0.00293 | 0.00275 | 0.0026 | 0.00248 | 0.00241 | 0.0024 | 0.00241 | 0.00238 | 0.00234 | 0.00232 | 0.00232 | 0.00234 | 0.00233 | 0.0023 | 0.00229 | 0.00227 | 0.00228 | 0.00231 | 0.00231 | 0.0023 | 0.00227 | 0.00223 | 0.0022 | 0.00216 | 0.00209 | 0.00203 | 0.00198 | 0.00193 | 0.00193 | 0.00193 | 0.00196 | 0.00202 | 0.00208 | 0.00216 | 0.00228 | 0.00239 | 0.00251 | 0.00264 | 0.00275 | 0.00284 | 0.00294 | 0.00303 | 0.00311 | 0.0032 | 0.0033 | 0.0034 | 0.00352 | 0.00365 | 0.00376 | 0.00388 | 0.00398 | 0.00408 | 0.00418 | 0.00428 | 0.00437 | 0.00447 | 0.00457 | 0.00467 | 0.00477 | 0.00488 | 0.00498 | 0.00508 | 0.00518 | 0.00527 | 0.00534 | 0.00538 | 0.0054 | 0.00541 | 0.0054 | 0.0054 | 0.0054 | 0.00541 | 0.00544 | 0.00549 | 0.00553 | 0.00558 | 0.00561 | 0.00562 | 0.00563 | 0.00563 | 0.00562 | 0.0056 | 0.00558 | 0.00557 | 0.00556 | 0.00555 | 0.00554 | 0.00553 | 0.00551 | 0.00548 | 0.00545 | 0.0054 | 0.00534 | 0.00528 | 0.00524 | 0.00523 | 0.00522 | 0.00523 | 0.00524 | 0.00525 | 0.00526 | 0.00527 | 0.00526 | 0.00524 | 0.0052 | 0.00516 | 0.00511 | 0.00507 | 0.00504 | 0.00502 | 0.00502 | 0.00502 | 0.00505 | 0.00508 | 0.00511 | 0.00513 | 0.00515 | 0.00516 | 0.00515 | 0.00513 | 0.00512 | 0.00512 | 0.00514 | 0.00517 | 0.00522 | 0.00527 | 0.00532 | 0.00536 | 0.00538 | 0.00536 | 0.00533 | 0.00529 | 0.00525 | 0.00521 | 0.00517 | 0.00513 | 0.00511 | 0.00509 | 0.00508 | 0.00506 | 0.00505 | 0.00504 | 0.00506 | 0.00507 | 0.00509 | 0.0051 | 0.00512 | 0.00515 | 0.00519 | 0.00522 | 0.00521 | 0.00518 | 0.00514 | 0.00509 | 0.00505 | 0.00501 | 0.00498 | 0.00497 | 0.00499 | 0.00504 | 0.00511 | 0.00516 | 0.00518 | 0.00517 | 0.00515 | 0.00514 | 0.00514 | 0.00515 | 0.00515 | 0.00516 | 0.00518 | 0.00521 | 0.00525 | 0.00527 | 0.00527 | 0.00524 | 0.0052 | 0.00517 | 0.00515 | 0.00514 | 0.00514 | 0.00513 | 0.00513 | 0.00512 | 0.00511 | 0.00508 | 0.00503 | 0.00498 | 0.00495 | 0.00496 | 0.00501 | 0.00507 | 0.00514 | 0.00519 | 0.00522 | 0.00525 | 0.00528 | 0.00531 | 0.00533 | 0.00535 | 0.00541 | 0.00548 | 0.00553 | 0.00554 | 0.00546 | 0.0053 | 0.00512 | 0.00496 | 0.00483 | 0.00474 | 0.00468 | 0.00466 | 0.00468 | 0.00472 | 0.00475 | 0.00476 | 0.00474 | 0.00472 | 0.00473 | 0.00477 | 0.00482 | 0.00487 | 0.00489 | 0.00487 | 0.00481 | 0.00473 | 0.00466 | 0.00464 | 0.00465 | 0.00469 | 0.00476 | 0.00485 | 0.00499 | 0.00514 | 0.00527 | 0.00531 | 0.00526 | 0.00513 | 0.00496 | 0.00475 | 0.00453 | 0.0043 | 0.00412 | 0.004 | 0.00396 | 0.00398 | 0.00402 | 0.00404 | 0.00406 | 0.00409 | 0.00415 | 0.00424 | 0.00434 | 0.00443 | 0.00447 | 0.00447 | 0.00443 | 0.00437 | 0.00429 | 0.00423 | 0.00419 | 0.00418 | 0.0042 | 0.00424 | 0.00427 | 0.00427 | 0.00423 | 0.00419 | 0.00415 | 0.00413 | 0.00411 | 0.00408 | 0.00404 | 0.004 | 0.00396 | 0.00395 | 0.00394 | 0.00395 | 0.00396 | 0.004 | 0.00406 | 0.00414 | 0.0042 | 0.00423 | 0.00424 | 0.00425 | 0.00427 | 0.00429 | 0.00433 | 0.00438 | 0.00443 | 0.00449 | 0.00454 | 0.00458 | 0.0046 | 0.00461 | 0.00461 | 0.0046 | 0.0046 | 0.00462 | 0.00464 | 0.00467 | 0.00469 | 0.00471 | 0.00473 | 0.00474 | 0.00475 | 0.00475 | 0.00474 | 0.00475 | 0.00476 | 0.00478 | 0.00479 | 0.00478 | 0.00476 | 0.00474 | 0.0047 | 0.00466 | 0.00463 | 0.00462 | 0.00463 | 0.00467 | 0.00472 | 0.00477 | 0.00481 | 0.00484 | 0.00486 | 0.00486 | 0.00482 | 0.00477 | 0.00472 | 0.00467 | 0.00462 | 0.00456 | 0.0045 | 0.00443 | 0.00438 | 0.00435 | 0.00437 | 0.00442 | 0.0045 | 0.00459 | 0.00469 | 0.00477 | 0.00481 | 0.00483 | 0.00483 | 0.00481 | 0.00481 | 0.00483 | 0.00488 | 0.00493 | 0.00498 | 0.00502 | 0.00503 | 0.00501 | 0.00497 | 0.00492 | 0.00486 | 0.00481 | 0.00478 | 0.00477 | 0.00478 | 0.0048 | 0.00483 | 0.00486 | 0.00486 | 0.00485 | 0.00483 | 0.0048 | 0.00476 | 0.00472 | 0.00468 | 0.00463 | 0.00461 | 0.0046 | 0.00461 | 0.00462 | 0.00462 | 0.00463 | 0.00464 | 0.00467 | 0.00468 | 0.00466 | 0.00462 | 0.00458 | 0.00458 | 0.00464 | 0.00474 | 0.00485 | 0.00496 | 0.00507 | 0.00517 | 0.00525 | 0.00526 | 0.00523 | 0.00516 | 0.0051 | 0.00506 | 0.00503 | 0.00499 | 0.00493 | 0.00487 | 0.00483 | 0.0048 | 0.0048 | 0.00481 | 0.00484 | 0.0049 | 0.00497 | 0.00503 | 0.00508 | 0.0051 | 0.00508 | 0.00505 | 0.005 | 0.00495 | 0.00492 | 0.00488 | 0.00484 | 0.00477 | 0.00468 | 0.0046 | 0.00452 | 0.00445 | 0.00435 | 0.00426 | 0.00418 | 0.00416 | 0.00417 | 0.00419 | 0.00418 | 0.00415 | 0.0041 | 0.00407 | 0.00404 | 0.00401 | 0.00397 | 0.00396 | 0.004 | 0.0041 | 0.00424 | 0.00439 | 0.00453 | 0.00463 | 0.00469 | 0.00473 | 0.00473 | 0.0047 | 0.00466 | 0.00461 | 0.00457 | 0.00453 | 0.00449 | 0.00444 | 0.00439 | 0.00434 | 0.00428 | 0.00421 | 0.00415 | 0.0041 | 0.00407 | 0.00407 | 0.00408 | 0.00412 | 0.00418 | 0.00425 | 0.00429 | 0.00425 | 0.00413 | 0.00396 | 0.0038 | 0.00367 | 0.00358 | 0.00352 | 0.00352 | 0.0036 | 0.00375 | 0.00394 | 0.00411 | 0.00423 | 0.0043 | 0.00437 | 0.00446 | 0.00456 | 0.00467 | 0.0048 | 0.00493 | 0.00506 | 0.00519 | 0.0053 | 0.00538 | 0.00542 | 0.00541 | 0.00535 | 0.00525 | 0.00513 | 0.00501 | 0.00487 | 0.00473 | 0.00457 | 0.00442 | 0.00429 | 0.00419 | 0.00412 | 0.00407 | 0.00406 | 0.00406 | 0.00409 | 0.00412 | 0.00415 | 0.00417 | 0.0042 | 0.00423 | 0.00423 | 0.00421 | 0.00416 | 0.00411 | 0.00407 | 0.00405 | 0.00403 | 0.00402 | 0.00402 | 0.00404 | 0.00409 | 0.00415 | 0.00421 | 0.00425 | 0.00426 | 0.00426 | 0.00425 | 0.00426 | 0.00428 | 0.00431 | 0.00436 | 0.00442 | 0.00448 | 0.00451 | 0.00446 | 0.00433 | 0.00415 | 0.00397 | 0.00381 | 0.00373 | 0.00371 | 0.00376 | 0.00387 | 0.00402 | 0.00415 | 0.00426 | 0.00432 | 0.00435 | 0.00436 | 0.00436 | 0.00436 | 0.00436 | 0.00437 | 0.00437 | 0.00435 | 0.00433 | 0.0043 | 0.00427 | 0.00426 | 0.00426 | 0.00424 | 0.00417 | 0.00406 | 0.00392 | 0.0038 | 0.00371 | 0.00366 | 0.00365 | 0.00368 | 0.00374 | 0.00385 | 0.00396 | 0.00405 | 0.00409 | 0.00411 | 0.00411 | 0.00413 | 0.00416 | 0.00418 | 0.00419 | 0.00416 | 0.00409 | 0.00401 | 0.00393 | 0.00387 | 0.00384 | 0.00385 | 0.00389 | 0.00396 | 0.00403 | 0.0041 | 0.00414 | 0.00415 | 0.00414 | 0.00412 | 0.0041 | 0.00409 | 0.00408 | 0.00407 | 0.00404 | 0.00399 | 0.00392 | 0.00385 | 0.00378 | 0.00374 | 0.00374 | 0.00376 | 0.00379 | 0.00382 | 0.00385 | 0.00387 | 0.00388 | 0.00388 | 0.00388 | 0.00389 | 0.0039 | 0.00392 | 0.00395 | 0.00399 | 0.00401 | 0.00402 | 0.00402 | 0.00401 | 0.00399 | 0.00396 | 0.00394 | 0.00391 | 0.00389 | 0.00387 | 0.00388 | 0.0039 | 0.00393 | 0.00395 | 0.00396 | 0.00393 | 0.00387 | 0.00379 | 0.0037 | 0.0036 | 0.0035 | 0.00342 | 0.00338 | 0.00338 | 0.00342 | 0.00349 | 0.00357 | 0.00366 | 0.00373 | 0.00377 | 0.00377 | 0.00374 | 0.00369 | 0.00364 | 0.0036 | 0.00358 | 0.0036 | 0.00365 | 0.00372 | 0.0038 | 0.00386 | 0.0039 | 0.00392 | 0.00391 | 0.00389 | 0.00385 | 0.00378 | 0.00368 | 0.00355 | 0.00341 | 0.00328 | 0.00319 | 0.00313 | 0.00311 | 0.00311 | 0.00313 | 0.00315 | 0.00318 | 0.00322 | 0.00325 | 0.00329 | 0.00333 | 0.00338 | 0.00344 | 0.0035 | 0.00353 | 0.00352 | 0.00349 | 0.00344 | 0.00341 | 0.00341 | 0.00345 | 0.00352 | 0.0036 | 0.00368 | 0.00375 | 0.00381 | 0.00384 | 0.00384 | 0.00379 | 0.00372 | 0.00364 | 0.00356 | 0.00351 | 0.0035 | 0.00351 | 0.00357 | 0.00364 | 0.0037 | 0.00374 | 0.00375 | 0.00371 | 0.00365 | 0.00358 | 0.00351 | 0.00346 | 0.00344 | 0.00343 | 0.00344 | 0.00346 | 0.00347 | 0.00347 | 0.00345 | 0.00341 | 0.00338 | 0.00337 | 0.00338 | 0.00341 | 0.00344 | 0.00346 | 0.00344 | 0.00338 | 0.00327 | 0.00314 | 0.00303 | 0.00296 | 0.00295 | 0.003 | 0.00308 | 0.00316 | 0.00322 | 0.00325 | 0.00325 | 0.00324 | 0.00325 | 0.00327 | 0.00332 | 0.00337 | 0.00341 | 0.00343 | 0.00342 | 0.00339 | 0.00335 | 0.00333 | 0.00332 | 0.00333 | 0.00333 | 0.00333 | 0.00331 | 0.00327 | 0.00324 | 0.00323 | 0.00324 | 0.00326 | 0.00329 | 0.00331 | 0.00332 | 0.0033 | 0.00327 | 0.00326 | 0.0033 | 0.00342 | 0.00362 | 0.00389 | 0.00417 | 0.00442 | 0.00458 | 0.00463 | 0.00452 | 0.00429 | 0.00395 | 0.00359 | 0.00328 | 0.00308 | 0.00301 | 0.00306 | 0.00319 | 0.00335 | 0.0035 | 0.00359 | 0.00361 | 0.00358 | 0.00349 | 0.00338 | 0.00327 | 0.00318 | 0.00313 | 0.00313 | 0.00317 | 0.00324 | 0.00329 | 0.00331 | 0.00327 | 0.00317 | 0.00302 | 0.00285 | 0.00269 | 0.00257 | 0.00252 | 0.00255 | 0.00262 | 0.00271 | 0.00277 | 0.0028 | 0.00279 | 0.00279 | 0.00284 | 0.00296 | 0.00317 | 0.00342 | 0.00369 | 0.00391 | 0.00408 | 0.00417 | 0.0042 | 0.00418 | 0.00412 | 0.00403 | 0.00393 | 0.0038 | 0.00365 | 0.00347 | 0.00325 | 0.00303 | 0.00286 | 0.00278 | 0.00282 | 0.00294 | 0.00311 | 0.00329 | 0.00343 | 0.00353 | 0.00355 | 0.00352 | 0.00345 | 0.00338 | 0.00335 | 0.00338 | 0.00347 | 0.0036 | 0.00372 | 0.0038 | 0.00381 | 0.00372 | 0.00356 | 0.00335 | 0.00313 | 0.00295 | 0.00284 | 0.00281 | 0.00285 | 0.00294 | 0.00307 | 0.00321 | 0.00336 | 0.00352 | 0.00367 | 0.00379 | 0.00386 | 0.00386 | 0.0038 | 0.00371 | 0.00365 | 0.00364 | 0.0037 | 0.00382 | 0.00395 | 0.00409 | 0.0042 | 0.00428 | 0.0043 | 0.00425 | 0.00415 | 0.00403 | 0.00394 | 0.00388 | 0.00384 | 0.00379 | 0.00369 | 0.00357 | 0.00342 | 0.00328 | 0.00317 | 0.00315 | 0.00324 | 0.00346 | 0.00376 | 0.00408 | 0.00434 | 0.00449 | 0.00447 | 0.00427 | 0.00391 | 0.00349 | 0.00311 | 0.00286 | 0.0028 | 0.00292 | 0.00318 | 0.0035 | 0.00382 | 0.00409 | 0.00427 | 0.00438 | 0.00444 | 0.0045 | 0.00457 | 0.00464 | 0.0047 | 0.00473 | 0.00472 | 0.00465 | 0.00455 | 0.00444 | 0.00435 | 0.00433 | 0.00438 | 0.0045 | 0.00464 | 0.00474 | 0.00479 | 0.00476 | 0.00467 | 0.00452 | 0.00435 | 0.00418 | 0.00406 | 0.00405 | 0.00418 | 0.00445 | 0.00482 | 0.00522 | 0.00557 | 0.00581 | 0.00591 | 0.00587 | 0.00573 | 0.00555 | 0.00537 | 0.00527 | 0.00525 | 0.00531 | 0.00538 | 0.00539 | 0.00531 | 0.00513 | 0.0049 | 0.00465 | 0.00443 | 0.00429 | 0.00424 | 0.00431 | 0.00449 | 0.00477 | 0.00512 | 0.00548 | 0.00578 | 0.00598 | 0.00604 | 0.00595 | 0.00574 | 0.00545 | 0.00514 | 0.00489 | 0.00474 | 0.00471 | 0.00476 | 0.00485 | 0.00494 | 0.00502 | 0.0051 | 0.00517 | 0.00521 | 0.00521 | 0.00517 | 0.00508 | 0.00497 | 0.00485 | 0.00476 | 0.00476 | 0.00487 | 0.0051 | 0.00537 | 0.00562 | 0.00579 | 0.00582 | 0.00571 | 0.00547 | 0.00516 | 0.00484 | 0.00457 | 0.00439 | 0.00432 | 0.00431 | 0.00433 | 0.00436 | 0.00438 | 0.00439 | 0.00439 | 0.00439 | 0.00437 | 0.00436 | 0.00434 | 0.00433 | 0.00432 | 0.00432 | 0.00432 | 0.00433 | 0.00434 | 0.00436 | 0.00437 | 0.00438 | 0.00438 | 0.00437 | 0.00437 | 0.00436 | 0.00434 | 0.00433 | 0.00431 | 0.0043 | 0.00429 | 0.00429 | 0.00429 | 0.0043 | 0.00431 | 0.00433 | 0.00433 | 0.00433 | 0.00431 | 0.00428 | 0.00424 | 0.0042 | 0.00416 | 0.00414 | 0.00415 | 0.00423 | 0.00439 | 0.00464 | 0.00492 | 0.00517 | 0.00534 | 0.0054 | 0.00534 | 0.00518 | 0.00497 | 0.00477 | 0.00462 | 0.00455 | 0.00456 | 0.00462 | 0.00467 | 0.00468 | 0.00464 | 0.00456 | 0.00443 | 0.00429 | 0.00417 | 0.00408 | 0.00407 | 0.00415 | 0.00433 | 0.00459 | 0.00488 | 0.00515 | 0.00534 | 0.0054 | 0.00531 | 0.00508 | 0.00473 | 0.00433 | 0.00394 | 0.00363 | 0.00339 | 0.0032 | 0.00304 | 0.0029 | 0.00279 | 0.00273 | 0.00271 | 0.00272 | 0.00272 | 0.00269 | 0.00263 | 0.00257 | 0.00257 | 0.00271 | 0.00304 | 0.00358 | 0.00428 | 0.00502 | 0.00566 | 0.00606 | 0.00614 | 0.00589 | 0.00539 | 0.00477 | 0.00416 | 0.00366 | 0.00331 | 0.00312 | 0.00305 | 0.00305 | 0.00308 | 0.0031 | 0.0031 | 0.00306 | 0.00299 | 0.00291 | 0.00284 | 0.00277 | 0.00274 | 0.00277 | 0.00289 | 0.00308 | 0.0033 | 0.00349 | 0.00362 | 0.00368 | 0.00365 | 0.00353 | 0.00331 | 0.00301 | 0.00272 | 0.00247 | 0.00232 | 0.00224 | 0.00223 | 0.00225 | 0.00227 | 0.00225 | 0.00216 | 0.00195 | 0.00163 | 0.00129 | 0.00104 | 0.001 | 0.00123 | 0.00168 | 0.00227 | 0.00289 | 0.00344 | 0.00384 | 0.00403 | 0.00404 | 0.00392 | 0.00378 | 0.00372 | 0.00376 | 0.0039 | 0.00409 | 0.00428 | 0.00442 | 0.0045 | 0.00452 | 0.0045 | 0.00446 | 0.00438 | 0.00424 | 0.00405 | 0.00382 | 0.00358 | 0.00338 | 0.00325 | 0.00319 | 0.00323 | 0.00337 | 0.0036 | 0.00387 | 0.00412 | 0.0043 | 0.00441 | 0.00447 | 0.00452 | 0.00456 | 0.0046 | 0.00463 | 0.00465 | 0.00464 | 0.00461 | 0.00456 | 0.0045 | 0.00444 | 0.00439 | 0.00437 | 0.0044 | 0.00446 | 0.00456 | 0.00468 | 0.0048 | 0.0049 | 0.005 | 0.0051 | 0.00522 | 0.00534 | 0.00545 | 0.00554 | 0.00559 | 0.00561 | 0.00559 | 0.00555 | 0.00548 | 0.00541 | 0.00534 | 0.00529 | 0.00524 | 0.00517 | 0.00509 | 0.00501 | 0.00495 | 0.00491 | 0.00492 | 0.00497 | 0.00509 | 0.00526 | 0.00547 | 0.00567 | 0.00584 | 0.00594 | 0.00597 | 0.00596 | 0.00592 | 0.00586 | 0.0058 | 0.00576 | 0.00574 | 0.00576 | 0.00581 | 0.00586 | 0.00591 | 0.00594 | 0.00595 | 0.00593 | 0.00587 | 0.00577 | 0.00564 | 0.0055 | 0.00537 | 0.00526 | 0.00519 | 0.00517 | 0.0052 | 0.00529 | 0.0054 | 0.00553 | 0.00564 | 0.00575 | 0.00585 | 0.00594 | 0.006 | 0.00604 | 0.00605 | 0.00606 | 0.00608 | 0.00612 | 0.0062 | 0.00628 | 0.00637 | 0.00641 | 0.00641 | 0.00635 | 0.00626 | 0.00618 | 0.00616 | 0.00626 | 0.00651 | 0.00688 | 0.00734 | 0.00783 | 0.00829 | 0.00869 | 0.009 | 0.00925 | 0.00946 | 0.00965 | 0.00984 | 0.01001 | 0.01015 | 0.01024 | 0.01027 | 0.01024 | 0.01019 | 0.01011 | 0.01003 | 0.00993 | 0.0098 | 0.0096 | 0.00931 | 0.00896 | 0.00857 | 0.00824 | 0.00804 | 0.00805 | 0.00828 | 0.00871 | 0.00923 | 0.00974 | 0.01013 | 0.01033 | 0.01029 | 0.01004 | 0.00961 | 0.00911 | 0.00863 | 0.00828 | 0.0081 | 0.00812 | 0.00829 | 0.00856 | 0.0089 | 0.00925 | 0.00955 | 0.00976 | 0.00984 | 0.00979 | 0.00965 | 0.00948 | 0.0093 | 0.00915 | 0.00902 | 0.00887 | 0.00871 | 0.00854 | 0.00837 | 0.0082 | 0.00805 | 0.00791 | 0.00778 | 0.00767 | 0.00758 | 0.00751 | 0.00745 | 0.0074 | 0.00735 | 0.00728 | 0.00716 | 0.00696 | 0.00668 | 0.00633 | 0.00596 | 0.00564 | 0.0054 | 0.00528 | 0.00529 | 0.00541 | 0.0056 | 0.00579 | 0.00592 | 0.00596 | 0.00592 | 0.00586 | 0.0058 | 0.00577 | 0.00575 | 0.00576 | 0.00576 | 0.00577 | 0.00577 | 0.00575 | 0.00572 | 0.00568 | 0.00564 | 0.00561 | 0.0056 | 0.00561 | 0.00565 | 0.00565 | 0.00558 | 0.00536 | 0.00501 | 0.00457 | 0.00412 | 0.00373 | 0.00345 | 0.00333 | 0.00341 | 0.00367 | 0.00408 | 0.00454 | 0.00495 | 0.00524 | 0.00541 | 0.00549 | 0.0055 | 0.00548 | 0.00544 | 0.0054 | 0.00537 | 0.00536 | 0.00537 | 0.00538 | 0.0054 | 0.00543 | 0.00545 | 0.00546 | 0.00546 | 0.00544 | 0.00538 | 0.00529 | 0.00517 | 0.00506 | 0.00495 | 0.00487 | 0.00482 | 0.0048 | 0.0048 | 0.0048 | 0.0048 | 0.00481 | 0.00484 | 0.0049 | 0.00498 | 0.00506 | 0.00515 | 0.00525 | 0.00534 | 0.0054 | 0.00542 | 0.00541 | 0.00539 | 0.00538 | 0.00539 | 0.0054 | 0.00541 | 0.00542 | 0.00542 | 0.00541 | 0.0054 | 0.00538 | 0.00535 | 0.0053 | 0.00527 | 0.00525 | 0.00525 | 0.00526 | 0.00528 | 0.00531 | 0.00535 | 0.00537 | 0.00537 | 0.00533 | 0.00526 | 0.00518 | 0.00512 | 0.0051 | 0.00511 | 0.00515 | 0.00523 | 0.00532 | 0.00543 | 0.00554 | 0.00563 | 0.00569 | 0.00572 | 0.00574 | 0.00576 | 0.00579 | 0.00583 | 0.00587 | 0.00593 | 0.00599 | 0.00606 | 0.00613 | 0.00618 | 0.00622 | 0.00624 | 0.00626 | 0.00628 | 0.0063 | 0.00635 | 0.00643 | 0.00652 | 0.00665 | 0.0068 | 0.00697 | 0.00714 | 0.00732 | 0.0075 | 0.00767 | 0.00783 | 0.00798 | 0.00813 | 0.00826 | 0.00838 | 0.00849 | 0.00858 | 0.00866 | 0.00874 | 0.00881 | 0.00888 | 0.00894 | 0.00899 | 0.00903 | 0.00908 | 0.00915 | 0.00924 | 0.00932 | 0.00936 | 0.00936 | 0.00931 | 0.00923 | 0.0091 | 0.00892 | 0.00872 | 0.00856 | 0.00852 | 0.0086 | 0.00876 | 0.00891 | 0.00899 | 0.00899 | 0.00892 | 0.00879 | 0.0086 | 0.00839 | 0.0082 | 0.00809 | 0.0081 | 0.00822 | 0.00838 | 0.00854 | 0.00868 | 0.00879 | 0.00888 | 0.00894 | 0.00899 | 0.00901 | 0.009 | 0.00897 | 0.00891 | 0.00883 | 0.00876 | 0.00868 | 0.0086 | 0.00852 | 0.00842 | 0.00832 | 0.00821 | 0.0081 | 0.00798 | 0.00785 | 0.00771 | 0.00757 | 0.00744 | 0.00731 | 0.00718 | 0.00705 | 0.00691 | 0.00677 | 0.00663 | 0.00651 | 0.00641 | 0.00633 | 0.00626 | 0.00621 | 0.00617 | 0.00614 | 0.00611 | 0.00608 | 0.00603 | 0.00598 | 0.00594 | 0.0059 | 0.00586 | 0.00582 | 0.00578 | 0.00574 | 0.0057 | 0.00565 | 0.00561 | 0.00558 | 0.00555 | 0.00553 | 0.00551 | 0.00549 | 0.00547 | 0.00545 | 0.00543 | 0.00541 | 0.00538 | 0.00534 | 0.0053 | 0.00526 | 0.00522 | 0.00518 | 0.00514 | 0.00511 | 0.00509 | 0.00508 | 0.00508 | 0.0051 | 0.00511 | 0.00513 | 0.00514 | 0.00513 | 0.00513 | 0.00511 | 0.00509 | 0.00506 | 0.00503 | 0.00499 | 0.00498 | 0.00497 | 0.00499 | 0.00503 | 0.00507 | 0.00512 | 0.00517 | 0.00522 | 0.00528 | 0.00533 | 0.00538 | 0.00543 | 0.00548 | 0.00553 | 0.00558 | 0.00563 | 0.00566 | 0.00569 | 0.00572 | 0.00574 | 0.00576 | 0.00577 | 0.00578 | 0.00578 | 0.00577 | 0.00576 | 0.00574 | 0.00573 | 0.00571 | 0.00569 | 0.00567 | 0.00565 | 0.00563 | 0.00561 | 0.0056 | 0.00559 | 0.00558 | 0.00558 | 0.00558 | 0.00559 | 0.00559 | 0.00559 | 0.00559 | 0.00559 | 0.00559 | 0.00558 | 0.00558 | 0.00558 | 0.00558 | 0.00558 | 0.00559 | 0.0056 | 0.00562 | 0.00563 | 0.00566 | 0.00569 | 0.00574 | 0.00579 | 0.00585 | 0.00591 | 0.00598 | 0.00604 | 0.00611 | 0.00616 | 0.00621 | 0.00626 | 0.00632 | 0.00639 | 0.00647 | 0.00655 | 0.00664 | 0.00674 | 0.00684 | 0.00694 | 0.00704 | 0.00714 | 0.00723 | 0.00732 | 0.00742 | 0.00752 | 0.00762 | 0.00774 | 0.00787 | 0.00803 | 0.00822 | 0.00841 | 0.00863 | 0.00884 | 0.00907 | 0.00929 | 0.00952 | 0.00974 | 0.00995 | 0.01016 | 0.01036 | 0.01057 | 0.01077 | 0.01098 | 0.01117 | 0.01138 | 0.01159 | 0.01181 | 0.01202 | 0.0122 | 0.01234 | 0.01243 | 0.01247 | 0.01248 | 0.01246 | 0.01242 | 0.01237 | 0.01235 | 0.01235 | 0.01238 | 0.01245 | 0.01258 | 0.01279 | 0.0131 | 0.01351 | 0.01398 | 0.01448 | 0.01501 | 0.01554 | 0.01606 | 0.01653 | 0.01695 | 0.01735 | 0.01775 | 0.01819 | 0.01866 | 0.01916 | 0.01966 | 0.02017 | 0.02068 | 0.02119 | 0.02167 | 0.02212 | 0.02252 | 0.02287 | 0.02316 | 0.02339 | 0.02355 | 0.02363 | 0.02363 | 0.02352 | 0.02332 | 0.02304 | 0.02279 | 0.0227 | 0.02289 | 0.02335 | 0.02399 | 0.02467 | 0.02526 | 0.02566 | 0.02579 | 0.0256 | 0.02511 | 0.02441 | 0.02371 | 0.02324 | 0.02312 | 0.02336 | 0.02381 | 0.02433 | 0.02482 | 0.02521 | 0.02546 | 0.02556 | 0.02552 | 0.02537 | 0.02517 | 0.02501 | 0.02491 | 0.02486 | 0.02482 | 0.02475 | 0.02464 | 0.02452 | 0.02438 | 0.02423 | 0.02406 | 0.02386 | 0.02364 | 0.0234 | 0.02312 | 0.02282 | 0.02248 | 0.02215 | 0.02187 | 0.02164 | 0.02146 | 0.02127 | 0.02103 | 0.0207 | 0.02029 | 0.0198 | 0.01923 | 0.0186 | 0.01793 | 0.01726 | 0.01667 | 0.01626 | 0.01611 | 0.0162 | 0.01643 | 0.01667 | 0.01684 | 0.01688 | 0.01676 | 0.01647 | 0.016 | 0.0154 | 0.01476 | 0.01422 | 0.01387 | 0.01369 | 0.01359 | 0.01352 | 0.01344 | 0.01336 | 0.01327 | 0.01318 | 0.01307 | 0.01295 | 0.01281 | 0.01265 | 0.01247 | 0.01227 | 0.01205 | 0.01183 | 0.01162 | 0.01142 | 0.01123 | 0.01105 | 0.01089 | 0.01074 | 0.01059 | 0.01042 | 0.01024 | 0.01005 | 0.00986 | 0.00967 | 0.00948 | 0.00931 | 0.00916 | 0.00901 | 0.00889 | 0.00876 | 0.00864 | 0.00852 | 0.0084 | 0.00829 | 0.00818 | 0.00808 | 0.00799 | 0.00791 | 0.00783 | 0.00775 | 0.00768 | 0.00761 | 0.00754 | 0.00747 | 0.00742 | 0.00737 | 0.00733 | 0.0073 | 0.00727 | 0.00724 | 0.0072 | 0.00715 | 0.0071 | 0.00704 | 0.00697 | 0.0069 | 0.00684 | 0.00677 | 0.0067 | 0.00663 | 0.00656 | 0.0065 | 0.00644 | 0.00638 | 0.00634 | 0.00631 | 0.00628 | 0.00626 | 0.00622 | 0.00618 | 0.00613 | 0.00607 | 0.00602 | 0.00597 | 0.00594 | 0.00591 | 0.00589 | 0.00588 | 0.00588 | 0.00588 | 0.00586 | 0.00584 | 0.0058 | 0.00577 | 0.00573 | 0.0057 | 0.00566 | 0.00562 | 0.00558 | 0.00555 | 0.00552 | 0.0055 | 0.00548 | 0.00546 | 0.00545 | 0.00545 | 0.00543 | 0.00541 | 0.00538 | 0.00534 | 0.00531 | 0.00529 | 0.00528 | 0.00527 | 0.00528 | 0.00529 | 0.0053 | 0.0053 | 0.00529 | 0.00527 | 0.00525 | 0.00523 | 0.00522 | 0.00522 | 0.00522 | 0.00522 | 0.00522 | 0.00522 | 0.00522 | 0.00521 | 0.00519 | 0.00518 | 0.00516 | 0.00516 | 0.00516 | 0.00517 | 0.00518 | 0.00519 | 0.00522 | 0.00524 | 0.00527 | 0.00528 | 0.00528 | 0.00528 | 0.00527 | 0.00527 | 0.00528 | 0.00529 | 0.0053 | 0.00532 | 0.00535 | 0.00538 | 0.00541 | 0.00545 | 0.00549 | 0.00553 | 0.0056 | 0.00568 | 0.00576 | 0.00586 | 0.00595 | 0.00603 | 0.00611 | 0.00619 | 0.00627 | 0.00635 | 0.00644 | 0.00655 | 0.00667 | 0.0068 | 0.00694 | 0.00707 | 0.00718 | 0.00728 | 0.00736 | 0.00744 | 0.0075 | 0.00755 | 0.0076 | 0.00765 | 0.00768 | 0.00771 | 0.00772 | 0.00772 | 0.00774 | 0.0078 | 0.00788 | 0.00795 | 0.00798 | 0.00798 | 0.00793 | 0.00784 | 0.00771 | 0.00755 | 0.00738 | 0.00725 | 0.00719 | 0.00718 | 0.00721 | 0.00724 | 0.00725 | 0.0073 | 0.0074 | 0.00752 | 0.00763 | 0.00768 | 0.00768 | 0.00763 | 0.00754 | 0.00741 | 0.00726 | 0.00709 | 0.00696 | 0.00691 | 0.00695 | 0.00703 | 0.00711 | 0.00717 | 0.00721 | 0.00722 | 0.0072 | 0.00717 | 0.00713 | 0.00708 | 0.00703 | 0.00696 | 0.0069 | 0.00684 | 0.00676 | 0.00668 | 0.0066 | 0.00652 | 0.00644 | 0.00636 | 0.00627 | 0.00618 | 0.00609 | 0.00599 | 0.0059 | 0.0058 | 0.0057 | 0.00561 | 0.00552 | 0.00545 | 0.00539 | 0.00535 | 0.00531 | 0.00527 | 0.00524 | 0.00522 | 0.0052 | 0.00518 | 0.00514 | 0.00511 | 0.00508 | 0.00507 | 0.00506 | 0.00506 | 0.00505 | 0.00503 | 0.00501 | 0.00498 | 0.00495 | 0.00491 | 0.00488 | 0.00486 | 0.00486 | 0.00488 | 0.00491 | 0.00494 | 0.00497 | 0.00499 | 0.005 | 0.005 | 0.00499 | 0.00498 | 0.00496 | 0.00494 | 0.00491 | 0.00488 | 0.00486 | 0.00485 | 0.00485 | 0.00485 | 0.00486 | 0.00488 | 0.00489 | 0.00493 | 0.00497 | 0.00501 | 0.00505 | 0.00508 | 0.0051 | 0.00511 | 0.00512 | 0.00511 | 0.00509 | 0.00508 | 0.00508 | 0.00509 | 0.00511 | 0.00512 | 0.00513 | 0.00513 | 0.00512 | 0.0051 | 0.00507 | 0.00504 | 0.00502 | 0.005 | 0.005 | 0.00501 | 0.00503 | 0.00506 | 0.00509 | 0.00512 | 0.00515 | 0.00516 | 0.00516 | 0.00515 | 0.00513 | 0.0051 | 0.00507 | 0.00505 | 0.00504 | 0.00504 | 0.00505 | 0.00507 | 0.00509 | 0.00511 | 0.00513 | 0.00514 | 0.00515 | 0.00515 | 0.00515 | 0.00513 | 0.00512 | 0.00512 | 0.00511 | 0.00509 | 0.00508 | 0.00507 | 0.00505 | 0.00504 | 0.00504 | 0.00503 | 0.00502 | 0.00502 | 0.00501 | 0.005 | 0.005 | 0.00499 | 0.00498 | 0.00498 | 0.00498 | 0.00499 | 0.00501 | 0.00503 | 0.00505 | 0.00507 | 0.00509 | 0.00509 | 0.00509 | 0.00509 | 0.00508 | 0.00507 | 0.00506 | 0.00505 | 0.00504 | 0.00505 | 0.00506 | 0.00508 | 0.00508 | 0.00508 | 0.00507 | 0.00505 | 0.00504 | 0.00503 | 0.00502 | 0.00501 | 0.00501 | 0.00502 | 0.00502 | 0.00503 | 0.00503 | 0.00504 | 0.00505 | 0.00507 | 0.0051 | 0.00512 | 0.00514 | 0.00514 | 0.00513 | 0.00511 | 0.0051 | 0.00508 | 0.00507 | 0.00508 | 0.0051 | 0.00513 | 0.00516 | 0.00518 | 0.00519 | 0.00521 | 0.00523 | 0.00526 | 0.00528 | 0.00529 | 0.00529 | 0.0053 | 0.00531 | 0.00531 | 0.00531 | 0.0053 | 0.0053 | 0.00533 | 0.00537 | 0.00542 | 0.00545 | 0.00548 | 0.0055 | 0.0055 | 0.00548 | 0.00545 | 0.00542 | 0.00537 | 0.00532 | 0.00529 | 0.00528 | 0.0053 | 0.00535 | 0.0054 | 0.00547 | 0.00553 | 0.00558 | 0.00561 | 0.00564 | 0.00564 | 0.00563 | 0.00563 | 0.00565 | 0.00568 | 0.00571 | 0.00573 | 0.00574 | 0.00572 | 0.00567 | 0.00561 | 0.00553 | 0.00546 | 0.00541 | 0.00538 | 0.00536 | 0.00537 | 0.00539 | 0.00541 | 0.00542 | 0.00541 | 0.00538 | 0.00533 | 0.00526 | 0.0052 | 0.00515 | 0.00512 | 0.00511 | 0.00511 | 0.00512 | 0.00511 | 0.00509 | 0.00506 | 0.00502 | 0.00499 | 0.00497 | 0.00496 | 0.00497 | 0.005 | 0.00504 | 0.00509 | 0.00514 | 0.00519 | 0.00522 | 0.00525 | 0.00528 | 0.00531 | 0.00535 | 0.0054 | 0.00546 | 0.00551 | 0.00557 | 0.00563 | 0.0057 | 0.00579 | 0.00589 | 0.00595 | 0.00578 | 0.00527 | 0.00467 | 0.00453 | 0.00489 | 0.00534 | 0.00569 | 0.00598 | 0.00629 | 0.00662 | 0.0069 | 0.00699 | 0.00674 | 0.00627 | 0.00599 | 0.00622 | 0.0066 | 0.00675 | 0.00671 | 0.00662 | 0.00655 | 0.00649 | 0.00644 | 0.00639 | 0.00634 | 0.0063 | 0.00626 | 0.00622 | 0.00617 | 0.00613 | 0.0061 | 0.00608 | 0.00607 | 0.00606 | 0.00606 | 0.00607 | 0.00609 | 0.00612 | 0.00615 | 0.00618 | 0.00622 | 0.00627 | 0.00631 | 0.00634 | 0.00634 | 0.00634 | 0.00635 | 0.00637 | 0.00638 | 0.00639 | 0.00639 | 0.00639 | 0.00639 | 0.00641 | 0.00644 | 0.00651 | 0.00661 | 0.00674 | 0.00687 | 0.00701 | 0.00712 | 0.00721 | 0.00726 | 0.00726 | 0.00722 | 0.00717 | 0.00713 | 0.00713 | 0.00716 | 0.0072 | 0.00726 | 0.00733 | 0.00739 | 0.00744 | 0.00744 | 0.00741 | 0.00736 | 0.00732 | 0.00731 | 0.00735 | 0.00742 | 0.00751 | 0.00763 | 0.00776 | 0.00786 | 0.00793 | 0.00797 | 0.00797 | 0.00798 | 0.00798 | 0.00799 | 0.008 | 0.008 | 0.00799 | 0.00799 | 0.00799 | 0.00797 | 0.00792 | 0.00784 | 0.00776 | 0.0077 | 0.00767 | 0.00767 | 0.00769 | 0.00772 | 0.00777 | 0.00783 | 0.00791 | 0.00797 | 0.00798 | 0.00792 | 0.00783 | 0.00775 | 0.00771 | 0.00769 | 0.00771 | 0.00776 | 0.00784 | 0.00796 | 0.00805 | 0.0081 | 0.00807 | 0.008 | 0.00793 | 0.00786 | 0.00778 | 0.00768 | 0.0076 | 0.00757 | 0.00761 | 0.00768 | 0.00773 | 0.00773 | 0.00772 | 0.00772 | 0.00775 | 0.00779 | 0.00782 | 0.00785 | 0.00789 | 0.00795 | 0.00803 | 0.00807 | 0.00806 | 0.00799 | 0.00791 | 0.00785 | 0.00785 | 0.00791 | 0.00801 | 0.00812 | 0.00823 | 0.00832 | 0.00839 | 0.00843 | 0.00844 | 0.00842 | 0.00839 | 0.00836 | 0.00836 | 0.00838 | 0.0084 | 0.00844 | 0.00847 | 0.00852 | 0.00857 | 0.0086 | 0.00859 | 0.00853 | 0.00844 | 0.00834 | 0.00822 | 0.00811 | 0.00799 | 0.0079 | 0.00785 | 0.00785 | 0.0079 | 0.00797 | 0.00804 | 0.00809 | 0.00814 | 0.00818 | 0.0082 | 0.00821 | 0.00821 | 0.0082 | 0.00819 | 0.00817 | 0.00815 | 0.00812 | 0.00808 | 0.00805 | 0.00803 | 0.00803 | 0.00806 | 0.00809 | 0.00813 | 0.00816 | 0.00818 | 0.00816 | 0.00807 | 0.00792 | 0.00774 | 0.00758 | 0.00749 | 0.00749 | 0.00756 | 0.00769 | 0.00786 | 0.00801 | 0.0081 | 0.00808 | 0.00792 | 0.00764 | 0.0073 | 0.007 | 0.0068 | 0.00674 | 0.0068 | 0.00699 | 0.00723 | 0.00749 | 0.00769 | 0.00781 | 0.00784 | 0.00781 | 0.00774 | 0.00767 | 0.00764 | 0.00766 | 0.00773 | 0.00783 | 0.00791 | 0.00792 | 0.00783 | 0.00765 | 0.00744 | 0.00725 | 0.00713 | 0.0071 | 0.00717 | 0.00733 | 0.00754 | 0.00776 | 0.00793 | 0.00801 | 0.00798 | 0.00787 | 0.00769 | 0.00746 | 0.00722 | 0.00702 | 0.0069 | 0.00688 | 0.00696 | 0.00711 | 0.0073 | 0.00752 | 0.00772 | 0.00789 | 0.00796 | 0.00793 | 0.00781 | 0.00766 | 0.00752 | 0.00742 | 0.0074 | 0.00745 | 0.00753 | 0.00762 | 0.00769 | 0.00773 | 0.00774 | 0.00773 | 0.00768 | 0.00756 | 0.00738 | 0.00718 | 0.00702 | 0.00693 | 0.00685 | 0.00673 | 0.00655 | 0.00638 | 0.00629 | 0.00632 | 0.00644 | 0.00662 | 0.00685 | 0.00712 | 0.00743 | 0.00769 | 0.00784 | 0.00786 | 0.00775 | 0.00751 | 0.00719 | 0.00682 | 0.00649 | 0.00628 | 0.00621 | 0.00626 | 0.00637 | 0.00648 | 0.00658 | 0.00669 | 0.00681 | 0.00692 | 0.00697 | 0.00697 | 0.00693 | 0.00684 | 0.00671 | 0.00656 | 0.00641 | 0.00627 | 0.00619 | 0.00621 | 0.00636 | 0.00662 | 0.00696 | 0.00731 | 0.00761 | 0.00786 | 0.00805 | 0.00817 | 0.00822 | 0.00817 | 0.00803 | 0.00784 | 0.00763 | 0.00747 | 0.00737 | 0.00736 | 0.00744 | 0.00759 | 0.00777 | 0.00795 | 0.00809 | 0.00814 | 0.00808 | 0.00788 | 0.00756 | 0.00715 | 0.00667 | 0.00619 | 0.00576 | 0.00548 | 0.00539 | 0.00547 | 0.00557 | 0.00555 | 0.00535 | 0.00501 | 0.00463 | 0.00428 | 0.00407 | 0.00404 | 0.00426 | 0.00471 | 0.00532 | 0.00594 | 0.0064 | 0.00663 | 0.00666 | 0.00657 | 0.00645 | 0.00637 | 0.00636 | 0.00644 | 0.00661 | 0.00684 | 0.00709 | 0.0073 | 0.00742 | 0.00738 | 0.00712 | 0.00712 | 0.00712 | 0.00712 | 0.00712 | 0.00712 | 0.00712
SR3-5 | 0.00118 | 0.00118 | 0.118% | 0.00118 | 0.00118 | 0.00118 | 0.00118 | 0.00118 | 0.00116 | 0.00112 | 0.00108 | 0.00106 | 0.00104 | 0.00104 | 0.00106 | 0.0011 | 0.00117 | 0.00126 | 0.00133 | 0.00137 | 0.00138 | 0.00136 | 0.00133 | 0.0013 | 0.00127 | 0.00125 | 0.00122 | 0.0012 | 0.00117 | 0.00113 | 0.0011 | 0.00107 | 0.00105 | 0.00103 | 0.00102 | 0.00103 | 0.00104 | 0.00106 | 0.00106 | 0.00105 | 0.00104 | 0.00103 | 0.00105 | 0.0011 | 0.00115 | 0.0012 | 0.00122 | 0.0012 | 0.00114 | 0.00104 | 0.00094 | 0.00086 | 0.00081 | 0.0008 | 0.00082 | 0.00087 | 0.00094 | 0.00101 | 0.00107 | 0.00113 | 0.00118 | 0.00125 | 0.00132 | 0.00138 | 0.00141 | 0.00138 | 0.00126 | 0.00106 | 0.00082 | 0.00058 | 0.00038 | 0.00027 | 0.00024 | 0.00028 | 0.00035 | 0.00044 | 0.00051 | 0.00057 | 0.0006 | 0.00063 | 0.00066 | 0.00072 | 0.00082 | 0.00096 | 0.0011 | 0.00122 | 0.00127 | 0.00126 | 0.00118 | 0.00104 | 0.00087 | 0.00068 | 0.00051 | 0.0004 | 0.00036 | 0.00041 | 0.00054 | 0.00073 | 0.00092 | 0.00107 | 0.00114 | 0.00112 | 0.00104 | 0.00094 | 0.00085 | 0.0008 | 0.00078 | 0.00079 | 0.00082 | 0.00084 | 0.00081 | 0.00074 | 0.00062 | 0.00051 | 0.00044 | 0.00045 | 0.00053 | 0.00068 | 0.00087 | 0.00109 | 0.00128 | 0.00145 | 0.00157 | 0.00164 | 0.00168 | 0.00169 | 0.00168 | 0.00163 | 0.00153 | 0.00138 | 0.00117 | 0.00093 | 0.00067 | 0.00044 | 0.00026 | 0.00014 | 8e-05 | 8e-05 | 0.00015 | 0.00026 | 0.0004 | 0.00055 | 0.0007 | 0.00085 | 0.00098 | 0.00111 | 0.00121 | 0.00126 | 0.00125 | 0.00122 | 0.00119 | 0.00118 | 0.00119 | 0.00121 | 0.00122 | 0.0012 | 0.00116 | 0.00109 | 0.00099 | 0.0009 | 0.00081 | 0.00074 | 0.0007 | 0.00068 | 0.0007 | 0.00074 | 0.00079 | 0.00086 | 0.00097 | 0.0011 | 0.00125 | 0.00138 | 0.00147 | 0.00151 | 0.0015 | 0.00144 | 0.00135 | 0.00121 | 0.00107 | 0.00095 | 0.00089 | 0.00089 | 0.00096 | 0.00108 | 0.00122 | 0.00138 | 0.00153 | 0.00164 | 0.00167 | 0.00162 | 0.00151 | 0.00138 | 0.00126 | 0.00117 | 0.00111 | 0.00111 | 0.00119 | 0.00136 | 0.00162 | 0.00195 | 0.00227 | 0.00253 | 0.00268 | 0.0027 | 0.00257 | 0.00232 | 0.00199 | 0.00165 | 0.00138 | 0.00122 | 0.0012 | 0.00128 | 0.00141 | 0.00155 | 0.00168 | 0.00177 | 0.00183 | 0.00188 | 0.00193 | 0.00201 | 0.00213 | 0.00227 | 0.00243 | 0.00257 | 0.00268 | 0.00272 | 0.0027 | 0.00262 | 0.00252 | 0.0024 | 0.00229 | 0.00219 | 0.00211 | 0.00206 | 0.00203 | 0.00203 | 0.00204 | 0.00203 | 0.00202 | 0.00199 | 0.00197 | 0.00198 | 0.00204 | 0.00216 | 0.00236 | 0.00257 | 0.00276 | 0.00289 | 0.00295 | 0.00296 | 0.00292 | 0.00286 | 0.00278 | 0.00269 | 0.00261 | 0.00254 | 0.00245 | 0.00232 | 0.00213 | 0.00193 | 0.00175 | 0.00166 | 0.0017 | 0.00184 | 0.00205 | 0.00225 | 0.0024 | 0.0025 | 0.00254 | 0.00258 | 0.00263 | 0.00274 | 0.00289 | 0.00304 | 0.00317 | 0.00324 | 0.00323 | 0.00311 | 0.0029 | 0.00263 | 0.00235 | 0.00212 | 0.00195 | 0.00186 | 0.00182 | 0.00178 | 0.00175 | 0.0017 | 0.00167 | 0.00166 | 0.00166 | 0.00168 | 0.0017 | 0.00173 | 0.00175 | 0.00178 | 0.00179 | 0.00178 | 0.00177 | 0.00176 | 0.00176 | 0.00181 | 0.00189 | 0.00199 | 0.00208 | 0.00215 | 0.00218 | 0.00215 | 0.00207 | 0.00195 | 0.00181 | 0.00168 | 0.0016 | 0.00159 | 0.00166 | 0.00177 | 0.0019 | 0.00201 | 0.00209 | 0.00211 | 0.00209 | 0.00204 | 0.00195 | 0.00183 | 0.00172 | 0.00163 | 0.00159 | 0.0016 | 0.00167 | 0.00178 | 0.0019 | 0.00201 | 0.00208 | 0.00211 | 0.00207 | 0.00199 | 0.00186 | 0.00172 | 0.00161 | 0.00158 | 0.00166 | 0.00185 | 0.00211 | 0.00241 | 0.00271 | 0.00294 | 0.00307 | 0.00306 | 0.00295 | 0.00274 | 0.0025 | 0.00223 | 0.00193 | 0.00164 | 0.00137 | 0.00115 | 0.00097 | 0.00082 | 0.00072 | 0.0007 | 0.00075 | 0.00089 | 0.00105 | 0.00114 | 0.00111 | 0.00097 | 0.00077 | 0.00059 | 0.00048 | 0.00047 | 0.00056 | 0.00074 | 0.00097 | 0.0012 | 0.00137 | 0.00143 | 0.00134 | 0.00113 | 0.00087 | 0.00061 | 0.0004 | 0.00026 | 0.0002 | 0.0002 | 0.00028 | 0.00041 | 0.0006 | 0.00079 | 0.00097 | 0.00111 | 0.0012 | 0.00125 | 0.00127 | 0.00126 | 0.00125 | 0.00128 | 0.00138 | 0.00156 | 0.0018 | 0.00208 | 0.00235 | 0.00258 | 0.00273 | 0.00278 | 0.00272 | 0.00259 | 0.00242 | 0.00228 | 0.0022 | 0.00221 | 0.0023 | 0.00245 | 0.00262 | 0.00278 | 0.0029 | 0.00298 | 0.00303 | 0.00305 | 0.00308 | 0.00311 | 0.00316 | 0.00324 | 0.00336 | 0.0035 | 0.00368 | 0.0039 | 0.00418 | 0.00451 | 0.00489 | 0.00526 | 0.00559 | 0.00582 | 0.00591 | 0.00587 | 0.00572 | 0.00551 | 0.00528 | 0.00507 | 0.00489 | 0.00478 | 0.00472 | 0.00469 | 0.00467 | 0.00465 | 0.00464 | 0.00471 | 0.00488 | 0.00519 | 0.00555 | 0.00589 | 0.00615 | 0.00628 | 0.0063 | 0.00624 | 0.00613 | 0.006 | 0.00589 | 0.00582 | 0.00582 | 0.00584 | 0.00584 | 0.00576 | 0.00561 | 0.00542 | 0.00526 | 0.00516 | 0.00514 | 0.00518 | 0.00525 | 0.00533 | 0.00539 | 0.00544 | 0.00548 | 0.00552 | 0.00555 | 0.00554 | 0.00549 | 0.00538 | 0.00522 | 0.00506 | 0.00491 | 0.00481 | 0.00479 | 0.00483 | 0.00491 | 0.00497 | 0.00496 | 0.00484 | 0.00459 | 0.00424 | 0.00385 | 0.00349 | 0.00321 | 0.00305 | 0.003 | 0.00302 | 0.00308 | 0.00316 | 0.00322 | 0.00326 | 0.00328 | 0.00328 | 0.00328 | 0.00329 | 0.00329 | 0.00328 | 0.00324 | 0.00316 | 0.00306 | 0.00296 | 0.00289 | 0.00285 | 0.00281 | 0.00276 | 0.00266 | 0.00252 | 0.00235 | 0.00216 | 0.00197 | 0.00183 | 0.00175 | 0.00176 | 0.00186 | 0.00203 | 0.00224 | 0.00242 | 0.00257 | 0.00264 | 0.00265 | 0.00259 | 0.0025 | 0.00238 | 0.00226 | 0.00215 | 0.00205 | 0.00198 | 0.00192 | 0.00188 | 0.00185 | 0.00183 | 0.00179 | 0.00173 | 0.00166 | 0.00157 | 0.00148 | 0.00141 | 0.00138 | 0.0014 | 0.00147 | 0.0016 | 0.00178 | 0.00199 | 0.00219 | 0.00236 | 0.00248 | 0.00253 | 0.00254 | 0.00251 | 0.00246 | 0.00239 | 0.00228 | 0.00216 | 0.00202 | 0.0019 | 0.00181 | 0.00177 | 0.0018 | 0.00189 | 0.002 | 0.00209 | 0.00211 | 0.00201 | 0.0018 | 0.00152 | 0.00125 | 0.00106 | 0.001 | 0.00108 | 0.00131 | 0.00164 | 0.00199 | 0.00231 | 0.00254 | 0.00266 | 0.0027 | 0.00269 | 0.00268 | 0.00269 | 0.00273 | 0.00279 | 0.00285 | 0.00291 | 0.00295 | 0.00297 | 0.00298 | 0.00298 | 0.00296 | 0.00291 | 0.00278 | 0.00256 | 0.00223 | 0.00185 | 0.00147 | 0.00118 | 0.00103 | 0.00104 | 0.00122 | 0.00152 | 0.00189 | 0.00224 | 0.00253 | 0.0027 | 0.00279 | 0.00283 | 0.00286 | 0.00293 | 0.00302 | 0.00313 | 0.00322 | 0.00327 | 0.00327 | 0.00324 | 0.00319 | 0.00316 | 0.00316 | 0.00319 | 0.00321 | 0.00319 | 0.00308 | 0.00289 | 0.00262 | 0.00233 | 0.00208 | 0.00192 | 0.00189 | 0.002 | 0.00224 | 0.00257 | 0.00292 | 0.00324 | 0.00348 | 0.00361 | 0.00364 | 0.00359 | 0.0035 | 0.00342 | 0.00336 | 0.00336 | 0.0034 | 0.00349 | 0.00361 | 0.00373 | 0.00384 | 0.0039 | 0.00391 | 0.00387 | 0.00379 | 0.00367 | 0.00353 | 0.00338 | 0.00321 | 0.00305 | 0.00293 | 0.00287 | 0.0029 | 0.003 | 0.00317 | 0.00339 | 0.00361 | 0.00383 | 0.004 | 0.00413 | 0.0042 | 0.00424 | 0.00425 | 0.00426 | 0.00429 | 0.00432 | 0.00434 | 0.00434 | 0.0043 | 0.00424 | 0.00418 | 0.00413 | 0.00411 | 0.00414 | 0.0042 | 0.00427 | 0.00434 | 0.00435 | 0.00428 | 0.00413 | 0.00394 | 0.00377 | 0.00366 | 0.00364 | 0.00372 | 0.00388 | 0.0041 | 0.00432 | 0.00451 | 0.00464 | 0.00471 | 0.00474 | 0.00475 | 0.00475 | 0.00477 | 0.0048 | 0.00483 | 0.00484 | 0.00484 | 0.00482 | 0.00479 | 0.00476 | 0.00475 | 0.00475 | 0.00478 | 0.00481 | 0.00486 | 0.00489 | 0.00489 | 0.00487 | 0.00483 | 0.0048 | 0.0048 | 0.00482 | 0.00488 | 0.00496 | 0.00505 | 0.00514 | 0.00521 | 0.00526 | 0.00528 | 0.00529 | 0.0053 | 0.0053 | 0.00532 | 0.00534 | 0.00536 | 0.00536 | 0.00535 | 0.00533 | 0.00532 | 0.00532 | 0.00533 | 0.00535 | 0.00536 | 0.00536 | 0.00535 | 0.00533 | 0.00531 | 0.00529 | 0.00528 | 0.00529 | 0.00532 | 0.00536 | 0.00541 | 0.00547 | 0.00553 | 0.00557 | 0.00561 | 0.00564 | 0.00567 | 0.0057 | 0.00572 | 0.00574 | 0.00574 | 0.00573 | 0.00569 | 0.00564 | 0.00559 | 0.00555 | 0.00553 | 0.00553 | 0.00554 | 0.00557 | 0.00563 | 0.0057 | 0.00577 | 0.00584 | 0.00589 | 0.00592 | 0.00595 | 0.00597 | 0.00598 | 0.00598 | 0.00599 | 0.00599 | 0.006 | 0.00602 | 0.00604 | 0.00607 | 0.00609 | 0.00611 | 0.00611 | 0.0061 | 0.00609 | 0.00609 | 0.0061 | 0.00611 | 0.00613 | 0.00615 | 0.00616 | 0.00617 | 0.00617 | 0.00616 | 0.00613 | 0.00609 | 0.00607 | 0.00607 | 0.00609 | 0.00613 | 0.00618 | 0.00624 | 0.00629 | 0.00633 | 0.00635 | 0.00635 | 0.00635 | 0.00635 | 0.00635 | 0.00636 | 0.00638 | 0.00641 | 0.00643 | 0.00646 | 0.00648 | 0.00649 | 0.00649 | 0.00649 | 0.00649 | 0.00648 | 0.00647 | 0.00646 | 0.00645 | 0.00645 | 0.00645 | 0.00645 | 0.00644 | 0.00643 | 0.00643 | 0.00644 | 0.00644 | 0.00643 | 0.0064 | 0.00638 | 0.00636 | 0.00636 | 0.00637 | 0.00639 | 0.00643 | 0.00649 | 0.00655 | 0.00662 | 0.00668 | 0.00671 | 0.00671 | 0.0067 | 0.00669 | 0.00669 | 0.00669 | 0.00669 | 0.0067 | 0.00671 | 0.00672 | 0.00674 | 0.00675 | 0.00676 | 0.00675 | 0.00675 | 0.00675 | 0.00676 | 0.00677 | 0.00679 | 0.0068 | 0.00681 | 0.00682 | 0.00682 | 0.00682 | 0.00682 | 0.00681 | 0.0068 | 0.0068 | 0.00681 | 0.00682 | 0.00682 | 0.00683 | 0.00683 | 0.00683 | 0.00682 | 0.00682 | 0.00683 | 0.00685 | 0.00687 | 0.00688 | 0.00689 | 0.00689 | 0.0069 | 0.00691 | 0.00692 | 0.00694 | 0.00697 | 0.007 | 0.00703 | 0.00707 | 0.00709 | 0.00711 | 0.00712 | 0.00713 | 0.00714 | 0.00713 | 0.00713 | 0.00711 | 0.0071 | 0.00708 | 0.00706 | 0.00704 | 0.00702 | 0.00701 | 0.00701 | 0.007 | 0.00699 | 0.00697 | 0.00695 | 0.00694 | 0.00692 | 0.0069 | 0.00688 | 0.00688 | 0.00688 | 0.0069 | 0.00694 | 0.00697 | 0.007 | 0.00702 | 0.00702 | 0.00701 | 0.00699 | 0.00696 | 0.00693 | 0.00691 | 0.0069 | 0.0069 | 0.0069 | 0.0069 | 0.0069 | 0.00691 | 0.00692 | 0.00693 | 0.00693 | 0.00694 | 0.00695 | 0.00696 | 0.00697 | 0.00698 | 0.00697 | 0.00696 | 0.00694 | 0.00691 | 0.00687 | 0.00683 | 0.00679 | 0.00675 | 0.00672 | 0.00671 | 0.00672 | 0.00674 | 0.00676 | 0.00678 | 0.00681 | 0.00682 | 0.00683 | 0.00682 | 0.00682 | 0.00681 | 0.00682 | 0.00681 | 0.00681 | 0.00679 | 0.00678 | 0.00677 | 0.00677 | 0.00676 | 0.00676 | 0.00675 | 0.00675 | 0.00675 | 0.00676 | 0.00676 | 0.00677 | 0.00678 | 0.00679 | 0.0068 | 0.00682 | 0.00683 | 0.00683 | 0.0068 | 0.00677 | 0.00673 | 0.00671 | 0.00669 | 0.00669 | 0.00669 | 0.0067 | 0.0067 | 0.0067 | 0.00671 | 0.00671 | 0.0067 | 0.0067 | 0.0067 | 0.0067 | 0.0067 | 0.0067 | 0.00669 | 0.00668 | 0.00666 | 0.00665 | 0.00665 | 0.00665 | 0.00665 | 0.00665 | 0.00664 | 0.00665 | 0.00665 | 0.00667 | 0.00668 | 0.00669 | 0.00669 | 0.00669 | 0.00668 | 0.00666 | 0.00664 | 0.00661 | 0.00659 | 0.00657 | 0.00656 | 0.00655 | 0.00655 | 0.00655 | 0.00655 | 0.00655 | 0.00655 | 0.00656 | 0.00657 | 0.00658 | 0.00658 | 0.00656 | 0.00655 | 0.00653 | 0.00651 | 0.00649 | 0.00646 | 0.00644 | 0.00642 | 0.00642 | 0.00642 | 0.00642 | 0.00642 | 0.00642 | 0.00642 | 0.00643 | 0.00643 | 0.00644 | 0.00643 | 0.00642 | 0.00641 | 0.00639 | 0.00638 | 0.00636 | 0.00635 | 0.00634 | 0.00633 | 0.00633 | 0.00633 | 0.00633 | 0.00631 | 0.0063 | 0.00627 | 0.00626 | 0.00624 | 0.00624 | 0.00624 | 0.00625 | 0.00625 | 0.00624 | 0.00623 | 0.00622 | 0.00621 | 0.00621 | 0.00621 | 0.00622 | 0.00623 | 0.00624 | 0.00624 | 0.00624 | 0.00623 | 0.00621 | 0.00619 | 0.00618 | 0.00617 | 0.00617 | 0.00617 | 0.00617 | 0.00616 | 0.00615 | 0.00613 | 0.00612 | 0.00611 | 0.00611 | 0.00612 | 0.00613 | 0.00614 | 0.00614 | 0.00613 | 0.00613 | 0.00611 | 0.00609 | 0.00607 | 0.00605 | 0.00603 | 0.00601 | 0.00599 | 0.00597 | 0.00595 | 0.00593 | 0.00592 | 0.00592 | 0.00592 | 0.00592 | 0.00592 | 0.00592 | 0.00591 | 0.00589 | 0.00587 | 0.00584 | 0.00582 | 0.00579 | 0.00577 | 0.00575 | 0.00574 | 0.00574 | 0.00575 | 0.00576 | 0.00577 | 0.00578 | 0.00577 | 0.00576 | 0.00575 | 0.00573 | 0.00571 | 0.00569 | 0.00567 | 0.00565 | 0.00564 | 0.00563 | 0.00563 | 0.00561 | 0.00559 | 0.00557 | 0.00556 | 0.00555 | 0.00554 | 0.00553 | 0.00552 | 0.00551 | 0.0055 | 0.00549 | 0.00548 | 0.00547 | 0.00546 | 0.00546 | 0.00546 | 0.00546 | 0.00547 | 0.00546 | 0.00546 | 0.00545 | 0.00543 | 0.00541 | 0.00538 | 0.00536 | 0.00535 | 0.00534 | 0.00533 | 0.00533 | 0.00532 | 0.00532 | 0.00532 | 0.00532 | 0.00531 | 0.0053 | 0.0053 | 0.00529 | 0.00529 | 0.00529 | 0.00529 | 0.0053 | 0.00531 | 0.00531 | 0.00531 | 0.0053 | 0.00529 | 0.00528 | 0.00526 | 0.00525 | 0.00525 | 0.00524 | 0.00523 | 0.00523 | 0.00522 | 0.00521 | 0.00521 | 0.00521 | 0.00521 | 0.00521 | 0.00521 | 0.00521 | 0.0052 | 0.00519 | 0.00517 | 0.00513 | 0.00509 | 0.00506 | 0.00504 | 0.00503 | 0.00502 | 0.00501 | 0.005 | 0.00499 | 0.00498 | 0.00497 | 0.00496 | 0.00496 | 0.00497 | 0.00498 | 0.00498 | 0.00498 | 0.00496 | 0.00493 | 0.00491 | 0.00488 | 0.00486 | 0.00486 | 0.00486 | 0.00488 | 0.0049 | 0.00493 | 0.00496 | 0.00497 | 0.00499 | 0.005 | 0.00501 | 0.005 | 0.00499 | 0.00496 | 0.00493 | 0.0049 | 0.00488 | 0.00486 | 0.00486 | 0.00486 | 0.00487 | 0.00488 | 0.00489 | 0.00489 | 0.0049 | 0.00489 | 0.00489 | 0.00488 | 0.00487 | 0.00487 | 0.00486 | 0.00486 | 0.00485 | 0.00484 | 0.00482 | 0.00479 | 0.00476 | 0.00474 | 0.00473 | 0.00473 | 0.00473 | 0.00473 | 0.00474 | 0.00475 | 0.00476 | 0.00476 | 0.00477 | 0.00477 | 0.00477 | 0.00476 | 0.00476 | 0.00477 | 0.00477 | 0.00478 | 0.00479 | 0.00479 | 0.00479 | 0.00479 | 0.00479 | 0.00478 | 0.00476 | 0.00474 | 0.00472 | 0.0047 | 0.0047 | 0.00471 | 0.00472 | 0.00473 | 0.00474 | 0.00475 | 0.00476 | 0.00477 | 0.00478 | 0.00477 | 0.00477 | 0.00477 | 0.00478 | 0.00479 | 0.0048 | 0.00482 | 0.00484 | 0.00485 | 0.00485 | 0.00485 | 0.00485 | 0.00486 | 0.00489 | 0.00492 | 0.00497 | 0.00501 | 0.00505 | 0.00509 | 0.00511 | 0.00513 | 0.00515 | 0.00518 | 0.00522 | 0.00528 | 0.00535 | 0.00543 | 0.0055 | 0.00557 | 0.00564 | 0.00571 | 0.00579 | 0.00588 | 0.00596 | 0.00603 | 0.00611 | 0.00619 | 0.00628 | 0.00637 | 0.00647 | 0.00658 | 0.00671 | 0.00686 | 0.00701 | 0.00717 | 0.00731 | 0.00746 | 0.0076 | 0.00775 | 0.0079 | 0.00806 | 0.00824 | 0.00843 | 0.00862 | 0.00882 | 0.00901 | 0.0092 | 0.00939 | 0.00958 | 0.00976 | 0.00994 | 0.01011 | 0.01029 | 0.01049 | 0.0107 | 0.01093 | 0.01117 | 0.01143 | 0.01171 | 0.012 | 0.01229 | 0.01256 | 0.01282 | 0.01307 | 0.01331 | 0.01354 | 0.01377 | 0.01401 | 0.01425 | 0.01451 | 0.01477 | 0.01503 | 0.01529 | 0.01555 | 0.01579 | 0.01601 | 0.01619 | 0.01631 | 0.01637 | 0.01641 | 0.01649 | 0.0167 | 0.01708 | 0.01759 | 0.01816 | 0.01872 | 0.01922 | 0.01962 | 0.01987 | 0.01994 | 0.01983 | 0.01957 | 0.01929 | 0.01907 | 0.01892 | 0.01883 | 0.01875 | 0.0187 | 0.01868 | 0.0187 | 0.01874 | 0.01878 | 0.01881 | 0.01883 | 0.01886 | 0.0189 | 0.01898 | 0.01907 | 0.01918 | 0.01927 | 0.01936 | 0.01941 | 0.01944 | 0.01941 | 0.01933 | 0.01919 | 0.01901 | 0.01882 | 0.01862 | 0.01843 | 0.01823 | 0.01805 | 0.01788 | 0.01774 | 0.01763 | 0.01753 | 0.01745 | 0.01737 | 0.01728 | 0.01718 | 0.01707 | 0.01694 | 0.01679 | 0.01663 | 0.01648 | 0.01635 | 0.01623 | 0.01612 | 0.016 | 0.01588 | 0.01574 | 0.01559 | 0.01544 | 0.01531 | 0.0152 | 0.01512 | 0.01507 | 0.01506 | 0.01507 | 0.0151 | 0.01512 | 0.01513 | 0.01513 | 0.01511 | 0.01509 | 0.01508 | 0.01507 | 0.01507 | 0.01508 | 0.01509 | 0.0151 | 0.01512 | 0.01514 | 0.01517 | 0.01521 | 0.01526 | 0.01533 | 0.01541 | 0.01551 | 0.01562 | 0.01574 | 0.01587 | 0.016 | 0.01614 | 0.01628 | 0.01642 | 0.01657 | 0.01671 | 0.01685 | 0.01698 | 0.0171 | 0.0172 | 0.01728 | 0.01734 | 0.01736 | 0.01736 | 0.01734 | 0.01731 | 0.01728 | 0.01726 | 0.01726 | 0.01729 | 0.01734 | 0.01739 | 0.01744 | 0.01747 | 0.01748 | 0.01747 | 0.01743 | 0.01738 | 0.01733 | 0.0173 | 0.01728 | 0.0173 | 0.01737 | 0.01755 | 0.01781 | 0.01812 | 0.0184 | 0.01857 | 0.01862 | 0.01852 | 0.0183 | 0.01797 | 0.01756 | 0.01715 | 0.01682 | 0.01662 | 0.01654 | 0.01653 | 0.01653 | 0.0165 | 0.01645 | 0.01637 | 0.01626 | 0.01615 | 0.01604 | 0.01595 | 0.01589 | 0.01585 | 0.01584 | 0.01584 | 0.01583 | 0.0158 | 0.01573 | 0.01562 | 0.01547 | 0.01529 | 0.01509 | 0.01487 | 0.01465 | 0.01444 | 0.01425 | 0.01408 | 0.01393 | 0.0138 | 0.01369 | 0.01359 | 0.01352 | 0.01345 | 0.0134 | 0.01334 | 0.01327 | 0.01319 | 0.01311 | 0.01301 | 0.0129 | 0.01278 | 0.01264 | 0.01249 | 0.01233 | 0.01217 | 0.01201 | 0.01185 | 0.01168 | 0.01152 | 0.01137 | 0.01124 | 0.01112 | 0.01101 | 0.01092 | 0.01083 | 0.01075 | 0.01068 | 0.01061 | 0.01054 | 0.01046 | 0.0104 | 0.01034 | 0.01027 | 0.01021 | 0.01013 | 0.01005 | 0.00995 | 0.00983 | 0.00968 | 0.00951 | 0.00932 | 0.00912 | 0.00893 | 0.00874 | 0.00857 | 0.00842 | 0.00829 | 0.00818 | 0.00807 | 0.00798 | 0.00789 | 0.0078 | 0.00771 | 0.00762 | 0.00754 | 0.00747 | 0.0074 | 0.00734 | 0.00728 | 0.00722 | 0.00716 | 0.0071 | 0.00704 | 0.00698 | 0.00692 | 0.00687 | 0.00683 | 0.0068 | 0.00677 | 0.00675 | 0.00674 | 0.00672 | 0.0067 | 0.00667 | 0.00663 | 0.00659 | 0.00655 | 0.00651 | 0.00648 | 0.00644 | 0.00641 | 0.00639 | 0.00636 | 0.00635 | 0.00633 | 0.00632 | 0.0063 | 0.00628 | 0.00627 | 0.00627 | 0.00626 | 0.00625 | 0.00623 | 0.00622 | 0.0062 | 0.00619 | 0.00618 | 0.00617 | 0.00615 | 0.00614 | 0.00612 | 0.00611 | 0.0061 | 0.00609 | 0.00608 | 0.00606 | 0.00605 | 0.00604 | 0.00602 | 0.006 | 0.00598 | 0.00596 | 0.00595 | 0.00594 | 0.00593 | 0.00593 | 0.00592 | 0.00591 | 0.00589 | 0.00587 | 0.00585 | 0.00583 | 0.00582 | 0.00581 | 0.00581 | 0.00581 | 0.00581 | 0.00581 | 0.00581 | 0.0058 | 0.0058 | 0.00578 | 0.00577 | 0.00576 | 0.00574 | 0.00573 | 0.00572 | 0.00572 | 0.00572 | 0.00572 | 0.00573 | 0.00573 | 0.00572 | 0.00571 | 0.00568 | 0.00566 | 0.00563 | 0.0056 | 0.00559 | 0.00558 | 0.00559 | 0.0056 | 0.00562 | 0.00564 | 0.00565 | 0.00565 | 0.00565 | 0.00564 | 0.00563 | 0.00562 | 0.0056 | 0.00559 | 0.00557 | 0.00556 | 0.00555 | 0.00555 | 0.00554 | 0.00554 | 0.00555 | 0.00555 | 0.00556 | 0.00557 | 0.00557 | 0.00556 | 0.00555 | 0.00554 | 0.00554 | 0.00553 | 0.00553 | 0.00553 | 0.00553 | 0.00553 | 0.00553 | 0.00553 | 0.00552 | 0.00551 | 0.0055 | 0.00549 | 0.00549 | 0.00549 | 0.00549 | 0.00548 | 0.00547 | 0.00545 | 0.00543 | 0.00541 | 0.00539 | 0.00537 | 0.00537 | 0.00537 | 0.00538 | 0.00539 | 0.00539 | 0.00538 | 0.00537 | 0.00536 | 0.00536 | 0.00535 | 0.00535 | 0.00535 | 0.00535 | 0.00536 | 0.00537 | 0.00538 | 0.00538 | 0.00537 | 0.00536 | 0.00535 | 0.00534 | 0.00532 | 0.00531 | 0.00529 | 0.00528 | 0.00528 | 0.00528 | 0.00528 | 0.00528 | 0.00529 | 0.00529 | 0.0053 | 0.0053 | 0.0053 | 0.00529 | 0.00529 | 0.00528 | 0.00528 | 0.00527 | 0.00526 | 0.00525 | 0.00524 | 0.00522 | 0.00521 | 0.0052 | 0.0052 | 0.0052 | 0.00521 | 0.00521 | 0.00522 | 0.00522 | 0.00522 | 0.00522 | 0.00522 | 0.00521 | 0.00521 | 0.0052 | 0.00519 | 0.00517 | 0.00517 | 0.00516 | 0.00517 | 0.00517 | 0.00518 | 0.00519 | 0.00519 | 0.00519 | 0.00519 | 0.00518 | 0.00518 | 0.00517 | 0.00517 | 0.00518 | 0.00518 | 0.00518 | 0.00518 | 0.00516 | 0.00514 | 0.00513 | 0.00512 | 0.00511 | 0.00511 | 0.00512 | 0.00513 | 0.00515 | 0.00517 | 0.00518 | 0.00519 | 0.00519 | 0.00519 | 0.00519 | 0.00519 | 0.00519 | 0.00519 | 0.00519 | 0.0052 | 0.00522 | 0.00524 | 0.00526 | 0.00529 | 0.0053 | 0.00532 | 0.00533 | 0.00533 | 0.00533 | 0.00532 | 0.00532 | 0.00531 | 0.0053 | 0.00529 | 0.00529 | 0.00528 | 0.00528 | 0.00528 | 0.00528 | 0.00528 | 0.00529 | 0.00531 | 0.00532 | 0.00532 | 0.00532 | 0.00532 | 0.00533 | 0.00534 | 0.00535 | 0.00536 | 0.00536 | 0.00536 | 0.00535 | 0.00534 | 0.00532 | 0.0053 | 0.00529 | 0.00527 | 0.00527 | 0.00526 | 0.00526 | 0.00525 | 0.00526 | 0.00526 | 0.00527 | 0.00528 | 0.0053 | 0.00531 | 0.00531 | 0.0053 | 0.00527 | 0.00524 | 0.00521 | 0.00519 | 0.00518 | 0.00518 | 0.00519 | 0.00521 | 0.00523 | 0.00524 | 0.00526 | 0.00526 | 0.00525 | 0.00524 | 0.00524 | 0.00523 | 0.00522 | 0.00521 | 0.0052 | 0.0052 | 0.0052 | 0.0052 | 0.0052 | 0.00519 | 0.00518 | 0.00517 | 0.00517 | 0.00516 | 0.00515 | 0.00513 | 0.00512 | 0.00511 | 0.00511 | 0.0051 | 0.00511 | 0.00512 | 0.00513 | 0.00515 | 0.00518 | 0.00519 | 0.0052 | 0.00519 | 0.00518 | 0.00516 | 0.00514 | 0.00512 | 0.0051 | 0.00509 | 0.00509 | 0.00509 | 0.0051 | 0.0051 | 0.00511 | 0.00511 | 0.00509 | 0.00507 | 0.00505 | 0.00504 | 0.00502 | 0.00502 | 0.00502 | 0.00504 | 0.00508 | 0.00512 | 0.00516 | 0.00519 | 0.00522 | 0.00524 | 0.00525 | 0.00525 | 0.00523 | 0.00521 | 0.00518 | 0.00515 | 0.00512 | 0.00509 | 0.00507 | 0.00505 | 0.00504 | 0.00505 | 0.00506 | 0.00507 | 0.00509 | 0.0051 | 0.00512 | 0.00513 | 0.00514 | 0.00515 | 0.00514 | 0.00513 | 0.00512 | 0.00511 | 0.00511 | 0.0051 | 0.0051 | 0.00509 | 0.00508 | 0.00508 | 0.00507 | 0.00507 | 0.00507 | 0.00508 | 0.00508 | 0.00509 | 0.0051 | 0.00511 | 0.0051 | 0.0051 | 0.00509 | 0.00508 | 0.00507 | 0.00507 | 0.00507 | 0.00507 | 0.00508 | 0.00507 | 0.00507 | 0.00507 | 0.00507 | 0.00507 | 0.00508 | 0.00507 | 0.00507 | 0.00507 | 0.00507 | 0.00507 | 0.00508 | 0.00508 | 0.00508 | 0.00507 | 0.00507 | 0.00506 | 0.00505 | 0.00504 | 0.00504 | 0.00505 | 0.00506 | 0.00509 | 0.00511 | 0.00512 | 0.00511 | 0.00511 | 0.0051 | 0.00509 | 0.00509 | 0.0051 | 0.00511 | 0.00513 | 0.00514 | 0.00515 | 0.00516 | 0.00515 | 0.00514 | 0.00512 | 0.00509 | 0.00508 | 0.00507 | 0.00507 | 0.00508 | 0.00508 | 0.00509 | 0.0051 | 0.0051 | 0.0051 | 0.00509 | 0.00508 | 0.00506 | 0.00506 | 0.00506 | 0.00507 | 0.00508 | 0.0051 | 0.00513 | 0.00515 | 0.00517 | 0.00518 | 0.00518 | 0.00518 | 0.00517 | 0.00516 | 0.00516 | 0.00516 | 0.00516 | 0.00517 | 0.00516 | 0.00516 | 0.00516 | 0.00516 | 0.00517 | 0.00518 | 0.00518 | 0.00518 | 0.00518 | 0.00518 | 0.00518 | 0.00518 | 0.00518 | 0.00518 | 0.00519 | 0.0052 | 0.00521 | 0.0052 | 0.00518 | 0.00516 | 0.00515 | 0.00513 | 0.00512 | 0.00512 | 0.00513 | 0.00515 | 0.00516 | 0.00518 | 0.00518 | 0.00518 | 0.00519 | 0.0052 | 0.0052 | 0.0052 | 0.00521 | 0.00521 | 0.00521 | 0.00521 | 0.00521 | 0.0052 | 0.00518 | 0.00518 | 0.00518 | 0.0052 | 0.00521 | 0.00523 | 0.00525 | 0.00527 | 0.00528 | 0.00528 | 0.00528 | 0.00528 | 0.00528 | 0.00528 | 0.00526 | 0.00524 | 0.00523 | 0.00522 | 0.00521 | 0.00521 | 0.00522 | 0.00523 | 0.00525 | 0.00527 | 0.00528 | 0.00529 | 0.00529 | 0.00528 | 0.00528 | 0.00528 | 0.00528 | 0.00528 | 0.00528 | 0.00528 | 0.00528 | 0.00529 | 0.00529 | 0.00528 | 0.00527 | 0.00527 | 0.00527 | 0.00527 | 0.00528 | 0.00529 | 0.0053 | 0.00531 | 0.00531 | 0.00532 | 0.00532 | 0.00532 | 0.00531 | 0.0053 | 0.0053 | 0.00531 | 0.00532 | 0.00532 | 0.00532 | 0.00532 | 0.00533 | 0.00535 | 0.00537 | 0.00539 | 0.00541 | 0.00541 | 0.00541 | 0.0054 | 0.00538 | 0.00536 | 0.00534 | 0.00532 | 0.00533 | 0.00534 | 0.00536 | 0.00537 | 0.00538 | 0.00538 | 0.00538 | 0.00537 | 0.00537 | 0.00537 | 0.00537 | 0.00537 | 0.00537 | 0.00537 | 0.00536 | 0.00534 | 0.00532 | 0.0053 | 0.00528 | 0.00528 | 0.00526 | 0.00524 | 0.00524 | 0.00527 | 0.00532 | 0.00539 | 0.00546 | 0.00554 | 0.0056 | 0.00566 | 0.00568 | 0.00568 | 0.00563 | 0.00556 | 0.0055 | 0.00543 | 0.00536 | 0.00529 | 0.00521 | 0.00512 | 0.00502 | 0.0049 | 0.00476 | 0.00459 | 0.00439 | 0.00415 | 0.00389 | 0.00362 | 0.00333 | 0.00305 | 0.00279 | 0.00257 | 0.00238 | 0.00224 | 0.00214 | 0.0021 | 0.00211 | 0.00216 | 0.00224 | 0.00236 | 0.00251 | 0.00268 | 0.00285 | 0.00303 | 0.00321 | 0.00339 | 0.00358 | 0.00376 | 0.00391 | 0.00402 | 0.0041 | 0.00419 | 0.00428 | 0.00437 | 0.00447 | 0.00457 | 0.00466 | 0.00475 | 0.00483 | 0.00488 | 0.00488 | 0.00485 | 0.00478 | 0.0047 | 0.00463 | 0.00457 | 0.00449 | 0.00439 | 0.00427 | 0.00408 | 0.00379 | 0.00334 | 0.00272 | 0.00202 | 0.00137 | 0.00089 | 0.00066 | 0.0007 | 0.001 | 0.00152 | 0.00215 | 0.00282 | 0.00343 | 0.0039 | 0.00421 | 0.00442 | 0.00459 | 0.00475 | 0.00492 | 0.00504 | 0.00512 | 0.00514 | 0.00512 | 0.00507 | 0.00497 | 0.00484 | 0.00466 | 0.00447 | 0.00426 | 0.00401 | 0.00374 | 0.00346 | 0.00321 | 0.00299 | 0.00278 | 0.00259 | 0.00243 | 0.00233 | 0.0023 | 0.0023 | 0.00228 | 0.00225 | 0.00224 | 0.00226 | 0.0023 | 0.00231 | 0.0023 | 0.00229 | 0.00227 | 0.00228 | 0.00231 | 0.0023 | 0.00229 | 0.00226 | 0.0022 | 0.00216 | 0.0021 | 0.00201 | 0.00194 | 0.00188 | 0.00182 | 0.00181 | 0.00182 | 0.00185 | 0.00192 | 0.00199 | 0.00207 | 0.00217 | 0.00227 | 0.00238 | 0.00252 | 0.00264 | 0.00275 | 0.00288 | 0.00299 | 0.0031 | 0.00322 | 0.00333 | 0.00342 | 0.00352 | 0.00361 | 0.00369 | 0.00379 | 0.00387 | 0.00396 | 0.00405 | 0.00414 | 0.00423 | 0.00432 | 0.00441 | 0.00451 | 0.00461 | 0.00472 | 0.00484 | 0.00496 | 0.00508 | 0.00519 | 0.00527 | 0.00531 | 0.00534 | 0.00534 | 0.00533 | 0.00532 | 0.00532 | 0.00532 | 0.00533 | 0.00536 | 0.00539 | 0.00543 | 0.00547 | 0.00552 | 0.00556 | 0.0056 | 0.00561 | 0.00562 | 0.00561 | 0.0056 | 0.00557 | 0.00554 | 0.0055 | 0.00547 | 0.00544 | 0.00541 | 0.00539 | 0.00536 | 0.00532 | 0.00528 | 0.00524 | 0.00521 | 0.00519 | 0.00516 | 0.00514 | 0.00511 | 0.0051 | 0.0051 | 0.0051 | 0.00508 | 0.00505 | 0.00501 | 0.00496 | 0.00491 | 0.00486 | 0.00484 | 0.00482 | 0.00482 | 0.00484 | 0.00486 | 0.00489 | 0.00491 | 0.00493 | 0.00496 | 0.00498 | 0.00499 | 0.00502 | 0.00503 | 0.00503 | 0.00503 | 0.00502 | 0.00501 | 0.00501 | 0.00501 | 0.00502 | 0.00502 | 0.00502 | 0.00501 | 0.005 | 0.00497 | 0.00494 | 0.00492 | 0.0049 | 0.0049 | 0.0049 | 0.0049 | 0.0049 | 0.00491 | 0.00492 | 0.00492 | 0.00491 | 0.00489 | 0.00488 | 0.00487 | 0.00487 | 0.00487 | 0.00487 | 0.00487 | 0.00487 | 0.00486 | 0.00485 | 0.00483 | 0.00482 | 0.00482 | 0.00484 | 0.00487 | 0.00491 | 0.00494 | 0.00496 | 0.00496 | 0.00495 | 0.00492 | 0.0049 | 0.00488 | 0.00487 | 0.00486 | 0.00485 | 0.00484 | 0.00485 | 0.00485 | 0.00482 | 0.00478 | 0.00474 | 0.00472 | 0.00471 | 0.00473 | 0.00476 | 0.00478 | 0.0048 | 0.00482 | 0.00483 | 0.00482 | 0.00478 | 0.00473 | 0.00469 | 0.00467 | 0.00468 | 0.0047 | 0.00472 | 0.00474 | 0.00477 | 0.00481 | 0.00486 | 0.0049 | 0.00492 | 0.00496 | 0.005 | 0.00506 | 0.00511 | 0.00512 | 0.00507 | 0.00496 | 0.0048 | 0.00464 | 0.00449 | 0.00439 | 0.00435 | 0.00436 | 0.00441 | 0.00447 | 0.00452 | 0.00453 | 0.00452 | 0.00448 | 0.00443 | 0.0044 | 0.00438 | 0.00438 | 0.00438 | 0.00438 | 0.00437 | 0.00432 | 0.00427 | 0.00423 | 0.00423 | 0.00425 | 0.00432 | 0.0044 | 0.00452 | 0.00465 | 0.00477 | 0.00485 | 0.00482 | 0.00468 | 0.00444 | 0.00417 | 0.00389 | 0.00364 | 0.00344 | 0.00332 | 0.0033 | 0.00334 | 0.00344 | 0.00356 | 0.00367 | 0.00376 | 0.00384 | 0.00389 | 0.00393 | 0.00394 | 0.00391 | 0.00385 | 0.00378 | 0.0037 | 0.00365 | 0.00364 | 0.00364 | 0.00366 | 0.00368 | 0.0037 | 0.00372 | 0.00373 | 0.00371 | 0.00369 | 0.00366 | 0.00365 | 0.00365 | 0.00363 | 0.00361 | 0.00357 | 0.00353 | 0.0035 | 0.00349 | 0.00349 | 0.0035 | 0.00353 | 0.00359 | 0.00365 | 0.00371 | 0.00375 | 0.00377 | 0.00378 | 0.00379 | 0.00381 | 0.00384 | 0.00387 | 0.00391 | 0.00394 | 0.00397 | 0.00399 | 0.00401 | 0.00403 | 0.00405 | 0.00408 | 0.00412 | 0.00417 | 0.00422 | 0.00426 | 0.00429 | 0.0043 | 0.0043 | 0.00428 | 0.00425 | 0.00422 | 0.00419 | 0.00416 | 0.00414 | 0.00414 | 0.00414 | 0.00417 | 0.00419 | 0.00422 | 0.00422 | 0.00422 | 0.0042 | 0.0042 | 0.0042 | 0.00422 | 0.00423 | 0.00425 | 0.00426 | 0.00427 | 0.00427 | 0.00424 | 0.00418 | 0.00411 | 0.00405 | 0.004 | 0.00396 | 0.00393 | 0.00389 | 0.00385 | 0.00381 | 0.00379 | 0.00379 | 0.00379 | 0.00383 | 0.00388 | 0.00396 | 0.00403 | 0.00408 | 0.00412 | 0.00414 | 0.00414 | 0.00415 | 0.00416 | 0.00417 | 0.00418 | 0.00419 | 0.0042 | 0.0042 | 0.00418 | 0.00414 | 0.0041 | 0.00407 | 0.00403 | 0.00401 | 0.00401 | 0.00404 | 0.0041 | 0.00417 | 0.00424 | 0.00427 | 0.00426 | 0.00423 | 0.0042 | 0.00417 | 0.00414 | 0.00409 | 0.00406 | 0.00405 | 0.00406 | 0.00407 | 0.00406 | 0.00403 | 0.00401 | 0.00401 | 0.00402 | 0.00402 | 0.00399 | 0.00395 | 0.00391 | 0.0039 | 0.00393 | 0.00397 | 0.00402 | 0.00406 | 0.0041 | 0.00413 | 0.00415 | 0.00415 | 0.00414 | 0.00412 | 0.00412 | 0.00414 | 0.00416 | 0.00414 | 0.00409 | 0.004 | 0.00391 | 0.00384 | 0.00381 | 0.00383 | 0.00389 | 0.00399 | 0.0041 | 0.00421 | 0.00428 | 0.00431 | 0.00428 | 0.00421 | 0.00412 | 0.00403 | 0.00394 | 0.00387 | 0.0038 | 0.00373 | 0.00365 | 0.00358 | 0.00352 | 0.00346 | 0.0034 | 0.00337 | 0.00337 | 0.00339 | 0.00343 | 0.00345 | 0.00344 | 0.00339 | 0.0033 | 0.00319 | 0.00305 | 0.00292 | 0.00282 | 0.00277 | 0.00276 | 0.0028 | 0.00288 | 0.00301 | 0.00317 | 0.00334 | 0.00351 | 0.00366 | 0.00381 | 0.00395 | 0.00406 | 0.00411 | 0.00411 | 0.00405 | 0.00395 | 0.00381 | 0.00365 | 0.00348 | 0.00332 | 0.0032 | 0.00311 | 0.00307 | 0.00305 | 0.00307 | 0.00312 | 0.00319 | 0.0033 | 0.00341 | 0.00349 | 0.0035 | 0.00343 | 0.00331 | 0.00319 | 0.00307 | 0.00296 | 0.00285 | 0.00279 | 0.00279 | 0.00286 | 0.00299 | 0.0031 | 0.00318 | 0.00323 | 0.00328 | 0.00334 | 0.0034 | 0.00348 | 0.00356 | 0.00367 | 0.00379 | 0.00391 | 0.00403 | 0.00413 | 0.00421 | 0.00425 | 0.00425 | 0.00422 | 0.00416 | 0.00408 | 0.004 | 0.00389 | 0.00374 | 0.00356 | 0.00338 | 0.0032 | 0.00304 | 0.00292 | 0.00284 | 0.0028 | 0.00282 | 0.00286 | 0.00292 | 0.00299 | 0.00306 | 0.00313 | 0.00319 | 0.00323 | 0.00324 | 0.00324 | 0.00324 | 0.00324 | 0.00323 | 0.0032 | 0.00317 | 0.00316 | 0.00317 | 0.00321 | 0.00326 | 0.0033 | 0.00332 | 0.00331 | 0.0033 | 0.00328 | 0.00327 | 0.00325 | 0.00323 | 0.00323 | 0.00324 | 0.00323 | 0.00317 | 0.00307 | 0.00296 | 0.00287 | 0.00283 | 0.00285 | 0.00291 | 0.00301 | 0.00315 | 0.0033 | 0.00344 | 0.00352 | 0.00355 | 0.00354 | 0.00352 | 0.00349 | 0.00348 | 0.00346 | 0.00344 | 0.00341 | 0.00339 | 0.00336 | 0.00334 | 0.00333 | 0.00332 | 0.00332 | 0.00331 | 0.00326 | 0.00317 | 0.00306 | 0.00295 | 0.00288 | 0.00283 | 0.00283 | 0.00286 | 0.00292 | 0.003 | 0.00309 | 0.00316 | 0.00318 | 0.00317 | 0.00316 | 0.00316 | 0.00319 | 0.00322 | 0.00326 | 0.00327 | 0.00326 | 0.00321 | 0.00315 | 0.00308 | 0.00303 | 0.003 | 0.00301 | 0.00304 | 0.00308 | 0.00314 | 0.00318 | 0.0032 | 0.0032 | 0.00317 | 0.00313 | 0.0031 | 0.00309 | 0.00309 | 0.0031 | 0.00309 | 0.00306 | 0.00302 | 0.00297 | 0.00294 | 0.00292 | 0.00291 | 0.00291 | 0.00291 | 0.00293 | 0.00295 | 0.00297 | 0.00299 | 0.003 | 0.00301 | 0.00302 | 0.00303 | 0.00303 | 0.00303 | 0.00302 | 0.003 | 0.00297 | 0.00294 | 0.00292 | 0.0029 | 0.00288 | 0.00287 | 0.00285 | 0.00285 | 0.00285 | 0.00287 | 0.00289 | 0.00291 | 0.0029 | 0.00288 | 0.00285 | 0.00281 | 0.00277 | 0.00272 | 0.00266 | 0.0026 | 0.00256 | 0.00255 | 0.00256 | 0.00259 | 0.00263 | 0.00268 | 0.00272 | 0.00275 | 0.00275 | 0.00273 | 0.00268 | 0.00264 | 0.00261 | 0.0026 | 0.00262 | 0.00267 | 0.00272 | 0.00276 | 0.00279 | 0.00281 | 0.00282 | 0.00281 | 0.0028 | 0.00278 | 0.00274 | 0.00267 | 0.00258 | 0.00247 | 0.00236 | 0.00227 | 0.00221 | 0.00216 | 0.00213 | 0.00211 | 0.0021 | 0.00211 | 0.00213 | 0.00216 | 0.0022 | 0.00225 | 0.00232 | 0.0024 | 0.00247 | 0.0025 | 0.0025 | 0.00245 | 0.0024 | 0.00236 | 0.00237 | 0.00243 | 0.00253 | 0.00265 | 0.00278 | 0.00289 | 0.00297 | 0.00301 | 0.00299 | 0.00292 | 0.00281 | 0.00269 | 0.00258 | 0.00251 | 0.00247 | 0.00246 | 0.00248 | 0.00252 | 0.00255 | 0.00257 | 0.00255 | 0.00251 | 0.00245 | 0.00239 | 0.00234 | 0.00231 | 0.0023 | 0.0023 | 0.00233 | 0.00236 | 0.00238 | 0.00239 | 0.00238 | 0.00235 | 0.00233 | 0.00231 | 0.00232 | 0.00234 | 0.00236 | 0.00237 | 0.00234 | 0.00227 | 0.00217 | 0.00206 | 0.00197 | 0.00193 | 0.00194 | 0.002 | 0.00208 | 0.00216 | 0.00221 | 0.00223 | 0.00222 | 0.00221 | 0.00222 | 0.00226 | 0.00233 | 0.00239 | 0.00244 | 0.00245 | 0.00242 | 0.00237 | 0.0023 | 0.00224 | 0.00219 | 0.00217 | 0.00216 | 0.00214 | 0.00212 | 0.00209 | 0.00208 | 0.00209 | 0.00213 | 0.00218 | 0.00223 | 0.00226 | 0.00227 | 0.00224 | 0.00221 | 0.00218 | 0.00221 | 0.00233 | 0.00255 | 0.00285 | 0.00317 | 0.00345 | 0.00363 | 0.00367 | 0.00355 | 0.00328 | 0.0029 | 0.00249 | 0.00213 | 0.0019 | 0.00182 | 0.00188 | 0.00202 | 0.0022 | 0.00237 | 0.00248 | 0.00251 | 0.00248 | 0.0024 | 0.00229 | 0.00219 | 0.00211 | 0.00207 | 0.00207 | 0.00212 | 0.00218 | 0.00224 | 0.00226 | 0.00223 | 0.00215 | 0.00202 | 0.00189 | 0.00177 | 0.00171 | 0.00171 | 0.00177 | 0.00188 | 0.00198 | 0.00206 | 0.00208 | 0.00206 | 0.00205 | 0.00207 | 0.00218 | 0.00237 | 0.00261 | 0.00286 | 0.00307 | 0.00322 | 0.0033 | 0.00333 | 0.00332 | 0.00329 | 0.00324 | 0.00316 | 0.00307 | 0.00294 | 0.00275 | 0.00252 | 0.00228 | 0.00207 | 0.00194 | 0.00192 | 0.00199 | 0.00213 | 0.00228 | 0.00241 | 0.00249 | 0.00251 | 0.00248 | 0.00242 | 0.00235 | 0.00231 | 0.00234 | 0.00244 | 0.00259 | 0.00275 | 0.00288 | 0.00294 | 0.00291 | 0.0028 | 0.00261 | 0.00239 | 0.00218 | 0.00202 | 0.00193 | 0.00192 | 0.00198 | 0.00207 | 0.00221 | 0.00237 | 0.00256 | 0.00274 | 0.0029 | 0.00299 | 0.00301 | 0.00296 | 0.00286 | 0.00277 | 0.00273 | 0.00275 | 0.00282 | 0.00294 | 0.00309 | 0.00324 | 0.00337 | 0.00344 | 0.00343 | 0.00335 | 0.00322 | 0.0031 | 0.003 | 0.00292 | 0.00282 | 0.00271 | 0.00259 | 0.00247 | 0.00236 | 0.00229 | 0.00229 | 0.00241 | 0.00266 | 0.003 | 0.00335 | 0.00366 | 0.00383 | 0.00383 | 0.00363 | 0.00326 | 0.00282 | 0.0024 | 0.00211 | 0.00201 | 0.00211 | 0.00236 | 0.00268 | 0.003 | 0.00328 | 0.00348 | 0.00363 | 0.00374 | 0.00385 | 0.00399 | 0.00412 | 0.00424 | 0.00431 | 0.00432 | 0.00426 | 0.00413 | 0.00399 | 0.00387 | 0.00383 | 0.00388 | 0.00402 | 0.00419 | 0.00433 | 0.00442 | 0.00443 | 0.00435 | 0.00422 | 0.00404 | 0.00387 | 0.00377 | 0.00377 | 0.00394 | 0.00425 | 0.00467 | 0.00511 | 0.00548 | 0.00573 | 0.00582 | 0.00579 | 0.00566 | 0.0055 | 0.00537 | 0.00532 | 0.00537 | 0.00547 | 0.00556 | 0.00556 | 0.00544 | 0.00521 | 0.00491 | 0.00461 | 0.00435 | 0.00419 | 0.00414 | 0.00422 | 0.00443 | 0.00474 | 0.00513 | 0.00551 | 0.00583 | 0.00602 | 0.00606 | 0.00594 | 0.00569 | 0.00537 | 0.00503 | 0.00476 | 0.00461 | 0.00459 | 0.00465 | 0.00474 | 0.00482 | 0.00489 | 0.00496 | 0.00502 | 0.00505 | 0.00503 | 0.00497 | 0.00486 | 0.00472 | 0.00457 | 0.00446 | 0.00445 | 0.00455 | 0.00477 | 0.00505 | 0.00531 | 0.00547 | 0.00549 | 0.00536 | 0.00509 | 0.00474 | 0.00439 | 0.0041 | 0.00392 | 0.00385 | 0.00386 | 0.00389 | 0.00393 | 0.00395 | 0.00395 | 0.00394 | 0.00392 | 0.0039 | 0.00388 | 0.00385 | 0.00384 | 0.00383 | 0.00382 | 0.00382 | 0.00382 | 0.00383 | 0.00384 | 0.00385 | 0.00386 | 0.00387 | 0.00387 | 0.00386 | 0.00385 | 0.00384 | 0.00382 | 0.0038 | 0.00378 | 0.00376 | 0.00375 | 0.00375 | 0.00374 | 0.00374 | 0.00373 | 0.00372 | 0.0037 | 0.00368 | 0.00364 | 0.00361 | 0.00357 | 0.00353 | 0.00352 | 0.00353 | 0.00362 | 0.00381 | 0.00407 | 0.00438 | 0.00465 | 0.00484 | 0.00491 | 0.00485 | 0.00468 | 0.00446 | 0.00424 | 0.00408 | 0.004 | 0.00401 | 0.00407 | 0.00412 | 0.00413 | 0.00409 | 0.004 | 0.00386 | 0.0037 | 0.00355 | 0.00344 | 0.0034 | 0.00346 | 0.00364 | 0.00392 | 0.00426 | 0.00458 | 0.00482 | 0.00491 | 0.00483 | 0.00458 | 0.0042 | 0.00375 | 0.00331 | 0.00295 | 0.00269 | 0.0025 | 0.00235 | 0.00221 | 0.0021 | 0.00203 | 0.002 | 0.002 | 0.00199 | 0.00196 | 0.00191 | 0.00189 | 0.00195 | 0.00215 | 0.00257 | 0.00319 | 0.00396 | 0.00474 | 0.00536 | 0.00572 | 0.00573 | 0.00539 | 0.0048 | 0.00411 | 0.00345 | 0.00293 | 0.0026 | 0.00243 | 0.00237 | 0.00237 | 0.00237 | 0.00236 | 0.00231 | 0.00223 | 0.00214 | 0.00206 | 0.002 | 0.00196 | 0.00196 | 0.00202 | 0.00217 | 0.00239 | 0.00264 | 0.00285 | 0.00299 | 0.00305 | 0.00301 | 0.00287 | 0.00264 | 0.00233 | 0.00201 | 0.00175 | 0.00156 | 0.00146 | 0.0014 | 0.00136 | 0.00132 | 0.00126 | 0.00114 | 0.00095 | 0.0007 | 0.00045 | 0.00031 | 0.00037 | 0.00064 | 0.0011 | 0.00165 | 0.0022 | 0.00264 | 0.00291 | 0.003 | 0.00292 | 0.00275 | 0.0026 | 0.00254 | 0.00261 | 0.00277 | 0.00298 | 0.00318 | 0.00331 | 0.00337 | 0.00336 | 0.0033 | 0.00322 | 0.00311 | 0.00298 | 0.0028 | 0.0026 | 0.00241 | 0.00224 | 0.00213 | 0.00207 | 0.00209 | 0.0022 | 0.00238 | 0.00261 | 0.00283 | 0.00299 | 0.0031 | 0.00317 | 0.00323 | 0.00328 | 0.00334 | 0.00338 | 0.00341 | 0.00341 | 0.0034 | 0.00337 | 0.00335 | 0.00334 | 0.00335 | 0.00339 | 0.00347 | 0.00359 | 0.00372 | 0.00386 | 0.00398 | 0.00409 | 0.00418 | 0.00429 | 0.00442 | 0.00456 | 0.0047 | 0.0048 | 0.00486 | 0.00488 | 0.00486 | 0.0048 | 0.00473 | 0.00467 | 0.00464 | 0.00464 | 0.00465 | 0.00465 | 0.00461 | 0.00456 | 0.00449 | 0.00443 | 0.00439 | 0.00439 | 0.00445 | 0.00458 | 0.00476 | 0.00496 | 0.00513 | 0.00523 | 0.00527 | 0.00526 | 0.00521 | 0.00514 | 0.00507 | 0.00501 | 0.00499 | 0.005 | 0.00504 | 0.00509 | 0.00515 | 0.00519 | 0.00521 | 0.00521 | 0.00517 | 0.0051 | 0.005 | 0.00489 | 0.00479 | 0.00471 | 0.00466 | 0.00467 | 0.00473 | 0.00484 | 0.00499 | 0.00514 | 0.00528 | 0.0054 | 0.00552 | 0.00561 | 0.00569 | 0.00574 | 0.00576 | 0.00578 | 0.00581 | 0.00586 | 0.00592 | 0.006 | 0.00606 | 0.00609 | 0.00607 | 0.00599 | 0.00588 | 0.00578 | 0.00574 | 0.00581 | 0.00601 | 0.00634 | 0.00676 | 0.00722 | 0.00766 | 0.00804 | 0.00834 | 0.00858 | 0.00878 | 0.00895 | 0.00912 | 0.00927 | 0.0094 | 0.00947 | 0.00949 | 0.00945 | 0.00938 | 0.00929 | 0.00919 | 0.00907 | 0.00891 | 0.00868 | 0.00838 | 0.00801 | 0.00761 | 0.00728 | 0.00709 | 0.00711 | 0.00736 | 0.00778 | 0.0083 | 0.00879 | 0.00916 | 0.00932 | 0.00925 | 0.00896 | 0.00851 | 0.008 | 0.00753 | 0.00719 | 0.00703 | 0.00706 | 0.00724 | 0.00752 | 0.00787 | 0.00822 | 0.00854 | 0.00877 | 0.00888 | 0.00887 | 0.00877 | 0.00863 | 0.0085 | 0.00838 | 0.00828 | 0.00817 | 0.00804 | 0.00791 | 0.00777 | 0.00763 | 0.0075 | 0.00738 | 0.00726 | 0.00716 | 0.00708 | 0.00702 | 0.00697 | 0.00692 | 0.00686 | 0.00678 | 0.00664 | 0.00643 | 0.00613 | 0.00577 | 0.0054 | 0.00507 | 0.00482 | 0.00469 | 0.00468 | 0.00477 | 0.00493 | 0.0051 | 0.0052 | 0.00522 | 0.00517 | 0.00509 | 0.00501 | 0.00494 | 0.00489 | 0.00485 | 0.00483 | 0.00481 | 0.00478 | 0.00475 | 0.00471 | 0.00466 | 0.00462 | 0.00458 | 0.00456 | 0.00457 | 0.00461 | 0.00463 | 0.00457 | 0.00438 | 0.00407 | 0.00367 | 0.00326 | 0.00291 | 0.00267 | 0.00258 | 0.00266 | 0.00293 | 0.00333 | 0.00378 | 0.00417 | 0.00445 | 0.0046 | 0.00467 | 0.00466 | 0.00462 | 0.00456 | 0.0045 | 0.00445 | 0.00442 | 0.00441 | 0.00443 | 0.00445 | 0.00449 | 0.00453 | 0.00456 | 0.00458 | 0.00459 | 0.00456 | 0.00451 | 0.00444 | 0.00437 | 0.0043 | 0.00426 | 0.00424 | 0.00425 | 0.00426 | 0.00426 | 0.00425 | 0.00425 | 0.00427 | 0.00431 | 0.00435 | 0.0044 | 0.00445 | 0.0045 | 0.00454 | 0.00455 | 0.00452 | 0.00447 | 0.0044 | 0.00435 | 0.00432 | 0.00429 | 0.00426 | 0.00422 | 0.00417 | 0.00412 | 0.00407 | 0.00401 | 0.00394 | 0.00387 | 0.0038 | 0.00374 | 0.00371 | 0.00369 | 0.00368 | 0.00368 | 0.00368 | 0.00369 | 0.00368 | 0.00363 | 0.00356 | 0.00348 | 0.00341 | 0.00338 | 0.00338 | 0.00342 | 0.00348 | 0.00357 | 0.00368 | 0.0038 | 0.00389 | 0.00396 | 0.004 | 0.00403 | 0.00405 | 0.00408 | 0.00411 | 0.00415 | 0.00419 | 0.00424 | 0.0043 | 0.00435 | 0.00439 | 0.00443 | 0.00446 | 0.00448 | 0.00451 | 0.00455 | 0.00459 | 0.00466 | 0.00474 | 0.00485 | 0.00498 | 0.00513 | 0.00529 | 0.00546 | 0.00564 | 0.0058 | 0.00596 | 0.00611 | 0.00624 | 0.00636 | 0.00647 | 0.00656 | 0.00665 | 0.00673 | 0.0068 | 0.00687 | 0.00693 | 0.00699 | 0.00702 | 0.00705 | 0.00708 | 0.00713 | 0.0072 | 0.00727 | 0.00731 | 0.00732 | 0.00729 | 0.00722 | 0.0071 | 0.00692 | 0.00671 | 0.00653 | 0.00645 | 0.00651 | 0.00666 | 0.00679 | 0.00686 | 0.00684 | 0.00675 | 0.0066 | 0.0064 | 0.00616 | 0.00595 | 0.00583 | 0.00583 | 0.00594 | 0.0061 | 0.00626 | 0.00638 | 0.00647 | 0.00654 | 0.00659 | 0.00662 | 0.00663 | 0.0066 | 0.00654 | 0.00645 | 0.00635 | 0.00623 | 0.00611 | 0.00599 | 0.00585 | 0.00572 | 0.00558 | 0.00545 | 0.00531 | 0.00516 | 0.00502 | 0.00487 | 0.00472 | 0.00458 | 0.00444 | 0.0043 | 0.00415 | 0.004 | 0.00385 | 0.00371 | 0.00359 | 0.00349 | 0.00343 | 0.00338 | 0.00335 | 0.00333 | 0.00332 | 0.00331 | 0.00329 | 0.00327 | 0.00325 | 0.00322 | 0.0032 | 0.00318 | 0.00315 | 0.00311 | 0.00306 | 0.003 | 0.00295 | 0.00289 | 0.00284 | 0.00278 | 0.00272 | 0.00266 | 0.00261 | 0.00255 | 0.00249 | 0.00243 | 0.00237 | 0.0023 | 0.00224 | 0.00217 | 0.0021 | 0.00204 | 0.00198 | 0.00194 | 0.00191 | 0.00189 | 0.00188 | 0.00189 | 0.00192 | 0.00195 | 0.00198 | 0.00201 | 0.00203 | 0.00205 | 0.00206 | 0.00207 | 0.00208 | 0.00209 | 0.00211 | 0.00215 | 0.00222 | 0.00233 | 0.00246 | 0.00262 | 0.00279 | 0.00298 | 0.00318 | 0.00339 | 0.0036 | 0.00382 | 0.00405 | 0.00428 | 0.00453 | 0.00478 | 0.00501 | 0.00523 | 0.00543 | 0.0056 | 0.00573 | 0.00582 | 0.00588 | 0.00591 | 0.00592 | 0.0059 | 0.00587 | 0.00583 | 0.00576 | 0.00569 | 0.00561 | 0.00551 | 0.0054 | 0.0053 | 0.00519 | 0.0051 | 0.00502 | 0.00494 | 0.00487 | 0.00479 | 0.00471 | 0.00462 | 0.00454 | 0.00445 | 0.00437 | 0.00428 | 0.00421 | 0.00414 | 0.00407 | 0.00401 | 0.00396 | 0.00391 | 0.00387 | 0.00384 | 0.00383 | 0.00383 | 0.00386 | 0.00391 | 0.00398 | 0.00408 | 0.0042 | 0.00433 | 0.00447 | 0.00461 | 0.00474 | 0.00488 | 0.00502 | 0.00517 | 0.00535 | 0.00555 | 0.00576 | 0.00598 | 0.00622 | 0.00646 | 0.00669 | 0.00691 | 0.00712 | 0.00732 | 0.00751 | 0.0077 | 0.00791 | 0.00813 | 0.00838 | 0.00866 | 0.00899 | 0.00934 | 0.00973 | 0.01011 | 0.0105 | 0.01087 | 0.01123 | 0.01158 | 0.0119 | 0.0122 | 0.01247 | 0.01273 | 0.01297 | 0.0132 | 0.01342 | 0.01362 | 0.01381 | 0.01399 | 0.01417 | 0.01434 | 0.01446 | 0.01453 | 0.01453 | 0.01449 | 0.0144 | 0.0143 | 0.01418 | 0.01407 | 0.01398 | 0.01392 | 0.01391 | 0.01393 | 0.01401 | 0.01417 | 0.01445 | 0.01483 | 0.01528 | 0.01578 | 0.0163 | 0.01681 | 0.01731 | 0.01777 | 0.01819 | 0.01858 | 0.01899 | 0.01945 | 0.01996 | 0.02052 | 0.02109 | 0.02169 | 0.0223 | 0.02293 | 0.02355 | 0.02415 | 0.0247 | 0.02519 | 0.02562 | 0.02597 | 0.02623 | 0.02641 | 0.02649 | 0.02648 | 0.02639 | 0.02624 | 0.02612 | 0.02619 | 0.02654 | 0.0272 | 0.02806 | 0.02897 | 0.0298 | 0.03045 | 0.03082 | 0.03089 | 0.03065 | 0.03021 | 0.02977 | 0.02955 | 0.0297 | 0.0302 | 0.03089 | 0.03163 | 0.03229 | 0.03281 | 0.03316 | 0.03332 | 0.03332 | 0.03319 | 0.033 | 0.03284 | 0.03274 | 0.03266 | 0.03258 | 0.03244 | 0.03224 | 0.032 | 0.03173 | 0.03144 | 0.03115 | 0.03084 | 0.03052 | 0.03019 | 0.02984 | 0.02948 | 0.0291 | 0.02875 | 0.02848 | 0.02832 | 0.02825 | 0.0282 | 0.02813 | 0.02799 | 0.02777 | 0.02748 | 0.02711 | 0.02664 | 0.02608 | 0.02547 | 0.02492 | 0.02453 | 0.02436 | 0.02439 | 0.02455 | 0.0247 | 0.02477 | 0.02471 | 0.02449 | 0.02407 | 0.02348 | 0.02275 | 0.02199 | 0.02134 | 0.02089 | 0.02062 | 0.02045 | 0.0203 | 0.02015 | 0.01999 | 0.01982 | 0.01965 | 0.01946 | 0.01926 | 0.01904 | 0.01881 | 0.01858 | 0.01833 | 0.01807 | 0.01779 | 0.0175 | 0.01721 | 0.01692 | 0.01664 | 0.01638 | 0.01613 | 0.0159 | 0.01567 | 0.01544 | 0.01522 | 0.01499 | 0.01477 | 0.01455 | 0.01434 | 0.01414 | 0.01396 | 0.01379 | 0.01364 | 0.01348 | 0.01332 | 0.01316 | 0.01301 | 0.01287 | 0.01275 | 0.01264 | 0.01253 | 0.01242 | 0.01231 | 0.01221 | 0.01211 | 0.01202 | 0.01192 | 0.01183 | 0.01174 | 0.01166 | 0.01156 | 0.01145 | 0.01132 | 0.01115 | 0.01097 | 0.01077 | 0.01054 | 0.0103 | 0.01005 | 0.0098 | 0.00955 | 0.00931 | 0.00907 | 0.00884 | 0.00862 | 0.00843 | 0.00826 | 0.0081 | 0.00796 | 0.00784 | 0.00772 | 0.0076 | 0.00748 | 0.00736 | 0.00724 | 0.00712 | 0.00701 | 0.00691 | 0.00682 | 0.00674 | 0.00665 | 0.00656 | 0.00646 | 0.00635 | 0.00622 | 0.00609 | 0.00597 | 0.00585 | 0.00573 | 0.00562 | 0.00551 | 0.00541 | 0.00531 | 0.00521 | 0.0051 | 0.00498 | 0.00487 | 0.00476 | 0.00465 | 0.00455 | 0.00445 | 0.00435 | 0.00426 | 0.00418 | 0.00412 | 0.00406 | 0.004 | 0.00394 | 0.00388 | 0.00382 | 0.00377 | 0.00371 | 0.00366 | 0.00362 | 0.00358 | 0.00355 | 0.00352 | 0.00348 | 0.00344 | 0.0034 | 0.00336 | 0.00331 | 0.00327 | 0.00322 | 0.00317 | 0.00312 | 0.00308 | 0.00304 | 0.00301 | 0.00299 | 0.00298 | 0.00297 | 0.00296 | 0.00295 | 0.00294 | 0.00291 | 0.00288 | 0.00286 | 0.00283 | 0.00282 | 0.00281 | 0.00281 | 0.00281 | 0.00282 | 0.00283 | 0.00285 | 0.00287 | 0.00291 | 0.00295 | 0.00301 | 0.00307 | 0.00316 | 0.00324 | 0.00333 | 0.00341 | 0.00348 | 0.00356 | 0.00364 | 0.00373 | 0.00384 | 0.00395 | 0.00409 | 0.00425 | 0.00442 | 0.0046 | 0.00477 | 0.00492 | 0.00506 | 0.00518 | 0.00528 | 0.00536 | 0.00543 | 0.00549 | 0.00554 | 0.00557 | 0.00558 | 0.00557 | 0.00558 | 0.00562 | 0.00567 | 0.0057 | 0.0057 | 0.00566 | 0.00557 | 0.00544 | 0.00525 | 0.00503 | 0.00481 | 0.00461 | 0.00449 | 0.00445 | 0.00444 | 0.00443 | 0.00442 | 0.00444 | 0.00451 | 0.00459 | 0.00466 | 0.00467 | 0.00463 | 0.00455 | 0.00444 | 0.0043 | 0.00411 | 0.00392 | 0.00376 | 0.00367 | 0.00366 | 0.00369 | 0.00373 | 0.00376 | 0.00377 | 0.00377 | 0.00376 | 0.00373 | 0.00369 | 0.00363 | 0.00356 | 0.00348 | 0.00339 | 0.00329 | 0.00319 | 0.0031 | 0.003 | 0.00291 | 0.00281 | 0.00271 | 0.0026 | 0.00249 | 0.00238 | 0.00226 | 0.00215 | 0.00205 | 0.00195 | 0.00185 | 0.00177 | 0.0017 | 0.00165 | 0.00161 | 0.00159 | 0.00157 | 0.00155 | 0.00152 | 0.00148 | 0.00142 | 0.00135 | 0.00127 | 0.00122 | 0.00119 | 0.00118 | 0.00118 | 0.00118 | 0.00117 | 0.00115 | 0.00112 | 0.00108 | 0.00104 | 0.001 | 0.00098 | 0.00097 | 0.00097 | 0.00098 | 0.00098 | 0.00096 | 0.00093 | 0.0009 | 0.00087 | 0.00085 | 0.00083 | 0.00082 | 0.00081 | 0.00082 | 0.00082 | 0.00083 | 0.00084 | 0.00084 | 0.00085 | 0.00087 | 0.0009 | 0.00093 | 0.00098 | 0.00102 | 0.00106 | 0.00108 | 0.00109 | 0.00109 | 0.00108 | 0.00107 | 0.00107 | 0.00107 | 0.00109 | 0.00112 | 0.00115 | 0.00118 | 0.0012 | 0.0012 | 0.0012 | 0.0012 | 0.0012 | 0.00119 | 0.00118 | 0.00117 | 0.00116 | 0.00115 | 0.00115 | 0.00116 | 0.00118 | 0.0012 | 0.00122 | 0.00123 | 0.00124 | 0.00123 | 0.00121 | 0.00119 | 0.00116 | 0.00113 | 0.00111 | 0.0011 | 0.00111 | 0.00112 | 0.00114 | 0.00116 | 0.00118 | 0.00122 | 0.00127 | 0.00131 | 0.00134 | 0.00134 | 0.00134 | 0.00132 | 0.0013 | 0.00126 | 0.00122 | 0.00117 | 0.00113 | 0.0011 | 0.00109 | 0.0011 | 0.00112 | 0.00114 | 0.00116 | 0.00117 | 0.00118 | 0.00118 | 0.00118 | 0.00118 | 0.00117 | 0.00118 | 0.00119 | 0.00123 | 0.00127 | 0.00131 | 0.00133 | 0.00132 | 0.00132 | 0.0013 | 0.00129 | 0.00129 | 0.00128 | 0.00129 | 0.00131 | 0.00134 | 0.00138 | 0.00141 | 0.00143 | 0.00144 | 0.00144 | 0.00142 | 0.00141 | 0.0014 | 0.00139 | 0.0014 | 0.00142 | 0.00146 | 0.0015 | 0.00154 | 0.00158 | 0.00161 | 0.00164 | 0.00167 | 0.0017 | 0.00172 | 0.00173 | 0.00173 | 0.00172 | 0.0017 | 0.00169 | 0.00168 | 0.00167 | 0.00168 | 0.00171 | 0.00175 | 0.0018 | 0.00185 | 0.00189 | 0.00193 | 0.00198 | 0.00203 | 0.00208 | 0.00212 | 0.00216 | 0.0022 | 0.00224 | 0.00227 | 0.00229 | 0.00231 | 0.00234 | 0.00238 | 0.00244 | 0.00252 | 0.0026 | 0.00268 | 0.00276 | 0.00284 | 0.00291 | 0.00297 | 0.00301 | 0.00305 | 0.00308 | 0.00311 | 0.00314 | 0.00317 | 0.0032 | 0.00325 | 0.0033 | 0.00336 | 0.00342 | 0.00347 | 0.00352 | 0.00357 | 0.00362 | 0.00365 | 0.00368 | 0.00372 | 0.00377 | 0.00381 | 0.00385 | 0.00388 | 0.0039 | 0.0039 | 0.00389 | 0.00386 | 0.00382 | 0.00378 | 0.00374 | 0.00372 | 0.00371 | 0.00371 | 0.00372 | 0.00373 | 0.00372 | 0.00371 | 0.0037 | 0.00368 | 0.00366 | 0.00363 | 0.0036 | 0.00359 | 0.00359 | 0.00359 | 0.00359 | 0.00357 | 0.00354 | 0.00351 | 0.0035 | 0.0035 | 0.00352 | 0.00355 | 0.00359 | 0.00364 | 0.0037 | 0.00377 | 0.00383 | 0.00389 | 0.00395 | 0.00402 | 0.0041 | 0.0042 | 0.00432 | 0.00445 | 0.00457 | 0.00469 | 0.00481 | 0.00494 | 0.0051 | 0.00528 | 0.00542 | 0.00534 | 0.00492 | 0.00442 | 0.0044 | 0.00489 | 0.00546 | 0.00589 | 0.00623 | 0.00656 | 0.0069 | 0.00717 | 0.00723 | 0.00696 | 0.00647 | 0.00621 | 0.00648 | 0.00692 | 0.00711 | 0.00708 | 0.00699 | 0.00689 | 0.00679 | 0.00669 | 0.00658 | 0.00648 | 0.0064 | 0.00633 | 0.00627 | 0.0062 | 0.00614 | 0.00607 | 0.00601 | 0.00595 | 0.0059 | 0.00589 | 0.0059 | 0.00593 | 0.00599 | 0.00606 | 0.00613 | 0.00619 | 0.00626 | 0.00631 | 0.00634 | 0.00637 | 0.0064 | 0.00644 | 0.00648 | 0.00651 | 0.00654 | 0.00656 | 0.00657 | 0.0066 | 0.00665 | 0.00673 | 0.00684 | 0.007 | 0.00719 | 0.00738 | 0.00756 | 0.00773 | 0.00787 | 0.00797 | 0.00803 | 0.00807 | 0.00809 | 0.00813 | 0.0082 | 0.00829 | 0.00839 | 0.00852 | 0.00865 | 0.0088 | 0.00893 | 0.00902 | 0.00907 | 0.0091 | 0.00914 | 0.00919 | 0.00925 | 0.00932 | 0.0094 | 0.00948 | 0.00958 | 0.00968 | 0.00975 | 0.0098 | 0.00984 | 0.00989 | 0.00993 | 0.00997 | 0.00997 | 0.00994 | 0.00989 | 0.00985 | 0.00982 | 0.00979 | 0.00973 | 0.00965 | 0.00957 | 0.00951 | 0.00948 | 0.00948 | 0.00949 | 0.00952 | 0.00957 | 0.00967 | 0.00979 | 0.0099 | 0.00993 | 0.00989 | 0.00982 | 0.00976 | 0.00973 | 0.00975 | 0.00979 | 0.00985 | 0.00994 | 0.01004 | 0.01012 | 0.01013 | 0.01008 | 0.00998 | 0.00989 | 0.00982 | 0.00974 | 0.00968 | 0.00964 | 0.00967 | 0.00975 | 0.00985 | 0.00991 | 0.00993 | 0.00992 | 0.00991 | 0.00992 | 0.00991 | 0.00989 | 0.00987 | 0.00988 | 0.00992 | 0.00998 | 0.01002 | 0.01001 | 0.00997 | 0.00994 | 0.00993 | 0.00998 | 0.01008 | 0.01022 | 0.01039 | 0.01059 | 0.01078 | 0.01096 | 0.01111 | 0.01123 | 0.01133 | 0.0114 | 0.01146 | 0.01149 | 0.0115 | 0.01149 | 0.01146 | 0.01141 | 0.01134 | 0.01127 | 0.01118 | 0.01107 | 0.01092 | 0.01075 | 0.01057 | 0.0104 | 0.01025 | 0.01011 | 0.01 | 0.00993 | 0.00989 | 0.00989 | 0.0099 | 0.00991 | 0.0099 | 0.00988 | 0.00987 | 0.00986 | 0.00984 | 0.0098 | 0.00975 | 0.0097 | 0.00965 | 0.00963 | 0.00961 | 0.0096 | 0.00959 | 0.00959 | 0.00959 | 0.00961 | 0.00963 | 0.00965 | 0.00968 | 0.0097 | 0.00968 | 0.0096 | 0.00946 | 0.00931 | 0.0092 | 0.00915 | 0.00918 | 0.00928 | 0.00943 | 0.00961 | 0.00978 | 0.00988 | 0.00985 | 0.00969 | 0.00943 | 0.00913 | 0.00886 | 0.00867 | 0.00857 | 0.00856 | 0.00866 | 0.00883 | 0.00901 | 0.00916 | 0.00924 | 0.00924 | 0.00918 | 0.00908 | 0.00897 | 0.00887 | 0.00882 | 0.00882 | 0.00887 | 0.00893 | 0.00897 | 0.00893 | 0.00882 | 0.00867 | 0.00854 | 0.00843 | 0.00836 | 0.00833 | 0.00834 | 0.00838 | 0.00844 | 0.00849 | 0.00852 | 0.0085 | 0.00844 | 0.00835 | 0.00822 | 0.00808 | 0.00795 | 0.00785 | 0.00781 | 0.00784 | 0.00793 | 0.00803 | 0.00813 | 0.00821 | 0.00825 | 0.00823 | 0.00817 | 0.00808 | 0.00797 | 0.00787 | 0.00781 | 0.00779 | 0.0078 | 0.00782 | 0.00781 | 0.00779 | 0.00777 | 0.00777 | 0.00779 | 0.0078 | 0.00774 | 0.00761 | 0.00742 | 0.00725 | 0.0071 | 0.00696 | 0.00677 | 0.00654 | 0.00633 | 0.00623 | 0.00626 | 0.0064 | 0.00661 | 0.00686 | 0.00714 | 0.00743 | 0.00767 | 0.00781 | 0.00784 | 0.00778 | 0.00764 | 0.00744 | 0.00722 | 0.007 | 0.00684 | 0.00677 | 0.00678 | 0.00682 | 0.00687 | 0.00693 | 0.00701 | 0.00712 | 0.00721 | 0.00727 | 0.00729 | 0.00728 | 0.00724 | 0.00716 | 0.00704 | 0.00689 | 0.00672 | 0.00656 | 0.00649 | 0.00654 | 0.00673 | 0.00703 | 0.00739 | 0.00777 | 0.00813 | 0.00844 | 0.00868 | 0.00881 | 0.00882 | 0.00872 | 0.00857 | 0.0084 | 0.00826 | 0.00815 | 0.00807 | 0.00802 | 0.00799 | 0.00799 | 0.008 | 0.00801 | 0.008 | 0.00792 | 0.00778 | 0.00757 | 0.0073 | 0.00696 | 0.00656 | 0.00616 | 0.00583 | 0.00561 | 0.00546 | 0.00527 | 0.00492 | 0.0044 | 0.0038 | 0.00324 | 0.00284 | 0.00266 | 0.00275 | 0.00313 | 0.00376 | 0.00453 | 0.00526 | 0.0058 | 0.00608 | 0.00617 | 0.00616 | 0.00611 | 0.00607 | 0.00604 | 0.00602 | 0.00602 | 0.00601 | 0.00601 | 0.00602 | 0.00602 | 0.00598 | 0.00585 | 0.00585 | 0.00585 | 0.00585 | 0.00585 | 0.00585 | 0.00585
LB4-1 | 0.00094 | 0.00094 | 0.094% | 0.00094 | 0.00094 | 0.00094 | 0.00094 | 0.00092 | 0.00087 | 0.00082 | 0.00078 | 0.00075 | 0.00074 | 0.00076 | 0.0008 | 0.00087 | 0.00097 | 0.00108 | 0.00117 | 0.00122 | 0.00123 | 0.00121 | 0.00118 | 0.00115 | 0.00111 | 0.00109 | 0.00106 | 0.00102 | 0.00097 | 0.00091 | 0.00086 | 0.0008 | 0.00077 | 0.00075 | 0.00075 | 0.00076 | 0.00079 | 0.00082 | 0.00084 | 0.00085 | 0.00084 | 0.00084 | 0.00086 | 0.00089 | 0.00094 | 0.00099 | 0.00101 | 0.001 | 0.00094 | 0.00085 | 0.00075 | 0.00067 | 0.00062 | 0.00061 | 0.00062 | 0.00066 | 0.00073 | 0.00081 | 0.00089 | 0.00096 | 0.00103 | 0.0011 | 0.00116 | 0.0012 | 0.00119 | 0.00112 | 0.00098 | 0.00079 | 0.00058 | 0.00039 | 0.00025 | 0.00018 | 0.00018 | 0.00022 | 0.00028 | 0.00032 | 0.00035 | 0.00037 | 0.00039 | 0.00043 | 0.00049 | 0.00059 | 0.00073 | 0.0009 | 0.00106 | 0.00118 | 0.00124 | 0.00123 | 0.00115 | 0.001 | 0.0008 | 0.00059 | 0.00039 | 0.00025 | 0.0002 | 0.00025 | 0.00039 | 0.00059 | 0.00079 | 0.00092 | 0.00097 | 0.00091 | 0.0008 | 0.00068 | 0.00059 | 0.00056 | 0.00059 | 0.00066 | 0.00074 | 0.00081 | 0.00081 | 0.00075 | 0.00064 | 0.00053 | 0.00048 | 0.0005 | 0.00061 | 0.00077 | 0.00097 | 0.00117 | 0.00135 | 0.00148 | 0.00155 | 0.00158 | 0.00157 | 0.00152 | 0.00145 | 0.00135 | 0.00121 | 0.00103 | 0.00082 | 0.0006 | 0.0004 | 0.00023 | 0.00012 | 6e-05 | 6e-05 | 9e-05 | 0.00017 | 0.00029 | 0.00043 | 0.00059 | 0.00075 | 0.00091 | 0.00106 | 0.00119 | 0.00128 | 0.00132 | 0.00132 | 0.00129 | 0.00127 | 0.00128 | 0.00132 | 0.00136 | 0.0014 | 0.00139 | 0.00135 | 0.00128 | 0.00118 | 0.00108 | 0.00098 | 0.00092 | 0.00088 | 0.00089 | 0.00093 | 0.00099 | 0.00106 | 0.00115 | 0.00125 | 0.00138 | 0.0015 | 0.00161 | 0.00167 | 0.00167 | 0.00162 | 0.00153 | 0.00139 | 0.00124 | 0.00111 | 0.00101 | 0.00099 | 0.00104 | 0.00114 | 0.00127 | 0.00141 | 0.00154 | 0.00165 | 0.00171 | 0.00172 | 0.00167 | 0.00159 | 0.00151 | 0.00145 | 0.00143 | 0.00143 | 0.00148 | 0.00158 | 0.00175 | 0.00198 | 0.00223 | 0.00247 | 0.00265 | 0.00273 | 0.0027 | 0.00256 | 0.00233 | 0.00205 | 0.00179 | 0.0016 | 0.0015 | 0.00151 | 0.0016 | 0.00172 | 0.00183 | 0.00193 | 0.00199 | 0.00203 | 0.00204 | 0.00204 | 0.00206 | 0.0021 | 0.00219 | 0.00231 | 0.00244 | 0.00257 | 0.00267 | 0.00274 | 0.00277 | 0.00277 | 0.00273 | 0.00267 | 0.0026 | 0.00253 | 0.00247 | 0.00242 | 0.00237 | 0.00232 | 0.00227 | 0.00221 | 0.00216 | 0.00213 | 0.00214 | 0.00221 | 0.00235 | 0.00253 | 0.00272 | 0.00288 | 0.00297 | 0.00301 | 0.00301 | 0.00298 | 0.00296 | 0.00293 | 0.00291 | 0.00289 | 0.00287 | 0.00281 | 0.00269 | 0.00252 | 0.00233 | 0.00215 | 0.00206 | 0.00208 | 0.0022 | 0.00238 | 0.00256 | 0.00271 | 0.00281 | 0.00287 | 0.00291 | 0.00298 | 0.00307 | 0.00318 | 0.00328 | 0.00336 | 0.00338 | 0.00332 | 0.00318 | 0.00298 | 0.00274 | 0.0025 | 0.00231 | 0.00219 | 0.00214 | 0.00212 | 0.00211 | 0.0021 | 0.00208 | 0.00206 | 0.00204 | 0.00204 | 0.00203 | 0.00203 | 0.00201 | 0.00199 | 0.00196 | 0.00193 | 0.00189 | 0.00186 | 0.00184 | 0.00185 | 0.0019 | 0.00198 | 0.00208 | 0.00217 | 0.00223 | 0.00226 | 0.00225 | 0.00221 | 0.00213 | 0.00205 | 0.00197 | 0.00194 | 0.00195 | 0.00201 | 0.00211 | 0.00221 | 0.0023 | 0.00235 | 0.00237 | 0.00235 | 0.00231 | 0.00223 | 0.00213 | 0.00202 | 0.00193 | 0.00189 | 0.00191 | 0.00198 | 0.00208 | 0.00219 | 0.00229 | 0.00236 | 0.00239 | 0.00237 | 0.00232 | 0.00224 | 0.00217 | 0.00213 | 0.00215 | 0.00224 | 0.0024 | 0.00261 | 0.00284 | 0.00307 | 0.00326 | 0.00337 | 0.00339 | 0.00334 | 0.00325 | 0.00313 | 0.00299 | 0.00283 | 0.00264 | 0.00246 | 0.00228 | 0.00209 | 0.00191 | 0.00173 | 0.00159 | 0.00153 | 0.00155 | 0.0016 | 0.00162 | 0.00155 | 0.00139 | 0.0012 | 0.00104 | 0.00096 | 0.00098 | 0.0011 | 0.00129 | 0.00154 | 0.00179 | 0.00196 | 0.00201 | 0.0019 | 0.00167 | 0.00138 | 0.00108 | 0.00083 | 0.00065 | 0.00055 | 0.00052 | 0.00057 | 0.00069 | 0.00088 | 0.00108 | 0.00128 | 0.00146 | 0.0016 | 0.0017 | 0.00177 | 0.00182 | 0.00185 | 0.00189 | 0.00196 | 0.00206 | 0.00219 | 0.00234 | 0.00249 | 0.00263 | 0.00273 | 0.00278 | 0.00278 | 0.00273 | 0.00267 | 0.00262 | 0.0026 | 0.00263 | 0.00269 | 0.00279 | 0.00289 | 0.00299 | 0.00306 | 0.00312 | 0.00315 | 0.00317 | 0.00318 | 0.0032 | 0.00323 | 0.00329 | 0.00338 | 0.00349 | 0.00365 | 0.00384 | 0.00409 | 0.00438 | 0.0047 | 0.00503 | 0.00532 | 0.00554 | 0.00565 | 0.00566 | 0.00557 | 0.00543 | 0.00526 | 0.00508 | 0.00493 | 0.00481 | 0.00474 | 0.00471 | 0.00469 | 0.00468 | 0.00469 | 0.00476 | 0.00491 | 0.00515 | 0.00544 | 0.00571 | 0.00592 | 0.00604 | 0.00608 | 0.00606 | 0.00599 | 0.00589 | 0.00578 | 0.0057 | 0.00565 | 0.00562 | 0.00557 | 0.00549 | 0.00537 | 0.00525 | 0.00516 | 0.00512 | 0.00514 | 0.00519 | 0.00526 | 0.00532 | 0.00536 | 0.00539 | 0.00542 | 0.00543 | 0.00543 | 0.0054 | 0.00534 | 0.00524 | 0.00513 | 0.00503 | 0.00495 | 0.00491 | 0.00491 | 0.00493 | 0.00495 | 0.00494 | 0.00485 | 0.00467 | 0.0044 | 0.00407 | 0.00373 | 0.00344 | 0.00324 | 0.00314 | 0.00311 | 0.00314 | 0.0032 | 0.00327 | 0.00333 | 0.00338 | 0.00342 | 0.00344 | 0.00347 | 0.0035 | 0.00352 | 0.00352 | 0.00348 | 0.0034 | 0.0033 | 0.00321 | 0.00313 | 0.00307 | 0.003 | 0.00291 | 0.00278 | 0.00262 | 0.00245 | 0.00228 | 0.00215 | 0.00207 | 0.00206 | 0.00215 | 0.00231 | 0.0025 | 0.00269 | 0.00282 | 0.00288 | 0.00286 | 0.00278 | 0.00265 | 0.00251 | 0.00238 | 0.00228 | 0.0022 | 0.00214 | 0.00209 | 0.00207 | 0.00205 | 0.00205 | 0.00206 | 0.00206 | 0.00205 | 0.00203 | 0.00199 | 0.00194 | 0.0019 | 0.00188 | 0.0019 | 0.00196 | 0.00208 | 0.00223 | 0.00239 | 0.00254 | 0.00265 | 0.00269 | 0.00269 | 0.00264 | 0.00258 | 0.00252 | 0.00244 | 0.00235 | 0.00224 | 0.00213 | 0.00204 | 0.00199 | 0.002 | 0.00207 | 0.0022 | 0.00233 | 0.00242 | 0.00241 | 0.00226 | 0.00199 | 0.00166 | 0.00135 | 0.00113 | 0.00105 | 0.00114 | 0.00138 | 0.00173 | 0.00211 | 0.00244 | 0.00267 | 0.00279 | 0.00283 | 0.00281 | 0.00278 | 0.00276 | 0.00278 | 0.00282 | 0.00288 | 0.00296 | 0.00303 | 0.0031 | 0.00316 | 0.00319 | 0.00319 | 0.0031 | 0.0029 | 0.00257 | 0.00211 | 0.00157 | 0.00106 | 0.00067 | 0.00045 | 0.00046 | 0.00068 | 0.00107 | 0.00153 | 0.00199 | 0.00237 | 0.00264 | 0.00279 | 0.00288 | 0.00295 | 0.00304 | 0.00315 | 0.00326 | 0.00334 | 0.00336 | 0.00332 | 0.00323 | 0.00314 | 0.00306 | 0.00304 | 0.00306 | 0.0031 | 0.00311 | 0.00304 | 0.00288 | 0.00264 | 0.00235 | 0.00208 | 0.00189 | 0.00182 | 0.0019 | 0.00213 | 0.00245 | 0.00282 | 0.00317 | 0.00344 | 0.00361 | 0.00365 | 0.00359 | 0.00349 | 0.00338 | 0.00331 | 0.0033 | 0.00334 | 0.00342 | 0.00353 | 0.00365 | 0.00373 | 0.00376 | 0.00372 | 0.00363 | 0.00351 | 0.00338 | 0.00325 | 0.0031 | 0.00293 | 0.00277 | 0.00264 | 0.00259 | 0.00261 | 0.00273 | 0.00291 | 0.00314 | 0.0034 | 0.00364 | 0.00383 | 0.00397 | 0.00404 | 0.00407 | 0.00408 | 0.0041 | 0.00412 | 0.00415 | 0.00414 | 0.0041 | 0.00402 | 0.00392 | 0.00383 | 0.00377 | 0.00376 | 0.00379 | 0.00386 | 0.00394 | 0.00399 | 0.00397 | 0.00387 | 0.00369 | 0.00348 | 0.00331 | 0.00322 | 0.00323 | 0.00335 | 0.00355 | 0.00379 | 0.00402 | 0.0042 | 0.00432 | 0.00437 | 0.00439 | 0.00439 | 0.0044 | 0.00442 | 0.00445 | 0.00449 | 0.00451 | 0.00451 | 0.00449 | 0.00444 | 0.00439 | 0.00435 | 0.00433 | 0.00434 | 0.00435 | 0.00437 | 0.00438 | 0.00436 | 0.00432 | 0.00428 | 0.00425 | 0.00425 | 0.00429 | 0.00436 | 0.00446 | 0.00457 | 0.00467 | 0.00474 | 0.00477 | 0.00478 | 0.00477 | 0.00476 | 0.00476 | 0.00477 | 0.00478 | 0.00479 | 0.00478 | 0.00476 | 0.00472 | 0.0047 | 0.00468 | 0.00467 | 0.00467 | 0.00468 | 0.00468 | 0.00468 | 0.00466 | 0.00464 | 0.00462 | 0.0046 | 0.00459 | 0.00461 | 0.00463 | 0.00468 | 0.00472 | 0.00477 | 0.00481 | 0.00484 | 0.00487 | 0.00489 | 0.00492 | 0.00495 | 0.00497 | 0.00498 | 0.00495 | 0.0049 | 0.00482 | 0.00475 | 0.00469 | 0.00465 | 0.00463 | 0.00464 | 0.00468 | 0.00474 | 0.00481 | 0.00487 | 0.00491 | 0.00494 | 0.00497 | 0.00499 | 0.00501 | 0.00503 | 0.00503 | 0.00503 | 0.00503 | 0.00502 | 0.005 | 0.00499 | 0.00498 | 0.00497 | 0.00496 | 0.00495 | 0.00494 | 0.00493 | 0.00493 | 0.00495 | 0.00496 | 0.00498 | 0.00498 | 0.00497 | 0.00495 | 0.00491 | 0.00486 | 0.00481 | 0.00477 | 0.00475 | 0.00477 | 0.00481 | 0.00487 | 0.00494 | 0.005 | 0.00506 | 0.00509 | 0.0051 | 0.00509 | 0.00508 | 0.00506 | 0.00505 | 0.00505 | 0.00506 | 0.00507 | 0.00507 | 0.00508 | 0.00508 | 0.00508 | 0.00507 | 0.00506 | 0.00505 | 0.00503 | 0.00502 | 0.005 | 0.00499 | 0.00498 | 0.00496 | 0.00494 | 0.00492 | 0.00491 | 0.0049 | 0.0049 | 0.0049 | 0.0049 | 0.00488 | 0.00486 | 0.00485 | 0.00484 | 0.00485 | 0.00487 | 0.00489 | 0.00494 | 0.00499 | 0.00504 | 0.00507 | 0.00508 | 0.00507 | 0.00505 | 0.00503 | 0.00502 | 0.00501 | 0.005 | 0.00499 | 0.00498 | 0.00498 | 0.00498 | 0.00498 | 0.00498 | 0.00497 | 0.00497 | 0.00496 | 0.00497 | 0.00497 | 0.00497 | 0.00496 | 0.00495 | 0.00494 | 0.00493 | 0.00493 | 0.00492 | 0.00491 | 0.0049 | 0.00491 | 0.00493 | 0.00494 | 0.00495 | 0.00495 | 0.00494 | 0.00492 | 0.00489 | 0.00487 | 0.00485 | 0.00483 | 0.00482 | 0.00482 | 0.00481 | 0.00481 | 0.0048 | 0.0048 | 0.00481 | 0.00482 | 0.00484 | 0.00486 | 0.00489 | 0.00491 | 0.00492 | 0.00491 | 0.0049 | 0.00487 | 0.00485 | 0.00481 | 0.00478 | 0.00475 | 0.00472 | 0.0047 | 0.00469 | 0.00468 | 0.00467 | 0.00466 | 0.00465 | 0.00464 | 0.00463 | 0.00462 | 0.00461 | 0.00461 | 0.00461 | 0.00461 | 0.0046 | 0.00459 | 0.00459 | 0.00458 | 0.00458 | 0.00459 | 0.00459 | 0.0046 | 0.00461 | 0.00463 | 0.00463 | 0.00463 | 0.00462 | 0.00461 | 0.00461 | 0.0046 | 0.00461 | 0.00462 | 0.00463 | 0.00465 | 0.00467 | 0.00469 | 0.0047 | 0.00471 | 0.00471 | 0.0047 | 0.00469 | 0.00468 | 0.00467 | 0.00466 | 0.00465 | 0.00463 | 0.0046 | 0.00457 | 0.00453 | 0.00449 | 0.00447 | 0.00445 | 0.00444 | 0.00445 | 0.00447 | 0.00449 | 0.00451 | 0.00452 | 0.00452 | 0.00451 | 0.00451 | 0.0045 | 0.0045 | 0.0045 | 0.00449 | 0.00449 | 0.00448 | 0.00447 | 0.00446 | 0.00446 | 0.00446 | 0.00446 | 0.00447 | 0.00449 | 0.00452 | 0.00454 | 0.00456 | 0.00457 | 0.00457 | 0.00457 | 0.00457 | 0.00456 | 0.00453 | 0.00449 | 0.00445 | 0.00442 | 0.0044 | 0.00439 | 0.00439 | 0.0044 | 0.00441 | 0.00443 | 0.00444 | 0.00445 | 0.00445 | 0.00445 | 0.00443 | 0.00442 | 0.00441 | 0.00441 | 0.00441 | 0.0044 | 0.0044 | 0.00441 | 0.00442 | 0.00444 | 0.00445 | 0.00446 | 0.00446 | 0.00446 | 0.00446 | 0.00446 | 0.00446 | 0.00447 | 0.00448 | 0.0045 | 0.00451 | 0.00452 | 0.00451 | 0.00451 | 0.00449 | 0.00447 | 0.00444 | 0.00441 | 0.00439 | 0.00437 | 0.00437 | 0.00438 | 0.00439 | 0.0044 | 0.00441 | 0.00442 | 0.00443 | 0.00443 | 0.00442 | 0.00442 | 0.00443 | 0.00444 | 0.00446 | 0.00448 | 0.0045 | 0.00453 | 0.00454 | 0.00455 | 0.00454 | 0.00452 | 0.0045 | 0.00448 | 0.00446 | 0.00446 | 0.00446 | 0.00447 | 0.00448 | 0.0045 | 0.0045 | 0.0045 | 0.0045 | 0.00448 | 0.00446 | 0.00445 | 0.00445 | 0.00445 | 0.00445 | 0.00444 | 0.00443 | 0.00442 | 0.00441 | 0.0044 | 0.00439 | 0.00439 | 0.00438 | 0.00439 | 0.00441 | 0.00443 | 0.00444 | 0.00445 | 0.00446 | 0.00447 | 0.00448 | 0.00449 | 0.0045 | 0.0045 | 0.0045 | 0.00449 | 0.00448 | 0.00446 | 0.00445 | 0.00443 | 0.00442 | 0.00442 | 0.00442 | 0.00442 | 0.00442 | 0.00441 | 0.00441 | 0.0044 | 0.0044 | 0.0044 | 0.00439 | 0.00438 | 0.00438 | 0.00438 | 0.00439 | 0.00439 | 0.0044 | 0.0044 | 0.00441 | 0.0044 | 0.00439 | 0.00437 | 0.00434 | 0.0043 | 0.00427 | 0.00424 | 0.00422 | 0.00422 | 0.00423 | 0.00424 | 0.00425 | 0.00427 | 0.00428 | 0.0043 | 0.0043 | 0.0043 | 0.0043 | 0.00428 | 0.00426 | 0.00424 | 0.00423 | 0.00423 | 0.00423 | 0.00424 | 0.00425 | 0.00426 | 0.00427 | 0.00427 | 0.00427 | 0.00425 | 0.00422 | 0.0042 | 0.00418 | 0.00416 | 0.00414 | 0.00413 | 0.00413 | 0.00413 | 0.00414 | 0.00414 | 0.00414 | 0.00414 | 0.00414 | 0.00413 | 0.00412 | 0.00411 | 0.00409 | 0.00408 | 0.00407 | 0.00407 | 0.00407 | 0.00407 | 0.00408 | 0.00409 | 0.00411 | 0.00412 | 0.00414 | 0.00415 | 0.00416 | 0.00415 | 0.00414 | 0.00412 | 0.00411 | 0.0041 | 0.0041 | 0.00409 | 0.00409 | 0.00409 | 0.00408 | 0.00406 | 0.00404 | 0.00403 | 0.00402 | 0.00401 | 0.00402 | 0.00403 | 0.00405 | 0.00407 | 0.00409 | 0.0041 | 0.00409 | 0.00407 | 0.00404 | 0.00401 | 0.004 | 0.00399 | 0.00399 | 0.004 | 0.00401 | 0.00402 | 0.00404 | 0.00405 | 0.00406 | 0.00406 | 0.00406 | 0.00406 | 0.00406 | 0.00407 | 0.00406 | 0.00406 | 0.00404 | 0.00402 | 0.004 | 0.00399 | 0.00398 | 0.00397 | 0.00396 | 0.00396 | 0.00396 | 0.00397 | 0.00398 | 0.004 | 0.00401 | 0.00401 | 0.00402 | 0.00402 | 0.00401 | 0.00399 | 0.00397 | 0.00394 | 0.00392 | 0.0039 | 0.00389 | 0.00388 | 0.00388 | 0.00389 | 0.00391 | 0.00392 | 0.00392 | 0.00392 | 0.00392 | 0.00392 | 0.00392 | 0.00393 | 0.00394 | 0.00395 | 0.00396 | 0.00397 | 0.00397 | 0.00397 | 0.00396 | 0.00395 | 0.00394 | 0.00393 | 0.00393 | 0.00394 | 0.00396 | 0.00398 | 0.00399 | 0.004 | 0.004 | 0.004 | 0.004 | 0.00399 | 0.00396 | 0.00394 | 0.00391 | 0.00389 | 0.00388 | 0.00387 | 0.00387 | 0.00388 | 0.00388 | 0.0039 | 0.00391 | 0.00391 | 0.0039 | 0.00389 | 0.00387 | 0.00386 | 0.00385 | 0.00384 | 0.00384 | 0.00385 | 0.00386 | 0.00388 | 0.00389 | 0.00391 | 0.00393 | 0.00393 | 0.00394 | 0.00393 | 0.00392 | 0.0039 | 0.00388 | 0.00387 | 0.00387 | 0.00388 | 0.0039 | 0.00392 | 0.00394 | 0.00396 | 0.00398 | 0.004 | 0.00401 | 0.00401 | 0.00402 | 0.00403 | 0.00404 | 0.00406 | 0.00406 | 0.00407 | 0.00408 | 0.0041 | 0.00411 | 0.00411 | 0.00412 | 0.00413 | 0.00416 | 0.00419 | 0.00421 | 0.00424 | 0.00427 | 0.00431 | 0.00436 | 0.0044 | 0.00444 | 0.00448 | 0.00453 | 0.00458 | 0.00463 | 0.00468 | 0.00473 | 0.00479 | 0.00485 | 0.00492 | 0.005 | 0.00508 | 0.00516 | 0.00523 | 0.00531 | 0.00539 | 0.00548 | 0.00557 | 0.00567 | 0.00578 | 0.00591 | 0.00605 | 0.00618 | 0.00631 | 0.00643 | 0.00656 | 0.00669 | 0.00682 | 0.00697 | 0.00713 | 0.00729 | 0.00747 | 0.00765 | 0.00782 | 0.00799 | 0.00815 | 0.00831 | 0.00847 | 0.00863 | 0.00879 | 0.00895 | 0.00913 | 0.00932 | 0.00953 | 0.00976 | 0.01 | 0.01025 | 0.0105 | 0.01074 | 0.01097 | 0.01118 | 0.01138 | 0.01159 | 0.0118 | 0.01202 | 0.01225 | 0.01248 | 0.01272 | 0.01297 | 0.01321 | 0.01344 | 0.01366 | 0.01387 | 0.01405 | 0.0142 | 0.01431 | 0.01436 | 0.01438 | 0.01444 | 0.01461 | 0.01494 | 0.01538 | 0.01589 | 0.01639 | 0.01684 | 0.0172 | 0.01742 | 0.01749 | 0.01739 | 0.01716 | 0.01691 | 0.0167 | 0.01657 | 0.01649 | 0.01642 | 0.01638 | 0.01636 | 0.01638 | 0.01642 | 0.01647 | 0.0165 | 0.01652 | 0.01654 | 0.01658 | 0.01664 | 0.01671 | 0.01678 | 0.01685 | 0.01691 | 0.01694 | 0.01695 | 0.01692 | 0.01685 | 0.01673 | 0.01659 | 0.01642 | 0.01623 | 0.01605 | 0.01586 | 0.01567 | 0.0155 | 0.01536 | 0.01524 | 0.01514 | 0.01505 | 0.01497 | 0.01488 | 0.01479 | 0.01469 | 0.01456 | 0.01443 | 0.01429 | 0.01416 | 0.01404 | 0.01393 | 0.01383 | 0.01371 | 0.01359 | 0.01346 | 0.01333 | 0.01319 | 0.01307 | 0.01296 | 0.01289 | 0.01285 | 0.01284 | 0.01285 | 0.01287 | 0.01288 | 0.01288 | 0.01286 | 0.01283 | 0.01279 | 0.01275 | 0.01272 | 0.01268 | 0.01266 | 0.01264 | 0.01262 | 0.01261 | 0.01261 | 0.01261 | 0.01261 | 0.01262 | 0.01264 | 0.01268 | 0.01272 | 0.01278 | 0.01285 | 0.01292 | 0.013 | 0.01308 | 0.01316 | 0.01323 | 0.01331 | 0.01338 | 0.01346 | 0.01353 | 0.01359 | 0.01365 | 0.01369 | 0.01372 | 0.01373 | 0.01372 | 0.0137 | 0.01368 | 0.01368 | 0.0137 | 0.01376 | 0.01385 | 0.01396 | 0.01407 | 0.01417 | 0.01424 | 0.01428 | 0.01429 | 0.01428 | 0.01425 | 0.01423 | 0.01422 | 0.01423 | 0.01426 | 0.01435 | 0.01452 | 0.01477 | 0.01506 | 0.01532 | 0.01549 | 0.01555 | 0.01547 | 0.01528 | 0.01499 | 0.01464 | 0.01429 | 0.014 | 0.01383 | 0.01377 | 0.01377 | 0.01377 | 0.01376 | 0.01371 | 0.01363 | 0.01355 | 0.01347 | 0.01339 | 0.01333 | 0.0133 | 0.01329 | 0.0133 | 0.01331 | 0.0133 | 0.01328 | 0.01321 | 0.01312 | 0.01299 | 0.01283 | 0.01265 | 0.01247 | 0.01229 | 0.01212 | 0.01195 | 0.01181 | 0.01167 | 0.01156 | 0.01145 | 0.01136 | 0.01129 | 0.01123 | 0.01117 | 0.01112 | 0.01106 | 0.01099 | 0.01092 | 0.01084 | 0.01074 | 0.01063 | 0.01051 | 0.01039 | 0.01025 | 0.01011 | 0.00997 | 0.00982 | 0.00967 | 0.00951 | 0.00937 | 0.00922 | 0.00909 | 0.00896 | 0.00885 | 0.00875 | 0.00866 | 0.00858 | 0.00851 | 0.00843 | 0.00834 | 0.00825 | 0.00816 | 0.00807 | 0.00797 | 0.00786 | 0.00776 | 0.00766 | 0.00757 | 0.00747 | 0.00737 | 0.00728 | 0.00718 | 0.00709 | 0.007 | 0.00691 | 0.00682 | 0.00673 | 0.00666 | 0.0066 | 0.00656 | 0.00652 | 0.00648 | 0.00644 | 0.0064 | 0.00635 | 0.0063 | 0.00624 | 0.00618 | 0.00613 | 0.00607 | 0.00602 | 0.00596 | 0.00591 | 0.00586 | 0.00582 | 0.00579 | 0.00576 | 0.00574 | 0.00572 | 0.00572 | 0.00572 | 0.00572 | 0.00573 | 0.00572 | 0.0057 | 0.00567 | 0.00564 | 0.0056 | 0.00556 | 0.00553 | 0.0055 | 0.00547 | 0.00546 | 0.00545 | 0.00545 | 0.00545 | 0.00544 | 0.00544 | 0.00543 | 0.00543 | 0.00543 | 0.00542 | 0.00541 | 0.0054 | 0.00539 | 0.00539 | 0.00538 | 0.00537 | 0.00536 | 0.00535 | 0.00533 | 0.00532 | 0.00531 | 0.0053 | 0.00529 | 0.00529 | 0.00528 | 0.00528 | 0.00529 | 0.00529 | 0.00529 | 0.00528 | 0.00527 | 0.00526 | 0.00525 | 0.00524 | 0.00523 | 0.00522 | 0.0052 | 0.00518 | 0.00517 | 0.00516 | 0.00516 | 0.00517 | 0.00517 | 0.00518 | 0.00519 | 0.00519 | 0.00519 | 0.00518 | 0.00516 | 0.00514 | 0.00511 | 0.00509 | 0.00507 | 0.00506 | 0.00505 | 0.00505 | 0.00505 | 0.00506 | 0.00506 | 0.00507 | 0.00506 | 0.00506 | 0.00504 | 0.00503 | 0.00501 | 0.00501 | 0.005 | 0.00501 | 0.00501 | 0.00502 | 0.00503 | 0.00504 | 0.00506 | 0.00507 | 0.00507 | 0.00507 | 0.00506 | 0.00504 | 0.00503 | 0.00502 | 0.00501 | 0.005 | 0.00499 | 0.00499 | 0.00499 | 0.005 | 0.005 | 0.005 | 0.00501 | 0.00501 | 0.00501 | 0.00501 | 0.00501 | 0.005 | 0.00499 | 0.00498 | 0.00497 | 0.00497 | 0.00497 | 0.00498 | 0.00498 | 0.00498 | 0.00498 | 0.00497 | 0.00496 | 0.00496 | 0.00495 | 0.00494 | 0.00494 | 0.00494 | 0.00494 | 0.00494 | 0.00494 | 0.00494 | 0.00493 | 0.00492 | 0.00491 | 0.0049 | 0.0049 | 0.0049 | 0.00489 | 0.00489 | 0.00488 | 0.00489 | 0.00489 | 0.00489 | 0.0049 | 0.0049 | 0.0049 | 0.00491 | 0.00491 | 0.00491 | 0.0049 | 0.00488 | 0.00487 | 0.00486 | 0.00485 | 0.00484 | 0.00484 | 0.00483 | 0.00484 | 0.00484 | 0.00484 | 0.00484 | 0.00484 | 0.00484 | 0.00484 | 0.00484 | 0.00483 | 0.00482 | 0.00481 | 0.0048 | 0.0048 | 0.0048 | 0.00479 | 0.00479 | 0.00479 | 0.00479 | 0.00479 | 0.00479 | 0.00478 | 0.00479 | 0.0048 | 0.0048 | 0.00481 | 0.0048 | 0.0048 | 0.00479 | 0.00479 | 0.00477 | 0.00476 | 0.00476 | 0.00476 | 0.00477 | 0.00477 | 0.00477 | 0.00477 | 0.00477 | 0.00478 | 0.00478 | 0.00479 | 0.00478 | 0.00478 | 0.00477 | 0.00476 | 0.00476 | 0.00476 | 0.00477 | 0.00478 | 0.00479 | 0.0048 | 0.0048 | 0.0048 | 0.00479 | 0.00478 | 0.00477 | 0.00477 | 0.00478 | 0.00479 | 0.0048 | 0.00481 | 0.00482 | 0.00482 | 0.00482 | 0.00483 | 0.00483 | 0.00484 | 0.00486 | 0.00487 | 0.00488 | 0.00489 | 0.0049 | 0.0049 | 0.00491 | 0.00492 | 0.00492 | 0.00493 | 0.00493 | 0.00494 | 0.00495 | 0.00496 | 0.00497 | 0.00498 | 0.00499 | 0.005 | 0.00501 | 0.00501 | 0.00501 | 0.00501 | 0.00501 | 0.00501 | 0.00501 | 0.00501 | 0.00502 | 0.00503 | 0.00503 | 0.00503 | 0.00503 | 0.00503 | 0.00504 | 0.00506 | 0.00507 | 0.00508 | 0.00509 | 0.00509 | 0.00507 | 0.00505 | 0.00502 | 0.005 | 0.00499 | 0.00499 | 0.00499 | 0.005 | 0.00501 | 0.00502 | 0.00503 | 0.00503 | 0.00504 | 0.00504 | 0.00504 | 0.00504 | 0.00504 | 0.00503 | 0.00502 | 0.005 | 0.00499 | 0.00498 | 0.00499 | 0.00499 | 0.00501 | 0.00502 | 0.00504 | 0.00505 | 0.00505 | 0.00504 | 0.00504 | 0.00504 | 0.00504 | 0.00504 | 0.00503 | 0.00502 | 0.00502 | 0.00501 | 0.00501 | 0.00501 | 0.005 | 0.005 | 0.005 | 0.00501 | 0.00502 | 0.00502 | 0.00502 | 0.00501 | 0.005 | 0.00498 | 0.00497 | 0.00496 | 0.00495 | 0.00496 | 0.00498 | 0.005 | 0.00502 | 0.00504 | 0.00505 | 0.00505 | 0.00503 | 0.00501 | 0.00499 | 0.00497 | 0.00496 | 0.00494 | 0.00493 | 0.00493 | 0.00494 | 0.00495 | 0.00497 | 0.00498 | 0.005 | 0.00501 | 0.00502 | 0.00503 | 0.00503 | 0.00504 | 0.00504 | 0.00505 | 0.00506 | 0.00507 | 0.00508 | 0.00509 | 0.0051 | 0.0051 | 0.0051 | 0.00509 | 0.00509 | 0.00508 | 0.00507 | 0.00506 | 0.00505 | 0.00503 | 0.00502 | 0.00501 | 0.00501 | 0.00502 | 0.00502 | 0.00503 | 0.00504 | 0.00505 | 0.00505 | 0.00505 | 0.00505 | 0.00504 | 0.00503 | 0.00502 | 0.005 | 0.00499 | 0.00499 | 0.00499 | 0.00499 | 0.005 | 0.005 | 0.005 | 0.005 | 0.00499 | 0.00499 | 0.00499 | 0.00499 | 0.005 | 0.00503 | 0.00505 | 0.00508 | 0.00511 | 0.00513 | 0.00515 | 0.00516 | 0.00515 | 0.00514 | 0.00513 | 0.00511 | 0.0051 | 0.00508 | 0.00508 | 0.00509 | 0.0051 | 0.00513 | 0.00515 | 0.00516 | 0.00516 | 0.00515 | 0.00514 | 0.00512 | 0.0051 | 0.00508 | 0.00507 | 0.00508 | 0.00509 | 0.00511 | 0.00512 | 0.00512 | 0.00511 | 0.0051 | 0.0051 | 0.0051 | 0.00509 | 0.00508 | 0.00508 | 0.00509 | 0.00511 | 0.00511 | 0.00511 | 0.0051 | 0.00509 | 0.00509 | 0.00508 | 0.00508 | 0.00507 | 0.00505 | 0.00504 | 0.00503 | 0.00502 | 0.00501 | 0.00501 | 0.005 | 0.00501 | 0.00502 | 0.00504 | 0.00505 | 0.00506 | 0.00507 | 0.00507 | 0.00508 | 0.00509 | 0.00509 | 0.00509 | 0.00507 | 0.00506 | 0.00505 | 0.00504 | 0.00504 | 0.00505 | 0.00507 | 0.0051 | 0.00514 | 0.00517 | 0.00519 | 0.00519 | 0.00519 | 0.00518 | 0.00517 | 0.00517 | 0.00517 | 0.00518 | 0.00519 | 0.00519 | 0.00519 | 0.00518 | 0.00518 | 0.00519 | 0.00518 | 0.00518 | 0.00517 | 0.00518 | 0.00519 | 0.0052 | 0.0052 | 0.00519 | 0.00519 | 0.00519 | 0.00519 | 0.00518 | 0.00517 | 0.00516 | 0.00517 | 0.00518 | 0.00519 | 0.00519 | 0.00519 | 0.0052 | 0.0052 | 0.00521 | 0.00521 | 0.00521 | 0.00521 | 0.00522 | 0.00523 | 0.00524 | 0.00524 | 0.00523 | 0.00521 | 0.00519 | 0.00519 | 0.00519 | 0.00519 | 0.00519 | 0.00519 | 0.0052 | 0.00522 | 0.00524 | 0.00526 | 0.00528 | 0.00528 | 0.00528 | 0.00529 | 0.00529 | 0.00528 | 0.00528 | 0.00528 | 0.00529 | 0.00531 | 0.00534 | 0.00536 | 0.00536 | 0.00535 | 0.00534 | 0.00534 | 0.00534 | 0.00533 | 0.00533 | 0.00533 | 0.00534 | 0.00536 | 0.00537 | 0.00538 | 0.00537 | 0.00535 | 0.00533 | 0.00531 | 0.00529 | 0.00528 | 0.00529 | 0.0053 | 0.00532 | 0.00533 | 0.00534 | 0.00535 | 0.00535 | 0.00534 | 0.00532 | 0.00531 | 0.0053 | 0.00531 | 0.00533 | 0.00535 | 0.00536 | 0.00538 | 0.0054 | 0.00543 | 0.00546 | 0.00548 | 0.00549 | 0.00549 | 0.00548 | 0.00545 | 0.00542 | 0.00538 | 0.00536 | 0.00534 | 0.00533 | 0.00533 | 0.00534 | 0.00536 | 0.00539 | 0.00541 | 0.00543 | 0.00543 | 0.00543 | 0.00543 | 0.00543 | 0.00543 | 0.00543 | 0.00542 | 0.0054 | 0.00539 | 0.00539 | 0.00539 | 0.00539 | 0.00538 | 0.00535 | 0.00532 | 0.00532 | 0.00534 | 0.0054 | 0.00546 | 0.00554 | 0.00561 | 0.00568 | 0.00574 | 0.00576 | 0.00574 | 0.00568 | 0.00562 | 0.00555 | 0.0055 | 0.00545 | 0.00539 | 0.00532 | 0.00523 | 0.00513 | 0.00501 | 0.00486 | 0.00468 | 0.00446 | 0.00422 | 0.00394 | 0.00365 | 0.00334 | 0.00303 | 0.00274 | 0.0025 | 0.0023 | 0.00216 | 0.00206 | 0.00203 | 0.00204 | 0.00211 | 0.00221 | 0.00234 | 0.0025 | 0.00268 | 0.00286 | 0.00304 | 0.00322 | 0.0034 | 0.00359 | 0.00378 | 0.00395 | 0.0041 | 0.00423 | 0.00437 | 0.0045 | 0.00463 | 0.00474 | 0.00483 | 0.00489 | 0.00493 | 0.00496 | 0.00495 | 0.00491 | 0.00483 | 0.00474 | 0.00465 | 0.00458 | 0.00452 | 0.00444 | 0.00434 | 0.00421 | 0.00402 | 0.00371 | 0.00325 | 0.00264 | 0.00195 | 0.00132 | 0.00086 | 0.00065 | 0.0007 | 0.001 | 0.0015 | 0.00212 | 0.00279 | 0.00342 | 0.00391 | 0.00425 | 0.00449 | 0.00469 | 0.00488 | 0.00505 | 0.00515 | 0.00521 | 0.00521 | 0.00517 | 0.00511 | 0.00503 | 0.00492 | 0.00477 | 0.00461 | 0.00441 | 0.00416 | 0.00388 | 0.00358 | 0.00331 | 0.00309 | 0.00288 | 0.00272 | 0.0026 | 0.00254 | 0.00254 | 0.00255 | 0.00254 | 0.0025 | 0.00247 | 0.00246 | 0.00248 | 0.00247 | 0.00246 | 0.00246 | 0.00247 | 0.00251 | 0.00257 | 0.00259 | 0.00258 | 0.00254 | 0.00245 | 0.00237 | 0.00227 | 0.00213 | 0.00204 | 0.00196 | 0.0019 | 0.00191 | 0.00194 | 0.00198 | 0.00207 | 0.00215 | 0.00225 | 0.00238 | 0.00251 | 0.00265 | 0.00282 | 0.00296 | 0.00309 | 0.0032 | 0.00328 | 0.00334 | 0.00342 | 0.00349 | 0.00359 | 0.0037 | 0.00382 | 0.00394 | 0.00406 | 0.00417 | 0.00426 | 0.00436 | 0.00446 | 0.00455 | 0.00465 | 0.00476 | 0.00486 | 0.00496 | 0.00506 | 0.00515 | 0.00525 | 0.00534 | 0.00542 | 0.0055 | 0.00556 | 0.00561 | 0.00565 | 0.00567 | 0.00568 | 0.00569 | 0.0057 | 0.00571 | 0.00574 | 0.00577 | 0.0058 | 0.00584 | 0.00588 | 0.0059 | 0.00591 | 0.00591 | 0.00589 | 0.00587 | 0.00586 | 0.00585 | 0.00584 | 0.00583 | 0.00582 | 0.0058 | 0.00578 | 0.00574 | 0.00568 | 0.00561 | 0.00555 | 0.0055 | 0.00548 | 0.00547 | 0.00547 | 0.00548 | 0.0055 | 0.00552 | 0.00554 | 0.00554 | 0.00552 | 0.00549 | 0.00545 | 0.00542 | 0.00538 | 0.00537 | 0.00536 | 0.00536 | 0.00538 | 0.00538 | 0.00537 | 0.00534 | 0.0053 | 0.00527 | 0.00526 | 0.00524 | 0.00524 | 0.00525 | 0.00529 | 0.00533 | 0.00539 | 0.00545 | 0.0055 | 0.00553 | 0.00557 | 0.0056 | 0.00561 | 0.0056 | 0.00558 | 0.00556 | 0.00554 | 0.00553 | 0.00553 | 0.00552 | 0.00551 | 0.00549 | 0.00546 | 0.00542 | 0.00539 | 0.00536 | 0.00535 | 0.00534 | 0.00534 | 0.00535 | 0.00537 | 0.00538 | 0.00539 | 0.0054 | 0.0054 | 0.00543 | 0.00548 | 0.00553 | 0.00557 | 0.00558 | 0.00558 | 0.00556 | 0.00554 | 0.00552 | 0.0055 | 0.00548 | 0.00548 | 0.00549 | 0.00551 | 0.00554 | 0.00556 | 0.00556 | 0.00555 | 0.00553 | 0.00552 | 0.00552 | 0.00551 | 0.00549 | 0.00545 | 0.00542 | 0.00539 | 0.00539 | 0.0054 | 0.00542 | 0.00545 | 0.00548 | 0.00551 | 0.00553 | 0.00552 | 0.00548 | 0.00544 | 0.0054 | 0.00538 | 0.00538 | 0.0054 | 0.00542 | 0.00544 | 0.00544 | 0.00545 | 0.00546 | 0.00547 | 0.00547 | 0.00548 | 0.00552 | 0.00559 | 0.00569 | 0.00576 | 0.00579 | 0.00574 | 0.00563 | 0.0055 | 0.00538 | 0.00527 | 0.00517 | 0.00511 | 0.00508 | 0.0051 | 0.00513 | 0.00514 | 0.00514 | 0.00511 | 0.00509 | 0.00509 | 0.00511 | 0.00514 | 0.00516 | 0.00519 | 0.0052 | 0.00519 | 0.00516 | 0.00511 | 0.00507 | 0.00505 | 0.00507 | 0.00514 | 0.00528 | 0.00547 | 0.00568 | 0.00583 | 0.00585 | 0.00572 | 0.00547 | 0.00517 | 0.00485 | 0.00455 | 0.00432 | 0.00422 | 0.00424 | 0.00436 | 0.0045 | 0.0046 | 0.00465 | 0.00467 | 0.00468 | 0.00468 | 0.00468 | 0.00466 | 0.00464 | 0.00464 | 0.00463 | 0.00462 | 0.00459 | 0.00458 | 0.0046 | 0.00465 | 0.00469 | 0.00473 | 0.00473 | 0.00472 | 0.00469 | 0.00465 | 0.00459 | 0.00453 | 0.00447 | 0.0044 | 0.00433 | 0.00427 | 0.00422 | 0.0042 | 0.0042 | 0.00422 | 0.00427 | 0.00435 | 0.00446 | 0.00458 | 0.00468 | 0.00475 | 0.00479 | 0.00481 | 0.00484 | 0.00485 | 0.00486 | 0.00486 | 0.00486 | 0.00486 | 0.00485 | 0.00484 | 0.00484 | 0.00486 | 0.00488 | 0.00492 | 0.00496 | 0.00499 | 0.00502 | 0.00504 | 0.00506 | 0.00507 | 0.00508 | 0.00509 | 0.0051 | 0.0051 | 0.0051 | 0.00509 | 0.00507 | 0.00504 | 0.00501 | 0.005 | 0.00499 | 0.00498 | 0.00498 | 0.00496 | 0.00495 | 0.00493 | 0.00494 | 0.00495 | 0.00497 | 0.00497 | 0.00497 | 0.00496 | 0.00494 | 0.00491 | 0.00486 | 0.00481 | 0.00478 | 0.00476 | 0.00476 | 0.00475 | 0.00475 | 0.00474 | 0.00474 | 0.00475 | 0.00478 | 0.00482 | 0.00488 | 0.00496 | 0.00503 | 0.00507 | 0.0051 | 0.0051 | 0.00509 | 0.00508 | 0.00506 | 0.00506 | 0.00508 | 0.00511 | 0.00513 | 0.00512 | 0.00509 | 0.00504 | 0.00498 | 0.00492 | 0.00485 | 0.00477 | 0.00471 | 0.00468 | 0.00468 | 0.00472 | 0.00477 | 0.00482 | 0.00485 | 0.00485 | 0.00483 | 0.00479 | 0.00475 | 0.0047 | 0.00466 | 0.00465 | 0.00468 | 0.00474 | 0.00483 | 0.0049 | 0.00495 | 0.00497 | 0.00499 | 0.00498 | 0.00496 | 0.00491 | 0.00487 | 0.00487 | 0.00491 | 0.00498 | 0.00505 | 0.00509 | 0.00511 | 0.00511 | 0.0051 | 0.00506 | 0.00497 | 0.00487 | 0.00479 | 0.00476 | 0.00476 | 0.00476 | 0.00473 | 0.00468 | 0.00465 | 0.00466 | 0.0047 | 0.00476 | 0.00481 | 0.00488 | 0.00496 | 0.00504 | 0.00512 | 0.00516 | 0.00516 | 0.00513 | 0.0051 | 0.00506 | 0.00502 | 0.00497 | 0.00491 | 0.00484 | 0.00477 | 0.0047 | 0.00464 | 0.00457 | 0.00449 | 0.0044 | 0.00432 | 0.00429 | 0.00432 | 0.00437 | 0.00442 | 0.00443 | 0.00439 | 0.00431 | 0.00421 | 0.00409 | 0.00397 | 0.00389 | 0.00387 | 0.00393 | 0.00404 | 0.00419 | 0.00433 | 0.00445 | 0.00453 | 0.00459 | 0.00463 | 0.00466 | 0.00468 | 0.00467 | 0.00465 | 0.00462 | 0.0046 | 0.00457 | 0.00454 | 0.0045 | 0.00447 | 0.00446 | 0.00445 | 0.00443 | 0.00441 | 0.00438 | 0.00436 | 0.00436 | 0.00439 | 0.00444 | 0.0045 | 0.00455 | 0.00455 | 0.00449 | 0.00438 | 0.00424 | 0.0041 | 0.00396 | 0.00384 | 0.00377 | 0.00378 | 0.00388 | 0.00402 | 0.00416 | 0.00427 | 0.00435 | 0.00441 | 0.00445 | 0.00449 | 0.00454 | 0.0046 | 0.00468 | 0.00475 | 0.00481 | 0.00484 | 0.00484 | 0.00482 | 0.00477 | 0.00468 | 0.00459 | 0.0045 | 0.00444 | 0.00441 | 0.00437 | 0.00432 | 0.00426 | 0.0042 | 0.00413 | 0.00406 | 0.00399 | 0.00393 | 0.00391 | 0.00392 | 0.00397 | 0.00406 | 0.00415 | 0.00425 | 0.00434 | 0.00439 | 0.00438 | 0.00435 | 0.0043 | 0.00426 | 0.00424 | 0.00425 | 0.00427 | 0.00431 | 0.00436 | 0.00442 | 0.00447 | 0.0045 | 0.0045 | 0.00448 | 0.00445 | 0.00441 | 0.00438 | 0.00435 | 0.00432 | 0.00431 | 0.00432 | 0.00434 | 0.00433 | 0.00426 | 0.00415 | 0.00402 | 0.00392 | 0.00385 | 0.00384 | 0.00388 | 0.00396 | 0.00407 | 0.00421 | 0.00433 | 0.00441 | 0.00444 | 0.00443 | 0.00442 | 0.00441 | 0.0044 | 0.0044 | 0.00441 | 0.00442 | 0.00443 | 0.00444 | 0.00445 | 0.00446 | 0.00447 | 0.00446 | 0.00443 | 0.00435 | 0.00422 | 0.00409 | 0.00398 | 0.00391 | 0.00387 | 0.00386 | 0.00388 | 0.00393 | 0.004 | 0.00408 | 0.00414 | 0.00417 | 0.00417 | 0.00419 | 0.00422 | 0.00427 | 0.00431 | 0.00431 | 0.00426 | 0.00418 | 0.00409 | 0.004 | 0.00395 | 0.00393 | 0.00395 | 0.00401 | 0.00409 | 0.00418 | 0.00425 | 0.00428 | 0.00429 | 0.00428 | 0.00428 | 0.00429 | 0.00431 | 0.00434 | 0.00436 | 0.00435 | 0.00431 | 0.00424 | 0.00416 | 0.00408 | 0.00403 | 0.00402 | 0.00402 | 0.00403 | 0.00403 | 0.00402 | 0.00403 | 0.00403 | 0.00405 | 0.00407 | 0.0041 | 0.00414 | 0.00419 | 0.00424 | 0.00427 | 0.00428 | 0.00426 | 0.00422 | 0.00417 | 0.00414 | 0.0041 | 0.00408 | 0.00406 | 0.00406 | 0.00408 | 0.00412 | 0.00417 | 0.00422 | 0.00425 | 0.00424 | 0.0042 | 0.00411 | 0.004 | 0.00387 | 0.00374 | 0.00362 | 0.00354 | 0.0035 | 0.00352 | 0.00358 | 0.00368 | 0.00378 | 0.00388 | 0.00395 | 0.00398 | 0.00398 | 0.00396 | 0.00394 | 0.00391 | 0.0039 | 0.00392 | 0.00396 | 0.00401 | 0.00408 | 0.00413 | 0.00417 | 0.0042 | 0.00422 | 0.00422 | 0.00422 | 0.00419 | 0.00413 | 0.00404 | 0.00392 | 0.00379 | 0.00366 | 0.00355 | 0.00347 | 0.00341 | 0.00338 | 0.00337 | 0.0034 | 0.00344 | 0.0035 | 0.00357 | 0.00365 | 0.00373 | 0.00381 | 0.00387 | 0.00391 | 0.00392 | 0.00391 | 0.00388 | 0.00385 | 0.00385 | 0.00388 | 0.00393 | 0.00398 | 0.00403 | 0.00407 | 0.00411 | 0.00414 | 0.00414 | 0.00411 | 0.00404 | 0.00395 | 0.00384 | 0.00375 | 0.00368 | 0.00365 | 0.00366 | 0.00372 | 0.0038 | 0.00388 | 0.00394 | 0.00396 | 0.00394 | 0.00391 | 0.00387 | 0.00384 | 0.00383 | 0.00382 | 0.00383 | 0.00384 | 0.00384 | 0.00384 | 0.00382 | 0.00379 | 0.00376 | 0.00374 | 0.00375 | 0.00379 | 0.00385 | 0.0039 | 0.00394 | 0.00392 | 0.00385 | 0.00375 | 0.00362 | 0.00352 | 0.00346 | 0.00346 | 0.0035 | 0.00357 | 0.00364 | 0.00369 | 0.00371 | 0.00369 | 0.00367 | 0.00366 | 0.00366 | 0.00368 | 0.00371 | 0.00374 | 0.00376 | 0.00377 | 0.00378 | 0.00379 | 0.00382 | 0.00386 | 0.00391 | 0.00394 | 0.00394 | 0.00392 | 0.00387 | 0.00383 | 0.00378 | 0.00376 | 0.00374 | 0.00373 | 0.00373 | 0.00372 | 0.00371 | 0.00371 | 0.00373 | 0.0038 | 0.00393 | 0.00412 | 0.00434 | 0.00458 | 0.00478 | 0.00491 | 0.00494 | 0.00486 | 0.00466 | 0.00439 | 0.0041 | 0.00387 | 0.00373 | 0.00371 | 0.00378 | 0.00392 | 0.00407 | 0.00419 | 0.00425 | 0.00424 | 0.00417 | 0.00406 | 0.00393 | 0.00382 | 0.00373 | 0.00369 | 0.00369 | 0.00374 | 0.00382 | 0.00388 | 0.0039 | 0.00386 | 0.00375 | 0.00358 | 0.00337 | 0.00316 | 0.003 | 0.00291 | 0.0029 | 0.00295 | 0.00303 | 0.00309 | 0.00312 | 0.00312 | 0.00313 | 0.0032 | 0.00333 | 0.00355 | 0.00381 | 0.00409 | 0.00434 | 0.00454 | 0.00467 | 0.00473 | 0.00472 | 0.00466 | 0.00456 | 0.00445 | 0.00431 | 0.00415 | 0.00396 | 0.00376 | 0.00357 | 0.00343 | 0.00339 | 0.00345 | 0.00359 | 0.00378 | 0.00397 | 0.00413 | 0.00424 | 0.00429 | 0.00428 | 0.00424 | 0.00419 | 0.00417 | 0.00419 | 0.00426 | 0.00433 | 0.00439 | 0.0044 | 0.00434 | 0.00421 | 0.00403 | 0.00385 | 0.00369 | 0.0036 | 0.00357 | 0.00363 | 0.00373 | 0.00386 | 0.004 | 0.00414 | 0.00428 | 0.0044 | 0.00452 | 0.00461 | 0.00467 | 0.0047 | 0.00468 | 0.00465 | 0.00463 | 0.00462 | 0.00465 | 0.00471 | 0.0048 | 0.0049 | 0.00501 | 0.0051 | 0.00515 | 0.00517 | 0.00515 | 0.00511 | 0.00507 | 0.00503 | 0.00499 | 0.00493 | 0.00483 | 0.0047 | 0.00454 | 0.00437 | 0.00424 | 0.00418 | 0.00424 | 0.00441 | 0.00466 | 0.00493 | 0.00515 | 0.00527 | 0.00523 | 0.00502 | 0.00469 | 0.00432 | 0.004 | 0.00381 | 0.00378 | 0.0039 | 0.00413 | 0.00441 | 0.00469 | 0.00492 | 0.00508 | 0.00518 | 0.00524 | 0.00529 | 0.00535 | 0.00541 | 0.00545 | 0.00545 | 0.00542 | 0.00536 | 0.00528 | 0.00521 | 0.00516 | 0.00517 | 0.00524 | 0.00534 | 0.00544 | 0.00552 | 0.00554 | 0.00552 | 0.00545 | 0.00536 | 0.00525 | 0.00516 | 0.00512 | 0.00515 | 0.00527 | 0.00549 | 0.00579 | 0.0061 | 0.00639 | 0.0066 | 0.00672 | 0.00673 | 0.00667 | 0.00655 | 0.00643 | 0.00633 | 0.00629 | 0.00629 | 0.0063 | 0.00627 | 0.00619 | 0.00605 | 0.00586 | 0.00567 | 0.00549 | 0.00537 | 0.00532 | 0.00534 | 0.00546 | 0.00565 | 0.00591 | 0.00618 | 0.00642 | 0.00659 | 0.00665 | 0.00661 | 0.00647 | 0.00626 | 0.00602 | 0.00582 | 0.00569 | 0.00565 | 0.00567 | 0.00572 | 0.00578 | 0.00584 | 0.00589 | 0.00592 | 0.00593 | 0.00589 | 0.00583 | 0.00574 | 0.00564 | 0.00555 | 0.0055 | 0.00553 | 0.00564 | 0.00582 | 0.00604 | 0.00624 | 0.00636 | 0.00638 | 0.00628 | 0.00608 | 0.00583 | 0.00555 | 0.00532 | 0.00514 | 0.00504 | 0.00498 | 0.00495 | 0.00493 | 0.00492 | 0.00491 | 0.00489 | 0.00488 | 0.00486 | 0.00485 | 0.00483 | 0.00482 | 0.00481 | 0.00481 | 0.00482 | 0.00483 | 0.00486 | 0.00488 | 0.00489 | 0.0049 | 0.00489 | 0.00488 | 0.00486 | 0.00485 | 0.00484 | 0.00483 | 0.00483 | 0.00483 | 0.00483 | 0.00484 | 0.00485 | 0.00487 | 0.00489 | 0.0049 | 0.00491 | 0.00492 | 0.00491 | 0.0049 | 0.00487 | 0.00485 | 0.00484 | 0.00484 | 0.00487 | 0.00495 | 0.00509 | 0.00529 | 0.00552 | 0.00573 | 0.00588 | 0.00596 | 0.00595 | 0.00586 | 0.00573 | 0.0056 | 0.00549 | 0.00543 | 0.00542 | 0.00544 | 0.00547 | 0.00547 | 0.00544 | 0.00539 | 0.00532 | 0.00524 | 0.00518 | 0.00515 | 0.00516 | 0.00522 | 0.00536 | 0.00556 | 0.00579 | 0.00601 | 0.00618 | 0.00624 | 0.00618 | 0.006 | 0.00571 | 0.00538 | 0.00504 | 0.00475 | 0.00451 | 0.0043 | 0.00413 | 0.00397 | 0.00387 | 0.00382 | 0.00381 | 0.00381 | 0.00379 | 0.00373 | 0.00363 | 0.00351 | 0.00342 | 0.00344 | 0.00363 | 0.00404 | 0.00464 | 0.00532 | 0.00596 | 0.00642 | 0.00662 | 0.00654 | 0.00622 | 0.00575 | 0.00525 | 0.00479 | 0.00444 | 0.0042 | 0.00407 | 0.00402 | 0.00402 | 0.00404 | 0.00405 | 0.00403 | 0.00397 | 0.00387 | 0.00377 | 0.00366 | 0.00359 | 0.00359 | 0.00368 | 0.00385 | 0.00405 | 0.00425 | 0.0044 | 0.0045 | 0.00451 | 0.00444 | 0.00426 | 0.004 | 0.00373 | 0.0035 | 0.00335 | 0.00327 | 0.00325 | 0.00327 | 0.0033 | 0.0033 | 0.00322 | 0.00299 | 0.00263 | 0.0022 | 0.00187 | 0.00175 | 0.00192 | 0.00234 | 0.00295 | 0.00363 | 0.00428 | 0.00479 | 0.0051 | 0.00519 | 0.00512 | 0.00498 | 0.00487 | 0.00484 | 0.0049 | 0.005 | 0.00511 | 0.00521 | 0.00528 | 0.00532 | 0.00534 | 0.00532 | 0.00524 | 0.00507 | 0.00482 | 0.0045 | 0.00418 | 0.00389 | 0.00369 | 0.00362 | 0.00368 | 0.00387 | 0.00417 | 0.0045 | 0.0048 | 0.00502 | 0.00514 | 0.0052 | 0.00524 | 0.00527 | 0.0053 | 0.00532 | 0.00533 | 0.00531 | 0.00527 | 0.00519 | 0.00509 | 0.00497 | 0.00485 | 0.00477 | 0.00475 | 0.0048 | 0.00492 | 0.00508 | 0.00526 | 0.00545 | 0.00562 | 0.00578 | 0.00591 | 0.00601 | 0.00607 | 0.00611 | 0.00613 | 0.00614 | 0.00614 | 0.00611 | 0.00607 | 0.00601 | 0.00592 | 0.00579 | 0.00563 | 0.00544 | 0.00524 | 0.00508 | 0.00499 | 0.00498 | 0.00504 | 0.00519 | 0.0054 | 0.00565 | 0.00591 | 0.00613 | 0.00626 | 0.00631 | 0.00629 | 0.00624 | 0.00616 | 0.00609 | 0.00603 | 0.006 | 0.006 | 0.00605 | 0.00612 | 0.00619 | 0.00625 | 0.0063 | 0.00632 | 0.00629 | 0.0062 | 0.00607 | 0.00591 | 0.00575 | 0.00561 | 0.00549 | 0.00543 | 0.00543 | 0.00548 | 0.00558 | 0.00569 | 0.00579 | 0.00588 | 0.00596 | 0.00604 | 0.00613 | 0.0062 | 0.00623 | 0.00625 | 0.00626 | 0.00628 | 0.00633 | 0.0064 | 0.00649 | 0.00656 | 0.00659 | 0.00657 | 0.0065 | 0.00639 | 0.0063 | 0.00627 | 0.00637 | 0.00661 | 0.00698 | 0.00742 | 0.00788 | 0.00831 | 0.00866 | 0.00894 | 0.00917 | 0.00937 | 0.00955 | 0.00973 | 0.00989 | 0.01001 | 0.01007 | 0.01007 | 0.01004 | 0.00998 | 0.00992 | 0.00985 | 0.00978 | 0.00967 | 0.0095 | 0.00924 | 0.00891 | 0.00854 | 0.0082 | 0.00799 | 0.00797 | 0.00816 | 0.00853 | 0.00902 | 0.0095 | 0.00989 | 0.01012 | 0.01014 | 0.00995 | 0.00959 | 0.00912 | 0.00864 | 0.00826 | 0.00804 | 0.008 | 0.00812 | 0.00837 | 0.00869 | 0.00904 | 0.00935 | 0.00957 | 0.00966 | 0.00963 | 0.00951 | 0.00934 | 0.00918 | 0.00903 | 0.00888 | 0.00871 | 0.00852 | 0.00831 | 0.00811 | 0.00793 | 0.00777 | 0.00765 | 0.00755 | 0.00747 | 0.00742 | 0.0074 | 0.00738 | 0.00736 | 0.00734 | 0.00728 | 0.00716 | 0.00694 | 0.00664 | 0.00627 | 0.00589 | 0.00556 | 0.00534 | 0.00524 | 0.0053 | 0.00547 | 0.00571 | 0.00593 | 0.00607 | 0.0061 | 0.00606 | 0.00598 | 0.0059 | 0.00585 | 0.00582 | 0.00582 | 0.00582 | 0.00584 | 0.00584 | 0.00584 | 0.00582 | 0.0058 | 0.00577 | 0.00575 | 0.00575 | 0.00577 | 0.00581 | 0.0058 | 0.0057 | 0.00545 | 0.00504 | 0.00456 | 0.00407 | 0.00366 | 0.00337 | 0.00327 | 0.00337 | 0.00368 | 0.00414 | 0.00464 | 0.00508 | 0.00539 | 0.00557 | 0.00566 | 0.00568 | 0.00567 | 0.00563 | 0.00558 | 0.00554 | 0.00552 | 0.00552 | 0.00552 | 0.00554 | 0.00555 | 0.00557 | 0.00558 | 0.00557 | 0.00553 | 0.00544 | 0.00532 | 0.00518 | 0.00504 | 0.00491 | 0.00482 | 0.00477 | 0.00476 | 0.00477 | 0.00478 | 0.00478 | 0.00479 | 0.00483 | 0.00489 | 0.00497 | 0.00507 | 0.00518 | 0.0053 | 0.0054 | 0.00548 | 0.00552 | 0.00552 | 0.00552 | 0.00553 | 0.00555 | 0.00558 | 0.0056 | 0.00561 | 0.00561 | 0.00561 | 0.0056 | 0.00558 | 0.00555 | 0.00552 | 0.00549 | 0.00548 | 0.00548 | 0.00549 | 0.00551 | 0.00554 | 0.00557 | 0.00559 | 0.00559 | 0.00555 | 0.00549 | 0.00541 | 0.00534 | 0.00531 | 0.00532 | 0.00536 | 0.00543 | 0.00553 | 0.00564 | 0.00575 | 0.00583 | 0.00589 | 0.00591 | 0.00593 | 0.00595 | 0.00597 | 0.00601 | 0.00606 | 0.00611 | 0.00616 | 0.00622 | 0.00626 | 0.00628 | 0.0063 | 0.0063 | 0.00631 | 0.00633 | 0.00637 | 0.00643 | 0.00651 | 0.00661 | 0.00673 | 0.00687 | 0.00701 | 0.00716 | 0.00732 | 0.00747 | 0.00762 | 0.00775 | 0.00786 | 0.00797 | 0.00807 | 0.00817 | 0.00826 | 0.00835 | 0.00845 | 0.00855 | 0.00865 | 0.00875 | 0.00884 | 0.00891 | 0.00896 | 0.00902 | 0.00909 | 0.00916 | 0.00923 | 0.00926 | 0.00925 | 0.00921 | 0.00914 | 0.00902 | 0.00887 | 0.00869 | 0.00854 | 0.0085 | 0.00857 | 0.00872 | 0.00885 | 0.00893 | 0.00893 | 0.00886 | 0.00874 | 0.00857 | 0.00838 | 0.00821 | 0.00812 | 0.00814 | 0.00826 | 0.00843 | 0.00858 | 0.00871 | 0.0088 | 0.00888 | 0.00893 | 0.00897 | 0.00898 | 0.00897 | 0.00894 | 0.0089 | 0.00885 | 0.00879 | 0.00873 | 0.00866 | 0.00859 | 0.0085 | 0.00842 | 0.00832 | 0.00822 | 0.00811 | 0.00799 | 0.00787 | 0.00775 | 0.00763 | 0.00752 | 0.0074 | 0.00727 | 0.00715 | 0.00702 | 0.00691 | 0.0068 | 0.00671 | 0.00663 | 0.00656 | 0.0065 | 0.00646 | 0.00642 | 0.00639 | 0.00635 | 0.0063 | 0.00625 | 0.00621 | 0.00617 | 0.00613 | 0.00609 | 0.00605 | 0.00601 | 0.00597 | 0.00594 | 0.00591 | 0.00588 | 0.00586 | 0.00583 | 0.00581 | 0.00579 | 0.00579 | 0.00578 | 0.00577 | 0.00576 | 0.00573 | 0.0057 | 0.00568 | 0.00565 | 0.00561 | 0.00558 | 0.00556 | 0.00554 | 0.00552 | 0.00551 | 0.0055 | 0.00549 | 0.00549 | 0.0055 | 0.0055 | 0.00549 | 0.00547 | 0.00544 | 0.0054 | 0.00535 | 0.00529 | 0.00524 | 0.00521 | 0.0052 | 0.00522 | 0.00525 | 0.00528 | 0.00532 | 0.00535 | 0.00537 | 0.00539 | 0.0054 | 0.00541 | 0.00542 | 0.00543 | 0.00545 | 0.00547 | 0.00549 | 0.00552 | 0.00554 | 0.00556 | 0.00558 | 0.0056 | 0.00561 | 0.00562 | 0.00562 | 0.00563 | 0.00563 | 0.00562 | 0.00562 | 0.00562 | 0.00562 | 0.00561 | 0.00561 | 0.0056 | 0.00559 | 0.00558 | 0.00559 | 0.0056 | 0.00561 | 0.00562 | 0.00563 | 0.00564 | 0.00565 | 0.00566 | 0.00567 | 0.00568 | 0.00569 | 0.0057 | 0.00571 | 0.00573 | 0.00574 | 0.00576 | 0.00578 | 0.00579 | 0.00581 | 0.00583 | 0.00586 | 0.00589 | 0.00592 | 0.00596 | 0.00601 | 0.00606 | 0.00611 | 0.00615 | 0.0062 | 0.00624 | 0.00628 | 0.00632 | 0.00636 | 0.0064 | 0.00644 | 0.00649 | 0.00655 | 0.00662 | 0.0067 | 0.00679 | 0.00688 | 0.00696 | 0.00704 | 0.00713 | 0.00721 | 0.00728 | 0.00736 | 0.00746 | 0.00758 | 0.00772 | 0.00786 | 0.00801 | 0.00817 | 0.00833 | 0.0085 | 0.00868 | 0.00886 | 0.00904 | 0.00922 | 0.0094 | 0.00959 | 0.00978 | 0.00997 | 0.01016 | 0.01035 | 0.01054 | 0.01074 | 0.01094 | 0.01111 | 0.01124 | 0.01133 | 0.01137 | 0.0114 | 0.0114 | 0.01138 | 0.01135 | 0.01133 | 0.01133 | 0.01138 | 0.01146 | 0.0116 | 0.01181 | 0.01212 | 0.01251 | 0.01296 | 0.01343 | 0.0139 | 0.01436 | 0.01479 | 0.0152 | 0.01557 | 0.01592 | 0.01627 | 0.01665 | 0.01707 | 0.01751 | 0.01795 | 0.01841 | 0.01885 | 0.0193 | 0.01973 | 0.02013 | 0.02048 | 0.02077 | 0.021 | 0.02118 | 0.02128 | 0.02133 | 0.0213 | 0.02119 | 0.02098 | 0.02072 | 0.02048 | 0.02038 | 0.02052 | 0.02092 | 0.02148 | 0.02209 | 0.0226 | 0.02294 | 0.02303 | 0.02281 | 0.02231 | 0.02162 | 0.02093 | 0.02044 | 0.02029 | 0.02047 | 0.02085 | 0.02131 | 0.02175 | 0.02208 | 0.02229 | 0.02236 | 0.0223 | 0.02215 | 0.02198 | 0.02185 | 0.02178 | 0.02177 | 0.02175 | 0.02172 | 0.02165 | 0.02155 | 0.02144 | 0.0213 | 0.02115 | 0.02099 | 0.0208 | 0.0206 | 0.02036 | 0.02009 | 0.01978 | 0.01947 | 0.0192 | 0.019 | 0.01882 | 0.01863 | 0.01839 | 0.01807 | 0.01767 | 0.0172 | 0.01667 | 0.01609 | 0.01546 | 0.01484 | 0.01429 | 0.01393 | 0.01379 | 0.01387 | 0.01407 | 0.01429 | 0.01446 | 0.0145 | 0.0144 | 0.01414 | 0.01372 | 0.01318 | 0.01262 | 0.01216 | 0.01187 | 0.01173 | 0.01168 | 0.01165 | 0.01161 | 0.01155 | 0.01148 | 0.01139 | 0.0113 | 0.01119 | 0.01106 | 0.01093 | 0.0108 | 0.01065 | 0.01049 | 0.01033 | 0.01015 | 0.00996 | 0.00978 | 0.00961 | 0.00945 | 0.00931 | 0.00918 | 0.00905 | 0.00892 | 0.00878 | 0.00864 | 0.00848 | 0.00832 | 0.00815 | 0.00799 | 0.00784 | 0.00771 | 0.00759 | 0.00748 | 0.00738 | 0.00729 | 0.00722 | 0.00716 | 0.00711 | 0.00705 | 0.00699 | 0.00692 | 0.00684 | 0.00676 | 0.00668 | 0.00661 | 0.00656 | 0.00652 | 0.00649 | 0.00648 | 0.00647 | 0.00646 | 0.00643 | 0.00639 | 0.00634 | 0.00629 | 0.00624 | 0.00619 | 0.00615 | 0.00611 | 0.00608 | 0.00606 | 0.00603 | 0.006 | 0.00597 | 0.00594 | 0.0059 | 0.00587 | 0.00584 | 0.00582 | 0.0058 | 0.00577 | 0.00575 | 0.00572 | 0.0057 | 0.00568 | 0.00568 | 0.00567 | 0.00568 | 0.00569 | 0.00571 | 0.00571 | 0.00571 | 0.00569 | 0.00566 | 0.00563 | 0.00559 | 0.00555 | 0.00553 | 0.00551 | 0.0055 | 0.0055 | 0.0055 | 0.0055 | 0.00549 | 0.00548 | 0.00547 | 0.00546 | 0.00545 | 0.00544 | 0.00543 | 0.00541 | 0.00539 | 0.00537 | 0.00536 | 0.00536 | 0.00535 | 0.00535 | 0.00536 | 0.00536 | 0.00536 | 0.00535 | 0.00534 | 0.00532 | 0.00532 | 0.00533 | 0.00535 | 0.00537 | 0.00538 | 0.00539 | 0.0054 | 0.0054 | 0.00539 | 0.00538 | 0.00537 | 0.00536 | 0.00536 | 0.00537 | 0.00538 | 0.00539 | 0.00541 | 0.00543 | 0.00546 | 0.00549 | 0.0055 | 0.00551 | 0.00552 | 0.00552 | 0.00553 | 0.00554 | 0.00554 | 0.00555 | 0.00557 | 0.00559 | 0.00561 | 0.00564 | 0.00566 | 0.00569 | 0.00573 | 0.00578 | 0.00585 | 0.00592 | 0.00601 | 0.0061 | 0.00619 | 0.00627 | 0.00635 | 0.00642 | 0.00649 | 0.00657 | 0.00664 | 0.00673 | 0.00684 | 0.00694 | 0.00705 | 0.00715 | 0.00725 | 0.00733 | 0.0074 | 0.00747 | 0.00753 | 0.0076 | 0.00765 | 0.0077 | 0.00773 | 0.00773 | 0.00774 | 0.00775 | 0.0078 | 0.00786 | 0.00792 | 0.00795 | 0.00795 | 0.00791 | 0.00783 | 0.00772 | 0.00758 | 0.00744 | 0.00733 | 0.00728 | 0.00729 | 0.00732 | 0.00734 | 0.00736 | 0.00741 | 0.00749 | 0.0076 | 0.00768 | 0.00773 | 0.00772 | 0.00768 | 0.00761 | 0.00751 | 0.00739 | 0.00727 | 0.00718 | 0.00715 | 0.00719 | 0.00726 | 0.00732 | 0.00736 | 0.00737 | 0.00736 | 0.00734 | 0.0073 | 0.00726 | 0.00722 | 0.00718 | 0.00713 | 0.00708 | 0.00702 | 0.00696 | 0.00689 | 0.00682 | 0.00675 | 0.00668 | 0.0066 | 0.00652 | 0.00643 | 0.00633 | 0.00623 | 0.00614 | 0.00606 | 0.006 | 0.00595 | 0.00591 | 0.00587 | 0.00582 | 0.00577 | 0.00571 | 0.00566 | 0.00562 | 0.00559 | 0.00558 | 0.00557 | 0.00555 | 0.00553 | 0.00551 | 0.00549 | 0.00547 | 0.00544 | 0.00541 | 0.00539 | 0.00538 | 0.00537 | 0.00536 | 0.00535 | 0.00534 | 0.00533 | 0.00533 | 0.00533 | 0.00534 | 0.00533 | 0.00531 | 0.00528 | 0.00525 | 0.00523 | 0.00522 | 0.00522 | 0.00522 | 0.00523 | 0.00524 | 0.00525 | 0.00526 | 0.00526 | 0.00524 | 0.00524 | 0.00525 | 0.00527 | 0.0053 | 0.00535 | 0.00539 | 0.00542 | 0.00543 | 0.00543 | 0.00541 | 0.0054 | 0.00538 | 0.00537 | 0.00537 | 0.00537 | 0.00539 | 0.00542 | 0.00545 | 0.00547 | 0.00549 | 0.00549 | 0.00549 | 0.00548 | 0.00546 | 0.00545 | 0.00543 | 0.00542 | 0.00542 | 0.00543 | 0.00546 | 0.00549 | 0.00552 | 0.00553 | 0.00552 | 0.0055 | 0.00547 | 0.00545 | 0.00542 | 0.00539 | 0.00538 | 0.00538 | 0.00538 | 0.0054 | 0.00541 | 0.00542 | 0.00544 | 0.00546 | 0.00549 | 0.00552 | 0.00554 | 0.00555 | 0.00554 | 0.00552 | 0.0055 | 0.00548 | 0.00546 | 0.00544 | 0.00542 | 0.00541 | 0.00541 | 0.0054 | 0.0054 | 0.00539 | 0.00538 | 0.00536 | 0.00535 | 0.00534 | 0.00533 | 0.00532 | 0.00531 | 0.00531 | 0.00533 | 0.00536 | 0.0054 | 0.00543 | 0.00546 | 0.00547 | 0.00546 | 0.00544 | 0.00541 | 0.00537 | 0.00534 | 0.00532 | 0.00531 | 0.00531 | 0.00531 | 0.00532 | 0.00533 | 0.00534 | 0.00534 | 0.00534 | 0.00536 | 0.00537 | 0.00538 | 0.00539 | 0.0054 | 0.00541 | 0.00542 | 0.00543 | 0.00544 | 0.00545 | 0.00546 | 0.00546 | 0.00547 | 0.00546 | 0.00544 | 0.00542 | 0.0054 | 0.00538 | 0.00536 | 0.00534 | 0.00532 | 0.00529 | 0.00527 | 0.00526 | 0.00526 | 0.00529 | 0.00533 | 0.00537 | 0.00541 | 0.00545 | 0.00547 | 0.00548 | 0.00547 | 0.00545 | 0.00544 | 0.00543 | 0.00544 | 0.00544 | 0.00543 | 0.00541 | 0.00541 | 0.00541 | 0.00542 | 0.00543 | 0.00543 | 0.00544 | 0.00545 | 0.00545 | 0.00543 | 0.00539 | 0.00535 | 0.0053 | 0.00526 | 0.00524 | 0.00524 | 0.00524 | 0.00526 | 0.00528 | 0.00532 | 0.00535 | 0.00539 | 0.00543 | 0.00546 | 0.00548 | 0.00548 | 0.0055 | 0.00551 | 0.00552 | 0.00553 | 0.00553 | 0.00552 | 0.0055 | 0.00548 | 0.00544 | 0.00539 | 0.00535 | 0.00531 | 0.00528 | 0.00526 | 0.00525 | 0.00524 | 0.00524 | 0.00522 | 0.00521 | 0.00518 | 0.00515 | 0.00512 | 0.00509 | 0.00506 | 0.00503 | 0.005 | 0.00499 | 0.00497 | 0.00494 | 0.00491 | 0.00487 | 0.00485 | 0.00485 | 0.00487 | 0.00489 | 0.00491 | 0.00493 | 0.00495 | 0.00496 | 0.00498 | 0.005 | 0.00503 | 0.00506 | 0.0051 | 0.00514 | 0.00518 | 0.0052 | 0.00521 | 0.00521 | 0.0052 | 0.00521 | 0.00526 | 0.00534 | 0.00545 | 0.00553 | 0.00537 | 0.00485 | 0.00422 | 0.00405 | 0.00438 | 0.0048 | 0.00513 | 0.00541 | 0.00571 | 0.00604 | 0.00632 | 0.00638 | 0.00611 | 0.0056 | 0.00531 | 0.00554 | 0.00596 | 0.00615 | 0.00615 | 0.00611 | 0.00607 | 0.00603 | 0.00598 | 0.00591 | 0.00584 | 0.00577 | 0.00572 | 0.00568 | 0.00564 | 0.0056 | 0.00556 | 0.00552 | 0.00548 | 0.00544 | 0.00542 | 0.00541 | 0.00543 | 0.00546 | 0.00549 | 0.00554 | 0.00561 | 0.00569 | 0.00577 | 0.00583 | 0.00586 | 0.00587 | 0.00588 | 0.00588 | 0.00588 | 0.00588 | 0.00589 | 0.00591 | 0.00594 | 0.00598 | 0.00603 | 0.00609 | 0.00615 | 0.00621 | 0.00626 | 0.00631 | 0.00636 | 0.0064 | 0.00641 | 0.00639 | 0.00633 | 0.00626 | 0.00623 | 0.00623 | 0.00628 | 0.00635 | 0.00643 | 0.00652 | 0.0066 | 0.00663 | 0.0066 | 0.00649 | 0.00636 | 0.00625 | 0.00621 | 0.00624 | 0.00631 | 0.00642 | 0.00654 | 0.00666 | 0.00676 | 0.0068 | 0.0068 | 0.0068 | 0.0068 | 0.00684 | 0.0069 | 0.00694 | 0.00698 | 0.00699 | 0.00699 | 0.00698 | 0.00696 | 0.00691 | 0.00684 | 0.00676 | 0.00669 | 0.00664 | 0.00661 | 0.00661 | 0.00663 | 0.00668 | 0.00676 | 0.00685 | 0.00691 | 0.00689 | 0.0068 | 0.00668 | 0.00659 | 0.00654 | 0.00653 | 0.00657 | 0.00665 | 0.00677 | 0.0069 | 0.00699 | 0.007 | 0.00694 | 0.00684 | 0.00675 | 0.00668 | 0.0066 | 0.00653 | 0.00647 | 0.00647 | 0.00653 | 0.00662 | 0.00668 | 0.00671 | 0.00673 | 0.00675 | 0.00679 | 0.00682 | 0.00683 | 0.00683 | 0.00685 | 0.00689 | 0.00694 | 0.00697 | 0.00695 | 0.00691 | 0.00686 | 0.00683 | 0.00684 | 0.00687 | 0.00694 | 0.00701 | 0.00707 | 0.00711 | 0.00713 | 0.00715 | 0.00716 | 0.00717 | 0.00718 | 0.0072 | 0.00723 | 0.00727 | 0.00731 | 0.00733 | 0.00733 | 0.00733 | 0.00732 | 0.00731 | 0.00728 | 0.00723 | 0.00716 | 0.00708 | 0.00701 | 0.00693 | 0.00686 | 0.0068 | 0.00677 | 0.00679 | 0.00685 | 0.00694 | 0.00704 | 0.00714 | 0.00722 | 0.00729 | 0.00733 | 0.00733 | 0.00731 | 0.00726 | 0.00721 | 0.00715 | 0.00711 | 0.00709 | 0.00708 | 0.00707 | 0.00709 | 0.00712 | 0.00717 | 0.00722 | 0.00725 | 0.00727 | 0.00727 | 0.00724 | 0.00715 | 0.007 | 0.00683 | 0.0067 | 0.00664 | 0.00667 | 0.00676 | 0.00692 | 0.00709 | 0.00725 | 0.00733 | 0.00729 | 0.00711 | 0.00682 | 0.00648 | 0.00616 | 0.00593 | 0.00583 | 0.00588 | 0.00606 | 0.00633 | 0.00662 | 0.00686 | 0.007 | 0.00705 | 0.00701 | 0.00692 | 0.00683 | 0.00677 | 0.00679 | 0.00688 | 0.00703 | 0.00719 | 0.00727 | 0.00721 | 0.00703 | 0.00678 | 0.00656 | 0.00641 | 0.00637 | 0.00643 | 0.00658 | 0.00679 | 0.007 | 0.00715 | 0.00721 | 0.00716 | 0.00704 | 0.00687 | 0.00668 | 0.0065 | 0.00636 | 0.0063 | 0.00632 | 0.00643 | 0.00658 | 0.00676 | 0.00695 | 0.0071 | 0.00718 | 0.00718 | 0.00709 | 0.00697 | 0.00686 | 0.00681 | 0.00684 | 0.00693 | 0.00707 | 0.0072 | 0.00727 | 0.00727 | 0.00721 | 0.00714 | 0.0071 | 0.00707 | 0.00704 | 0.00697 | 0.00688 | 0.00683 | 0.0068 | 0.00676 | 0.00665 | 0.00646 | 0.00625 | 0.0061 | 0.00604 | 0.00608 | 0.00618 | 0.00633 | 0.00653 | 0.00677 | 0.00699 | 0.00715 | 0.00722 | 0.00718 | 0.00704 | 0.0068 | 0.00649 | 0.00618 | 0.00596 | 0.00587 | 0.00588 | 0.00593 | 0.006 | 0.00606 | 0.00614 | 0.00623 | 0.00629 | 0.0063 | 0.00627 | 0.0062 | 0.00612 | 0.00603 | 0.00592 | 0.00578 | 0.00561 | 0.00545 | 0.00534 | 0.00537 | 0.00553 | 0.00581 | 0.00613 | 0.00643 | 0.00667 | 0.00688 | 0.00704 | 0.00715 | 0.00718 | 0.00713 | 0.00706 | 0.00702 | 0.00703 | 0.00707 | 0.00712 | 0.00715 | 0.00717 | 0.00717 | 0.00716 | 0.00713 | 0.00707 | 0.00696 | 0.00678 | 0.00654 | 0.00625 | 0.00593 | 0.00559 | 0.00526 | 0.00499 | 0.0048 | 0.00468 | 0.00454 | 0.00429 | 0.00393 | 0.0035 | 0.00312 | 0.00286 | 0.00279 | 0.00292 | 0.00329 | 0.00386 | 0.00455 | 0.00522 | 0.00574 | 0.00605 | 0.00618 | 0.0062 | 0.00616 | 0.00611 | 0.00607 | 0.00608 | 0.00617 | 0.00634 | 0.00658 | 0.00683 | 0.00703 | 0.00709 | 0.00694 | 0.00694 | 0.00694 | 0.00694 | 0.00694 | 0.00694 | 0.00694
LB4-2 | 0.00121 | 0.00121 | 0.121% | 0.00121 | 0.00121 | 0.00121 | 0.00121 | 0.00119 | 0.00114 | 0.00109 | 0.00104 | 0.00101 | 0.001 | 0.00101 | 0.00105 | 0.00111 | 0.0012 | 0.00128 | 0.00135 | 0.00138 | 0.00137 | 0.00135 | 0.00132 | 0.00129 | 0.00126 | 0.00124 | 0.00123 | 0.0012 | 0.00116 | 0.0011 | 0.00104 | 0.00098 | 0.00092 | 0.00088 | 0.00086 | 0.00086 | 0.00089 | 0.00093 | 0.00096 | 0.00098 | 0.00099 | 0.00101 | 0.00104 | 0.00108 | 0.00113 | 0.00117 | 0.00119 | 0.00116 | 0.00108 | 0.00098 | 0.00086 | 0.00077 | 0.00071 | 0.00068 | 0.00068 | 0.00071 | 0.00076 | 0.00082 | 0.00089 | 0.00096 | 0.00103 | 0.00112 | 0.00121 | 0.00127 | 0.00129 | 0.00123 | 0.00108 | 0.00087 | 0.00064 | 0.00043 | 0.00028 | 0.00021 | 0.00021 | 0.00025 | 0.00031 | 0.00036 | 0.00039 | 0.00041 | 0.00042 | 0.00045 | 0.00051 | 0.00061 | 0.00076 | 0.00093 | 0.00109 | 0.00122 | 0.00129 | 0.00129 | 0.00122 | 0.00108 | 0.00088 | 0.00066 | 0.00044 | 0.00028 | 0.0002 | 0.00023 | 0.00035 | 0.00053 | 0.00072 | 0.00085 | 0.00089 | 0.00084 | 0.00073 | 0.0006 | 0.00051 | 0.00047 | 0.0005 | 0.00057 | 0.00067 | 0.00075 | 0.00077 | 0.00072 | 0.00061 | 0.0005 | 0.00042 | 0.00041 | 0.00047 | 0.00059 | 0.00076 | 0.00095 | 0.00113 | 0.00129 | 0.00141 | 0.00148 | 0.00152 | 0.00152 | 0.00147 | 0.00138 | 0.00124 | 0.00106 | 0.00084 | 0.00062 | 0.00041 | 0.00023 | 0.00011 | 3e-05 | 0 | 0 | 6e-05 | 0.00016 | 0.0003 | 0.00047 | 0.00064 | 0.00081 | 0.00096 | 0.00109 | 0.00117 | 0.00118 | 0.00116 | 0.00112 | 0.0011 | 0.00113 | 0.0012 | 0.00129 | 0.00136 | 0.00139 | 0.00137 | 0.0013 | 0.00118 | 0.00104 | 0.0009 | 0.00079 | 0.00071 | 0.00068 | 0.00071 | 0.00077 | 0.00085 | 0.00096 | 0.00108 | 0.00123 | 0.00137 | 0.00148 | 0.00155 | 0.00156 | 0.00151 | 0.00143 | 0.00132 | 0.00118 | 0.00106 | 0.00098 | 0.00095 | 0.00099 | 0.00106 | 0.00116 | 0.00126 | 0.00135 | 0.00143 | 0.00147 | 0.00146 | 0.00141 | 0.00135 | 0.00129 | 0.00126 | 0.00126 | 0.00129 | 0.00136 | 0.00149 | 0.0017 | 0.00198 | 0.00227 | 0.00255 | 0.00274 | 0.00283 | 0.00278 | 0.0026 | 0.00232 | 0.002 | 0.0017 | 0.00149 | 0.0014 | 0.00142 | 0.00153 | 0.00167 | 0.00181 | 0.00192 | 0.00199 | 0.00202 | 0.00203 | 0.00203 | 0.00204 | 0.00209 | 0.00217 | 0.00228 | 0.00239 | 0.0025 | 0.00258 | 0.00262 | 0.00264 | 0.00262 | 0.00259 | 0.00254 | 0.00248 | 0.00242 | 0.00236 | 0.0023 | 0.00225 | 0.0022 | 0.00214 | 0.00209 | 0.00205 | 0.00202 | 0.00204 | 0.00211 | 0.00226 | 0.00245 | 0.00266 | 0.00282 | 0.00293 | 0.00297 | 0.00296 | 0.00292 | 0.00287 | 0.00281 | 0.00277 | 0.00274 | 0.00272 | 0.00269 | 0.0026 | 0.00247 | 0.0023 | 0.00214 | 0.00206 | 0.00208 | 0.00218 | 0.00234 | 0.00251 | 0.00264 | 0.00274 | 0.0028 | 0.00287 | 0.00295 | 0.00305 | 0.00315 | 0.00324 | 0.00329 | 0.00327 | 0.00317 | 0.00299 | 0.00276 | 0.00252 | 0.00229 | 0.00213 | 0.00204 | 0.00202 | 0.00202 | 0.00202 | 0.002 | 0.00197 | 0.00194 | 0.00192 | 0.00191 | 0.00192 | 0.00192 | 0.00192 | 0.00191 | 0.00189 | 0.00185 | 0.00182 | 0.00178 | 0.00176 | 0.00178 | 0.00184 | 0.00193 | 0.00205 | 0.00216 | 0.00224 | 0.00229 | 0.00229 | 0.00224 | 0.00217 | 0.00207 | 0.00199 | 0.00194 | 0.00193 | 0.00198 | 0.00205 | 0.00213 | 0.00219 | 0.00223 | 0.00224 | 0.00223 | 0.00219 | 0.00213 | 0.00206 | 0.00198 | 0.00191 | 0.00188 | 0.00189 | 0.00195 | 0.00204 | 0.00213 | 0.00221 | 0.00225 | 0.00225 | 0.00221 | 0.00213 | 0.00204 | 0.00196 | 0.00192 | 0.00196 | 0.00208 | 0.00227 | 0.0025 | 0.00275 | 0.003 | 0.0032 | 0.00332 | 0.00334 | 0.00329 | 0.00319 | 0.00308 | 0.00295 | 0.0028 | 0.00262 | 0.00243 | 0.00224 | 0.00205 | 0.00185 | 0.00166 | 0.00151 | 0.00145 | 0.00149 | 0.00157 | 0.00162 | 0.00158 | 0.00144 | 0.00125 | 0.00108 | 0.00098 | 0.00098 | 0.00107 | 0.00126 | 0.0015 | 0.00174 | 0.00191 | 0.00194 | 0.00182 | 0.00156 | 0.00124 | 0.00092 | 0.00065 | 0.00046 | 0.00034 | 0.00031 | 0.00038 | 0.00052 | 0.00072 | 0.00095 | 0.00117 | 0.00136 | 0.00151 | 0.00162 | 0.0017 | 0.00175 | 0.00178 | 0.00183 | 0.00191 | 0.00202 | 0.00216 | 0.00231 | 0.00246 | 0.0026 | 0.00271 | 0.00276 | 0.00276 | 0.00271 | 0.00264 | 0.00258 | 0.00255 | 0.00256 | 0.00263 | 0.00273 | 0.00286 | 0.00298 | 0.00308 | 0.00315 | 0.0032 | 0.00322 | 0.00323 | 0.00325 | 0.00329 | 0.00336 | 0.00347 | 0.0036 | 0.00376 | 0.00396 | 0.00418 | 0.00442 | 0.00469 | 0.00497 | 0.00521 | 0.0054 | 0.00551 | 0.00554 | 0.00549 | 0.0054 | 0.00529 | 0.00516 | 0.00505 | 0.00496 | 0.00491 | 0.00488 | 0.00486 | 0.00484 | 0.00483 | 0.00488 | 0.00501 | 0.00523 | 0.0055 | 0.00576 | 0.00595 | 0.00607 | 0.00611 | 0.00609 | 0.00602 | 0.0059 | 0.00578 | 0.00568 | 0.00561 | 0.00558 | 0.00554 | 0.00547 | 0.00538 | 0.00529 | 0.00524 | 0.00523 | 0.00526 | 0.00532 | 0.00538 | 0.00542 | 0.00544 | 0.00546 | 0.00548 | 0.0055 | 0.0055 | 0.00548 | 0.00542 | 0.00532 | 0.00519 | 0.00507 | 0.00497 | 0.00491 | 0.0049 | 0.00491 | 0.00492 | 0.0049 | 0.00479 | 0.00459 | 0.00428 | 0.00392 | 0.00357 | 0.00329 | 0.00312 | 0.00307 | 0.0031 | 0.00318 | 0.00327 | 0.00336 | 0.00343 | 0.00346 | 0.00348 | 0.00349 | 0.0035 | 0.00352 | 0.00354 | 0.00353 | 0.00348 | 0.00339 | 0.00328 | 0.00318 | 0.00309 | 0.00304 | 0.00299 | 0.00293 | 0.00284 | 0.00271 | 0.00257 | 0.00242 | 0.00229 | 0.0022 | 0.00218 | 0.00225 | 0.00237 | 0.00254 | 0.00269 | 0.00281 | 0.00285 | 0.00283 | 0.00275 | 0.00262 | 0.00248 | 0.00235 | 0.00225 | 0.00217 | 0.00212 | 0.00209 | 0.00208 | 0.00208 | 0.00211 | 0.00214 | 0.00216 | 0.00215 | 0.00212 | 0.00206 | 0.00198 | 0.00192 | 0.00188 | 0.00188 | 0.00193 | 0.00204 | 0.00219 | 0.00235 | 0.0025 | 0.0026 | 0.00264 | 0.00264 | 0.00262 | 0.00258 | 0.00253 | 0.00246 | 0.00236 | 0.00225 | 0.00212 | 0.002 | 0.00191 | 0.0019 | 0.00196 | 0.00209 | 0.00225 | 0.00236 | 0.00236 | 0.00222 | 0.00195 | 0.00162 | 0.00129 | 0.00106 | 0.00097 | 0.00106 | 0.0013 | 0.00164 | 0.00201 | 0.00234 | 0.00257 | 0.00269 | 0.00273 | 0.00272 | 0.00271 | 0.00272 | 0.00276 | 0.00282 | 0.0029 | 0.00298 | 0.00306 | 0.00312 | 0.00316 | 0.00319 | 0.00317 | 0.00307 | 0.00287 | 0.00254 | 0.00209 | 0.00156 | 0.00106 | 0.00067 | 0.00045 | 0.00046 | 0.00067 | 0.00104 | 0.00149 | 0.00194 | 0.00232 | 0.00258 | 0.00273 | 0.00281 | 0.00288 | 0.00297 | 0.00307 | 0.00318 | 0.00325 | 0.00327 | 0.00323 | 0.00314 | 0.00305 | 0.00297 | 0.00295 | 0.00298 | 0.00302 | 0.00303 | 0.00297 | 0.00281 | 0.00257 | 0.00229 | 0.00202 | 0.00182 | 0.00176 | 0.00183 | 0.00205 | 0.00237 | 0.00273 | 0.00308 | 0.00335 | 0.0035 | 0.00354 | 0.00348 | 0.00338 | 0.00327 | 0.00318 | 0.00315 | 0.00317 | 0.00324 | 0.00336 | 0.00348 | 0.00359 | 0.00364 | 0.00362 | 0.00353 | 0.00341 | 0.00326 | 0.00311 | 0.00294 | 0.00276 | 0.0026 | 0.00249 | 0.00246 | 0.00252 | 0.00266 | 0.00285 | 0.00308 | 0.00332 | 0.00355 | 0.00374 | 0.00386 | 0.00393 | 0.00395 | 0.00396 | 0.00398 | 0.00401 | 0.00404 | 0.00405 | 0.00401 | 0.00393 | 0.00381 | 0.0037 | 0.00363 | 0.00361 | 0.00364 | 0.00372 | 0.00383 | 0.00392 | 0.00394 | 0.00386 | 0.0037 | 0.00349 | 0.0033 | 0.00318 | 0.00316 | 0.00326 | 0.00344 | 0.00366 | 0.00389 | 0.00406 | 0.00417 | 0.00422 | 0.00423 | 0.00424 | 0.00425 | 0.00427 | 0.0043 | 0.00433 | 0.00435 | 0.00434 | 0.0043 | 0.00425 | 0.0042 | 0.00418 | 0.00418 | 0.00421 | 0.00424 | 0.00427 | 0.00429 | 0.00427 | 0.00423 | 0.00419 | 0.00416 | 0.00415 | 0.00418 | 0.00423 | 0.00432 | 0.00441 | 0.00449 | 0.00455 | 0.00459 | 0.00461 | 0.00463 | 0.00464 | 0.00465 | 0.00467 | 0.00469 | 0.0047 | 0.00469 | 0.00467 | 0.00463 | 0.00459 | 0.00457 | 0.00455 | 0.00453 | 0.00452 | 0.0045 | 0.00449 | 0.00448 | 0.00447 | 0.00446 | 0.00445 | 0.00445 | 0.00446 | 0.00449 | 0.00453 | 0.00457 | 0.00461 | 0.00465 | 0.00469 | 0.00472 | 0.00474 | 0.00477 | 0.00479 | 0.00481 | 0.0048 | 0.00476 | 0.0047 | 0.00462 | 0.00455 | 0.00449 | 0.00446 | 0.00444 | 0.00443 | 0.00445 | 0.00449 | 0.00454 | 0.00458 | 0.00462 | 0.00466 | 0.0047 | 0.00475 | 0.0048 | 0.00483 | 0.00485 | 0.00485 | 0.00484 | 0.00482 | 0.00481 | 0.0048 | 0.0048 | 0.0048 | 0.00481 | 0.00481 | 0.00481 | 0.00481 | 0.00481 | 0.00482 | 0.00482 | 0.00481 | 0.0048 | 0.00478 | 0.00476 | 0.00472 | 0.00468 | 0.00463 | 0.0046 | 0.00459 | 0.0046 | 0.00463 | 0.00467 | 0.00472 | 0.00476 | 0.00479 | 0.0048 | 0.0048 | 0.00479 | 0.00478 | 0.00478 | 0.00479 | 0.00481 | 0.00484 | 0.00486 | 0.00488 | 0.00489 | 0.00489 | 0.00488 | 0.00487 | 0.00485 | 0.00484 | 0.00483 | 0.00482 | 0.00481 | 0.0048 | 0.00479 | 0.00478 | 0.00477 | 0.00476 | 0.00475 | 0.00475 | 0.00474 | 0.00474 | 0.00472 | 0.00469 | 0.00466 | 0.00464 | 0.00463 | 0.00464 | 0.00465 | 0.00468 | 0.00472 | 0.00477 | 0.00482 | 0.00485 | 0.00486 | 0.00484 | 0.00482 | 0.00479 | 0.00476 | 0.00475 | 0.00473 | 0.00472 | 0.00471 | 0.00471 | 0.00472 | 0.00472 | 0.00472 | 0.00471 | 0.00471 | 0.00472 | 0.00473 | 0.00474 | 0.00474 | 0.00474 | 0.00473 | 0.00472 | 0.00469 | 0.00467 | 0.00464 | 0.00463 | 0.00462 | 0.00463 | 0.00464 | 0.00465 | 0.00465 | 0.00465 | 0.00463 | 0.00461 | 0.00458 | 0.00455 | 0.00453 | 0.00451 | 0.0045 | 0.0045 | 0.0045 | 0.0045 | 0.0045 | 0.0045 | 0.00452 | 0.00453 | 0.00455 | 0.00455 | 0.00455 | 0.00456 | 0.00457 | 0.00457 | 0.00458 | 0.00459 | 0.0046 | 0.00461 | 0.00462 | 0.00462 | 0.00461 | 0.0046 | 0.00458 | 0.00456 | 0.00453 | 0.0045 | 0.00447 | 0.00444 | 0.00442 | 0.00439 | 0.00436 | 0.00435 | 0.00433 | 0.00432 | 0.00431 | 0.00429 | 0.00428 | 0.00428 | 0.00428 | 0.00429 | 0.0043 | 0.00431 | 0.00433 | 0.00434 | 0.00436 | 0.00436 | 0.00436 | 0.00436 | 0.00436 | 0.00436 | 0.00437 | 0.00438 | 0.0044 | 0.00442 | 0.00444 | 0.00445 | 0.00447 | 0.00447 | 0.00446 | 0.00445 | 0.00443 | 0.00441 | 0.00439 | 0.00436 | 0.00434 | 0.0043 | 0.00427 | 0.00423 | 0.00419 | 0.00416 | 0.00414 | 0.00413 | 0.00413 | 0.00415 | 0.00417 | 0.0042 | 0.00423 | 0.00426 | 0.00427 | 0.00428 | 0.00428 | 0.00429 | 0.00429 | 0.00428 | 0.00427 | 0.00426 | 0.00426 | 0.00426 | 0.00427 | 0.00428 | 0.00429 | 0.0043 | 0.0043 | 0.00431 | 0.00431 | 0.0043 | 0.00429 | 0.00428 | 0.00427 | 0.00427 | 0.00428 | 0.00429 | 0.00428 | 0.00427 | 0.00425 | 0.00422 | 0.0042 | 0.00418 | 0.00417 | 0.00416 | 0.00416 | 0.00416 | 0.00417 | 0.00418 | 0.00418 | 0.00417 | 0.00416 | 0.00415 | 0.00415 | 0.00415 | 0.00415 | 0.00415 | 0.00414 | 0.00414 | 0.00414 | 0.00415 | 0.00416 | 0.00418 | 0.00419 | 0.0042 | 0.0042 | 0.00421 | 0.00421 | 0.00421 | 0.00422 | 0.00422 | 0.00422 | 0.00421 | 0.00421 | 0.00421 | 0.00421 | 0.00421 | 0.00421 | 0.00422 | 0.00424 | 0.00426 | 0.00428 | 0.0043 | 0.0043 | 0.0043 | 0.0043 | 0.0043 | 0.0043 | 0.00429 | 0.00428 | 0.00427 | 0.00427 | 0.00426 | 0.00425 | 0.00424 | 0.00424 | 0.00423 | 0.00423 | 0.00423 | 0.00423 | 0.00423 | 0.00422 | 0.00422 | 0.00423 | 0.00424 | 0.00425 | 0.00427 | 0.00428 | 0.00429 | 0.00429 | 0.00429 | 0.00429 | 0.00428 | 0.00428 | 0.00427 | 0.00426 | 0.00426 | 0.00425 | 0.00424 | 0.00423 | 0.00421 | 0.0042 | 0.0042 | 0.0042 | 0.0042 | 0.00421 | 0.00422 | 0.00424 | 0.00426 | 0.00428 | 0.0043 | 0.00431 | 0.00432 | 0.00433 | 0.00433 | 0.00433 | 0.00432 | 0.0043 | 0.00428 | 0.00426 | 0.00425 | 0.00424 | 0.00424 | 0.00425 | 0.00425 | 0.00425 | 0.00424 | 0.00422 | 0.0042 | 0.00418 | 0.00417 | 0.00416 | 0.00417 | 0.00418 | 0.00419 | 0.0042 | 0.0042 | 0.00419 | 0.00417 | 0.00416 | 0.00415 | 0.00414 | 0.00414 | 0.00413 | 0.00413 | 0.00412 | 0.00412 | 0.00411 | 0.0041 | 0.0041 | 0.0041 | 0.0041 | 0.00411 | 0.00411 | 0.00411 | 0.00412 | 0.00412 | 0.00412 | 0.00411 | 0.0041 | 0.00408 | 0.00406 | 0.00404 | 0.00402 | 0.00401 | 0.00403 | 0.00405 | 0.00408 | 0.00411 | 0.00413 | 0.00414 | 0.00414 | 0.00412 | 0.00408 | 0.00404 | 0.00401 | 0.004 | 0.004 | 0.004 | 0.00401 | 0.00401 | 0.00402 | 0.00403 | 0.00404 | 0.00404 | 0.00404 | 0.00404 | 0.00403 | 0.00402 | 0.00401 | 0.00399 | 0.00397 | 0.00395 | 0.00395 | 0.00395 | 0.00396 | 0.00396 | 0.00396 | 0.00396 | 0.00395 | 0.00394 | 0.00393 | 0.00391 | 0.0039 | 0.0039 | 0.0039 | 0.00391 | 0.00392 | 0.00393 | 0.00394 | 0.00395 | 0.00396 | 0.00395 | 0.00395 | 0.00394 | 0.00394 | 0.00392 | 0.00391 | 0.0039 | 0.00389 | 0.0039 | 0.00391 | 0.00393 | 0.00394 | 0.00395 | 0.00396 | 0.00396 | 0.00397 | 0.00397 | 0.00397 | 0.00397 | 0.00396 | 0.00396 | 0.00395 | 0.00394 | 0.00393 | 0.00392 | 0.00391 | 0.00391 | 0.00391 | 0.00392 | 0.00394 | 0.00394 | 0.00394 | 0.00393 | 0.00392 | 0.00392 | 0.00392 | 0.00391 | 0.00391 | 0.0039 | 0.00391 | 0.00391 | 0.00392 | 0.00392 | 0.00392 | 0.00393 | 0.00393 | 0.00392 | 0.00391 | 0.00389 | 0.00386 | 0.00384 | 0.00381 | 0.00379 | 0.00377 | 0.00376 | 0.00376 | 0.00377 | 0.00379 | 0.0038 | 0.00382 | 0.00383 | 0.00385 | 0.00386 | 0.00387 | 0.00389 | 0.00389 | 0.0039 | 0.0039 | 0.00389 | 0.00389 | 0.00389 | 0.00389 | 0.00388 | 0.00388 | 0.00387 | 0.00387 | 0.00388 | 0.00389 | 0.00389 | 0.0039 | 0.0039 | 0.0039 | 0.0039 | 0.00388 | 0.00386 | 0.00384 | 0.00382 | 0.00381 | 0.0038 | 0.0038 | 0.0038 | 0.00381 | 0.00383 | 0.00383 | 0.00384 | 0.00384 | 0.00385 | 0.00385 | 0.00385 | 0.00385 | 0.00385 | 0.00386 | 0.00387 | 0.00388 | 0.0039 | 0.00391 | 0.00393 | 0.00395 | 0.00396 | 0.00396 | 0.00396 | 0.00395 | 0.00392 | 0.0039 | 0.00387 | 0.00384 | 0.00383 | 0.00384 | 0.00385 | 0.00387 | 0.00388 | 0.0039 | 0.00391 | 0.00393 | 0.00393 | 0.00394 | 0.00396 | 0.00398 | 0.004 | 0.00402 | 0.00404 | 0.00405 | 0.00406 | 0.00406 | 0.00406 | 0.00406 | 0.00405 | 0.00405 | 0.00406 | 0.00409 | 0.00412 | 0.00416 | 0.0042 | 0.00424 | 0.00428 | 0.00431 | 0.00435 | 0.00439 | 0.00443 | 0.00448 | 0.00454 | 0.0046 | 0.00466 | 0.00473 | 0.00479 | 0.00485 | 0.00492 | 0.00499 | 0.00506 | 0.00513 | 0.0052 | 0.00528 | 0.00536 | 0.00544 | 0.00554 | 0.00565 | 0.00577 | 0.00591 | 0.00606 | 0.00622 | 0.00636 | 0.00649 | 0.00662 | 0.00675 | 0.00689 | 0.00703 | 0.00718 | 0.00734 | 0.00751 | 0.00768 | 0.00784 | 0.008 | 0.00816 | 0.00832 | 0.00847 | 0.00863 | 0.00879 | 0.00895 | 0.00914 | 0.00933 | 0.00955 | 0.00977 | 0.01001 | 0.01027 | 0.01052 | 0.01078 | 0.01102 | 0.01126 | 0.0115 | 0.01172 | 0.01195 | 0.01216 | 0.01238 | 0.01261 | 0.01284 | 0.01308 | 0.01331 | 0.01355 | 0.01377 | 0.01398 | 0.01416 | 0.0143 | 0.01438 | 0.01442 | 0.01444 | 0.0145 | 0.01469 | 0.01503 | 0.0155 | 0.01602 | 0.01654 | 0.01701 | 0.01738 | 0.01761 | 0.01767 | 0.01756 | 0.01733 | 0.01707 | 0.01687 | 0.01674 | 0.01665 | 0.01659 | 0.01656 | 0.01656 | 0.01659 | 0.01664 | 0.01668 | 0.0167 | 0.01672 | 0.01673 | 0.01677 | 0.01682 | 0.01688 | 0.01694 | 0.01701 | 0.01706 | 0.01709 | 0.0171 | 0.01707 | 0.01699 | 0.01687 | 0.01672 | 0.01655 | 0.01636 | 0.01616 | 0.01595 | 0.01575 | 0.01556 | 0.0154 | 0.01528 | 0.01518 | 0.0151 | 0.01503 | 0.01495 | 0.01488 | 0.01479 | 0.01467 | 0.01454 | 0.01439 | 0.01425 | 0.01412 | 0.014 | 0.01389 | 0.01378 | 0.01367 | 0.01355 | 0.01343 | 0.01331 | 0.0132 | 0.0131 | 0.01302 | 0.01297 | 0.01294 | 0.01293 | 0.01293 | 0.01292 | 0.0129 | 0.01286 | 0.01282 | 0.01277 | 0.01274 | 0.01271 | 0.01269 | 0.01267 | 0.01266 | 0.01265 | 0.01263 | 0.01262 | 0.0126 | 0.01258 | 0.01257 | 0.01257 | 0.01259 | 0.01262 | 0.01266 | 0.01272 | 0.01279 | 0.01286 | 0.01294 | 0.01302 | 0.01309 | 0.01317 | 0.01324 | 0.01331 | 0.01337 | 0.01342 | 0.01347 | 0.0135 | 0.01351 | 0.01352 | 0.0135 | 0.01349 | 0.01348 | 0.01349 | 0.01353 | 0.01361 | 0.01371 | 0.01383 | 0.01395 | 0.01405 | 0.01413 | 0.01418 | 0.0142 | 0.0142 | 0.01418 | 0.01416 | 0.01416 | 0.01418 | 0.01423 | 0.01433 | 0.01451 | 0.01476 | 0.01505 | 0.0153 | 0.01546 | 0.01551 | 0.01543 | 0.01525 | 0.01496 | 0.01462 | 0.01427 | 0.01399 | 0.01382 | 0.01375 | 0.01374 | 0.01373 | 0.01372 | 0.01368 | 0.01363 | 0.01356 | 0.01349 | 0.01342 | 0.01337 | 0.01334 | 0.01332 | 0.01332 | 0.01331 | 0.0133 | 0.01326 | 0.0132 | 0.0131 | 0.01298 | 0.01283 | 0.01266 | 0.01248 | 0.01229 | 0.01212 | 0.01195 | 0.01181 | 0.01167 | 0.01156 | 0.01146 | 0.01137 | 0.01129 | 0.01123 | 0.01117 | 0.01111 | 0.01104 | 0.01097 | 0.01088 | 0.0108 | 0.01069 | 0.01058 | 0.01046 | 0.01032 | 0.01018 | 0.01004 | 0.00989 | 0.00975 | 0.0096 | 0.00945 | 0.00931 | 0.00918 | 0.00904 | 0.00891 | 0.00878 | 0.00866 | 0.00854 | 0.00843 | 0.00833 | 0.00822 | 0.00813 | 0.00803 | 0.00793 | 0.00784 | 0.00775 | 0.00766 | 0.00757 | 0.00749 | 0.00741 | 0.00734 | 0.00726 | 0.00718 | 0.0071 | 0.00701 | 0.00691 | 0.00682 | 0.00673 | 0.00664 | 0.00657 | 0.00652 | 0.00647 | 0.00644 | 0.0064 | 0.00636 | 0.00632 | 0.00628 | 0.00623 | 0.00617 | 0.00612 | 0.00606 | 0.00601 | 0.00597 | 0.00592 | 0.00588 | 0.00584 | 0.0058 | 0.00577 | 0.00575 | 0.00573 | 0.00571 | 0.00569 | 0.00568 | 0.00567 | 0.00566 | 0.00566 | 0.00564 | 0.00562 | 0.00561 | 0.00559 | 0.00557 | 0.00555 | 0.00552 | 0.0055 | 0.00548 | 0.00546 | 0.00545 | 0.00544 | 0.00543 | 0.00542 | 0.00541 | 0.00542 | 0.00542 | 0.00541 | 0.0054 | 0.00538 | 0.00537 | 0.00536 | 0.00536 | 0.00535 | 0.00534 | 0.00533 | 0.00533 | 0.00533 | 0.00532 | 0.00531 | 0.00531 | 0.0053 | 0.0053 | 0.00529 | 0.00528 | 0.00528 | 0.00528 | 0.00527 | 0.00527 | 0.00526 | 0.00525 | 0.00524 | 0.00523 | 0.00521 | 0.0052 | 0.00518 | 0.00516 | 0.00515 | 0.00515 | 0.00515 | 0.00515 | 0.00515 | 0.00515 | 0.00514 | 0.00513 | 0.00512 | 0.0051 | 0.00509 | 0.00508 | 0.00507 | 0.00507 | 0.00507 | 0.00507 | 0.00508 | 0.00509 | 0.00509 | 0.00509 | 0.00509 | 0.00508 | 0.00507 | 0.00506 | 0.00505 | 0.00503 | 0.00502 | 0.00501 | 0.00501 | 0.00501 | 0.00502 | 0.00503 | 0.00505 | 0.00506 | 0.00507 | 0.00508 | 0.00508 | 0.00509 | 0.00509 | 0.00508 | 0.00507 | 0.00506 | 0.00504 | 0.00503 | 0.00501 | 0.005 | 0.005 | 0.005 | 0.005 | 0.00501 | 0.00501 | 0.00501 | 0.00501 | 0.005 | 0.00499 | 0.00497 | 0.00497 | 0.00496 | 0.00496 | 0.00496 | 0.00496 | 0.00495 | 0.00495 | 0.00494 | 0.00493 | 0.00493 | 0.00493 | 0.00494 | 0.00495 | 0.00496 | 0.00498 | 0.00499 | 0.00499 | 0.00499 | 0.00498 | 0.00497 | 0.00496 | 0.00495 | 0.00495 | 0.00495 | 0.00495 | 0.00494 | 0.00493 | 0.00492 | 0.00491 | 0.00489 | 0.00488 | 0.00488 | 0.00487 | 0.00488 | 0.00489 | 0.0049 | 0.0049 | 0.0049 | 0.00491 | 0.00491 | 0.0049 | 0.0049 | 0.00489 | 0.00487 | 0.00485 | 0.00484 | 0.00482 | 0.00481 | 0.00481 | 0.00481 | 0.00482 | 0.00483 | 0.00483 | 0.00483 | 0.00482 | 0.00481 | 0.0048 | 0.00479 | 0.00478 | 0.00478 | 0.00479 | 0.0048 | 0.00482 | 0.00482 | 0.00482 | 0.00482 | 0.00482 | 0.00481 | 0.00481 | 0.0048 | 0.00479 | 0.00478 | 0.00479 | 0.00479 | 0.00479 | 0.0048 | 0.0048 | 0.00481 | 0.00481 | 0.00479 | 0.00478 | 0.00476 | 0.00475 | 0.00475 | 0.00475 | 0.00476 | 0.00476 | 0.00477 | 0.00476 | 0.00476 | 0.00475 | 0.00475 | 0.00475 | 0.00476 | 0.00477 | 0.00478 | 0.00478 | 0.00477 | 0.00477 | 0.00476 | 0.00475 | 0.00476 | 0.00477 | 0.00479 | 0.00482 | 0.00484 | 0.00487 | 0.00488 | 0.00489 | 0.00488 | 0.00487 | 0.00486 | 0.00485 | 0.00484 | 0.00484 | 0.00485 | 0.00486 | 0.00487 | 0.0049 | 0.00492 | 0.00494 | 0.00496 | 0.00497 | 0.00498 | 0.005 | 0.00501 | 0.00502 | 0.00502 | 0.00502 | 0.00501 | 0.00501 | 0.00502 | 0.00502 | 0.00503 | 0.00503 | 0.00503 | 0.00504 | 0.00504 | 0.00505 | 0.00506 | 0.00506 | 0.00506 | 0.00506 | 0.00507 | 0.00509 | 0.0051 | 0.00511 | 0.00511 | 0.0051 | 0.00509 | 0.00508 | 0.00505 | 0.00503 | 0.00502 | 0.00501 | 0.00501 | 0.00502 | 0.00503 | 0.00505 | 0.00506 | 0.00507 | 0.00508 | 0.00509 | 0.0051 | 0.00511 | 0.00511 | 0.00511 | 0.00509 | 0.00506 | 0.00504 | 0.00501 | 0.005 | 0.005 | 0.00501 | 0.00502 | 0.00505 | 0.00508 | 0.0051 | 0.00512 | 0.00512 | 0.00512 | 0.00512 | 0.00511 | 0.00511 | 0.0051 | 0.00509 | 0.00509 | 0.0051 | 0.0051 | 0.0051 | 0.00509 | 0.00508 | 0.00508 | 0.00509 | 0.00509 | 0.00509 | 0.00509 | 0.00508 | 0.00508 | 0.00506 | 0.00504 | 0.00502 | 0.00501 | 0.00501 | 0.00503 | 0.00504 | 0.00506 | 0.00507 | 0.00508 | 0.00508 | 0.00507 | 0.00505 | 0.00503 | 0.00501 | 0.005 | 0.00499 | 0.00497 | 0.00496 | 0.00496 | 0.00497 | 0.00499 | 0.005 | 0.00501 | 0.00501 | 0.00502 | 0.00502 | 0.00501 | 0.00501 | 0.00502 | 0.00504 | 0.00507 | 0.00509 | 0.00512 | 0.00514 | 0.00514 | 0.00514 | 0.00513 | 0.0051 | 0.00508 | 0.00506 | 0.00505 | 0.00505 | 0.00505 | 0.00506 | 0.00507 | 0.00507 | 0.00507 | 0.00506 | 0.00505 | 0.00504 | 0.00503 | 0.00503 | 0.00503 | 0.00503 | 0.00503 | 0.00503 | 0.00503 | 0.00502 | 0.00501 | 0.00502 | 0.00504 | 0.00507 | 0.0051 | 0.00512 | 0.00513 | 0.00513 | 0.00512 | 0.0051 | 0.00507 | 0.00504 | 0.00503 | 0.00502 | 0.00502 | 0.00503 | 0.00504 | 0.00506 | 0.00508 | 0.00509 | 0.0051 | 0.00511 | 0.00511 | 0.0051 | 0.00508 | 0.00506 | 0.00504 | 0.00503 | 0.00504 | 0.00506 | 0.00508 | 0.0051 | 0.00512 | 0.00513 | 0.00513 | 0.00513 | 0.00512 | 0.00511 | 0.0051 | 0.00509 | 0.00508 | 0.00507 | 0.00507 | 0.00507 | 0.00507 | 0.00506 | 0.00505 | 0.00505 | 0.00505 | 0.00505 | 0.00506 | 0.00506 | 0.00508 | 0.0051 | 0.00512 | 0.00514 | 0.00515 | 0.00515 | 0.00514 | 0.00513 | 0.00512 | 0.00511 | 0.0051 | 0.0051 | 0.0051 | 0.00509 | 0.00508 | 0.00507 | 0.00506 | 0.00505 | 0.00503 | 0.00502 | 0.005 | 0.00501 | 0.00502 | 0.00505 | 0.00508 | 0.0051 | 0.00512 | 0.00513 | 0.00514 | 0.00514 | 0.00513 | 0.00513 | 0.00513 | 0.00514 | 0.00516 | 0.00518 | 0.0052 | 0.00522 | 0.00522 | 0.00521 | 0.00519 | 0.00518 | 0.00516 | 0.00516 | 0.00518 | 0.0052 | 0.00522 | 0.00523 | 0.00523 | 0.00522 | 0.0052 | 0.00519 | 0.00517 | 0.00514 | 0.00513 | 0.00514 | 0.00515 | 0.00516 | 0.00516 | 0.00516 | 0.00516 | 0.00516 | 0.00517 | 0.00517 | 0.00516 | 0.00517 | 0.00518 | 0.00519 | 0.00519 | 0.00519 | 0.00518 | 0.00519 | 0.00521 | 0.00523 | 0.00524 | 0.00524 | 0.00525 | 0.00525 | 0.00525 | 0.00524 | 0.00523 | 0.00521 | 0.00521 | 0.00522 | 0.00524 | 0.00526 | 0.00527 | 0.00528 | 0.00528 | 0.00528 | 0.00528 | 0.00528 | 0.00528 | 0.00529 | 0.0053 | 0.00531 | 0.00532 | 0.00533 | 0.00534 | 0.00535 | 0.00535 | 0.00535 | 0.00535 | 0.00534 | 0.00534 | 0.00534 | 0.00533 | 0.00532 | 0.00532 | 0.00533 | 0.00534 | 0.00534 | 0.00535 | 0.00534 | 0.00534 | 0.00533 | 0.00532 | 0.00532 | 0.00531 | 0.00531 | 0.00531 | 0.00532 | 0.00534 | 0.00536 | 0.00539 | 0.00541 | 0.00542 | 0.00543 | 0.00543 | 0.00543 | 0.00542 | 0.00542 | 0.00542 | 0.00541 | 0.00541 | 0.00541 | 0.00542 | 0.00542 | 0.00542 | 0.00543 | 0.00545 | 0.00547 | 0.00549 | 0.0055 | 0.0055 | 0.00548 | 0.00546 | 0.00543 | 0.00542 | 0.0054 | 0.0054 | 0.0054 | 0.00541 | 0.00543 | 0.00545 | 0.00546 | 0.00547 | 0.00547 | 0.00548 | 0.00548 | 0.00549 | 0.0055 | 0.0055 | 0.00551 | 0.00551 | 0.00551 | 0.0055 | 0.00549 | 0.00547 | 0.00545 | 0.00543 | 0.0054 | 0.00538 | 0.00538 | 0.0054 | 0.00545 | 0.00552 | 0.0056 | 0.00567 | 0.00574 | 0.00579 | 0.00581 | 0.0058 | 0.00575 | 0.00569 | 0.00562 | 0.00556 | 0.00548 | 0.00541 | 0.00532 | 0.00523 | 0.00512 | 0.005 | 0.00486 | 0.00468 | 0.00448 | 0.00425 | 0.00399 | 0.00371 | 0.00341 | 0.00311 | 0.00283 | 0.00259 | 0.00238 | 0.00223 | 0.00213 | 0.00209 | 0.00211 | 0.00218 | 0.00228 | 0.00242 | 0.00257 | 0.00273 | 0.0029 | 0.00307 | 0.00326 | 0.00345 | 0.00365 | 0.00385 | 0.00403 | 0.00417 | 0.00429 | 0.0044 | 0.0045 | 0.00461 | 0.00472 | 0.00481 | 0.00489 | 0.00495 | 0.00499 | 0.00501 | 0.00498 | 0.00493 | 0.00486 | 0.00479 | 0.00473 | 0.00466 | 0.00458 | 0.00445 | 0.0043 | 0.00408 | 0.00376 | 0.00329 | 0.00266 | 0.00197 | 0.00134 | 0.00088 | 0.00066 | 0.0007 | 0.001 | 0.0015 | 0.00213 | 0.00281 | 0.00343 | 0.00393 | 0.00429 | 0.00455 | 0.00477 | 0.00498 | 0.00517 | 0.0053 | 0.00536 | 0.00534 | 0.00528 | 0.00519 | 0.00506 | 0.00492 | 0.00475 | 0.00459 | 0.00442 | 0.0042 | 0.00395 | 0.00368 | 0.00343 | 0.00321 | 0.00299 | 0.0028 | 0.00264 | 0.00254 | 0.0025 | 0.0025 | 0.00248 | 0.00245 | 0.00245 | 0.00248 | 0.00253 | 0.00255 | 0.00254 | 0.00253 | 0.00252 | 0.00254 | 0.00257 | 0.00257 | 0.00257 | 0.00255 | 0.0025 | 0.00246 | 0.00239 | 0.00229 | 0.00221 | 0.00214 | 0.00208 | 0.00208 | 0.00209 | 0.00212 | 0.0022 | 0.00227 | 0.00235 | 0.00247 | 0.00258 | 0.0027 | 0.00284 | 0.00297 | 0.00308 | 0.0032 | 0.0033 | 0.0034 | 0.0035 | 0.00359 | 0.00367 | 0.00377 | 0.00387 | 0.00397 | 0.00408 | 0.00419 | 0.00429 | 0.0044 | 0.0045 | 0.00459 | 0.00469 | 0.00478 | 0.00488 | 0.00498 | 0.00509 | 0.00521 | 0.00532 | 0.00543 | 0.00553 | 0.00563 | 0.00571 | 0.00577 | 0.00581 | 0.00584 | 0.00586 | 0.00588 | 0.0059 | 0.00592 | 0.00594 | 0.00597 | 0.00599 | 0.00601 | 0.00602 | 0.00602 | 0.006 | 0.00598 | 0.00595 | 0.00593 | 0.00593 | 0.00594 | 0.00596 | 0.00597 | 0.00597 | 0.00595 | 0.00591 | 0.00585 | 0.00578 | 0.00571 | 0.00564 | 0.0056 | 0.00557 | 0.00557 | 0.00557 | 0.00557 | 0.00557 | 0.00558 | 0.00559 | 0.0056 | 0.00559 | 0.00556 | 0.00554 | 0.00551 | 0.00548 | 0.00547 | 0.00546 | 0.00546 | 0.00547 | 0.00549 | 0.00551 | 0.00551 | 0.0055 | 0.00549 | 0.00548 | 0.00545 | 0.00544 | 0.00545 | 0.00548 | 0.00552 | 0.00557 | 0.00562 | 0.00567 | 0.00573 | 0.00578 | 0.00583 | 0.00584 | 0.00584 | 0.00581 | 0.00579 | 0.00576 | 0.00573 | 0.00569 | 0.00566 | 0.00563 | 0.00562 | 0.00562 | 0.00563 | 0.00563 | 0.00564 | 0.00563 | 0.00562 | 0.0056 | 0.00558 | 0.00557 | 0.00558 | 0.00559 | 0.00561 | 0.00563 | 0.00564 | 0.00565 | 0.00565 | 0.00564 | 0.00563 | 0.00564 | 0.00568 | 0.00574 | 0.00579 | 0.00583 | 0.00583 | 0.00581 | 0.00578 | 0.00574 | 0.00569 | 0.00563 | 0.00557 | 0.00551 | 0.00546 | 0.00544 | 0.00543 | 0.00543 | 0.00544 | 0.00548 | 0.00554 | 0.00561 | 0.00567 | 0.00573 | 0.00579 | 0.00584 | 0.00587 | 0.00588 | 0.00585 | 0.0058 | 0.00573 | 0.00565 | 0.00559 | 0.00555 | 0.00555 | 0.0056 | 0.00567 | 0.00573 | 0.00577 | 0.00578 | 0.00576 | 0.00574 | 0.00573 | 0.00574 | 0.00577 | 0.0058 | 0.00583 | 0.00583 | 0.00579 | 0.00571 | 0.00562 | 0.00555 | 0.00551 | 0.00553 | 0.00559 | 0.00565 | 0.00567 | 0.00565 | 0.00558 | 0.00549 | 0.00539 | 0.00531 | 0.00527 | 0.00529 | 0.00535 | 0.00544 | 0.00552 | 0.00556 | 0.00553 | 0.00547 | 0.00539 | 0.00533 | 0.00529 | 0.00527 | 0.00529 | 0.00537 | 0.00552 | 0.00572 | 0.00592 | 0.00606 | 0.00609 | 0.006 | 0.0058 | 0.0055 | 0.00514 | 0.00479 | 0.0045 | 0.00433 | 0.00428 | 0.00432 | 0.00441 | 0.00453 | 0.00465 | 0.00476 | 0.00485 | 0.00489 | 0.0049 | 0.00488 | 0.00486 | 0.00482 | 0.00477 | 0.00468 | 0.0046 | 0.00456 | 0.00456 | 0.00462 | 0.00469 | 0.00476 | 0.00482 | 0.00485 | 0.00487 | 0.00487 | 0.00485 | 0.00481 | 0.00476 | 0.0047 | 0.00464 | 0.00459 | 0.00456 | 0.00453 | 0.00452 | 0.0045 | 0.00451 | 0.00455 | 0.00461 | 0.0047 | 0.00478 | 0.00485 | 0.00492 | 0.00498 | 0.00505 | 0.0051 | 0.00512 | 0.00513 | 0.00511 | 0.00509 | 0.00505 | 0.00501 | 0.00497 | 0.00494 | 0.00493 | 0.00495 | 0.005 | 0.00507 | 0.00516 | 0.00525 | 0.00532 | 0.00537 | 0.00538 | 0.00537 | 0.00535 | 0.00533 | 0.0053 | 0.00527 | 0.00525 | 0.00524 | 0.00522 | 0.00521 | 0.00519 | 0.00517 | 0.00515 | 0.00512 | 0.0051 | 0.00508 | 0.00509 | 0.0051 | 0.00512 | 0.00513 | 0.00513 | 0.00514 | 0.00515 | 0.00515 | 0.00514 | 0.00513 | 0.00512 | 0.00511 | 0.00511 | 0.00509 | 0.00506 | 0.00501 | 0.00498 | 0.00497 | 0.00499 | 0.00503 | 0.00508 | 0.00515 | 0.00522 | 0.00528 | 0.00533 | 0.00536 | 0.00536 | 0.00536 | 0.00538 | 0.00541 | 0.00544 | 0.00546 | 0.00545 | 0.00542 | 0.00536 | 0.0053 | 0.00523 | 0.00516 | 0.00509 | 0.00504 | 0.00501 | 0.00502 | 0.00505 | 0.0051 | 0.00515 | 0.00518 | 0.00519 | 0.00518 | 0.00514 | 0.0051 | 0.00506 | 0.00501 | 0.00497 | 0.00495 | 0.00496 | 0.00501 | 0.00506 | 0.00511 | 0.00514 | 0.00516 | 0.00518 | 0.00521 | 0.00522 | 0.00521 | 0.00518 | 0.00517 | 0.00519 | 0.00526 | 0.00536 | 0.00545 | 0.00553 | 0.0056 | 0.00565 | 0.00565 | 0.00558 | 0.00547 | 0.00535 | 0.00526 | 0.00519 | 0.00511 | 0.00502 | 0.00492 | 0.00485 | 0.00483 | 0.00485 | 0.0049 | 0.00498 | 0.00509 | 0.00521 | 0.00534 | 0.00542 | 0.00546 | 0.00543 | 0.00536 | 0.00528 | 0.00521 | 0.00517 | 0.00516 | 0.00515 | 0.00514 | 0.00511 | 0.00508 | 0.00504 | 0.00499 | 0.00491 | 0.00481 | 0.00473 | 0.00469 | 0.0047 | 0.00476 | 0.00482 | 0.00486 | 0.00484 | 0.00477 | 0.00465 | 0.00451 | 0.00436 | 0.00426 | 0.00422 | 0.00423 | 0.0043 | 0.0044 | 0.0045 | 0.00461 | 0.0047 | 0.00479 | 0.00488 | 0.00496 | 0.00502 | 0.00505 | 0.00504 | 0.00499 | 0.00491 | 0.0048 | 0.00469 | 0.00461 | 0.00459 | 0.00463 | 0.00469 | 0.00474 | 0.00476 | 0.00476 | 0.00476 | 0.00478 | 0.00484 | 0.00491 | 0.005 | 0.00506 | 0.00508 | 0.00502 | 0.0049 | 0.00475 | 0.00461 | 0.00449 | 0.00441 | 0.0044 | 0.00445 | 0.00458 | 0.00475 | 0.0049 | 0.005 | 0.00507 | 0.00513 | 0.00519 | 0.00524 | 0.00527 | 0.0053 | 0.00533 | 0.00536 | 0.00538 | 0.00538 | 0.00535 | 0.00531 | 0.00524 | 0.00516 | 0.00506 | 0.00496 | 0.00486 | 0.00478 | 0.00471 | 0.00465 | 0.00458 | 0.0045 | 0.0044 | 0.00431 | 0.00424 | 0.00422 | 0.00425 | 0.00431 | 0.00438 | 0.00446 | 0.00456 | 0.00466 | 0.00474 | 0.00479 | 0.00479 | 0.00475 | 0.0047 | 0.00467 | 0.00464 | 0.00461 | 0.00458 | 0.00455 | 0.00455 | 0.00459 | 0.00466 | 0.00475 | 0.00483 | 0.00486 | 0.00486 | 0.00484 | 0.00481 | 0.00478 | 0.00476 | 0.00475 | 0.00477 | 0.0048 | 0.0048 | 0.00474 | 0.00462 | 0.00447 | 0.00435 | 0.00427 | 0.00425 | 0.00429 | 0.00439 | 0.00454 | 0.0047 | 0.00485 | 0.00494 | 0.00495 | 0.00493 | 0.0049 | 0.00487 | 0.00485 | 0.00484 | 0.00483 | 0.00483 | 0.00485 | 0.00487 | 0.00488 | 0.00489 | 0.00489 | 0.00487 | 0.00481 | 0.00469 | 0.00452 | 0.00434 | 0.00418 | 0.00408 | 0.00405 | 0.00408 | 0.00416 | 0.00427 | 0.00442 | 0.00456 | 0.00467 | 0.00471 | 0.00471 | 0.0047 | 0.00471 | 0.00473 | 0.00475 | 0.00473 | 0.00467 | 0.00458 | 0.00449 | 0.00441 | 0.00434 | 0.00431 | 0.00431 | 0.00435 | 0.00441 | 0.00449 | 0.00455 | 0.0046 | 0.00463 | 0.00465 | 0.00467 | 0.00468 | 0.0047 | 0.00472 | 0.00472 | 0.00469 | 0.00464 | 0.00457 | 0.00451 | 0.00446 | 0.00444 | 0.00444 | 0.00445 | 0.00446 | 0.00447 | 0.00447 | 0.00447 | 0.00448 | 0.00448 | 0.00449 | 0.0045 | 0.00452 | 0.00453 | 0.00455 | 0.00456 | 0.00457 | 0.00457 | 0.00457 | 0.00457 | 0.00455 | 0.00453 | 0.0045 | 0.00446 | 0.00444 | 0.00443 | 0.00445 | 0.00449 | 0.00455 | 0.00461 | 0.00463 | 0.00461 | 0.00455 | 0.00444 | 0.00431 | 0.00415 | 0.00401 | 0.00388 | 0.00381 | 0.0038 | 0.00385 | 0.00395 | 0.00409 | 0.00422 | 0.00432 | 0.00438 | 0.0044 | 0.00437 | 0.00432 | 0.00427 | 0.00424 | 0.00424 | 0.00428 | 0.00436 | 0.00445 | 0.00454 | 0.00461 | 0.00466 | 0.00469 | 0.0047 | 0.00469 | 0.00465 | 0.00458 | 0.00447 | 0.00434 | 0.0042 | 0.00407 | 0.00396 | 0.00388 | 0.00383 | 0.00381 | 0.00381 | 0.00385 | 0.00389 | 0.00395 | 0.00402 | 0.00409 | 0.00416 | 0.00423 | 0.00428 | 0.00432 | 0.00433 | 0.00432 | 0.00428 | 0.00425 | 0.00424 | 0.00426 | 0.00431 | 0.00438 | 0.00444 | 0.00451 | 0.00456 | 0.0046 | 0.00462 | 0.0046 | 0.00455 | 0.00446 | 0.00436 | 0.00427 | 0.0042 | 0.00416 | 0.00415 | 0.00419 | 0.00425 | 0.00431 | 0.00435 | 0.00435 | 0.00433 | 0.00429 | 0.00425 | 0.00422 | 0.00421 | 0.00421 | 0.00422 | 0.00423 | 0.00424 | 0.00424 | 0.00421 | 0.00418 | 0.00414 | 0.00412 | 0.00413 | 0.00418 | 0.00425 | 0.00432 | 0.00436 | 0.00436 | 0.0043 | 0.0042 | 0.00407 | 0.00396 | 0.00389 | 0.00388 | 0.00392 | 0.00399 | 0.00406 | 0.00411 | 0.00413 | 0.00412 | 0.0041 | 0.00409 | 0.00409 | 0.00411 | 0.00414 | 0.00417 | 0.00419 | 0.00419 | 0.00419 | 0.00419 | 0.0042 | 0.00423 | 0.00427 | 0.0043 | 0.00431 | 0.0043 | 0.00427 | 0.00424 | 0.00421 | 0.0042 | 0.00419 | 0.00419 | 0.00419 | 0.00418 | 0.00416 | 0.00415 | 0.00417 | 0.00424 | 0.00437 | 0.00457 | 0.00481 | 0.00506 | 0.00527 | 0.00542 | 0.00546 | 0.00537 | 0.00517 | 0.00489 | 0.00459 | 0.00434 | 0.00419 | 0.00415 | 0.00422 | 0.00435 | 0.0045 | 0.00462 | 0.00469 | 0.00468 | 0.00461 | 0.0045 | 0.00436 | 0.00423 | 0.00413 | 0.00408 | 0.00409 | 0.00414 | 0.00421 | 0.00428 | 0.00432 | 0.00428 | 0.00418 | 0.004 | 0.00379 | 0.00358 | 0.0034 | 0.00329 | 0.00326 | 0.00329 | 0.00336 | 0.00341 | 0.00344 | 0.00345 | 0.00348 | 0.00356 | 0.00373 | 0.00396 | 0.00423 | 0.00451 | 0.00476 | 0.00496 | 0.00508 | 0.00514 | 0.00514 | 0.0051 | 0.00502 | 0.00492 | 0.0048 | 0.00465 | 0.00446 | 0.00424 | 0.00402 | 0.00387 | 0.00381 | 0.00386 | 0.004 | 0.00419 | 0.00438 | 0.00455 | 0.00466 | 0.0047 | 0.00468 | 0.00463 | 0.00458 | 0.00457 | 0.00461 | 0.0047 | 0.00481 | 0.00491 | 0.00494 | 0.00489 | 0.00476 | 0.00456 | 0.00435 | 0.00416 | 0.00402 | 0.00397 | 0.004 | 0.00409 | 0.00422 | 0.00437 | 0.00452 | 0.00466 | 0.0048 | 0.00492 | 0.00501 | 0.00507 | 0.00509 | 0.00507 | 0.00505 | 0.00505 | 0.00509 | 0.00518 | 0.00531 | 0.00545 | 0.00558 | 0.00568 | 0.00574 | 0.00575 | 0.00571 | 0.00564 | 0.00556 | 0.0055 | 0.00546 | 0.00543 | 0.00537 | 0.00528 | 0.00513 | 0.00495 | 0.00476 | 0.0046 | 0.00454 | 0.00459 | 0.00477 | 0.00503 | 0.00533 | 0.0056 | 0.00575 | 0.00573 | 0.00553 | 0.00518 | 0.00478 | 0.00441 | 0.00418 | 0.00413 | 0.00424 | 0.00448 | 0.0048 | 0.00511 | 0.00538 | 0.00557 | 0.00567 | 0.00572 | 0.00576 | 0.00579 | 0.00581 | 0.00582 | 0.00579 | 0.00574 | 0.00567 | 0.00558 | 0.00551 | 0.00547 | 0.00549 | 0.00557 | 0.00569 | 0.0058 | 0.00587 | 0.00589 | 0.00585 | 0.00577 | 0.00566 | 0.00554 | 0.00545 | 0.0054 | 0.00543 | 0.00557 | 0.00582 | 0.00614 | 0.00649 | 0.0068 | 0.00703 | 0.00715 | 0.00716 | 0.00707 | 0.00694 | 0.00679 | 0.00668 | 0.00662 | 0.00661 | 0.00662 | 0.00658 | 0.00649 | 0.00632 | 0.00612 | 0.00591 | 0.00572 | 0.00558 | 0.00552 | 0.00555 | 0.00567 | 0.00588 | 0.00617 | 0.00647 | 0.00675 | 0.00694 | 0.00703 | 0.00699 | 0.00684 | 0.00661 | 0.00635 | 0.00612 | 0.00596 | 0.00591 | 0.00592 | 0.00598 | 0.00605 | 0.00612 | 0.00619 | 0.00623 | 0.00625 | 0.00623 | 0.00617 | 0.00608 | 0.00597 | 0.00588 | 0.00582 | 0.00583 | 0.00594 | 0.00614 | 0.00638 | 0.0066 | 0.00675 | 0.00679 | 0.0067 | 0.00651 | 0.00625 | 0.00597 | 0.00572 | 0.00553 | 0.00542 | 0.00536 | 0.00533 | 0.00531 | 0.00529 | 0.00528 | 0.00526 | 0.00524 | 0.00522 | 0.00521 | 0.00519 | 0.00519 | 0.00519 | 0.0052 | 0.00522 | 0.00524 | 0.00527 | 0.00529 | 0.0053 | 0.0053 | 0.00528 | 0.00526 | 0.00524 | 0.00522 | 0.00521 | 0.0052 | 0.0052 | 0.0052 | 0.0052 | 0.00521 | 0.00523 | 0.00525 | 0.00527 | 0.0053 | 0.00532 | 0.00534 | 0.00534 | 0.00533 | 0.00532 | 0.0053 | 0.00529 | 0.00529 | 0.00531 | 0.00539 | 0.00552 | 0.00572 | 0.00595 | 0.00617 | 0.00633 | 0.00641 | 0.0064 | 0.00632 | 0.00619 | 0.00605 | 0.00594 | 0.00589 | 0.00588 | 0.00591 | 0.00594 | 0.00594 | 0.00591 | 0.00585 | 0.00576 | 0.00567 | 0.0056 | 0.00556 | 0.00558 | 0.00567 | 0.00585 | 0.0061 | 0.0064 | 0.00668 | 0.00689 | 0.00698 | 0.00693 | 0.00672 | 0.0064 | 0.00602 | 0.00563 | 0.00529 | 0.00501 | 0.00477 | 0.00457 | 0.00441 | 0.0043 | 0.00424 | 0.00423 | 0.00424 | 0.00423 | 0.00417 | 0.00406 | 0.00394 | 0.00384 | 0.00386 | 0.00405 | 0.00447 | 0.00509 | 0.00579 | 0.00646 | 0.00694 | 0.00715 | 0.00707 | 0.00674 | 0.00626 | 0.00574 | 0.00526 | 0.00489 | 0.00464 | 0.0045 | 0.00445 | 0.00445 | 0.00448 | 0.00449 | 0.00447 | 0.00442 | 0.00433 | 0.00424 | 0.00415 | 0.00408 | 0.00408 | 0.00416 | 0.00431 | 0.0045 | 0.00468 | 0.00483 | 0.00493 | 0.00495 | 0.00489 | 0.00473 | 0.00449 | 0.00423 | 0.004 | 0.00383 | 0.00374 | 0.0037 | 0.00371 | 0.00374 | 0.00374 | 0.00366 | 0.00342 | 0.00304 | 0.0026 | 0.00225 | 0.00214 | 0.00232 | 0.00279 | 0.00345 | 0.00418 | 0.00487 | 0.0054 | 0.00571 | 0.00579 | 0.00569 | 0.00551 | 0.00537 | 0.00533 | 0.00539 | 0.00551 | 0.00565 | 0.00576 | 0.00584 | 0.00588 | 0.00588 | 0.00585 | 0.00576 | 0.00559 | 0.00532 | 0.00499 | 0.00466 | 0.00437 | 0.00416 | 0.00408 | 0.00414 | 0.00434 | 0.00464 | 0.00498 | 0.00528 | 0.0055 | 0.00562 | 0.00569 | 0.00572 | 0.00575 | 0.00578 | 0.0058 | 0.00581 | 0.00579 | 0.00576 | 0.00569 | 0.00559 | 0.00547 | 0.00534 | 0.00524 | 0.0052 | 0.00523 | 0.00532 | 0.00546 | 0.00562 | 0.0058 | 0.00597 | 0.00614 | 0.00628 | 0.00639 | 0.00648 | 0.00653 | 0.00656 | 0.00657 | 0.00657 | 0.00654 | 0.00649 | 0.00641 | 0.00631 | 0.00617 | 0.00601 | 0.00582 | 0.00564 | 0.0055 | 0.00542 | 0.00542 | 0.00549 | 0.00563 | 0.00583 | 0.00608 | 0.00633 | 0.00654 | 0.00667 | 0.00672 | 0.00672 | 0.00667 | 0.00661 | 0.00654 | 0.00648 | 0.00645 | 0.00646 | 0.0065 | 0.00656 | 0.00663 | 0.00669 | 0.00674 | 0.00676 | 0.00674 | 0.00667 | 0.00655 | 0.0064 | 0.00624 | 0.00609 | 0.00596 | 0.00588 | 0.00584 | 0.00587 | 0.00594 | 0.00603 | 0.00612 | 0.0062 | 0.00627 | 0.00636 | 0.00644 | 0.00651 | 0.00655 | 0.00656 | 0.00657 | 0.00658 | 0.00662 | 0.0067 | 0.00679 | 0.00688 | 0.00694 | 0.00695 | 0.0069 | 0.00681 | 0.00673 | 0.00671 | 0.0068 | 0.00703 | 0.00739 | 0.00783 | 0.00828 | 0.00871 | 0.00907 | 0.00935 | 0.00957 | 0.00977 | 0.00996 | 0.01015 | 0.01033 | 0.01046 | 0.01054 | 0.01055 | 0.01052 | 0.01047 | 0.0104 | 0.01034 | 0.01027 | 0.01016 | 0.00999 | 0.00973 | 0.0094 | 0.00902 | 0.00869 | 0.00847 | 0.00845 | 0.00865 | 0.00904 | 0.00953 | 0.01003 | 0.01043 | 0.01066 | 0.01067 | 0.01048 | 0.0101 | 0.00961 | 0.00913 | 0.00874 | 0.00853 | 0.00849 | 0.00862 | 0.00888 | 0.0092 | 0.00955 | 0.00986 | 0.01008 | 0.01017 | 0.01013 | 0.00999 | 0.00981 | 0.00964 | 0.00948 | 0.00932 | 0.00914 | 0.00893 | 0.00872 | 0.00852 | 0.00834 | 0.0082 | 0.00808 | 0.00798 | 0.00791 | 0.00787 | 0.00783 | 0.00781 | 0.00778 | 0.00774 | 0.00768 | 0.00756 | 0.00735 | 0.00705 | 0.00668 | 0.00631 | 0.00598 | 0.00576 | 0.00567 | 0.00573 | 0.0059 | 0.00614 | 0.00637 | 0.00651 | 0.00655 | 0.00651 | 0.00644 | 0.00637 | 0.00632 | 0.0063 | 0.0063 | 0.00631 | 0.00632 | 0.00633 | 0.00633 | 0.00631 | 0.00628 | 0.00625 | 0.00623 | 0.00623 | 0.00626 | 0.0063 | 0.0063 | 0.0062 | 0.00593 | 0.00551 | 0.005 | 0.00449 | 0.00405 | 0.00375 | 0.00364 | 0.00374 | 0.00407 | 0.00454 | 0.00506 | 0.00551 | 0.00583 | 0.00601 | 0.00609 | 0.00611 | 0.00608 | 0.00604 | 0.00599 | 0.00596 | 0.00596 | 0.00597 | 0.00598 | 0.00601 | 0.00603 | 0.00605 | 0.00605 | 0.00603 | 0.00597 | 0.00587 | 0.00575 | 0.0056 | 0.00545 | 0.00532 | 0.00522 | 0.00516 | 0.00514 | 0.00513 | 0.00513 | 0.00513 | 0.00515 | 0.0052 | 0.00528 | 0.00538 | 0.00549 | 0.00561 | 0.00573 | 0.00584 | 0.00592 | 0.00596 | 0.00597 | 0.00597 | 0.00598 | 0.00601 | 0.00604 | 0.00607 | 0.00608 | 0.00609 | 0.00609 | 0.00608 | 0.00607 | 0.00604 | 0.00601 | 0.00599 | 0.00598 | 0.00598 | 0.006 | 0.00602 | 0.00605 | 0.00608 | 0.0061 | 0.0061 | 0.00607 | 0.006 | 0.00592 | 0.00586 | 0.00583 | 0.00584 | 0.0059 | 0.00598 | 0.00609 | 0.00621 | 0.00633 | 0.00642 | 0.00647 | 0.0065 | 0.00651 | 0.00653 | 0.00655 | 0.00658 | 0.00662 | 0.00668 | 0.00673 | 0.0068 | 0.00685 | 0.00689 | 0.00691 | 0.00692 | 0.00693 | 0.00693 | 0.00695 | 0.00699 | 0.00706 | 0.00716 | 0.00729 | 0.00744 | 0.0076 | 0.00776 | 0.00792 | 0.00807 | 0.0082 | 0.00832 | 0.00843 | 0.00854 | 0.00864 | 0.00875 | 0.00886 | 0.00897 | 0.00909 | 0.0092 | 0.00932 | 0.00943 | 0.00951 | 0.00958 | 0.00962 | 0.00967 | 0.00973 | 0.00981 | 0.00987 | 0.00991 | 0.00991 | 0.00987 | 0.0098 | 0.00967 | 0.0095 | 0.0093 | 0.00915 | 0.00909 | 0.00917 | 0.00932 | 0.00947 | 0.00956 | 0.00957 | 0.00952 | 0.0094 | 0.00923 | 0.00903 | 0.00885 | 0.00875 | 0.00877 | 0.00889 | 0.00906 | 0.00922 | 0.00935 | 0.00945 | 0.00954 | 0.0096 | 0.00965 | 0.00967 | 0.00967 | 0.00965 | 0.00961 | 0.00955 | 0.00948 | 0.00942 | 0.00935 | 0.00928 | 0.00921 | 0.00913 | 0.00905 | 0.00895 | 0.00885 | 0.00873 | 0.0086 | 0.00848 | 0.00835 | 0.00823 | 0.00811 | 0.008 | 0.00788 | 0.00775 | 0.00763 | 0.00752 | 0.00741 | 0.00732 | 0.00725 | 0.00718 | 0.00713 | 0.0071 | 0.00707 | 0.00703 | 0.00699 | 0.00693 | 0.00688 | 0.00683 | 0.00678 | 0.00674 | 0.00671 | 0.00667 | 0.00664 | 0.00662 | 0.0066 | 0.00658 | 0.00655 | 0.00653 | 0.00651 | 0.0065 | 0.00649 | 0.00647 | 0.00645 | 0.00643 | 0.00641 | 0.00638 | 0.00635 | 0.00631 | 0.00628 | 0.00625 | 0.00623 | 0.00621 | 0.00619 | 0.00618 | 0.00619 | 0.0062 | 0.00621 | 0.00623 | 0.00622 | 0.0062 | 0.00617 | 0.00612 | 0.00607 | 0.00601 | 0.00594 | 0.00588 | 0.00584 | 0.00583 | 0.00584 | 0.00587 | 0.0059 | 0.00592 | 0.00594 | 0.00596 | 0.00596 | 0.00596 | 0.00595 | 0.00595 | 0.00595 | 0.00596 | 0.00597 | 0.00599 | 0.006 | 0.006 | 0.00599 | 0.00599 | 0.00599 | 0.00598 | 0.00599 | 0.006 | 0.006 | 0.00602 | 0.00602 | 0.00603 | 0.00603 | 0.00603 | 0.00603 | 0.00603 | 0.00603 | 0.00603 | 0.00603 | 0.00604 | 0.00605 | 0.00606 | 0.00608 | 0.00609 | 0.0061 | 0.00611 | 0.00612 | 0.00614 | 0.00615 | 0.00617 | 0.00619 | 0.00621 | 0.00623 | 0.00626 | 0.00629 | 0.00632 | 0.00634 | 0.00637 | 0.00639 | 0.00641 | 0.00644 | 0.00647 | 0.0065 | 0.00652 | 0.00655 | 0.00658 | 0.00661 | 0.00665 | 0.00669 | 0.00673 | 0.00676 | 0.0068 | 0.00684 | 0.00687 | 0.00691 | 0.00695 | 0.007 | 0.00707 | 0.00714 | 0.00722 | 0.0073 | 0.00738 | 0.00746 | 0.00754 | 0.00761 | 0.00769 | 0.00778 | 0.00789 | 0.008 | 0.00812 | 0.00825 | 0.00839 | 0.00855 | 0.00872 | 0.00889 | 0.00907 | 0.00924 | 0.00942 | 0.0096 | 0.00978 | 0.00996 | 0.01014 | 0.01032 | 0.0105 | 0.0107 | 0.01089 | 0.01108 | 0.01125 | 0.01138 | 0.01146 | 0.01151 | 0.01153 | 0.01153 | 0.01151 | 0.01148 | 0.01147 | 0.01149 | 0.01154 | 0.01163 | 0.01176 | 0.01198 | 0.01228 | 0.01267 | 0.01313 | 0.01362 | 0.01412 | 0.0146 | 0.01506 | 0.01548 | 0.01586 | 0.01621 | 0.01657 | 0.01696 | 0.01739 | 0.01784 | 0.0183 | 0.01876 | 0.0192 | 0.01963 | 0.02003 | 0.02041 | 0.02074 | 0.02103 | 0.02126 | 0.02143 | 0.02154 | 0.02157 | 0.02152 | 0.02139 | 0.02116 | 0.02088 | 0.02062 | 0.02052 | 0.02066 | 0.02106 | 0.02161 | 0.02219 | 0.02268 | 0.02299 | 0.02304 | 0.0228 | 0.02229 | 0.02159 | 0.02089 | 0.02039 | 0.02023 | 0.02038 | 0.02073 | 0.02115 | 0.02155 | 0.02187 | 0.02207 | 0.02214 | 0.02209 | 0.02195 | 0.02178 | 0.02166 | 0.0216 | 0.02158 | 0.02156 | 0.02152 | 0.02144 | 0.02135 | 0.02124 | 0.02112 | 0.02099 | 0.02084 | 0.02067 | 0.02047 | 0.02024 | 0.01996 | 0.01963 | 0.0193 | 0.01901 | 0.01879 | 0.01859 | 0.01839 | 0.01813 | 0.0178 | 0.01738 | 0.0169 | 0.01635 | 0.01574 | 0.0151 | 0.01446 | 0.0139 | 0.01352 | 0.01338 | 0.01346 | 0.01367 | 0.01389 | 0.01406 | 0.01411 | 0.01403 | 0.01379 | 0.0134 | 0.01288 | 0.01232 | 0.01186 | 0.01157 | 0.01143 | 0.01137 | 0.01133 | 0.01128 | 0.01122 | 0.01116 | 0.01109 | 0.011 | 0.0109 | 0.01078 | 0.01065 | 0.01051 | 0.01035 | 0.01019 | 0.01003 | 0.00987 | 0.00971 | 0.00954 | 0.00938 | 0.00923 | 0.00908 | 0.00893 | 0.00877 | 0.00861 | 0.00844 | 0.00829 | 0.00814 | 0.008 | 0.00785 | 0.00772 | 0.00759 | 0.00748 | 0.00737 | 0.00727 | 0.00717 | 0.00708 | 0.00699 | 0.00693 | 0.00686 | 0.00679 | 0.00672 | 0.00664 | 0.00656 | 0.00648 | 0.00641 | 0.00634 | 0.00629 | 0.00626 | 0.00624 | 0.00623 | 0.00623 | 0.00622 | 0.00621 | 0.00618 | 0.00614 | 0.0061 | 0.00605 | 0.006 | 0.00596 | 0.00593 | 0.0059 | 0.00588 | 0.00587 | 0.00585 | 0.00584 | 0.00584 | 0.00583 | 0.00583 | 0.00583 | 0.00583 | 0.00583 | 0.00582 | 0.0058 | 0.00578 | 0.00576 | 0.00575 | 0.00574 | 0.00574 | 0.00574 | 0.00575 | 0.00577 | 0.00578 | 0.0058 | 0.0058 | 0.00578 | 0.00576 | 0.00574 | 0.00572 | 0.0057 | 0.00568 | 0.00569 | 0.0057 | 0.00571 | 0.00572 | 0.00572 | 0.00571 | 0.0057 | 0.00569 | 0.00568 | 0.00567 | 0.00567 | 0.00566 | 0.00566 | 0.00565 | 0.00565 | 0.00566 | 0.00566 | 0.00568 | 0.0057 | 0.00572 | 0.00574 | 0.00575 | 0.00576 | 0.00575 | 0.00574 | 0.00573 | 0.00574 | 0.00575 | 0.00577 | 0.00578 | 0.00579 | 0.0058 | 0.0058 | 0.0058 | 0.0058 | 0.0058 | 0.00581 | 0.00581 | 0.00581 | 0.00581 | 0.00582 | 0.00584 | 0.00587 | 0.00589 | 0.00591 | 0.00592 | 0.00592 | 0.00593 | 0.00594 | 0.00595 | 0.00597 | 0.00599 | 0.00602 | 0.00606 | 0.0061 | 0.00614 | 0.00617 | 0.0062 | 0.00623 | 0.00628 | 0.00633 | 0.00639 | 0.00646 | 0.00653 | 0.00661 | 0.00668 | 0.00676 | 0.00684 | 0.00694 | 0.00704 | 0.00715 | 0.00726 | 0.00736 | 0.00745 | 0.00753 | 0.00761 | 0.00768 | 0.00774 | 0.0078 | 0.00786 | 0.00792 | 0.00797 | 0.00803 | 0.00808 | 0.00812 | 0.00814 | 0.00816 | 0.00818 | 0.00823 | 0.00829 | 0.00834 | 0.00835 | 0.00834 | 0.0083 | 0.00822 | 0.00813 | 0.00801 | 0.0079 | 0.00782 | 0.0078 | 0.00782 | 0.00787 | 0.00789 | 0.00791 | 0.00795 | 0.00803 | 0.00813 | 0.00821 | 0.00826 | 0.00826 | 0.00824 | 0.00818 | 0.00809 | 0.00796 | 0.00782 | 0.00771 | 0.00767 | 0.0077 | 0.00777 | 0.00784 | 0.00789 | 0.00793 | 0.00796 | 0.00797 | 0.00796 | 0.00793 | 0.00789 | 0.00784 | 0.00779 | 0.00772 | 0.00765 | 0.00758 | 0.00751 | 0.00744 | 0.00738 | 0.00731 | 0.00724 | 0.00715 | 0.00706 | 0.00695 | 0.00685 | 0.00674 | 0.00665 | 0.00657 | 0.00651 | 0.00646 | 0.00642 | 0.00638 | 0.00635 | 0.00631 | 0.00627 | 0.00623 | 0.0062 | 0.00617 | 0.00614 | 0.00612 | 0.0061 | 0.0061 | 0.0061 | 0.00611 | 0.00611 | 0.00611 | 0.0061 | 0.00609 | 0.00608 | 0.00606 | 0.00603 | 0.00601 | 0.00599 | 0.00598 | 0.00598 | 0.00599 | 0.006 | 0.00599 | 0.00598 | 0.00597 | 0.00595 | 0.00593 | 0.00591 | 0.00589 | 0.00587 | 0.00586 | 0.00586 | 0.00587 | 0.00587 | 0.00587 | 0.00586 | 0.00586 | 0.00587 | 0.00587 | 0.00589 | 0.00592 | 0.00596 | 0.00599 | 0.00601 | 0.00603 | 0.00603 | 0.00604 | 0.00603 | 0.00602 | 0.00602 | 0.00604 | 0.00606 | 0.00609 | 0.00612 | 0.00612 | 0.00612 | 0.0061 | 0.00609 | 0.00607 | 0.00605 | 0.00603 | 0.00602 | 0.00603 | 0.00604 | 0.00607 | 0.0061 | 0.00613 | 0.00615 | 0.00615 | 0.00614 | 0.00612 | 0.0061 | 0.00608 | 0.00605 | 0.00603 | 0.00603 | 0.00603 | 0.00603 | 0.00605 | 0.00606 | 0.00607 | 0.00608 | 0.0061 | 0.00612 | 0.00614 | 0.00615 | 0.00614 | 0.00612 | 0.00609 | 0.00607 | 0.00605 | 0.00603 | 0.00601 | 0.006 | 0.006 | 0.006 | 0.006 | 0.006 | 0.006 | 0.00599 | 0.00598 | 0.00597 | 0.00595 | 0.00594 | 0.00593 | 0.00591 | 0.00591 | 0.00592 | 0.00594 | 0.00596 | 0.00599 | 0.00599 | 0.00599 | 0.00597 | 0.00595 | 0.00594 | 0.00594 | 0.00595 | 0.00597 | 0.00599 | 0.006 | 0.006 | 0.00599 | 0.00597 | 0.00596 | 0.00596 | 0.00596 | 0.00597 | 0.00599 | 0.006 | 0.00601 | 0.00601 | 0.006 | 0.00598 | 0.00596 | 0.00595 | 0.00595 | 0.00595 | 0.00596 | 0.00595 | 0.00594 | 0.00593 | 0.00591 | 0.00589 | 0.00587 | 0.00585 | 0.00584 | 0.00583 | 0.00583 | 0.00583 | 0.00584 | 0.00585 | 0.00587 | 0.00588 | 0.00589 | 0.00589 | 0.0059 | 0.00591 | 0.00591 | 0.0059 | 0.00589 | 0.00589 | 0.00589 | 0.00589 | 0.00588 | 0.00588 | 0.00589 | 0.00591 | 0.00593 | 0.00595 | 0.00597 | 0.00597 | 0.00597 | 0.00597 | 0.00594 | 0.00591 | 0.00587 | 0.00581 | 0.00575 | 0.00569 | 0.00564 | 0.00561 | 0.0056 | 0.00563 | 0.00568 | 0.00573 | 0.00578 | 0.00583 | 0.00585 | 0.00586 | 0.00584 | 0.00582 | 0.00581 | 0.00581 | 0.00581 | 0.0058 | 0.0058 | 0.00578 | 0.00575 | 0.00572 | 0.00569 | 0.00566 | 0.00563 | 0.00561 | 0.00558 | 0.00557 | 0.00555 | 0.00554 | 0.00552 | 0.00549 | 0.00546 | 0.00542 | 0.00538 | 0.00534 | 0.0053 | 0.00526 | 0.00523 | 0.00522 | 0.0052 | 0.00518 | 0.00515 | 0.00512 | 0.0051 | 0.00508 | 0.00508 | 0.00509 | 0.0051 | 0.00513 | 0.00515 | 0.00517 | 0.00519 | 0.00521 | 0.00522 | 0.00524 | 0.00526 | 0.00529 | 0.00532 | 0.00534 | 0.00536 | 0.00536 | 0.00536 | 0.00538 | 0.00542 | 0.00549 | 0.00558 | 0.00563 | 0.00545 | 0.00491 | 0.00429 | 0.00414 | 0.0045 | 0.00496 | 0.00532 | 0.00561 | 0.00592 | 0.00624 | 0.0065 | 0.00655 | 0.00625 | 0.00572 | 0.00541 | 0.00563 | 0.00602 | 0.00619 | 0.00617 | 0.00611 | 0.00606 | 0.00603 | 0.00599 | 0.00594 | 0.00588 | 0.00582 | 0.00576 | 0.0057 | 0.00566 | 0.00563 | 0.00561 | 0.00559 | 0.00557 | 0.00554 | 0.00553 | 0.00552 | 0.00554 | 0.00556 | 0.00559 | 0.00563 | 0.00567 | 0.00572 | 0.00575 | 0.00578 | 0.00579 | 0.00581 | 0.00584 | 0.00588 | 0.00592 | 0.00595 | 0.00598 | 0.006 | 0.00602 | 0.00604 | 0.00606 | 0.0061 | 0.00616 | 0.00622 | 0.00627 | 0.00632 | 0.00636 | 0.00639 | 0.00641 | 0.0064 | 0.00636 | 0.00632 | 0.0063 | 0.0063 | 0.00632 | 0.00634 | 0.00638 | 0.00642 | 0.00647 | 0.00648 | 0.00643 | 0.00631 | 0.00618 | 0.00609 | 0.00605 | 0.00606 | 0.00611 | 0.00617 | 0.00627 | 0.00638 | 0.00648 | 0.00654 | 0.00657 | 0.00659 | 0.00661 | 0.00666 | 0.00671 | 0.00676 | 0.00679 | 0.00681 | 0.00682 | 0.00684 | 0.00685 | 0.00684 | 0.00679 | 0.00672 | 0.00665 | 0.00659 | 0.00655 | 0.00653 | 0.00654 | 0.00657 | 0.00663 | 0.0067 | 0.00673 | 0.00671 | 0.00661 | 0.00648 | 0.00637 | 0.0063 | 0.00628 | 0.00631 | 0.00639 | 0.00651 | 0.00666 | 0.00678 | 0.00683 | 0.00681 | 0.00675 | 0.00668 | 0.00661 | 0.00653 | 0.00644 | 0.00636 | 0.00633 | 0.00637 | 0.00642 | 0.00645 | 0.00643 | 0.0064 | 0.00639 | 0.00642 | 0.00646 | 0.00649 | 0.00652 | 0.00655 | 0.00661 | 0.00666 | 0.00668 | 0.00666 | 0.00661 | 0.00654 | 0.00651 | 0.0065 | 0.00651 | 0.00653 | 0.00655 | 0.00656 | 0.00658 | 0.0066 | 0.00663 | 0.00667 | 0.00671 | 0.00675 | 0.00677 | 0.00677 | 0.00676 | 0.00672 | 0.00669 | 0.00668 | 0.0067 | 0.00675 | 0.0068 | 0.00682 | 0.00681 | 0.00676 | 0.00668 | 0.00659 | 0.00648 | 0.00639 | 0.00632 | 0.00629 | 0.00632 | 0.00639 | 0.00647 | 0.00653 | 0.00658 | 0.00663 | 0.00669 | 0.00674 | 0.00677 | 0.00679 | 0.00678 | 0.00676 | 0.00673 | 0.0067 | 0.00665 | 0.0066 | 0.00656 | 0.00654 | 0.00656 | 0.0066 | 0.00665 | 0.0067 | 0.00674 | 0.00677 | 0.00674 | 0.00665 | 0.00649 | 0.0063 | 0.00616 | 0.00611 | 0.00615 | 0.00627 | 0.00642 | 0.00659 | 0.00673 | 0.0068 | 0.00673 | 0.00653 | 0.0062 | 0.00583 | 0.00551 | 0.00528 | 0.00519 | 0.00523 | 0.0054 | 0.00566 | 0.00595 | 0.0062 | 0.00638 | 0.00647 | 0.00648 | 0.00642 | 0.00635 | 0.00629 | 0.00628 | 0.00633 | 0.00644 | 0.00655 | 0.0066 | 0.00656 | 0.00645 | 0.00631 | 0.00621 | 0.00616 | 0.00618 | 0.00628 | 0.00645 | 0.00665 | 0.00686 | 0.00701 | 0.00706 | 0.00701 | 0.00686 | 0.00666 | 0.00641 | 0.00618 | 0.00599 | 0.00589 | 0.00588 | 0.00596 | 0.00609 | 0.00623 | 0.00635 | 0.00646 | 0.00653 | 0.00657 | 0.00657 | 0.00655 | 0.00654 | 0.00653 | 0.00654 | 0.00655 | 0.00656 | 0.00655 | 0.00653 | 0.00652 | 0.00653 | 0.00655 | 0.00659 | 0.0066 | 0.00655 | 0.00644 | 0.00631 | 0.00621 | 0.00616 | 0.00611 | 0.00601 | 0.00582 | 0.00559 | 0.00539 | 0.00528 | 0.00526 | 0.00535 | 0.00553 | 0.0058 | 0.00611 | 0.00641 | 0.00663 | 0.00674 | 0.00672 | 0.00656 | 0.00628 | 0.00593 | 0.00559 | 0.00534 | 0.00522 | 0.0052 | 0.00526 | 0.00535 | 0.00547 | 0.00562 | 0.00576 | 0.00584 | 0.00581 | 0.0057 | 0.00553 | 0.00534 | 0.00518 | 0.00506 | 0.00498 | 0.00494 | 0.00494 | 0.00501 | 0.0052 | 0.00549 | 0.00586 | 0.00623 | 0.00654 | 0.00677 | 0.00692 | 0.00699 | 0.00693 | 0.00675 | 0.00648 | 0.0062 | 0.00601 | 0.00593 | 0.00599 | 0.00616 | 0.00641 | 0.00669 | 0.00696 | 0.00715 | 0.00722 | 0.00714 | 0.00691 | 0.00656 | 0.00614 | 0.00571 | 0.00531 | 0.00498 | 0.00478 | 0.00473 | 0.00483 | 0.00498 | 0.00503 | 0.00486 | 0.00446 | 0.00393 | 0.00339 | 0.00295 | 0.00269 | 0.00266 | 0.0029 | 0.00341 | 0.0041 | 0.00482 | 0.00539 | 0.00574 | 0.00586 | 0.00585 | 0.00575 | 0.00562 | 0.0055 | 0.00545 | 0.00548 | 0.00559 | 0.00576 | 0.00592 | 0.00601 | 0.00596 | 0.00573 | 0.00573 | 0.00573 | 0.00573 | 0.00573 | 0.00573 | 0.00573
LB4-3 | 0.00027 | 0.00027 | 0.027% | 0.00027 | 0.00027 | 0.00027 | 0.00027 | 0.00027 | 0.00027 | 0.00025 | 0.00023 | 0.0002 | 0.00019 | 0.00018 | 0.00019 | 0.00021 | 0.00026 | 0.00031 | 0.00036 | 0.0004 | 0.00043 | 0.00044 | 0.00044 | 0.00043 | 0.00041 | 0.00039 | 0.00037 | 0.00035 | 0.00033 | 0.00031 | 0.00028 | 0.00026 | 0.00025 | 0.00024 | 0.00023 | 0.00021 | 0.00021 | 0.0002 | 0.00021 | 0.00022 | 0.00024 | 0.00026 | 0.00029 | 0.00032 | 0.00034 | 0.00036 | 0.00036 | 0.00033 | 0.0003 | 0.00026 | 0.00023 | 0.00021 | 0.0002 | 0.00021 | 0.00022 | 0.00024 | 0.00026 | 0.00028 | 0.0003 | 0.00032 | 0.00034 | 0.00037 | 0.00039 | 0.00041 | 0.00041 | 0.0004 | 0.00035 | 0.00029 | 0.00021 | 0.00014 | 0.0001 | 8e-05 | 8e-05 | 0.0001 | 0.00012 | 0.00015 | 0.00016 | 0.00017 | 0.00018 | 0.00019 | 0.00021 | 0.00024 | 0.00029 | 0.00034 | 0.00039 | 0.00042 | 0.00044 | 0.00043 | 0.0004 | 0.00036 | 0.00031 | 0.00026 | 0.00021 | 0.00017 | 0.00015 | 0.00015 | 0.00018 | 0.00022 | 0.00026 | 0.0003 | 0.00032 | 0.00033 | 0.00033 | 0.00032 | 0.00032 | 0.00032 | 0.00033 | 0.00034 | 0.00035 | 0.00034 | 0.00032 | 0.00029 | 0.00026 | 0.00023 | 0.00023 | 0.00024 | 0.00027 | 0.00032 | 0.00037 | 0.00043 | 0.00047 | 0.00051 | 0.00054 | 0.00055 | 0.00055 | 0.00054 | 0.00052 | 0.00048 | 0.00043 | 0.00036 | 0.00029 | 0.00022 | 0.00016 | 0.00011 | 0.0001 | 0.0001 | 0.00012 | 0.00016 | 0.00021 | 0.00026 | 0.00032 | 0.00036 | 0.00038 | 0.0004 | 0.0004 | 0.0004 | 0.0004 | 0.0004 | 0.0004 | 0.00041 | 0.00042 | 0.00044 | 0.00045 | 0.00046 | 0.00046 | 0.00045 | 0.00043 | 0.00041 | 0.00039 | 0.00038 | 0.00036 | 0.00036 | 0.00035 | 0.00036 | 0.00037 | 0.00039 | 0.0004 | 0.00041 | 0.00041 | 0.00042 | 0.00043 | 0.00044 | 0.00045 | 0.00045 | 0.00044 | 0.00041 | 0.00038 | 0.00033 | 0.00029 | 0.00027 | 0.00027 | 0.0003 | 0.00035 | 0.00043 | 0.0005 | 0.00057 | 0.00061 | 0.00063 | 0.00062 | 0.0006 | 0.00056 | 0.00053 | 0.00051 | 0.00049 | 0.00048 | 0.00048 | 0.00049 | 0.00051 | 0.00054 | 0.0006 | 0.00067 | 0.00074 | 0.0008 | 0.00084 | 0.00085 | 0.00083 | 0.00078 | 0.00072 | 0.00066 | 0.00061 | 0.00059 | 0.0006 | 0.00063 | 0.00066 | 0.00068 | 0.00069 | 0.00068 | 0.00067 | 0.00066 | 0.00066 | 0.00068 | 0.00071 | 0.00076 | 0.00082 | 0.00086 | 0.0009 | 0.00091 | 0.00091 | 0.0009 | 0.00088 | 0.00085 | 0.00083 | 0.00081 | 0.0008 | 0.0008 | 0.0008 | 0.0008 | 0.00081 | 0.00082 | 0.00083 | 0.00084 | 0.00085 | 0.00086 | 0.00088 | 0.00092 | 0.00097 | 0.00102 | 0.00106 | 0.00109 | 0.0011 | 0.0011 | 0.00108 | 0.00104 | 0.001 | 0.00097 | 0.00095 | 0.00094 | 0.00094 | 0.00093 | 0.00091 | 0.00089 | 0.00086 | 0.00083 | 0.00081 | 0.00081 | 0.00082 | 0.00084 | 0.00086 | 0.00089 | 0.00093 | 0.00098 | 0.00103 | 0.0011 | 0.00117 | 0.00122 | 0.00126 | 0.00127 | 0.00124 | 0.0012 | 0.00113 | 0.00105 | 0.00097 | 0.00091 | 0.00086 | 0.00083 | 0.00082 | 0.0008 | 0.00079 | 0.00077 | 0.00076 | 0.00076 | 0.00077 | 0.00078 | 0.0008 | 0.00081 | 0.00081 | 0.00081 | 0.0008 | 0.0008 | 0.0008 | 0.00081 | 0.00084 | 0.00087 | 0.00091 | 0.00095 | 0.00097 | 0.00099 | 0.00099 | 0.00099 | 0.00097 | 0.00095 | 0.00093 | 0.00092 | 0.00092 | 0.00092 | 0.00094 | 0.00095 | 0.00097 | 0.00098 | 0.00098 | 0.00098 | 0.00097 | 0.00095 | 0.00093 | 0.00091 | 0.0009 | 0.00089 | 0.00089 | 0.0009 | 0.00093 | 0.00095 | 0.00097 | 0.00099 | 0.001 | 0.001 | 0.00099 | 0.00099 | 0.00097 | 0.00096 | 0.00094 | 0.00095 | 0.00098 | 0.00103 | 0.0011 | 0.00118 | 0.00125 | 0.00132 | 0.00136 | 0.00136 | 0.00133 | 0.00128 | 0.00122 | 0.00116 | 0.00111 | 0.00108 | 0.00105 | 0.00104 | 0.00102 | 0.00099 | 0.00097 | 0.00095 | 0.00094 | 0.00094 | 0.00095 | 0.00097 | 0.00098 | 0.00099 | 0.001 | 0.00101 | 0.00103 | 0.00107 | 0.00112 | 0.00118 | 0.00125 | 0.00131 | 0.00136 | 0.00139 | 0.0014 | 0.00139 | 0.00137 | 0.00136 | 0.00136 | 0.00138 | 0.00142 | 0.00147 | 0.00152 | 0.00155 | 0.00158 | 0.00158 | 0.00156 | 0.00152 | 0.00146 | 0.00138 | 0.00129 | 0.00119 | 0.0011 | 0.00103 | 0.001 | 0.00103 | 0.0011 | 0.00123 | 0.00137 | 0.00152 | 0.00164 | 0.00172 | 0.00175 | 0.00174 | 0.00171 | 0.00166 | 0.00161 | 0.00158 | 0.00155 | 0.00153 | 0.00152 | 0.00152 | 0.00152 | 0.00153 | 0.00155 | 0.00157 | 0.00161 | 0.00164 | 0.00167 | 0.00169 | 0.00171 | 0.00174 | 0.00179 | 0.00185 | 0.00192 | 0.00197 | 0.00202 | 0.00204 | 0.00205 | 0.00204 | 0.00202 | 0.00198 | 0.00195 | 0.00192 | 0.0019 | 0.00187 | 0.00183 | 0.00179 | 0.00173 | 0.00168 | 0.00164 | 0.00162 | 0.00162 | 0.00165 | 0.00172 | 0.00181 | 0.0019 | 0.00197 | 0.00201 | 0.00202 | 0.002 | 0.00195 | 0.00188 | 0.00182 | 0.00176 | 0.00173 | 0.00173 | 0.00174 | 0.00175 | 0.00176 | 0.00175 | 0.00174 | 0.00173 | 0.00171 | 0.00171 | 0.0017 | 0.0017 | 0.0017 | 0.0017 | 0.00169 | 0.00168 | 0.00167 | 0.00166 | 0.00164 | 0.00162 | 0.0016 | 0.00159 | 0.00158 | 0.00158 | 0.00161 | 0.00165 | 0.0017 | 0.00173 | 0.00173 | 0.00171 | 0.00166 | 0.00159 | 0.00152 | 0.00145 | 0.00139 | 0.00137 | 0.00137 | 0.00139 | 0.00142 | 0.00144 | 0.00146 | 0.00148 | 0.0015 | 0.00152 | 0.00154 | 0.00156 | 0.00158 | 0.0016 | 0.00162 | 0.00164 | 0.00165 | 0.00165 | 0.00165 | 0.00163 | 0.0016 | 0.00156 | 0.00153 | 0.00149 | 0.00147 | 0.00147 | 0.0015 | 0.00154 | 0.00159 | 0.00165 | 0.0017 | 0.00173 | 0.00174 | 0.00171 | 0.00166 | 0.00158 | 0.00151 | 0.00144 | 0.00139 | 0.00136 | 0.00136 | 0.00136 | 0.00138 | 0.00139 | 0.00138 | 0.00137 | 0.00135 | 0.00133 | 0.0013 | 0.00128 | 0.00127 | 0.00127 | 0.00128 | 0.00131 | 0.00134 | 0.00138 | 0.00142 | 0.00146 | 0.00149 | 0.00153 | 0.00156 | 0.00159 | 0.00163 | 0.00166 | 0.00169 | 0.0017 | 0.00171 | 0.0017 | 0.00167 | 0.00164 | 0.00159 | 0.00156 | 0.00155 | 0.00157 | 0.00161 | 0.00165 | 0.00168 | 0.00168 | 0.00163 | 0.00153 | 0.00141 | 0.00129 | 0.00119 | 0.00113 | 0.00114 | 0.00119 | 0.00129 | 0.0014 | 0.0015 | 0.00158 | 0.00162 | 0.00162 | 0.0016 | 0.00158 | 0.00155 | 0.00154 | 0.00154 | 0.00156 | 0.00158 | 0.00161 | 0.00164 | 0.00167 | 0.00168 | 0.00168 | 0.00167 | 0.00164 | 0.00159 | 0.00152 | 0.00144 | 0.00135 | 0.00128 | 0.00123 | 0.00123 | 0.00126 | 0.00133 | 0.00141 | 0.0015 | 0.00157 | 0.00161 | 0.00161 | 0.0016 | 0.00158 | 0.00156 | 0.00157 | 0.0016 | 0.00163 | 0.00165 | 0.00167 | 0.00168 | 0.00169 | 0.00169 | 0.0017 | 0.00172 | 0.00174 | 0.00175 | 0.00173 | 0.00168 | 0.00161 | 0.00151 | 0.00141 | 0.00132 | 0.00127 | 0.00126 | 0.00128 | 0.00134 | 0.00142 | 0.0015 | 0.00157 | 0.00162 | 0.00165 | 0.00165 | 0.00164 | 0.00162 | 0.00161 | 0.0016 | 0.00162 | 0.00164 | 0.00169 | 0.00174 | 0.0018 | 0.00184 | 0.00187 | 0.00188 | 0.00186 | 0.00182 | 0.00177 | 0.00171 | 0.00164 | 0.00157 | 0.00152 | 0.00148 | 0.00147 | 0.00149 | 0.00153 | 0.00158 | 0.00164 | 0.0017 | 0.00175 | 0.00179 | 0.00181 | 0.00181 | 0.0018 | 0.0018 | 0.0018 | 0.00181 | 0.00181 | 0.00182 | 0.00181 | 0.00181 | 0.0018 | 0.00181 | 0.00182 | 0.00185 | 0.00189 | 0.00192 | 0.00195 | 0.00196 | 0.00195 | 0.00191 | 0.00184 | 0.00176 | 0.0017 | 0.00166 | 0.00166 | 0.00169 | 0.00174 | 0.0018 | 0.00187 | 0.00193 | 0.00196 | 0.00198 | 0.00199 | 0.00199 | 0.00198 | 0.00198 | 0.00198 | 0.00198 | 0.00198 | 0.00197 | 0.00197 | 0.00196 | 0.00195 | 0.00195 | 0.00194 | 0.00193 | 0.00192 | 0.00192 | 0.00192 | 0.00192 | 0.00193 | 0.00194 | 0.00196 | 0.00198 | 0.00201 | 0.00204 | 0.00206 | 0.00206 | 0.00206 | 0.00205 | 0.00205 | 0.00206 | 0.00207 | 0.00208 | 0.0021 | 0.00212 | 0.00213 | 0.00214 | 0.00213 | 0.0021 | 0.00208 | 0.00205 | 0.00204 | 0.00204 | 0.00204 | 0.00205 | 0.00206 | 0.00206 | 0.00206 | 0.00204 | 0.00203 | 0.00202 | 0.00201 | 0.00201 | 0.00203 | 0.00205 | 0.00208 | 0.0021 | 0.00213 | 0.00215 | 0.00216 | 0.00218 | 0.0022 | 0.00222 | 0.00224 | 0.00226 | 0.00226 | 0.00226 | 0.00223 | 0.0022 | 0.00217 | 0.00214 | 0.00213 | 0.00213 | 0.00214 | 0.00216 | 0.00219 | 0.00222 | 0.00225 | 0.00227 | 0.00228 | 0.00229 | 0.0023 | 0.00229 | 0.00229 | 0.00229 | 0.00228 | 0.00227 | 0.00227 | 0.00226 | 0.00226 | 0.00227 | 0.00227 | 0.00227 | 0.00227 | 0.00227 | 0.00226 | 0.00226 | 0.00226 | 0.00227 | 0.00228 | 0.00229 | 0.00231 | 0.00233 | 0.00233 | 0.00233 | 0.00232 | 0.00232 | 0.00231 | 0.00231 | 0.0023 | 0.0023 | 0.0023 | 0.0023 | 0.0023 | 0.00228 | 0.00227 | 0.00226 | 0.00225 | 0.00225 | 0.00226 | 0.00227 | 0.00228 | 0.00229 | 0.0023 | 0.00232 | 0.00232 | 0.00233 | 0.00233 | 0.00233 | 0.00234 | 0.00235 | 0.00235 | 0.00235 | 0.00235 | 0.00235 | 0.00235 | 0.00235 | 0.00234 | 0.00233 | 0.00232 | 0.00231 | 0.0023 | 0.00229 | 0.00229 | 0.0023 | 0.00232 | 0.00234 | 0.00236 | 0.00237 | 0.00238 | 0.00238 | 0.00238 | 0.00239 | 0.00239 | 0.0024 | 0.00241 | 0.00242 | 0.00244 | 0.00245 | 0.00247 | 0.00247 | 0.00248 | 0.00248 | 0.00248 | 0.00247 | 0.00246 | 0.00245 | 0.00244 | 0.00244 | 0.00244 | 0.00244 | 0.00244 | 0.00243 | 0.00243 | 0.00242 | 0.00241 | 0.00241 | 0.00242 | 0.00243 | 0.00244 | 0.00246 | 0.00248 | 0.00251 | 0.00252 | 0.00252 | 0.00251 | 0.00251 | 0.0025 | 0.00251 | 0.00252 | 0.00253 | 0.00253 | 0.00254 | 0.00254 | 0.00253 | 0.00252 | 0.0025 | 0.0025 | 0.00251 | 0.00253 | 0.00255 | 0.00257 | 0.00259 | 0.00261 | 0.00262 | 0.00262 | 0.00262 | 0.00261 | 0.0026 | 0.00259 | 0.00258 | 0.00257 | 0.00258 | 0.00258 | 0.00258 | 0.00258 | 0.00257 | 0.00256 | 0.00255 | 0.00253 | 0.00251 | 0.00248 | 0.00247 | 0.00246 | 0.00245 | 0.00244 | 0.00244 | 0.00243 | 0.00243 | 0.00244 | 0.00246 | 0.00249 | 0.00251 | 0.00254 | 0.00255 | 0.00256 | 0.00255 | 0.00254 | 0.00252 | 0.00251 | 0.00251 | 0.00251 | 0.00252 | 0.00254 | 0.00255 | 0.00257 | 0.00259 | 0.00261 | 0.00262 | 0.00263 | 0.00265 | 0.00265 | 0.00265 | 0.00265 | 0.00264 | 0.00263 | 0.00261 | 0.00259 | 0.00257 | 0.00255 | 0.00254 | 0.00254 | 0.00255 | 0.00255 | 0.00256 | 0.00257 | 0.00257 | 0.00258 | 0.00257 | 0.00256 | 0.00255 | 0.00256 | 0.00257 | 0.00259 | 0.00262 | 0.00263 | 0.00265 | 0.00266 | 0.00267 | 0.00267 | 0.00267 | 0.00267 | 0.00267 | 0.00267 | 0.00267 | 0.00267 | 0.00267 | 0.00267 | 0.00267 | 0.00268 | 0.00269 | 0.0027 | 0.00271 | 0.00271 | 0.0027 | 0.00269 | 0.00267 | 0.00266 | 0.00266 | 0.00266 | 0.00267 | 0.00268 | 0.00269 | 0.0027 | 0.00271 | 0.00271 | 0.0027 | 0.00269 | 0.00267 | 0.00266 | 0.00265 | 0.00264 | 0.00264 | 0.00264 | 0.00264 | 0.00265 | 0.00267 | 0.0027 | 0.00272 | 0.00274 | 0.00276 | 0.00277 | 0.00279 | 0.00279 | 0.00279 | 0.00279 | 0.00279 | 0.00278 | 0.00278 | 0.00278 | 0.00277 | 0.00276 | 0.00275 | 0.00274 | 0.00273 | 0.00273 | 0.00273 | 0.00273 | 0.00273 | 0.00273 | 0.00274 | 0.00275 | 0.00276 | 0.00277 | 0.00278 | 0.0028 | 0.00281 | 0.00282 | 0.00282 | 0.00281 | 0.0028 | 0.00278 | 0.00276 | 0.00274 | 0.00273 | 0.00272 | 0.00272 | 0.00273 | 0.00274 | 0.00276 | 0.00278 | 0.0028 | 0.00282 | 0.00283 | 0.00283 | 0.00282 | 0.0028 | 0.00279 | 0.00278 | 0.00277 | 0.00277 | 0.00278 | 0.00279 | 0.0028 | 0.00281 | 0.0028 | 0.00278 | 0.00276 | 0.00273 | 0.00272 | 0.00272 | 0.00273 | 0.00276 | 0.00278 | 0.0028 | 0.00282 | 0.00283 | 0.00284 | 0.00285 | 0.00285 | 0.00286 | 0.00287 | 0.00287 | 0.00288 | 0.00288 | 0.00287 | 0.00287 | 0.00286 | 0.00285 | 0.00286 | 0.00287 | 0.00288 | 0.00289 | 0.00289 | 0.00288 | 0.00288 | 0.00288 | 0.00288 | 0.00289 | 0.00291 | 0.00292 | 0.00294 | 0.00295 | 0.00296 | 0.00297 | 0.00297 | 0.00298 | 0.003 | 0.00301 | 0.00301 | 0.00301 | 0.00299 | 0.00296 | 0.00294 | 0.00291 | 0.00289 | 0.00289 | 0.00289 | 0.00291 | 0.00293 | 0.00295 | 0.00295 | 0.00295 | 0.00295 | 0.00294 | 0.00293 | 0.00292 | 0.00292 | 0.00291 | 0.00292 | 0.00293 | 0.00294 | 0.00295 | 0.00297 | 0.00298 | 0.003 | 0.00301 | 0.00301 | 0.00301 | 0.00299 | 0.00298 | 0.00296 | 0.00295 | 0.00294 | 0.00293 | 0.00294 | 0.00294 | 0.00296 | 0.00297 | 0.00299 | 0.003 | 0.00301 | 0.00301 | 0.003 | 0.003 | 0.00299 | 0.00297 | 0.00294 | 0.00292 | 0.00291 | 0.0029 | 0.00289 | 0.0029 | 0.00291 | 0.00293 | 0.00295 | 0.00297 | 0.00298 | 0.00299 | 0.00298 | 0.00298 | 0.00297 | 0.00297 | 0.00296 | 0.00297 | 0.00298 | 0.00299 | 0.00299 | 0.00299 | 0.00298 | 0.00298 | 0.00297 | 0.00296 | 0.00295 | 0.00295 | 0.00296 | 0.00298 | 0.003 | 0.00302 | 0.00302 | 0.00302 | 0.00301 | 0.00301 | 0.003 | 0.003 | 0.00301 | 0.00301 | 0.00302 | 0.00302 | 0.00303 | 0.00303 | 0.00303 | 0.00303 | 0.00303 | 0.00303 | 0.00305 | 0.00307 | 0.00308 | 0.00309 | 0.00308 | 0.00307 | 0.00305 | 0.00304 | 0.00303 | 0.00302 | 0.00303 | 0.00304 | 0.00306 | 0.00308 | 0.0031 | 0.00311 | 0.00311 | 0.00311 | 0.00311 | 0.0031 | 0.00308 | 0.00306 | 0.00304 | 0.00303 | 0.00303 | 0.00304 | 0.00304 | 0.00305 | 0.00306 | 0.00307 | 0.00307 | 0.00307 | 0.00306 | 0.00306 | 0.00306 | 0.00307 | 0.00308 | 0.00308 | 0.00307 | 0.00306 | 0.00305 | 0.00304 | 0.00304 | 0.00304 | 0.00305 | 0.00306 | 0.00308 | 0.00309 | 0.0031 | 0.00311 | 0.00312 | 0.00312 | 0.00312 | 0.00312 | 0.00313 | 0.00313 | 0.00314 | 0.00315 | 0.00316 | 0.00315 | 0.00315 | 0.00314 | 0.00313 | 0.00313 | 0.00313 | 0.00313 | 0.00314 | 0.00315 | 0.00315 | 0.00316 | 0.00316 | 0.00315 | 0.00313 | 0.00312 | 0.00312 | 0.00312 | 0.00313 | 0.00314 | 0.00316 | 0.00317 | 0.00319 | 0.0032 | 0.0032 | 0.00321 | 0.00321 | 0.00321 | 0.00321 | 0.00321 | 0.00321 | 0.00321 | 0.00321 | 0.0032 | 0.00318 | 0.00317 | 0.00316 | 0.00316 | 0.00317 | 0.0032 | 0.00323 | 0.00326 | 0.00329 | 0.00331 | 0.00332 | 0.00332 | 0.00331 | 0.0033 | 0.00328 | 0.00327 | 0.00326 | 0.00326 | 0.00326 | 0.00327 | 0.00328 | 0.00329 | 0.00328 | 0.00328 | 0.00328 | 0.00328 | 0.00328 | 0.0033 | 0.00331 | 0.00334 | 0.00337 | 0.0034 | 0.00343 | 0.00345 | 0.00345 | 0.00345 | 0.00346 | 0.00346 | 0.00347 | 0.00347 | 0.00348 | 0.00348 | 0.00348 | 0.00349 | 0.0035 | 0.00351 | 0.00353 | 0.00355 | 0.00359 | 0.00362 | 0.00365 | 0.00367 | 0.00369 | 0.00371 | 0.00374 | 0.00376 | 0.00379 | 0.00383 | 0.00387 | 0.00392 | 0.00396 | 0.004 | 0.00404 | 0.00406 | 0.00409 | 0.0041 | 0.00412 | 0.00412 | 0.00413 | 0.00415 | 0.00418 | 0.00421 | 0.00425 | 0.0043 | 0.00435 | 0.0044 | 0.00445 | 0.00448 | 0.00452 | 0.00454 | 0.00457 | 0.0046 | 0.00463 | 0.00465 | 0.00468 | 0.00472 | 0.00477 | 0.00481 | 0.00486 | 0.0049 | 0.00495 | 0.00498 | 0.00501 | 0.00501 | 0.00501 | 0.00501 | 0.00502 | 0.00505 | 0.0051 | 0.00517 | 0.00526 | 0.00534 | 0.00542 | 0.00547 | 0.00551 | 0.00552 | 0.0055 | 0.00546 | 0.00542 | 0.00538 | 0.00537 | 0.00537 | 0.00537 | 0.00539 | 0.00542 | 0.00546 | 0.0055 | 0.00553 | 0.00556 | 0.00558 | 0.00559 | 0.0056 | 0.00562 | 0.00565 | 0.00568 | 0.00572 | 0.00576 | 0.0058 | 0.00584 | 0.00587 | 0.00589 | 0.0059 | 0.0059 | 0.0059 | 0.0059 | 0.00589 | 0.00589 | 0.00589 | 0.00589 | 0.0059 | 0.00592 | 0.00593 | 0.00595 | 0.00596 | 0.00597 | 0.00597 | 0.00597 | 0.00595 | 0.00592 | 0.00588 | 0.00585 | 0.00583 | 0.00581 | 0.0058 | 0.00578 | 0.00576 | 0.00574 | 0.00572 | 0.00569 | 0.00566 | 0.00564 | 0.00562 | 0.00562 | 0.00562 | 0.00564 | 0.00567 | 0.00571 | 0.00574 | 0.00577 | 0.00579 | 0.00581 | 0.00583 | 0.00585 | 0.00587 | 0.0059 | 0.00594 | 0.00598 | 0.00604 | 0.0061 | 0.00616 | 0.00621 | 0.00626 | 0.0063 | 0.00635 | 0.00639 | 0.00644 | 0.00649 | 0.00656 | 0.00662 | 0.00669 | 0.00676 | 0.00682 | 0.00686 | 0.00689 | 0.00691 | 0.00691 | 0.0069 | 0.00688 | 0.00685 | 0.00682 | 0.00679 | 0.00675 | 0.00672 | 0.00669 | 0.00665 | 0.00661 | 0.00657 | 0.00652 | 0.00647 | 0.00642 | 0.00637 | 0.00632 | 0.00628 | 0.00624 | 0.0062 | 0.00616 | 0.00611 | 0.00607 | 0.00604 | 0.00601 | 0.006 | 0.00601 | 0.00604 | 0.00609 | 0.00613 | 0.00616 | 0.00616 | 0.00614 | 0.00609 | 0.00603 | 0.00596 | 0.00589 | 0.00583 | 0.00579 | 0.00577 | 0.00576 | 0.00574 | 0.00572 | 0.00569 | 0.00565 | 0.00563 | 0.0056 | 0.00558 | 0.00555 | 0.00554 | 0.00554 | 0.00554 | 0.00554 | 0.00553 | 0.00553 | 0.00551 | 0.0055 | 0.00547 | 0.00544 | 0.0054 | 0.00536 | 0.00533 | 0.00532 | 0.00531 | 0.0053 | 0.00531 | 0.00531 | 0.00531 | 0.00531 | 0.0053 | 0.0053 | 0.0053 | 0.0053 | 0.0053 | 0.0053 | 0.0053 | 0.00529 | 0.00528 | 0.00527 | 0.00526 | 0.00526 | 0.00527 | 0.00529 | 0.00531 | 0.00533 | 0.00535 | 0.00535 | 0.00535 | 0.00536 | 0.00537 | 0.00539 | 0.00541 | 0.00543 | 0.00546 | 0.00548 | 0.00549 | 0.00549 | 0.00548 | 0.00546 | 0.00543 | 0.00539 | 0.00536 | 0.00532 | 0.00528 | 0.00524 | 0.0052 | 0.00514 | 0.00508 | 0.00502 | 0.00495 | 0.00488 | 0.00481 | 0.00473 | 0.00467 | 0.00461 | 0.00456 | 0.00453 | 0.0045 | 0.00449 | 0.00448 | 0.00447 | 0.00446 | 0.00444 | 0.00442 | 0.0044 | 0.00437 | 0.00434 | 0.00432 | 0.0043 | 0.00428 | 0.00427 | 0.00426 | 0.00425 | 0.00423 | 0.00422 | 0.00421 | 0.0042 | 0.0042 | 0.00421 | 0.00421 | 0.00422 | 0.00423 | 0.00423 | 0.00423 | 0.00422 | 0.00421 | 0.00419 | 0.00417 | 0.00415 | 0.00413 | 0.00412 | 0.00413 | 0.00414 | 0.00415 | 0.00417 | 0.00418 | 0.00419 | 0.00419 | 0.00419 | 0.00418 | 0.00417 | 0.00417 | 0.00417 | 0.00418 | 0.0042 | 0.00421 | 0.00421 | 0.0042 | 0.00419 | 0.00418 | 0.00417 | 0.00416 | 0.00415 | 0.00414 | 0.00415 | 0.00415 | 0.00415 | 0.00415 | 0.00415 | 0.00414 | 0.00414 | 0.00413 | 0.00413 | 0.00413 | 0.00412 | 0.00413 | 0.00413 | 0.00413 | 0.00413 | 0.00413 | 0.00413 | 0.00415 | 0.00416 | 0.00417 | 0.00417 | 0.00417 | 0.00418 | 0.00418 | 0.00418 | 0.00417 | 0.00416 | 0.00416 | 0.00416 | 0.00416 | 0.00416 | 0.00416 | 0.00416 | 0.00417 | 0.00418 | 0.00418 | 0.00418 | 0.00417 | 0.00415 | 0.00414 | 0.00412 | 0.00411 | 0.00411 | 0.00412 | 0.00413 | 0.00415 | 0.00416 | 0.00417 | 0.00418 | 0.00419 | 0.00419 | 0.0042 | 0.0042 | 0.00421 | 0.00422 | 0.00422 | 0.00421 | 0.00421 | 0.0042 | 0.00419 | 0.00418 | 0.00418 | 0.00418 | 0.00419 | 0.0042 | 0.00421 | 0.00421 | 0.0042 | 0.00419 | 0.00417 | 0.00416 | 0.00415 | 0.00414 | 0.00414 | 0.00414 | 0.00414 | 0.00415 | 0.00415 | 0.00416 | 0.00416 | 0.00416 | 0.00417 | 0.00419 | 0.00421 | 0.00422 | 0.00423 | 0.00423 | 0.00423 | 0.00422 | 0.00421 | 0.0042 | 0.00419 | 0.00419 | 0.00421 | 0.00423 | 0.00425 | 0.00426 | 0.00426 | 0.00426 | 0.00426 | 0.00425 | 0.00425 | 0.00424 | 0.00423 | 0.00424 | 0.00425 | 0.00426 | 0.00427 | 0.00427 | 0.00427 | 0.00426 | 0.00426 | 0.00426 | 0.00426 | 0.00426 | 0.00426 | 0.00426 | 0.00427 | 0.00428 | 0.00429 | 0.00429 | 0.00428 | 0.00428 | 0.00427 | 0.00426 | 0.00424 | 0.00423 | 0.00423 | 0.00423 | 0.00425 | 0.00426 | 0.00428 | 0.0043 | 0.00431 | 0.00431 | 0.0043 | 0.0043 | 0.00429 | 0.00429 | 0.00429 | 0.00428 | 0.00427 | 0.00427 | 0.00428 | 0.00429 | 0.00429 | 0.0043 | 0.00431 | 0.00432 | 0.00433 | 0.00433 | 0.00432 | 0.00431 | 0.00431 | 0.0043 | 0.0043 | 0.0043 | 0.0043 | 0.00429 | 0.00429 | 0.00429 | 0.00429 | 0.00429 | 0.0043 | 0.00431 | 0.00432 | 0.00432 | 0.00431 | 0.0043 | 0.00429 | 0.00429 | 0.00428 | 0.00429 | 0.0043 | 0.00431 | 0.00433 | 0.00434 | 0.00436 | 0.00437 | 0.00438 | 0.00439 | 0.0044 | 0.00441 | 0.00441 | 0.00441 | 0.0044 | 0.0044 | 0.00439 | 0.00439 | 0.0044 | 0.00441 | 0.00441 | 0.00442 | 0.00443 | 0.00444 | 0.00445 | 0.00446 | 0.00446 | 0.00445 | 0.00445 | 0.00445 | 0.00445 | 0.00445 | 0.00445 | 0.00446 | 0.00447 | 0.00448 | 0.00449 | 0.0045 | 0.0045 | 0.0045 | 0.00449 | 0.00448 | 0.00448 | 0.00448 | 0.00449 | 0.00451 | 0.00452 | 0.00454 | 0.00454 | 0.00454 | 0.00453 | 0.00452 | 0.0045 | 0.00448 | 0.00447 | 0.00447 | 0.00448 | 0.0045 | 0.00451 | 0.00453 | 0.00453 | 0.00453 | 0.00453 | 0.00453 | 0.00453 | 0.00453 | 0.00452 | 0.0045 | 0.00448 | 0.00446 | 0.00446 | 0.00447 | 0.00448 | 0.0045 | 0.00453 | 0.00455 | 0.00458 | 0.00459 | 0.00459 | 0.00458 | 0.00458 | 0.00458 | 0.00459 | 0.00458 | 0.00457 | 0.00456 | 0.00455 | 0.00454 | 0.00454 | 0.00454 | 0.00454 | 0.00454 | 0.00455 | 0.00457 | 0.00457 | 0.00457 | 0.00456 | 0.00454 | 0.00453 | 0.00452 | 0.00452 | 0.00452 | 0.00452 | 0.00453 | 0.00454 | 0.00455 | 0.00455 | 0.00456 | 0.00456 | 0.00455 | 0.00455 | 0.00454 | 0.00454 | 0.00455 | 0.00455 | 0.00455 | 0.00455 | 0.00456 | 0.00457 | 0.0046 | 0.00462 | 0.00463 | 0.00464 | 0.00463 | 0.00462 | 0.00461 | 0.0046 | 0.00459 | 0.00459 | 0.0046 | 0.00461 | 0.00463 | 0.00465 | 0.00467 | 0.00469 | 0.0047 | 0.0047 | 0.0047 | 0.0047 | 0.0047 | 0.00469 | 0.00467 | 0.00466 | 0.00465 | 0.00464 | 0.00464 | 0.00464 | 0.00463 | 0.00463 | 0.00463 | 0.00463 | 0.00464 | 0.00465 | 0.00466 | 0.00466 | 0.00466 | 0.00465 | 0.00465 | 0.00464 | 0.00464 | 0.00465 | 0.00467 | 0.00469 | 0.00471 | 0.00471 | 0.00471 | 0.0047 | 0.00469 | 0.00468 | 0.00468 | 0.00468 | 0.00469 | 0.00471 | 0.00472 | 0.00473 | 0.00472 | 0.00471 | 0.0047 | 0.0047 | 0.00471 | 0.00472 | 0.00473 | 0.00474 | 0.00475 | 0.00477 | 0.00478 | 0.00479 | 0.0048 | 0.00481 | 0.00482 | 0.00482 | 0.00483 | 0.00482 | 0.00481 | 0.0048 | 0.00478 | 0.00475 | 0.00473 | 0.00471 | 0.0047 | 0.0047 | 0.00471 | 0.00473 | 0.00474 | 0.00476 | 0.00477 | 0.00477 | 0.00476 | 0.00474 | 0.00473 | 0.00473 | 0.00474 | 0.00476 | 0.00479 | 0.00481 | 0.00483 | 0.00484 | 0.00483 | 0.00482 | 0.00479 | 0.00477 | 0.00475 | 0.00475 | 0.00474 | 0.00475 | 0.00475 | 0.00477 | 0.00478 | 0.00479 | 0.00479 | 0.00479 | 0.00479 | 0.00479 | 0.00479 | 0.00479 | 0.0048 | 0.00481 | 0.00481 | 0.00481 | 0.0048 | 0.00479 | 0.00479 | 0.0048 | 0.00481 | 0.00482 | 0.00483 | 0.00484 | 0.00484 | 0.00484 | 0.00484 | 0.00484 | 0.00484 | 0.00485 | 0.00488 | 0.00492 | 0.00495 | 0.00496 | 0.00495 | 0.00493 | 0.0049 | 0.00486 | 0.00483 | 0.0048 | 0.00478 | 0.00478 | 0.00479 | 0.00481 | 0.00483 | 0.00484 | 0.00484 | 0.00485 | 0.00486 | 0.00487 | 0.00486 | 0.00485 | 0.00485 | 0.00485 | 0.00486 | 0.00487 | 0.00488 | 0.00489 | 0.00491 | 0.00494 | 0.00496 | 0.00496 | 0.00496 | 0.00494 | 0.00493 | 0.00492 | 0.00491 | 0.0049 | 0.0049 | 0.0049 | 0.00491 | 0.00492 | 0.00494 | 0.00495 | 0.00495 | 0.00494 | 0.00493 | 0.00492 | 0.00492 | 0.00491 | 0.00491 | 0.0049 | 0.0049 | 0.00489 | 0.00489 | 0.0049 | 0.00491 | 0.00492 | 0.00494 | 0.00496 | 0.00498 | 0.00499 | 0.00499 | 0.00499 | 0.00498 | 0.00498 | 0.00499 | 0.005 | 0.00502 | 0.00503 | 0.00504 | 0.00504 | 0.00502 | 0.005 | 0.00497 | 0.00493 | 0.0049 | 0.00489 | 0.00491 | 0.00493 | 0.00497 | 0.00501 | 0.00504 | 0.00507 | 0.00508 | 0.00509 | 0.00509 | 0.00509 | 0.00508 | 0.00508 | 0.00508 | 0.00509 | 0.0051 | 0.0051 | 0.00509 | 0.00509 | 0.0051 | 0.00512 | 0.00516 | 0.00518 | 0.0052 | 0.0052 | 0.00519 | 0.00516 | 0.00511 | 0.00507 | 0.00503 | 0.00501 | 0.005 | 0.00501 | 0.00503 | 0.00505 | 0.00508 | 0.0051 | 0.00511 | 0.00512 | 0.00512 | 0.00512 | 0.00512 | 0.00512 | 0.00512 | 0.00513 | 0.00513 | 0.00513 | 0.00512 | 0.00512 | 0.00511 | 0.00511 | 0.00515 | 0.00518 | 0.00515 | 0.00504 | 0.00486 | 0.00464 | 0.00441 | 0.0042 | 0.00404 | 0.00395 | 0.00395 | 0.00405 | 0.00427 | 0.00451 | 0.00474 | 0.00494 | 0.00514 | 0.00533 | 0.00554 | 0.00576 | 0.00598 | 0.0062 | 0.00642 | 0.00664 | 0.00683 | 0.00701 | 0.00716 | 0.00728 | 0.00737 | 0.00743 | 0.00745 | 0.00742 | 0.00736 | 0.00725 | 0.0071 | 0.00692 | 0.00673 | 0.00653 | 0.00635 | 0.00621 | 0.00612 | 0.00608 | 0.00612 | 0.00621 | 0.00634 | 0.0065 | 0.00668 | 0.00687 | 0.00706 | 0.00726 | 0.00747 | 0.00768 | 0.00789 | 0.0081 | 0.0083 | 0.00849 | 0.00865 | 0.00878 | 0.00888 | 0.00895 | 0.00899 | 0.00903 | 0.00907 | 0.00911 | 0.00915 | 0.00916 | 0.00917 | 0.00918 | 0.00923 | 0.00934 | 0.00957 | 0.00995 | 0.01053 | 0.01125 | 0.01199 | 0.0126 | 0.01292 | 0.01292 | 0.01258 | 0.01198 | 0.01122 | 0.01043 | 0.00976 | 0.00929 | 0.00907 | 0.00904 | 0.00913 | 0.00927 | 0.00939 | 0.00946 | 0.00951 | 0.00955 | 0.00961 | 0.00969 | 0.00977 | 0.00982 | 0.00982 | 0.00978 | 0.00971 | 0.00962 | 0.00953 | 0.00949 | 0.00952 | 0.00967 | 0.00991 | 0.01022 | 0.01051 | 0.01069 | 0.01071 | 0.01053 | 0.01014 | 0.00958 | 0.00891 | 0.00822 | 0.00757 | 0.00705 | 0.00668 | 0.00648 | 0.0064 | 0.00641 | 0.00645 | 0.00649 | 0.00652 | 0.00652 | 0.00649 | 0.00644 | 0.0064 | 0.00637 | 0.00638 | 0.00644 | 0.00652 | 0.00663 | 0.00673 | 0.00682 | 0.0069 | 0.00696 | 0.007 | 0.00704 | 0.00706 | 0.00708 | 0.0071 | 0.00712 | 0.00714 | 0.00716 | 0.00717 | 0.00718 | 0.00719 | 0.00721 | 0.00722 | 0.00724 | 0.00726 | 0.00726 | 0.00725 | 0.00723 | 0.00719 | 0.00713 | 0.00705 | 0.00696 | 0.00685 | 0.00674 | 0.00664 | 0.00654 | 0.00644 | 0.00633 | 0.00622 | 0.00611 | 0.00599 | 0.00586 | 0.00573 | 0.0056 | 0.00548 | 0.00538 | 0.00531 | 0.00525 | 0.00521 | 0.00519 | 0.00519 | 0.00521 | 0.00524 | 0.00529 | 0.00534 | 0.00539 | 0.00542 | 0.00545 | 0.00547 | 0.00549 | 0.00551 | 0.00553 | 0.00553 | 0.00554 | 0.00555 | 0.00557 | 0.0056 | 0.00564 | 0.00568 | 0.00573 | 0.00579 | 0.00587 | 0.00595 | 0.00602 | 0.00605 | 0.00606 | 0.00605 | 0.00603 | 0.00601 | 0.00598 | 0.00596 | 0.00596 | 0.006 | 0.00611 | 0.00628 | 0.00641 | 0.00649 | 0.00651 | 0.00647 | 0.00637 | 0.00622 | 0.00603 | 0.00582 | 0.00565 | 0.00556 | 0.00556 | 0.00562 | 0.00567 | 0.00572 | 0.00577 | 0.00583 | 0.00587 | 0.00589 | 0.0059 | 0.00591 | 0.00592 | 0.00592 | 0.00591 | 0.0059 | 0.00587 | 0.00583 | 0.00578 | 0.00574 | 0.00571 | 0.0057 | 0.00571 | 0.00573 | 0.00575 | 0.00578 | 0.00581 | 0.00582 | 0.0058 | 0.00577 | 0.00573 | 0.00572 | 0.00572 | 0.00573 | 0.00575 | 0.00579 | 0.00584 | 0.00589 | 0.00592 | 0.00594 | 0.00595 | 0.00597 | 0.00599 | 0.00601 | 0.00602 | 0.006 | 0.00598 | 0.00595 | 0.00591 | 0.00589 | 0.00588 | 0.0059 | 0.00594 | 0.00597 | 0.006 | 0.00602 | 0.00604 | 0.00604 | 0.00603 | 0.006 | 0.00597 | 0.00596 | 0.00596 | 0.00598 | 0.006 | 0.00602 | 0.00604 | 0.00606 | 0.00608 | 0.00608 | 0.00608 | 0.00607 | 0.00607 | 0.00607 | 0.00607 | 0.00607 | 0.00609 | 0.0061 | 0.00611 | 0.00611 | 0.00613 | 0.00615 | 0.00617 | 0.00619 | 0.00619 | 0.0062 | 0.0062 | 0.00618 | 0.00613 | 0.00606 | 0.00599 | 0.00595 | 0.00595 | 0.00599 | 0.00604 | 0.00607 | 0.00609 | 0.00608 | 0.00604 | 0.00599 | 0.00592 | 0.00585 | 0.00581 | 0.00582 | 0.00588 | 0.00596 | 0.00602 | 0.00603 | 0.00599 | 0.00595 | 0.00592 | 0.00592 | 0.00594 | 0.00596 | 0.00599 | 0.00603 | 0.0061 | 0.00619 | 0.00626 | 0.00629 | 0.00628 | 0.00624 | 0.00619 | 0.00614 | 0.00608 | 0.00601 | 0.00595 | 0.00592 | 0.00594 | 0.00598 | 0.00604 | 0.00609 | 0.00614 | 0.00618 | 0.00621 | 0.00624 | 0.00625 | 0.00624 | 0.00622 | 0.00617 | 0.00608 | 0.00598 | 0.0059 | 0.00586 | 0.00586 | 0.00589 | 0.00595 | 0.00602 | 0.00609 | 0.00614 | 0.00615 | 0.00612 | 0.00606 | 0.00598 | 0.0059 | 0.00583 | 0.00578 | 0.00576 | 0.00577 | 0.00579 | 0.00583 | 0.00586 | 0.00588 | 0.00591 | 0.00593 | 0.00594 | 0.00594 | 0.00594 | 0.00594 | 0.00597 | 0.006 | 0.00603 | 0.00604 | 0.00604 | 0.00604 | 0.00602 | 0.006 | 0.00597 | 0.00594 | 0.00592 | 0.00592 | 0.00595 | 0.00599 | 0.00603 | 0.00606 | 0.00609 | 0.00609 | 0.00609 | 0.00607 | 0.00605 | 0.00603 | 0.00602 | 0.00603 | 0.00605 | 0.00607 | 0.00609 | 0.00609 | 0.00608 | 0.00606 | 0.00603 | 0.00599 | 0.00595 | 0.0059 | 0.00588 | 0.00588 | 0.0059 | 0.00593 | 0.00596 | 0.00601 | 0.00608 | 0.00615 | 0.0062 | 0.00622 | 0.00621 | 0.0062 | 0.00619 | 0.00618 | 0.00618 | 0.00617 | 0.00615 | 0.00613 | 0.00613 | 0.00613 | 0.00612 | 0.00612 | 0.00614 | 0.00618 | 0.00622 | 0.00626 | 0.00628 | 0.00627 | 0.00624 | 0.00622 | 0.00622 | 0.00624 | 0.00627 | 0.00631 | 0.00635 | 0.00639 | 0.0064 | 0.00637 | 0.00631 | 0.00622 | 0.00615 | 0.00609 | 0.00607 | 0.00608 | 0.00612 | 0.00617 | 0.00622 | 0.00627 | 0.00631 | 0.00633 | 0.00634 | 0.00633 | 0.00631 | 0.00628 | 0.00626 | 0.00626 | 0.00628 | 0.0063 | 0.00632 | 0.00634 | 0.00635 | 0.00637 | 0.00638 | 0.00638 | 0.00636 | 0.00635 | 0.00634 | 0.00636 | 0.00638 | 0.00639 | 0.00637 | 0.00634 | 0.00631 | 0.00632 | 0.00634 | 0.00637 | 0.0064 | 0.00643 | 0.00646 | 0.00648 | 0.00647 | 0.00643 | 0.00639 | 0.00635 | 0.00636 | 0.00641 | 0.00649 | 0.00658 | 0.00665 | 0.00672 | 0.00676 | 0.00679 | 0.0068 | 0.00677 | 0.00672 | 0.00666 | 0.00663 | 0.00662 | 0.00664 | 0.00664 | 0.00662 | 0.00658 | 0.00654 | 0.00652 | 0.00649 | 0.00643 | 0.00637 | 0.00631 | 0.0063 | 0.00632 | 0.00636 | 0.00638 | 0.00637 | 0.00635 | 0.00635 | 0.00636 | 0.00635 | 0.00631 | 0.00625 | 0.00619 | 0.00614 | 0.00612 | 0.00613 | 0.00617 | 0.00625 | 0.00636 | 0.00649 | 0.00661 | 0.00669 | 0.00674 | 0.00675 | 0.00673 | 0.00669 | 0.00662 | 0.00656 | 0.0065 | 0.00645 | 0.00642 | 0.00639 | 0.00636 | 0.00632 | 0.00628 | 0.00625 | 0.00622 | 0.0062 | 0.00619 | 0.0062 | 0.00624 | 0.00629 | 0.00632 | 0.00634 | 0.00633 | 0.00632 | 0.00631 | 0.00629 | 0.00628 | 0.00626 | 0.00627 | 0.00629 | 0.00632 | 0.00633 | 0.00632 | 0.00631 | 0.00632 | 0.00634 | 0.00636 | 0.00639 | 0.00641 | 0.00645 | 0.00651 | 0.0066 | 0.0067 | 0.00681 | 0.00691 | 0.00699 | 0.00703 | 0.00703 | 0.00699 | 0.00692 | 0.00682 | 0.00672 | 0.00663 | 0.00655 | 0.0065 | 0.00646 | 0.00643 | 0.00641 | 0.00639 | 0.00639 | 0.00639 | 0.00639 | 0.00637 | 0.00635 | 0.00634 | 0.00635 | 0.00639 | 0.00644 | 0.0065 | 0.00656 | 0.00661 | 0.00664 | 0.00664 | 0.00662 | 0.00661 | 0.0066 | 0.00663 | 0.00666 | 0.0067 | 0.0067 | 0.00666 | 0.00659 | 0.00649 | 0.00641 | 0.00636 | 0.00634 | 0.00637 | 0.00644 | 0.00654 | 0.00663 | 0.00668 | 0.00669 | 0.00664 | 0.00655 | 0.00645 | 0.00637 | 0.00632 | 0.0063 | 0.00632 | 0.00637 | 0.00644 | 0.00653 | 0.00661 | 0.00666 | 0.00669 | 0.00668 | 0.00665 | 0.00661 | 0.00657 | 0.00654 | 0.00652 | 0.0065 | 0.0065 | 0.00651 | 0.00652 | 0.00654 | 0.00655 | 0.00654 | 0.00653 | 0.0065 | 0.00648 | 0.00647 | 0.00647 | 0.00647 | 0.00648 | 0.00649 | 0.00651 | 0.00652 | 0.00653 | 0.00653 | 0.00651 | 0.00649 | 0.00648 | 0.00648 | 0.0065 | 0.00653 | 0.00656 | 0.00659 | 0.0066 | 0.00661 | 0.00661 | 0.0066 | 0.00659 | 0.00659 | 0.00659 | 0.00659 | 0.00659 | 0.00658 | 0.00657 | 0.00657 | 0.00656 | 0.00657 | 0.00659 | 0.00661 | 0.00663 | 0.00664 | 0.00663 | 0.00661 | 0.00658 | 0.00654 | 0.00651 | 0.00649 | 0.00648 | 0.0065 | 0.00653 | 0.00657 | 0.00662 | 0.00667 | 0.0067 | 0.00672 | 0.00674 | 0.00675 | 0.00674 | 0.00673 | 0.00672 | 0.00671 | 0.00671 | 0.00672 | 0.00672 | 0.00671 | 0.00669 | 0.00667 | 0.00666 | 0.00665 | 0.00664 | 0.00664 | 0.00664 | 0.00665 | 0.00666 | 0.00666 | 0.00665 | 0.00663 | 0.0066 | 0.00658 | 0.00655 | 0.00654 | 0.00652 | 0.00651 | 0.00651 | 0.00653 | 0.00655 | 0.00658 | 0.00662 | 0.00665 | 0.00668 | 0.0067 | 0.00671 | 0.00671 | 0.00671 | 0.0067 | 0.00671 | 0.00672 | 0.00674 | 0.00677 | 0.0068 | 0.00682 | 0.00683 | 0.00682 | 0.00681 | 0.00678 | 0.00676 | 0.00672 | 0.00668 | 0.00664 | 0.00659 | 0.00655 | 0.00651 | 0.00649 | 0.00649 | 0.0065 | 0.00653 | 0.00656 | 0.00659 | 0.00662 | 0.00664 | 0.00666 | 0.00667 | 0.00668 | 0.00669 | 0.0067 | 0.00671 | 0.00671 | 0.0067 | 0.0067 | 0.00669 | 0.0067 | 0.00672 | 0.00674 | 0.00677 | 0.0068 | 0.00682 | 0.00684 | 0.00684 | 0.00684 | 0.00682 | 0.0068 | 0.00678 | 0.00676 | 0.00675 | 0.00674 | 0.00675 | 0.00676 | 0.00678 | 0.0068 | 0.00681 | 0.00681 | 0.0068 | 0.00679 | 0.00677 | 0.00675 | 0.00674 | 0.00674 | 0.00674 | 0.00676 | 0.00678 | 0.0068 | 0.00681 | 0.0068 | 0.00679 | 0.00678 | 0.00676 | 0.00676 | 0.00677 | 0.00678 | 0.00679 | 0.00679 | 0.00677 | 0.00675 | 0.00673 | 0.00671 | 0.0067 | 0.00671 | 0.00673 | 0.00676 | 0.00678 | 0.00679 | 0.00679 | 0.00677 | 0.00676 | 0.00675 | 0.00675 | 0.00677 | 0.00679 | 0.00681 | 0.00682 | 0.00683 | 0.00684 | 0.00683 | 0.00682 | 0.00681 | 0.0068 | 0.0068 | 0.0068 | 0.0068 | 0.00681 | 0.00683 | 0.00685 | 0.00688 | 0.0069 | 0.00692 | 0.00693 | 0.00692 | 0.00691 | 0.00689 | 0.00687 | 0.00687 | 0.00689 | 0.00693 | 0.00699 | 0.00706 | 0.00712 | 0.00717 | 0.00719 | 0.00717 | 0.00713 | 0.00706 | 0.007 | 0.00694 | 0.00691 | 0.0069 | 0.00692 | 0.00696 | 0.00701 | 0.00705 | 0.00707 | 0.00708 | 0.00708 | 0.00707 | 0.00705 | 0.00704 | 0.00704 | 0.00706 | 0.00709 | 0.00714 | 0.00718 | 0.00722 | 0.00724 | 0.00723 | 0.0072 | 0.00717 | 0.00713 | 0.00712 | 0.00713 | 0.00718 | 0.00725 | 0.00734 | 0.00743 | 0.0075 | 0.00754 | 0.00757 | 0.00758 | 0.00759 | 0.00762 | 0.00766 | 0.00772 | 0.00777 | 0.00781 | 0.00784 | 0.00785 | 0.00783 | 0.0078 | 0.00777 | 0.00773 | 0.0077 | 0.00766 | 0.00762 | 0.00757 | 0.00751 | 0.00745 | 0.0074 | 0.00736 | 0.00735 | 0.00736 | 0.00738 | 0.00741 | 0.00744 | 0.00746 | 0.00747 | 0.00746 | 0.00744 | 0.00742 | 0.00741 | 0.00741 | 0.00742 | 0.00744 | 0.00746 | 0.00747 | 0.00746 | 0.00744 | 0.00741 | 0.00737 | 0.00733 | 0.00731 | 0.0073 | 0.0073 | 0.00731 | 0.00733 | 0.00735 | 0.00736 | 0.00737 | 0.00739 | 0.00741 | 0.00743 | 0.00744 | 0.00744 | 0.00742 | 0.0074 | 0.00737 | 0.00736 | 0.00738 | 0.00741 | 0.00745 | 0.0075 | 0.00755 | 0.00758 | 0.00759 | 0.00757 | 0.00754 | 0.00749 | 0.00744 | 0.0074 | 0.00738 | 0.00736 | 0.00734 | 0.00732 | 0.00729 | 0.00727 | 0.00726 | 0.00727 | 0.0073 | 0.00736 | 0.00743 | 0.00751 | 0.00757 | 0.00761 | 0.00761 | 0.00756 | 0.00749 | 0.0074 | 0.00732 | 0.00726 | 0.00725 | 0.00727 | 0.00732 | 0.00738 | 0.00745 | 0.00751 | 0.00756 | 0.00761 | 0.00765 | 0.0077 | 0.00775 | 0.00779 | 0.00783 | 0.00784 | 0.00784 | 0.00783 | 0.0078 | 0.00777 | 0.00775 | 0.00775 | 0.00777 | 0.0078 | 0.00783 | 0.00786 | 0.00787 | 0.00787 | 0.00784 | 0.00781 | 0.00778 | 0.00774 | 0.00772 | 0.00771 | 0.00773 | 0.00778 | 0.00786 | 0.00795 | 0.00804 | 0.00811 | 0.00816 | 0.00817 | 0.00816 | 0.00814 | 0.00812 | 0.00811 | 0.00813 | 0.00816 | 0.00819 | 0.00821 | 0.0082 | 0.00816 | 0.0081 | 0.00804 | 0.00797 | 0.00793 | 0.00792 | 0.00794 | 0.008 | 0.00809 | 0.00821 | 0.00833 | 0.00845 | 0.00853 | 0.00858 | 0.00857 | 0.00853 | 0.00845 | 0.00836 | 0.00828 | 0.00822 | 0.0082 | 0.0082 | 0.00822 | 0.00824 | 0.00825 | 0.00826 | 0.00827 | 0.00827 | 0.00827 | 0.00826 | 0.00824 | 0.00821 | 0.00817 | 0.00814 | 0.00812 | 0.00813 | 0.00817 | 0.00823 | 0.00829 | 0.00834 | 0.00837 | 0.00836 | 0.00832 | 0.00825 | 0.00817 | 0.0081 | 0.00805 | 0.00804 | 0.00806 | 0.00809 | 0.00814 | 0.00818 | 0.00823 | 0.00826 | 0.00828 | 0.00828 | 0.00828 | 0.00826 | 0.00824 | 0.00823 | 0.00821 | 0.0082 | 0.00819 | 0.00819 | 0.00818 | 0.00817 | 0.00816 | 0.00815 | 0.00814 | 0.00813 | 0.00812 | 0.00811 | 0.00811 | 0.00811 | 0.00811 | 0.00811 | 0.00811 | 0.00811 | 0.0081 | 0.0081 | 0.0081 | 0.00809 | 0.00808 | 0.00806 | 0.00805 | 0.00803 | 0.00802 | 0.00801 | 0.008 | 0.008 | 0.00802 | 0.00806 | 0.00812 | 0.0082 | 0.00827 | 0.00833 | 0.00835 | 0.00835 | 0.00831 | 0.00826 | 0.00821 | 0.00817 | 0.00815 | 0.00816 | 0.00818 | 0.0082 | 0.00822 | 0.00823 | 0.00822 | 0.0082 | 0.00818 | 0.00815 | 0.00813 | 0.00811 | 0.00811 | 0.00812 | 0.00816 | 0.00822 | 0.00828 | 0.00832 | 0.00834 | 0.00833 | 0.00829 | 0.00823 | 0.00815 | 0.00807 | 0.00801 | 0.00796 | 0.00793 | 0.0079 | 0.00787 | 0.00785 | 0.00784 | 0.00783 | 0.00783 | 0.00782 | 0.00781 | 0.00779 | 0.00778 | 0.00778 | 0.00782 | 0.00792 | 0.00807 | 0.00826 | 0.00846 | 0.00863 | 0.00874 | 0.00876 | 0.0087 | 0.00858 | 0.00841 | 0.00825 | 0.00812 | 0.00803 | 0.00798 | 0.00796 | 0.00795 | 0.00795 | 0.00796 | 0.00796 | 0.00795 | 0.00794 | 0.00793 | 0.00793 | 0.00793 | 0.00793 | 0.00795 | 0.00799 | 0.00804 | 0.0081 | 0.00814 | 0.00818 | 0.00819 | 0.00819 | 0.00816 | 0.00812 | 0.00807 | 0.00801 | 0.00798 | 0.00797 | 0.00798 | 0.008 | 0.00801 | 0.00802 | 0.00801 | 0.00797 | 0.00789 | 0.00779 | 0.00768 | 0.00759 | 0.00757 | 0.00763 | 0.00774 | 0.00788 | 0.00804 | 0.00816 | 0.00825 | 0.00827 | 0.00825 | 0.0082 | 0.00814 | 0.00811 | 0.00812 | 0.00816 | 0.00821 | 0.00827 | 0.00832 | 0.00835 | 0.00837 | 0.00836 | 0.00835 | 0.00833 | 0.00829 | 0.00824 | 0.00817 | 0.00812 | 0.00807 | 0.00804 | 0.00803 | 0.00805 | 0.00809 | 0.00814 | 0.0082 | 0.00826 | 0.0083 | 0.00832 | 0.00833 | 0.00833 | 0.00834 | 0.00834 | 0.00834 | 0.00834 | 0.00833 | 0.00832 | 0.0083 | 0.00828 | 0.00827 | 0.00827 | 0.00829 | 0.00832 | 0.00837 | 0.00844 | 0.00851 | 0.00858 | 0.00865 | 0.0087 | 0.00875 | 0.00879 | 0.00882 | 0.00885 | 0.00887 | 0.00889 | 0.00889 | 0.00889 | 0.00888 | 0.00885 | 0.00883 | 0.0088 | 0.00877 | 0.00875 | 0.00873 | 0.00871 | 0.00869 | 0.00867 | 0.00866 | 0.00866 | 0.00866 | 0.00868 | 0.0087 | 0.00873 | 0.00877 | 0.0088 | 0.00881 | 0.00882 | 0.00883 | 0.00883 | 0.00883 | 0.00883 | 0.00883 | 0.00883 | 0.00884 | 0.00885 | 0.00885 | 0.00885 | 0.00884 | 0.00883 | 0.0088 | 0.00877 | 0.00874 | 0.00871 | 0.00868 | 0.00865 | 0.00864 | 0.00864 | 0.00865 | 0.00867 | 0.0087 | 0.00872 | 0.00875 | 0.00877 | 0.00879 | 0.00881 | 0.00883 | 0.00885 | 0.00886 | 0.00886 | 0.00887 | 0.00887 | 0.00888 | 0.00889 | 0.0089 | 0.0089 | 0.0089 | 0.00888 | 0.00886 | 0.00882 | 0.00879 | 0.00877 | 0.00879 | 0.00884 | 0.00892 | 0.00902 | 0.00913 | 0.00923 | 0.00932 | 0.00938 | 0.00943 | 0.00946 | 0.00949 | 0.00951 | 0.00952 | 0.00953 | 0.00954 | 0.00953 | 0.00952 | 0.00951 | 0.0095 | 0.0095 | 0.00948 | 0.00947 | 0.00943 | 0.00938 | 0.00931 | 0.00923 | 0.00916 | 0.00911 | 0.0091 | 0.00914 | 0.00921 | 0.0093 | 0.0094 | 0.00949 | 0.00955 | 0.00957 | 0.00955 | 0.00949 | 0.00942 | 0.00933 | 0.00926 | 0.00922 | 0.00921 | 0.00924 | 0.00929 | 0.00937 | 0.00945 | 0.00952 | 0.00958 | 0.0096 | 0.0096 | 0.00958 | 0.00955 | 0.00952 | 0.0095 | 0.00947 | 0.00944 | 0.00941 | 0.00938 | 0.00935 | 0.00932 | 0.00929 | 0.00926 | 0.00924 | 0.00922 | 0.00921 | 0.0092 | 0.00921 | 0.00921 | 0.00922 | 0.00922 | 0.0092 | 0.00916 | 0.0091 | 0.00902 | 0.00894 | 0.00887 | 0.00883 | 0.00883 | 0.00886 | 0.00892 | 0.00899 | 0.00905 | 0.0091 | 0.00913 | 0.00913 | 0.00913 | 0.00913 | 0.00913 | 0.00913 | 0.00913 | 0.00914 | 0.00915 | 0.00917 | 0.00918 | 0.00919 | 0.0092 | 0.00921 | 0.00922 | 0.00923 | 0.00924 | 0.00925 | 0.00926 | 0.00924 | 0.00918 | 0.00909 | 0.00898 | 0.00887 | 0.00877 | 0.0087 | 0.00867 | 0.00869 | 0.00875 | 0.00885 | 0.00896 | 0.00906 | 0.00912 | 0.00916 | 0.00917 | 0.00917 | 0.00916 | 0.00915 | 0.00914 | 0.00913 | 0.00913 | 0.00913 | 0.00913 | 0.00913 | 0.00913 | 0.00914 | 0.00914 | 0.00914 | 0.00914 | 0.00913 | 0.00911 | 0.00909 | 0.00906 | 0.00903 | 0.00902 | 0.009 | 0.009 | 0.00899 | 0.00899 | 0.00898 | 0.00899 | 0.009 | 0.00902 | 0.00904 | 0.00908 | 0.00911 | 0.00915 | 0.00919 | 0.00922 | 0.00924 | 0.00926 | 0.00927 | 0.00929 | 0.00931 | 0.00933 | 0.00934 | 0.00936 | 0.00937 | 0.00937 | 0.00938 | 0.00938 | 0.00937 | 0.00936 | 0.00936 | 0.00936 | 0.00936 | 0.00937 | 0.00939 | 0.0094 | 0.00942 | 0.00943 | 0.00943 | 0.00942 | 0.00941 | 0.0094 | 0.00939 | 0.0094 | 0.00942 | 0.00944 | 0.00947 | 0.00949 | 0.00951 | 0.00953 | 0.00954 | 0.00955 | 0.00955 | 0.00957 | 0.00958 | 0.00961 | 0.00963 | 0.00965 | 0.00967 | 0.00969 | 0.0097 | 0.00972 | 0.00973 | 0.00974 | 0.00976 | 0.00977 | 0.00979 | 0.00981 | 0.00983 | 0.00985 | 0.00989 | 0.00993 | 0.00999 | 0.01005 | 0.01011 | 0.01018 | 0.01024 | 0.0103 | 0.01036 | 0.01041 | 0.01046 | 0.01051 | 0.01054 | 0.01056 | 0.01056 | 0.01056 | 0.01056 | 0.01055 | 0.01055 | 0.01055 | 0.01054 | 0.01054 | 0.01054 | 0.01053 | 0.01051 | 0.01049 | 0.01046 | 0.01043 | 0.0104 | 0.01037 | 0.01034 | 0.0103 | 0.01027 | 0.01024 | 0.01023 | 0.01023 | 0.01025 | 0.01026 | 0.01026 | 0.01024 | 0.01022 | 0.01019 | 0.01015 | 0.01012 | 0.01009 | 0.01008 | 0.01009 | 0.01012 | 0.01015 | 0.01017 | 0.01019 | 0.0102 | 0.0102 | 0.01019 | 0.01017 | 0.01015 | 0.01013 | 0.01012 | 0.0101 | 0.01009 | 0.01009 | 0.01009 | 0.0101 | 0.01011 | 0.01012 | 0.01011 | 0.0101 | 0.01008 | 0.01005 | 0.01002 | 0.00999 | 0.00997 | 0.00995 | 0.00994 | 0.00994 | 0.00993 | 0.00991 | 0.00989 | 0.00986 | 0.00983 | 0.00982 | 0.00981 | 0.00981 | 0.00981 | 0.00982 | 0.00983 | 0.00984 | 0.00985 | 0.00984 | 0.00983 | 0.00981 | 0.0098 | 0.00979 | 0.00979 | 0.00978 | 0.00978 | 0.00977 | 0.00976 | 0.00976 | 0.00976 | 0.00975 | 0.00975 | 0.00975 | 0.00976 | 0.00977 | 0.00978 | 0.0098 | 0.0098 | 0.0098 | 0.00979 | 0.00978 | 0.00977 | 0.00976 | 0.00976 | 0.00978 | 0.0098 | 0.00982 | 0.00984 | 0.00986 | 0.00988 | 0.0099 | 0.00991 | 0.00993 | 0.00994 | 0.00995 | 0.00996 | 0.00996 | 0.00996 | 0.00996 | 0.00996 | 0.00997 | 0.00999 | 0.01002 | 0.01006 | 0.01011 | 0.01015 | 0.01018 | 0.01021 | 0.01022 | 0.01023 | 0.01024 | 0.01024 | 0.01024 | 0.01024 | 0.01024 | 0.01025 | 0.01025 | 0.01026 | 0.01026 | 0.01025 | 0.01025 | 0.01025 | 0.01024 | 0.01024 | 0.01023 | 0.01023 | 0.01022 | 0.01021 | 0.01021 | 0.01019 | 0.01018 | 0.01016 | 0.01014 | 0.01012 | 0.01011 | 0.0101 | 0.0101 | 0.0101 | 0.0101 | 0.0101 | 0.01009 | 0.01009 | 0.01008 | 0.01008 | 0.01007 | 0.01007 | 0.01007 | 0.01008 | 0.01008 | 0.01009 | 0.01009 | 0.0101 | 0.01011 | 0.01012 | 0.01013 | 0.01014 | 0.01014 | 0.01014 | 0.01014 | 0.01014 | 0.01014 | 0.01016 | 0.01018 | 0.01022 | 0.01025 | 0.01027 | 0.01029 | 0.0103 | 0.01031 | 0.01032 | 0.01032 | 0.01032 | 0.01033 | 0.01035 | 0.01038 | 0.01041 | 0.01045 | 0.01047 | 0.01051 | 0.01054 | 0.01057 | 0.01059 | 0.0106 | 0.01062 | 0.01065 | 0.01068 | 0.01072 | 0.01075 | 0.01079 | 0.01083 | 0.01087 | 0.0109 | 0.01093 | 0.01096 | 0.01099 | 0.01102 | 0.01106 | 0.0111 | 0.01115 | 0.01119 | 0.01124 | 0.01128 | 0.01133 | 0.01136 | 0.01138 | 0.01139 | 0.0114 | 0.01141 | 0.01142 | 0.01143 | 0.01144 | 0.01144 | 0.01144 | 0.01145 | 0.01146 | 0.01148 | 0.0115 | 0.01153 | 0.01158 | 0.01163 | 0.0117 | 0.01176 | 0.01183 | 0.0119 | 0.01196 | 0.01203 | 0.0121 | 0.01216 | 0.01223 | 0.01229 | 0.01236 | 0.01243 | 0.0125 | 0.01256 | 0.01262 | 0.01267 | 0.01273 | 0.01277 | 0.01281 | 0.01284 | 0.01287 | 0.0129 | 0.01291 | 0.01291 | 0.01289 | 0.01285 | 0.01279 | 0.01273 | 0.01269 | 0.01269 | 0.01275 | 0.01283 | 0.01293 | 0.01302 | 0.01309 | 0.01312 | 0.01309 | 0.01302 | 0.01293 | 0.01283 | 0.01276 | 0.01275 | 0.01277 | 0.01282 | 0.01288 | 0.01293 | 0.01298 | 0.013 | 0.013 | 0.01299 | 0.01297 | 0.01295 | 0.01293 | 0.01292 | 0.01291 | 0.01289 | 0.01287 | 0.01285 | 0.01284 | 0.01283 | 0.01283 | 0.01283 | 0.01283 | 0.01283 | 0.01282 | 0.0128 | 0.01277 | 0.01273 | 0.01268 | 0.01264 | 0.01261 | 0.01259 | 0.01258 | 0.01256 | 0.01253 | 0.01248 | 0.01243 | 0.01237 | 0.01231 | 0.01223 | 0.01214 | 0.01206 | 0.012 | 0.01198 | 0.01199 | 0.01202 | 0.01206 | 0.01209 | 0.01212 | 0.01214 | 0.01214 | 0.0121 | 0.01202 | 0.01193 | 0.01184 | 0.01178 | 0.01173 | 0.01171 | 0.01169 | 0.01169 | 0.0117 | 0.0117 | 0.0117 | 0.01168 | 0.01166 | 0.01162 | 0.01159 | 0.01154 | 0.0115 | 0.01145 | 0.01141 | 0.01137 | 0.01132 | 0.01127 | 0.01123 | 0.01119 | 0.01116 | 0.01112 | 0.01108 | 0.01103 | 0.01099 | 0.01095 | 0.01091 | 0.01088 | 0.01085 | 0.01083 | 0.01081 | 0.0108 | 0.01078 | 0.01076 | 0.01072 | 0.01068 | 0.01065 | 0.01062 | 0.01061 | 0.0106 | 0.01059 | 0.01058 | 0.01057 | 0.01056 | 0.01054 | 0.01052 | 0.0105 | 0.01049 | 0.0105 | 0.01052 | 0.01055 | 0.01058 | 0.01061 | 0.01063 | 0.01063 | 0.01063 | 0.01061 | 0.01058 | 0.01054 | 0.01051 | 0.01048 | 0.01047 | 0.01046 | 0.01045 | 0.01046 | 0.01047 | 0.01047 | 0.01047 | 0.01046 | 0.01045 | 0.01044 | 0.01042 | 0.0104 | 0.01039 | 0.01038 | 0.01038 | 0.01039 | 0.0104 | 0.01042 | 0.01044 | 0.01047 | 0.0105 | 0.01051 | 0.01052 | 0.01052 | 0.01051 | 0.01049 | 0.01047 | 0.01046 | 0.01044 | 0.01043 | 0.01043 | 0.01043 | 0.01043 | 0.01043 | 0.01043 | 0.01043 | 0.01042 | 0.0104 | 0.01038 | 0.01036 | 0.01033 | 0.01031 | 0.0103 | 0.01031 | 0.01033 | 0.01035 | 0.01038 | 0.01039 | 0.0104 | 0.0104 | 0.0104 | 0.01039 | 0.01038 | 0.01038 | 0.01039 | 0.01041 | 0.01043 | 0.01046 | 0.01048 | 0.01049 | 0.0105 | 0.0105 | 0.01049 | 0.01047 | 0.01046 | 0.01046 | 0.01046 | 0.01047 | 0.01048 | 0.0105 | 0.01052 | 0.01055 | 0.01056 | 0.01056 | 0.01054 | 0.01052 | 0.0105 | 0.01049 | 0.01048 | 0.01048 | 0.01047 | 0.01047 | 0.01047 | 0.01047 | 0.01047 | 0.01047 | 0.01046 | 0.01047 | 0.01049 | 0.01051 | 0.01055 | 0.01059 | 0.01062 | 0.01064 | 0.01065 | 0.01065 | 0.01065 | 0.01065 | 0.01066 | 0.01068 | 0.01071 | 0.01075 | 0.01079 | 0.01082 | 0.01085 | 0.01086 | 0.01086 | 0.01086 | 0.01085 | 0.01084 | 0.01084 | 0.01084 | 0.01085 | 0.01087 | 0.01088 | 0.01089 | 0.0109 | 0.01091 | 0.01092 | 0.01093 | 0.01095 | 0.01095 | 0.01096 | 0.01096 | 0.01095 | 0.01093 | 0.0109 | 0.01087 | 0.01085 | 0.01084 | 0.01084 | 0.01084 | 0.01086 | 0.01088 | 0.01092 | 0.01095 | 0.01098 | 0.011 | 0.011 | 0.01099 | 0.01098 | 0.01096 | 0.01094 | 0.01091 | 0.01089 | 0.01088 | 0.0109 | 0.01091 | 0.01093 | 0.01094 | 0.01095 | 0.01096 | 0.01097 | 0.01097 | 0.01097 | 0.01097 | 0.01097 | 0.01097 | 0.01097 | 0.01096 | 0.01095 | 0.01095 | 0.01095 | 0.01095 | 0.01097 | 0.01098 | 0.01098 | 0.01098 | 0.01097 | 0.01095 | 0.01092 | 0.01088 | 0.01085 | 0.01082 | 0.01081 | 0.01081 | 0.01082 | 0.01083 | 0.01085 | 0.01087 | 0.0109 | 0.01093 | 0.01094 | 0.01095 | 0.01095 | 0.01094 | 0.01093 | 0.01092 | 0.0109 | 0.01088 | 0.01085 | 0.01082 | 0.0108 | 0.01079 | 0.01079 | 0.01081 | 0.01083 | 0.01087 | 0.0109 | 0.01093 | 0.01094 | 0.01094 | 0.01093 | 0.01092 | 0.01091 | 0.0109 | 0.01091 | 0.01091 | 0.01091 | 0.01091 | 0.01091 | 0.01091 | 0.0109 | 0.01089 | 0.0109 | 0.01091 | 0.01093 | 0.01095 | 0.01097 | 0.011 | 0.01103 | 0.01105 | 0.01107 | 0.01108 | 0.0111 | 0.0111 | 0.01111 | 0.0111 | 0.01109 | 0.01108 | 0.01108 | 0.01109 | 0.01112 | 0.01115 | 0.01118 | 0.01121 | 0.01123 | 0.01125 | 0.01126 | 0.01125 | 0.01124 | 0.01124 | 0.01124 | 0.01126 | 0.01128 | 0.0113 | 0.01132 | 0.01134 | 0.01135 | 0.01135 | 0.01134 | 0.01133 | 0.01132 | 0.01131 | 0.01131 | 0.0113 | 0.01129 | 0.01128 | 0.01128 | 0.01129 | 0.01128 | 0.01128 | 0.01128 | 0.01129 | 0.0113 | 0.01131 | 0.0113 | 0.01128 | 0.01126 | 0.01125 | 0.01123 | 0.01121 | 0.01118 | 0.01116 | 0.01115 | 0.01114 | 0.01113 | 0.01113 | 0.01111 | 0.0111 | 0.01109 | 0.01109 | 0.01108 | 0.01108 | 0.01107 | 0.01107 | 0.01107 | 0.01109 | 0.01111 | 0.01114 | 0.01116 | 0.01116 | 0.01115 | 0.01113 | 0.01111 | 0.01108 | 0.01106 | 0.01105 | 0.01105 | 0.01106 | 0.01107 | 0.01109 | 0.01111 | 0.01111 | 0.01111 | 0.0111 | 0.0111 | 0.01111 | 0.01112 | 0.01114 | 0.01116 | 0.01117 | 0.01119 | 0.0112 | 0.01121 | 0.01122 | 0.01122 | 0.01121 | 0.01121 | 0.0112 | 0.01119 | 0.01118 | 0.01116 | 0.01115 | 0.01115 | 0.01117 | 0.01119 | 0.01122 | 0.01126 | 0.01129 | 0.01132 | 0.01133 | 0.01134 | 0.01133 | 0.01132 | 0.01131 | 0.01131 | 0.0113 | 0.01129 | 0.01129 | 0.0113 | 0.01131 | 0.01132 | 0.01133 | 0.01134 | 0.01135 | 0.01136 | 0.01139 | 0.01141 | 0.01142 | 0.01143 | 0.01142 | 0.01142 | 0.01142 | 0.01142 | 0.01139 | 0.01134 | 0.01128 | 0.01124 | 0.01122 | 0.01121 | 0.01122 | 0.01125 | 0.01128 | 0.01132 | 0.01136 | 0.01138 | 0.01138 | 0.01136 | 0.01135 | 0.01136 | 0.0114 | 0.01145 | 0.01151 | 0.01157 | 0.01163 | 0.01166 | 0.01165 | 0.01162 | 0.01158 | 0.01156 | 0.01155 | 0.01158 | 0.01163 | 0.0117 | 0.0118 | 0.0119 | 0.012 | 0.01207 | 0.0121 | 0.01212 | 0.01214 | 0.01215 | 0.01217 | 0.0122 | 0.01225 | 0.01231 | 0.01239 | 0.01246 | 0.01249 | 0.01247 | 0.01241 | 0.01234 | 0.01227 | 0.01223 | 0.01222 | 0.01225 | 0.01231 | 0.0124 | 0.01252 | 0.01263 | 0.01272 | 0.01278 | 0.0128 | 0.0128 | 0.01279 | 0.0128 | 0.01282 | 0.01285 | 0.01288 | 0.01293 | 0.01299 | 0.01306 | 0.01316 | 0.01331 | 0.01356 | 0.01384 | 0.0139 | 0.01333 | 0.01186 | 0.00976 | 0.00756 | 0.00573 | 0.00459 | 0.00427 | 0.00478 | 0.00607 | 0.00799 | 0.01017 | 0.01206 | 0.01316 | 0.01337 | 0.01305 | 0.0126 | 0.01223 | 0.01201 | 0.01189 | 0.01183 | 0.01181 | 0.01182 | 0.01185 | 0.01189 | 0.01189 | 0.01185 | 0.01179 | 0.01172 | 0.01165 | 0.01159 | 0.01155 | 0.01152 | 0.01151 | 0.0115 | 0.0115 | 0.01149 | 0.01149 | 0.0115 | 0.01151 | 0.01153 | 0.01152 | 0.0115 | 0.01146 | 0.01142 | 0.01137 | 0.0113 | 0.01119 | 0.01103 | 0.01084 | 0.01064 | 0.01045 | 0.0103 | 0.01019 | 0.01014 | 0.01015 | 0.01022 | 0.01033 | 0.01044 | 0.01052 | 0.01055 | 0.01054 | 0.0105 | 0.01043 | 0.01034 | 0.01026 | 0.0102 | 0.01014 | 0.01009 | 0.01003 | 0.00996 | 0.00994 | 0.01001 | 0.01016 | 0.01036 | 0.01054 | 0.01067 | 0.01074 | 0.01074 | 0.01066 | 0.0105 | 0.01027 | 0.01002 | 0.00981 | 0.00968 | 0.00962 | 0.00961 | 0.00962 | 0.00963 | 0.00964 | 0.00965 | 0.00966 | 0.00966 | 0.00966 | 0.00965 | 0.00961 | 0.00955 | 0.00947 | 0.00938 | 0.0093 | 0.00924 | 0.00921 | 0.00921 | 0.00922 | 0.00924 | 0.00926 | 0.00926 | 0.00924 | 0.00919 | 0.00912 | 0.00902 | 0.00892 | 0.00884 | 0.00879 | 0.00876 | 0.00875 | 0.00876 | 0.00879 | 0.00882 | 0.00883 | 0.00881 | 0.00877 | 0.00871 | 0.00862 | 0.00853 | 0.00843 | 0.00836 | 0.00833 | 0.00836 | 0.00841 | 0.00846 | 0.0085 | 0.00852 | 0.00853 | 0.00854 | 0.00851 | 0.00845 | 0.00837 | 0.00829 | 0.00823 | 0.00819 | 0.00815 | 0.0081 | 0.00805 | 0.00801 | 0.00797 | 0.00796 | 0.00796 | 0.00796 | 0.00795 | 0.00793 | 0.0079 | 0.00787 | 0.00784 | 0.00781 | 0.00777 | 0.00773 | 0.0077 | 0.00769 | 0.00771 | 0.00773 | 0.00774 | 0.00773 | 0.00772 | 0.0077 | 0.00767 | 0.00763 | 0.00756 | 0.0075 | 0.00744 | 0.00739 | 0.00736 | 0.00735 | 0.00735 | 0.00737 | 0.00738 | 0.00738 | 0.00737 | 0.00735 | 0.00734 | 0.00732 | 0.0073 | 0.00728 | 0.00725 | 0.00721 | 0.00716 | 0.00711 | 0.00707 | 0.00702 | 0.00699 | 0.00698 | 0.00697 | 0.00695 | 0.00693 | 0.0069 | 0.00684 | 0.00677 | 0.0067 | 0.00664 | 0.00658 | 0.00652 | 0.00645 | 0.00639 | 0.00635 | 0.00634 | 0.00637 | 0.00641 | 0.00645 | 0.00647 | 0.00648 | 0.00645 | 0.00639 | 0.0063 | 0.0062 | 0.00611 | 0.00605 | 0.00603 | 0.00603 | 0.00604 | 0.00606 | 0.00606 | 0.00602 | 0.00597 | 0.00592 | 0.00589 | 0.00589 | 0.00589 | 0.00591 | 0.00592 | 0.00594 | 0.00597 | 0.00599 | 0.00598 | 0.00593 | 0.00584 | 0.00573 | 0.00564 | 0.00557 | 0.00552 | 0.00549 | 0.00548 | 0.00548 | 0.00548 | 0.00547 | 0.00544 | 0.00538 | 0.00531 | 0.00524 | 0.00518 | 0.00514 | 0.00511 | 0.00509 | 0.00508 | 0.0051 | 0.00513 | 0.00517 | 0.00522 | 0.00527 | 0.00533 | 0.00539 | 0.00544 | 0.00544 | 0.0054 | 0.00531 | 0.00519 | 0.00506 | 0.00495 | 0.00486 | 0.0048 | 0.00479 | 0.00482 | 0.00489 | 0.00497 | 0.00504 | 0.00508 | 0.00506 | 0.00496 | 0.00481 | 0.00465 | 0.00452 | 0.0044 | 0.00428 | 0.00417 | 0.00406 | 0.004 | 0.00401 | 0.00406 | 0.00414 | 0.00423 | 0.00432 | 0.00442 | 0.00452 | 0.00458 | 0.00459 | 0.00454 | 0.00443 | 0.00429 | 0.00414 | 0.00401 | 0.00391 | 0.00384 | 0.0038 | 0.00378 | 0.00376 | 0.00375 | 0.00376 | 0.00377 | 0.00377 | 0.00374 | 0.00367 | 0.00357 | 0.00344 | 0.0033 | 0.00317 | 0.00305 | 0.00296 | 0.0029 | 0.00289 | 0.00295 | 0.00305 | 0.00316 | 0.00324 | 0.00328 | 0.00328 | 0.00328 | 0.00328 | 0.00329 | 0.00329 | 0.00327 | 0.00326 | 0.00325 | 0.00324 | 0.00323 | 0.00321 | 0.00315 | 0.00309 | 0.00302 | 0.00297 | 0.00293 | 0.00287 | 0.00278 | 0.00266 | 0.00251 | 0.00239 | 0.00229 | 0.00221 | 0.00215 | 0.00213 | 0.00218 | 0.00233 | 0.00252 | 0.00268 | 0.00272 | 0.00262 | 0.0024 | 0.00211 | 0.00178 | 0.00146 | 0.0012 | 0.00104 | 0.00102 | 0.00111 | 0.00123 | 0.00133 | 0.0014 | 0.00144 | 0.00149 | 0.00159 | 0.00175 | 0.00198 | 0.00227 | 0.00256 | 0.00279 | 0.00293 | 0.00294 | 0.00284 | 0.00262 | 0.00262 | 0.00262 | 0.00262 | 0.00262 | 0.00262 | 0.00262
LB4-4 | 0.00125 | 0.00125 | 0.125% | 0.00125 | 0.00125 | 0.00125 | 0.00125 | 0.00124 | 0.0012 | 0.00115 | 0.0011 | 0.00107 | 0.00105 | 0.00105 | 0.00106 | 0.00111 | 0.00119 | 0.00128 | 0.00135 | 0.0014 | 0.00141 | 0.0014 | 0.00138 | 0.00136 | 0.00134 | 0.00132 | 0.0013 | 0.00125 | 0.00119 | 0.00111 | 0.00102 | 0.00094 | 0.00088 | 0.00085 | 0.00084 | 0.00086 | 0.00091 | 0.00095 | 0.00099 | 0.001 | 0.001 | 0.00102 | 0.00104 | 0.00109 | 0.00114 | 0.00119 | 0.00121 | 0.00118 | 0.0011 | 0.00099 | 0.00087 | 0.00078 | 0.00072 | 0.0007 | 0.00071 | 0.00075 | 0.00081 | 0.00089 | 0.00096 | 0.00104 | 0.00112 | 0.0012 | 0.00127 | 0.00133 | 0.00133 | 0.00125 | 0.0011 | 0.00088 | 0.00064 | 0.00042 | 0.00027 | 0.0002 | 0.00021 | 0.00027 | 0.00034 | 0.0004 | 0.00044 | 0.00046 | 0.00047 | 0.00048 | 0.00052 | 0.00059 | 0.00072 | 0.00088 | 0.00104 | 0.00117 | 0.00124 | 0.00125 | 0.00119 | 0.00106 | 0.00088 | 0.00069 | 0.0005 | 0.00036 | 0.00029 | 0.00032 | 0.00044 | 0.0006 | 0.00077 | 0.00089 | 0.00093 | 0.00088 | 0.00078 | 0.00068 | 0.0006 | 0.00057 | 0.0006 | 0.00067 | 0.00075 | 0.00081 | 0.00081 | 0.00074 | 0.00063 | 0.00051 | 0.00044 | 0.00045 | 0.00054 | 0.00069 | 0.00088 | 0.00109 | 0.00129 | 0.00145 | 0.00155 | 0.0016 | 0.0016 | 0.00156 | 0.00148 | 0.00137 | 0.00122 | 0.00103 | 0.00082 | 0.0006 | 0.0004 | 0.00023 | 0.00012 | 6e-05 | 4e-05 | 6e-05 | 0.00013 | 0.00024 | 0.00038 | 0.00055 | 0.00071 | 0.00087 | 0.001 | 0.0011 | 0.00116 | 0.00116 | 0.00113 | 0.00108 | 0.00106 | 0.00109 | 0.00116 | 0.00124 | 0.0013 | 0.00132 | 0.00128 | 0.00119 | 0.00107 | 0.00093 | 0.00081 | 0.00071 | 0.00066 | 0.00067 | 0.00071 | 0.0008 | 0.0009 | 0.00101 | 0.00114 | 0.00127 | 0.00139 | 0.00149 | 0.00153 | 0.00152 | 0.00145 | 0.00135 | 0.00122 | 0.00109 | 0.00097 | 0.0009 | 0.00089 | 0.00094 | 0.00103 | 0.00115 | 0.00128 | 0.00139 | 0.00149 | 0.00154 | 0.00154 | 0.00149 | 0.00142 | 0.00136 | 0.00132 | 0.00131 | 0.00133 | 0.00139 | 0.0015 | 0.00169 | 0.00195 | 0.00224 | 0.00252 | 0.00273 | 0.00284 | 0.00283 | 0.00268 | 0.00242 | 0.0021 | 0.00179 | 0.00154 | 0.00141 | 0.00139 | 0.00147 | 0.00158 | 0.0017 | 0.00179 | 0.00184 | 0.00186 | 0.00184 | 0.00182 | 0.00182 | 0.00186 | 0.00195 | 0.00209 | 0.00225 | 0.00241 | 0.00254 | 0.00263 | 0.00267 | 0.00266 | 0.00262 | 0.00254 | 0.00247 | 0.00239 | 0.00232 | 0.00226 | 0.00221 | 0.00216 | 0.00211 | 0.00204 | 0.00198 | 0.00194 | 0.00194 | 0.002 | 0.00212 | 0.0023 | 0.00248 | 0.00263 | 0.00272 | 0.00276 | 0.00276 | 0.00274 | 0.00273 | 0.00272 | 0.00273 | 0.00274 | 0.00275 | 0.00273 | 0.00265 | 0.0025 | 0.00232 | 0.00214 | 0.00203 | 0.00202 | 0.00211 | 0.00227 | 0.00244 | 0.0026 | 0.00271 | 0.0028 | 0.00287 | 0.00295 | 0.00305 | 0.00315 | 0.00324 | 0.00329 | 0.00328 | 0.00319 | 0.00304 | 0.00283 | 0.00259 | 0.00236 | 0.00219 | 0.00208 | 0.00203 | 0.00202 | 0.00201 | 0.00197 | 0.00193 | 0.00188 | 0.00185 | 0.00183 | 0.00182 | 0.00182 | 0.00181 | 0.00181 | 0.00179 | 0.00177 | 0.00175 | 0.00173 | 0.00173 | 0.00175 | 0.00181 | 0.00189 | 0.00199 | 0.00208 | 0.00215 | 0.00217 | 0.00216 | 0.00211 | 0.00203 | 0.00194 | 0.00187 | 0.00183 | 0.00184 | 0.00189 | 0.00199 | 0.0021 | 0.00219 | 0.00225 | 0.00228 | 0.00228 | 0.00223 | 0.00215 | 0.00205 | 0.00193 | 0.00184 | 0.00179 | 0.00179 | 0.00184 | 0.00193 | 0.00202 | 0.0021 | 0.00214 | 0.00214 | 0.0021 | 0.00202 | 0.00193 | 0.00186 | 0.00182 | 0.00186 | 0.00198 | 0.00218 | 0.00243 | 0.00271 | 0.00298 | 0.0032 | 0.00333 | 0.00335 | 0.00328 | 0.00314 | 0.00298 | 0.00279 | 0.00258 | 0.00236 | 0.00216 | 0.00197 | 0.00179 | 0.00161 | 0.00144 | 0.00132 | 0.00128 | 0.00132 | 0.00139 | 0.00143 | 0.00137 | 0.00123 | 0.00105 | 0.00091 | 0.00084 | 0.00088 | 0.00101 | 0.00122 | 0.00147 | 0.00171 | 0.00187 | 0.00188 | 0.00174 | 0.00147 | 0.00113 | 0.00079 | 0.00052 | 0.00032 | 0.00022 | 0.0002 | 0.00027 | 0.00043 | 0.00064 | 0.00087 | 0.00109 | 0.00127 | 0.00142 | 0.00152 | 0.00158 | 0.00161 | 0.00163 | 0.00166 | 0.00173 | 0.00183 | 0.00196 | 0.00213 | 0.0023 | 0.00246 | 0.00258 | 0.00265 | 0.00266 | 0.00262 | 0.00255 | 0.00249 | 0.00247 | 0.0025 | 0.00257 | 0.00267 | 0.00279 | 0.00288 | 0.00295 | 0.003 | 0.00302 | 0.00303 | 0.00304 | 0.00307 | 0.00314 | 0.00323 | 0.00336 | 0.0035 | 0.00367 | 0.00386 | 0.00408 | 0.00435 | 0.00465 | 0.00497 | 0.00527 | 0.0055 | 0.00564 | 0.00568 | 0.00562 | 0.00549 | 0.00532 | 0.00513 | 0.00496 | 0.00483 | 0.00474 | 0.00469 | 0.00466 | 0.00464 | 0.00466 | 0.00474 | 0.00491 | 0.00516 | 0.00544 | 0.00571 | 0.0059 | 0.00601 | 0.00604 | 0.006 | 0.00592 | 0.00582 | 0.00573 | 0.00567 | 0.00565 | 0.00565 | 0.00563 | 0.00558 | 0.00548 | 0.00538 | 0.00531 | 0.00527 | 0.00528 | 0.00532 | 0.00536 | 0.00539 | 0.0054 | 0.0054 | 0.00539 | 0.00538 | 0.00537 | 0.00536 | 0.00533 | 0.00528 | 0.00521 | 0.00513 | 0.00506 | 0.005 | 0.00497 | 0.00494 | 0.00491 | 0.00484 | 0.00472 | 0.00452 | 0.00425 | 0.00395 | 0.00365 | 0.00342 | 0.00327 | 0.00321 | 0.00322 | 0.00326 | 0.00332 | 0.00337 | 0.00341 | 0.00343 | 0.00344 | 0.00346 | 0.00348 | 0.00352 | 0.00356 | 0.00357 | 0.00354 | 0.00347 | 0.00338 | 0.00328 | 0.00319 | 0.00313 | 0.00307 | 0.003 | 0.0029 | 0.00277 | 0.00262 | 0.00247 | 0.00235 | 0.00226 | 0.00224 | 0.0023 | 0.00243 | 0.0026 | 0.00276 | 0.00288 | 0.00293 | 0.00291 | 0.00283 | 0.00271 | 0.00258 | 0.00245 | 0.00234 | 0.00225 | 0.00219 | 0.00216 | 0.00215 | 0.00216 | 0.00219 | 0.00222 | 0.00224 | 0.00225 | 0.00223 | 0.0022 | 0.00214 | 0.00209 | 0.00207 | 0.00207 | 0.00213 | 0.00223 | 0.00238 | 0.00253 | 0.00268 | 0.00279 | 0.00285 | 0.00286 | 0.00283 | 0.00278 | 0.00272 | 0.00263 | 0.00252 | 0.00238 | 0.00224 | 0.00212 | 0.00204 | 0.00204 | 0.00212 | 0.00225 | 0.00241 | 0.00251 | 0.00251 | 0.00237 | 0.0021 | 0.00177 | 0.00146 | 0.00125 | 0.00119 | 0.00131 | 0.00158 | 0.00194 | 0.00233 | 0.00266 | 0.00288 | 0.00299 | 0.00302 | 0.003 | 0.00298 | 0.00297 | 0.003 | 0.00305 | 0.00312 | 0.00319 | 0.00325 | 0.00331 | 0.00335 | 0.00339 | 0.00339 | 0.00333 | 0.00317 | 0.00286 | 0.00243 | 0.00192 | 0.00142 | 0.00103 | 0.00081 | 0.00082 | 0.00103 | 0.00141 | 0.00187 | 0.00233 | 0.00271 | 0.00297 | 0.00312 | 0.0032 | 0.00327 | 0.00335 | 0.00345 | 0.00356 | 0.00363 | 0.00365 | 0.00361 | 0.00353 | 0.00344 | 0.00338 | 0.00337 | 0.0034 | 0.00344 | 0.00345 | 0.00337 | 0.0032 | 0.00295 | 0.00265 | 0.00239 | 0.00221 | 0.00217 | 0.00228 | 0.00253 | 0.00287 | 0.00324 | 0.00358 | 0.00384 | 0.00398 | 0.004 | 0.00394 | 0.00383 | 0.00372 | 0.00366 | 0.00365 | 0.0037 | 0.00379 | 0.00391 | 0.00405 | 0.00416 | 0.00422 | 0.0042 | 0.00413 | 0.00402 | 0.00388 | 0.00373 | 0.00355 | 0.00336 | 0.00317 | 0.00303 | 0.00297 | 0.00301 | 0.00313 | 0.00333 | 0.00358 | 0.00385 | 0.00411 | 0.00433 | 0.00449 | 0.00459 | 0.00464 | 0.00468 | 0.00471 | 0.00475 | 0.00478 | 0.00478 | 0.00472 | 0.00462 | 0.00449 | 0.00437 | 0.00429 | 0.00427 | 0.0043 | 0.00438 | 0.00448 | 0.00456 | 0.00457 | 0.00449 | 0.00432 | 0.00411 | 0.00393 | 0.00383 | 0.00383 | 0.00395 | 0.00415 | 0.0044 | 0.00464 | 0.00483 | 0.00495 | 0.00501 | 0.00502 | 0.00501 | 0.005 | 0.00501 | 0.00505 | 0.00508 | 0.0051 | 0.0051 | 0.00508 | 0.00505 | 0.00501 | 0.00498 | 0.00498 | 0.00499 | 0.00501 | 0.00504 | 0.00505 | 0.00503 | 0.00499 | 0.00495 | 0.00493 | 0.00494 | 0.00498 | 0.00506 | 0.00516 | 0.00527 | 0.00537 | 0.00544 | 0.00549 | 0.00551 | 0.00553 | 0.00554 | 0.00555 | 0.00556 | 0.00557 | 0.00557 | 0.00555 | 0.00551 | 0.00546 | 0.00543 | 0.00543 | 0.00544 | 0.00545 | 0.00547 | 0.00549 | 0.00549 | 0.00548 | 0.00545 | 0.00541 | 0.00539 | 0.00538 | 0.0054 | 0.00544 | 0.00549 | 0.00555 | 0.0056 | 0.00565 | 0.00568 | 0.00571 | 0.00572 | 0.00574 | 0.00576 | 0.00578 | 0.00578 | 0.00575 | 0.0057 | 0.00563 | 0.00557 | 0.00551 | 0.00548 | 0.00546 | 0.00547 | 0.0055 | 0.00556 | 0.00563 | 0.00568 | 0.00572 | 0.00575 | 0.00578 | 0.00582 | 0.00585 | 0.00587 | 0.0059 | 0.00592 | 0.00594 | 0.00596 | 0.00596 | 0.00596 | 0.00595 | 0.00595 | 0.00595 | 0.00594 | 0.00593 | 0.00593 | 0.00594 | 0.00596 | 0.00599 | 0.006 | 0.006 | 0.006 | 0.00598 | 0.00594 | 0.00589 | 0.00584 | 0.00579 | 0.00577 | 0.00578 | 0.00581 | 0.00586 | 0.00592 | 0.00597 | 0.00601 | 0.00604 | 0.00606 | 0.00607 | 0.00608 | 0.00609 | 0.0061 | 0.00612 | 0.00613 | 0.00614 | 0.00614 | 0.00614 | 0.00613 | 0.00612 | 0.00612 | 0.00613 | 0.00613 | 0.00613 | 0.00613 | 0.00613 | 0.00613 | 0.00612 | 0.00611 | 0.00609 | 0.00607 | 0.00606 | 0.00605 | 0.00605 | 0.00604 | 0.00603 | 0.00602 | 0.006 | 0.00599 | 0.00599 | 0.006 | 0.00601 | 0.00603 | 0.00606 | 0.0061 | 0.00613 | 0.00616 | 0.00616 | 0.00615 | 0.00614 | 0.00614 | 0.00614 | 0.00614 | 0.00615 | 0.00616 | 0.00617 | 0.00618 | 0.0062 | 0.00621 | 0.00622 | 0.00622 | 0.00622 | 0.00622 | 0.00622 | 0.00622 | 0.00622 | 0.00622 | 0.00622 | 0.00622 | 0.0062 | 0.00618 | 0.00616 | 0.00613 | 0.00612 | 0.00611 | 0.00612 | 0.00614 | 0.00615 | 0.00616 | 0.00615 | 0.00614 | 0.00613 | 0.00612 | 0.00612 | 0.00613 | 0.00614 | 0.00615 | 0.00615 | 0.00614 | 0.00613 | 0.00612 | 0.00611 | 0.00611 | 0.00612 | 0.00613 | 0.00615 | 0.00616 | 0.00617 | 0.00618 | 0.00617 | 0.00617 | 0.00617 | 0.00616 | 0.00616 | 0.00615 | 0.00615 | 0.00615 | 0.00614 | 0.00613 | 0.00612 | 0.0061 | 0.00608 | 0.00606 | 0.00602 | 0.00598 | 0.00595 | 0.00592 | 0.0059 | 0.00589 | 0.00588 | 0.00588 | 0.00588 | 0.00589 | 0.00591 | 0.00594 | 0.00597 | 0.00599 | 0.006 | 0.00601 | 0.00601 | 0.00599 | 0.00597 | 0.00595 | 0.00592 | 0.00591 | 0.0059 | 0.00591 | 0.00593 | 0.00595 | 0.00596 | 0.00598 | 0.00599 | 0.00599 | 0.00599 | 0.00597 | 0.00595 | 0.00594 | 0.00593 | 0.00592 | 0.00591 | 0.00589 | 0.00587 | 0.00584 | 0.00582 | 0.00579 | 0.00578 | 0.00577 | 0.00578 | 0.00579 | 0.0058 | 0.00581 | 0.00582 | 0.00582 | 0.00581 | 0.0058 | 0.0058 | 0.0058 | 0.0058 | 0.0058 | 0.0058 | 0.0058 | 0.0058 | 0.00581 | 0.00582 | 0.00583 | 0.00583 | 0.00583 | 0.00583 | 0.00583 | 0.00583 | 0.00584 | 0.00586 | 0.00587 | 0.00589 | 0.00592 | 0.00594 | 0.00594 | 0.00593 | 0.00589 | 0.00585 | 0.0058 | 0.00577 | 0.00575 | 0.00574 | 0.00574 | 0.00574 | 0.00575 | 0.00576 | 0.00576 | 0.00574 | 0.00572 | 0.0057 | 0.00569 | 0.0057 | 0.00571 | 0.00573 | 0.00575 | 0.00576 | 0.00577 | 0.00577 | 0.00577 | 0.00576 | 0.00575 | 0.00575 | 0.00574 | 0.00574 | 0.00573 | 0.00572 | 0.00571 | 0.0057 | 0.0057 | 0.0057 | 0.0057 | 0.00571 | 0.00573 | 0.00575 | 0.00576 | 0.00577 | 0.00577 | 0.00577 | 0.00576 | 0.00574 | 0.00572 | 0.0057 | 0.0057 | 0.0057 | 0.00571 | 0.00574 | 0.00576 | 0.00579 | 0.00581 | 0.00582 | 0.00581 | 0.00579 | 0.00576 | 0.00573 | 0.00569 | 0.00566 | 0.00565 | 0.00563 | 0.00563 | 0.00563 | 0.00565 | 0.00567 | 0.00569 | 0.0057 | 0.0057 | 0.0057 | 0.00568 | 0.00567 | 0.00565 | 0.00564 | 0.00562 | 0.00561 | 0.00561 | 0.00561 | 0.00561 | 0.0056 | 0.00559 | 0.00558 | 0.00557 | 0.00556 | 0.00556 | 0.00556 | 0.00556 | 0.00556 | 0.00557 | 0.00557 | 0.00558 | 0.00558 | 0.00558 | 0.00559 | 0.00559 | 0.00558 | 0.00558 | 0.00558 | 0.00557 | 0.00556 | 0.00556 | 0.00555 | 0.00555 | 0.00555 | 0.00555 | 0.00555 | 0.00555 | 0.00554 | 0.00553 | 0.00551 | 0.00549 | 0.00547 | 0.00547 | 0.00547 | 0.00549 | 0.00551 | 0.00553 | 0.00555 | 0.00557 | 0.00557 | 0.00557 | 0.00556 | 0.00554 | 0.00552 | 0.0055 | 0.00547 | 0.00543 | 0.00538 | 0.00534 | 0.00531 | 0.0053 | 0.0053 | 0.0053 | 0.00531 | 0.00531 | 0.00532 | 0.00531 | 0.0053 | 0.00529 | 0.00528 | 0.00527 | 0.00527 | 0.00526 | 0.00526 | 0.00526 | 0.00526 | 0.00526 | 0.00526 | 0.00527 | 0.00528 | 0.00528 | 0.00528 | 0.00528 | 0.00526 | 0.00524 | 0.00522 | 0.0052 | 0.00518 | 0.00517 | 0.00517 | 0.00518 | 0.00519 | 0.00519 | 0.00519 | 0.00519 | 0.00518 | 0.00517 | 0.00516 | 0.00515 | 0.00513 | 0.00511 | 0.0051 | 0.00508 | 0.00506 | 0.00505 | 0.00504 | 0.00504 | 0.00504 | 0.00505 | 0.00506 | 0.00507 | 0.00506 | 0.00504 | 0.00503 | 0.00501 | 0.00499 | 0.00498 | 0.00497 | 0.00498 | 0.00498 | 0.00499 | 0.00499 | 0.00497 | 0.00495 | 0.00493 | 0.0049 | 0.00489 | 0.00489 | 0.00489 | 0.00489 | 0.00489 | 0.00489 | 0.0049 | 0.0049 | 0.0049 | 0.0049 | 0.00489 | 0.00488 | 0.00487 | 0.00486 | 0.00485 | 0.00484 | 0.00483 | 0.00483 | 0.00482 | 0.00483 | 0.00483 | 0.00484 | 0.00485 | 0.00486 | 0.00487 | 0.00487 | 0.00488 | 0.00487 | 0.00486 | 0.00484 | 0.00482 | 0.00481 | 0.00481 | 0.00481 | 0.00482 | 0.00482 | 0.00481 | 0.0048 | 0.00479 | 0.00478 | 0.00476 | 0.00474 | 0.00472 | 0.00471 | 0.00471 | 0.00471 | 0.0047 | 0.00469 | 0.00467 | 0.00465 | 0.00465 | 0.00464 | 0.00464 | 0.00464 | 0.00464 | 0.00465 | 0.00465 | 0.00465 | 0.00465 | 0.00465 | 0.00465 | 0.00466 | 0.00467 | 0.00468 | 0.00468 | 0.00468 | 0.00467 | 0.00467 | 0.00466 | 0.00464 | 0.00463 | 0.00462 | 0.00462 | 0.00462 | 0.00462 | 0.00462 | 0.00461 | 0.00461 | 0.0046 | 0.0046 | 0.00459 | 0.00458 | 0.00457 | 0.00457 | 0.00457 | 0.00456 | 0.00455 | 0.00454 | 0.00454 | 0.00453 | 0.00454 | 0.00454 | 0.00455 | 0.00455 | 0.00455 | 0.00456 | 0.00455 | 0.00454 | 0.00454 | 0.00453 | 0.00453 | 0.00453 | 0.00454 | 0.00455 | 0.00455 | 0.00455 | 0.00455 | 0.00455 | 0.00455 | 0.00455 | 0.00454 | 0.00454 | 0.00453 | 0.00452 | 0.00452 | 0.00453 | 0.00453 | 0.00454 | 0.00455 | 0.00456 | 0.00457 | 0.00457 | 0.00457 | 0.00457 | 0.00457 | 0.00458 | 0.00458 | 0.00459 | 0.00459 | 0.0046 | 0.00461 | 0.00462 | 0.00463 | 0.00464 | 0.00465 | 0.00466 | 0.00469 | 0.00471 | 0.00474 | 0.00477 | 0.00479 | 0.00482 | 0.00484 | 0.00487 | 0.00489 | 0.00493 | 0.00497 | 0.00503 | 0.00509 | 0.00515 | 0.00521 | 0.00527 | 0.00533 | 0.0054 | 0.00548 | 0.00555 | 0.00562 | 0.00569 | 0.00576 | 0.00583 | 0.0059 | 0.00598 | 0.00607 | 0.00618 | 0.0063 | 0.00644 | 0.00658 | 0.00673 | 0.00686 | 0.00699 | 0.00712 | 0.00726 | 0.0074 | 0.00756 | 0.00772 | 0.00789 | 0.00806 | 0.00823 | 0.0084 | 0.00856 | 0.00873 | 0.00889 | 0.00904 | 0.0092 | 0.00936 | 0.00953 | 0.00971 | 0.0099 | 0.0101 | 0.01032 | 0.01056 | 0.01081 | 0.01107 | 0.01133 | 0.01157 | 0.0118 | 0.01202 | 0.01224 | 0.01246 | 0.01268 | 0.01291 | 0.01314 | 0.01339 | 0.01363 | 0.01386 | 0.01409 | 0.0143 | 0.0145 | 0.01467 | 0.01481 | 0.01492 | 0.01497 | 0.01501 | 0.01509 | 0.01528 | 0.01563 | 0.0161 | 0.01661 | 0.01713 | 0.01759 | 0.01796 | 0.0182 | 0.01827 | 0.01817 | 0.01794 | 0.01768 | 0.01747 | 0.01733 | 0.01723 | 0.01715 | 0.01709 | 0.01708 | 0.0171 | 0.01714 | 0.01719 | 0.01721 | 0.01723 | 0.01726 | 0.0173 | 0.01736 | 0.01743 | 0.01751 | 0.01758 | 0.01765 | 0.0177 | 0.01773 | 0.01771 | 0.01765 | 0.01754 | 0.0174 | 0.01723 | 0.01704 | 0.01684 | 0.01663 | 0.01641 | 0.01622 | 0.01606 | 0.01593 | 0.01583 | 0.01574 | 0.01567 | 0.01559 | 0.01552 | 0.01543 | 0.01533 | 0.01521 | 0.01508 | 0.01495 | 0.01483 | 0.01471 | 0.01459 | 0.01446 | 0.01432 | 0.01418 | 0.01403 | 0.0139 | 0.01378 | 0.01368 | 0.01361 | 0.01357 | 0.01355 | 0.01356 | 0.01357 | 0.01358 | 0.01359 | 0.01358 | 0.01356 | 0.01353 | 0.0135 | 0.01347 | 0.01345 | 0.01344 | 0.01342 | 0.0134 | 0.01339 | 0.01339 | 0.01339 | 0.0134 | 0.01341 | 0.01344 | 0.01349 | 0.01356 | 0.01364 | 0.01373 | 0.01381 | 0.0139 | 0.01399 | 0.01408 | 0.01417 | 0.01427 | 0.01437 | 0.01447 | 0.01457 | 0.01465 | 0.01473 | 0.01478 | 0.01481 | 0.01481 | 0.0148 | 0.01478 | 0.01475 | 0.01474 | 0.01476 | 0.0148 | 0.01487 | 0.01496 | 0.01506 | 0.01515 | 0.01522 | 0.01525 | 0.01526 | 0.01524 | 0.0152 | 0.01517 | 0.01515 | 0.01514 | 0.01516 | 0.01524 | 0.01541 | 0.01566 | 0.01594 | 0.01619 | 0.01635 | 0.01639 | 0.01632 | 0.01612 | 0.01583 | 0.01547 | 0.01511 | 0.01482 | 0.01464 | 0.01457 | 0.01456 | 0.01455 | 0.01453 | 0.01449 | 0.01442 | 0.01433 | 0.01423 | 0.01415 | 0.01408 | 0.01405 | 0.01404 | 0.01405 | 0.01406 | 0.01405 | 0.01403 | 0.01397 | 0.01386 | 0.01372 | 0.01356 | 0.01337 | 0.01318 | 0.013 | 0.01282 | 0.01266 | 0.0125 | 0.01237 | 0.01225 | 0.01215 | 0.01206 | 0.01199 | 0.01193 | 0.01187 | 0.01182 | 0.01175 | 0.01168 | 0.0116 | 0.0115 | 0.0114 | 0.01129 | 0.01117 | 0.01104 | 0.0109 | 0.01077 | 0.01062 | 0.01047 | 0.01031 | 0.01016 | 0.01001 | 0.00986 | 0.00972 | 0.00959 | 0.00947 | 0.00936 | 0.00926 | 0.00918 | 0.0091 | 0.00902 | 0.00895 | 0.00888 | 0.00881 | 0.00873 | 0.00865 | 0.00857 | 0.00848 | 0.00838 | 0.00827 | 0.00815 | 0.00803 | 0.00791 | 0.00779 | 0.00767 | 0.00755 | 0.00744 | 0.00733 | 0.00723 | 0.00714 | 0.00706 | 0.00699 | 0.00693 | 0.00688 | 0.00683 | 0.00677 | 0.00672 | 0.00667 | 0.00662 | 0.00656 | 0.00651 | 0.00646 | 0.0064 | 0.00635 | 0.00631 | 0.00626 | 0.00622 | 0.00617 | 0.00613 | 0.00611 | 0.00608 | 0.00607 | 0.00605 | 0.00604 | 0.00604 | 0.00603 | 0.00602 | 0.006 | 0.00597 | 0.00593 | 0.0059 | 0.00587 | 0.00584 | 0.00581 | 0.00579 | 0.00578 | 0.00577 | 0.00577 | 0.00576 | 0.00575 | 0.00574 | 0.00573 | 0.00572 | 0.00571 | 0.0057 | 0.00569 | 0.00569 | 0.00569 | 0.00569 | 0.00569 | 0.00568 | 0.00567 | 0.00566 | 0.00564 | 0.00562 | 0.0056 | 0.00558 | 0.00557 | 0.00556 | 0.00555 | 0.00555 | 0.00554 | 0.00553 | 0.00552 | 0.0055 | 0.00549 | 0.00547 | 0.00546 | 0.00545 | 0.00544 | 0.00543 | 0.00542 | 0.00541 | 0.0054 | 0.0054 | 0.00539 | 0.00537 | 0.00537 | 0.00536 | 0.00536 | 0.00537 | 0.00537 | 0.00538 | 0.00538 | 0.00538 | 0.00538 | 0.00537 | 0.00536 | 0.00535 | 0.00534 | 0.00533 | 0.00532 | 0.00531 | 0.0053 | 0.00529 | 0.00528 | 0.00526 | 0.00525 | 0.00523 | 0.00521 | 0.00519 | 0.00518 | 0.00518 | 0.00518 | 0.00519 | 0.00521 | 0.00523 | 0.00525 | 0.00527 | 0.00529 | 0.00531 | 0.00531 | 0.00531 | 0.0053 | 0.00528 | 0.00527 | 0.00525 | 0.00524 | 0.00524 | 0.00523 | 0.00523 | 0.00523 | 0.00523 | 0.00524 | 0.00524 | 0.00524 | 0.00523 | 0.00523 | 0.00523 | 0.00522 | 0.00521 | 0.00519 | 0.00518 | 0.00517 | 0.00516 | 0.00515 | 0.00514 | 0.00513 | 0.00512 | 0.00512 | 0.00512 | 0.00513 | 0.00512 | 0.00512 | 0.00511 | 0.0051 | 0.00509 | 0.00508 | 0.00507 | 0.00507 | 0.00507 | 0.00507 | 0.00507 | 0.00508 | 0.00507 | 0.00506 | 0.00504 | 0.00503 | 0.00502 | 0.00503 | 0.00503 | 0.00504 | 0.00505 | 0.00506 | 0.00506 | 0.00506 | 0.00505 | 0.00503 | 0.00502 | 0.00501 | 0.00501 | 0.005 | 0.005 | 0.005 | 0.005 | 0.005 | 0.005 | 0.005 | 0.00499 | 0.00499 | 0.005 | 0.005 | 0.00499 | 0.00499 | 0.00498 | 0.00498 | 0.00497 | 0.00496 | 0.00495 | 0.00494 | 0.00495 | 0.00495 | 0.00495 | 0.00495 | 0.00495 | 0.00495 | 0.00495 | 0.00495 | 0.00493 | 0.00492 | 0.00491 | 0.0049 | 0.0049 | 0.0049 | 0.0049 | 0.0049 | 0.0049 | 0.0049 | 0.0049 | 0.0049 | 0.00489 | 0.00489 | 0.00489 | 0.00489 | 0.00489 | 0.0049 | 0.0049 | 0.0049 | 0.00491 | 0.00492 | 0.00493 | 0.00494 | 0.00494 | 0.00495 | 0.00494 | 0.00494 | 0.00493 | 0.00492 | 0.00491 | 0.00492 | 0.00493 | 0.00494 | 0.00496 | 0.00497 | 0.00498 | 0.00498 | 0.00498 | 0.00498 | 0.00497 | 0.00497 | 0.00497 | 0.00498 | 0.00498 | 0.00499 | 0.005 | 0.00501 | 0.00502 | 0.00504 | 0.00505 | 0.00507 | 0.00508 | 0.00509 | 0.00508 | 0.00508 | 0.00508 | 0.00508 | 0.00509 | 0.0051 | 0.00511 | 0.00512 | 0.00514 | 0.00515 | 0.00515 | 0.00514 | 0.00513 | 0.00512 | 0.00512 | 0.00512 | 0.00512 | 0.00511 | 0.00511 | 0.00511 | 0.00511 | 0.00512 | 0.00513 | 0.00514 | 0.00515 | 0.00516 | 0.00517 | 0.00518 | 0.00517 | 0.00517 | 0.00516 | 0.00515 | 0.00514 | 0.00513 | 0.00513 | 0.00513 | 0.00514 | 0.00514 | 0.00515 | 0.00516 | 0.00518 | 0.00518 | 0.00518 | 0.00517 | 0.00515 | 0.00512 | 0.0051 | 0.00508 | 0.00508 | 0.00507 | 0.00507 | 0.00508 | 0.00509 | 0.00511 | 0.00512 | 0.00513 | 0.00513 | 0.00513 | 0.00513 | 0.00513 | 0.00513 | 0.00512 | 0.00512 | 0.00512 | 0.00513 | 0.00513 | 0.00513 | 0.00512 | 0.00511 | 0.0051 | 0.00509 | 0.00508 | 0.00507 | 0.00505 | 0.00503 | 0.00502 | 0.00501 | 0.005 | 0.00499 | 0.00499 | 0.00499 | 0.005 | 0.00502 | 0.00504 | 0.00506 | 0.00507 | 0.00507 | 0.00507 | 0.00507 | 0.00507 | 0.00506 | 0.00504 | 0.00502 | 0.005 | 0.00499 | 0.00498 | 0.00498 | 0.00499 | 0.005 | 0.00501 | 0.00502 | 0.00502 | 0.00502 | 0.00502 | 0.00502 | 0.00502 | 0.00503 | 0.00505 | 0.00508 | 0.0051 | 0.00512 | 0.00513 | 0.00514 | 0.00513 | 0.00512 | 0.00511 | 0.0051 | 0.00509 | 0.00509 | 0.0051 | 0.0051 | 0.0051 | 0.0051 | 0.0051 | 0.0051 | 0.00508 | 0.00507 | 0.00505 | 0.00505 | 0.00505 | 0.00505 | 0.00505 | 0.00504 | 0.00503 | 0.00503 | 0.00503 | 0.00504 | 0.00506 | 0.00507 | 0.00508 | 0.0051 | 0.0051 | 0.00509 | 0.00507 | 0.00505 | 0.00503 | 0.00502 | 0.00502 | 0.00503 | 0.00504 | 0.00506 | 0.00507 | 0.00507 | 0.00507 | 0.00506 | 0.00505 | 0.00505 | 0.00505 | 0.00505 | 0.00507 | 0.00509 | 0.00511 | 0.00513 | 0.00513 | 0.00513 | 0.00512 | 0.00511 | 0.0051 | 0.00508 | 0.00507 | 0.00506 | 0.00506 | 0.00505 | 0.00505 | 0.00503 | 0.00502 | 0.00501 | 0.00501 | 0.00502 | 0.00503 | 0.00505 | 0.00506 | 0.00507 | 0.00509 | 0.00509 | 0.0051 | 0.0051 | 0.0051 | 0.0051 | 0.00511 | 0.00511 | 0.00511 | 0.0051 | 0.0051 | 0.0051 | 0.00509 | 0.00508 | 0.00508 | 0.00508 | 0.00508 | 0.00509 | 0.00509 | 0.00509 | 0.00508 | 0.00508 | 0.00508 | 0.00507 | 0.00506 | 0.00504 | 0.00502 | 0.00501 | 0.005 | 0.00501 | 0.00501 | 0.00503 | 0.00505 | 0.00507 | 0.0051 | 0.00512 | 0.00514 | 0.00515 | 0.00516 | 0.00517 | 0.00517 | 0.00518 | 0.0052 | 0.0052 | 0.0052 | 0.00519 | 0.00518 | 0.00518 | 0.00519 | 0.00521 | 0.00521 | 0.00521 | 0.0052 | 0.0052 | 0.00519 | 0.00518 | 0.00516 | 0.00514 | 0.00514 | 0.00514 | 0.00516 | 0.00517 | 0.00517 | 0.00516 | 0.00515 | 0.00514 | 0.00512 | 0.00511 | 0.0051 | 0.00509 | 0.0051 | 0.00511 | 0.00512 | 0.00514 | 0.00515 | 0.00517 | 0.00518 | 0.00519 | 0.00519 | 0.00519 | 0.00518 | 0.00517 | 0.00516 | 0.00515 | 0.00514 | 0.00513 | 0.00513 | 0.00513 | 0.00514 | 0.00515 | 0.00517 | 0.00518 | 0.00521 | 0.00524 | 0.00527 | 0.0053 | 0.00531 | 0.0053 | 0.00529 | 0.00528 | 0.00527 | 0.00527 | 0.00527 | 0.00528 | 0.00528 | 0.0053 | 0.00532 | 0.00533 | 0.00534 | 0.00533 | 0.00532 | 0.00532 | 0.00533 | 0.00535 | 0.00536 | 0.00537 | 0.00536 | 0.00535 | 0.00535 | 0.00534 | 0.00532 | 0.00529 | 0.00526 | 0.00524 | 0.00523 | 0.00524 | 0.00525 | 0.00527 | 0.00529 | 0.00532 | 0.00534 | 0.00536 | 0.00536 | 0.00537 | 0.00536 | 0.00536 | 0.00535 | 0.00536 | 0.00537 | 0.00539 | 0.0054 | 0.00541 | 0.00541 | 0.00541 | 0.00542 | 0.00541 | 0.00541 | 0.00539 | 0.00537 | 0.00535 | 0.00533 | 0.00532 | 0.00531 | 0.00531 | 0.00532 | 0.00534 | 0.00536 | 0.00537 | 0.00538 | 0.00539 | 0.00539 | 0.00538 | 0.00538 | 0.00537 | 0.00537 | 0.00537 | 0.00538 | 0.00538 | 0.00539 | 0.0054 | 0.00541 | 0.00541 | 0.00541 | 0.00541 | 0.0054 | 0.00538 | 0.00534 | 0.00533 | 0.00534 | 0.00538 | 0.00544 | 0.00552 | 0.00559 | 0.00566 | 0.00571 | 0.00574 | 0.00574 | 0.00569 | 0.00562 | 0.00556 | 0.00549 | 0.00543 | 0.00536 | 0.00529 | 0.0052 | 0.0051 | 0.00499 | 0.00484 | 0.00467 | 0.00446 | 0.00423 | 0.00397 | 0.00368 | 0.00337 | 0.00306 | 0.00277 | 0.00251 | 0.00229 | 0.00213 | 0.00201 | 0.00197 | 0.00199 | 0.00206 | 0.00217 | 0.00231 | 0.00248 | 0.00266 | 0.00284 | 0.00301 | 0.00317 | 0.00333 | 0.00349 | 0.00366 | 0.00381 | 0.00394 | 0.00406 | 0.00418 | 0.00432 | 0.00446 | 0.0046 | 0.00473 | 0.00484 | 0.00493 | 0.005 | 0.00504 | 0.00503 | 0.00498 | 0.00491 | 0.00483 | 0.00476 | 0.00468 | 0.00458 | 0.00444 | 0.00427 | 0.00404 | 0.00371 | 0.00325 | 0.00263 | 0.00196 | 0.00134 | 0.00088 | 0.00067 | 0.00071 | 0.001 | 0.00149 | 0.00212 | 0.00279 | 0.00343 | 0.00394 | 0.0043 | 0.00455 | 0.00476 | 0.00495 | 0.00512 | 0.00522 | 0.00527 | 0.00526 | 0.00521 | 0.00513 | 0.00503 | 0.0049 | 0.00474 | 0.00456 | 0.00436 | 0.00411 | 0.00383 | 0.00354 | 0.00328 | 0.00306 | 0.00284 | 0.00266 | 0.00251 | 0.00242 | 0.0024 | 0.00241 | 0.00239 | 0.00237 | 0.00237 | 0.00239 | 0.00243 | 0.00244 | 0.00242 | 0.0024 | 0.00239 | 0.00239 | 0.00242 | 0.00241 | 0.00239 | 0.00236 | 0.00231 | 0.00228 | 0.00223 | 0.00215 | 0.00208 | 0.002 | 0.00193 | 0.00191 | 0.00191 | 0.00192 | 0.00199 | 0.00205 | 0.00213 | 0.00225 | 0.00235 | 0.00246 | 0.0026 | 0.00271 | 0.00282 | 0.00295 | 0.00306 | 0.00317 | 0.00329 | 0.0034 | 0.00351 | 0.00363 | 0.00374 | 0.00384 | 0.00395 | 0.00404 | 0.00413 | 0.00423 | 0.00433 | 0.00442 | 0.00451 | 0.0046 | 0.0047 | 0.00481 | 0.00493 | 0.00503 | 0.00514 | 0.00523 | 0.00531 | 0.00537 | 0.00541 | 0.00544 | 0.00546 | 0.00548 | 0.0055 | 0.00553 | 0.00555 | 0.00558 | 0.0056 | 0.00563 | 0.00565 | 0.00567 | 0.00569 | 0.00571 | 0.00571 | 0.0057 | 0.00568 | 0.00565 | 0.00563 | 0.00562 | 0.00562 | 0.00563 | 0.00564 | 0.00565 | 0.00566 | 0.00566 | 0.00563 | 0.00557 | 0.0055 | 0.00543 | 0.00538 | 0.00534 | 0.00532 | 0.00532 | 0.00532 | 0.00534 | 0.00537 | 0.00538 | 0.00537 | 0.00533 | 0.00528 | 0.00521 | 0.00513 | 0.00509 | 0.00506 | 0.00506 | 0.00506 | 0.00508 | 0.00511 | 0.00512 | 0.00513 | 0.00514 | 0.00515 | 0.00516 | 0.00517 | 0.0052 | 0.00523 | 0.00527 | 0.00531 | 0.00534 | 0.00536 | 0.00538 | 0.0054 | 0.00543 | 0.00544 | 0.00543 | 0.0054 | 0.00535 | 0.0053 | 0.00524 | 0.00518 | 0.00514 | 0.00511 | 0.00509 | 0.00509 | 0.0051 | 0.00511 | 0.00514 | 0.00516 | 0.00517 | 0.00518 | 0.0052 | 0.00522 | 0.00524 | 0.00524 | 0.00523 | 0.00522 | 0.0052 | 0.0052 | 0.00521 | 0.00522 | 0.00524 | 0.00527 | 0.0053 | 0.00533 | 0.00536 | 0.00536 | 0.00535 | 0.00533 | 0.0053 | 0.00526 | 0.00522 | 0.00518 | 0.00516 | 0.00514 | 0.00514 | 0.00515 | 0.00515 | 0.00514 | 0.00511 | 0.00508 | 0.00505 | 0.00506 | 0.00509 | 0.00514 | 0.0052 | 0.00524 | 0.00526 | 0.00525 | 0.00521 | 0.00516 | 0.0051 | 0.00505 | 0.00504 | 0.00507 | 0.00512 | 0.00519 | 0.00524 | 0.00526 | 0.00527 | 0.00525 | 0.00523 | 0.0052 | 0.00518 | 0.00517 | 0.00519 | 0.00523 | 0.00528 | 0.00531 | 0.00529 | 0.00522 | 0.00512 | 0.00502 | 0.00494 | 0.00487 | 0.00481 | 0.00478 | 0.00477 | 0.00477 | 0.00478 | 0.00477 | 0.00474 | 0.00473 | 0.00474 | 0.00478 | 0.00481 | 0.00483 | 0.00484 | 0.00484 | 0.00482 | 0.00478 | 0.00474 | 0.00473 | 0.00475 | 0.0048 | 0.00488 | 0.00497 | 0.0051 | 0.00524 | 0.00537 | 0.00542 | 0.00537 | 0.00521 | 0.00496 | 0.00468 | 0.00439 | 0.00414 | 0.00394 | 0.00383 | 0.00383 | 0.00389 | 0.00399 | 0.00408 | 0.00415 | 0.00418 | 0.0042 | 0.00423 | 0.00426 | 0.0043 | 0.00432 | 0.00432 | 0.0043 | 0.00427 | 0.00423 | 0.0042 | 0.00417 | 0.00413 | 0.00408 | 0.00404 | 0.00403 | 0.00403 | 0.00404 | 0.00406 | 0.00408 | 0.00411 | 0.00412 | 0.00412 | 0.0041 | 0.00404 | 0.00398 | 0.00392 | 0.00389 | 0.00389 | 0.00392 | 0.00397 | 0.00404 | 0.0041 | 0.00414 | 0.00416 | 0.00418 | 0.0042 | 0.00423 | 0.00426 | 0.00429 | 0.00433 | 0.00437 | 0.00441 | 0.00444 | 0.00444 | 0.00443 | 0.00443 | 0.00443 | 0.00445 | 0.00447 | 0.00449 | 0.00452 | 0.00456 | 0.00461 | 0.00464 | 0.00465 | 0.00463 | 0.0046 | 0.00457 | 0.00455 | 0.00452 | 0.00451 | 0.0045 | 0.00452 | 0.00455 | 0.00458 | 0.00459 | 0.00458 | 0.00455 | 0.0045 | 0.00444 | 0.0044 | 0.00437 | 0.00436 | 0.00436 | 0.00436 | 0.00437 | 0.00436 | 0.00434 | 0.0043 | 0.00425 | 0.00421 | 0.00418 | 0.00417 | 0.00417 | 0.00418 | 0.00421 | 0.00424 | 0.00429 | 0.00434 | 0.00439 | 0.00445 | 0.00451 | 0.00457 | 0.00461 | 0.00463 | 0.00462 | 0.0046 | 0.00457 | 0.00453 | 0.00449 | 0.00446 | 0.00443 | 0.00442 | 0.00442 | 0.00442 | 0.00441 | 0.0044 | 0.00439 | 0.00438 | 0.00438 | 0.00439 | 0.00442 | 0.00446 | 0.00452 | 0.00458 | 0.00461 | 0.00459 | 0.00452 | 0.00441 | 0.0043 | 0.00419 | 0.00411 | 0.00406 | 0.00406 | 0.00412 | 0.0042 | 0.00429 | 0.00436 | 0.00439 | 0.0044 | 0.0044 | 0.00439 | 0.00435 | 0.00428 | 0.00421 | 0.00416 | 0.00416 | 0.00422 | 0.0043 | 0.00438 | 0.00445 | 0.00453 | 0.00459 | 0.0046 | 0.00455 | 0.00445 | 0.00434 | 0.00427 | 0.00423 | 0.00419 | 0.00414 | 0.00408 | 0.00404 | 0.00404 | 0.00406 | 0.00408 | 0.00411 | 0.00417 | 0.00425 | 0.00437 | 0.00448 | 0.00455 | 0.00458 | 0.00457 | 0.00453 | 0.00446 | 0.00437 | 0.00426 | 0.00413 | 0.004 | 0.0039 | 0.00384 | 0.00384 | 0.00387 | 0.00389 | 0.00391 | 0.00392 | 0.00394 | 0.00399 | 0.00402 | 0.004 | 0.00392 | 0.0038 | 0.00368 | 0.00355 | 0.00343 | 0.00331 | 0.00323 | 0.0032 | 0.00323 | 0.00333 | 0.00346 | 0.00357 | 0.00366 | 0.00373 | 0.00379 | 0.00384 | 0.00388 | 0.00391 | 0.00391 | 0.00391 | 0.0039 | 0.00387 | 0.00383 | 0.00378 | 0.00373 | 0.0037 | 0.00369 | 0.00367 | 0.00366 | 0.00366 | 0.00368 | 0.0037 | 0.00373 | 0.00375 | 0.0038 | 0.00384 | 0.00387 | 0.00384 | 0.00374 | 0.00361 | 0.00348 | 0.00337 | 0.0033 | 0.00325 | 0.00325 | 0.00331 | 0.00342 | 0.00357 | 0.0037 | 0.00379 | 0.00383 | 0.00385 | 0.00387 | 0.00391 | 0.00397 | 0.00405 | 0.00415 | 0.00426 | 0.00438 | 0.00448 | 0.00455 | 0.00459 | 0.00457 | 0.00449 | 0.00439 | 0.00426 | 0.00413 | 0.004 | 0.00386 | 0.00372 | 0.00359 | 0.00346 | 0.00332 | 0.0032 | 0.00311 | 0.00305 | 0.00303 | 0.00305 | 0.00312 | 0.00322 | 0.00335 | 0.00348 | 0.00359 | 0.00366 | 0.00368 | 0.00367 | 0.00364 | 0.00362 | 0.00361 | 0.0036 | 0.00359 | 0.00362 | 0.00367 | 0.00374 | 0.00383 | 0.0039 | 0.00393 | 0.00392 | 0.00387 | 0.00381 | 0.00375 | 0.00369 | 0.00363 | 0.0036 | 0.00361 | 0.00363 | 0.00361 | 0.00353 | 0.00339 | 0.00323 | 0.00309 | 0.00302 | 0.00301 | 0.00305 | 0.00313 | 0.00326 | 0.00341 | 0.00356 | 0.00366 | 0.00371 | 0.00372 | 0.00372 | 0.00372 | 0.00372 | 0.00371 | 0.00369 | 0.00366 | 0.00363 | 0.00361 | 0.00359 | 0.00358 | 0.00358 | 0.00357 | 0.00354 | 0.00345 | 0.00331 | 0.00316 | 0.00304 | 0.00297 | 0.00295 | 0.00298 | 0.00304 | 0.00313 | 0.00325 | 0.00337 | 0.00345 | 0.00348 | 0.00348 | 0.00348 | 0.0035 | 0.00354 | 0.00358 | 0.00359 | 0.00355 | 0.00349 | 0.0034 | 0.00331 | 0.00324 | 0.00321 | 0.00322 | 0.00327 | 0.00334 | 0.00342 | 0.00348 | 0.00353 | 0.00354 | 0.00353 | 0.00352 | 0.00351 | 0.00351 | 0.00352 | 0.00352 | 0.00351 | 0.00347 | 0.00342 | 0.00335 | 0.0033 | 0.00328 | 0.00327 | 0.00328 | 0.00329 | 0.00328 | 0.00327 | 0.00326 | 0.00325 | 0.00325 | 0.00325 | 0.00327 | 0.00329 | 0.00331 | 0.00334 | 0.00337 | 0.00337 | 0.00337 | 0.00335 | 0.00334 | 0.00332 | 0.0033 | 0.00328 | 0.00325 | 0.00324 | 0.00324 | 0.00326 | 0.00331 | 0.00337 | 0.00341 | 0.00342 | 0.00339 | 0.00332 | 0.00322 | 0.00308 | 0.00294 | 0.00281 | 0.00271 | 0.00267 | 0.00268 | 0.00274 | 0.00283 | 0.00292 | 0.00301 | 0.00306 | 0.00308 | 0.00306 | 0.00302 | 0.00296 | 0.00292 | 0.0029 | 0.00291 | 0.00296 | 0.00303 | 0.00311 | 0.00319 | 0.00326 | 0.0033 | 0.00331 | 0.00332 | 0.0033 | 0.00326 | 0.00318 | 0.00307 | 0.00293 | 0.00278 | 0.00264 | 0.00253 | 0.00245 | 0.00241 | 0.00241 | 0.00244 | 0.0025 | 0.00257 | 0.00264 | 0.0027 | 0.00276 | 0.00281 | 0.00286 | 0.0029 | 0.00292 | 0.00293 | 0.00292 | 0.00288 | 0.00284 | 0.00283 | 0.00284 | 0.00288 | 0.00294 | 0.003 | 0.00307 | 0.00312 | 0.00317 | 0.00319 | 0.00316 | 0.0031 | 0.003 | 0.0029 | 0.00281 | 0.00276 | 0.00273 | 0.00275 | 0.00281 | 0.0029 | 0.00298 | 0.00303 | 0.00304 | 0.00302 | 0.00297 | 0.00292 | 0.00288 | 0.00285 | 0.00283 | 0.00282 | 0.00282 | 0.00282 | 0.00281 | 0.00279 | 0.00276 | 0.00273 | 0.00271 | 0.00271 | 0.00275 | 0.0028 | 0.00286 | 0.00289 | 0.00288 | 0.00281 | 0.00271 | 0.00258 | 0.00248 | 0.00242 | 0.00242 | 0.00247 | 0.00254 | 0.00261 | 0.00266 | 0.00267 | 0.00266 | 0.00263 | 0.00261 | 0.00261 | 0.00264 | 0.00268 | 0.00271 | 0.00274 | 0.00275 | 0.00275 | 0.00275 | 0.00277 | 0.0028 | 0.00284 | 0.00286 | 0.00287 | 0.00285 | 0.00281 | 0.00277 | 0.00273 | 0.00271 | 0.0027 | 0.0027 | 0.0027 | 0.00269 | 0.00268 | 0.00266 | 0.00267 | 0.00273 | 0.00285 | 0.00303 | 0.00326 | 0.00351 | 0.00373 | 0.00388 | 0.00393 | 0.00385 | 0.00364 | 0.00335 | 0.00304 | 0.00278 | 0.00263 | 0.00259 | 0.00267 | 0.00281 | 0.00297 | 0.00311 | 0.00318 | 0.00318 | 0.00311 | 0.003 | 0.00286 | 0.00273 | 0.00263 | 0.00259 | 0.0026 | 0.00266 | 0.00275 | 0.00283 | 0.00287 | 0.00283 | 0.00272 | 0.00254 | 0.00232 | 0.00209 | 0.0019 | 0.00179 | 0.00177 | 0.00181 | 0.00189 | 0.00197 | 0.00201 | 0.00204 | 0.00207 | 0.00215 | 0.0023 | 0.00252 | 0.00278 | 0.00305 | 0.0033 | 0.00349 | 0.00362 | 0.00367 | 0.00367 | 0.00363 | 0.00354 | 0.00344 | 0.00331 | 0.00315 | 0.00296 | 0.00274 | 0.00254 | 0.00239 | 0.00235 | 0.00241 | 0.00255 | 0.00274 | 0.00293 | 0.00309 | 0.0032 | 0.00324 | 0.00321 | 0.00316 | 0.0031 | 0.00308 | 0.00311 | 0.00319 | 0.0033 | 0.00338 | 0.00342 | 0.00337 | 0.00325 | 0.00308 | 0.00288 | 0.0027 | 0.00257 | 0.00252 | 0.00255 | 0.00264 | 0.00276 | 0.00291 | 0.00305 | 0.00319 | 0.00331 | 0.00343 | 0.00352 | 0.00358 | 0.00361 | 0.0036 | 0.00358 | 0.00357 | 0.0036 | 0.00368 | 0.00379 | 0.00391 | 0.00405 | 0.00416 | 0.00424 | 0.00428 | 0.00427 | 0.00423 | 0.00418 | 0.00413 | 0.00411 | 0.00408 | 0.00404 | 0.00396 | 0.00383 | 0.00366 | 0.00349 | 0.00336 | 0.00331 | 0.00338 | 0.00358 | 0.00385 | 0.00416 | 0.00442 | 0.00458 | 0.00456 | 0.00437 | 0.00404 | 0.00365 | 0.0033 | 0.00309 | 0.00305 | 0.00317 | 0.00342 | 0.00375 | 0.00408 | 0.00437 | 0.00458 | 0.00471 | 0.00478 | 0.00484 | 0.00489 | 0.00493 | 0.00496 | 0.00496 | 0.00494 | 0.0049 | 0.00484 | 0.0048 | 0.00478 | 0.00481 | 0.0049 | 0.00503 | 0.00515 | 0.00525 | 0.00529 | 0.00528 | 0.00522 | 0.00514 | 0.00503 | 0.00494 | 0.00489 | 0.00492 | 0.00504 | 0.00529 | 0.00562 | 0.00599 | 0.00634 | 0.00662 | 0.00679 | 0.00685 | 0.0068 | 0.00668 | 0.00654 | 0.00642 | 0.00635 | 0.00634 | 0.00634 | 0.00632 | 0.00624 | 0.0061 | 0.00591 | 0.0057 | 0.00552 | 0.00538 | 0.00531 | 0.00533 | 0.00544 | 0.00564 | 0.00592 | 0.00622 | 0.00649 | 0.00669 | 0.00678 | 0.00675 | 0.00661 | 0.00638 | 0.00612 | 0.00589 | 0.00573 | 0.00566 | 0.00567 | 0.00572 | 0.00578 | 0.00583 | 0.00588 | 0.00591 | 0.00591 | 0.00587 | 0.00579 | 0.00568 | 0.00555 | 0.00544 | 0.00536 | 0.00536 | 0.00546 | 0.00565 | 0.00588 | 0.00609 | 0.00623 | 0.00625 | 0.00615 | 0.00594 | 0.00565 | 0.00535 | 0.00508 | 0.00488 | 0.00476 | 0.00469 | 0.00466 | 0.00464 | 0.00463 | 0.00461 | 0.0046 | 0.00458 | 0.00455 | 0.00453 | 0.00451 | 0.0045 | 0.0045 | 0.0045 | 0.00451 | 0.00453 | 0.00455 | 0.00456 | 0.00456 | 0.00455 | 0.00453 | 0.00451 | 0.00449 | 0.00448 | 0.00447 | 0.00447 | 0.00446 | 0.00446 | 0.00446 | 0.00446 | 0.00446 | 0.00447 | 0.00449 | 0.00451 | 0.00452 | 0.00453 | 0.00454 | 0.00453 | 0.00452 | 0.0045 | 0.00449 | 0.00448 | 0.0045 | 0.00456 | 0.00469 | 0.00488 | 0.0051 | 0.00532 | 0.00549 | 0.00558 | 0.00557 | 0.00548 | 0.00534 | 0.00519 | 0.00505 | 0.00497 | 0.00494 | 0.00495 | 0.00497 | 0.00498 | 0.00496 | 0.0049 | 0.00483 | 0.00474 | 0.00467 | 0.00463 | 0.00463 | 0.0047 | 0.00485 | 0.00509 | 0.00536 | 0.00564 | 0.00584 | 0.00594 | 0.00589 | 0.00569 | 0.00538 | 0.00502 | 0.00464 | 0.00431 | 0.00403 | 0.00381 | 0.00361 | 0.00346 | 0.00335 | 0.00331 | 0.00331 | 0.00332 | 0.00331 | 0.00325 | 0.00314 | 0.00301 | 0.00291 | 0.00292 | 0.00311 | 0.00352 | 0.00413 | 0.00484 | 0.0055 | 0.00598 | 0.0062 | 0.00612 | 0.00579 | 0.00531 | 0.00479 | 0.00432 | 0.00395 | 0.0037 | 0.00356 | 0.00349 | 0.00348 | 0.00349 | 0.00348 | 0.00345 | 0.00337 | 0.00327 | 0.00315 | 0.00304 | 0.00297 | 0.00296 | 0.00305 | 0.0032 | 0.0034 | 0.00359 | 0.00375 | 0.00384 | 0.00386 | 0.00379 | 0.00361 | 0.00335 | 0.00307 | 0.00283 | 0.00265 | 0.00255 | 0.00251 | 0.0025 | 0.00251 | 0.00249 | 0.00238 | 0.00212 | 0.00172 | 0.00126 | 0.0009 | 0.00078 | 0.00096 | 0.00141 | 0.00207 | 0.00279 | 0.00347 | 0.004 | 0.00431 | 0.00439 | 0.00428 | 0.0041 | 0.00396 | 0.00392 | 0.00398 | 0.0041 | 0.00424 | 0.00436 | 0.00444 | 0.00448 | 0.00449 | 0.00446 | 0.00437 | 0.0042 | 0.00393 | 0.0036 | 0.00327 | 0.00298 | 0.00278 | 0.0027 | 0.00276 | 0.00296 | 0.00326 | 0.0036 | 0.00391 | 0.00413 | 0.00425 | 0.00432 | 0.00435 | 0.00438 | 0.0044 | 0.00442 | 0.00443 | 0.00441 | 0.00437 | 0.00431 | 0.00422 | 0.00411 | 0.004 | 0.00394 | 0.00394 | 0.00402 | 0.00416 | 0.00435 | 0.00455 | 0.00475 | 0.00493 | 0.00509 | 0.00522 | 0.00532 | 0.00539 | 0.00544 | 0.00547 | 0.00548 | 0.00548 | 0.00545 | 0.00539 | 0.00531 | 0.0052 | 0.00506 | 0.00491 | 0.00473 | 0.00457 | 0.00445 | 0.00439 | 0.0044 | 0.00448 | 0.00462 | 0.00482 | 0.00505 | 0.00529 | 0.00549 | 0.00562 | 0.00567 | 0.00566 | 0.00562 | 0.00556 | 0.00549 | 0.00544 | 0.00541 | 0.00542 | 0.00546 | 0.00553 | 0.00561 | 0.00567 | 0.00572 | 0.00574 | 0.00572 | 0.00564 | 0.00551 | 0.00535 | 0.00519 | 0.00503 | 0.00491 | 0.00483 | 0.00481 | 0.00486 | 0.00495 | 0.00507 | 0.00518 | 0.00528 | 0.00538 | 0.00548 | 0.00557 | 0.00565 | 0.00569 | 0.0057 | 0.00571 | 0.00573 | 0.00578 | 0.00586 | 0.00595 | 0.00603 | 0.00607 | 0.00607 | 0.006 | 0.0059 | 0.00581 | 0.00579 | 0.00588 | 0.00612 | 0.00648 | 0.00692 | 0.00737 | 0.0078 | 0.00815 | 0.00843 | 0.00866 | 0.00885 | 0.00903 | 0.00921 | 0.00937 | 0.00949 | 0.00956 | 0.00957 | 0.00953 | 0.00947 | 0.0094 | 0.00933 | 0.00924 | 0.00912 | 0.00893 | 0.00865 | 0.00829 | 0.00789 | 0.00754 | 0.00731 | 0.00728 | 0.00748 | 0.00787 | 0.00837 | 0.00887 | 0.00926 | 0.00949 | 0.0095 | 0.00931 | 0.00893 | 0.00845 | 0.00796 | 0.00758 | 0.00736 | 0.00733 | 0.00746 | 0.00771 | 0.00803 | 0.00837 | 0.00868 | 0.0089 | 0.009 | 0.00896 | 0.00883 | 0.00866 | 0.0085 | 0.00835 | 0.00819 | 0.00801 | 0.00781 | 0.00761 | 0.00742 | 0.00725 | 0.00712 | 0.00701 | 0.00692 | 0.00686 | 0.00681 | 0.00677 | 0.00674 | 0.00671 | 0.00667 | 0.0066 | 0.00646 | 0.00624 | 0.00592 | 0.00554 | 0.00516 | 0.00482 | 0.00459 | 0.00449 | 0.00454 | 0.00471 | 0.00495 | 0.00516 | 0.00529 | 0.00532 | 0.00526 | 0.00518 | 0.0051 | 0.00505 | 0.00503 | 0.00502 | 0.00502 | 0.00503 | 0.00503 | 0.00501 | 0.00499 | 0.00497 | 0.00494 | 0.00494 | 0.00495 | 0.00499 | 0.00504 | 0.00505 | 0.00495 | 0.00469 | 0.00427 | 0.00376 | 0.00324 | 0.00281 | 0.00251 | 0.0024 | 0.00251 | 0.00283 | 0.00331 | 0.00384 | 0.0043 | 0.00462 | 0.00481 | 0.0049 | 0.00492 | 0.0049 | 0.00486 | 0.00481 | 0.00477 | 0.00475 | 0.00474 | 0.00475 | 0.00476 | 0.00478 | 0.00481 | 0.00482 | 0.00482 | 0.00479 | 0.00471 | 0.0046 | 0.00447 | 0.00434 | 0.00422 | 0.00415 | 0.00411 | 0.00411 | 0.00412 | 0.00412 | 0.00412 | 0.00413 | 0.00416 | 0.00421 | 0.00429 | 0.00439 | 0.00449 | 0.0046 | 0.0047 | 0.00477 | 0.00479 | 0.00477 | 0.00474 | 0.00473 | 0.00474 | 0.00475 | 0.00476 | 0.00476 | 0.00475 | 0.00474 | 0.00473 | 0.0047 | 0.00466 | 0.00461 | 0.00456 | 0.00454 | 0.00453 | 0.00453 | 0.00456 | 0.00458 | 0.00461 | 0.00463 | 0.00463 | 0.00458 | 0.0045 | 0.00441 | 0.00434 | 0.00432 | 0.00434 | 0.0044 | 0.00448 | 0.00459 | 0.00471 | 0.00482 | 0.0049 | 0.00495 | 0.00497 | 0.00498 | 0.00499 | 0.00502 | 0.00506 | 0.00511 | 0.00516 | 0.00523 | 0.00529 | 0.00535 | 0.00539 | 0.00541 | 0.00543 | 0.00544 | 0.00545 | 0.00547 | 0.00551 | 0.00558 | 0.00567 | 0.00579 | 0.00593 | 0.00609 | 0.00625 | 0.00641 | 0.00656 | 0.00671 | 0.00684 | 0.00696 | 0.00706 | 0.00717 | 0.00727 | 0.00737 | 0.00747 | 0.00757 | 0.00767 | 0.00777 | 0.00787 | 0.00795 | 0.00801 | 0.00806 | 0.0081 | 0.00816 | 0.00823 | 0.00829 | 0.00833 | 0.00833 | 0.00829 | 0.00821 | 0.00809 | 0.00793 | 0.00774 | 0.00758 | 0.00753 | 0.00761 | 0.00776 | 0.0079 | 0.00797 | 0.00797 | 0.0079 | 0.00776 | 0.00758 | 0.00737 | 0.00718 | 0.00707 | 0.00709 | 0.00721 | 0.00737 | 0.00752 | 0.00765 | 0.00774 | 0.00781 | 0.00786 | 0.0079 | 0.00791 | 0.00789 | 0.00785 | 0.00779 | 0.00772 | 0.00765 | 0.00757 | 0.0075 | 0.00742 | 0.00732 | 0.00722 | 0.00712 | 0.00701 | 0.00689 | 0.00675 | 0.00662 | 0.00649 | 0.00637 | 0.00626 | 0.00615 | 0.00603 | 0.0059 | 0.00577 | 0.00565 | 0.00554 | 0.00545 | 0.00537 | 0.00531 | 0.00527 | 0.00524 | 0.00522 | 0.00519 | 0.00516 | 0.00511 | 0.00506 | 0.005 | 0.00495 | 0.00491 | 0.00487 | 0.00483 | 0.00479 | 0.00476 | 0.00473 | 0.0047 | 0.00466 | 0.00463 | 0.00459 | 0.00456 | 0.00453 | 0.00451 | 0.00449 | 0.00447 | 0.00444 | 0.00441 | 0.00438 | 0.00434 | 0.0043 | 0.00426 | 0.00423 | 0.0042 | 0.00419 | 0.00418 | 0.00417 | 0.00417 | 0.00417 | 0.00418 | 0.00419 | 0.00419 | 0.00418 | 0.00416 | 0.00414 | 0.00412 | 0.00409 | 0.00405 | 0.00401 | 0.00398 | 0.00398 | 0.004 | 0.00403 | 0.00408 | 0.00413 | 0.00419 | 0.00425 | 0.00432 | 0.00438 | 0.00444 | 0.00449 | 0.00454 | 0.00459 | 0.00464 | 0.0047 | 0.00474 | 0.00477 | 0.0048 | 0.00482 | 0.00483 | 0.00484 | 0.00484 | 0.00484 | 0.00484 | 0.00483 | 0.00482 | 0.00482 | 0.00481 | 0.0048 | 0.00478 | 0.00475 | 0.00472 | 0.00469 | 0.00467 | 0.00465 | 0.00464 | 0.00463 | 0.00462 | 0.0046 | 0.00459 | 0.00459 | 0.00458 | 0.00457 | 0.00457 | 0.00458 | 0.00458 | 0.00459 | 0.00459 | 0.0046 | 0.0046 | 0.00461 | 0.00463 | 0.00465 | 0.00468 | 0.00472 | 0.00477 | 0.00483 | 0.00489 | 0.00496 | 0.00503 | 0.00511 | 0.00518 | 0.00526 | 0.00533 | 0.00539 | 0.00546 | 0.00554 | 0.00562 | 0.0057 | 0.00578 | 0.00586 | 0.00596 | 0.00606 | 0.00616 | 0.00627 | 0.00637 | 0.00647 | 0.00657 | 0.00666 | 0.00675 | 0.00685 | 0.00697 | 0.00711 | 0.00727 | 0.00745 | 0.00765 | 0.00786 | 0.00808 | 0.00829 | 0.0085 | 0.0087 | 0.00889 | 0.0091 | 0.0093 | 0.00951 | 0.00972 | 0.00992 | 0.01012 | 0.01031 | 0.01051 | 0.01071 | 0.01091 | 0.01108 | 0.0112 | 0.01127 | 0.0113 | 0.01129 | 0.01126 | 0.01121 | 0.01116 | 0.01113 | 0.01113 | 0.01117 | 0.01124 | 0.01136 | 0.01155 | 0.01184 | 0.01221 | 0.01265 | 0.01312 | 0.01361 | 0.01408 | 0.01453 | 0.01495 | 0.01532 | 0.01566 | 0.01602 | 0.01642 | 0.01687 | 0.01734 | 0.01783 | 0.01831 | 0.01879 | 0.01926 | 0.0197 | 0.02012 | 0.02049 | 0.02081 | 0.02108 | 0.0213 | 0.02145 | 0.02153 | 0.02152 | 0.02143 | 0.02123 | 0.02096 | 0.02072 | 0.02062 | 0.02079 | 0.02122 | 0.02182 | 0.02247 | 0.02303 | 0.0234 | 0.02352 | 0.02335 | 0.02289 | 0.02225 | 0.02161 | 0.02119 | 0.02111 | 0.02136 | 0.02179 | 0.02228 | 0.02273 | 0.02308 | 0.02329 | 0.02337 | 0.02331 | 0.02316 | 0.02297 | 0.02283 | 0.02276 | 0.02273 | 0.02269 | 0.02263 | 0.02254 | 0.02242 | 0.02229 | 0.02213 | 0.02196 | 0.02178 | 0.02157 | 0.02134 | 0.02108 | 0.02079 | 0.02048 | 0.02016 | 0.01988 | 0.01967 | 0.01952 | 0.01935 | 0.01914 | 0.01884 | 0.01847 | 0.01803 | 0.01752 | 0.01695 | 0.01634 | 0.01573 | 0.01519 | 0.01482 | 0.01469 | 0.01476 | 0.01496 | 0.01517 | 0.01531 | 0.01533 | 0.01519 | 0.01489 | 0.01443 | 0.01385 | 0.01324 | 0.01273 | 0.0124 | 0.01224 | 0.01217 | 0.01212 | 0.01207 | 0.01201 | 0.01192 | 0.01182 | 0.0117 | 0.01155 | 0.01139 | 0.01122 | 0.01104 | 0.01085 | 0.01066 | 0.01046 | 0.01026 | 0.01007 | 0.00989 | 0.00971 | 0.00956 | 0.00941 | 0.00928 | 0.00915 | 0.00901 | 0.00886 | 0.00871 | 0.00854 | 0.00837 | 0.00819 | 0.00802 | 0.00786 | 0.00772 | 0.0076 | 0.00749 | 0.00737 | 0.00726 | 0.00715 | 0.00705 | 0.00696 | 0.00686 | 0.00676 | 0.00666 | 0.00657 | 0.00649 | 0.00642 | 0.00635 | 0.00629 | 0.00625 | 0.00621 | 0.00619 | 0.00618 | 0.00616 | 0.00614 | 0.0061 | 0.00604 | 0.00597 | 0.00589 | 0.0058 | 0.00571 | 0.00563 | 0.00554 | 0.00547 | 0.00539 | 0.00533 | 0.00527 | 0.00522 | 0.00518 | 0.00514 | 0.0051 | 0.00507 | 0.00505 | 0.00501 | 0.00497 | 0.00492 | 0.00487 | 0.00483 | 0.00479 | 0.00476 | 0.00474 | 0.00471 | 0.00468 | 0.00466 | 0.00464 | 0.00461 | 0.00457 | 0.00452 | 0.00448 | 0.00444 | 0.00441 | 0.00438 | 0.00435 | 0.00432 | 0.00429 | 0.00426 | 0.00423 | 0.0042 | 0.00417 | 0.00414 | 0.00412 | 0.00409 | 0.00407 | 0.00405 | 0.00403 | 0.00401 | 0.004 | 0.004 | 0.00399 | 0.00399 | 0.00398 | 0.00397 | 0.00396 | 0.00394 | 0.00394 | 0.00393 | 0.00394 | 0.00394 | 0.00395 | 0.00396 | 0.00396 | 0.00395 | 0.00394 | 0.00392 | 0.00391 | 0.0039 | 0.0039 | 0.00391 | 0.00392 | 0.00393 | 0.00394 | 0.00394 | 0.00395 | 0.00395 | 0.00396 | 0.00397 | 0.00397 | 0.00398 | 0.00398 | 0.00399 | 0.00401 | 0.00403 | 0.00405 | 0.00407 | 0.00409 | 0.00411 | 0.00413 | 0.00415 | 0.00417 | 0.0042 | 0.00425 | 0.00431 | 0.00438 | 0.00446 | 0.00454 | 0.00462 | 0.0047 | 0.00477 | 0.00485 | 0.00492 | 0.005 | 0.00509 | 0.00518 | 0.00529 | 0.0054 | 0.00551 | 0.00561 | 0.00572 | 0.00581 | 0.0059 | 0.00598 | 0.00605 | 0.00611 | 0.00617 | 0.00623 | 0.00628 | 0.0063 | 0.00631 | 0.00631 | 0.00633 | 0.00637 | 0.00644 | 0.00649 | 0.00651 | 0.0065 | 0.00647 | 0.0064 | 0.00629 | 0.00616 | 0.00601 | 0.00589 | 0.00582 | 0.00582 | 0.00584 | 0.00585 | 0.00586 | 0.00591 | 0.00601 | 0.00614 | 0.00625 | 0.00632 | 0.00634 | 0.00631 | 0.00625 | 0.00615 | 0.00601 | 0.00585 | 0.00571 | 0.00564 | 0.00564 | 0.00568 | 0.00573 | 0.00577 | 0.0058 | 0.00582 | 0.00582 | 0.00581 | 0.00579 | 0.00576 | 0.00572 | 0.00566 | 0.00559 | 0.00551 | 0.00543 | 0.00535 | 0.00527 | 0.00519 | 0.00512 | 0.00504 | 0.00497 | 0.00489 | 0.0048 | 0.0047 | 0.0046 | 0.00451 | 0.00442 | 0.00435 | 0.00428 | 0.00423 | 0.00419 | 0.00415 | 0.00413 | 0.0041 | 0.00408 | 0.00407 | 0.00405 | 0.00403 | 0.004 | 0.00398 | 0.00396 | 0.00395 | 0.00395 | 0.00394 | 0.00393 | 0.00391 | 0.00389 | 0.00387 | 0.00386 | 0.00385 | 0.00384 | 0.00385 | 0.00386 | 0.00388 | 0.0039 | 0.00391 | 0.0039 | 0.00387 | 0.00385 | 0.00383 | 0.00381 | 0.0038 | 0.0038 | 0.0038 | 0.00382 | 0.00384 | 0.00385 | 0.00385 | 0.00384 | 0.00383 | 0.00383 | 0.00385 | 0.00388 | 0.00392 | 0.00397 | 0.00402 | 0.00405 | 0.00407 | 0.00406 | 0.00405 | 0.00403 | 0.00401 | 0.004 | 0.00399 | 0.004 | 0.00402 | 0.00406 | 0.00409 | 0.00413 | 0.00415 | 0.00416 | 0.00417 | 0.00417 | 0.00416 | 0.00414 | 0.00413 | 0.00413 | 0.00415 | 0.00419 | 0.00423 | 0.00427 | 0.00429 | 0.00429 | 0.00427 | 0.00423 | 0.00419 | 0.00415 | 0.00411 | 0.0041 | 0.0041 | 0.00413 | 0.00416 | 0.0042 | 0.00423 | 0.00426 | 0.00429 | 0.00431 | 0.00432 | 0.00432 | 0.00431 | 0.00429 | 0.00426 | 0.00424 | 0.00423 | 0.00422 | 0.00421 | 0.00421 | 0.00422 | 0.00424 | 0.00425 | 0.00426 | 0.00426 | 0.00425 | 0.00424 | 0.00424 | 0.00424 | 0.00424 | 0.00424 | 0.00423 | 0.00422 | 0.00422 | 0.00423 | 0.00425 | 0.00428 | 0.00431 | 0.00433 | 0.00434 | 0.00434 | 0.00432 | 0.0043 | 0.00427 | 0.00425 | 0.00423 | 0.00422 | 0.00422 | 0.00424 | 0.00427 | 0.00429 | 0.00432 | 0.00434 | 0.00436 | 0.00437 | 0.00439 | 0.00439 | 0.0044 | 0.00439 | 0.00439 | 0.00438 | 0.00439 | 0.0044 | 0.00441 | 0.00443 | 0.00445 | 0.00447 | 0.00448 | 0.00449 | 0.00449 | 0.00449 | 0.00447 | 0.00445 | 0.00443 | 0.0044 | 0.00438 | 0.00437 | 0.00438 | 0.00439 | 0.00442 | 0.00445 | 0.00448 | 0.00452 | 0.00456 | 0.00459 | 0.00461 | 0.00462 | 0.00462 | 0.00462 | 0.00462 | 0.00462 | 0.00462 | 0.00462 | 0.00463 | 0.00466 | 0.0047 | 0.00475 | 0.0048 | 0.00484 | 0.00488 | 0.0049 | 0.0049 | 0.00488 | 0.00485 | 0.0048 | 0.00473 | 0.00468 | 0.00465 | 0.00465 | 0.00467 | 0.00471 | 0.00477 | 0.00482 | 0.00487 | 0.00492 | 0.00497 | 0.005 | 0.00503 | 0.00505 | 0.00508 | 0.00512 | 0.00516 | 0.00518 | 0.00518 | 0.00516 | 0.00512 | 0.00508 | 0.00503 | 0.00499 | 0.00495 | 0.00491 | 0.00487 | 0.00485 | 0.00484 | 0.00484 | 0.00484 | 0.00483 | 0.00483 | 0.00482 | 0.0048 | 0.00478 | 0.00474 | 0.0047 | 0.00467 | 0.00463 | 0.0046 | 0.00457 | 0.00453 | 0.0045 | 0.00448 | 0.00448 | 0.00449 | 0.00451 | 0.00455 | 0.0046 | 0.00464 | 0.00467 | 0.0047 | 0.00472 | 0.00474 | 0.00476 | 0.00479 | 0.00483 | 0.0049 | 0.00496 | 0.00502 | 0.00507 | 0.00511 | 0.00516 | 0.00523 | 0.00533 | 0.00544 | 0.00552 | 0.00538 | 0.00488 | 0.00428 | 0.00416 | 0.00453 | 0.00501 | 0.00539 | 0.00572 | 0.00606 | 0.00643 | 0.00674 | 0.00682 | 0.00654 | 0.00601 | 0.00569 | 0.0059 | 0.00628 | 0.00644 | 0.00642 | 0.00636 | 0.00632 | 0.00629 | 0.00625 | 0.00618 | 0.0061 | 0.00603 | 0.00597 | 0.00592 | 0.00587 | 0.00584 | 0.00582 | 0.0058 | 0.00579 | 0.00578 | 0.00577 | 0.00576 | 0.00578 | 0.0058 | 0.00584 | 0.00588 | 0.00592 | 0.00596 | 0.00598 | 0.00599 | 0.00599 | 0.00598 | 0.00599 | 0.006 | 0.00603 | 0.00607 | 0.00611 | 0.00614 | 0.00617 | 0.00621 | 0.00625 | 0.00631 | 0.00638 | 0.00647 | 0.00656 | 0.00664 | 0.00671 | 0.00675 | 0.00677 | 0.00674 | 0.00669 | 0.00663 | 0.0066 | 0.00662 | 0.00667 | 0.00675 | 0.00684 | 0.00696 | 0.00708 | 0.00716 | 0.00716 | 0.00709 | 0.00699 | 0.0069 | 0.00685 | 0.00685 | 0.00688 | 0.00694 | 0.00703 | 0.00715 | 0.00727 | 0.00736 | 0.00742 | 0.00745 | 0.00748 | 0.00753 | 0.00758 | 0.00762 | 0.00764 | 0.00763 | 0.00762 | 0.00761 | 0.00759 | 0.00754 | 0.00748 | 0.0074 | 0.00735 | 0.00734 | 0.00735 | 0.0074 | 0.00746 | 0.00754 | 0.00763 | 0.00773 | 0.00779 | 0.00777 | 0.00768 | 0.00756 | 0.00745 | 0.00739 | 0.00737 | 0.0074 | 0.00747 | 0.00757 | 0.0077 | 0.0078 | 0.00784 | 0.00782 | 0.00777 | 0.00772 | 0.00768 | 0.00763 | 0.00757 | 0.00754 | 0.00755 | 0.00761 | 0.00768 | 0.00772 | 0.00773 | 0.00771 | 0.00771 | 0.00772 | 0.00773 | 0.00772 | 0.00771 | 0.00773 | 0.00778 | 0.00783 | 0.00785 | 0.00782 | 0.00775 | 0.00767 | 0.00761 | 0.0076 | 0.00762 | 0.00767 | 0.00774 | 0.00782 | 0.0079 | 0.00799 | 0.00806 | 0.00812 | 0.00816 | 0.00821 | 0.00827 | 0.00834 | 0.00842 | 0.00848 | 0.00853 | 0.00856 | 0.0086 | 0.00862 | 0.00861 | 0.00855 | 0.00845 | 0.00833 | 0.00822 | 0.00813 | 0.00804 | 0.00795 | 0.00788 | 0.00786 | 0.00788 | 0.00796 | 0.00805 | 0.00814 | 0.00821 | 0.00827 | 0.00832 | 0.00835 | 0.00834 | 0.00829 | 0.00822 | 0.00814 | 0.00808 | 0.00804 | 0.00802 | 0.00802 | 0.00804 | 0.00807 | 0.00813 | 0.0082 | 0.00827 | 0.00834 | 0.00839 | 0.00844 | 0.00845 | 0.00838 | 0.00823 | 0.00804 | 0.00786 | 0.00773 | 0.00768 | 0.00773 | 0.00785 | 0.00804 | 0.00822 | 0.00834 | 0.00833 | 0.00816 | 0.00787 | 0.00752 | 0.0072 | 0.00699 | 0.0069 | 0.00697 | 0.00715 | 0.00739 | 0.00764 | 0.00783 | 0.00795 | 0.008 | 0.00801 | 0.00797 | 0.00791 | 0.00786 | 0.00784 | 0.00787 | 0.00794 | 0.00801 | 0.00802 | 0.00793 | 0.00777 | 0.00759 | 0.00745 | 0.00739 | 0.0074 | 0.00749 | 0.00766 | 0.00788 | 0.00811 | 0.00829 | 0.00837 | 0.00834 | 0.00823 | 0.00804 | 0.00783 | 0.00761 | 0.00744 | 0.00732 | 0.00728 | 0.00731 | 0.00737 | 0.00745 | 0.00754 | 0.00763 | 0.0077 | 0.00775 | 0.00776 | 0.00776 | 0.00778 | 0.00783 | 0.0079 | 0.00799 | 0.00804 | 0.00804 | 0.00798 | 0.00789 | 0.00778 | 0.00771 | 0.00769 | 0.0077 | 0.0077 | 0.00765 | 0.0076 | 0.00758 | 0.0076 | 0.00759 | 0.00751 | 0.00735 | 0.00719 | 0.00709 | 0.00707 | 0.00712 | 0.0072 | 0.00734 | 0.00754 | 0.0078 | 0.00803 | 0.00818 | 0.00822 | 0.00815 | 0.00798 | 0.00773 | 0.00742 | 0.00712 | 0.00692 | 0.00683 | 0.00682 | 0.00682 | 0.00678 | 0.00674 | 0.00671 | 0.00673 | 0.00677 | 0.00682 | 0.00686 | 0.00688 | 0.00686 | 0.00679 | 0.00667 | 0.00652 | 0.00637 | 0.00627 | 0.00629 | 0.00648 | 0.00682 | 0.00725 | 0.00766 | 0.00798 | 0.00817 | 0.00824 | 0.00824 | 0.00814 | 0.00797 | 0.00773 | 0.0075 | 0.00735 | 0.0073 | 0.00736 | 0.00749 | 0.00768 | 0.00791 | 0.00814 | 0.00835 | 0.00851 | 0.00859 | 0.00856 | 0.00844 | 0.00824 | 0.00797 | 0.00764 | 0.00725 | 0.00685 | 0.00653 | 0.0063 | 0.00613 | 0.00587 | 0.00541 | 0.00478 | 0.00408 | 0.00346 | 0.00303 | 0.00283 | 0.00291 | 0.00328 | 0.00392 | 0.00472 | 0.00549 | 0.00605 | 0.00633 | 0.00641 | 0.00638 | 0.00634 | 0.00633 | 0.00638 | 0.00649 | 0.00667 | 0.00692 | 0.00721 | 0.00749 | 0.00768 | 0.00769 | 0.00746 | 0.00746 | 0.00746 | 0.00746 | 0.00746 | 0.00746 | 0.00746
LB4-5 | 0.00119 | 0.00119 | 0.119% | 0.00119 | 0.00119 | 0.00119 | 0.00119 | 0.00118 | 0.00113 | 0.00108 | 0.00102 | 0.00099 | 0.00098 | 0.00099 | 0.00103 | 0.0011 | 0.0012 | 0.0013 | 0.00138 | 0.00142 | 0.00141 | 0.00139 | 0.00135 | 0.00132 | 0.00129 | 0.00126 | 0.00124 | 0.0012 | 0.00115 | 0.00108 | 0.001 | 0.00092 | 0.00086 | 0.00082 | 0.00081 | 0.00082 | 0.00086 | 0.00091 | 0.00094 | 0.00096 | 0.00097 | 0.00099 | 0.00103 | 0.00108 | 0.00114 | 0.00119 | 0.00121 | 0.00118 | 0.0011 | 0.00098 | 0.00085 | 0.00075 | 0.00069 | 0.00067 | 0.00068 | 0.00072 | 0.00079 | 0.00086 | 0.00093 | 0.001 | 0.00106 | 0.00114 | 0.00122 | 0.00128 | 0.00129 | 0.00123 | 0.00108 | 0.00087 | 0.00063 | 0.00042 | 0.00027 | 0.00021 | 0.00022 | 0.00028 | 0.00034 | 0.00039 | 0.00042 | 0.00043 | 0.00044 | 0.00045 | 0.0005 | 0.0006 | 0.00074 | 0.00091 | 0.00107 | 0.0012 | 0.00127 | 0.00127 | 0.0012 | 0.00105 | 0.00086 | 0.00064 | 0.00043 | 0.00027 | 0.0002 | 0.00022 | 0.00033 | 0.00051 | 0.00069 | 0.00083 | 0.00089 | 0.00085 | 0.00076 | 0.00066 | 0.00059 | 0.00056 | 0.0006 | 0.00067 | 0.00076 | 0.00083 | 0.00084 | 0.00077 | 0.00065 | 0.00053 | 0.00045 | 0.00045 | 0.00052 | 0.00066 | 0.00085 | 0.00105 | 0.00125 | 0.00142 | 0.00154 | 0.00161 | 0.00163 | 0.00161 | 0.00154 | 0.00142 | 0.00125 | 0.00105 | 0.00082 | 0.00059 | 0.00038 | 0.00021 | 0.0001 | 3e-05 | 0 | 2e-05 | 8e-05 | 0.00019 | 0.00033 | 0.00049 | 0.00065 | 0.00081 | 0.00095 | 0.00108 | 0.00116 | 0.0012 | 0.0012 | 0.00119 | 0.0012 | 0.00124 | 0.00132 | 0.00139 | 0.00145 | 0.00145 | 0.00141 | 0.00132 | 0.00119 | 0.00106 | 0.00092 | 0.00081 | 0.00073 | 0.00071 | 0.00072 | 0.00078 | 0.00087 | 0.00098 | 0.00112 | 0.00126 | 0.00141 | 0.00152 | 0.00159 | 0.00159 | 0.00155 | 0.00146 | 0.00134 | 0.00121 | 0.00109 | 0.00101 | 0.00099 | 0.00103 | 0.00112 | 0.00123 | 0.00134 | 0.00146 | 0.00156 | 0.00162 | 0.00163 | 0.00159 | 0.00153 | 0.00147 | 0.00142 | 0.00139 | 0.00139 | 0.00144 | 0.00154 | 0.00174 | 0.002 | 0.00229 | 0.00256 | 0.00277 | 0.00287 | 0.00284 | 0.00268 | 0.00241 | 0.00209 | 0.00179 | 0.00157 | 0.00147 | 0.00147 | 0.00155 | 0.00167 | 0.00179 | 0.00188 | 0.00194 | 0.00195 | 0.00194 | 0.00192 | 0.00192 | 0.00196 | 0.00206 | 0.00219 | 0.00234 | 0.00248 | 0.00259 | 0.00267 | 0.0027 | 0.00269 | 0.00264 | 0.00258 | 0.00251 | 0.00244 | 0.00238 | 0.00233 | 0.00228 | 0.00223 | 0.00217 | 0.00212 | 0.00206 | 0.00203 | 0.00203 | 0.00208 | 0.0022 | 0.00237 | 0.00255 | 0.0027 | 0.00281 | 0.00285 | 0.00285 | 0.00283 | 0.0028 | 0.00277 | 0.00276 | 0.00277 | 0.00278 | 0.00276 | 0.00269 | 0.00254 | 0.00236 | 0.00218 | 0.00205 | 0.00203 | 0.00212 | 0.00227 | 0.00246 | 0.00263 | 0.00275 | 0.00284 | 0.00291 | 0.00298 | 0.00306 | 0.00315 | 0.00323 | 0.00327 | 0.00325 | 0.00317 | 0.00302 | 0.00281 | 0.00258 | 0.00236 | 0.00218 | 0.00209 | 0.00205 | 0.00206 | 0.00207 | 0.00206 | 0.00204 | 0.00201 | 0.00199 | 0.00198 | 0.00198 | 0.00198 | 0.00198 | 0.00197 | 0.00195 | 0.00192 | 0.00188 | 0.00184 | 0.00182 | 0.00184 | 0.00189 | 0.00199 | 0.0021 | 0.0022 | 0.00228 | 0.00232 | 0.00231 | 0.00227 | 0.00219 | 0.00209 | 0.00201 | 0.00196 | 0.00196 | 0.002 | 0.00208 | 0.00216 | 0.00225 | 0.0023 | 0.00233 | 0.00233 | 0.0023 | 0.00223 | 0.00213 | 0.00203 | 0.00194 | 0.00189 | 0.0019 | 0.00196 | 0.00206 | 0.00216 | 0.00224 | 0.00228 | 0.00228 | 0.00223 | 0.00215 | 0.00206 | 0.00199 | 0.00196 | 0.00199 | 0.00211 | 0.00228 | 0.00249 | 0.00272 | 0.00295 | 0.00314 | 0.00325 | 0.00328 | 0.00323 | 0.00313 | 0.00301 | 0.00287 | 0.00271 | 0.00254 | 0.00237 | 0.00221 | 0.00206 | 0.0019 | 0.00175 | 0.00162 | 0.00156 | 0.00156 | 0.00159 | 0.00156 | 0.00144 | 0.00123 | 0.001 | 0.00081 | 0.00072 | 0.00076 | 0.00092 | 0.00118 | 0.00149 | 0.00181 | 0.00203 | 0.0021 | 0.00198 | 0.00172 | 0.00137 | 0.00102 | 0.00072 | 0.00051 | 0.00039 | 0.00037 | 0.00045 | 0.00062 | 0.00084 | 0.00108 | 0.0013 | 0.00147 | 0.0016 | 0.00168 | 0.00173 | 0.00175 | 0.00177 | 0.0018 | 0.00188 | 0.00199 | 0.00213 | 0.00229 | 0.00247 | 0.00263 | 0.00276 | 0.00283 | 0.00285 | 0.00281 | 0.00276 | 0.00271 | 0.00269 | 0.00272 | 0.00278 | 0.00288 | 0.00298 | 0.00308 | 0.00316 | 0.00321 | 0.00325 | 0.00327 | 0.0033 | 0.00334 | 0.0034 | 0.00349 | 0.00362 | 0.00377 | 0.00395 | 0.00416 | 0.00438 | 0.00463 | 0.00489 | 0.00515 | 0.00539 | 0.00557 | 0.00567 | 0.0057 | 0.00565 | 0.00555 | 0.00543 | 0.0053 | 0.00517 | 0.00508 | 0.00502 | 0.005 | 0.00499 | 0.00498 | 0.00498 | 0.00503 | 0.00517 | 0.00539 | 0.00567 | 0.00594 | 0.00614 | 0.00625 | 0.00628 | 0.00624 | 0.00614 | 0.00601 | 0.00589 | 0.0058 | 0.00576 | 0.00576 | 0.00575 | 0.00571 | 0.00563 | 0.00554 | 0.00548 | 0.00547 | 0.00549 | 0.00554 | 0.00559 | 0.00562 | 0.00562 | 0.0056 | 0.00558 | 0.00557 | 0.00556 | 0.00554 | 0.00551 | 0.00545 | 0.00538 | 0.0053 | 0.00524 | 0.00519 | 0.00517 | 0.00515 | 0.00511 | 0.00503 | 0.00487 | 0.00463 | 0.00432 | 0.00397 | 0.00364 | 0.00338 | 0.00323 | 0.00317 | 0.0032 | 0.00327 | 0.00334 | 0.00341 | 0.00346 | 0.00349 | 0.0035 | 0.00352 | 0.00354 | 0.00357 | 0.0036 | 0.00361 | 0.00358 | 0.00352 | 0.00343 | 0.00334 | 0.00326 | 0.0032 | 0.00313 | 0.00304 | 0.00292 | 0.00277 | 0.00262 | 0.00247 | 0.00235 | 0.00228 | 0.00228 | 0.00235 | 0.00249 | 0.00266 | 0.00283 | 0.00294 | 0.00299 | 0.00296 | 0.00287 | 0.00273 | 0.00257 | 0.00242 | 0.00229 | 0.00219 | 0.00211 | 0.00206 | 0.00204 | 0.00205 | 0.00208 | 0.00213 | 0.00217 | 0.00219 | 0.00218 | 0.00214 | 0.00208 | 0.00201 | 0.00196 | 0.00194 | 0.00198 | 0.00207 | 0.00222 | 0.00239 | 0.00255 | 0.00268 | 0.00275 | 0.00276 | 0.00273 | 0.00269 | 0.00262 | 0.00254 | 0.00243 | 0.0023 | 0.00218 | 0.00207 | 0.00201 | 0.002 | 0.00207 | 0.00219 | 0.00233 | 0.00242 | 0.0024 | 0.00224 | 0.00196 | 0.00162 | 0.0013 | 0.00108 | 0.00101 | 0.00111 | 0.00137 | 0.00173 | 0.00213 | 0.00248 | 0.00273 | 0.00287 | 0.00292 | 0.00292 | 0.00291 | 0.00291 | 0.00294 | 0.003 | 0.00307 | 0.00314 | 0.0032 | 0.00324 | 0.00326 | 0.00327 | 0.00324 | 0.00315 | 0.00295 | 0.00262 | 0.00216 | 0.00163 | 0.00111 | 0.00071 | 0.00049 | 0.00051 | 0.00074 | 0.00114 | 0.00163 | 0.00211 | 0.0025 | 0.00276 | 0.00291 | 0.00298 | 0.00304 | 0.00312 | 0.00323 | 0.00333 | 0.0034 | 0.00341 | 0.00336 | 0.00326 | 0.00316 | 0.00309 | 0.00308 | 0.00311 | 0.00315 | 0.00316 | 0.0031 | 0.00293 | 0.00267 | 0.00238 | 0.00211 | 0.00192 | 0.00187 | 0.00197 | 0.0022 | 0.00253 | 0.0029 | 0.00325 | 0.00351 | 0.00366 | 0.00368 | 0.00361 | 0.0035 | 0.00339 | 0.00332 | 0.00331 | 0.00335 | 0.00345 | 0.00357 | 0.0037 | 0.00379 | 0.00382 | 0.00377 | 0.00367 | 0.00355 | 0.00341 | 0.00327 | 0.00312 | 0.00295 | 0.00278 | 0.00265 | 0.00258 | 0.0026 | 0.00271 | 0.0029 | 0.00313 | 0.00339 | 0.00363 | 0.00383 | 0.00397 | 0.00405 | 0.00409 | 0.00412 | 0.00416 | 0.0042 | 0.00425 | 0.00426 | 0.00422 | 0.00412 | 0.00399 | 0.00387 | 0.00378 | 0.00375 | 0.00379 | 0.00387 | 0.00396 | 0.00404 | 0.00405 | 0.00396 | 0.00378 | 0.00357 | 0.00337 | 0.00327 | 0.00328 | 0.00342 | 0.00364 | 0.00389 | 0.00413 | 0.00432 | 0.00443 | 0.00447 | 0.00447 | 0.00445 | 0.00443 | 0.00444 | 0.00447 | 0.00452 | 0.00455 | 0.00456 | 0.00453 | 0.00449 | 0.00444 | 0.00441 | 0.00438 | 0.00438 | 0.0044 | 0.00441 | 0.00443 | 0.00442 | 0.00438 | 0.00434 | 0.0043 | 0.00429 | 0.00433 | 0.00441 | 0.00452 | 0.00464 | 0.00475 | 0.00484 | 0.00489 | 0.0049 | 0.00489 | 0.00486 | 0.00484 | 0.00483 | 0.00483 | 0.00483 | 0.00482 | 0.0048 | 0.00477 | 0.00475 | 0.00474 | 0.00474 | 0.00474 | 0.00473 | 0.00472 | 0.0047 | 0.00469 | 0.00468 | 0.00466 | 0.00466 | 0.00466 | 0.00468 | 0.00472 | 0.00476 | 0.0048 | 0.00484 | 0.00488 | 0.00491 | 0.00495 | 0.00498 | 0.00501 | 0.00502 | 0.00503 | 0.005 | 0.00495 | 0.00486 | 0.00477 | 0.00467 | 0.00461 | 0.00457 | 0.00456 | 0.00457 | 0.00461 | 0.00468 | 0.00476 | 0.00483 | 0.0049 | 0.00494 | 0.00499 | 0.00503 | 0.00507 | 0.00509 | 0.00509 | 0.00508 | 0.00507 | 0.00505 | 0.00504 | 0.00504 | 0.00504 | 0.00505 | 0.00505 | 0.00504 | 0.00504 | 0.00503 | 0.00503 | 0.00503 | 0.00504 | 0.00504 | 0.00504 | 0.00503 | 0.00501 | 0.00497 | 0.00492 | 0.00485 | 0.0048 | 0.00477 | 0.00477 | 0.00481 | 0.00487 | 0.00494 | 0.00501 | 0.00506 | 0.0051 | 0.00511 | 0.0051 | 0.00508 | 0.00506 | 0.00504 | 0.00503 | 0.00503 | 0.00504 | 0.00505 | 0.00506 | 0.00506 | 0.00506 | 0.00506 | 0.00506 | 0.00506 | 0.00506 | 0.00505 | 0.00504 | 0.00504 | 0.00503 | 0.00502 | 0.00499 | 0.00497 | 0.00494 | 0.00493 | 0.00493 | 0.00492 | 0.00491 | 0.00489 | 0.00487 | 0.00485 | 0.00484 | 0.00484 | 0.00484 | 0.00486 | 0.00489 | 0.00493 | 0.00498 | 0.00502 | 0.00505 | 0.00507 | 0.00507 | 0.00508 | 0.00508 | 0.00508 | 0.00508 | 0.00506 | 0.00504 | 0.00502 | 0.005 | 0.00499 | 0.00498 | 0.00497 | 0.00496 | 0.00496 | 0.00497 | 0.00498 | 0.00498 | 0.00499 | 0.00499 | 0.00498 | 0.00497 | 0.00496 | 0.00494 | 0.00492 | 0.0049 | 0.00489 | 0.00489 | 0.0049 | 0.0049 | 0.0049 | 0.00489 | 0.00487 | 0.00485 | 0.00482 | 0.0048 | 0.00479 | 0.0048 | 0.0048 | 0.00481 | 0.00481 | 0.00481 | 0.00481 | 0.00482 | 0.00483 | 0.00484 | 0.00485 | 0.00487 | 0.00489 | 0.00489 | 0.00488 | 0.00485 | 0.00483 | 0.00481 | 0.00479 | 0.00478 | 0.00477 | 0.00475 | 0.00474 | 0.00473 | 0.00471 | 0.0047 | 0.0047 | 0.00471 | 0.00471 | 0.00471 | 0.0047 | 0.00468 | 0.00466 | 0.00463 | 0.00461 | 0.00458 | 0.00457 | 0.00456 | 0.00457 | 0.00459 | 0.00461 | 0.00463 | 0.00464 | 0.00465 | 0.00465 | 0.00463 | 0.00461 | 0.00458 | 0.00455 | 0.00453 | 0.00453 | 0.00453 | 0.00455 | 0.00458 | 0.00461 | 0.00464 | 0.00466 | 0.00466 | 0.00466 | 0.00465 | 0.00464 | 0.00462 | 0.00461 | 0.0046 | 0.0046 | 0.0046 | 0.00459 | 0.00458 | 0.00455 | 0.00452 | 0.00449 | 0.00447 | 0.00446 | 0.00445 | 0.00445 | 0.00446 | 0.00447 | 0.00449 | 0.00449 | 0.0045 | 0.0045 | 0.00449 | 0.00449 | 0.00448 | 0.00448 | 0.00447 | 0.00447 | 0.00448 | 0.00448 | 0.00449 | 0.00449 | 0.00449 | 0.00448 | 0.00447 | 0.00446 | 0.00445 | 0.00445 | 0.00446 | 0.00448 | 0.00451 | 0.00454 | 0.00457 | 0.00459 | 0.00458 | 0.00456 | 0.00451 | 0.00446 | 0.00442 | 0.00439 | 0.00437 | 0.00436 | 0.00435 | 0.00436 | 0.00437 | 0.00437 | 0.00436 | 0.00436 | 0.00435 | 0.00436 | 0.00437 | 0.00439 | 0.00441 | 0.00442 | 0.00441 | 0.00441 | 0.00439 | 0.00438 | 0.00437 | 0.00438 | 0.00439 | 0.0044 | 0.00442 | 0.00444 | 0.00445 | 0.00446 | 0.00447 | 0.00446 | 0.00446 | 0.00445 | 0.00444 | 0.00443 | 0.00442 | 0.00441 | 0.0044 | 0.0044 | 0.0044 | 0.0044 | 0.00441 | 0.00442 | 0.00443 | 0.00444 | 0.00445 | 0.00445 | 0.00445 | 0.00445 | 0.00444 | 0.00443 | 0.00442 | 0.00441 | 0.00441 | 0.00441 | 0.00442 | 0.00443 | 0.00444 | 0.00445 | 0.00444 | 0.00444 | 0.00443 | 0.00443 | 0.00442 | 0.00442 | 0.00442 | 0.00443 | 0.00444 | 0.00445 | 0.00447 | 0.00447 | 0.00447 | 0.00446 | 0.00445 | 0.00444 | 0.00442 | 0.00441 | 0.00439 | 0.00438 | 0.00437 | 0.00438 | 0.00439 | 0.0044 | 0.0044 | 0.00441 | 0.00441 | 0.00442 | 0.00442 | 0.00442 | 0.00443 | 0.00443 | 0.00444 | 0.00445 | 0.00447 | 0.00448 | 0.00448 | 0.00448 | 0.00448 | 0.00447 | 0.00445 | 0.00445 | 0.00444 | 0.00444 | 0.00445 | 0.00445 | 0.00445 | 0.00444 | 0.00443 | 0.00441 | 0.0044 | 0.0044 | 0.00441 | 0.00442 | 0.00443 | 0.00445 | 0.00446 | 0.00446 | 0.00447 | 0.00446 | 0.00446 | 0.00445 | 0.00444 | 0.00443 | 0.00441 | 0.00438 | 0.00435 | 0.00432 | 0.00429 | 0.00427 | 0.00426 | 0.00426 | 0.00427 | 0.00429 | 0.0043 | 0.00431 | 0.00432 | 0.00432 | 0.00431 | 0.00431 | 0.0043 | 0.00428 | 0.00427 | 0.00425 | 0.00423 | 0.00422 | 0.00422 | 0.00423 | 0.00424 | 0.00426 | 0.00427 | 0.00428 | 0.00429 | 0.00428 | 0.00427 | 0.00424 | 0.00422 | 0.00421 | 0.00421 | 0.00421 | 0.0042 | 0.0042 | 0.0042 | 0.00419 | 0.00419 | 0.00418 | 0.00417 | 0.00417 | 0.00418 | 0.00418 | 0.00418 | 0.00416 | 0.00414 | 0.00412 | 0.00411 | 0.0041 | 0.0041 | 0.0041 | 0.00411 | 0.00412 | 0.00413 | 0.00414 | 0.00413 | 0.00413 | 0.00412 | 0.00411 | 0.00411 | 0.00411 | 0.00412 | 0.00413 | 0.00413 | 0.00413 | 0.00411 | 0.00409 | 0.00406 | 0.00404 | 0.00402 | 0.00401 | 0.00401 | 0.00402 | 0.00404 | 0.00406 | 0.00408 | 0.00409 | 0.00409 | 0.00407 | 0.00405 | 0.00403 | 0.00402 | 0.00402 | 0.00403 | 0.00404 | 0.00405 | 0.00406 | 0.00407 | 0.00407 | 0.00407 | 0.00408 | 0.00408 | 0.00409 | 0.00411 | 0.00413 | 0.00414 | 0.00414 | 0.00413 | 0.0041 | 0.00407 | 0.00404 | 0.00403 | 0.00402 | 0.00401 | 0.004 | 0.00399 | 0.00399 | 0.00399 | 0.00399 | 0.00399 | 0.00399 | 0.004 | 0.00401 | 0.00402 | 0.00402 | 0.00402 | 0.00402 | 0.00401 | 0.00399 | 0.00397 | 0.00396 | 0.00394 | 0.00393 | 0.00393 | 0.00394 | 0.00396 | 0.00398 | 0.004 | 0.00403 | 0.00404 | 0.00404 | 0.00403 | 0.004 | 0.00398 | 0.00396 | 0.00395 | 0.00395 | 0.00396 | 0.00397 | 0.00397 | 0.00398 | 0.00399 | 0.004 | 0.00401 | 0.00402 | 0.00403 | 0.00404 | 0.00404 | 0.00404 | 0.00403 | 0.004 | 0.00398 | 0.00395 | 0.00393 | 0.00392 | 0.00392 | 0.00392 | 0.00393 | 0.00394 | 0.00396 | 0.00396 | 0.00397 | 0.00396 | 0.00395 | 0.00394 | 0.00392 | 0.00391 | 0.00391 | 0.00391 | 0.00393 | 0.00395 | 0.00397 | 0.004 | 0.00401 | 0.00403 | 0.00403 | 0.00404 | 0.00404 | 0.00405 | 0.00405 | 0.00404 | 0.00403 | 0.00402 | 0.00402 | 0.00402 | 0.00402 | 0.00402 | 0.00401 | 0.00401 | 0.00401 | 0.00401 | 0.00402 | 0.00403 | 0.00404 | 0.00406 | 0.00408 | 0.00411 | 0.00412 | 0.00414 | 0.00414 | 0.00415 | 0.00414 | 0.00414 | 0.00415 | 0.00418 | 0.00421 | 0.00425 | 0.00429 | 0.00434 | 0.00438 | 0.00442 | 0.00446 | 0.00449 | 0.00451 | 0.00455 | 0.00459 | 0.00464 | 0.00471 | 0.00477 | 0.00484 | 0.00491 | 0.00499 | 0.00506 | 0.00514 | 0.00521 | 0.00527 | 0.00535 | 0.00543 | 0.00552 | 0.00562 | 0.00573 | 0.00584 | 0.00597 | 0.0061 | 0.00624 | 0.00637 | 0.0065 | 0.00662 | 0.00675 | 0.00689 | 0.00704 | 0.0072 | 0.00737 | 0.00755 | 0.00774 | 0.00792 | 0.0081 | 0.00827 | 0.00844 | 0.00861 | 0.00877 | 0.00893 | 0.00909 | 0.00926 | 0.00944 | 0.00964 | 0.00985 | 0.01007 | 0.01031 | 0.01057 | 0.01083 | 0.01109 | 0.01133 | 0.01157 | 0.0118 | 0.01204 | 0.01227 | 0.01251 | 0.01274 | 0.01298 | 0.01321 | 0.01345 | 0.01369 | 0.01392 | 0.01415 | 0.01436 | 0.01455 | 0.01471 | 0.01482 | 0.01488 | 0.01491 | 0.01498 | 0.01517 | 0.0155 | 0.01596 | 0.01647 | 0.01698 | 0.01744 | 0.01782 | 0.01807 | 0.01815 | 0.01805 | 0.01783 | 0.01757 | 0.01735 | 0.01721 | 0.0171 | 0.01702 | 0.01697 | 0.01696 | 0.01699 | 0.01704 | 0.01709 | 0.01713 | 0.01716 | 0.01717 | 0.01721 | 0.01725 | 0.01732 | 0.01738 | 0.01745 | 0.0175 | 0.01754 | 0.01756 | 0.01754 | 0.01747 | 0.01735 | 0.0172 | 0.01702 | 0.01683 | 0.01663 | 0.01642 | 0.01622 | 0.01603 | 0.01588 | 0.01577 | 0.01567 | 0.01559 | 0.01551 | 0.01543 | 0.01534 | 0.01524 | 0.01511 | 0.01497 | 0.01482 | 0.01468 | 0.01454 | 0.01442 | 0.0143 | 0.01418 | 0.01406 | 0.01393 | 0.0138 | 0.01369 | 0.01358 | 0.01349 | 0.01343 | 0.01339 | 0.01337 | 0.01337 | 0.01337 | 0.01336 | 0.01333 | 0.01329 | 0.01324 | 0.01319 | 0.01315 | 0.01313 | 0.01311 | 0.01311 | 0.01311 | 0.01311 | 0.0131 | 0.0131 | 0.01309 | 0.01309 | 0.0131 | 0.01313 | 0.01318 | 0.01324 | 0.01331 | 0.01339 | 0.01347 | 0.01355 | 0.01363 | 0.0137 | 0.01378 | 0.01386 | 0.01394 | 0.01402 | 0.0141 | 0.01416 | 0.01421 | 0.01425 | 0.01427 | 0.01426 | 0.01424 | 0.01421 | 0.01419 | 0.01419 | 0.01421 | 0.01427 | 0.01437 | 0.01448 | 0.01459 | 0.01469 | 0.01476 | 0.0148 | 0.01481 | 0.01481 | 0.01479 | 0.01477 | 0.01477 | 0.01477 | 0.0148 | 0.01488 | 0.01505 | 0.0153 | 0.01558 | 0.01584 | 0.016 | 0.01605 | 0.01597 | 0.01577 | 0.01547 | 0.0151 | 0.01473 | 0.01444 | 0.01427 | 0.01421 | 0.01421 | 0.01421 | 0.0142 | 0.01415 | 0.01408 | 0.014 | 0.01392 | 0.01384 | 0.0138 | 0.01377 | 0.01377 | 0.01378 | 0.01379 | 0.01378 | 0.01375 | 0.01367 | 0.01356 | 0.01341 | 0.01323 | 0.01305 | 0.01286 | 0.01268 | 0.01251 | 0.01234 | 0.01219 | 0.01206 | 0.01195 | 0.01183 | 0.01173 | 0.01164 | 0.01158 | 0.01152 | 0.01148 | 0.01142 | 0.01135 | 0.01128 | 0.01119 | 0.0111 | 0.01099 | 0.01087 | 0.01073 | 0.01058 | 0.01043 | 0.01028 | 0.01013 | 0.00997 | 0.00982 | 0.00967 | 0.00954 | 0.00941 | 0.00928 | 0.00916 | 0.00904 | 0.00892 | 0.00882 | 0.00872 | 0.00862 | 0.00854 | 0.00845 | 0.00836 | 0.00827 | 0.00818 | 0.00808 | 0.00798 | 0.00788 | 0.00777 | 0.00768 | 0.00758 | 0.00748 | 0.00738 | 0.00728 | 0.00718 | 0.00709 | 0.007 | 0.00691 | 0.00683 | 0.00676 | 0.0067 | 0.00664 | 0.00658 | 0.00653 | 0.00647 | 0.00642 | 0.00637 | 0.00632 | 0.00627 | 0.00622 | 0.00618 | 0.00614 | 0.0061 | 0.00606 | 0.00602 | 0.00598 | 0.00595 | 0.00592 | 0.0059 | 0.00587 | 0.00585 | 0.00584 | 0.00583 | 0.00583 | 0.00582 | 0.00581 | 0.00579 | 0.00577 | 0.00574 | 0.00571 | 0.00567 | 0.00563 | 0.0056 | 0.00557 | 0.00555 | 0.00555 | 0.00554 | 0.00554 | 0.00554 | 0.00554 | 0.00555 | 0.00555 | 0.00554 | 0.00552 | 0.00551 | 0.0055 | 0.00549 | 0.00548 | 0.00547 | 0.00546 | 0.00545 | 0.00544 | 0.00544 | 0.00543 | 0.00543 | 0.00542 | 0.00541 | 0.00541 | 0.00541 | 0.0054 | 0.00539 | 0.00539 | 0.00538 | 0.00537 | 0.00535 | 0.00534 | 0.00533 | 0.00531 | 0.0053 | 0.00529 | 0.00527 | 0.00525 | 0.00523 | 0.00522 | 0.00522 | 0.00522 | 0.00522 | 0.00523 | 0.00524 | 0.00524 | 0.00524 | 0.00523 | 0.00521 | 0.0052 | 0.00519 | 0.00518 | 0.00517 | 0.00516 | 0.00516 | 0.00516 | 0.00516 | 0.00516 | 0.00516 | 0.00515 | 0.00515 | 0.00515 | 0.00514 | 0.00513 | 0.00512 | 0.0051 | 0.0051 | 0.00509 | 0.0051 | 0.00511 | 0.00513 | 0.00514 | 0.00516 | 0.00517 | 0.00517 | 0.00517 | 0.00516 | 0.00516 | 0.00514 | 0.00513 | 0.00511 | 0.0051 | 0.00509 | 0.00508 | 0.00508 | 0.00509 | 0.0051 | 0.00513 | 0.00514 | 0.00515 | 0.00515 | 0.00514 | 0.00511 | 0.00509 | 0.00507 | 0.00506 | 0.00505 | 0.00505 | 0.00506 | 0.00506 | 0.00506 | 0.00505 | 0.00504 | 0.00503 | 0.00504 | 0.00504 | 0.00505 | 0.00506 | 0.00506 | 0.00506 | 0.00505 | 0.00503 | 0.005 | 0.00498 | 0.00496 | 0.00495 | 0.00495 | 0.00496 | 0.00497 | 0.00498 | 0.00497 | 0.00497 | 0.00496 | 0.00495 | 0.00495 | 0.00494 | 0.00493 | 0.00493 | 0.00494 | 0.00495 | 0.00495 | 0.00496 | 0.00496 | 0.00495 | 0.00494 | 0.00494 | 0.00493 | 0.00492 | 0.00492 | 0.00491 | 0.00492 | 0.00492 | 0.00492 | 0.00492 | 0.00491 | 0.00491 | 0.00491 | 0.00491 | 0.00491 | 0.00491 | 0.0049 | 0.0049 | 0.00489 | 0.00488 | 0.00488 | 0.00487 | 0.00488 | 0.00488 | 0.00487 | 0.00487 | 0.00487 | 0.00487 | 0.00486 | 0.00485 | 0.00484 | 0.00485 | 0.00486 | 0.00486 | 0.00486 | 0.00486 | 0.00486 | 0.00485 | 0.00485 | 0.00484 | 0.00483 | 0.00483 | 0.00484 | 0.00485 | 0.00486 | 0.00486 | 0.00486 | 0.00487 | 0.00487 | 0.00486 | 0.00486 | 0.00486 | 0.00487 | 0.00487 | 0.00488 | 0.00488 | 0.00488 | 0.00488 | 0.00487 | 0.00487 | 0.00486 | 0.00486 | 0.00486 | 0.00487 | 0.00488 | 0.00489 | 0.0049 | 0.00491 | 0.00492 | 0.00492 | 0.00491 | 0.00491 | 0.0049 | 0.0049 | 0.0049 | 0.00491 | 0.00493 | 0.00495 | 0.00497 | 0.00499 | 0.00501 | 0.00502 | 0.00503 | 0.00504 | 0.00505 | 0.00506 | 0.00506 | 0.00506 | 0.00506 | 0.00506 | 0.00506 | 0.00507 | 0.00507 | 0.00508 | 0.00508 | 0.00509 | 0.00509 | 0.00509 | 0.00508 | 0.00508 | 0.00508 | 0.00509 | 0.00509 | 0.0051 | 0.00512 | 0.00514 | 0.00515 | 0.00516 | 0.00516 | 0.00516 | 0.00515 | 0.00514 | 0.00512 | 0.00511 | 0.00511 | 0.0051 | 0.0051 | 0.00511 | 0.00511 | 0.00512 | 0.00512 | 0.00512 | 0.00512 | 0.00513 | 0.00514 | 0.00514 | 0.00513 | 0.00511 | 0.00509 | 0.00507 | 0.00505 | 0.00504 | 0.00503 | 0.00503 | 0.00505 | 0.00507 | 0.00509 | 0.00511 | 0.00512 | 0.00512 | 0.00512 | 0.00512 | 0.00512 | 0.00513 | 0.00512 | 0.00512 | 0.00511 | 0.00511 | 0.00511 | 0.00511 | 0.0051 | 0.00509 | 0.00508 | 0.00507 | 0.00506 | 0.00504 | 0.00502 | 0.00501 | 0.005 | 0.00501 | 0.00502 | 0.00504 | 0.00506 | 0.00508 | 0.00509 | 0.0051 | 0.0051 | 0.0051 | 0.0051 | 0.00509 | 0.00509 | 0.00509 | 0.00509 | 0.00507 | 0.00505 | 0.00503 | 0.005 | 0.00498 | 0.00498 | 0.00499 | 0.005 | 0.00501 | 0.00502 | 0.00503 | 0.00503 | 0.00502 | 0.00501 | 0.00502 | 0.00503 | 0.00505 | 0.00506 | 0.00508 | 0.00509 | 0.0051 | 0.00511 | 0.00512 | 0.00513 | 0.00513 | 0.00513 | 0.00512 | 0.00511 | 0.00509 | 0.00506 | 0.00504 | 0.00503 | 0.00503 | 0.00504 | 0.00505 | 0.00505 | 0.00505 | 0.00505 | 0.00505 | 0.00505 | 0.00506 | 0.00507 | 0.00508 | 0.00509 | 0.00509 | 0.00508 | 0.00507 | 0.00505 | 0.00505 | 0.00505 | 0.00506 | 0.00508 | 0.00509 | 0.00511 | 0.00511 | 0.00511 | 0.00509 | 0.00508 | 0.00507 | 0.00508 | 0.00509 | 0.0051 | 0.00511 | 0.00512 | 0.00513 | 0.00514 | 0.00513 | 0.00513 | 0.00512 | 0.00511 | 0.0051 | 0.0051 | 0.0051 | 0.00511 | 0.00512 | 0.00514 | 0.00516 | 0.00516 | 0.00516 | 0.00515 | 0.00514 | 0.00513 | 0.00513 | 0.00512 | 0.00513 | 0.00514 | 0.00516 | 0.00517 | 0.00517 | 0.00516 | 0.00515 | 0.00513 | 0.00513 | 0.00513 | 0.00513 | 0.00514 | 0.00515 | 0.00517 | 0.00518 | 0.00518 | 0.00518 | 0.00516 | 0.00514 | 0.00513 | 0.00511 | 0.00509 | 0.00508 | 0.00508 | 0.00508 | 0.00508 | 0.00508 | 0.00508 | 0.00507 | 0.00507 | 0.00507 | 0.00508 | 0.00509 | 0.00509 | 0.00509 | 0.00509 | 0.0051 | 0.00511 | 0.00512 | 0.00512 | 0.00512 | 0.00513 | 0.00515 | 0.00516 | 0.00517 | 0.00517 | 0.00518 | 0.00519 | 0.00519 | 0.0052 | 0.0052 | 0.0052 | 0.00519 | 0.00519 | 0.00519 | 0.00519 | 0.00521 | 0.00525 | 0.00528 | 0.0053 | 0.00531 | 0.0053 | 0.00529 | 0.00527 | 0.00525 | 0.00523 | 0.00522 | 0.00521 | 0.00522 | 0.00523 | 0.00523 | 0.00523 | 0.00522 | 0.00521 | 0.00521 | 0.00521 | 0.00521 | 0.00521 | 0.00522 | 0.00523 | 0.00525 | 0.00526 | 0.00527 | 0.00528 | 0.0053 | 0.00532 | 0.00533 | 0.00533 | 0.00532 | 0.00531 | 0.00531 | 0.00531 | 0.00531 | 0.00531 | 0.0053 | 0.00529 | 0.00529 | 0.00529 | 0.00528 | 0.00527 | 0.00526 | 0.00525 | 0.00526 | 0.00527 | 0.00529 | 0.0053 | 0.00531 | 0.00531 | 0.0053 | 0.00529 | 0.00529 | 0.0053 | 0.00532 | 0.00535 | 0.00538 | 0.00541 | 0.00544 | 0.00545 | 0.00546 | 0.00545 | 0.00543 | 0.00542 | 0.00541 | 0.0054 | 0.0054 | 0.00539 | 0.00539 | 0.00539 | 0.00539 | 0.00539 | 0.0054 | 0.00541 | 0.00541 | 0.00542 | 0.00542 | 0.00542 | 0.00543 | 0.00544 | 0.00546 | 0.00547 | 0.00548 | 0.00548 | 0.00548 | 0.00547 | 0.00545 | 0.00544 | 0.00543 | 0.00542 | 0.00542 | 0.00543 | 0.00543 | 0.00544 | 0.00546 | 0.00549 | 0.00553 | 0.00555 | 0.00555 | 0.00554 | 0.00552 | 0.00548 | 0.00544 | 0.00541 | 0.00539 | 0.00539 | 0.0054 | 0.00543 | 0.00546 | 0.00548 | 0.0055 | 0.0055 | 0.00549 | 0.00548 | 0.00546 | 0.00545 | 0.00545 | 0.00545 | 0.00546 | 0.00547 | 0.00548 | 0.00548 | 0.00547 | 0.00545 | 0.00543 | 0.00541 | 0.00539 | 0.00536 | 0.00536 | 0.00539 | 0.00545 | 0.00551 | 0.00558 | 0.00564 | 0.00569 | 0.00573 | 0.00575 | 0.00575 | 0.0057 | 0.00565 | 0.00559 | 0.00553 | 0.00547 | 0.00541 | 0.00534 | 0.00526 | 0.00516 | 0.00504 | 0.0049 | 0.00473 | 0.00452 | 0.00428 | 0.00401 | 0.00372 | 0.00341 | 0.00311 | 0.00282 | 0.00256 | 0.00235 | 0.00219 | 0.00208 | 0.00205 | 0.00208 | 0.00216 | 0.00228 | 0.00243 | 0.00261 | 0.00279 | 0.00297 | 0.00314 | 0.00331 | 0.00348 | 0.00366 | 0.00384 | 0.004 | 0.00413 | 0.00424 | 0.00436 | 0.00447 | 0.00459 | 0.00471 | 0.00481 | 0.0049 | 0.00498 | 0.00506 | 0.00511 | 0.00512 | 0.00508 | 0.00501 | 0.00493 | 0.00485 | 0.00476 | 0.00466 | 0.00453 | 0.00437 | 0.00415 | 0.00384 | 0.00337 | 0.00275 | 0.00205 | 0.0014 | 0.00092 | 0.00068 | 0.0007 | 0.00099 | 0.00149 | 0.00213 | 0.00282 | 0.00347 | 0.00399 | 0.00435 | 0.0046 | 0.00479 | 0.00497 | 0.00513 | 0.00523 | 0.00529 | 0.00529 | 0.00526 | 0.00522 | 0.00514 | 0.00503 | 0.00488 | 0.0047 | 0.00449 | 0.00423 | 0.00393 | 0.00363 | 0.00335 | 0.00312 | 0.0029 | 0.00273 | 0.0026 | 0.00253 | 0.00252 | 0.00254 | 0.00253 | 0.0025 | 0.00247 | 0.00247 | 0.00249 | 0.00248 | 0.00246 | 0.00244 | 0.00243 | 0.00245 | 0.00249 | 0.0025 | 0.00249 | 0.00247 | 0.00242 | 0.00239 | 0.00233 | 0.00224 | 0.00216 | 0.00208 | 0.00201 | 0.002 | 0.00201 | 0.00206 | 0.00216 | 0.00225 | 0.00236 | 0.00249 | 0.0026 | 0.0027 | 0.00282 | 0.00292 | 0.00302 | 0.00313 | 0.00323 | 0.00333 | 0.00344 | 0.00354 | 0.00364 | 0.00375 | 0.00387 | 0.00398 | 0.00409 | 0.00419 | 0.00429 | 0.0044 | 0.0045 | 0.00459 | 0.0047 | 0.00481 | 0.00492 | 0.00504 | 0.00515 | 0.00526 | 0.00537 | 0.00548 | 0.00557 | 0.00564 | 0.00569 | 0.0057 | 0.0057 | 0.00568 | 0.00567 | 0.00566 | 0.00568 | 0.0057 | 0.00575 | 0.00581 | 0.00587 | 0.00592 | 0.00596 | 0.00598 | 0.00599 | 0.00599 | 0.00599 | 0.006 | 0.00601 | 0.00602 | 0.00602 | 0.006 | 0.00597 | 0.00593 | 0.00588 | 0.00581 | 0.00574 | 0.00567 | 0.0056 | 0.00556 | 0.00554 | 0.00553 | 0.00553 | 0.00553 | 0.00554 | 0.00556 | 0.00559 | 0.00561 | 0.00562 | 0.00561 | 0.00559 | 0.00555 | 0.00551 | 0.00548 | 0.00545 | 0.00543 | 0.00541 | 0.00542 | 0.00542 | 0.00542 | 0.00541 | 0.00539 | 0.00538 | 0.00537 | 0.00537 | 0.00539 | 0.00542 | 0.00546 | 0.00551 | 0.00557 | 0.00562 | 0.00565 | 0.00568 | 0.0057 | 0.00571 | 0.0057 | 0.00568 | 0.00564 | 0.0056 | 0.00555 | 0.00552 | 0.00549 | 0.00548 | 0.00548 | 0.00548 | 0.00549 | 0.00551 | 0.00553 | 0.00554 | 0.00552 | 0.00551 | 0.00551 | 0.00551 | 0.00551 | 0.0055 | 0.00547 | 0.00544 | 0.00541 | 0.00539 | 0.00536 | 0.00533 | 0.00531 | 0.00531 | 0.00533 | 0.00537 | 0.00542 | 0.00546 | 0.00549 | 0.00552 | 0.00556 | 0.00558 | 0.00559 | 0.00557 | 0.00554 | 0.00552 | 0.00552 | 0.00554 | 0.00556 | 0.00557 | 0.00558 | 0.00558 | 0.00558 | 0.00559 | 0.0056 | 0.00561 | 0.00563 | 0.00564 | 0.00565 | 0.00563 | 0.0056 | 0.00555 | 0.0055 | 0.00546 | 0.00543 | 0.00541 | 0.00541 | 0.00542 | 0.00544 | 0.00546 | 0.00547 | 0.00548 | 0.00549 | 0.00552 | 0.00557 | 0.00561 | 0.00566 | 0.0057 | 0.00574 | 0.00574 | 0.00572 | 0.00566 | 0.00557 | 0.00545 | 0.00533 | 0.00521 | 0.00511 | 0.00504 | 0.00499 | 0.00497 | 0.00495 | 0.00494 | 0.00494 | 0.00497 | 0.00503 | 0.00512 | 0.00521 | 0.00528 | 0.00533 | 0.00537 | 0.00539 | 0.0054 | 0.0054 | 0.00538 | 0.00535 | 0.00533 | 0.00534 | 0.00541 | 0.00552 | 0.00565 | 0.00577 | 0.00582 | 0.00578 | 0.00564 | 0.00542 | 0.00514 | 0.00485 | 0.00458 | 0.00438 | 0.00429 | 0.00429 | 0.00436 | 0.00445 | 0.00451 | 0.00455 | 0.00457 | 0.00457 | 0.00457 | 0.00457 | 0.00458 | 0.00458 | 0.00458 | 0.00455 | 0.00452 | 0.00448 | 0.00444 | 0.0044 | 0.00438 | 0.00437 | 0.00438 | 0.00441 | 0.00446 | 0.00452 | 0.00458 | 0.00463 | 0.00465 | 0.00464 | 0.0046 | 0.00454 | 0.00447 | 0.00442 | 0.00438 | 0.00435 | 0.00434 | 0.00436 | 0.0044 | 0.00447 | 0.00454 | 0.00461 | 0.00466 | 0.00472 | 0.00477 | 0.00481 | 0.00485 | 0.00487 | 0.00489 | 0.00491 | 0.00492 | 0.00492 | 0.00492 | 0.00491 | 0.00492 | 0.00495 | 0.00499 | 0.00503 | 0.00508 | 0.00514 | 0.00519 | 0.00523 | 0.00524 | 0.00522 | 0.00519 | 0.00516 | 0.00514 | 0.00512 | 0.0051 | 0.0051 | 0.0051 | 0.0051 | 0.0051 | 0.0051 | 0.00509 | 0.00508 | 0.00505 | 0.00503 | 0.00501 | 0.005 | 0.00502 | 0.00504 | 0.00505 | 0.00507 | 0.0051 | 0.00511 | 0.00512 | 0.00509 | 0.00505 | 0.00499 | 0.00493 | 0.00488 | 0.00484 | 0.0048 | 0.00478 | 0.00477 | 0.00478 | 0.00479 | 0.00481 | 0.00484 | 0.00488 | 0.00493 | 0.00499 | 0.00503 | 0.00507 | 0.00509 | 0.0051 | 0.0051 | 0.00509 | 0.00509 | 0.00509 | 0.00509 | 0.00507 | 0.00505 | 0.005 | 0.00496 | 0.00491 | 0.00487 | 0.00484 | 0.00483 | 0.00485 | 0.0049 | 0.00496 | 0.00502 | 0.00505 | 0.00503 | 0.00497 | 0.00491 | 0.00487 | 0.00484 | 0.00484 | 0.00487 | 0.00491 | 0.00498 | 0.00504 | 0.00508 | 0.00509 | 0.00506 | 0.00503 | 0.00501 | 0.00501 | 0.00501 | 0.005 | 0.005 | 0.00502 | 0.00507 | 0.00515 | 0.00521 | 0.00525 | 0.00527 | 0.00529 | 0.00532 | 0.00533 | 0.00531 | 0.00526 | 0.00519 | 0.00514 | 0.00509 | 0.00502 | 0.00491 | 0.00478 | 0.00468 | 0.00464 | 0.00465 | 0.0047 | 0.00476 | 0.00484 | 0.00493 | 0.00503 | 0.00509 | 0.00512 | 0.00511 | 0.00506 | 0.005 | 0.00493 | 0.00486 | 0.00479 | 0.00471 | 0.00463 | 0.00456 | 0.00449 | 0.00445 | 0.00442 | 0.00441 | 0.0044 | 0.00439 | 0.00442 | 0.00448 | 0.00455 | 0.00459 | 0.00456 | 0.00448 | 0.00437 | 0.00424 | 0.00412 | 0.00401 | 0.00394 | 0.00393 | 0.00398 | 0.00409 | 0.00422 | 0.00436 | 0.00447 | 0.00456 | 0.00463 | 0.00467 | 0.00469 | 0.00469 | 0.00467 | 0.00463 | 0.00457 | 0.0045 | 0.00444 | 0.00439 | 0.00439 | 0.00441 | 0.00444 | 0.00445 | 0.00445 | 0.00445 | 0.00447 | 0.0045 | 0.00455 | 0.0046 | 0.00468 | 0.00478 | 0.00485 | 0.00485 | 0.00474 | 0.00456 | 0.00437 | 0.00421 | 0.00409 | 0.00401 | 0.00399 | 0.00404 | 0.00416 | 0.0043 | 0.00443 | 0.00451 | 0.00456 | 0.0046 | 0.00467 | 0.00476 | 0.00486 | 0.00496 | 0.00506 | 0.00514 | 0.00517 | 0.00516 | 0.00513 | 0.00507 | 0.00499 | 0.00489 | 0.00479 | 0.00471 | 0.00465 | 0.0046 | 0.00455 | 0.00448 | 0.0044 | 0.0043 | 0.0042 | 0.0041 | 0.00402 | 0.00396 | 0.00394 | 0.00395 | 0.00401 | 0.00409 | 0.00418 | 0.00428 | 0.00437 | 0.00443 | 0.00446 | 0.00447 | 0.00447 | 0.00447 | 0.00446 | 0.00443 | 0.0044 | 0.00436 | 0.00433 | 0.00433 | 0.00436 | 0.00441 | 0.00446 | 0.0045 | 0.00451 | 0.0045 | 0.00446 | 0.0044 | 0.00434 | 0.00429 | 0.00427 | 0.00427 | 0.00425 | 0.0042 | 0.00411 | 0.00401 | 0.00391 | 0.00385 | 0.00384 | 0.0039 | 0.00401 | 0.00416 | 0.00433 | 0.00448 | 0.00457 | 0.0046 | 0.00459 | 0.00458 | 0.00456 | 0.00455 | 0.00454 | 0.00453 | 0.00452 | 0.00451 | 0.0045 | 0.00449 | 0.00449 | 0.00449 | 0.0045 | 0.00448 | 0.0044 | 0.00425 | 0.00408 | 0.00393 | 0.00384 | 0.0038 | 0.00382 | 0.00389 | 0.00399 | 0.00412 | 0.00425 | 0.00434 | 0.00438 | 0.00438 | 0.00438 | 0.0044 | 0.00443 | 0.00445 | 0.00443 | 0.00436 | 0.00426 | 0.00414 | 0.00404 | 0.00397 | 0.00395 | 0.00397 | 0.00404 | 0.00414 | 0.00425 | 0.00434 | 0.00439 | 0.0044 | 0.00439 | 0.00436 | 0.00433 | 0.00431 | 0.00431 | 0.0043 | 0.00428 | 0.00425 | 0.00422 | 0.00419 | 0.00417 | 0.00416 | 0.00417 | 0.00418 | 0.00418 | 0.00416 | 0.00413 | 0.0041 | 0.00408 | 0.00407 | 0.00408 | 0.00409 | 0.00412 | 0.00415 | 0.00419 | 0.00422 | 0.00423 | 0.00423 | 0.00422 | 0.00421 | 0.00419 | 0.00418 | 0.00417 | 0.00416 | 0.00415 | 0.00415 | 0.00417 | 0.00421 | 0.00425 | 0.00427 | 0.00427 | 0.00422 | 0.00415 | 0.00404 | 0.00391 | 0.00377 | 0.00364 | 0.00354 | 0.00348 | 0.00347 | 0.00353 | 0.00363 | 0.00376 | 0.00388 | 0.00398 | 0.00404 | 0.00406 | 0.00404 | 0.004 | 0.00395 | 0.00392 | 0.00392 | 0.00396 | 0.00403 | 0.00411 | 0.0042 | 0.00426 | 0.0043 | 0.00432 | 0.00432 | 0.0043 | 0.00426 | 0.00417 | 0.00405 | 0.00389 | 0.00374 | 0.0036 | 0.00348 | 0.00339 | 0.00334 | 0.00331 | 0.00332 | 0.00336 | 0.00342 | 0.0035 | 0.00358 | 0.00367 | 0.00377 | 0.00385 | 0.00392 | 0.00397 | 0.00399 | 0.00398 | 0.00394 | 0.00391 | 0.0039 | 0.00392 | 0.00396 | 0.00401 | 0.00407 | 0.00411 | 0.00416 | 0.00421 | 0.00423 | 0.00422 | 0.00417 | 0.0041 | 0.00401 | 0.00393 | 0.00386 | 0.00382 | 0.00381 | 0.00385 | 0.0039 | 0.00396 | 0.00399 | 0.00399 | 0.00397 | 0.00393 | 0.0039 | 0.00388 | 0.00388 | 0.00388 | 0.00389 | 0.00389 | 0.00388 | 0.00386 | 0.00382 | 0.00377 | 0.00373 | 0.00372 | 0.00373 | 0.00378 | 0.00385 | 0.00392 | 0.00397 | 0.00396 | 0.0039 | 0.00379 | 0.00367 | 0.00356 | 0.00349 | 0.00348 | 0.00351 | 0.00358 | 0.00365 | 0.00369 | 0.0037 | 0.00369 | 0.00367 | 0.00365 | 0.00364 | 0.00365 | 0.00367 | 0.0037 | 0.00372 | 0.00374 | 0.00375 | 0.00377 | 0.00381 | 0.00386 | 0.00391 | 0.00395 | 0.00396 | 0.00395 | 0.00391 | 0.00388 | 0.00384 | 0.00381 | 0.00379 | 0.00378 | 0.00376 | 0.00375 | 0.00373 | 0.00373 | 0.00377 | 0.00385 | 0.00399 | 0.00418 | 0.00441 | 0.00465 | 0.00485 | 0.00499 | 0.00502 | 0.00493 | 0.00472 | 0.00445 | 0.00415 | 0.00391 | 0.00377 | 0.00375 | 0.00382 | 0.00396 | 0.00411 | 0.00422 | 0.00428 | 0.00426 | 0.00419 | 0.00407 | 0.00393 | 0.00381 | 0.00372 | 0.00368 | 0.00369 | 0.00376 | 0.00384 | 0.00392 | 0.00397 | 0.00394 | 0.00383 | 0.00365 | 0.00342 | 0.00319 | 0.003 | 0.00288 | 0.00284 | 0.00288 | 0.00294 | 0.00301 | 0.00304 | 0.00305 | 0.00308 | 0.00316 | 0.00331 | 0.00354 | 0.00382 | 0.0041 | 0.00436 | 0.00456 | 0.00469 | 0.00475 | 0.00475 | 0.0047 | 0.00461 | 0.0045 | 0.00436 | 0.0042 | 0.004 | 0.00377 | 0.00356 | 0.00341 | 0.00336 | 0.00342 | 0.00357 | 0.00377 | 0.00397 | 0.00414 | 0.00425 | 0.00429 | 0.00426 | 0.0042 | 0.00414 | 0.00412 | 0.00415 | 0.00423 | 0.00432 | 0.0044 | 0.00441 | 0.00435 | 0.0042 | 0.00401 | 0.0038 | 0.00361 | 0.0035 | 0.00347 | 0.00351 | 0.00362 | 0.00376 | 0.00391 | 0.00407 | 0.00421 | 0.00435 | 0.00447 | 0.00456 | 0.00462 | 0.00463 | 0.00462 | 0.00458 | 0.00456 | 0.00458 | 0.00464 | 0.00473 | 0.00484 | 0.00496 | 0.00506 | 0.00513 | 0.00515 | 0.00513 | 0.00508 | 0.00502 | 0.00498 | 0.00497 | 0.00495 | 0.00491 | 0.00483 | 0.00469 | 0.00452 | 0.00433 | 0.00417 | 0.0041 | 0.00415 | 0.00432 | 0.00457 | 0.00485 | 0.00508 | 0.00522 | 0.00519 | 0.00498 | 0.00465 | 0.00426 | 0.00393 | 0.00372 | 0.00369 | 0.00382 | 0.00406 | 0.00437 | 0.00468 | 0.00493 | 0.00511 | 0.00521 | 0.00525 | 0.00528 | 0.00531 | 0.00534 | 0.00537 | 0.00537 | 0.00535 | 0.00531 | 0.00525 | 0.0052 | 0.00517 | 0.00519 | 0.00527 | 0.00537 | 0.00547 | 0.00554 | 0.00556 | 0.00553 | 0.00545 | 0.00535 | 0.00524 | 0.00514 | 0.00508 | 0.0051 | 0.00521 | 0.00543 | 0.00573 | 0.00606 | 0.00637 | 0.0066 | 0.00674 | 0.00676 | 0.00669 | 0.00656 | 0.00641 | 0.00629 | 0.00622 | 0.0062 | 0.0062 | 0.00617 | 0.0061 | 0.00597 | 0.00579 | 0.0056 | 0.00543 | 0.0053 | 0.00523 | 0.00525 | 0.00535 | 0.00554 | 0.00581 | 0.00609 | 0.00636 | 0.00655 | 0.00664 | 0.00662 | 0.0065 | 0.00629 | 0.00606 | 0.00584 | 0.00569 | 0.00562 | 0.00562 | 0.00566 | 0.00571 | 0.00576 | 0.00581 | 0.00584 | 0.00584 | 0.00581 | 0.00573 | 0.00564 | 0.00553 | 0.00543 | 0.00538 | 0.00541 | 0.00553 | 0.00574 | 0.00598 | 0.0062 | 0.00635 | 0.00638 | 0.00629 | 0.00609 | 0.00582 | 0.00553 | 0.00527 | 0.00508 | 0.00497 | 0.0049 | 0.00487 | 0.00486 | 0.00485 | 0.00484 | 0.00484 | 0.00483 | 0.00482 | 0.0048 | 0.00479 | 0.00477 | 0.00477 | 0.00478 | 0.0048 | 0.00482 | 0.00485 | 0.00487 | 0.00488 | 0.00487 | 0.00485 | 0.00483 | 0.0048 | 0.00478 | 0.00477 | 0.00477 | 0.00477 | 0.00478 | 0.00479 | 0.0048 | 0.00482 | 0.00483 | 0.00485 | 0.00487 | 0.00489 | 0.00489 | 0.00488 | 0.00487 | 0.00485 | 0.00484 | 0.00483 | 0.00484 | 0.00486 | 0.00493 | 0.00506 | 0.00525 | 0.00547 | 0.00568 | 0.00585 | 0.00594 | 0.00594 | 0.00587 | 0.00574 | 0.00561 | 0.00549 | 0.00542 | 0.0054 | 0.00542 | 0.00544 | 0.00544 | 0.00541 | 0.00535 | 0.00527 | 0.00518 | 0.00511 | 0.00507 | 0.00508 | 0.00516 | 0.00532 | 0.00555 | 0.00581 | 0.00606 | 0.00624 | 0.00631 | 0.00624 | 0.00604 | 0.00573 | 0.00537 | 0.00501 | 0.00469 | 0.00443 | 0.00421 | 0.00402 | 0.00386 | 0.00375 | 0.00371 | 0.00371 | 0.00372 | 0.00371 | 0.00366 | 0.00355 | 0.00341 | 0.00331 | 0.0033 | 0.00347 | 0.00385 | 0.00443 | 0.00512 | 0.00577 | 0.00626 | 0.00649 | 0.00643 | 0.00613 | 0.00567 | 0.00517 | 0.00471 | 0.00434 | 0.00408 | 0.00394 | 0.00387 | 0.00387 | 0.0039 | 0.00391 | 0.00388 | 0.00382 | 0.00372 | 0.00361 | 0.00351 | 0.00344 | 0.00344 | 0.00352 | 0.00368 | 0.00388 | 0.00408 | 0.00423 | 0.00434 | 0.00436 | 0.0043 | 0.00413 | 0.00389 | 0.00362 | 0.00339 | 0.00323 | 0.00314 | 0.00311 | 0.00312 | 0.00316 | 0.00316 | 0.00307 | 0.00282 | 0.00241 | 0.00193 | 0.00153 | 0.00137 | 0.00151 | 0.00196 | 0.00261 | 0.00336 | 0.00408 | 0.00466 | 0.00503 | 0.00515 | 0.00509 | 0.00493 | 0.00479 | 0.00474 | 0.0048 | 0.00491 | 0.00505 | 0.00517 | 0.00526 | 0.00533 | 0.00536 | 0.00535 | 0.00527 | 0.0051 | 0.00482 | 0.00448 | 0.00412 | 0.00381 | 0.0036 | 0.00351 | 0.00358 | 0.00378 | 0.0041 | 0.00445 | 0.00477 | 0.00499 | 0.00512 | 0.00518 | 0.00521 | 0.00524 | 0.00527 | 0.00529 | 0.0053 | 0.00529 | 0.00525 | 0.00518 | 0.00506 | 0.00492 | 0.00478 | 0.00467 | 0.00463 | 0.00467 | 0.00479 | 0.00497 | 0.00517 | 0.00538 | 0.00559 | 0.00576 | 0.0059 | 0.006 | 0.00607 | 0.0061 | 0.00612 | 0.00612 | 0.00612 | 0.00609 | 0.00604 | 0.00597 | 0.00586 | 0.00571 | 0.00552 | 0.00531 | 0.00511 | 0.00495 | 0.00487 | 0.00487 | 0.00496 | 0.00512 | 0.00534 | 0.00561 | 0.00588 | 0.0061 | 0.00623 | 0.00628 | 0.00626 | 0.0062 | 0.00612 | 0.00605 | 0.00599 | 0.00597 | 0.00599 | 0.00604 | 0.00612 | 0.0062 | 0.00627 | 0.00632 | 0.00634 | 0.00631 | 0.00622 | 0.00608 | 0.00591 | 0.00573 | 0.00556 | 0.00543 | 0.00534 | 0.00531 | 0.00535 | 0.00544 | 0.00555 | 0.00566 | 0.00575 | 0.00584 | 0.00593 | 0.00601 | 0.00608 | 0.00612 | 0.00614 | 0.00615 | 0.00617 | 0.00622 | 0.0063 | 0.00639 | 0.00647 | 0.00652 | 0.00652 | 0.00646 | 0.00636 | 0.00628 | 0.00625 | 0.00635 | 0.0066 | 0.00697 | 0.00743 | 0.00791 | 0.00835 | 0.00872 | 0.00902 | 0.00925 | 0.00945 | 0.00964 | 0.00982 | 0.00999 | 0.01011 | 0.01018 | 0.01019 | 0.01015 | 0.01008 | 0.01001 | 0.00995 | 0.00987 | 0.00976 | 0.00957 | 0.00931 | 0.00896 | 0.00857 | 0.00822 | 0.00799 | 0.00797 | 0.00817 | 0.00857 | 0.00908 | 0.00959 | 0.01 | 0.01024 | 0.01026 | 0.01006 | 0.00968 | 0.00919 | 0.00869 | 0.0083 | 0.00808 | 0.00804 | 0.00818 | 0.00844 | 0.00877 | 0.00913 | 0.00946 | 0.00969 | 0.00978 | 0.00974 | 0.0096 | 0.00942 | 0.00924 | 0.00907 | 0.00891 | 0.00873 | 0.00853 | 0.00832 | 0.00812 | 0.00795 | 0.0078 | 0.00769 | 0.00759 | 0.00752 | 0.00746 | 0.00743 | 0.0074 | 0.00737 | 0.00733 | 0.00726 | 0.00713 | 0.00691 | 0.0066 | 0.00622 | 0.00583 | 0.0055 | 0.00526 | 0.00517 | 0.00522 | 0.0054 | 0.00565 | 0.00587 | 0.00602 | 0.00606 | 0.00601 | 0.00594 | 0.00587 | 0.00582 | 0.0058 | 0.0058 | 0.00582 | 0.00583 | 0.00584 | 0.00583 | 0.00581 | 0.00578 | 0.00575 | 0.00573 | 0.00574 | 0.00577 | 0.00582 | 0.00583 | 0.00572 | 0.00545 | 0.00501 | 0.00449 | 0.00396 | 0.0035 | 0.00319 | 0.00307 | 0.00318 | 0.0035 | 0.00399 | 0.00451 | 0.00498 | 0.0053 | 0.00549 | 0.00558 | 0.0056 | 0.00557 | 0.00552 | 0.00547 | 0.00543 | 0.00542 | 0.00542 | 0.00544 | 0.00547 | 0.0055 | 0.00552 | 0.00554 | 0.00553 | 0.00548 | 0.00539 | 0.00526 | 0.00511 | 0.00495 | 0.00481 | 0.00471 | 0.00464 | 0.00462 | 0.00461 | 0.00461 | 0.00461 | 0.00463 | 0.00468 | 0.00476 | 0.00485 | 0.00497 | 0.00509 | 0.00521 | 0.00532 | 0.00541 | 0.00545 | 0.00545 | 0.00545 | 0.00547 | 0.00549 | 0.00552 | 0.00555 | 0.00556 | 0.00557 | 0.00558 | 0.00557 | 0.00556 | 0.00553 | 0.00549 | 0.00546 | 0.00545 | 0.00545 | 0.00546 | 0.00549 | 0.00553 | 0.00557 | 0.0056 | 0.0056 | 0.00556 | 0.00548 | 0.0054 | 0.00533 | 0.0053 | 0.00531 | 0.00536 | 0.00544 | 0.00554 | 0.00565 | 0.00576 | 0.00584 | 0.0059 | 0.00592 | 0.00593 | 0.00595 | 0.00598 | 0.00601 | 0.00606 | 0.00612 | 0.00619 | 0.00626 | 0.00631 | 0.00635 | 0.00637 | 0.00638 | 0.00638 | 0.00639 | 0.00641 | 0.00645 | 0.00653 | 0.00663 | 0.00676 | 0.00692 | 0.00708 | 0.00724 | 0.0074 | 0.00756 | 0.00771 | 0.00784 | 0.00796 | 0.00808 | 0.00819 | 0.0083 | 0.00841 | 0.00851 | 0.00862 | 0.00872 | 0.00882 | 0.00891 | 0.00899 | 0.00904 | 0.00909 | 0.00913 | 0.0092 | 0.00928 | 0.00935 | 0.00939 | 0.0094 | 0.00936 | 0.00928 | 0.00916 | 0.00899 | 0.0088 | 0.00865 | 0.00861 | 0.00869 | 0.00885 | 0.00901 | 0.00909 | 0.00909 | 0.00902 | 0.00889 | 0.00871 | 0.00851 | 0.00832 | 0.00822 | 0.00824 | 0.00837 | 0.00855 | 0.00872 | 0.00885 | 0.00896 | 0.00904 | 0.0091 | 0.00914 | 0.00915 | 0.00915 | 0.00912 | 0.00907 | 0.00902 | 0.00896 | 0.00889 | 0.00882 | 0.00874 | 0.00865 | 0.00855 | 0.00845 | 0.00834 | 0.00823 | 0.00811 | 0.00799 | 0.00786 | 0.00775 | 0.00763 | 0.00752 | 0.00739 | 0.00727 | 0.00714 | 0.00702 | 0.00691 | 0.00681 | 0.00673 | 0.00666 | 0.0066 | 0.00655 | 0.0065 | 0.00646 | 0.0064 | 0.00634 | 0.00627 | 0.00622 | 0.00617 | 0.00612 | 0.00608 | 0.00605 | 0.00603 | 0.00601 | 0.006 | 0.00599 | 0.00598 | 0.00596 | 0.00594 | 0.00592 | 0.00589 | 0.00587 | 0.00584 | 0.00581 | 0.00578 | 0.00576 | 0.00574 | 0.00573 | 0.00571 | 0.00568 | 0.00565 | 0.00563 | 0.0056 | 0.00558 | 0.00557 | 0.00556 | 0.00556 | 0.00556 | 0.00557 | 0.00558 | 0.00556 | 0.00553 | 0.0055 | 0.00545 | 0.0054 | 0.00535 | 0.0053 | 0.00528 | 0.00527 | 0.00528 | 0.0053 | 0.00533 | 0.00535 | 0.00537 | 0.00538 | 0.0054 | 0.0054 | 0.00539 | 0.00539 | 0.00538 | 0.00539 | 0.0054 | 0.00541 | 0.00542 | 0.00543 | 0.00544 | 0.00544 | 0.00544 | 0.00544 | 0.00544 | 0.00545 | 0.00546 | 0.00547 | 0.00548 | 0.00549 | 0.00549 | 0.00549 | 0.00549 | 0.00548 | 0.00548 | 0.00549 | 0.0055 | 0.00552 | 0.00554 | 0.00555 | 0.00556 | 0.00557 | 0.00557 | 0.00558 | 0.00559 | 0.00559 | 0.00561 | 0.00562 | 0.00564 | 0.00566 | 0.00568 | 0.00569 | 0.00571 | 0.00572 | 0.00573 | 0.00574 | 0.00576 | 0.00579 | 0.00582 | 0.00586 | 0.0059 | 0.00594 | 0.00597 | 0.00602 | 0.00606 | 0.00611 | 0.00615 | 0.0062 | 0.00625 | 0.00629 | 0.00634 | 0.00638 | 0.00642 | 0.00646 | 0.00652 | 0.00658 | 0.00666 | 0.00675 | 0.00683 | 0.00692 | 0.00699 | 0.00707 | 0.00714 | 0.00722 | 0.00731 | 0.00742 | 0.00756 | 0.00771 | 0.00788 | 0.00805 | 0.00823 | 0.00842 | 0.0086 | 0.00878 | 0.00896 | 0.00914 | 0.00933 | 0.00954 | 0.00973 | 0.00993 | 0.01011 | 0.0103 | 0.0105 | 0.0107 | 0.01089 | 0.01105 | 0.01117 | 0.01125 | 0.01128 | 0.01129 | 0.01127 | 0.01123 | 0.01119 | 0.01118 | 0.01121 | 0.01127 | 0.01136 | 0.0115 | 0.01172 | 0.01202 | 0.01242 | 0.01287 | 0.01336 | 0.01387 | 0.01436 | 0.01483 | 0.01526 | 0.01565 | 0.01601 | 0.01638 | 0.01678 | 0.01722 | 0.01769 | 0.01815 | 0.01862 | 0.01908 | 0.01953 | 0.01995 | 0.02034 | 0.0207 | 0.021 | 0.02125 | 0.02143 | 0.02155 | 0.02159 | 0.02156 | 0.02143 | 0.02121 | 0.02093 | 0.02067 | 0.02056 | 0.0207 | 0.02109 | 0.02166 | 0.02227 | 0.02279 | 0.02312 | 0.0232 | 0.02297 | 0.02245 | 0.02174 | 0.02102 | 0.02052 | 0.02036 | 0.02055 | 0.02094 | 0.02141 | 0.02184 | 0.02219 | 0.02241 | 0.02249 | 0.02244 | 0.02228 | 0.0221 | 0.02196 | 0.02188 | 0.02186 | 0.02183 | 0.02177 | 0.02168 | 0.02157 | 0.02145 | 0.02131 | 0.02117 | 0.02101 | 0.02083 | 0.02063 | 0.02039 | 0.02011 | 0.01978 | 0.01945 | 0.01916 | 0.01893 | 0.01874 | 0.01854 | 0.01829 | 0.01797 | 0.01756 | 0.01708 | 0.01652 | 0.0159 | 0.01524 | 0.01457 | 0.01399 | 0.01359 | 0.01344 | 0.01353 | 0.01374 | 0.01398 | 0.01414 | 0.01419 | 0.01409 | 0.01384 | 0.01342 | 0.01288 | 0.01231 | 0.01184 | 0.01155 | 0.01141 | 0.01136 | 0.01132 | 0.01126 | 0.01119 | 0.01111 | 0.01102 | 0.01092 | 0.01081 | 0.01069 | 0.01056 | 0.01043 | 0.01028 | 0.01013 | 0.00997 | 0.00979 | 0.00961 | 0.00943 | 0.00925 | 0.00909 | 0.00894 | 0.00879 | 0.00864 | 0.00849 | 0.00833 | 0.00817 | 0.008 | 0.00784 | 0.00767 | 0.00752 | 0.00738 | 0.00726 | 0.00714 | 0.00702 | 0.00691 | 0.00681 | 0.00672 | 0.00665 | 0.00659 | 0.00653 | 0.00647 | 0.00641 | 0.00635 | 0.00628 | 0.00622 | 0.00616 | 0.00611 | 0.00606 | 0.00602 | 0.006 | 0.00598 | 0.00596 | 0.00593 | 0.0059 | 0.00586 | 0.00582 | 0.00578 | 0.00573 | 0.00569 | 0.00565 | 0.00562 | 0.00559 | 0.00558 | 0.00556 | 0.00554 | 0.00552 | 0.00551 | 0.0055 | 0.00549 | 0.00548 | 0.00547 | 0.00545 | 0.00544 | 0.00542 | 0.0054 | 0.00538 | 0.00537 | 0.00536 | 0.00535 | 0.00534 | 0.00534 | 0.00533 | 0.00533 | 0.00532 | 0.0053 | 0.00528 | 0.00526 | 0.00524 | 0.00522 | 0.00521 | 0.0052 | 0.0052 | 0.0052 | 0.00519 | 0.00519 | 0.00518 | 0.00516 | 0.00514 | 0.00512 | 0.00511 | 0.0051 | 0.00509 | 0.00507 | 0.00506 | 0.00505 | 0.00505 | 0.00506 | 0.00507 | 0.00508 | 0.0051 | 0.00511 | 0.00511 | 0.0051 | 0.0051 | 0.00509 | 0.0051 | 0.00512 | 0.00514 | 0.00516 | 0.00519 | 0.0052 | 0.00521 | 0.00521 | 0.0052 | 0.00518 | 0.00516 | 0.00514 | 0.00513 | 0.00513 | 0.00513 | 0.00513 | 0.00515 | 0.00518 | 0.00521 | 0.00523 | 0.00526 | 0.00529 | 0.00531 | 0.00534 | 0.00536 | 0.00539 | 0.00541 | 0.00544 | 0.00546 | 0.00547 | 0.00548 | 0.0055 | 0.00552 | 0.00556 | 0.00561 | 0.00568 | 0.00576 | 0.00585 | 0.00594 | 0.00602 | 0.00608 | 0.00614 | 0.00621 | 0.00628 | 0.00636 | 0.00645 | 0.00656 | 0.00668 | 0.0068 | 0.00692 | 0.00702 | 0.00711 | 0.00719 | 0.00727 | 0.00733 | 0.00738 | 0.00742 | 0.00746 | 0.00748 | 0.0075 | 0.0075 | 0.00752 | 0.00756 | 0.00764 | 0.00772 | 0.00779 | 0.00784 | 0.00784 | 0.0078 | 0.00773 | 0.00763 | 0.0075 | 0.00736 | 0.00726 | 0.00721 | 0.00722 | 0.00724 | 0.00725 | 0.00726 | 0.0073 | 0.00738 | 0.0075 | 0.00759 | 0.00764 | 0.00764 | 0.00759 | 0.00752 | 0.00741 | 0.00727 | 0.00712 | 0.00701 | 0.00698 | 0.00701 | 0.00707 | 0.00714 | 0.0072 | 0.00724 | 0.00726 | 0.00725 | 0.00722 | 0.00718 | 0.00713 | 0.00708 | 0.00702 | 0.00695 | 0.00688 | 0.00682 | 0.00677 | 0.00672 | 0.00667 | 0.0066 | 0.00653 | 0.00645 | 0.00636 | 0.00627 | 0.00617 | 0.00605 | 0.00594 | 0.00584 | 0.00575 | 0.00567 | 0.00561 | 0.00557 | 0.00555 | 0.00553 | 0.00553 | 0.00551 | 0.00549 | 0.00546 | 0.00543 | 0.00539 | 0.00536 | 0.00533 | 0.00532 | 0.00531 | 0.00529 | 0.00527 | 0.00524 | 0.00521 | 0.00518 | 0.00515 | 0.00514 | 0.00514 | 0.00515 | 0.00516 | 0.00518 | 0.00518 | 0.00518 | 0.00517 | 0.00515 | 0.00514 | 0.00513 | 0.00511 | 0.0051 | 0.00509 | 0.00508 | 0.00509 | 0.00509 | 0.0051 | 0.00512 | 0.00513 | 0.00514 | 0.00515 | 0.00515 | 0.00516 | 0.00517 | 0.00519 | 0.00521 | 0.00524 | 0.00526 | 0.00527 | 0.00528 | 0.00528 | 0.00528 | 0.00528 | 0.00529 | 0.00531 | 0.00534 | 0.00536 | 0.00537 | 0.00537 | 0.00537 | 0.00536 | 0.00535 | 0.00533 | 0.00532 | 0.00531 | 0.0053 | 0.0053 | 0.00529 | 0.0053 | 0.00531 | 0.00533 | 0.00535 | 0.00537 | 0.00537 | 0.00536 | 0.00534 | 0.0053 | 0.00525 | 0.00522 | 0.0052 | 0.0052 | 0.00521 | 0.00523 | 0.00525 | 0.00527 | 0.00529 | 0.0053 | 0.00531 | 0.00532 | 0.00532 | 0.00532 | 0.00531 | 0.00529 | 0.00528 | 0.00526 | 0.00525 | 0.00524 | 0.00523 | 0.00522 | 0.00521 | 0.0052 | 0.0052 | 0.00519 | 0.00518 | 0.00518 | 0.00519 | 0.00521 | 0.00523 | 0.00524 | 0.00522 | 0.00521 | 0.0052 | 0.00519 | 0.0052 | 0.00522 | 0.00523 | 0.00524 | 0.00524 | 0.00524 | 0.00523 | 0.00521 | 0.00518 | 0.00516 | 0.00515 | 0.00515 | 0.00516 | 0.00517 | 0.00518 | 0.0052 | 0.00521 | 0.00523 | 0.00524 | 0.00524 | 0.00524 | 0.00523 | 0.00521 | 0.00518 | 0.00516 | 0.00514 | 0.00513 | 0.00513 | 0.00514 | 0.00516 | 0.00518 | 0.0052 | 0.00521 | 0.00521 | 0.00521 | 0.0052 | 0.0052 | 0.0052 | 0.00519 | 0.00518 | 0.00518 | 0.00518 | 0.00518 | 0.00518 | 0.00518 | 0.00518 | 0.00519 | 0.00521 | 0.00522 | 0.00523 | 0.00523 | 0.00522 | 0.00521 | 0.00521 | 0.0052 | 0.00518 | 0.00517 | 0.00516 | 0.00517 | 0.00519 | 0.00522 | 0.00526 | 0.00529 | 0.00532 | 0.00533 | 0.00531 | 0.00528 | 0.00523 | 0.00516 | 0.0051 | 0.00504 | 0.005 | 0.00498 | 0.00499 | 0.00503 | 0.00507 | 0.00512 | 0.00517 | 0.00521 | 0.00524 | 0.00526 | 0.00526 | 0.00525 | 0.00525 | 0.00525 | 0.00526 | 0.00526 | 0.00525 | 0.00523 | 0.00521 | 0.00517 | 0.00513 | 0.00508 | 0.00503 | 0.00498 | 0.00495 | 0.00494 | 0.00493 | 0.00492 | 0.00491 | 0.00488 | 0.00483 | 0.00478 | 0.00473 | 0.00467 | 0.00462 | 0.00459 | 0.00456 | 0.00456 | 0.00455 | 0.00454 | 0.00453 | 0.00451 | 0.0045 | 0.0045 | 0.00452 | 0.00455 | 0.00458 | 0.00461 | 0.00463 | 0.00464 | 0.00466 | 0.00467 | 0.00468 | 0.00469 | 0.0047 | 0.00472 | 0.00475 | 0.00478 | 0.00481 | 0.00483 | 0.00485 | 0.00488 | 0.00491 | 0.00497 | 0.00503 | 0.00506 | 0.00486 | 0.00433 | 0.00372 | 0.00359 | 0.00396 | 0.00443 | 0.00478 | 0.00506 | 0.00534 | 0.00564 | 0.00589 | 0.00594 | 0.00565 | 0.00514 | 0.00485 | 0.00509 | 0.00549 | 0.00566 | 0.00565 | 0.00559 | 0.00555 | 0.00551 | 0.00547 | 0.00541 | 0.00533 | 0.00526 | 0.00519 | 0.00512 | 0.00508 | 0.00506 | 0.00506 | 0.00507 | 0.00508 | 0.00508 | 0.00509 | 0.00511 | 0.00514 | 0.00518 | 0.00523 | 0.00528 | 0.00534 | 0.00538 | 0.00541 | 0.0054 | 0.00537 | 0.00535 | 0.00533 | 0.00535 | 0.00537 | 0.0054 | 0.00543 | 0.00546 | 0.00548 | 0.0055 | 0.00552 | 0.00557 | 0.00563 | 0.0057 | 0.00577 | 0.00583 | 0.00587 | 0.0059 | 0.00589 | 0.00586 | 0.00581 | 0.00579 | 0.0058 | 0.00585 | 0.00592 | 0.006 | 0.00609 | 0.00617 | 0.00625 | 0.00628 | 0.00623 | 0.00612 | 0.00598 | 0.00586 | 0.00579 | 0.00577 | 0.00579 | 0.00584 | 0.00593 | 0.00605 | 0.00616 | 0.00624 | 0.00627 | 0.00629 | 0.00631 | 0.00635 | 0.00639 | 0.00642 | 0.00643 | 0.00642 | 0.00642 | 0.00641 | 0.0064 | 0.00635 | 0.00629 | 0.00622 | 0.00616 | 0.00613 | 0.00613 | 0.00613 | 0.00616 | 0.0062 | 0.00629 | 0.00638 | 0.00645 | 0.00644 | 0.00635 | 0.00622 | 0.00609 | 0.00599 | 0.00593 | 0.00592 | 0.00598 | 0.00609 | 0.00624 | 0.00637 | 0.00644 | 0.00644 | 0.0064 | 0.00635 | 0.00629 | 0.00621 | 0.00614 | 0.00608 | 0.00608 | 0.00614 | 0.00621 | 0.00624 | 0.00624 | 0.00621 | 0.00621 | 0.00623 | 0.00623 | 0.00622 | 0.00619 | 0.00617 | 0.00617 | 0.00618 | 0.00617 | 0.00613 | 0.00606 | 0.006 | 0.00598 | 0.00601 | 0.00608 | 0.00617 | 0.00628 | 0.00637 | 0.00645 | 0.00649 | 0.00651 | 0.00651 | 0.0065 | 0.00649 | 0.0065 | 0.00653 | 0.00658 | 0.00664 | 0.00668 | 0.0067 | 0.00671 | 0.00671 | 0.00669 | 0.00664 | 0.00656 | 0.00645 | 0.00634 | 0.00624 | 0.00615 | 0.00606 | 0.00599 | 0.00596 | 0.00599 | 0.00607 | 0.00618 | 0.00628 | 0.00637 | 0.00644 | 0.00649 | 0.00653 | 0.00655 | 0.00655 | 0.00652 | 0.0065 | 0.00648 | 0.00647 | 0.00646 | 0.00644 | 0.00643 | 0.00642 | 0.00644 | 0.00648 | 0.00651 | 0.00653 | 0.00653 | 0.0065 | 0.00644 | 0.00633 | 0.00617 | 0.006 | 0.00587 | 0.00581 | 0.00583 | 0.00592 | 0.00605 | 0.00619 | 0.0063 | 0.00634 | 0.00625 | 0.00605 | 0.00576 | 0.00544 | 0.00518 | 0.005 | 0.00494 | 0.00502 | 0.00522 | 0.0055 | 0.00579 | 0.00603 | 0.00619 | 0.00626 | 0.00626 | 0.00622 | 0.00615 | 0.0061 | 0.0061 | 0.00614 | 0.00624 | 0.00634 | 0.00638 | 0.00633 | 0.00619 | 0.00602 | 0.00587 | 0.00577 | 0.00574 | 0.00578 | 0.00589 | 0.00606 | 0.00625 | 0.00643 | 0.00655 | 0.0066 | 0.00656 | 0.00644 | 0.00625 | 0.00603 | 0.00581 | 0.00564 | 0.00556 | 0.00558 | 0.00568 | 0.00581 | 0.00595 | 0.00607 | 0.00614 | 0.00617 | 0.00614 | 0.00609 | 0.00605 | 0.00603 | 0.00604 | 0.00608 | 0.00612 | 0.00615 | 0.00615 | 0.00614 | 0.00614 | 0.00618 | 0.00624 | 0.00629 | 0.00626 | 0.00614 | 0.00598 | 0.00585 | 0.00577 | 0.00571 | 0.00561 | 0.00546 | 0.00532 | 0.00524 | 0.00522 | 0.00526 | 0.00531 | 0.00543 | 0.00563 | 0.00591 | 0.00622 | 0.00646 | 0.00659 | 0.0066 | 0.00648 | 0.00624 | 0.00589 | 0.00551 | 0.0052 | 0.00501 | 0.00497 | 0.00501 | 0.00511 | 0.00523 | 0.00539 | 0.00556 | 0.00569 | 0.00573 | 0.00567 | 0.00553 | 0.00533 | 0.0051 | 0.00488 | 0.00466 | 0.00447 | 0.00432 | 0.00426 | 0.00432 | 0.00448 | 0.00472 | 0.00499 | 0.00527 | 0.00553 | 0.00576 | 0.00597 | 0.00612 | 0.00617 | 0.00614 | 0.00605 | 0.00598 | 0.00595 | 0.00598 | 0.00606 | 0.00616 | 0.00628 | 0.00638 | 0.00645 | 0.00647 | 0.00643 | 0.00633 | 0.00615 | 0.00589 | 0.00556 | 0.00517 | 0.00476 | 0.0044 | 0.00421 | 0.0042 | 0.0043 | 0.00434 | 0.00416 | 0.0037 | 0.00307 | 0.0024 | 0.00183 | 0.00147 | 0.00141 | 0.00171 | 0.00233 | 0.00318 | 0.00403 | 0.0047 | 0.00512 | 0.00532 | 0.00543 | 0.00551 | 0.00559 | 0.00568 | 0.00575 | 0.00579 | 0.00579 | 0.00575 | 0.00565 | 0.00548 | 0.00523 | 0.00489 | 0.00489 | 0.00489 | 0.00489 | 0.00489 | 0.00489 | 0.00489
LD4-1 | 0.00129 | 0.00129 | 0.129% | 0.00129 | 0.00129 | 0.00129 | 0.00129 | 0.00129 | 0.00125 | 0.0012 | 0.00114 | 0.00109 | 0.00107 | 0.00106 | 0.00108 | 0.00115 | 0.00124 | 0.00135 | 0.00144 | 0.0015 | 0.00151 | 0.0015 | 0.00146 | 0.00142 | 0.00139 | 0.00135 | 0.00132 | 0.00128 | 0.00123 | 0.00117 | 0.00112 | 0.00106 | 0.00102 | 0.00098 | 0.00096 | 0.00095 | 0.00096 | 0.00098 | 0.00099 | 0.00099 | 0.00098 | 0.00099 | 0.00102 | 0.00106 | 0.0011 | 0.00114 | 0.00115 | 0.00112 | 0.00104 | 0.00093 | 0.00082 | 0.00073 | 0.00069 | 0.00068 | 0.00071 | 0.00077 | 0.00085 | 0.00094 | 0.00103 | 0.0011 | 0.00117 | 0.00124 | 0.00131 | 0.00136 | 0.00135 | 0.00128 | 0.00112 | 0.00091 | 0.00067 | 0.00045 | 0.00029 | 0.00021 | 0.00021 | 0.00025 | 0.0003 | 0.00035 | 0.00039 | 0.00042 | 0.00044 | 0.00047 | 0.00052 | 0.00061 | 0.00075 | 0.00092 | 0.00108 | 0.00121 | 0.00128 | 0.00127 | 0.0012 | 0.00105 | 0.00085 | 0.00063 | 0.00043 | 0.00029 | 0.00024 | 0.00029 | 0.00043 | 0.00062 | 0.0008 | 0.00092 | 0.00094 | 0.00087 | 0.00074 | 0.00061 | 0.00052 | 0.00048 | 0.0005 | 0.00058 | 0.00067 | 0.00073 | 0.00074 | 0.00068 | 0.00058 | 0.00047 | 0.00041 | 0.00043 | 0.00051 | 0.00066 | 0.00085 | 0.00105 | 0.00124 | 0.0014 | 0.0015 | 0.00155 | 0.00155 | 0.00151 | 0.00144 | 0.00132 | 0.00116 | 0.00097 | 0.00076 | 0.00056 | 0.00038 | 0.00025 | 0.00018 | 0.00014 | 0.00014 | 0.00017 | 0.00023 | 0.00031 | 0.00042 | 0.00054 | 0.00066 | 0.00079 | 0.00091 | 0.00102 | 0.0011 | 0.00114 | 0.00114 | 0.00114 | 0.00115 | 0.00119 | 0.00125 | 0.0013 | 0.00133 | 0.00132 | 0.00125 | 0.00116 | 0.00104 | 0.00092 | 0.00082 | 0.00074 | 0.00072 | 0.00073 | 0.00078 | 0.00086 | 0.00095 | 0.00106 | 0.00117 | 0.00128 | 0.00139 | 0.00147 | 0.00151 | 0.00151 | 0.00147 | 0.0014 | 0.00131 | 0.00122 | 0.00115 | 0.00111 | 0.00111 | 0.00115 | 0.00122 | 0.00129 | 0.00137 | 0.00143 | 0.00148 | 0.0015 | 0.00149 | 0.00146 | 0.00141 | 0.00137 | 0.00135 | 0.00134 | 0.00136 | 0.0014 | 0.00149 | 0.00165 | 0.00189 | 0.00217 | 0.00246 | 0.00269 | 0.00283 | 0.00284 | 0.00272 | 0.00248 | 0.00219 | 0.00189 | 0.00165 | 0.00151 | 0.00148 | 0.00154 | 0.00164 | 0.00175 | 0.00183 | 0.00187 | 0.00187 | 0.00183 | 0.0018 | 0.00179 | 0.00183 | 0.00192 | 0.00206 | 0.00223 | 0.0024 | 0.00254 | 0.00264 | 0.00269 | 0.00269 | 0.00264 | 0.00257 | 0.00248 | 0.00239 | 0.00231 | 0.00224 | 0.00217 | 0.00211 | 0.00205 | 0.00199 | 0.00194 | 0.00191 | 0.00192 | 0.00199 | 0.00212 | 0.00231 | 0.00252 | 0.00271 | 0.00286 | 0.00293 | 0.00296 | 0.00294 | 0.00289 | 0.00283 | 0.00276 | 0.0027 | 0.00265 | 0.0026 | 0.0025 | 0.00236 | 0.00219 | 0.00204 | 0.00194 | 0.00195 | 0.00205 | 0.00221 | 0.0024 | 0.00255 | 0.00267 | 0.00274 | 0.00278 | 0.00283 | 0.0029 | 0.00299 | 0.00309 | 0.00316 | 0.00319 | 0.00314 | 0.00302 | 0.00282 | 0.00258 | 0.00235 | 0.00216 | 0.00203 | 0.00197 | 0.00195 | 0.00194 | 0.00192 | 0.00188 | 0.00183 | 0.00179 | 0.00176 | 0.00173 | 0.00171 | 0.0017 | 0.00168 | 0.00167 | 0.00165 | 0.00164 | 0.00164 | 0.00165 | 0.00168 | 0.00175 | 0.00184 | 0.00193 | 0.00202 | 0.00207 | 0.00209 | 0.00207 | 0.00201 | 0.00192 | 0.00183 | 0.00174 | 0.00169 | 0.00168 | 0.00173 | 0.00183 | 0.00194 | 0.00204 | 0.00212 | 0.00217 | 0.00218 | 0.00215 | 0.00208 | 0.00197 | 0.00186 | 0.00176 | 0.0017 | 0.00169 | 0.00173 | 0.00182 | 0.00192 | 0.00201 | 0.00207 | 0.00209 | 0.00208 | 0.00203 | 0.00196 | 0.0019 | 0.00185 | 0.00186 | 0.00194 | 0.00208 | 0.00228 | 0.00253 | 0.0028 | 0.00304 | 0.00322 | 0.00331 | 0.00331 | 0.00324 | 0.00311 | 0.00293 | 0.00271 | 0.00247 | 0.00224 | 0.00202 | 0.00182 | 0.00164 | 0.00148 | 0.00137 | 0.00133 | 0.00137 | 0.00142 | 0.00143 | 0.00134 | 0.00117 | 0.00096 | 0.00079 | 0.0007 | 0.00074 | 0.00089 | 0.00113 | 0.00142 | 0.00169 | 0.00186 | 0.00188 | 0.00171 | 0.00141 | 0.00105 | 0.0007 | 0.00041 | 0.00022 | 0.00012 | 0.00012 | 0.00022 | 0.0004 | 0.00063 | 0.00088 | 0.00111 | 0.00131 | 0.00146 | 0.00156 | 0.00161 | 0.00162 | 0.00161 | 0.00161 | 0.00164 | 0.00172 | 0.00183 | 0.00197 | 0.00214 | 0.00231 | 0.00246 | 0.00256 | 0.0026 | 0.00258 | 0.00253 | 0.00248 | 0.00245 | 0.00245 | 0.0025 | 0.00258 | 0.00267 | 0.00277 | 0.00285 | 0.0029 | 0.00294 | 0.00296 | 0.00299 | 0.00303 | 0.00308 | 0.00317 | 0.00327 | 0.00339 | 0.00353 | 0.0037 | 0.00391 | 0.00416 | 0.00446 | 0.00479 | 0.00511 | 0.00539 | 0.00558 | 0.00566 | 0.00565 | 0.00555 | 0.00538 | 0.00518 | 0.00498 | 0.00481 | 0.00468 | 0.00459 | 0.00453 | 0.00449 | 0.00449 | 0.00455 | 0.0047 | 0.00496 | 0.00527 | 0.0056 | 0.00587 | 0.00607 | 0.00619 | 0.00621 | 0.00616 | 0.00604 | 0.0059 | 0.00577 | 0.00567 | 0.00561 | 0.00556 | 0.00549 | 0.0054 | 0.00531 | 0.00524 | 0.00521 | 0.00522 | 0.00525 | 0.00529 | 0.00534 | 0.00537 | 0.00539 | 0.0054 | 0.00541 | 0.00541 | 0.00538 | 0.00533 | 0.00525 | 0.00516 | 0.00506 | 0.00497 | 0.00489 | 0.00484 | 0.0048 | 0.00477 | 0.00471 | 0.00461 | 0.00443 | 0.0042 | 0.00393 | 0.00367 | 0.00345 | 0.0033 | 0.00322 | 0.00321 | 0.00323 | 0.00326 | 0.00329 | 0.00331 | 0.00332 | 0.00333 | 0.00335 | 0.00338 | 0.00342 | 0.00347 | 0.00349 | 0.00348 | 0.00343 | 0.00336 | 0.00328 | 0.0032 | 0.00313 | 0.00305 | 0.00295 | 0.00283 | 0.0027 | 0.00256 | 0.00245 | 0.00236 | 0.00232 | 0.00234 | 0.00242 | 0.00255 | 0.00268 | 0.0028 | 0.00288 | 0.00291 | 0.00289 | 0.00283 | 0.00275 | 0.00266 | 0.00258 | 0.0025 | 0.00244 | 0.00239 | 0.00234 | 0.00231 | 0.00229 | 0.0023 | 0.00231 | 0.00231 | 0.0023 | 0.00227 | 0.00222 | 0.00215 | 0.00208 | 0.00205 | 0.00206 | 0.00213 | 0.00226 | 0.00242 | 0.0026 | 0.00275 | 0.00286 | 0.00292 | 0.00292 | 0.0029 | 0.00285 | 0.00279 | 0.00272 | 0.00262 | 0.00251 | 0.00239 | 0.00229 | 0.00224 | 0.00225 | 0.00232 | 0.00246 | 0.0026 | 0.00269 | 0.00268 | 0.00253 | 0.00227 | 0.00197 | 0.00169 | 0.00151 | 0.00147 | 0.0016 | 0.00186 | 0.00222 | 0.00258 | 0.0029 | 0.00311 | 0.00322 | 0.00325 | 0.00324 | 0.00323 | 0.00324 | 0.00328 | 0.00335 | 0.00344 | 0.00353 | 0.0036 | 0.00366 | 0.0037 | 0.00372 | 0.00369 | 0.00358 | 0.00338 | 0.00304 | 0.00259 | 0.00209 | 0.00161 | 0.00126 | 0.0011 | 0.00114 | 0.00139 | 0.00179 | 0.00226 | 0.00271 | 0.00308 | 0.00334 | 0.00349 | 0.00358 | 0.00367 | 0.00377 | 0.00388 | 0.004 | 0.00407 | 0.00408 | 0.00404 | 0.00396 | 0.00387 | 0.00382 | 0.00383 | 0.00387 | 0.00393 | 0.00393 | 0.00385 | 0.00367 | 0.0034 | 0.0031 | 0.00283 | 0.00266 | 0.00263 | 0.00276 | 0.00302 | 0.00338 | 0.00377 | 0.00412 | 0.00439 | 0.00454 | 0.00456 | 0.0045 | 0.00439 | 0.00429 | 0.00422 | 0.00421 | 0.00425 | 0.00433 | 0.00445 | 0.00458 | 0.00467 | 0.00472 | 0.0047 | 0.00462 | 0.00451 | 0.00439 | 0.00426 | 0.00411 | 0.00395 | 0.00381 | 0.00371 | 0.00368 | 0.00374 | 0.00387 | 0.00407 | 0.00431 | 0.00456 | 0.00479 | 0.00498 | 0.00511 | 0.00518 | 0.00522 | 0.00524 | 0.00528 | 0.00532 | 0.00536 | 0.00538 | 0.00535 | 0.00527 | 0.00517 | 0.00507 | 0.00501 | 0.005 | 0.00504 | 0.00512 | 0.00522 | 0.00529 | 0.0053 | 0.00521 | 0.00506 | 0.00487 | 0.00472 | 0.00464 | 0.00466 | 0.00479 | 0.00499 | 0.00523 | 0.00546 | 0.00564 | 0.00577 | 0.00585 | 0.00588 | 0.00591 | 0.00593 | 0.00595 | 0.00598 | 0.006 | 0.00601 | 0.00601 | 0.00599 | 0.00596 | 0.00595 | 0.00595 | 0.00597 | 0.006 | 0.00604 | 0.00606 | 0.00606 | 0.00605 | 0.00602 | 0.006 | 0.00599 | 0.00602 | 0.00609 | 0.00619 | 0.00632 | 0.00644 | 0.00653 | 0.0066 | 0.00663 | 0.00664 | 0.00664 | 0.00664 | 0.00664 | 0.00666 | 0.00668 | 0.00671 | 0.00671 | 0.00669 | 0.00667 | 0.00665 | 0.00665 | 0.00666 | 0.00667 | 0.00669 | 0.0067 | 0.00671 | 0.00672 | 0.00672 | 0.0067 | 0.0067 | 0.00671 | 0.00674 | 0.00679 | 0.00685 | 0.00692 | 0.00699 | 0.00704 | 0.00709 | 0.00712 | 0.00714 | 0.00717 | 0.0072 | 0.00722 | 0.00721 | 0.00718 | 0.00712 | 0.00705 | 0.00699 | 0.00695 | 0.00692 | 0.00692 | 0.00695 | 0.00703 | 0.00712 | 0.00722 | 0.00731 | 0.00737 | 0.00743 | 0.00748 | 0.00753 | 0.00756 | 0.00758 | 0.00759 | 0.0076 | 0.00761 | 0.00761 | 0.00762 | 0.00763 | 0.00765 | 0.00766 | 0.00767 | 0.00767 | 0.00767 | 0.00767 | 0.00769 | 0.00771 | 0.00773 | 0.00776 | 0.00777 | 0.00779 | 0.00778 | 0.00776 | 0.00773 | 0.00769 | 0.00767 | 0.00767 | 0.00769 | 0.00774 | 0.00781 | 0.00789 | 0.00797 | 0.00804 | 0.00809 | 0.00811 | 0.00812 | 0.00812 | 0.00812 | 0.00811 | 0.00811 | 0.00811 | 0.00813 | 0.00816 | 0.00819 | 0.00822 | 0.00823 | 0.00823 | 0.00824 | 0.00824 | 0.00825 | 0.00825 | 0.00825 | 0.00826 | 0.00826 | 0.00826 | 0.00825 | 0.00823 | 0.00821 | 0.0082 | 0.0082 | 0.00821 | 0.0082 | 0.00819 | 0.00818 | 0.00817 | 0.00818 | 0.0082 | 0.00823 | 0.00827 | 0.00832 | 0.00838 | 0.00843 | 0.00847 | 0.00849 | 0.00851 | 0.00852 | 0.00853 | 0.00855 | 0.00856 | 0.00856 | 0.00855 | 0.00854 | 0.00854 | 0.00854 | 0.00854 | 0.00854 | 0.00854 | 0.00855 | 0.00857 | 0.0086 | 0.00863 | 0.00866 | 0.00869 | 0.0087 | 0.00871 | 0.00871 | 0.00869 | 0.00867 | 0.00864 | 0.00862 | 0.00861 | 0.00861 | 0.00863 | 0.00865 | 0.00866 | 0.00865 | 0.00865 | 0.00864 | 0.00864 | 0.00865 | 0.00866 | 0.00868 | 0.00869 | 0.00871 | 0.00872 | 0.00874 | 0.00876 | 0.00879 | 0.00883 | 0.00888 | 0.00894 | 0.00899 | 0.00902 | 0.00904 | 0.00905 | 0.00904 | 0.00903 | 0.00902 | 0.00902 | 0.00902 | 0.00903 | 0.00904 | 0.00905 | 0.00905 | 0.00905 | 0.00906 | 0.00906 | 0.00906 | 0.00906 | 0.00906 | 0.00905 | 0.00903 | 0.00902 | 0.00902 | 0.00901 | 0.009 | 0.00899 | 0.00899 | 0.00899 | 0.00901 | 0.00903 | 0.00904 | 0.00904 | 0.00904 | 0.00903 | 0.00901 | 0.00898 | 0.00895 | 0.00893 | 0.00892 | 0.00893 | 0.00894 | 0.00895 | 0.00897 | 0.00898 | 0.00898 | 0.00898 | 0.00896 | 0.00894 | 0.00891 | 0.00889 | 0.00887 | 0.00886 | 0.00885 | 0.00884 | 0.00883 | 0.00881 | 0.00878 | 0.00874 | 0.0087 | 0.00867 | 0.00864 | 0.00863 | 0.00863 | 0.00864 | 0.00866 | 0.00868 | 0.0087 | 0.00872 | 0.00873 | 0.00874 | 0.00874 | 0.00874 | 0.00873 | 0.00873 | 0.00871 | 0.0087 | 0.00869 | 0.00868 | 0.00868 | 0.00867 | 0.00867 | 0.00867 | 0.00867 | 0.00868 | 0.00869 | 0.0087 | 0.00872 | 0.00874 | 0.00875 | 0.00877 | 0.00878 | 0.00877 | 0.00875 | 0.00872 | 0.00867 | 0.00863 | 0.0086 | 0.0086 | 0.00861 | 0.00863 | 0.00864 | 0.00866 | 0.00867 | 0.00868 | 0.00867 | 0.00866 | 0.00865 | 0.00863 | 0.00863 | 0.00863 | 0.00864 | 0.00863 | 0.00862 | 0.00861 | 0.0086 | 0.0086 | 0.0086 | 0.00859 | 0.00858 | 0.00857 | 0.00856 | 0.00855 | 0.00854 | 0.00852 | 0.0085 | 0.00848 | 0.00845 | 0.00843 | 0.00841 | 0.00839 | 0.00837 | 0.00836 | 0.00835 | 0.00834 | 0.00834 | 0.00834 | 0.00835 | 0.00835 | 0.00835 | 0.00835 | 0.00835 | 0.00834 | 0.00834 | 0.00832 | 0.0083 | 0.00828 | 0.00826 | 0.00824 | 0.00823 | 0.00822 | 0.00821 | 0.0082 | 0.00819 | 0.00817 | 0.00815 | 0.00812 | 0.00809 | 0.00807 | 0.00806 | 0.00807 | 0.00808 | 0.00809 | 0.0081 | 0.0081 | 0.00808 | 0.00804 | 0.00801 | 0.00797 | 0.00795 | 0.00793 | 0.00792 | 0.00792 | 0.00792 | 0.00792 | 0.00791 | 0.0079 | 0.00788 | 0.00787 | 0.00786 | 0.00786 | 0.00785 | 0.00785 | 0.00784 | 0.00783 | 0.00782 | 0.00781 | 0.0078 | 0.00778 | 0.00776 | 0.00774 | 0.00773 | 0.00771 | 0.0077 | 0.00769 | 0.00769 | 0.00768 | 0.00767 | 0.00767 | 0.00766 | 0.00766 | 0.00764 | 0.00761 | 0.00758 | 0.00755 | 0.00752 | 0.0075 | 0.00748 | 0.00748 | 0.00747 | 0.00747 | 0.00747 | 0.00747 | 0.00746 | 0.00745 | 0.00744 | 0.00742 | 0.00741 | 0.00739 | 0.00736 | 0.00733 | 0.0073 | 0.00726 | 0.00722 | 0.00719 | 0.00717 | 0.00715 | 0.00714 | 0.00714 | 0.00714 | 0.00714 | 0.00713 | 0.00712 | 0.00711 | 0.00708 | 0.00706 | 0.00703 | 0.007 | 0.00697 | 0.00695 | 0.00694 | 0.00694 | 0.00696 | 0.00698 | 0.00699 | 0.007 | 0.00699 | 0.00698 | 0.00695 | 0.00691 | 0.00687 | 0.00684 | 0.00682 | 0.00681 | 0.00682 | 0.00682 | 0.00681 | 0.00681 | 0.0068 | 0.00678 | 0.00677 | 0.00675 | 0.00673 | 0.00672 | 0.00672 | 0.00671 | 0.00669 | 0.00667 | 0.00665 | 0.00663 | 0.00661 | 0.0066 | 0.0066 | 0.00659 | 0.00659 | 0.00658 | 0.00657 | 0.00656 | 0.00654 | 0.00652 | 0.0065 | 0.00649 | 0.00648 | 0.00647 | 0.00646 | 0.00645 | 0.00643 | 0.00641 | 0.00638 | 0.00635 | 0.00632 | 0.00631 | 0.0063 | 0.00629 | 0.00629 | 0.00629 | 0.0063 | 0.00629 | 0.00628 | 0.00626 | 0.00625 | 0.00624 | 0.00624 | 0.00625 | 0.00626 | 0.00626 | 0.00626 | 0.00624 | 0.00622 | 0.00619 | 0.00616 | 0.00615 | 0.00614 | 0.00615 | 0.00617 | 0.00618 | 0.00619 | 0.0062 | 0.00619 | 0.00616 | 0.00614 | 0.00612 | 0.0061 | 0.00609 | 0.00607 | 0.00605 | 0.00602 | 0.00599 | 0.00596 | 0.00593 | 0.00592 | 0.00591 | 0.0059 | 0.0059 | 0.00589 | 0.00587 | 0.00585 | 0.00584 | 0.00582 | 0.0058 | 0.00579 | 0.00578 | 0.00578 | 0.00577 | 0.00576 | 0.00576 | 0.00575 | 0.00575 | 0.00576 | 0.00577 | 0.00579 | 0.00581 | 0.00582 | 0.00582 | 0.00581 | 0.00579 | 0.00578 | 0.00577 | 0.00575 | 0.00574 | 0.00573 | 0.00571 | 0.0057 | 0.00569 | 0.00568 | 0.00567 | 0.00566 | 0.00566 | 0.00565 | 0.00564 | 0.00563 | 0.00562 | 0.00559 | 0.00557 | 0.00554 | 0.00552 | 0.00551 | 0.0055 | 0.00551 | 0.00551 | 0.00552 | 0.00552 | 0.00551 | 0.0055 | 0.00548 | 0.00545 | 0.00543 | 0.00541 | 0.0054 | 0.00541 | 0.00541 | 0.00543 | 0.00544 | 0.00545 | 0.00546 | 0.00546 | 0.00545 | 0.00543 | 0.00542 | 0.00541 | 0.0054 | 0.00539 | 0.00538 | 0.00537 | 0.00536 | 0.00536 | 0.00535 | 0.00535 | 0.00534 | 0.00534 | 0.00534 | 0.00534 | 0.00535 | 0.00535 | 0.00536 | 0.00537 | 0.00539 | 0.00541 | 0.00543 | 0.00545 | 0.00547 | 0.00548 | 0.00548 | 0.00548 | 0.00547 | 0.00546 | 0.00546 | 0.00547 | 0.00548 | 0.0055 | 0.00553 | 0.00556 | 0.0056 | 0.00563 | 0.00566 | 0.00569 | 0.00572 | 0.00576 | 0.00581 | 0.00587 | 0.00593 | 0.00599 | 0.00606 | 0.00614 | 0.00622 | 0.00629 | 0.00636 | 0.00643 | 0.0065 | 0.00657 | 0.00665 | 0.00675 | 0.00685 | 0.00696 | 0.00708 | 0.00722 | 0.00736 | 0.00749 | 0.00761 | 0.00773 | 0.00786 | 0.008 | 0.00815 | 0.0083 | 0.00847 | 0.00864 | 0.00881 | 0.00898 | 0.00915 | 0.00932 | 0.00949 | 0.00966 | 0.00982 | 0.00999 | 0.01016 | 0.01034 | 0.01054 | 0.01075 | 0.01097 | 0.0112 | 0.01144 | 0.01168 | 0.01193 | 0.01217 | 0.0124 | 0.01264 | 0.01287 | 0.01311 | 0.01334 | 0.01358 | 0.01381 | 0.01405 | 0.01429 | 0.01453 | 0.01477 | 0.01501 | 0.01524 | 0.01546 | 0.01565 | 0.01581 | 0.01592 | 0.01598 | 0.01602 | 0.01609 | 0.01629 | 0.01664 | 0.01711 | 0.01763 | 0.01815 | 0.01861 | 0.01898 | 0.01922 | 0.01929 | 0.01919 | 0.01896 | 0.0187 | 0.01849 | 0.01835 | 0.01826 | 0.01819 | 0.01814 | 0.01811 | 0.01813 | 0.01816 | 0.01819 | 0.01822 | 0.01823 | 0.01825 | 0.01829 | 0.01835 | 0.01844 | 0.01853 | 0.01862 | 0.01869 | 0.01873 | 0.01875 | 0.01872 | 0.01863 | 0.01851 | 0.01835 | 0.01817 | 0.01799 | 0.01779 | 0.01759 | 0.01738 | 0.01719 | 0.01703 | 0.0169 | 0.0168 | 0.0167 | 0.01662 | 0.01654 | 0.01646 | 0.01636 | 0.01624 | 0.0161 | 0.01594 | 0.0158 | 0.01567 | 0.01556 | 0.01545 | 0.01534 | 0.01523 | 0.01512 | 0.015 | 0.01489 | 0.01478 | 0.01468 | 0.01461 | 0.01456 | 0.01455 | 0.01456 | 0.01459 | 0.01461 | 0.01462 | 0.0146 | 0.01457 | 0.01452 | 0.01447 | 0.01442 | 0.01438 | 0.01436 | 0.01435 | 0.01434 | 0.01434 | 0.01434 | 0.01434 | 0.01434 | 0.01434 | 0.01436 | 0.01439 | 0.01445 | 0.01452 | 0.0146 | 0.01469 | 0.01477 | 0.01485 | 0.01492 | 0.01499 | 0.01507 | 0.01514 | 0.01523 | 0.01531 | 0.0154 | 0.01548 | 0.01554 | 0.01558 | 0.01561 | 0.01562 | 0.01563 | 0.01564 | 0.01567 | 0.01572 | 0.0158 | 0.01591 | 0.01603 | 0.01615 | 0.01625 | 0.01634 | 0.0164 | 0.01643 | 0.01644 | 0.01644 | 0.01644 | 0.01644 | 0.01646 | 0.01651 | 0.01661 | 0.0168 | 0.01708 | 0.01739 | 0.01768 | 0.01786 | 0.01791 | 0.01783 | 0.01763 | 0.01732 | 0.01695 | 0.01658 | 0.01628 | 0.01611 | 0.01606 | 0.01606 | 0.01607 | 0.01605 | 0.01599 | 0.01591 | 0.01581 | 0.0157 | 0.01561 | 0.01555 | 0.01551 | 0.01551 | 0.01552 | 0.01552 | 0.01552 | 0.01548 | 0.01541 | 0.01529 | 0.01514 | 0.01496 | 0.01476 | 0.01456 | 0.01437 | 0.01418 | 0.01401 | 0.01385 | 0.01372 | 0.0136 | 0.0135 | 0.01341 | 0.01332 | 0.01325 | 0.01317 | 0.0131 | 0.01302 | 0.01293 | 0.01284 | 0.01275 | 0.01265 | 0.01254 | 0.01242 | 0.01229 | 0.01216 | 0.01201 | 0.01186 | 0.0117 | 0.01153 | 0.01135 | 0.01118 | 0.01102 | 0.01087 | 0.01072 | 0.01059 | 0.01046 | 0.01034 | 0.01023 | 0.01012 | 0.01002 | 0.00992 | 0.00982 | 0.00972 | 0.00962 | 0.00952 | 0.00942 | 0.00931 | 0.00921 | 0.0091 | 0.009 | 0.0089 | 0.00879 | 0.00868 | 0.00857 | 0.00846 | 0.00834 | 0.00823 | 0.00813 | 0.00803 | 0.00795 | 0.00788 | 0.00782 | 0.00776 | 0.00771 | 0.00767 | 0.00761 | 0.00755 | 0.00749 | 0.00742 | 0.00736 | 0.0073 | 0.00723 | 0.00717 | 0.00712 | 0.00708 | 0.00704 | 0.00702 | 0.00699 | 0.00696 | 0.00693 | 0.0069 | 0.00688 | 0.00685 | 0.00683 | 0.0068 | 0.00677 | 0.00674 | 0.0067 | 0.00667 | 0.00663 | 0.0066 | 0.00657 | 0.00654 | 0.00652 | 0.00651 | 0.0065 | 0.00649 | 0.00648 | 0.00647 | 0.00646 | 0.00646 | 0.00645 | 0.00643 | 0.00641 | 0.0064 | 0.00638 | 0.00637 | 0.00637 | 0.00636 | 0.00635 | 0.00634 | 0.00633 | 0.00632 | 0.0063 | 0.00628 | 0.00627 | 0.00626 | 0.00625 | 0.00624 | 0.00623 | 0.00622 | 0.00621 | 0.0062 | 0.00618 | 0.00616 | 0.00613 | 0.00611 | 0.00609 | 0.00607 | 0.00606 | 0.00605 | 0.00604 | 0.00604 | 0.00604 | 0.00604 | 0.00604 | 0.00603 | 0.00603 | 0.00603 | 0.00602 | 0.00601 | 0.006 | 0.00598 | 0.00595 | 0.00593 | 0.00591 | 0.0059 | 0.0059 | 0.0059 | 0.00591 | 0.00592 | 0.00592 | 0.00591 | 0.0059 | 0.00587 | 0.00584 | 0.0058 | 0.00577 | 0.00575 | 0.00574 | 0.00575 | 0.00576 | 0.00578 | 0.0058 | 0.00582 | 0.00583 | 0.00584 | 0.00584 | 0.00585 | 0.00584 | 0.00584 | 0.00584 | 0.00582 | 0.00581 | 0.00579 | 0.00578 | 0.00577 | 0.00576 | 0.00576 | 0.00576 | 0.00577 | 0.00578 | 0.00579 | 0.00579 | 0.00579 | 0.00578 | 0.00576 | 0.00574 | 0.00573 | 0.00572 | 0.00572 | 0.00572 | 0.00572 | 0.00573 | 0.00573 | 0.00572 | 0.00572 | 0.00571 | 0.0057 | 0.00569 | 0.00569 | 0.00569 | 0.00569 | 0.00568 | 0.00567 | 0.00566 | 0.00565 | 0.00563 | 0.00562 | 0.0056 | 0.0056 | 0.00559 | 0.00559 | 0.00557 | 0.00555 | 0.00554 | 0.00553 | 0.00553 | 0.00554 | 0.00555 | 0.00556 | 0.00557 | 0.00559 | 0.00559 | 0.00559 | 0.00558 | 0.00556 | 0.00554 | 0.00554 | 0.00554 | 0.00554 | 0.00554 | 0.00553 | 0.00553 | 0.00552 | 0.00552 | 0.00551 | 0.0055 | 0.0055 | 0.0055 | 0.00549 | 0.00549 | 0.00549 | 0.00548 | 0.00547 | 0.00547 | 0.00546 | 0.00545 | 0.00545 | 0.00545 | 0.00545 | 0.00545 | 0.00544 | 0.00543 | 0.00543 | 0.00543 | 0.00542 | 0.00541 | 0.0054 | 0.0054 | 0.0054 | 0.0054 | 0.0054 | 0.00539 | 0.0054 | 0.0054 | 0.0054 | 0.0054 | 0.00538 | 0.00537 | 0.00536 | 0.00536 | 0.00536 | 0.00535 | 0.00535 | 0.00536 | 0.00536 | 0.00536 | 0.00536 | 0.00535 | 0.00535 | 0.00535 | 0.00534 | 0.00534 | 0.00533 | 0.00533 | 0.00533 | 0.00533 | 0.00533 | 0.00533 | 0.00533 | 0.00533 | 0.00534 | 0.00535 | 0.00536 | 0.00537 | 0.00537 | 0.00538 | 0.00538 | 0.00539 | 0.0054 | 0.0054 | 0.00541 | 0.00542 | 0.00543 | 0.00544 | 0.00545 | 0.00547 | 0.00547 | 0.00548 | 0.00548 | 0.00549 | 0.0055 | 0.00551 | 0.00552 | 0.00553 | 0.00553 | 0.00553 | 0.00553 | 0.00552 | 0.00552 | 0.00551 | 0.00551 | 0.00551 | 0.00551 | 0.00551 | 0.0055 | 0.0055 | 0.0055 | 0.00549 | 0.00548 | 0.00548 | 0.00549 | 0.0055 | 0.00551 | 0.00551 | 0.00551 | 0.00551 | 0.0055 | 0.00549 | 0.00547 | 0.00545 | 0.00544 | 0.00544 | 0.00545 | 0.00545 | 0.00546 | 0.00547 | 0.00547 | 0.00548 | 0.00547 | 0.00547 | 0.00546 | 0.00545 | 0.00543 | 0.00541 | 0.00539 | 0.00538 | 0.00537 | 0.00536 | 0.00536 | 0.00536 | 0.00537 | 0.00538 | 0.00539 | 0.0054 | 0.0054 | 0.0054 | 0.00539 | 0.00538 | 0.00537 | 0.00535 | 0.00533 | 0.00533 | 0.00534 | 0.00536 | 0.00539 | 0.0054 | 0.00541 | 0.00541 | 0.00541 | 0.00541 | 0.00539 | 0.00536 | 0.00533 | 0.0053 | 0.00528 | 0.00526 | 0.00525 | 0.00524 | 0.00525 | 0.00526 | 0.00528 | 0.0053 | 0.00531 | 0.00532 | 0.00531 | 0.0053 | 0.00529 | 0.00528 | 0.00527 | 0.00527 | 0.00526 | 0.00525 | 0.00525 | 0.00524 | 0.00524 | 0.00525 | 0.00526 | 0.00527 | 0.00529 | 0.00529 | 0.00529 | 0.00527 | 0.00525 | 0.00524 | 0.00523 | 0.00523 | 0.00525 | 0.00527 | 0.0053 | 0.00533 | 0.00536 | 0.00538 | 0.00539 | 0.00537 | 0.00536 | 0.00535 | 0.00535 | 0.00534 | 0.00532 | 0.00531 | 0.00529 | 0.00527 | 0.00525 | 0.00523 | 0.00522 | 0.00521 | 0.00521 | 0.00522 | 0.00524 | 0.00525 | 0.00526 | 0.00525 | 0.00524 | 0.00523 | 0.00522 | 0.00522 | 0.00523 | 0.00524 | 0.00526 | 0.00528 | 0.0053 | 0.0053 | 0.00529 | 0.00528 | 0.00526 | 0.00524 | 0.00523 | 0.00522 | 0.00523 | 0.00523 | 0.00523 | 0.00522 | 0.00522 | 0.00522 | 0.00523 | 0.00523 | 0.00524 | 0.00525 | 0.00526 | 0.00527 | 0.00527 | 0.00526 | 0.00525 | 0.00524 | 0.00524 | 0.00524 | 0.00524 | 0.00524 | 0.00523 | 0.00522 | 0.00521 | 0.00519 | 0.00518 | 0.00516 | 0.00516 | 0.00517 | 0.00519 | 0.00522 | 0.00523 | 0.00524 | 0.00525 | 0.00527 | 0.00527 | 0.00527 | 0.00525 | 0.00525 | 0.00525 | 0.00527 | 0.00528 | 0.00529 | 0.00529 | 0.00529 | 0.00527 | 0.00525 | 0.00523 | 0.0052 | 0.00519 | 0.00519 | 0.00521 | 0.00523 | 0.00525 | 0.00527 | 0.00527 | 0.00527 | 0.00525 | 0.00523 | 0.00521 | 0.0052 | 0.0052 | 0.0052 | 0.00521 | 0.00523 | 0.00524 | 0.00526 | 0.00527 | 0.00528 | 0.00528 | 0.00527 | 0.00526 | 0.00526 | 0.00526 | 0.00526 | 0.00526 | 0.00526 | 0.00527 | 0.00528 | 0.00529 | 0.0053 | 0.0053 | 0.00531 | 0.00532 | 0.00534 | 0.00535 | 0.00534 | 0.00533 | 0.00531 | 0.00531 | 0.00531 | 0.00531 | 0.0053 | 0.0053 | 0.00531 | 0.00531 | 0.0053 | 0.0053 | 0.00529 | 0.00529 | 0.00529 | 0.00529 | 0.00529 | 0.0053 | 0.00531 | 0.00531 | 0.0053 | 0.00529 | 0.00527 | 0.00526 | 0.00526 | 0.00527 | 0.00528 | 0.00529 | 0.00531 | 0.00532 | 0.00533 | 0.00533 | 0.00532 | 0.00531 | 0.00529 | 0.00527 | 0.00526 | 0.00525 | 0.00525 | 0.00525 | 0.00525 | 0.00526 | 0.00528 | 0.0053 | 0.00533 | 0.00536 | 0.00539 | 0.00541 | 0.00541 | 0.00542 | 0.00542 | 0.00542 | 0.00543 | 0.00543 | 0.00544 | 0.00545 | 0.00547 | 0.00549 | 0.0055 | 0.0055 | 0.0055 | 0.0055 | 0.00551 | 0.00552 | 0.00551 | 0.00549 | 0.00547 | 0.00546 | 0.00544 | 0.00542 | 0.00541 | 0.0054 | 0.00541 | 0.00543 | 0.00546 | 0.00548 | 0.00549 | 0.00549 | 0.00549 | 0.00548 | 0.00546 | 0.00544 | 0.00542 | 0.00541 | 0.00539 | 0.00538 | 0.00538 | 0.00538 | 0.00538 | 0.00538 | 0.00538 | 0.00539 | 0.0054 | 0.00543 | 0.00547 | 0.00549 | 0.0055 | 0.0055 | 0.00549 | 0.00547 | 0.00545 | 0.00543 | 0.00542 | 0.00543 | 0.00544 | 0.00547 | 0.0055 | 0.00553 | 0.00554 | 0.00554 | 0.00553 | 0.00551 | 0.0055 | 0.00549 | 0.00549 | 0.00549 | 0.00549 | 0.00549 | 0.00549 | 0.00548 | 0.00547 | 0.00546 | 0.00545 | 0.00545 | 0.00543 | 0.00541 | 0.00541 | 0.00544 | 0.00549 | 0.00555 | 0.00561 | 0.00567 | 0.00573 | 0.00578 | 0.0058 | 0.0058 | 0.00576 | 0.00569 | 0.00563 | 0.00556 | 0.0055 | 0.00542 | 0.00533 | 0.00524 | 0.00513 | 0.00501 | 0.00487 | 0.0047 | 0.0045 | 0.00426 | 0.004 | 0.0037 | 0.00339 | 0.00307 | 0.00277 | 0.00252 | 0.00231 | 0.00215 | 0.00206 | 0.00203 | 0.00206 | 0.00213 | 0.00224 | 0.00237 | 0.00252 | 0.00269 | 0.00286 | 0.00303 | 0.00321 | 0.00338 | 0.00356 | 0.00374 | 0.00391 | 0.00405 | 0.00418 | 0.00431 | 0.00444 | 0.00457 | 0.0047 | 0.00482 | 0.00492 | 0.00499 | 0.00505 | 0.00506 | 0.00503 | 0.00496 | 0.00486 | 0.00476 | 0.00468 | 0.0046 | 0.00452 | 0.00442 | 0.00429 | 0.00409 | 0.00379 | 0.00334 | 0.00272 | 0.00202 | 0.00138 | 0.0009 | 0.00067 | 0.0007 | 0.00098 | 0.00147 | 0.0021 | 0.00278 | 0.00341 | 0.00392 | 0.00426 | 0.00451 | 0.00471 | 0.0049 | 0.00506 | 0.00518 | 0.00524 | 0.00524 | 0.00521 | 0.00514 | 0.00504 | 0.0049 | 0.00472 | 0.00452 | 0.00429 | 0.00403 | 0.00375 | 0.00347 | 0.00322 | 0.00302 | 0.00285 | 0.0027 | 0.00259 | 0.00253 | 0.00252 | 0.00252 | 0.00248 | 0.00242 | 0.00236 | 0.00233 | 0.00232 | 0.00231 | 0.00229 | 0.0023 | 0.00233 | 0.00239 | 0.00247 | 0.0025 | 0.0025 | 0.00247 | 0.00239 | 0.00233 | 0.00224 | 0.00212 | 0.00203 | 0.00194 | 0.00189 | 0.00189 | 0.00192 | 0.00198 | 0.00207 | 0.00216 | 0.00225 | 0.00236 | 0.00246 | 0.00255 | 0.00267 | 0.00277 | 0.00287 | 0.00299 | 0.00309 | 0.00319 | 0.00329 | 0.00337 | 0.00345 | 0.00355 | 0.00364 | 0.00374 | 0.00385 | 0.00396 | 0.00407 | 0.00419 | 0.0043 | 0.00441 | 0.00452 | 0.00462 | 0.00473 | 0.00484 | 0.00495 | 0.00506 | 0.00515 | 0.00523 | 0.00531 | 0.00537 | 0.00541 | 0.00544 | 0.00545 | 0.00546 | 0.00546 | 0.00546 | 0.00548 | 0.00551 | 0.00554 | 0.00559 | 0.00564 | 0.00569 | 0.00574 | 0.00577 | 0.00578 | 0.00577 | 0.00575 | 0.00572 | 0.0057 | 0.00567 | 0.00564 | 0.00561 | 0.00557 | 0.00554 | 0.00552 | 0.00549 | 0.00545 | 0.00541 | 0.00536 | 0.00533 | 0.00531 | 0.00529 | 0.00527 | 0.00524 | 0.00522 | 0.00521 | 0.00522 | 0.00521 | 0.0052 | 0.00517 | 0.00515 | 0.00513 | 0.00509 | 0.00505 | 0.00501 | 0.00496 | 0.00494 | 0.00494 | 0.00495 | 0.00495 | 0.00495 | 0.00495 | 0.00497 | 0.00499 | 0.00502 | 0.00505 | 0.00507 | 0.0051 | 0.00513 | 0.00515 | 0.00516 | 0.00517 | 0.00518 | 0.0052 | 0.00521 | 0.00522 | 0.00522 | 0.00521 | 0.00519 | 0.00516 | 0.00512 | 0.00508 | 0.00505 | 0.00502 | 0.005 | 0.00498 | 0.00496 | 0.00495 | 0.00495 | 0.00495 | 0.00495 | 0.00497 | 0.00502 | 0.00508 | 0.00513 | 0.00515 | 0.00515 | 0.00513 | 0.0051 | 0.00507 | 0.00504 | 0.00501 | 0.005 | 0.00501 | 0.00505 | 0.00509 | 0.00512 | 0.00512 | 0.00511 | 0.0051 | 0.00511 | 0.00511 | 0.0051 | 0.00508 | 0.00508 | 0.00508 | 0.00509 | 0.0051 | 0.00509 | 0.00507 | 0.00504 | 0.00501 | 0.00495 | 0.00487 | 0.0048 | 0.00476 | 0.00476 | 0.00479 | 0.00485 | 0.00491 | 0.00496 | 0.005 | 0.00501 | 0.00501 | 0.005 | 0.00499 | 0.005 | 0.00503 | 0.00506 | 0.00508 | 0.00508 | 0.00509 | 0.00508 | 0.00506 | 0.00504 | 0.00503 | 0.00503 | 0.00504 | 0.00503 | 0.00499 | 0.0049 | 0.00481 | 0.00472 | 0.00467 | 0.00465 | 0.00464 | 0.00466 | 0.00468 | 0.0047 | 0.00472 | 0.00471 | 0.00468 | 0.00462 | 0.00455 | 0.0045 | 0.00447 | 0.00446 | 0.00445 | 0.00446 | 0.00446 | 0.00449 | 0.00453 | 0.00458 | 0.00463 | 0.00468 | 0.00474 | 0.00483 | 0.00495 | 0.0051 | 0.00525 | 0.00535 | 0.00536 | 0.00526 | 0.00505 | 0.00477 | 0.00445 | 0.00413 | 0.00386 | 0.00368 | 0.0036 | 0.00361 | 0.00369 | 0.00378 | 0.00386 | 0.0039 | 0.00392 | 0.00393 | 0.00395 | 0.00396 | 0.00396 | 0.00398 | 0.00399 | 0.00401 | 0.00402 | 0.004 | 0.00397 | 0.00394 | 0.0039 | 0.00388 | 0.00386 | 0.00386 | 0.00389 | 0.00394 | 0.004 | 0.00405 | 0.00406 | 0.00402 | 0.00394 | 0.00384 | 0.00375 | 0.00369 | 0.00365 | 0.00364 | 0.00366 | 0.00372 | 0.00381 | 0.0039 | 0.00397 | 0.00401 | 0.00403 | 0.00405 | 0.00407 | 0.00409 | 0.00411 | 0.00413 | 0.00416 | 0.00419 | 0.00422 | 0.00424 | 0.00427 | 0.0043 | 0.00433 | 0.00436 | 0.00438 | 0.00441 | 0.00443 | 0.00446 | 0.00449 | 0.0045 | 0.00448 | 0.00446 | 0.00444 | 0.00443 | 0.00441 | 0.0044 | 0.00439 | 0.00439 | 0.00438 | 0.00438 | 0.00439 | 0.00439 | 0.00438 | 0.00436 | 0.00432 | 0.00429 | 0.00428 | 0.00429 | 0.0043 | 0.00432 | 0.00433 | 0.00433 | 0.00433 | 0.00432 | 0.00428 | 0.00422 | 0.00416 | 0.00411 | 0.00408 | 0.00407 | 0.00406 | 0.00405 | 0.00405 | 0.00407 | 0.00411 | 0.00415 | 0.0042 | 0.00426 | 0.00432 | 0.00437 | 0.00442 | 0.00445 | 0.00445 | 0.00443 | 0.00441 | 0.0044 | 0.00438 | 0.00437 | 0.00434 | 0.0043 | 0.00425 | 0.0042 | 0.00416 | 0.00412 | 0.00408 | 0.00405 | 0.00402 | 0.00401 | 0.00401 | 0.00403 | 0.00405 | 0.00407 | 0.00406 | 0.00404 | 0.00401 | 0.004 | 0.004 | 0.004 | 0.004 | 0.004 | 0.004 | 0.004 | 0.004 | 0.00399 | 0.00398 | 0.00397 | 0.00399 | 0.00402 | 0.00405 | 0.00407 | 0.00408 | 0.00411 | 0.00416 | 0.00423 | 0.00427 | 0.0043 | 0.00431 | 0.0043 | 0.00427 | 0.00421 | 0.0041 | 0.00397 | 0.00387 | 0.00383 | 0.0038 | 0.00376 | 0.00371 | 0.00366 | 0.00364 | 0.00366 | 0.00369 | 0.00373 | 0.00376 | 0.00382 | 0.00388 | 0.00393 | 0.00395 | 0.00394 | 0.0039 | 0.00384 | 0.00377 | 0.00367 | 0.00358 | 0.00351 | 0.00347 | 0.00347 | 0.00348 | 0.00349 | 0.00349 | 0.0035 | 0.00348 | 0.00345 | 0.00339 | 0.00333 | 0.00329 | 0.00327 | 0.00326 | 0.00323 | 0.00317 | 0.00308 | 0.00299 | 0.00291 | 0.00286 | 0.00283 | 0.00283 | 0.00285 | 0.00292 | 0.003 | 0.0031 | 0.00319 | 0.00326 | 0.00333 | 0.00339 | 0.00342 | 0.00342 | 0.0034 | 0.00334 | 0.00328 | 0.00321 | 0.00316 | 0.00314 | 0.00316 | 0.00321 | 0.00327 | 0.00332 | 0.00335 | 0.00335 | 0.00334 | 0.00334 | 0.00333 | 0.00334 | 0.00337 | 0.00341 | 0.00345 | 0.00342 | 0.00332 | 0.00318 | 0.00303 | 0.0029 | 0.00281 | 0.00276 | 0.00276 | 0.00284 | 0.00298 | 0.00316 | 0.00332 | 0.00341 | 0.00346 | 0.00347 | 0.00347 | 0.00348 | 0.0035 | 0.00354 | 0.0036 | 0.00367 | 0.00374 | 0.00378 | 0.00378 | 0.00373 | 0.00365 | 0.00355 | 0.00346 | 0.00339 | 0.00335 | 0.00332 | 0.00329 | 0.00324 | 0.00315 | 0.00304 | 0.00292 | 0.00279 | 0.00268 | 0.00261 | 0.0026 | 0.00264 | 0.00271 | 0.0028 | 0.00291 | 0.00301 | 0.00309 | 0.00315 | 0.00316 | 0.00316 | 0.00315 | 0.00316 | 0.00318 | 0.0032 | 0.00323 | 0.00326 | 0.00331 | 0.00336 | 0.00341 | 0.00345 | 0.00346 | 0.00345 | 0.00343 | 0.0034 | 0.00335 | 0.0033 | 0.00324 | 0.0032 | 0.00318 | 0.00316 | 0.00311 | 0.003 | 0.00286 | 0.00272 | 0.00263 | 0.00259 | 0.00261 | 0.00268 | 0.00282 | 0.00301 | 0.0032 | 0.00337 | 0.00346 | 0.00348 | 0.00347 | 0.00345 | 0.00344 | 0.00342 | 0.00342 | 0.00342 | 0.00345 | 0.00347 | 0.00349 | 0.00348 | 0.00347 | 0.00344 | 0.0034 | 0.00332 | 0.00319 | 0.00303 | 0.00288 | 0.00277 | 0.00273 | 0.00274 | 0.00278 | 0.00282 | 0.00289 | 0.00298 | 0.00305 | 0.0031 | 0.00311 | 0.0031 | 0.00311 | 0.00315 | 0.0032 | 0.00323 | 0.00321 | 0.00315 | 0.00307 | 0.00297 | 0.00289 | 0.00284 | 0.00283 | 0.00286 | 0.00292 | 0.00301 | 0.00311 | 0.00318 | 0.00322 | 0.00323 | 0.00323 | 0.00321 | 0.0032 | 0.0032 | 0.00319 | 0.00318 | 0.00316 | 0.00312 | 0.00307 | 0.00302 | 0.00298 | 0.00297 | 0.00298 | 0.00301 | 0.00302 | 0.00302 | 0.003 | 0.00298 | 0.00297 | 0.00296 | 0.00297 | 0.00298 | 0.00301 | 0.00305 | 0.00308 | 0.00311 | 0.00311 | 0.0031 | 0.00308 | 0.00306 | 0.00303 | 0.00302 | 0.003 | 0.00298 | 0.00297 | 0.00298 | 0.003 | 0.00304 | 0.00308 | 0.00311 | 0.00312 | 0.00309 | 0.00302 | 0.00292 | 0.00278 | 0.00263 | 0.00249 | 0.00237 | 0.00231 | 0.00231 | 0.00236 | 0.00246 | 0.00259 | 0.00271 | 0.0028 | 0.00285 | 0.00285 | 0.00283 | 0.00278 | 0.00274 | 0.00271 | 0.00271 | 0.00274 | 0.0028 | 0.00288 | 0.00296 | 0.00303 | 0.00309 | 0.00313 | 0.00314 | 0.00313 | 0.00309 | 0.00301 | 0.00288 | 0.00273 | 0.00257 | 0.00242 | 0.00229 | 0.0022 | 0.00214 | 0.00213 | 0.00215 | 0.00221 | 0.00228 | 0.00237 | 0.00247 | 0.00256 | 0.00264 | 0.0027 | 0.00274 | 0.00276 | 0.00276 | 0.00274 | 0.0027 | 0.00267 | 0.00266 | 0.00268 | 0.00273 | 0.0028 | 0.00288 | 0.00295 | 0.00302 | 0.00307 | 0.00309 | 0.00307 | 0.003 | 0.0029 | 0.00279 | 0.00269 | 0.00261 | 0.00256 | 0.00256 | 0.0026 | 0.00266 | 0.00272 | 0.00277 | 0.00278 | 0.00276 | 0.00273 | 0.0027 | 0.00267 | 0.00266 | 0.00265 | 0.00264 | 0.00264 | 0.00264 | 0.00263 | 0.00261 | 0.00259 | 0.00256 | 0.00256 | 0.00258 | 0.00262 | 0.00269 | 0.00275 | 0.00278 | 0.00277 | 0.00271 | 0.0026 | 0.00247 | 0.00236 | 0.0023 | 0.00229 | 0.00234 | 0.00241 | 0.00248 | 0.00252 | 0.00253 | 0.0025 | 0.00246 | 0.00243 | 0.00243 | 0.00245 | 0.0025 | 0.00255 | 0.00259 | 0.00261 | 0.00262 | 0.00262 | 0.00263 | 0.00264 | 0.00266 | 0.00267 | 0.00266 | 0.00264 | 0.0026 | 0.00256 | 0.00254 | 0.00253 | 0.00253 | 0.00255 | 0.00256 | 0.00256 | 0.00255 | 0.00254 | 0.00256 | 0.00261 | 0.00272 | 0.00288 | 0.0031 | 0.00333 | 0.00355 | 0.00371 | 0.00376 | 0.00369 | 0.0035 | 0.00322 | 0.00293 | 0.00268 | 0.00252 | 0.00248 | 0.00254 | 0.00267 | 0.00283 | 0.00296 | 0.00303 | 0.00304 | 0.00298 | 0.00288 | 0.00276 | 0.00264 | 0.00255 | 0.0025 | 0.0025 | 0.00254 | 0.00261 | 0.00267 | 0.00269 | 0.00265 | 0.00254 | 0.00237 | 0.00216 | 0.00195 | 0.00179 | 0.00169 | 0.00168 | 0.00174 | 0.00181 | 0.00187 | 0.0019 | 0.0019 | 0.00192 | 0.00199 | 0.00215 | 0.00238 | 0.00267 | 0.00297 | 0.00324 | 0.00346 | 0.00359 | 0.00364 | 0.00363 | 0.00356 | 0.00346 | 0.00335 | 0.00323 | 0.00309 | 0.00292 | 0.00273 | 0.00254 | 0.00241 | 0.00236 | 0.0024 | 0.00252 | 0.00269 | 0.00286 | 0.00301 | 0.00311 | 0.00314 | 0.00311 | 0.00305 | 0.003 | 0.00297 | 0.003 | 0.00307 | 0.00316 | 0.00324 | 0.00327 | 0.00324 | 0.00313 | 0.00297 | 0.0028 | 0.00265 | 0.00256 | 0.00253 | 0.00257 | 0.00266 | 0.00279 | 0.00292 | 0.00306 | 0.00319 | 0.0033 | 0.00341 | 0.00351 | 0.00357 | 0.0036 | 0.0036 | 0.00359 | 0.00357 | 0.00358 | 0.00363 | 0.00372 | 0.00384 | 0.00397 | 0.00409 | 0.00418 | 0.00423 | 0.00425 | 0.00423 | 0.00419 | 0.00416 | 0.00414 | 0.00411 | 0.00407 | 0.00398 | 0.00385 | 0.00367 | 0.00348 | 0.00333 | 0.00327 | 0.00332 | 0.00351 | 0.00379 | 0.00411 | 0.0044 | 0.00459 | 0.0046 | 0.00443 | 0.00411 | 0.00372 | 0.00337 | 0.00313 | 0.00305 | 0.00314 | 0.00336 | 0.00368 | 0.00401 | 0.0043 | 0.00451 | 0.00464 | 0.00472 | 0.00478 | 0.00483 | 0.00488 | 0.00491 | 0.00492 | 0.00491 | 0.00488 | 0.00483 | 0.00478 | 0.00475 | 0.00476 | 0.00482 | 0.00492 | 0.00502 | 0.00511 | 0.00515 | 0.00516 | 0.00512 | 0.00505 | 0.00496 | 0.00487 | 0.0048 | 0.0048 | 0.00488 | 0.00507 | 0.00537 | 0.00573 | 0.00609 | 0.0064 | 0.00661 | 0.0067 | 0.00668 | 0.00658 | 0.00644 | 0.00631 | 0.00622 | 0.00619 | 0.00619 | 0.00618 | 0.00612 | 0.00599 | 0.00581 | 0.0056 | 0.0054 | 0.00525 | 0.00517 | 0.00518 | 0.00529 | 0.00549 | 0.00576 | 0.00606 | 0.00634 | 0.00655 | 0.00665 | 0.00664 | 0.00651 | 0.00629 | 0.00604 | 0.00579 | 0.00562 | 0.00553 | 0.00551 | 0.00555 | 0.0056 | 0.00566 | 0.0057 | 0.00572 | 0.00573 | 0.0057 | 0.00563 | 0.00554 | 0.00544 | 0.00534 | 0.00528 | 0.00529 | 0.00538 | 0.00556 | 0.00579 | 0.00601 | 0.00616 | 0.0062 | 0.00612 | 0.00593 | 0.00566 | 0.00536 | 0.00508 | 0.00487 | 0.00474 | 0.00466 | 0.00463 | 0.00461 | 0.00459 | 0.00457 | 0.00455 | 0.00452 | 0.00449 | 0.00447 | 0.00445 | 0.00443 | 0.00443 | 0.00444 | 0.00446 | 0.00448 | 0.0045 | 0.00451 | 0.00451 | 0.00451 | 0.00449 | 0.00447 | 0.00445 | 0.00444 | 0.00443 | 0.00443 | 0.00443 | 0.00443 | 0.00443 | 0.00444 | 0.00445 | 0.00447 | 0.00448 | 0.00448 | 0.00448 | 0.00446 | 0.00444 | 0.0044 | 0.00437 | 0.00433 | 0.00431 | 0.0043 | 0.00431 | 0.00437 | 0.00449 | 0.00467 | 0.00489 | 0.00511 | 0.00529 | 0.00538 | 0.00539 | 0.00531 | 0.00517 | 0.00502 | 0.00488 | 0.0048 | 0.00477 | 0.00478 | 0.0048 | 0.0048 | 0.00477 | 0.00471 | 0.00462 | 0.00452 | 0.00442 | 0.00436 | 0.00433 | 0.00436 | 0.00447 | 0.00468 | 0.00495 | 0.00523 | 0.00546 | 0.00558 | 0.00556 | 0.0054 | 0.00512 | 0.00475 | 0.00436 | 0.00399 | 0.00367 | 0.00341 | 0.00319 | 0.00302 | 0.0029 | 0.00285 | 0.00283 | 0.00283 | 0.00281 | 0.00274 | 0.00263 | 0.00248 | 0.00237 | 0.00235 | 0.00252 | 0.00293 | 0.00356 | 0.0043 | 0.00501 | 0.00554 | 0.00581 | 0.00576 | 0.00545 | 0.00496 | 0.0044 | 0.00389 | 0.00347 | 0.00319 | 0.00303 | 0.00297 | 0.00297 | 0.00299 | 0.003 | 0.00297 | 0.00289 | 0.00279 | 0.00269 | 0.00259 | 0.00253 | 0.00254 | 0.00263 | 0.0028 | 0.00301 | 0.00321 | 0.00337 | 0.00348 | 0.0035 | 0.00342 | 0.00323 | 0.00297 | 0.00268 | 0.00243 | 0.00224 | 0.00214 | 0.0021 | 0.0021 | 0.00213 | 0.00212 | 0.00202 | 0.00177 | 0.00137 | 0.00092 | 0.00056 | 0.00045 | 0.00064 | 0.00112 | 0.0018 | 0.00255 | 0.00326 | 0.00381 | 0.00413 | 0.0042 | 0.00408 | 0.00387 | 0.00369 | 0.00362 | 0.00366 | 0.00376 | 0.00389 | 0.00402 | 0.00411 | 0.00417 | 0.00419 | 0.00417 | 0.00408 | 0.00389 | 0.00362 | 0.00329 | 0.00295 | 0.00267 | 0.00247 | 0.00241 | 0.00248 | 0.00269 | 0.00299 | 0.00333 | 0.00364 | 0.00385 | 0.00398 | 0.00406 | 0.00411 | 0.00415 | 0.00419 | 0.00421 | 0.00422 | 0.0042 | 0.00417 | 0.00409 | 0.00399 | 0.00387 | 0.00376 | 0.00369 | 0.0037 | 0.00379 | 0.00394 | 0.00414 | 0.00435 | 0.00456 | 0.00474 | 0.00491 | 0.00504 | 0.00515 | 0.00525 | 0.00534 | 0.00542 | 0.00548 | 0.00552 | 0.00553 | 0.00549 | 0.0054 | 0.00527 | 0.00511 | 0.00492 | 0.00472 | 0.00456 | 0.00445 | 0.00442 | 0.00447 | 0.00459 | 0.00477 | 0.005 | 0.00525 | 0.00548 | 0.00567 | 0.00577 | 0.00581 | 0.00579 | 0.00574 | 0.00567 | 0.0056 | 0.00555 | 0.00552 | 0.00553 | 0.00558 | 0.00564 | 0.00571 | 0.00577 | 0.0058 | 0.00581 | 0.00577 | 0.00569 | 0.00557 | 0.00544 | 0.00532 | 0.00522 | 0.00515 | 0.00514 | 0.00517 | 0.00526 | 0.00538 | 0.0055 | 0.00562 | 0.00573 | 0.00583 | 0.00593 | 0.00603 | 0.0061 | 0.00613 | 0.00614 | 0.00613 | 0.00614 | 0.00617 | 0.00622 | 0.00628 | 0.00632 | 0.00633 | 0.00629 | 0.00621 | 0.00608 | 0.00598 | 0.00594 | 0.00602 | 0.00624 | 0.00658 | 0.00699 | 0.00741 | 0.00779 | 0.00811 | 0.00835 | 0.00854 | 0.00871 | 0.00886 | 0.00902 | 0.00916 | 0.00926 | 0.00932 | 0.00932 | 0.00929 | 0.00922 | 0.00915 | 0.00907 | 0.00897 | 0.00883 | 0.00862 | 0.00832 | 0.00795 | 0.00754 | 0.00717 | 0.00693 | 0.0069 | 0.00709 | 0.00749 | 0.00799 | 0.0085 | 0.0089 | 0.00912 | 0.00913 | 0.00891 | 0.0085 | 0.00799 | 0.00748 | 0.00709 | 0.00688 | 0.00687 | 0.00703 | 0.00731 | 0.00767 | 0.00806 | 0.00841 | 0.00866 | 0.00879 | 0.0088 | 0.00872 | 0.0086 | 0.00847 | 0.00836 | 0.00823 | 0.00808 | 0.00791 | 0.00773 | 0.00757 | 0.00743 | 0.00733 | 0.00725 | 0.0072 | 0.00716 | 0.00713 | 0.00711 | 0.00709 | 0.00706 | 0.00701 | 0.00693 | 0.00678 | 0.00654 | 0.00621 | 0.00582 | 0.00542 | 0.00507 | 0.00483 | 0.00472 | 0.00475 | 0.0049 | 0.00511 | 0.00529 | 0.00539 | 0.0054 | 0.00534 | 0.00524 | 0.00515 | 0.00508 | 0.00503 | 0.005 | 0.00497 | 0.00494 | 0.00491 | 0.00487 | 0.00482 | 0.00478 | 0.00474 | 0.00472 | 0.00474 | 0.00478 | 0.00484 | 0.00486 | 0.00477 | 0.00453 | 0.00413 | 0.00366 | 0.00319 | 0.0028 | 0.00255 | 0.0025 | 0.00266 | 0.00303 | 0.00353 | 0.00406 | 0.00451 | 0.00481 | 0.00497 | 0.00503 | 0.00502 | 0.00497 | 0.0049 | 0.00484 | 0.00478 | 0.00475 | 0.00474 | 0.00475 | 0.00476 | 0.00479 | 0.00482 | 0.00485 | 0.00486 | 0.00485 | 0.00481 | 0.00475 | 0.00467 | 0.00459 | 0.00452 | 0.00449 | 0.0045 | 0.00452 | 0.00455 | 0.00456 | 0.00456 | 0.00456 | 0.00457 | 0.0046 | 0.00465 | 0.0047 | 0.00475 | 0.00481 | 0.00485 | 0.00486 | 0.00482 | 0.00474 | 0.00466 | 0.00459 | 0.00454 | 0.0045 | 0.00445 | 0.00438 | 0.00431 | 0.00424 | 0.00416 | 0.00406 | 0.00396 | 0.00386 | 0.00377 | 0.0037 | 0.00365 | 0.00363 | 0.00362 | 0.00362 | 0.00363 | 0.00363 | 0.00362 | 0.00357 | 0.00348 | 0.00338 | 0.00329 | 0.00324 | 0.00324 | 0.00328 | 0.00336 | 0.00347 | 0.0036 | 0.00373 | 0.00384 | 0.00391 | 0.00395 | 0.00397 | 0.00398 | 0.004 | 0.00402 | 0.00404 | 0.00407 | 0.00411 | 0.00415 | 0.00418 | 0.00421 | 0.00422 | 0.00421 | 0.00421 | 0.0042 | 0.00421 | 0.00423 | 0.00428 | 0.00436 | 0.00446 | 0.00459 | 0.00473 | 0.00487 | 0.00502 | 0.00515 | 0.00528 | 0.0054 | 0.00552 | 0.00563 | 0.00574 | 0.00583 | 0.00593 | 0.00601 | 0.0061 | 0.00618 | 0.00626 | 0.00633 | 0.00638 | 0.00643 | 0.00646 | 0.00651 | 0.00657 | 0.00665 | 0.00672 | 0.00676 | 0.00676 | 0.00672 | 0.00664 | 0.00651 | 0.00632 | 0.00611 | 0.00594 | 0.00587 | 0.00593 | 0.00607 | 0.0062 | 0.00626 | 0.00625 | 0.00616 | 0.00601 | 0.00582 | 0.00559 | 0.00539 | 0.00527 | 0.00528 | 0.00539 | 0.00554 | 0.00567 | 0.00578 | 0.00585 | 0.0059 | 0.00593 | 0.00593 | 0.00592 | 0.00588 | 0.00581 | 0.00572 | 0.00562 | 0.00551 | 0.0054 | 0.00528 | 0.00516 | 0.00504 | 0.00491 | 0.00478 | 0.00465 | 0.00452 | 0.00437 | 0.00422 | 0.00408 | 0.00393 | 0.00379 | 0.00365 | 0.00351 | 0.00337 | 0.00323 | 0.00312 | 0.00302 | 0.00295 | 0.0029 | 0.00287 | 0.00287 | 0.00288 | 0.0029 | 0.00292 | 0.00292 | 0.00292 | 0.0029 | 0.00288 | 0.00285 | 0.00282 | 0.00278 | 0.00273 | 0.00268 | 0.00261 | 0.00255 | 0.00248 | 0.00241 | 0.00233 | 0.00226 | 0.0022 | 0.00213 | 0.00207 | 0.00201 | 0.00194 | 0.00186 | 0.00178 | 0.00171 | 0.00163 | 0.00155 | 0.00148 | 0.00143 | 0.00138 | 0.00135 | 0.00133 | 0.00132 | 0.00132 | 0.00133 | 0.00136 | 0.00138 | 0.0014 | 0.00142 | 0.00143 | 0.00145 | 0.00147 | 0.00149 | 0.00151 | 0.00154 | 0.00159 | 0.00167 | 0.00177 | 0.00191 | 0.00206 | 0.00223 | 0.00241 | 0.00261 | 0.00281 | 0.00302 | 0.00324 | 0.00347 | 0.00372 | 0.00397 | 0.00422 | 0.00446 | 0.00468 | 0.00487 | 0.00503 | 0.00515 | 0.00524 | 0.0053 | 0.00533 | 0.00533 | 0.0053 | 0.00526 | 0.00519 | 0.00512 | 0.00503 | 0.00494 | 0.00484 | 0.00474 | 0.00464 | 0.00453 | 0.00442 | 0.00432 | 0.00423 | 0.00415 | 0.00407 | 0.00399 | 0.00391 | 0.00383 | 0.00374 | 0.00365 | 0.00356 | 0.00347 | 0.00339 | 0.00332 | 0.00326 | 0.0032 | 0.00316 | 0.00314 | 0.00312 | 0.00312 | 0.00314 | 0.00318 | 0.00324 | 0.00332 | 0.00341 | 0.00351 | 0.00362 | 0.00374 | 0.00387 | 0.00401 | 0.00415 | 0.0043 | 0.00446 | 0.00463 | 0.00481 | 0.00499 | 0.00518 | 0.00538 | 0.00559 | 0.0058 | 0.00601 | 0.00622 | 0.00643 | 0.00663 | 0.00684 | 0.00704 | 0.00725 | 0.00748 | 0.00774 | 0.00804 | 0.00837 | 0.00873 | 0.0091 | 0.00947 | 0.00983 | 0.01019 | 0.01053 | 0.01084 | 0.01113 | 0.01139 | 0.01165 | 0.01189 | 0.01212 | 0.01232 | 0.01251 | 0.01269 | 0.01287 | 0.01305 | 0.01321 | 0.01334 | 0.01341 | 0.01343 | 0.01339 | 0.01332 | 0.01322 | 0.01309 | 0.01296 | 0.01285 | 0.01277 | 0.01273 | 0.01272 | 0.01277 | 0.01291 | 0.01316 | 0.01351 | 0.01393 | 0.01439 | 0.01487 | 0.01536 | 0.01583 | 0.01626 | 0.01665 | 0.01703 | 0.01741 | 0.01785 | 0.01833 | 0.01883 | 0.01935 | 0.01987 | 0.02042 | 0.02096 | 0.0215 | 0.02202 | 0.02251 | 0.02295 | 0.02334 | 0.02365 | 0.02389 | 0.02404 | 0.02411 | 0.02409 | 0.02398 | 0.02382 | 0.02369 | 0.02373 | 0.02404 | 0.02464 | 0.02541 | 0.02624 | 0.02698 | 0.02755 | 0.02788 | 0.02791 | 0.02767 | 0.02725 | 0.02683 | 0.02663 | 0.02677 | 0.02722 | 0.02785 | 0.02853 | 0.02914 | 0.02964 | 0.02997 | 0.03015 | 0.03016 | 0.03006 | 0.02992 | 0.02979 | 0.02971 | 0.02966 | 0.0296 | 0.0295 | 0.02935 | 0.02916 | 0.02894 | 0.02868 | 0.0284 | 0.02809 | 0.02776 | 0.02741 | 0.02706 | 0.02669 | 0.02634 | 0.02602 | 0.02578 | 0.02564 | 0.02557 | 0.02551 | 0.02543 | 0.02529 | 0.02507 | 0.02477 | 0.0244 | 0.02396 | 0.02345 | 0.0229 | 0.0224 | 0.02203 | 0.02189 | 0.02194 | 0.02212 | 0.02231 | 0.02242 | 0.02241 | 0.02224 | 0.02189 | 0.02137 | 0.0207 | 0.02 | 0.01939 | 0.01896 | 0.01871 | 0.01854 | 0.01841 | 0.01827 | 0.01812 | 0.01796 | 0.01779 | 0.0176 | 0.01738 | 0.01716 | 0.01693 | 0.01669 | 0.01646 | 0.01622 | 0.01597 | 0.01572 | 0.01548 | 0.01524 | 0.01502 | 0.01481 | 0.01462 | 0.01445 | 0.01428 | 0.01413 | 0.01397 | 0.01383 | 0.01368 | 0.01353 | 0.01337 | 0.01322 | 0.01308 | 0.01293 | 0.01278 | 0.01263 | 0.01247 | 0.01232 | 0.01218 | 0.01205 | 0.01192 | 0.0118 | 0.01168 | 0.01156 | 0.01145 | 0.01134 | 0.01125 | 0.01117 | 0.01111 | 0.01106 | 0.01103 | 0.011 | 0.01097 | 0.01094 | 0.01088 | 0.01078 | 0.01066 | 0.01049 | 0.0103 | 0.01008 | 0.00985 | 0.00961 | 0.00937 | 0.00913 | 0.00891 | 0.00869 | 0.00848 | 0.00829 | 0.00811 | 0.00794 | 0.00778 | 0.00763 | 0.00749 | 0.00735 | 0.00723 | 0.0071 | 0.00697 | 0.00686 | 0.00675 | 0.00665 | 0.00654 | 0.00644 | 0.00634 | 0.00624 | 0.00613 | 0.00601 | 0.00588 | 0.00575 | 0.00561 | 0.00548 | 0.00535 | 0.00522 | 0.00509 | 0.00497 | 0.00486 | 0.00475 | 0.00464 | 0.00452 | 0.0044 | 0.00429 | 0.00417 | 0.00406 | 0.00394 | 0.00383 | 0.00372 | 0.00362 | 0.00354 | 0.00347 | 0.00342 | 0.00336 | 0.0033 | 0.00324 | 0.00317 | 0.0031 | 0.00303 | 0.00296 | 0.00289 | 0.00282 | 0.00277 | 0.00272 | 0.00268 | 0.00265 | 0.00261 | 0.00257 | 0.00252 | 0.00248 | 0.00244 | 0.0024 | 0.00235 | 0.00231 | 0.00227 | 0.00223 | 0.0022 | 0.00218 | 0.00216 | 0.00214 | 0.00212 | 0.00208 | 0.00205 | 0.00201 | 0.00198 | 0.00196 | 0.00193 | 0.00192 | 0.00191 | 0.00191 | 0.00191 | 0.00193 | 0.00194 | 0.00197 | 0.00201 | 0.00206 | 0.00213 | 0.00221 | 0.0023 | 0.00239 | 0.00248 | 0.00256 | 0.00262 | 0.00269 | 0.00275 | 0.00284 | 0.00294 | 0.00306 | 0.00322 | 0.00338 | 0.00355 | 0.00372 | 0.00387 | 0.004 | 0.00411 | 0.00421 | 0.0043 | 0.00437 | 0.00444 | 0.0045 | 0.00454 | 0.00455 | 0.00455 | 0.00456 | 0.00458 | 0.00461 | 0.00461 | 0.00458 | 0.00452 | 0.00441 | 0.00427 | 0.0041 | 0.00391 | 0.00371 | 0.00355 | 0.00345 | 0.0034 | 0.00338 | 0.00336 | 0.00333 | 0.00333 | 0.00337 | 0.00344 | 0.00348 | 0.00348 | 0.00344 | 0.00335 | 0.00325 | 0.00311 | 0.00296 | 0.0028 | 0.00267 | 0.00262 | 0.00263 | 0.00268 | 0.00273 | 0.00276 | 0.00278 | 0.00278 | 0.00275 | 0.00271 | 0.00266 | 0.00259 | 0.00252 | 0.00243 | 0.00234 | 0.00224 | 0.00213 | 0.00202 | 0.00191 | 0.00181 | 0.00171 | 0.00161 | 0.00153 | 0.00144 | 0.00134 | 0.00123 | 0.00111 | 0.001 | 0.00089 | 0.00079 | 0.00071 | 0.00064 | 0.0006 | 0.00056 | 0.00053 | 0.0005 | 0.00048 | 0.00044 | 0.0004 | 0.00035 | 0.00029 | 0.00023 | 0.00018 | 0.00016 | 0.00014 | 0.00013 | 0.00011 | 0.0001 | 9e-05 | 8e-05 | 7e-05 | 5e-05 | 4e-05 | 3e-05 | 4e-05 | 5e-05 | 7e-05 | 7e-05 | 7e-05 | 6e-05 | 5e-05 | 4e-05 | 2e-05 | -1e-05 | -3e-05 | -5e-05 | -7e-05 | -7e-05 | -8e-05 | -9e-05 | -0.0001 | -0.0001 | -9e-05 | -8e-05 | -5e-05 | -2e-05 | 2e-05 | 6e-05 | 8e-05 | 0.0001 | 0.0001 | 0.0001 | 0.0001 | 0.0001 | 0.0001 | 0.00011 | 0.00014 | 0.00017 | 0.00019 | 0.00019 | 0.00019 | 0.00018 | 0.00018 | 0.00018 | 0.00017 | 0.00017 | 0.00016 | 0.00016 | 0.00017 | 0.00018 | 0.0002 | 0.00022 | 0.00025 | 0.00027 | 0.00029 | 0.00029 | 0.00028 | 0.00025 | 0.00023 | 0.00021 | 0.0002 | 0.00021 | 0.00021 | 0.00023 | 0.00025 | 0.00028 | 0.00029 | 0.0003 | 0.00031 | 0.00031 | 0.00032 | 0.00032 | 0.00032 | 0.00032 | 0.00033 | 0.00033 | 0.00033 | 0.00033 | 0.00033 | 0.00032 | 0.00031 | 0.00029 | 0.00028 | 0.00027 | 0.00028 | 0.00029 | 0.0003 | 0.00032 | 0.00033 | 0.00034 | 0.00034 | 0.00033 | 0.00032 | 0.00032 | 0.00033 | 0.00035 | 0.00038 | 0.00039 | 0.00038 | 0.00037 | 0.00036 | 0.00035 | 0.00034 | 0.00034 | 0.00034 | 0.00036 | 0.00039 | 0.00041 | 0.00044 | 0.00046 | 0.00048 | 0.00049 | 0.00051 | 0.00053 | 0.00055 | 0.00057 | 0.00059 | 0.0006 | 0.0006 | 0.0006 | 0.00061 | 0.00061 | 0.00061 | 0.00061 | 0.00061 | 0.00062 | 0.00063 | 0.00064 | 0.00066 | 0.00068 | 0.0007 | 0.00073 | 0.00076 | 0.00078 | 0.0008 | 0.00083 | 0.00087 | 0.00092 | 0.00097 | 0.00101 | 0.00103 | 0.00105 | 0.00106 | 0.00106 | 0.00107 | 0.00107 | 0.00108 | 0.0011 | 0.00113 | 0.00117 | 0.0012 | 0.00123 | 0.00126 | 0.00129 | 0.00134 | 0.0014 | 0.00145 | 0.00152 | 0.0016 | 0.00167 | 0.00173 | 0.00176 | 0.00179 | 0.00181 | 0.00182 | 0.00182 | 0.00182 | 0.00185 | 0.00189 | 0.00196 | 0.00206 | 0.00217 | 0.00228 | 0.0024 | 0.0025 | 0.00258 | 0.00263 | 0.00266 | 0.00269 | 0.00272 | 0.00274 | 0.00277 | 0.00279 | 0.00282 | 0.00283 | 0.00283 | 0.00281 | 0.00278 | 0.00275 | 0.00271 | 0.00267 | 0.00265 | 0.00265 | 0.00266 | 0.00267 | 0.00269 | 0.00269 | 0.00269 | 0.00268 | 0.00266 | 0.00263 | 0.00261 | 0.00258 | 0.00256 | 0.00255 | 0.00253 | 0.00252 | 0.0025 | 0.00249 | 0.0025 | 0.00251 | 0.00252 | 0.00253 | 0.00255 | 0.00256 | 0.00258 | 0.0026 | 0.00262 | 0.00265 | 0.00268 | 0.00274 | 0.00281 | 0.0029 | 0.00299 | 0.00309 | 0.00318 | 0.00327 | 0.00338 | 0.0035 | 0.00366 | 0.00385 | 0.00401 | 0.00394 | 0.00348 | 0.00292 | 0.00282 | 0.00326 | 0.00384 | 0.00434 | 0.00479 | 0.00526 | 0.00573 | 0.00612 | 0.00627 | 0.00603 | 0.00549 | 0.00514 | 0.00533 | 0.00571 | 0.0059 | 0.0059 | 0.00584 | 0.00579 | 0.00573 | 0.00565 | 0.00555 | 0.00544 | 0.00534 | 0.00525 | 0.00517 | 0.0051 | 0.00504 | 0.005 | 0.00497 | 0.00493 | 0.0049 | 0.00487 | 0.00485 | 0.00484 | 0.00484 | 0.00486 | 0.00489 | 0.00494 | 0.005 | 0.00507 | 0.00513 | 0.00519 | 0.00526 | 0.00534 | 0.00542 | 0.00551 | 0.00559 | 0.00566 | 0.00573 | 0.0058 | 0.00586 | 0.00591 | 0.00596 | 0.00602 | 0.00609 | 0.00618 | 0.00627 | 0.00635 | 0.00643 | 0.00649 | 0.00651 | 0.0065 | 0.00649 | 0.00651 | 0.00656 | 0.00665 | 0.00677 | 0.00691 | 0.00707 | 0.00724 | 0.00736 | 0.00742 | 0.00742 | 0.00738 | 0.00737 | 0.0074 | 0.00747 | 0.00756 | 0.00768 | 0.00783 | 0.00799 | 0.00815 | 0.00827 | 0.00835 | 0.00842 | 0.00849 | 0.00857 | 0.00865 | 0.00869 | 0.00871 | 0.00871 | 0.00869 | 0.00868 | 0.00865 | 0.00859 | 0.00851 | 0.00843 | 0.00837 | 0.00835 | 0.00835 | 0.00836 | 0.00839 | 0.00844 | 0.00851 | 0.00859 | 0.00864 | 0.00861 | 0.00851 | 0.00839 | 0.0083 | 0.00826 | 0.00828 | 0.00836 | 0.00848 | 0.00865 | 0.00883 | 0.00899 | 0.00906 | 0.00905 | 0.009 | 0.00892 | 0.00884 | 0.00873 | 0.00861 | 0.00853 | 0.00851 | 0.00856 | 0.00863 | 0.00867 | 0.00868 | 0.00867 | 0.00868 | 0.00871 | 0.00873 | 0.00875 | 0.00879 | 0.00885 | 0.00895 | 0.00903 | 0.00908 | 0.00906 | 0.00901 | 0.00894 | 0.00891 | 0.00893 | 0.009 | 0.00911 | 0.00925 | 0.0094 | 0.00954 | 0.00968 | 0.00984 | 0.01001 | 0.0102 | 0.01038 | 0.01055 | 0.0107 | 0.01083 | 0.01093 | 0.01099 | 0.01101 | 0.011 | 0.01097 | 0.01092 | 0.01084 | 0.01072 | 0.01056 | 0.0104 | 0.01025 | 0.01012 | 0.01 | 0.0099 | 0.00984 | 0.00982 | 0.00983 | 0.00986 | 0.00987 | 0.00987 | 0.00987 | 0.00987 | 0.00987 | 0.00985 | 0.00979 | 0.00971 | 0.00962 | 0.00954 | 0.00947 | 0.00942 | 0.00937 | 0.00934 | 0.00933 | 0.00936 | 0.00942 | 0.00949 | 0.00956 | 0.00962 | 0.00967 | 0.00968 | 0.00961 | 0.00946 | 0.00928 | 0.00911 | 0.00903 | 0.00903 | 0.00913 | 0.0093 | 0.00951 | 0.00971 | 0.00983 | 0.00983 | 0.00967 | 0.00938 | 0.00903 | 0.00871 | 0.00847 | 0.00835 | 0.00835 | 0.00848 | 0.00871 | 0.00897 | 0.00919 | 0.00935 | 0.00941 | 0.0094 | 0.00934 | 0.00924 | 0.00915 | 0.00909 | 0.00907 | 0.00911 | 0.00916 | 0.00915 | 0.00904 | 0.00883 | 0.00858 | 0.00836 | 0.00819 | 0.0081 | 0.0081 | 0.00819 | 0.00835 | 0.00854 | 0.0087 | 0.00879 | 0.00879 | 0.00871 | 0.00856 | 0.00836 | 0.00815 | 0.00797 | 0.00787 | 0.00787 | 0.00795 | 0.00809 | 0.00826 | 0.00842 | 0.00857 | 0.00867 | 0.00869 | 0.00862 | 0.0085 | 0.00836 | 0.00822 | 0.00812 | 0.00806 | 0.00804 | 0.00804 | 0.00805 | 0.00806 | 0.00809 | 0.00814 | 0.0082 | 0.00822 | 0.00816 | 0.00801 | 0.00785 | 0.00773 | 0.00765 | 0.00757 | 0.00743 | 0.00722 | 0.00702 | 0.00689 | 0.00686 | 0.00691 | 0.00702 | 0.0072 | 0.00743 | 0.00769 | 0.00791 | 0.00804 | 0.00808 | 0.00803 | 0.0079 | 0.00769 | 0.00743 | 0.0072 | 0.00705 | 0.00701 | 0.00704 | 0.00707 | 0.00707 | 0.00706 | 0.00706 | 0.00707 | 0.00706 | 0.00701 | 0.00693 | 0.00685 | 0.0068 | 0.00678 | 0.00679 | 0.0068 | 0.00678 | 0.00675 | 0.00678 | 0.0069 | 0.00714 | 0.00745 | 0.00778 | 0.0081 | 0.0084 | 0.00868 | 0.00891 | 0.00906 | 0.00909 | 0.009 | 0.00888 | 0.00877 | 0.00873 | 0.00876 | 0.00887 | 0.00903 | 0.00922 | 0.0094 | 0.00953 | 0.00959 | 0.00954 | 0.0094 | 0.00916 | 0.00885 | 0.0085 | 0.00813 | 0.00777 | 0.00746 | 0.00724 | 0.00709 | 0.00694 | 0.00664 | 0.00613 | 0.00543 | 0.00469 | 0.00404 | 0.00363 | 0.00353 | 0.00376 | 0.00431 | 0.0051 | 0.006 | 0.00678 | 0.00729 | 0.00749 | 0.00746 | 0.00732 | 0.00716 | 0.00703 | 0.00693 | 0.00686 | 0.00682 | 0.0068 | 0.00681 | 0.00682 | 0.0068 | 0.0067 | 0.00646 | 0.00646 | 0.00646 | 0.00646 | 0.00646 | 0.00646 | 0.00646
LD4-2 | 0.00121 | 0.00121 | 0.121% | 0.00121 | 0.00121 | 0.00121 | 0.00121 | 0.00118 | 0.00113 | 0.00107 | 0.00102 | 0.00099 | 0.00098 | 0.00101 | 0.00106 | 0.00114 | 0.00125 | 0.00137 | 0.00146 | 0.00152 | 0.00153 | 0.00151 | 0.00147 | 0.00142 | 0.00137 | 0.00133 | 0.00129 | 0.00125 | 0.00119 | 0.00113 | 0.00106 | 0.001 | 0.00095 | 0.00091 | 0.0009 | 0.0009 | 0.00092 | 0.00094 | 0.00096 | 0.00095 | 0.00095 | 0.00095 | 0.00098 | 0.00102 | 0.00108 | 0.00114 | 0.00116 | 0.00114 | 0.00106 | 0.00095 | 0.00084 | 0.00075 | 0.00069 | 0.00068 | 0.00071 | 0.00076 | 0.00083 | 0.0009 | 0.00097 | 0.00103 | 0.00109 | 0.00116 | 0.00124 | 0.00129 | 0.00129 | 0.00122 | 0.00107 | 0.00085 | 0.00062 | 0.00041 | 0.00026 | 0.00019 | 0.00019 | 0.00024 | 0.00031 | 0.00036 | 0.00039 | 0.00041 | 0.00042 | 0.00045 | 0.0005 | 0.0006 | 0.00075 | 0.00092 | 0.00108 | 0.00122 | 0.0013 | 0.0013 | 0.00124 | 0.0011 | 0.0009 | 0.00067 | 0.00045 | 0.00028 | 0.00019 | 0.00021 | 0.00032 | 0.0005 | 0.00069 | 0.00083 | 0.00088 | 0.00084 | 0.00073 | 0.00061 | 0.00051 | 0.00047 | 0.00048 | 0.00055 | 0.00064 | 0.00073 | 0.00077 | 0.00074 | 0.00065 | 0.00056 | 0.0005 | 0.0005 | 0.00057 | 0.0007 | 0.00087 | 0.00105 | 0.00123 | 0.00138 | 0.00148 | 0.00153 | 0.00154 | 0.00152 | 0.00145 | 0.00135 | 0.0012 | 0.00102 | 0.00081 | 0.0006 | 0.00041 | 0.00026 | 0.00016 | 0.0001 | 8e-05 | 8e-05 | 0.00013 | 0.00021 | 0.00033 | 0.00048 | 0.00063 | 0.00079 | 0.00094 | 0.00108 | 0.00118 | 0.00121 | 0.00119 | 0.00116 | 0.00113 | 0.00115 | 0.0012 | 0.00127 | 0.00132 | 0.00134 | 0.0013 | 0.00122 | 0.0011 | 0.00097 | 0.00085 | 0.00075 | 0.00069 | 0.00068 | 0.00072 | 0.00079 | 0.00089 | 0.001 | 0.00113 | 0.00127 | 0.0014 | 0.00151 | 0.00157 | 0.00158 | 0.00155 | 0.00148 | 0.00137 | 0.00125 | 0.00114 | 0.00107 | 0.00105 | 0.0011 | 0.00118 | 0.00128 | 0.00138 | 0.00147 | 0.00155 | 0.00157 | 0.00154 | 0.00145 | 0.00135 | 0.00126 | 0.00121 | 0.0012 | 0.00123 | 0.00131 | 0.00147 | 0.00171 | 0.00203 | 0.00237 | 0.00268 | 0.0029 | 0.00299 | 0.00295 | 0.00277 | 0.00248 | 0.00213 | 0.00181 | 0.00157 | 0.00145 | 0.00145 | 0.00153 | 0.00164 | 0.00175 | 0.00183 | 0.00189 | 0.00192 | 0.00193 | 0.00194 | 0.00197 | 0.00204 | 0.00214 | 0.00226 | 0.00239 | 0.00251 | 0.0026 | 0.00265 | 0.00265 | 0.00263 | 0.00257 | 0.0025 | 0.00242 | 0.00234 | 0.00227 | 0.00221 | 0.00217 | 0.00213 | 0.00208 | 0.00201 | 0.00195 | 0.00191 | 0.00192 | 0.002 | 0.00214 | 0.00234 | 0.00255 | 0.00273 | 0.00285 | 0.0029 | 0.00291 | 0.0029 | 0.00287 | 0.00283 | 0.00279 | 0.00274 | 0.00269 | 0.0026 | 0.00246 | 0.00227 | 0.00207 | 0.00191 | 0.00185 | 0.0019 | 0.00205 | 0.00225 | 0.00245 | 0.00259 | 0.00267 | 0.00272 | 0.00275 | 0.0028 | 0.00289 | 0.003 | 0.00311 | 0.00318 | 0.00319 | 0.00312 | 0.00297 | 0.00275 | 0.00249 | 0.00225 | 0.00206 | 0.00195 | 0.0019 | 0.00187 | 0.00185 | 0.0018 | 0.00175 | 0.0017 | 0.00166 | 0.00164 | 0.00163 | 0.00162 | 0.00161 | 0.0016 | 0.00158 | 0.00155 | 0.00153 | 0.00151 | 0.00151 | 0.00155 | 0.00162 | 0.00172 | 0.00183 | 0.00192 | 0.00199 | 0.00201 | 0.00199 | 0.00193 | 0.00184 | 0.00174 | 0.00166 | 0.00161 | 0.00161 | 0.00166 | 0.00175 | 0.00185 | 0.00193 | 0.00198 | 0.00201 | 0.00201 | 0.00197 | 0.00191 | 0.00182 | 0.00173 | 0.00165 | 0.00163 | 0.00165 | 0.00173 | 0.00183 | 0.00195 | 0.00203 | 0.00208 | 0.00208 | 0.00204 | 0.00196 | 0.00187 | 0.00179 | 0.00178 | 0.00183 | 0.00197 | 0.00217 | 0.00242 | 0.00267 | 0.00291 | 0.0031 | 0.00321 | 0.00323 | 0.00319 | 0.00312 | 0.00303 | 0.00291 | 0.00274 | 0.00252 | 0.00228 | 0.00204 | 0.00181 | 0.00157 | 0.00136 | 0.00122 | 0.00118 | 0.00125 | 0.00136 | 0.00141 | 0.00136 | 0.00119 | 0.00098 | 0.00078 | 0.00067 | 0.00065 | 0.00074 | 0.00092 | 0.00117 | 0.00142 | 0.0016 | 0.00165 | 0.00153 | 0.00129 | 0.00097 | 0.00067 | 0.00042 | 0.00025 | 0.00016 | 0.00014 | 0.0002 | 0.00033 | 0.00051 | 0.00069 | 0.00087 | 0.00102 | 0.00113 | 0.00123 | 0.00131 | 0.00137 | 0.00143 | 0.0015 | 0.00159 | 0.0017 | 0.00182 | 0.00195 | 0.00207 | 0.00218 | 0.00226 | 0.0023 | 0.00229 | 0.00225 | 0.0022 | 0.00216 | 0.00215 | 0.00219 | 0.00227 | 0.00238 | 0.00249 | 0.00259 | 0.00266 | 0.0027 | 0.00272 | 0.00273 | 0.00273 | 0.00275 | 0.0028 | 0.00289 | 0.00301 | 0.00317 | 0.00336 | 0.00359 | 0.00386 | 0.00415 | 0.00448 | 0.00481 | 0.0051 | 0.00531 | 0.00543 | 0.00544 | 0.00537 | 0.00524 | 0.00508 | 0.00491 | 0.00475 | 0.00463 | 0.00455 | 0.00451 | 0.00448 | 0.00445 | 0.00446 | 0.00453 | 0.0047 | 0.00497 | 0.00528 | 0.00557 | 0.00579 | 0.00591 | 0.00596 | 0.00594 | 0.00588 | 0.00578 | 0.00567 | 0.00559 | 0.00554 | 0.00551 | 0.00546 | 0.00536 | 0.00522 | 0.00509 | 0.00499 | 0.00496 | 0.00498 | 0.00503 | 0.0051 | 0.00516 | 0.00521 | 0.00525 | 0.00529 | 0.00533 | 0.00535 | 0.00533 | 0.00526 | 0.00515 | 0.00502 | 0.0049 | 0.00481 | 0.00477 | 0.00478 | 0.00482 | 0.00485 | 0.00485 | 0.00477 | 0.00458 | 0.00429 | 0.00394 | 0.00359 | 0.0033 | 0.00312 | 0.00304 | 0.00306 | 0.00312 | 0.0032 | 0.00327 | 0.00334 | 0.00338 | 0.0034 | 0.00341 | 0.00343 | 0.00346 | 0.0035 | 0.00351 | 0.00348 | 0.00341 | 0.00333 | 0.00325 | 0.00321 | 0.0032 | 0.0032 | 0.00318 | 0.00311 | 0.00299 | 0.00284 | 0.00267 | 0.00251 | 0.0024 | 0.00237 | 0.00244 | 0.0026 | 0.00282 | 0.00304 | 0.00322 | 0.00332 | 0.00334 | 0.00329 | 0.00319 | 0.00306 | 0.00293 | 0.00283 | 0.00275 | 0.0027 | 0.00267 | 0.00267 | 0.00269 | 0.00272 | 0.00276 | 0.0028 | 0.00283 | 0.00283 | 0.00282 | 0.00279 | 0.00275 | 0.00272 | 0.00272 | 0.00277 | 0.00287 | 0.00302 | 0.00321 | 0.00339 | 0.00353 | 0.00362 | 0.00366 | 0.00365 | 0.00361 | 0.00357 | 0.00351 | 0.00345 | 0.00336 | 0.00328 | 0.0032 | 0.00315 | 0.00316 | 0.00322 | 0.00335 | 0.0035 | 0.00363 | 0.00367 | 0.00358 | 0.00337 | 0.00309 | 0.00281 | 0.00261 | 0.00255 | 0.00265 | 0.0029 | 0.00327 | 0.00367 | 0.00403 | 0.0043 | 0.00445 | 0.00451 | 0.00452 | 0.00452 | 0.00455 | 0.0046 | 0.00469 | 0.0048 | 0.0049 | 0.00499 | 0.00507 | 0.00513 | 0.00518 | 0.0052 | 0.00516 | 0.00503 | 0.00477 | 0.00438 | 0.00393 | 0.00347 | 0.00312 | 0.00293 | 0.00294 | 0.00315 | 0.00352 | 0.00397 | 0.00443 | 0.00482 | 0.0051 | 0.00528 | 0.0054 | 0.0055 | 0.00562 | 0.00577 | 0.00591 | 0.00602 | 0.00608 | 0.00607 | 0.00601 | 0.00595 | 0.00591 | 0.00593 | 0.006 | 0.00609 | 0.00615 | 0.00614 | 0.00602 | 0.00582 | 0.00556 | 0.00532 | 0.00515 | 0.0051 | 0.00519 | 0.00543 | 0.00577 | 0.00616 | 0.00654 | 0.00685 | 0.00705 | 0.00713 | 0.00713 | 0.00707 | 0.007 | 0.00697 | 0.00698 | 0.00705 | 0.00716 | 0.00731 | 0.00747 | 0.0076 | 0.00769 | 0.0077 | 0.00765 | 0.00757 | 0.00747 | 0.00736 | 0.00723 | 0.00709 | 0.00695 | 0.00685 | 0.00681 | 0.00687 | 0.007 | 0.00721 | 0.00746 | 0.00774 | 0.00802 | 0.00827 | 0.00846 | 0.00858 | 0.00866 | 0.00872 | 0.00878 | 0.00884 | 0.00891 | 0.00895 | 0.00895 | 0.00891 | 0.00884 | 0.00877 | 0.00874 | 0.00875 | 0.00882 | 0.00894 | 0.00908 | 0.0092 | 0.00925 | 0.0092 | 0.00905 | 0.00885 | 0.00867 | 0.00858 | 0.00862 | 0.00877 | 0.00902 | 0.00932 | 0.00962 | 0.00985 | 0.01001 | 0.01009 | 0.01012 | 0.01014 | 0.01017 | 0.01023 | 0.01032 | 0.01042 | 0.0105 | 0.01056 | 0.01058 | 0.01059 | 0.01059 | 0.01061 | 0.01064 | 0.0107 | 0.01077 | 0.01084 | 0.01091 | 0.01096 | 0.01097 | 0.01097 | 0.01097 | 0.011 | 0.01106 | 0.01117 | 0.01131 | 0.01147 | 0.01162 | 0.01175 | 0.01185 | 0.01192 | 0.01198 | 0.01203 | 0.01208 | 0.01214 | 0.01221 | 0.01228 | 0.01233 | 0.01236 | 0.01237 | 0.01239 | 0.01243 | 0.01249 | 0.01255 | 0.01261 | 0.01267 | 0.01271 | 0.01274 | 0.01276 | 0.01278 | 0.01279 | 0.01283 | 0.0129 | 0.01299 | 0.0131 | 0.01322 | 0.01334 | 0.01344 | 0.01353 | 0.01361 | 0.01368 | 0.01375 | 0.01383 | 0.0139 | 0.01397 | 0.014 | 0.014 | 0.01397 | 0.01393 | 0.0139 | 0.0139 | 0.01392 | 0.01398 | 0.01407 | 0.01419 | 0.01434 | 0.01449 | 0.01461 | 0.01471 | 0.01479 | 0.01487 | 0.01495 | 0.01502 | 0.01508 | 0.01513 | 0.01518 | 0.01524 | 0.0153 | 0.01535 | 0.01541 | 0.01546 | 0.01551 | 0.01556 | 0.01559 | 0.01564 | 0.0157 | 0.01577 | 0.01585 | 0.01593 | 0.016 | 0.01607 | 0.01612 | 0.01615 | 0.01615 | 0.01614 | 0.01613 | 0.01615 | 0.01621 | 0.01629 | 0.0164 | 0.01653 | 0.01666 | 0.01678 | 0.01688 | 0.01695 | 0.01698 | 0.017 | 0.01701 | 0.01703 | 0.01707 | 0.01711 | 0.01717 | 0.01723 | 0.0173 | 0.01736 | 0.01741 | 0.01746 | 0.0175 | 0.01752 | 0.01753 | 0.01755 | 0.01756 | 0.01759 | 0.01763 | 0.01767 | 0.01772 | 0.01775 | 0.01779 | 0.01783 | 0.01787 | 0.01791 | 0.01793 | 0.01793 | 0.01793 | 0.01794 | 0.01796 | 0.01799 | 0.01802 | 0.01807 | 0.01814 | 0.01824 | 0.01834 | 0.01844 | 0.01851 | 0.01856 | 0.01859 | 0.01862 | 0.01864 | 0.01866 | 0.01869 | 0.01871 | 0.01875 | 0.01879 | 0.01884 | 0.01888 | 0.01891 | 0.01894 | 0.01898 | 0.01902 | 0.01906 | 0.01911 | 0.01915 | 0.01919 | 0.01923 | 0.01926 | 0.0193 | 0.01933 | 0.01937 | 0.01941 | 0.01945 | 0.0195 | 0.01956 | 0.01961 | 0.01966 | 0.01971 | 0.01975 | 0.01978 | 0.01982 | 0.01986 | 0.0199 | 0.01995 | 0.02 | 0.02006 | 0.02011 | 0.02016 | 0.0202 | 0.02025 | 0.02031 | 0.02036 | 0.02043 | 0.02049 | 0.02057 | 0.02064 | 0.02071 | 0.02077 | 0.02081 | 0.02086 | 0.02089 | 0.02093 | 0.02096 | 0.02099 | 0.02102 | 0.02106 | 0.0211 | 0.02114 | 0.02118 | 0.02121 | 0.02126 | 0.0213 | 0.02134 | 0.02137 | 0.02139 | 0.0214 | 0.02141 | 0.02141 | 0.0214 | 0.02139 | 0.0214 | 0.02142 | 0.02145 | 0.02149 | 0.02153 | 0.02157 | 0.02158 | 0.02158 | 0.02155 | 0.02151 | 0.02145 | 0.02139 | 0.02134 | 0.0213 | 0.02127 | 0.02125 | 0.02124 | 0.02124 | 0.02124 | 0.02123 | 0.02122 | 0.02121 | 0.02118 | 0.02115 | 0.02113 | 0.0211 | 0.02106 | 0.02103 | 0.02098 | 0.02093 | 0.02087 | 0.02082 | 0.02076 | 0.02071 | 0.02067 | 0.02064 | 0.02062 | 0.02061 | 0.02061 | 0.02061 | 0.02062 | 0.02062 | 0.02062 | 0.02062 | 0.02063 | 0.02064 | 0.02066 | 0.02068 | 0.02069 | 0.0207 | 0.0207 | 0.0207 | 0.02069 | 0.02068 | 0.02067 | 0.02066 | 0.02066 | 0.02066 | 0.02066 | 0.02067 | 0.02069 | 0.0207 | 0.02071 | 0.02071 | 0.02072 | 0.02072 | 0.0207 | 0.02066 | 0.02061 | 0.02055 | 0.02051 | 0.02049 | 0.02048 | 0.02049 | 0.0205 | 0.02051 | 0.02053 | 0.02054 | 0.02053 | 0.02051 | 0.02048 | 0.02045 | 0.02042 | 0.02039 | 0.02036 | 0.02032 | 0.02028 | 0.02023 | 0.02019 | 0.02016 | 0.02013 | 0.02012 | 0.02011 | 0.02009 | 0.02007 | 0.02004 | 0.02 | 0.01995 | 0.01989 | 0.01982 | 0.01975 | 0.01968 | 0.01963 | 0.01959 | 0.01955 | 0.0195 | 0.01946 | 0.01942 | 0.01938 | 0.01932 | 0.01926 | 0.01919 | 0.01912 | 0.01906 | 0.01901 | 0.01897 | 0.01892 | 0.01887 | 0.01883 | 0.01879 | 0.01875 | 0.01869 | 0.01863 | 0.01857 | 0.01851 | 0.01846 | 0.0184 | 0.01834 | 0.01828 | 0.01823 | 0.01818 | 0.01815 | 0.01812 | 0.01809 | 0.01807 | 0.01804 | 0.018 | 0.01795 | 0.01789 | 0.01782 | 0.01774 | 0.01767 | 0.01761 | 0.01755 | 0.0175 | 0.01746 | 0.01741 | 0.01736 | 0.01731 | 0.01726 | 0.0172 | 0.01715 | 0.01711 | 0.01707 | 0.01704 | 0.01701 | 0.01698 | 0.01695 | 0.01692 | 0.0169 | 0.01688 | 0.01685 | 0.01683 | 0.01679 | 0.01675 | 0.0167 | 0.01665 | 0.01659 | 0.01653 | 0.01647 | 0.01642 | 0.01638 | 0.01633 | 0.01629 | 0.01624 | 0.01618 | 0.01611 | 0.01605 | 0.01599 | 0.01594 | 0.0159 | 0.01588 | 0.01585 | 0.01583 | 0.01581 | 0.01578 | 0.01575 | 0.0157 | 0.01566 | 0.01561 | 0.01557 | 0.01552 | 0.01546 | 0.01539 | 0.01531 | 0.01523 | 0.01517 | 0.01511 | 0.01507 | 0.01503 | 0.015 | 0.01496 | 0.01493 | 0.01489 | 0.01485 | 0.01481 | 0.01477 | 0.01473 | 0.01469 | 0.01465 | 0.01461 | 0.01457 | 0.01453 | 0.01448 | 0.01444 | 0.0144 | 0.01436 | 0.01432 | 0.01428 | 0.01425 | 0.01421 | 0.01417 | 0.01412 | 0.01407 | 0.01403 | 0.01399 | 0.01396 | 0.01391 | 0.01386 | 0.01381 | 0.01377 | 0.01373 | 0.0137 | 0.01366 | 0.01362 | 0.01358 | 0.01354 | 0.01349 | 0.01345 | 0.0134 | 0.01336 | 0.01332 | 0.01328 | 0.01326 | 0.01323 | 0.0132 | 0.01317 | 0.01313 | 0.01309 | 0.01305 | 0.01302 | 0.01299 | 0.01295 | 0.01292 | 0.01289 | 0.01285 | 0.01282 | 0.01279 | 0.01276 | 0.01272 | 0.01268 | 0.01264 | 0.01259 | 0.01254 | 0.01249 | 0.01243 | 0.01238 | 0.01233 | 0.0123 | 0.01227 | 0.01225 | 0.01223 | 0.01221 | 0.01218 | 0.01215 | 0.01212 | 0.01209 | 0.01206 | 0.01202 | 0.01199 | 0.01196 | 0.01193 | 0.01189 | 0.01187 | 0.01185 | 0.01183 | 0.01181 | 0.0118 | 0.01178 | 0.01175 | 0.01173 | 0.0117 | 0.01165 | 0.01159 | 0.01152 | 0.01147 | 0.01141 | 0.01137 | 0.01132 | 0.01128 | 0.01125 | 0.01124 | 0.01123 | 0.01123 | 0.01121 | 0.01119 | 0.01116 | 0.01113 | 0.0111 | 0.01106 | 0.01101 | 0.01097 | 0.01093 | 0.01088 | 0.01084 | 0.01079 | 0.01075 | 0.01072 | 0.0107 | 0.01069 | 0.01068 | 0.01066 | 0.01065 | 0.01064 | 0.01061 | 0.01058 | 0.01054 | 0.0105 | 0.01046 | 0.01043 | 0.0104 | 0.01038 | 0.01037 | 0.01035 | 0.01034 | 0.01032 | 0.0103 | 0.01028 | 0.01025 | 0.01023 | 0.0102 | 0.01017 | 0.01014 | 0.01011 | 0.01008 | 0.01005 | 0.01001 | 0.00996 | 0.00991 | 0.00987 | 0.00983 | 0.00981 | 0.0098 | 0.0098 | 0.0098 | 0.0098 | 0.00979 | 0.00977 | 0.00974 | 0.00969 | 0.00964 | 0.00959 | 0.00955 | 0.00952 | 0.00951 | 0.0095 | 0.00949 | 0.00948 | 0.00947 | 0.00945 | 0.00943 | 0.0094 | 0.00937 | 0.00935 | 0.00932 | 0.0093 | 0.00928 | 0.00925 | 0.00923 | 0.00921 | 0.00919 | 0.00918 | 0.00917 | 0.00916 | 0.00915 | 0.00913 | 0.00912 | 0.0091 | 0.00907 | 0.00905 | 0.00904 | 0.00902 | 0.00902 | 0.00902 | 0.00902 | 0.00902 | 0.009 | 0.00898 | 0.00897 | 0.00896 | 0.00896 | 0.00896 | 0.00897 | 0.00899 | 0.00901 | 0.00904 | 0.00906 | 0.00908 | 0.0091 | 0.00913 | 0.00916 | 0.0092 | 0.00924 | 0.00928 | 0.00932 | 0.00937 | 0.00943 | 0.00949 | 0.00956 | 0.00962 | 0.00968 | 0.00975 | 0.00981 | 0.00988 | 0.00995 | 0.01003 | 0.01012 | 0.01023 | 0.01035 | 0.01047 | 0.01061 | 0.01073 | 0.01086 | 0.01098 | 0.01111 | 0.01125 | 0.0114 | 0.01156 | 0.01173 | 0.01189 | 0.01206 | 0.01222 | 0.01238 | 0.01254 | 0.0127 | 0.01285 | 0.01301 | 0.01318 | 0.01336 | 0.01355 | 0.01375 | 0.01395 | 0.01416 | 0.01439 | 0.01463 | 0.01488 | 0.01513 | 0.01538 | 0.01562 | 0.01586 | 0.01609 | 0.01632 | 0.01654 | 0.01676 | 0.01699 | 0.01722 | 0.01746 | 0.0177 | 0.01793 | 0.01816 | 0.01838 | 0.01858 | 0.01874 | 0.01885 | 0.0189 | 0.01893 | 0.01899 | 0.01916 | 0.0195 | 0.01996 | 0.02049 | 0.02101 | 0.0215 | 0.02189 | 0.02214 | 0.02221 | 0.0221 | 0.02185 | 0.02156 | 0.02132 | 0.02117 | 0.02105 | 0.02097 | 0.02092 | 0.02091 | 0.02094 | 0.021 | 0.02106 | 0.02111 | 0.02115 | 0.02118 | 0.02124 | 0.02131 | 0.0214 | 0.02149 | 0.02158 | 0.02166 | 0.02172 | 0.02176 | 0.02176 | 0.0217 | 0.02159 | 0.02144 | 0.02126 | 0.02106 | 0.02085 | 0.02064 | 0.02043 | 0.02025 | 0.02011 | 0.01999 | 0.01989 | 0.0198 | 0.01972 | 0.01964 | 0.01955 | 0.01946 | 0.01936 | 0.01925 | 0.01913 | 0.01903 | 0.01893 | 0.01884 | 0.01876 | 0.01866 | 0.01856 | 0.01846 | 0.01835 | 0.01826 | 0.01819 | 0.01814 | 0.01811 | 0.01812 | 0.01816 | 0.01822 | 0.01829 | 0.01834 | 0.01838 | 0.0184 | 0.0184 | 0.01838 | 0.01837 | 0.01835 | 0.01834 | 0.01834 | 0.01834 | 0.01835 | 0.01837 | 0.01838 | 0.0184 | 0.01843 | 0.01847 | 0.01853 | 0.0186 | 0.0187 | 0.01882 | 0.01894 | 0.01907 | 0.01921 | 0.01935 | 0.01948 | 0.01962 | 0.01975 | 0.01988 | 0.02002 | 0.02014 | 0.02027 | 0.0204 | 0.02052 | 0.02063 | 0.02074 | 0.02083 | 0.02092 | 0.02101 | 0.02109 | 0.02118 | 0.02129 | 0.02142 | 0.02155 | 0.02169 | 0.02181 | 0.02191 | 0.02198 | 0.02203 | 0.02205 | 0.02206 | 0.02207 | 0.02208 | 0.02211 | 0.02217 | 0.02228 | 0.02248 | 0.02276 | 0.02307 | 0.02335 | 0.02354 | 0.0236 | 0.02354 | 0.02335 | 0.02306 | 0.0227 | 0.02234 | 0.02206 | 0.02189 | 0.02182 | 0.02181 | 0.0218 | 0.02177 | 0.02171 | 0.02162 | 0.02151 | 0.02139 | 0.02129 | 0.0212 | 0.02115 | 0.02111 | 0.02109 | 0.02107 | 0.02103 | 0.02098 | 0.02089 | 0.02076 | 0.0206 | 0.0204 | 0.02019 | 0.01997 | 0.01975 | 0.01955 | 0.01935 | 0.01917 | 0.01902 | 0.01889 | 0.01877 | 0.01866 | 0.01857 | 0.01849 | 0.01841 | 0.01834 | 0.01826 | 0.01817 | 0.01807 | 0.01795 | 0.01783 | 0.01769 | 0.01753 | 0.01737 | 0.0172 | 0.01701 | 0.01683 | 0.01664 | 0.01645 | 0.01627 | 0.01609 | 0.01591 | 0.01574 | 0.01559 | 0.01544 | 0.0153 | 0.01517 | 0.01505 | 0.01493 | 0.01483 | 0.01474 | 0.01466 | 0.01457 | 0.0145 | 0.01442 | 0.01433 | 0.01424 | 0.01412 | 0.01398 | 0.01382 | 0.01364 | 0.01345 | 0.01325 | 0.01304 | 0.01284 | 0.01266 | 0.01249 | 0.01235 | 0.01222 | 0.01211 | 0.01201 | 0.01192 | 0.01182 | 0.01172 | 0.01162 | 0.01151 | 0.0114 | 0.01128 | 0.01118 | 0.01108 | 0.01098 | 0.01089 | 0.01081 | 0.01073 | 0.01066 | 0.01058 | 0.01052 | 0.01046 | 0.01041 | 0.01037 | 0.01033 | 0.0103 | 0.01026 | 0.01022 | 0.01018 | 0.01014 | 0.01008 | 0.01002 | 0.00996 | 0.00991 | 0.00985 | 0.00979 | 0.00973 | 0.00967 | 0.00962 | 0.00957 | 0.00954 | 0.00952 | 0.0095 | 0.00949 | 0.00948 | 0.00947 | 0.00945 | 0.00942 | 0.00939 | 0.00935 | 0.00932 | 0.0093 | 0.00928 | 0.00926 | 0.00924 | 0.00921 | 0.00918 | 0.00915 | 0.00911 | 0.00907 | 0.00905 | 0.00902 | 0.009 | 0.00898 | 0.00896 | 0.00893 | 0.0089 | 0.00886 | 0.00882 | 0.00879 | 0.00876 | 0.00874 | 0.00873 | 0.00872 | 0.0087 | 0.00868 | 0.00866 | 0.00864 | 0.00862 | 0.00861 | 0.00858 | 0.00856 | 0.00853 | 0.0085 | 0.00847 | 0.00844 | 0.00842 | 0.0084 | 0.00839 | 0.00838 | 0.00838 | 0.00839 | 0.00839 | 0.0084 | 0.0084 | 0.0084 | 0.00839 | 0.00837 | 0.00835 | 0.00833 | 0.0083 | 0.00828 | 0.00825 | 0.00823 | 0.00821 | 0.00819 | 0.00818 | 0.00817 | 0.00817 | 0.00817 | 0.00817 | 0.00817 | 0.00817 | 0.00817 | 0.00817 | 0.00816 | 0.00814 | 0.00812 | 0.0081 | 0.00809 | 0.00807 | 0.00806 | 0.00804 | 0.00802 | 0.00801 | 0.00801 | 0.00801 | 0.008 | 0.00799 | 0.00798 | 0.00796 | 0.00795 | 0.00794 | 0.00793 | 0.00792 | 0.00791 | 0.00791 | 0.0079 | 0.0079 | 0.00789 | 0.00788 | 0.00787 | 0.00786 | 0.00786 | 0.00786 | 0.00786 | 0.00786 | 0.00785 | 0.00785 | 0.00784 | 0.00782 | 0.00779 | 0.00777 | 0.00776 | 0.00775 | 0.00774 | 0.00774 | 0.00774 | 0.00774 | 0.00773 | 0.00773 | 0.00772 | 0.0077 | 0.00769 | 0.00769 | 0.00769 | 0.00769 | 0.0077 | 0.0077 | 0.00769 | 0.00767 | 0.00766 | 0.00764 | 0.00762 | 0.0076 | 0.00758 | 0.00756 | 0.00754 | 0.00754 | 0.00753 | 0.00752 | 0.00751 | 0.0075 | 0.0075 | 0.0075 | 0.0075 | 0.00749 | 0.00748 | 0.00747 | 0.00746 | 0.00744 | 0.00743 | 0.00741 | 0.00739 | 0.00738 | 0.00736 | 0.00734 | 0.00733 | 0.00733 | 0.00732 | 0.00732 | 0.00731 | 0.00729 | 0.00728 | 0.00727 | 0.00726 | 0.00725 | 0.00724 | 0.00724 | 0.00723 | 0.00723 | 0.00722 | 0.00721 | 0.00719 | 0.00718 | 0.00718 | 0.00717 | 0.00717 | 0.00715 | 0.00714 | 0.00712 | 0.0071 | 0.00709 | 0.00709 | 0.0071 | 0.00711 | 0.00712 | 0.00714 | 0.00714 | 0.00713 | 0.00712 | 0.0071 | 0.00708 | 0.00706 | 0.00706 | 0.00705 | 0.00705 | 0.00705 | 0.00705 | 0.00704 | 0.00704 | 0.00703 | 0.00702 | 0.00702 | 0.00703 | 0.00703 | 0.00704 | 0.00704 | 0.00704 | 0.00705 | 0.00705 | 0.00706 | 0.00707 | 0.00707 | 0.00708 | 0.00709 | 0.00709 | 0.0071 | 0.0071 | 0.00709 | 0.00708 | 0.00707 | 0.00706 | 0.00706 | 0.00705 | 0.00705 | 0.00705 | 0.00704 | 0.00704 | 0.00704 | 0.00704 | 0.00703 | 0.00703 | 0.00702 | 0.00701 | 0.007 | 0.007 | 0.007 | 0.007 | 0.00699 | 0.00698 | 0.00697 | 0.00697 | 0.00696 | 0.00694 | 0.00693 | 0.00691 | 0.00689 | 0.00688 | 0.00687 | 0.00686 | 0.00685 | 0.00684 | 0.00683 | 0.00682 | 0.00681 | 0.00681 | 0.0068 | 0.00678 | 0.00675 | 0.00673 | 0.0067 | 0.00668 | 0.00666 | 0.00665 | 0.00665 | 0.00664 | 0.00665 | 0.00666 | 0.00666 | 0.00666 | 0.00665 | 0.00664 | 0.00663 | 0.00662 | 0.00661 | 0.00659 | 0.00657 | 0.00656 | 0.00656 | 0.00656 | 0.00656 | 0.00655 | 0.00654 | 0.00653 | 0.00652 | 0.0065 | 0.00649 | 0.00647 | 0.00645 | 0.00644 | 0.00642 | 0.00641 | 0.0064 | 0.00639 | 0.00639 | 0.00639 | 0.00639 | 0.0064 | 0.00641 | 0.00642 | 0.00642 | 0.00642 | 0.00641 | 0.0064 | 0.00639 | 0.00636 | 0.00633 | 0.00631 | 0.00629 | 0.00629 | 0.0063 | 0.00631 | 0.00632 | 0.00632 | 0.00632 | 0.00631 | 0.00629 | 0.00627 | 0.00625 | 0.00624 | 0.00626 | 0.00628 | 0.00631 | 0.00634 | 0.00635 | 0.00636 | 0.00635 | 0.00633 | 0.00629 | 0.00626 | 0.00624 | 0.00622 | 0.00622 | 0.00622 | 0.00622 | 0.00622 | 0.00623 | 0.00624 | 0.00623 | 0.00621 | 0.0062 | 0.00619 | 0.00619 | 0.0062 | 0.00621 | 0.00622 | 0.00623 | 0.00624 | 0.00624 | 0.00624 | 0.00623 | 0.00621 | 0.00619 | 0.00618 | 0.00616 | 0.00615 | 0.00614 | 0.00613 | 0.00612 | 0.00611 | 0.00611 | 0.00611 | 0.0061 | 0.00608 | 0.00607 | 0.00605 | 0.00605 | 0.00604 | 0.00605 | 0.00606 | 0.00609 | 0.00612 | 0.00615 | 0.00616 | 0.00617 | 0.00616 | 0.00616 | 0.00615 | 0.00614 | 0.00613 | 0.00612 | 0.00611 | 0.0061 | 0.00609 | 0.00608 | 0.00607 | 0.00605 | 0.00604 | 0.00604 | 0.00605 | 0.00606 | 0.00607 | 0.00609 | 0.0061 | 0.00611 | 0.00611 | 0.00611 | 0.00611 | 0.00611 | 0.00611 | 0.00612 | 0.00613 | 0.00613 | 0.00613 | 0.00613 | 0.00613 | 0.00613 | 0.00612 | 0.00611 | 0.0061 | 0.00609 | 0.00608 | 0.00608 | 0.00608 | 0.00608 | 0.00609 | 0.00609 | 0.00609 | 0.00608 | 0.00608 | 0.00606 | 0.00604 | 0.00601 | 0.00598 | 0.00596 | 0.00596 | 0.00596 | 0.00597 | 0.00599 | 0.006 | 0.00602 | 0.00604 | 0.00606 | 0.00607 | 0.00608 | 0.00609 | 0.00609 | 0.00608 | 0.00608 | 0.00607 | 0.00606 | 0.00604 | 0.00602 | 0.00601 | 0.006 | 0.00601 | 0.00604 | 0.00605 | 0.00606 | 0.00606 | 0.00606 | 0.00605 | 0.00604 | 0.00602 | 0.006 | 0.00598 | 0.00597 | 0.00596 | 0.00596 | 0.00595 | 0.00595 | 0.00595 | 0.00595 | 0.00594 | 0.00594 | 0.00594 | 0.00594 | 0.00595 | 0.00596 | 0.00596 | 0.00595 | 0.00595 | 0.00595 | 0.00595 | 0.00594 | 0.00593 | 0.00591 | 0.0059 | 0.0059 | 0.0059 | 0.00589 | 0.00587 | 0.00585 | 0.00583 | 0.00582 | 0.00583 | 0.00584 | 0.00587 | 0.00589 | 0.00592 | 0.00593 | 0.00595 | 0.00595 | 0.00595 | 0.00595 | 0.00594 | 0.00593 | 0.00592 | 0.00591 | 0.00592 | 0.00592 | 0.00593 | 0.00594 | 0.00596 | 0.00597 | 0.00599 | 0.00599 | 0.00597 | 0.00594 | 0.00591 | 0.00589 | 0.00589 | 0.00589 | 0.0059 | 0.00591 | 0.00593 | 0.00594 | 0.00594 | 0.00593 | 0.00591 | 0.00589 | 0.00587 | 0.00586 | 0.00586 | 0.00588 | 0.00591 | 0.00593 | 0.00594 | 0.00595 | 0.00594 | 0.00593 | 0.00591 | 0.00587 | 0.00584 | 0.00582 | 0.00581 | 0.00581 | 0.00582 | 0.00582 | 0.00584 | 0.00586 | 0.00589 | 0.00592 | 0.00593 | 0.00593 | 0.00592 | 0.00589 | 0.00585 | 0.00581 | 0.00576 | 0.00573 | 0.00571 | 0.00572 | 0.00574 | 0.00576 | 0.00579 | 0.00581 | 0.00582 | 0.00583 | 0.00582 | 0.00582 | 0.0058 | 0.00579 | 0.00579 | 0.00579 | 0.00579 | 0.00579 | 0.00578 | 0.00577 | 0.00575 | 0.00574 | 0.00572 | 0.00568 | 0.00564 | 0.00563 | 0.00565 | 0.0057 | 0.00578 | 0.00586 | 0.00594 | 0.00601 | 0.00607 | 0.00609 | 0.00608 | 0.00603 | 0.00597 | 0.0059 | 0.00583 | 0.00576 | 0.00568 | 0.00559 | 0.00549 | 0.00537 | 0.00523 | 0.00507 | 0.00489 | 0.00468 | 0.00444 | 0.00418 | 0.00389 | 0.00359 | 0.00329 | 0.003 | 0.00275 | 0.00253 | 0.00238 | 0.00228 | 0.00225 | 0.00229 | 0.00238 | 0.0025 | 0.00265 | 0.00282 | 0.00298 | 0.00314 | 0.0033 | 0.00346 | 0.00362 | 0.0038 | 0.00399 | 0.00416 | 0.0043 | 0.00443 | 0.00456 | 0.00469 | 0.00482 | 0.00494 | 0.00503 | 0.0051 | 0.00514 | 0.00515 | 0.00513 | 0.00507 | 0.00498 | 0.00489 | 0.00483 | 0.0048 | 0.00477 | 0.00473 | 0.00464 | 0.0045 | 0.00427 | 0.00392 | 0.0034 | 0.00273 | 0.00199 | 0.00133 | 0.00085 | 0.00064 | 0.00069 | 0.001 | 0.0015 | 0.00213 | 0.0028 | 0.00342 | 0.00392 | 0.00426 | 0.00451 | 0.00471 | 0.0049 | 0.00507 | 0.00518 | 0.00524 | 0.00523 | 0.00519 | 0.00512 | 0.00501 | 0.00489 | 0.00472 | 0.00454 | 0.00433 | 0.00407 | 0.00378 | 0.00347 | 0.00319 | 0.00296 | 0.00275 | 0.00258 | 0.00246 | 0.0024 | 0.00242 | 0.00245 | 0.00245 | 0.00242 | 0.00238 | 0.00235 | 0.00233 | 0.00228 | 0.00222 | 0.00217 | 0.00214 | 0.00215 | 0.00219 | 0.00221 | 0.00222 | 0.00221 | 0.00218 | 0.00215 | 0.00209 | 0.00199 | 0.0019 | 0.00181 | 0.00174 | 0.00172 | 0.00171 | 0.00174 | 0.00182 | 0.00191 | 0.002 | 0.00212 | 0.00222 | 0.00234 | 0.00247 | 0.0026 | 0.00272 | 0.00285 | 0.00296 | 0.00306 | 0.00318 | 0.00329 | 0.0034 | 0.00351 | 0.00362 | 0.00372 | 0.00382 | 0.00392 | 0.00402 | 0.00413 | 0.00422 | 0.0043 | 0.00438 | 0.00447 | 0.00455 | 0.00466 | 0.00477 | 0.00488 | 0.005 | 0.00512 | 0.00522 | 0.0053 | 0.00535 | 0.00538 | 0.00538 | 0.00536 | 0.00533 | 0.00531 | 0.0053 | 0.00531 | 0.00534 | 0.00537 | 0.0054 | 0.00545 | 0.0055 | 0.00554 | 0.00556 | 0.00555 | 0.00552 | 0.00548 | 0.00545 | 0.00542 | 0.00539 | 0.00536 | 0.00532 | 0.0053 | 0.00528 | 0.00524 | 0.00519 | 0.00512 | 0.00505 | 0.00499 | 0.00497 | 0.00497 | 0.00499 | 0.00501 | 0.00505 | 0.00509 | 0.00513 | 0.00513 | 0.00509 | 0.00501 | 0.00493 | 0.00484 | 0.00476 | 0.00471 | 0.00468 | 0.00466 | 0.00466 | 0.00466 | 0.00466 | 0.00464 | 0.00462 | 0.0046 | 0.00459 | 0.0046 | 0.00462 | 0.00467 | 0.00473 | 0.00479 | 0.00483 | 0.00487 | 0.00489 | 0.0049 | 0.00492 | 0.00494 | 0.00496 | 0.00497 | 0.00499 | 0.005 | 0.00499 | 0.00496 | 0.0049 | 0.00483 | 0.00476 | 0.00469 | 0.00462 | 0.00456 | 0.00452 | 0.00451 | 0.0045 | 0.00449 | 0.00448 | 0.00449 | 0.00451 | 0.00454 | 0.00457 | 0.00457 | 0.00456 | 0.00455 | 0.00453 | 0.00452 | 0.0045 | 0.00447 | 0.00445 | 0.00444 | 0.00445 | 0.00444 | 0.00442 | 0.00438 | 0.00435 | 0.00434 | 0.00436 | 0.0044 | 0.00445 | 0.0045 | 0.00452 | 0.00454 | 0.00455 | 0.00454 | 0.00449 | 0.00443 | 0.00437 | 0.00432 | 0.0043 | 0.00429 | 0.0043 | 0.00431 | 0.00433 | 0.00434 | 0.00435 | 0.00434 | 0.00433 | 0.00432 | 0.00431 | 0.00431 | 0.00432 | 0.00435 | 0.00439 | 0.00442 | 0.00443 | 0.00443 | 0.00441 | 0.00439 | 0.00438 | 0.00437 | 0.00437 | 0.0044 | 0.00444 | 0.00448 | 0.00448 | 0.00442 | 0.00431 | 0.00419 | 0.00406 | 0.00394 | 0.00384 | 0.00379 | 0.0038 | 0.00386 | 0.00394 | 0.00401 | 0.00404 | 0.00404 | 0.00403 | 0.00403 | 0.00404 | 0.00404 | 0.00403 | 0.00401 | 0.00399 | 0.00397 | 0.00393 | 0.00389 | 0.00386 | 0.00385 | 0.00388 | 0.00393 | 0.00403 | 0.00418 | 0.00438 | 0.00458 | 0.00469 | 0.00465 | 0.00442 | 0.00403 | 0.00354 | 0.00302 | 0.00255 | 0.00222 | 0.00208 | 0.00216 | 0.0024 | 0.00269 | 0.00295 | 0.00314 | 0.00325 | 0.00329 | 0.00328 | 0.00324 | 0.0032 | 0.00319 | 0.0032 | 0.00321 | 0.00319 | 0.00315 | 0.00311 | 0.00309 | 0.0031 | 0.00313 | 0.00316 | 0.0032 | 0.00325 | 0.00329 | 0.00333 | 0.00334 | 0.00333 | 0.00329 | 0.00322 | 0.00314 | 0.00307 | 0.00301 | 0.00298 | 0.00297 | 0.00297 | 0.00301 | 0.00306 | 0.00313 | 0.0032 | 0.00325 | 0.00327 | 0.00328 | 0.00331 | 0.00336 | 0.00342 | 0.00348 | 0.00354 | 0.00361 | 0.00367 | 0.00371 | 0.00373 | 0.00374 | 0.00373 | 0.00372 | 0.00374 | 0.00377 | 0.00381 | 0.00385 | 0.00389 | 0.00392 | 0.00392 | 0.0039 | 0.00388 | 0.00386 | 0.00384 | 0.00381 | 0.00378 | 0.00376 | 0.00373 | 0.0037 | 0.00368 | 0.00367 | 0.00366 | 0.00364 | 0.00363 | 0.00361 | 0.0036 | 0.0036 | 0.0036 | 0.00361 | 0.0036 | 0.00359 | 0.00359 | 0.00359 | 0.00359 | 0.00358 | 0.00356 | 0.00353 | 0.00352 | 0.00351 | 0.0035 | 0.00348 | 0.00345 | 0.00341 | 0.00339 | 0.00339 | 0.00341 | 0.00344 | 0.00349 | 0.00355 | 0.00361 | 0.00364 | 0.00365 | 0.00363 | 0.00359 | 0.00355 | 0.00351 | 0.00348 | 0.00345 | 0.00343 | 0.00341 | 0.00338 | 0.00333 | 0.00328 | 0.00322 | 0.00316 | 0.00313 | 0.00312 | 0.00313 | 0.00317 | 0.00322 | 0.00327 | 0.0033 | 0.00329 | 0.00323 | 0.00316 | 0.00307 | 0.003 | 0.00294 | 0.00291 | 0.00291 | 0.00293 | 0.00298 | 0.00302 | 0.00305 | 0.00305 | 0.00304 | 0.00303 | 0.00302 | 0.003 | 0.00296 | 0.00294 | 0.00295 | 0.00302 | 0.00312 | 0.00321 | 0.00325 | 0.00325 | 0.00322 | 0.00316 | 0.00307 | 0.00294 | 0.0028 | 0.00269 | 0.00264 | 0.00264 | 0.00264 | 0.0026 | 0.00255 | 0.00251 | 0.00251 | 0.00254 | 0.00259 | 0.00263 | 0.00266 | 0.00269 | 0.00271 | 0.0027 | 0.00265 | 0.00258 | 0.00249 | 0.00242 | 0.00236 | 0.00232 | 0.00228 | 0.00224 | 0.00217 | 0.00209 | 0.00201 | 0.00194 | 0.00188 | 0.00182 | 0.00178 | 0.00177 | 0.00182 | 0.00191 | 0.00201 | 0.00207 | 0.00204 | 0.00194 | 0.0018 | 0.00164 | 0.00148 | 0.00134 | 0.00126 | 0.00126 | 0.00132 | 0.00143 | 0.00156 | 0.0017 | 0.00182 | 0.00194 | 0.00204 | 0.00211 | 0.00214 | 0.00215 | 0.00212 | 0.00206 | 0.00197 | 0.00188 | 0.0018 | 0.00175 | 0.00173 | 0.00174 | 0.00177 | 0.0018 | 0.00182 | 0.00183 | 0.00185 | 0.00188 | 0.00193 | 0.00202 | 0.00212 | 0.00222 | 0.00229 | 0.0023 | 0.00222 | 0.0021 | 0.00195 | 0.00181 | 0.00168 | 0.00157 | 0.00153 | 0.00156 | 0.00167 | 0.00181 | 0.00195 | 0.00204 | 0.00209 | 0.00213 | 0.00217 | 0.00219 | 0.00222 | 0.00224 | 0.00226 | 0.00225 | 0.00222 | 0.00214 | 0.00204 | 0.00192 | 0.00179 | 0.00166 | 0.00154 | 0.00145 | 0.0014 | 0.00138 | 0.00137 | 0.00135 | 0.0013 | 0.00123 | 0.00114 | 0.00105 | 0.00099 | 0.00097 | 0.001 | 0.00105 | 0.00111 | 0.00117 | 0.00123 | 0.00129 | 0.00132 | 0.00132 | 0.00127 | 0.00122 | 0.00121 | 0.00123 | 0.00129 | 0.00135 | 0.0014 | 0.00145 | 0.00149 | 0.00154 | 0.00159 | 0.00164 | 0.00167 | 0.00167 | 0.00167 | 0.00166 | 0.00166 | 0.00165 | 0.00163 | 0.00162 | 0.00164 | 0.00167 | 0.00167 | 0.00162 | 0.00152 | 0.00141 | 0.00132 | 0.00127 | 0.00128 | 0.00133 | 0.00142 | 0.00155 | 0.00169 | 0.00181 | 0.00189 | 0.00191 | 0.00191 | 0.00191 | 0.00192 | 0.00195 | 0.00198 | 0.00201 | 0.00202 | 0.00201 | 0.002 | 0.00199 | 0.00198 | 0.00198 | 0.00196 | 0.00191 | 0.00181 | 0.00166 | 0.00151 | 0.00138 | 0.00129 | 0.00127 | 0.0013 | 0.00136 | 0.00146 | 0.00159 | 0.00172 | 0.00181 | 0.00186 | 0.00187 | 0.00189 | 0.00192 | 0.00195 | 0.00197 | 0.00194 | 0.00187 | 0.00177 | 0.00165 | 0.00155 | 0.00147 | 0.00143 | 0.00144 | 0.0015 | 0.00159 | 0.00169 | 0.00177 | 0.00182 | 0.00185 | 0.00184 | 0.00183 | 0.00181 | 0.00179 | 0.00178 | 0.00178 | 0.00176 | 0.00172 | 0.00166 | 0.00158 | 0.00152 | 0.00149 | 0.0015 | 0.00152 | 0.00154 | 0.00155 | 0.00156 | 0.00157 | 0.00158 | 0.00158 | 0.00159 | 0.0016 | 0.00163 | 0.00166 | 0.00169 | 0.00171 | 0.00171 | 0.0017 | 0.00168 | 0.00166 | 0.00164 | 0.00161 | 0.00158 | 0.00155 | 0.00153 | 0.00151 | 0.00152 | 0.00156 | 0.00161 | 0.00166 | 0.00168 | 0.00166 | 0.0016 | 0.0015 | 0.00137 | 0.00122 | 0.00108 | 0.00098 | 0.00092 | 0.00092 | 0.00097 | 0.00107 | 0.00118 | 0.00129 | 0.00138 | 0.00142 | 0.00141 | 0.00138 | 0.00133 | 0.00128 | 0.00125 | 0.00125 | 0.00129 | 0.00135 | 0.00142 | 0.00149 | 0.00155 | 0.00159 | 0.00161 | 0.00163 | 0.00162 | 0.00158 | 0.00151 | 0.00139 | 0.00123 | 0.00106 | 0.0009 | 0.00076 | 0.00065 | 0.00057 | 0.00053 | 0.00054 | 0.00058 | 0.00065 | 0.00074 | 0.00085 | 0.00096 | 0.00107 | 0.00117 | 0.00124 | 0.00129 | 0.0013 | 0.00128 | 0.00124 | 0.00121 | 0.0012 | 0.00123 | 0.00128 | 0.00134 | 0.0014 | 0.00144 | 0.00147 | 0.00149 | 0.00148 | 0.00145 | 0.00137 | 0.00127 | 0.00117 | 0.00108 | 0.00101 | 0.00097 | 0.00097 | 0.00101 | 0.00108 | 0.00116 | 0.00122 | 0.00125 | 0.00124 | 0.00122 | 0.00119 | 0.00117 | 0.00116 | 0.00115 | 0.00115 | 0.00114 | 0.00114 | 0.00112 | 0.0011 | 0.00106 | 0.00104 | 0.00103 | 0.00106 | 0.00111 | 0.00118 | 0.00125 | 0.00129 | 0.00129 | 0.00123 | 0.00114 | 0.00103 | 0.00094 | 0.0009 | 0.00091 | 0.00097 | 0.00105 | 0.00113 | 0.00118 | 0.0012 | 0.0012 | 0.00118 | 0.00116 | 0.00117 | 0.00119 | 0.00121 | 0.00123 | 0.00124 | 0.00124 | 0.00122 | 0.00121 | 0.00121 | 0.00123 | 0.00125 | 0.00126 | 0.00126 | 0.00124 | 0.0012 | 0.00117 | 0.00114 | 0.00113 | 0.00112 | 0.00112 | 0.00111 | 0.00109 | 0.00107 | 0.00106 | 0.00108 | 0.00115 | 0.00129 | 0.0015 | 0.00174 | 0.00198 | 0.00218 | 0.00231 | 0.00233 | 0.00223 | 0.002 | 0.0017 | 0.00139 | 0.00114 | 0.00099 | 0.00097 | 0.00106 | 0.00121 | 0.00137 | 0.00151 | 0.00158 | 0.00158 | 0.00152 | 0.0014 | 0.00127 | 0.00114 | 0.00105 | 0.001 | 0.001 | 0.00105 | 0.00111 | 0.00117 | 0.0012 | 0.00116 | 0.00105 | 0.00087 | 0.00066 | 0.00045 | 0.00027 | 0.00016 | 0.00014 | 0.00018 | 0.00026 | 0.00033 | 0.00037 | 0.00039 | 0.00043 | 0.00053 | 0.0007 | 0.00095 | 0.00125 | 0.00155 | 0.00183 | 0.00206 | 0.00223 | 0.00233 | 0.00237 | 0.00235 | 0.00229 | 0.00219 | 0.00206 | 0.00188 | 0.00166 | 0.00141 | 0.00116 | 0.00098 | 0.0009 | 0.00093 | 0.00105 | 0.00121 | 0.00138 | 0.00152 | 0.0016 | 0.00163 | 0.0016 | 0.00154 | 0.00149 | 0.00148 | 0.00153 | 0.00163 | 0.00175 | 0.00184 | 0.00187 | 0.00182 | 0.0017 | 0.00151 | 0.00131 | 0.00113 | 0.00102 | 0.00098 | 0.00103 | 0.00113 | 0.00126 | 0.00141 | 0.00157 | 0.00172 | 0.00186 | 0.00198 | 0.00209 | 0.00216 | 0.00219 | 0.00221 | 0.00221 | 0.00223 | 0.00226 | 0.00232 | 0.00239 | 0.00249 | 0.0026 | 0.00271 | 0.0028 | 0.00286 | 0.00287 | 0.00286 | 0.00284 | 0.00282 | 0.0028 | 0.00277 | 0.00273 | 0.00265 | 0.00255 | 0.00242 | 0.00228 | 0.00217 | 0.00215 | 0.00224 | 0.00245 | 0.00274 | 0.00305 | 0.00331 | 0.00346 | 0.00346 | 0.00328 | 0.00296 | 0.00259 | 0.00228 | 0.00211 | 0.00212 | 0.0023 | 0.00259 | 0.00293 | 0.00327 | 0.00356 | 0.00377 | 0.00391 | 0.00401 | 0.00409 | 0.00418 | 0.00427 | 0.00434 | 0.00437 | 0.00436 | 0.00432 | 0.00427 | 0.00423 | 0.00423 | 0.00429 | 0.00442 | 0.00459 | 0.00475 | 0.00486 | 0.00492 | 0.00493 | 0.00488 | 0.00481 | 0.00474 | 0.0047 | 0.00473 | 0.00485 | 0.00508 | 0.00541 | 0.00578 | 0.00614 | 0.00644 | 0.00665 | 0.00675 | 0.00675 | 0.00669 | 0.0066 | 0.00652 | 0.00648 | 0.00648 | 0.0065 | 0.00651 | 0.00647 | 0.00636 | 0.0062 | 0.006 | 0.00581 | 0.00565 | 0.00555 | 0.00553 | 0.0056 | 0.00577 | 0.00603 | 0.00635 | 0.00666 | 0.00692 | 0.00707 | 0.00709 | 0.00698 | 0.00677 | 0.0065 | 0.00622 | 0.006 | 0.00586 | 0.00582 | 0.00584 | 0.00589 | 0.00593 | 0.00597 | 0.006 | 0.00602 | 0.006 | 0.00594 | 0.00584 | 0.00571 | 0.00557 | 0.00545 | 0.00538 | 0.00541 | 0.00553 | 0.00573 | 0.00595 | 0.00615 | 0.00625 | 0.00623 | 0.00609 | 0.00586 | 0.00556 | 0.00527 | 0.00503 | 0.00485 | 0.00475 | 0.00468 | 0.00464 | 0.00461 | 0.00457 | 0.00455 | 0.00452 | 0.0045 | 0.00448 | 0.00446 | 0.00445 | 0.00444 | 0.00443 | 0.00444 | 0.00445 | 0.00447 | 0.00449 | 0.00452 | 0.00453 | 0.00453 | 0.00452 | 0.00449 | 0.00446 | 0.00442 | 0.00439 | 0.00437 | 0.00435 | 0.00433 | 0.00432 | 0.00431 | 0.0043 | 0.00429 | 0.00428 | 0.00426 | 0.00424 | 0.0042 | 0.00415 | 0.00409 | 0.00403 | 0.00397 | 0.00392 | 0.00389 | 0.00389 | 0.00395 | 0.00407 | 0.00424 | 0.00443 | 0.00459 | 0.00469 | 0.00471 | 0.00464 | 0.0045 | 0.00433 | 0.00416 | 0.00403 | 0.00395 | 0.00391 | 0.00389 | 0.00387 | 0.00381 | 0.00373 | 0.00361 | 0.00348 | 0.00335 | 0.00325 | 0.0032 | 0.00321 | 0.00329 | 0.00347 | 0.00372 | 0.00401 | 0.00426 | 0.00443 | 0.00446 | 0.00434 | 0.00408 | 0.00371 | 0.00329 | 0.00289 | 0.00254 | 0.00227 | 0.00205 | 0.00186 | 0.00169 | 0.00158 | 0.00152 | 0.00152 | 0.00154 | 0.00154 | 0.00149 | 0.0014 | 0.0013 | 0.00123 | 0.00128 | 0.00152 | 0.00198 | 0.00262 | 0.00335 | 0.00401 | 0.00448 | 0.00467 | 0.00457 | 0.00422 | 0.00373 | 0.00321 | 0.00273 | 0.00237 | 0.00212 | 0.00197 | 0.0019 | 0.00189 | 0.00191 | 0.00192 | 0.00191 | 0.00188 | 0.00182 | 0.00175 | 0.00168 | 0.00164 | 0.00167 | 0.00178 | 0.00196 | 0.00217 | 0.00237 | 0.00252 | 0.00262 | 0.00266 | 0.00261 | 0.00246 | 0.00223 | 0.00199 | 0.00178 | 0.00165 | 0.00158 | 0.00156 | 0.00158 | 0.00163 | 0.00166 | 0.00161 | 0.00143 | 0.00111 | 0.00073 | 0.00044 | 0.00036 | 0.00057 | 0.00103 | 0.00168 | 0.00239 | 0.00306 | 0.00359 | 0.00391 | 0.00402 | 0.00396 | 0.00383 | 0.00373 | 0.00372 | 0.0038 | 0.00391 | 0.00404 | 0.00414 | 0.00422 | 0.00426 | 0.00429 | 0.0043 | 0.00426 | 0.00415 | 0.00395 | 0.00369 | 0.00341 | 0.00316 | 0.003 | 0.00295 | 0.00304 | 0.00328 | 0.00363 | 0.00404 | 0.00443 | 0.00475 | 0.00498 | 0.00515 | 0.00531 | 0.00546 | 0.0056 | 0.00573 | 0.00585 | 0.00594 | 0.006 | 0.00604 | 0.00605 | 0.00603 | 0.00601 | 0.00601 | 0.00607 | 0.0062 | 0.0064 | 0.00666 | 0.00696 | 0.00727 | 0.0076 | 0.00792 | 0.00823 | 0.00849 | 0.0087 | 0.00887 | 0.00899 | 0.00909 | 0.00918 | 0.00925 | 0.00932 | 0.00938 | 0.00942 | 0.00943 | 0.00937 | 0.00925 | 0.0091 | 0.00897 | 0.0089 | 0.0089 | 0.009 | 0.0092 | 0.00949 | 0.00984 | 0.01021 | 0.01053 | 0.01075 | 0.01086 | 0.01089 | 0.01087 | 0.01083 | 0.01078 | 0.01074 | 0.01073 | 0.01077 | 0.01086 | 0.01098 | 0.01112 | 0.01126 | 0.0114 | 0.01151 | 0.01159 | 0.0116 | 0.01156 | 0.01148 | 0.01139 | 0.01133 | 0.01131 | 0.01135 | 0.01148 | 0.0117 | 0.01198 | 0.01229 | 0.01257 | 0.0128 | 0.01301 | 0.01319 | 0.01336 | 0.0135 | 0.0136 | 0.01366 | 0.0137 | 0.01375 | 0.01381 | 0.0139 | 0.01399 | 0.01405 | 0.01406 | 0.01398 | 0.01382 | 0.01361 | 0.01338 | 0.01322 | 0.01317 | 0.01328 | 0.01355 | 0.01392 | 0.01433 | 0.01472 | 0.01502 | 0.01525 | 0.01541 | 0.01554 | 0.01567 | 0.0158 | 0.01593 | 0.01601 | 0.01604 | 0.016 | 0.01591 | 0.01579 | 0.01566 | 0.01554 | 0.0154 | 0.01523 | 0.015 | 0.01468 | 0.01428 | 0.01384 | 0.01344 | 0.01316 | 0.01309 | 0.01324 | 0.01358 | 0.01404 | 0.0145 | 0.01486 | 0.01505 | 0.01504 | 0.01482 | 0.01445 | 0.01397 | 0.0135 | 0.01313 | 0.01294 | 0.01293 | 0.01309 | 0.01339 | 0.01378 | 0.01421 | 0.01464 | 0.01499 | 0.01523 | 0.01535 | 0.01537 | 0.01535 | 0.01533 | 0.01532 | 0.01531 | 0.01527 | 0.0152 | 0.01511 | 0.01502 | 0.01495 | 0.01491 | 0.0149 | 0.01492 | 0.01494 | 0.01497 | 0.01499 | 0.01499 | 0.01496 | 0.01488 | 0.01476 | 0.01457 | 0.01429 | 0.01391 | 0.01346 | 0.01299 | 0.01256 | 0.01221 | 0.012 | 0.01193 | 0.01198 | 0.01211 | 0.01225 | 0.01231 | 0.01227 | 0.01215 | 0.01198 | 0.01181 | 0.01165 | 0.0115 | 0.01137 | 0.01125 | 0.01113 | 0.01102 | 0.0109 | 0.01079 | 0.01068 | 0.01058 | 0.01053 | 0.01051 | 0.01055 | 0.01063 | 0.0107 | 0.01069 | 0.01052 | 0.0102 | 0.0098 | 0.00938 | 0.00904 | 0.00883 | 0.0088 | 0.00898 | 0.00937 | 0.00991 | 0.01048 | 0.01098 | 0.01131 | 0.01149 | 0.01155 | 0.01152 | 0.01143 | 0.01131 | 0.01118 | 0.01106 | 0.01096 | 0.0109 | 0.01087 | 0.01087 | 0.01091 | 0.01098 | 0.01107 | 0.01117 | 0.01126 | 0.01133 | 0.01138 | 0.0114 | 0.01143 | 0.01146 | 0.01152 | 0.01161 | 0.01171 | 0.0118 | 0.01186 | 0.01187 | 0.01186 | 0.01183 | 0.01179 | 0.01174 | 0.01166 | 0.01158 | 0.01147 | 0.01134 | 0.01117 | 0.01095 | 0.0107 | 0.01043 | 0.01017 | 0.00992 | 0.00968 | 0.00945 | 0.0092 | 0.00894 | 0.00869 | 0.00845 | 0.0082 | 0.00795 | 0.00772 | 0.0075 | 0.00731 | 0.00714 | 0.00701 | 0.0069 | 0.00681 | 0.00674 | 0.00666 | 0.00657 | 0.00645 | 0.00631 | 0.00616 | 0.00603 | 0.00595 | 0.00593 | 0.00597 | 0.00605 | 0.00617 | 0.00631 | 0.00647 | 0.00661 | 0.00671 | 0.00678 | 0.00681 | 0.00683 | 0.00683 | 0.00682 | 0.0068 | 0.00677 | 0.00675 | 0.00673 | 0.00671 | 0.00668 | 0.00664 | 0.00659 | 0.00653 | 0.00648 | 0.00645 | 0.00644 | 0.00646 | 0.00651 | 0.00659 | 0.0067 | 0.00682 | 0.00696 | 0.0071 | 0.00723 | 0.00735 | 0.00746 | 0.00756 | 0.00764 | 0.00772 | 0.00778 | 0.00784 | 0.00789 | 0.00794 | 0.00798 | 0.00803 | 0.00807 | 0.00811 | 0.00813 | 0.00814 | 0.00817 | 0.00821 | 0.00827 | 0.00833 | 0.00836 | 0.00835 | 0.0083 | 0.00821 | 0.00807 | 0.00787 | 0.00764 | 0.00743 | 0.00733 | 0.00735 | 0.00744 | 0.00753 | 0.00754 | 0.00748 | 0.00735 | 0.00715 | 0.00691 | 0.00665 | 0.00641 | 0.00626 | 0.00623 | 0.00631 | 0.00643 | 0.00653 | 0.00659 | 0.0066 | 0.00657 | 0.00652 | 0.00644 | 0.00634 | 0.0062 | 0.00605 | 0.00586 | 0.00567 | 0.00546 | 0.00526 | 0.00506 | 0.00485 | 0.00464 | 0.00442 | 0.00421 | 0.00401 | 0.0038 | 0.00358 | 0.00337 | 0.00316 | 0.00297 | 0.00278 | 0.00261 | 0.00245 | 0.00229 | 0.00216 | 0.00205 | 0.00199 | 0.00199 | 0.00203 | 0.00211 | 0.00224 | 0.00239 | 0.00256 | 0.00273 | 0.00288 | 0.003 | 0.00309 | 0.00315 | 0.00318 | 0.00318 | 0.00316 | 0.00312 | 0.00305 | 0.00297 | 0.00288 | 0.00276 | 0.00262 | 0.00246 | 0.00229 | 0.0021 | 0.00191 | 0.0017 | 0.0015 | 0.00129 | 0.00109 | 0.0009 | 0.00071 | 0.00054 | 0.00039 | 0.00025 | 0.00015 | 8e-05 | 3e-05 | 2e-05 | 3e-05 | 6e-05 | 0.00012 | 0.0002 | 0.0003 | 0.00041 | 0.00054 | 0.00068 | 0.00083 | 0.001 | 0.00119 | 0.00141 | 0.00166 | 0.00194 | 0.00228 | 0.00268 | 0.00312 | 0.00362 | 0.00416 | 0.00474 | 0.00537 | 0.00602 | 0.00671 | 0.00742 | 0.00816 | 0.00892 | 0.00968 | 0.01043 | 0.01116 | 0.01184 | 0.01246 | 0.01299 | 0.01343 | 0.01377 | 0.01403 | 0.01421 | 0.0143 | 0.01432 | 0.01427 | 0.01417 | 0.01403 | 0.01384 | 0.01362 | 0.01338 | 0.01312 | 0.01285 | 0.01257 | 0.0123 | 0.01202 | 0.01174 | 0.01147 | 0.01119 | 0.0109 | 0.01061 | 0.01031 | 0.01002 | 0.00971 | 0.00941 | 0.00911 | 0.00881 | 0.00852 | 0.00825 | 0.00802 | 0.00781 | 0.00765 | 0.00753 | 0.00746 | 0.00746 | 0.00752 | 0.00764 | 0.00781 | 0.00802 | 0.00827 | 0.00855 | 0.00885 | 0.00918 | 0.00953 | 0.00989 | 0.01029 | 0.01073 | 0.0112 | 0.01171 | 0.01224 | 0.01279 | 0.01335 | 0.0139 | 0.01444 | 0.01496 | 0.01547 | 0.01595 | 0.01644 | 0.01692 | 0.01743 | 0.01797 | 0.01855 | 0.01919 | 0.0199 | 0.02067 | 0.02149 | 0.02235 | 0.02322 | 0.02406 | 0.02485 | 0.02557 | 0.02622 | 0.02677 | 0.02725 | 0.02767 | 0.02805 | 0.02838 | 0.02869 | 0.02897 | 0.02923 | 0.02946 | 0.02965 | 0.02979 | 0.02986 | 0.02983 | 0.02971 | 0.02951 | 0.02925 | 0.02895 | 0.02863 | 0.02832 | 0.02804 | 0.0278 | 0.02761 | 0.02747 | 0.02739 | 0.02741 | 0.02753 | 0.02776 | 0.02807 | 0.02846 | 0.02888 | 0.02932 | 0.02976 | 0.03018 | 0.03057 | 0.03095 | 0.03135 | 0.0318 | 0.03231 | 0.03289 | 0.03352 | 0.03421 | 0.03495 | 0.03573 | 0.03654 | 0.03734 | 0.03812 | 0.03885 | 0.03954 | 0.04015 | 0.04068 | 0.04112 | 0.04147 | 0.04173 | 0.0419 | 0.04201 | 0.04219 | 0.04255 | 0.04322 | 0.04421 | 0.04542 | 0.04673 | 0.04799 | 0.04911 | 0.05001 | 0.05065 | 0.05104 | 0.05128 | 0.05152 | 0.05198 | 0.05277 | 0.05384 | 0.05504 | 0.05623 | 0.05729 | 0.05816 | 0.05882 | 0.05927 | 0.05952 | 0.05961 | 0.05961 | 0.05959 | 0.05958 | 0.05955 | 0.05947 | 0.0593 | 0.05904 | 0.05871 | 0.05833 | 0.0579 | 0.05745 | 0.05697 | 0.05648 | 0.05598 | 0.05549 | 0.05502 | 0.05459 | 0.05425 | 0.05406 | 0.05403 | 0.05416 | 0.05437 | 0.0546 | 0.05481 | 0.05497 | 0.05505 | 0.05505 | 0.05495 | 0.05473 | 0.05444 | 0.05414 | 0.05394 | 0.05391 | 0.05404 | 0.05423 | 0.05438 | 0.05442 | 0.05428 | 0.05397 | 0.05346 | 0.05276 | 0.05192 | 0.05104 | 0.05027 | 0.04968 | 0.04926 | 0.04894 | 0.04862 | 0.0483 | 0.04797 | 0.04763 | 0.04729 | 0.04694 | 0.0466 | 0.04625 | 0.04591 | 0.04556 | 0.04521 | 0.04486 | 0.0445 | 0.04414 | 0.04378 | 0.04342 | 0.04307 | 0.04275 | 0.04245 | 0.04217 | 0.04191 | 0.04166 | 0.04141 | 0.04117 | 0.04093 | 0.04069 | 0.04044 | 0.0402 | 0.03995 | 0.03969 | 0.03944 | 0.03919 | 0.03894 | 0.03869 | 0.03846 | 0.03825 | 0.03806 | 0.03789 | 0.03773 | 0.03757 | 0.03743 | 0.03729 | 0.03717 | 0.03706 | 0.03696 | 0.03687 | 0.03678 | 0.03668 | 0.03656 | 0.03638 | 0.03614 | 0.03581 | 0.03538 | 0.03486 | 0.03427 | 0.0336 | 0.03288 | 0.03214 | 0.0314 | 0.03066 | 0.02994 | 0.02926 | 0.02861 | 0.028 | 0.02744 | 0.02691 | 0.02642 | 0.02596 | 0.02552 | 0.0251 | 0.02468 | 0.02426 | 0.02386 | 0.02347 | 0.0231 | 0.02273 | 0.02238 | 0.02203 | 0.02167 | 0.02131 | 0.02093 | 0.02054 | 0.02014 | 0.01973 | 0.01931 | 0.0189 | 0.01848 | 0.01808 | 0.01768 | 0.01728 | 0.01688 | 0.0165 | 0.01612 | 0.01575 | 0.01538 | 0.01501 | 0.01465 | 0.0143 | 0.01396 | 0.01362 | 0.01329 | 0.01297 | 0.01266 | 0.01237 | 0.01209 | 0.01182 | 0.01155 | 0.01128 | 0.01102 | 0.01076 | 0.01051 | 0.01028 | 0.01005 | 0.00985 | 0.00966 | 0.00949 | 0.00932 | 0.00915 | 0.00899 | 0.00883 | 0.00868 | 0.00853 | 0.00838 | 0.00823 | 0.00809 | 0.00795 | 0.00781 | 0.00767 | 0.00753 | 0.0074 | 0.00727 | 0.00716 | 0.00705 | 0.00693 | 0.00681 | 0.00668 | 0.00657 | 0.00645 | 0.00634 | 0.00624 | 0.00615 | 0.00607 | 0.00601 | 0.00596 | 0.00592 | 0.00591 | 0.00591 | 0.00594 | 0.006 | 0.00607 | 0.00615 | 0.00624 | 0.00633 | 0.00642 | 0.00651 | 0.00662 | 0.00674 | 0.00689 | 0.00707 | 0.00728 | 0.00753 | 0.00779 | 0.00806 | 0.00834 | 0.0086 | 0.00886 | 0.0091 | 0.00932 | 0.00952 | 0.00968 | 0.00982 | 0.00991 | 0.00996 | 0.00996 | 0.00992 | 0.00988 | 0.00984 | 0.0098 | 0.00973 | 0.0096 | 0.00942 | 0.0092 | 0.00891 | 0.00858 | 0.00821 | 0.00784 | 0.0075 | 0.00725 | 0.00709 | 0.007 | 0.00696 | 0.00696 | 0.00704 | 0.00722 | 0.00748 | 0.00776 | 0.00803 | 0.00827 | 0.00851 | 0.00872 | 0.00892 | 0.0091 | 0.00928 | 0.00949 | 0.00977 | 0.01011 | 0.01043 | 0.01067 | 0.01076 | 0.01067 | 0.0104 | 0.00997 | 0.00941 | 0.00877 | 0.00809 | 0.00743 | 0.00682 | 0.00628 | 0.0058 | 0.00539 | 0.00502 | 0.00469 | 0.00438 | 0.00409 | 0.00382 | 0.00357 | 0.00332 | 0.00308 | 0.00284 | 0.00261 | 0.0024 | 0.00221 | 0.00203 | 0.00188 | 0.00174 | 0.00163 | 0.00153 | 0.00145 | 0.00139 | 0.00134 | 0.0013 | 0.00126 | 0.00122 | 0.00116 | 0.00108 | 0.001 | 0.00092 | 0.00084 | 0.00076 | 0.00067 | 0.00058 | 0.0005 | 0.00043 | 0.00037 | 0.00031 | 0.00025 | 0.0002 | 0.00016 | 0.00014 | 0.00012 | 0.0001 | 7e-05 | 5e-05 | 3e-05 | 2e-05 | 1e-05 | 0 | -2e-05 | -3e-05 | -4e-05 | -6e-05 | -8e-05 | -0.0001 | -0.00012 | -0.00013 | -0.00013 | -0.00012 | -0.00011 | -8e-05 | -5e-05 | -2e-05 | 0 | 2e-05 | 3e-05 | 4e-05 | 4e-05 | 2e-05 | -1e-05 | -3e-05 | -4e-05 | -5e-05 | -5e-05 | -6e-05 | -6e-05 | -7e-05 | -9e-05 | -0.0001 | -0.00012 | -0.00014 | -0.00017 | -0.00018 | -0.00019 | -0.00018 | -0.00016 | -0.00013 | -0.00011 | -0.00011 | -0.00011 | -0.00012 | -0.00013 | -0.00016 | -0.00019 | -0.00024 | -0.00028 | -0.00032 | -0.00033 | -0.00034 | -0.00033 | -0.00031 | -0.00029 | -0.00026 | -0.00023 | -0.00021 | -0.00019 | -0.00019 | -0.00019 | -0.00021 | -0.00022 | -0.00023 | -0.00024 | -0.00025 | -0.00027 | -0.00029 | -0.0003 | -0.00031 | -0.00032 | -0.00033 | -0.00034 | -0.00035 | -0.00036 | -0.00036 | -0.00035 | -0.00036 | -0.00036 | -0.00035 | -0.00032 | -0.00029 | -0.00025 | -0.00021 | -0.00017 | -0.00015 | -0.00015 | -0.00015 | -0.00015 | -0.00015 | -0.00014 | -0.00012 | -0.0001 | -7e-05 | -4e-05 | -1e-05 | 2e-05 | 4e-05 | 5e-05 | 6e-05 | 7e-05 | 9e-05 | 0.00012 | 0.00015 | 0.00018 | 0.00021 | 0.00025 | 0.00029 | 0.00033 | 0.00038 | 0.00043 | 0.00048 | 0.00053 | 0.00057 | 0.00062 | 0.00066 | 0.00069 | 0.00073 | 0.00077 | 0.00081 | 0.00085 | 0.0009 | 0.00094 | 0.00098 | 0.00102 | 0.00108 | 0.00113 | 0.00118 | 0.00123 | 0.00129 | 0.00137 | 0.00146 | 0.00155 | 0.00163 | 0.00172 | 0.0018 | 0.00189 | 0.00198 | 0.00206 | 0.00215 | 0.00225 | 0.00237 | 0.00251 | 0.00267 | 0.00284 | 0.003 | 0.00316 | 0.0033 | 0.00343 | 0.00354 | 0.00367 | 0.00379 | 0.00392 | 0.00406 | 0.00423 | 0.00444 | 0.00467 | 0.00492 | 0.00519 | 0.00547 | 0.00577 | 0.00607 | 0.00638 | 0.00666 | 0.00691 | 0.00713 | 0.00732 | 0.00746 | 0.00754 | 0.00756 | 0.00754 | 0.00748 | 0.0074 | 0.00732 | 0.00723 | 0.00716 | 0.0071 | 0.00704 | 0.007 | 0.00697 | 0.00696 | 0.00694 | 0.00691 | 0.00689 | 0.00686 | 0.00682 | 0.00679 | 0.00676 | 0.00673 | 0.0067 | 0.00668 | 0.00666 | 0.00665 | 0.00663 | 0.0066 | 0.00656 | 0.00654 | 0.00653 | 0.00654 | 0.00656 | 0.00658 | 0.00661 | 0.00665 | 0.0067 | 0.00676 | 0.00684 | 0.00693 | 0.00704 | 0.00717 | 0.00734 | 0.00753 | 0.00776 | 0.00801 | 0.00827 | 0.00856 | 0.00887 | 0.00921 | 0.00958 | 0.00997 | 0.0103 | 0.0104 | 0.01017 | 0.00987 | 0.01003 | 0.01066 | 0.01135 | 0.01191 | 0.01238 | 0.01286 | 0.01335 | 0.01378 | 0.01399 | 0.01385 | 0.01348 | 0.01331 | 0.01363 | 0.01406 | 0.01421 | 0.01414 | 0.014 | 0.01386 | 0.0137 | 0.01352 | 0.0133 | 0.01307 | 0.01283 | 0.01261 | 0.0124 | 0.01221 | 0.01204 | 0.0119 | 0.01177 | 0.01167 | 0.01159 | 0.01153 | 0.01151 | 0.01152 | 0.01156 | 0.01161 | 0.01167 | 0.01173 | 0.0118 | 0.01187 | 0.01195 | 0.01203 | 0.01211 | 0.01221 | 0.01231 | 0.01241 | 0.0125 | 0.01258 | 0.01267 | 0.01277 | 0.0129 | 0.01306 | 0.01327 | 0.0135 | 0.01376 | 0.01402 | 0.01426 | 0.01448 | 0.01466 | 0.01479 | 0.01487 | 0.01491 | 0.01496 | 0.01504 | 0.01517 | 0.01536 | 0.01561 | 0.01591 | 0.01625 | 0.0166 | 0.01692 | 0.01715 | 0.0173 | 0.01739 | 0.01748 | 0.0176 | 0.01773 | 0.01789 | 0.01806 | 0.01825 | 0.01845 | 0.01864 | 0.01878 | 0.01888 | 0.01895 | 0.01903 | 0.01911 | 0.01918 | 0.01923 | 0.01925 | 0.01924 | 0.01919 | 0.01913 | 0.01905 | 0.01894 | 0.01882 | 0.01869 | 0.01859 | 0.01853 | 0.01851 | 0.01853 | 0.01858 | 0.01868 | 0.01882 | 0.01898 | 0.01913 | 0.01921 | 0.01919 | 0.01911 | 0.01902 | 0.01896 | 0.01894 | 0.01895 | 0.01902 | 0.01913 | 0.01927 | 0.0194 | 0.01944 | 0.0194 | 0.01929 | 0.01918 | 0.01907 | 0.01898 | 0.0189 | 0.01885 | 0.01886 | 0.01894 | 0.01905 | 0.01913 | 0.01915 | 0.01914 | 0.01912 | 0.01913 | 0.01914 | 0.01913 | 0.0191 | 0.01909 | 0.01911 | 0.01916 | 0.01922 | 0.01925 | 0.01925 | 0.01925 | 0.0193 | 0.01943 | 0.01964 | 0.01992 | 0.02023 | 0.02056 | 0.02091 | 0.02127 | 0.02164 | 0.02202 | 0.02239 | 0.02274 | 0.02307 | 0.02337 | 0.0236 | 0.02373 | 0.02376 | 0.02368 | 0.02352 | 0.02329 | 0.02302 | 0.0227 | 0.02235 | 0.02198 | 0.02161 | 0.02126 | 0.02093 | 0.02064 | 0.0204 | 0.02021 | 0.02007 | 0.01997 | 0.01989 | 0.0198 | 0.01969 | 0.01956 | 0.01942 | 0.01928 | 0.01913 | 0.01897 | 0.0188 | 0.01864 | 0.0185 | 0.01839 | 0.01831 | 0.01825 | 0.0182 | 0.01816 | 0.01816 | 0.01818 | 0.01822 | 0.01827 | 0.01833 | 0.01839 | 0.01843 | 0.01842 | 0.01831 | 0.01815 | 0.01797 | 0.01785 | 0.01779 | 0.01782 | 0.01794 | 0.01812 | 0.01835 | 0.01854 | 0.01863 | 0.01855 | 0.01829 | 0.01791 | 0.01751 | 0.01716 | 0.01691 | 0.01678 | 0.01678 | 0.01689 | 0.01705 | 0.01719 | 0.01726 | 0.01724 | 0.01713 | 0.01693 | 0.01669 | 0.01644 | 0.01622 | 0.01605 | 0.01594 | 0.01587 | 0.01578 | 0.01562 | 0.01538 | 0.01509 | 0.01479 | 0.01453 | 0.01433 | 0.01423 | 0.01422 | 0.01431 | 0.01444 | 0.01458 | 0.01466 | 0.01466 | 0.01455 | 0.01435 | 0.01409 | 0.01379 | 0.01351 | 0.01331 | 0.0132 | 0.01316 | 0.01318 | 0.01321 | 0.01324 | 0.01327 | 0.01328 | 0.01324 | 0.01313 | 0.01297 | 0.01278 | 0.01261 | 0.01247 | 0.01237 | 0.01228 | 0.01217 | 0.01204 | 0.01188 | 0.01171 | 0.01156 | 0.01144 | 0.01134 | 0.0112 | 0.01099 | 0.01073 | 0.01048 | 0.01025 | 0.01002 | 0.00972 | 0.00936 | 0.00902 | 0.00877 | 0.00868 | 0.00871 | 0.00883 | 0.00901 | 0.00924 | 0.0095 | 0.00971 | 0.00985 | 0.00989 | 0.00984 | 0.00973 | 0.00955 | 0.0093 | 0.00906 | 0.00888 | 0.00881 | 0.00881 | 0.00882 | 0.0088 | 0.00878 | 0.00879 | 0.00886 | 0.00897 | 0.00908 | 0.00918 | 0.00928 | 0.00938 | 0.00947 | 0.00956 | 0.00961 | 0.00963 | 0.00964 | 0.0097 | 0.00985 | 0.01011 | 0.01045 | 0.01081 | 0.01114 | 0.01141 | 0.01161 | 0.01176 | 0.01183 | 0.01179 | 0.01167 | 0.01153 | 0.01143 | 0.01141 | 0.01146 | 0.01156 | 0.01167 | 0.01176 | 0.01181 | 0.01179 | 0.01168 | 0.01147 | 0.01114 | 0.01071 | 0.01021 | 0.00964 | 0.00905 | 0.00845 | 0.0079 | 0.0075 | 0.00727 | 0.00718 | 0.00709 | 0.00684 | 0.00637 | 0.00572 | 0.00501 | 0.00436 | 0.00388 | 0.00366 | 0.00377 | 0.00421 | 0.0049 | 0.00562 | 0.00617 | 0.00644 | 0.00645 | 0.00628 | 0.00605 | 0.00583 | 0.00566 | 0.00558 | 0.00558 | 0.00565 | 0.00576 | 0.00587 | 0.00592 | 0.00587 | 0.00567 | 0.00567 | 0.00567 | 0.00567 | 0.00567 | 0.00567 | 0.00567
LD4-3 | 0.00015 | 0.00015 | 0.015% | 0.00015 | 0.00015 | 0.00015 | 0.00015 | 0.00017 | 0.00019 | 0.00019 | 0.00017 | 0.00016 | 0.00015 | 0.00014 | 0.00015 | 0.00016 | 0.00019 | 0.00023 | 0.00028 | 0.00031 | 0.00034 | 0.00035 | 0.00034 | 0.00032 | 0.0003 | 0.00028 | 0.00026 | 0.00024 | 0.00023 | 0.00022 | 0.00022 | 0.00022 | 0.00023 | 0.00023 | 0.00023 | 0.00023 | 0.00023 | 0.00024 | 0.00026 | 0.00027 | 0.00027 | 0.00027 | 0.00028 | 0.00029 | 0.00031 | 0.00033 | 0.00033 | 0.00032 | 0.00029 | 0.00025 | 0.00022 | 0.0002 | 0.00019 | 0.0002 | 0.00022 | 0.00025 | 0.00029 | 0.00034 | 0.00039 | 0.00043 | 0.00046 | 0.0005 | 0.00054 | 0.00057 | 0.00059 | 0.00059 | 0.00054 | 0.00046 | 0.00036 | 0.00026 | 0.00017 | 0.00012 | 0.00011 | 0.00012 | 0.00016 | 0.00022 | 0.00027 | 0.00032 | 0.00035 | 0.00037 | 0.0004 | 0.00043 | 0.00047 | 0.00051 | 0.00055 | 0.00058 | 0.00059 | 0.00058 | 0.00054 | 0.00049 | 0.00044 | 0.00039 | 0.00036 | 0.00035 | 0.00036 | 0.00039 | 0.00044 | 0.00049 | 0.00054 | 0.00059 | 0.00061 | 0.00062 | 0.00061 | 0.0006 | 0.0006 | 0.0006 | 0.0006 | 0.00059 | 0.00058 | 0.00055 | 0.00051 | 0.00047 | 0.00042 | 0.00039 | 0.00038 | 0.00039 | 0.00044 | 0.00051 | 0.00059 | 0.00066 | 0.00073 | 0.00077 | 0.0008 | 0.00081 | 0.00081 | 0.00081 | 0.0008 | 0.0008 | 0.00079 | 0.00076 | 0.0007 | 0.00061 | 0.00049 | 0.00037 | 0.00024 | 0.00014 | 7e-05 | 5e-05 | 8e-05 | 0.00016 | 0.00026 | 0.00038 | 0.00049 | 0.00059 | 0.00066 | 0.00072 | 0.00074 | 0.00074 | 0.00071 | 0.00068 | 0.00063 | 0.00059 | 0.00055 | 0.00051 | 0.00046 | 0.00042 | 0.00039 | 0.00037 | 0.00037 | 0.00037 | 0.00038 | 0.0004 | 0.00041 | 0.00041 | 0.00041 | 0.00041 | 0.00041 | 0.00042 | 0.00046 | 0.00051 | 0.00057 | 0.00063 | 0.00068 | 0.00069 | 0.00069 | 0.00067 | 0.00063 | 0.00057 | 0.0005 | 0.00044 | 0.00039 | 0.00037 | 0.0004 | 0.00046 | 0.00055 | 0.00067 | 0.00078 | 0.00087 | 0.00091 | 0.0009 | 0.00085 | 0.00077 | 0.00069 | 0.00062 | 0.00057 | 0.00054 | 0.00051 | 0.0005 | 0.00051 | 0.00055 | 0.0006 | 0.00065 | 0.00069 | 0.00073 | 0.00076 | 0.00077 | 0.00076 | 0.00074 | 0.00073 | 0.00073 | 0.00076 | 0.00082 | 0.00088 | 0.00094 | 0.00097 | 0.00097 | 0.00097 | 0.00095 | 0.00095 | 0.00095 | 0.00098 | 0.00101 | 0.00106 | 0.00111 | 0.00115 | 0.00118 | 0.00118 | 0.00116 | 0.00113 | 0.00108 | 0.00103 | 0.00098 | 0.00094 | 0.00092 | 0.00093 | 0.00097 | 0.00101 | 0.00106 | 0.0011 | 0.00113 | 0.00114 | 0.00115 | 0.00116 | 0.00119 | 0.00123 | 0.00128 | 0.00131 | 0.00134 | 0.00134 | 0.00132 | 0.00129 | 0.00124 | 0.0012 | 0.00115 | 0.00112 | 0.0011 | 0.00108 | 0.00107 | 0.00104 | 0.00103 | 0.00102 | 0.00102 | 0.00104 | 0.00106 | 0.00108 | 0.00109 | 0.00108 | 0.00107 | 0.00106 | 0.00108 | 0.00112 | 0.00119 | 0.00129 | 0.00138 | 0.00147 | 0.00153 | 0.00156 | 0.00154 | 0.0015 | 0.00142 | 0.00133 | 0.00125 | 0.00118 | 0.00114 | 0.00112 | 0.00111 | 0.00111 | 0.00112 | 0.00113 | 0.00115 | 0.00116 | 0.00117 | 0.00117 | 0.00118 | 0.00119 | 0.00121 | 0.00123 | 0.00124 | 0.00124 | 0.00124 | 0.00123 | 0.00123 | 0.00124 | 0.00126 | 0.00128 | 0.00131 | 0.00133 | 0.00134 | 0.00133 | 0.00131 | 0.00128 | 0.00125 | 0.00125 | 0.00126 | 0.00131 | 0.00136 | 0.00141 | 0.00144 | 0.00145 | 0.00143 | 0.0014 | 0.00135 | 0.00129 | 0.00123 | 0.00119 | 0.00116 | 0.00116 | 0.00118 | 0.00121 | 0.00125 | 0.0013 | 0.00134 | 0.00136 | 0.00135 | 0.00132 | 0.00128 | 0.00121 | 0.00115 | 0.00109 | 0.00106 | 0.00107 | 0.00111 | 0.00119 | 0.00127 | 0.00134 | 0.0014 | 0.00142 | 0.00142 | 0.00138 | 0.0013 | 0.00117 | 0.001 | 0.00081 | 0.00062 | 0.00047 | 0.00037 | 0.00033 | 0.00037 | 0.00047 | 0.00062 | 0.0008 | 0.00098 | 0.00112 | 0.00121 | 0.00123 | 0.0012 | 0.00115 | 0.00108 | 0.00101 | 0.00096 | 0.00095 | 0.00097 | 0.00104 | 0.00114 | 0.00127 | 0.0014 | 0.00151 | 0.00159 | 0.00165 | 0.00167 | 0.00167 | 0.00166 | 0.00164 | 0.00163 | 0.00163 | 0.00165 | 0.00167 | 0.0017 | 0.00173 | 0.00175 | 0.00174 | 0.00171 | 0.00164 | 0.00155 | 0.00143 | 0.00132 | 0.00125 | 0.00124 | 0.00129 | 0.00141 | 0.00158 | 0.00175 | 0.00192 | 0.00204 | 0.00212 | 0.00214 | 0.00212 | 0.00209 | 0.00205 | 0.00204 | 0.00204 | 0.00204 | 0.00204 | 0.00201 | 0.00199 | 0.00197 | 0.00196 | 0.00197 | 0.002 | 0.00205 | 0.00211 | 0.00217 | 0.00221 | 0.00224 | 0.00226 | 0.00229 | 0.00234 | 0.0024 | 0.00247 | 0.00251 | 0.00253 | 0.00251 | 0.00245 | 0.00237 | 0.00228 | 0.0022 | 0.00214 | 0.00211 | 0.0021 | 0.00211 | 0.00212 | 0.00213 | 0.00214 | 0.00214 | 0.00214 | 0.00216 | 0.00219 | 0.00225 | 0.00231 | 0.00233 | 0.00232 | 0.00227 | 0.00219 | 0.00211 | 0.00205 | 0.00202 | 0.00202 | 0.00205 | 0.0021 | 0.00216 | 0.0022 | 0.0022 | 0.00218 | 0.00214 | 0.0021 | 0.00208 | 0.00209 | 0.00211 | 0.00215 | 0.00218 | 0.00219 | 0.0022 | 0.0022 | 0.00219 | 0.00218 | 0.00215 | 0.00212 | 0.00207 | 0.00202 | 0.00197 | 0.00195 | 0.00195 | 0.00198 | 0.00204 | 0.0021 | 0.00212 | 0.0021 | 0.00203 | 0.00189 | 0.00174 | 0.00158 | 0.00146 | 0.0014 | 0.00141 | 0.00149 | 0.0016 | 0.00172 | 0.00183 | 0.00191 | 0.00195 | 0.00198 | 0.00199 | 0.00199 | 0.00199 | 0.002 | 0.00201 | 0.00201 | 0.00202 | 0.00202 | 0.00202 | 0.00204 | 0.00205 | 0.00206 | 0.00205 | 0.002 | 0.00192 | 0.00184 | 0.00176 | 0.00171 | 0.00169 | 0.00171 | 0.00177 | 0.00185 | 0.00194 | 0.00201 | 0.00203 | 0.00201 | 0.00194 | 0.00185 | 0.00177 | 0.0017 | 0.00166 | 0.00164 | 0.00166 | 0.0017 | 0.00174 | 0.00176 | 0.00176 | 0.00173 | 0.00168 | 0.00161 | 0.00153 | 0.00147 | 0.00143 | 0.00142 | 0.00144 | 0.00148 | 0.00155 | 0.00162 | 0.0017 | 0.00179 | 0.00188 | 0.00199 | 0.00209 | 0.0022 | 0.00229 | 0.00236 | 0.0024 | 0.0024 | 0.00238 | 0.00233 | 0.00227 | 0.00221 | 0.00215 | 0.00211 | 0.00209 | 0.00209 | 0.00208 | 0.00208 | 0.00205 | 0.002 | 0.00192 | 0.00182 | 0.00171 | 0.00163 | 0.00159 | 0.0016 | 0.00166 | 0.00175 | 0.00187 | 0.00198 | 0.00206 | 0.00211 | 0.00213 | 0.00211 | 0.00208 | 0.00205 | 0.00205 | 0.00206 | 0.00208 | 0.00212 | 0.00215 | 0.00218 | 0.0022 | 0.0022 | 0.00219 | 0.00217 | 0.00213 | 0.00208 | 0.00202 | 0.00194 | 0.00186 | 0.00179 | 0.00175 | 0.00174 | 0.00177 | 0.00183 | 0.0019 | 0.00197 | 0.00203 | 0.00207 | 0.00209 | 0.00209 | 0.00208 | 0.00209 | 0.0021 | 0.00213 | 0.00217 | 0.00219 | 0.00221 | 0.00221 | 0.00221 | 0.0022 | 0.0022 | 0.0022 | 0.0022 | 0.00219 | 0.00215 | 0.0021 | 0.00202 | 0.00194 | 0.00185 | 0.00179 | 0.00174 | 0.00173 | 0.00174 | 0.00178 | 0.00184 | 0.00191 | 0.00198 | 0.00204 | 0.00209 | 0.00213 | 0.00215 | 0.00216 | 0.00216 | 0.00216 | 0.00215 | 0.00216 | 0.00217 | 0.0022 | 0.00223 | 0.00228 | 0.00231 | 0.00234 | 0.00235 | 0.00234 | 0.00231 | 0.00225 | 0.00219 | 0.00211 | 0.00205 | 0.002 | 0.00197 | 0.00197 | 0.002 | 0.00206 | 0.00214 | 0.00222 | 0.00229 | 0.00235 | 0.00239 | 0.00241 | 0.00241 | 0.0024 | 0.00238 | 0.00236 | 0.00235 | 0.00234 | 0.00235 | 0.00236 | 0.00238 | 0.00239 | 0.0024 | 0.00241 | 0.00242 | 0.00243 | 0.00244 | 0.00245 | 0.00244 | 0.00242 | 0.00238 | 0.00232 | 0.00225 | 0.0022 | 0.00218 | 0.00218 | 0.00222 | 0.00228 | 0.00234 | 0.0024 | 0.00245 | 0.00247 | 0.00248 | 0.00248 | 0.00247 | 0.00247 | 0.00248 | 0.00248 | 0.00249 | 0.00249 | 0.00248 | 0.00247 | 0.00245 | 0.00244 | 0.00244 | 0.00244 | 0.00246 | 0.00249 | 0.00252 | 0.00254 | 0.00254 | 0.00254 | 0.00254 | 0.00253 | 0.00251 | 0.0025 | 0.00249 | 0.00248 | 0.00249 | 0.0025 | 0.00251 | 0.00252 | 0.00253 | 0.00254 | 0.00255 | 0.00256 | 0.00257 | 0.00257 | 0.00257 | 0.00257 | 0.00257 | 0.00257 | 0.00258 | 0.00261 | 0.00263 | 0.00265 | 0.00266 | 0.00266 | 0.00265 | 0.00263 | 0.0026 | 0.00257 | 0.00255 | 0.00254 | 0.00254 | 0.00254 | 0.00255 | 0.00256 | 0.00258 | 0.00258 | 0.00259 | 0.00259 | 0.00259 | 0.00259 | 0.0026 | 0.00262 | 0.00265 | 0.00266 | 0.00267 | 0.00268 | 0.00267 | 0.00267 | 0.00267 | 0.00267 | 0.00268 | 0.00269 | 0.00272 | 0.00275 | 0.00277 | 0.00278 | 0.00279 | 0.00279 | 0.00278 | 0.00278 | 0.00278 | 0.00277 | 0.00277 | 0.00276 | 0.00274 | 0.00274 | 0.00274 | 0.00274 | 0.00276 | 0.00277 | 0.00278 | 0.00279 | 0.00279 | 0.00279 | 0.00278 | 0.00277 | 0.00277 | 0.00277 | 0.00278 | 0.0028 | 0.00281 | 0.00281 | 0.00281 | 0.00281 | 0.00281 | 0.00281 | 0.00282 | 0.00282 | 0.00282 | 0.00283 | 0.00283 | 0.00283 | 0.00282 | 0.0028 | 0.00279 | 0.00278 | 0.00278 | 0.00278 | 0.00279 | 0.0028 | 0.00281 | 0.00283 | 0.00285 | 0.00286 | 0.00287 | 0.00287 | 0.00286 | 0.00285 | 0.00284 | 0.00282 | 0.00282 | 0.00281 | 0.00281 | 0.00282 | 0.00282 | 0.00281 | 0.0028 | 0.00278 | 0.00276 | 0.00274 | 0.00273 | 0.00273 | 0.00275 | 0.00277 | 0.00281 | 0.00284 | 0.00287 | 0.00291 | 0.00294 | 0.00295 | 0.00295 | 0.00294 | 0.00293 | 0.00292 | 0.00292 | 0.00292 | 0.00292 | 0.00292 | 0.00293 | 0.00293 | 0.00294 | 0.00295 | 0.00295 | 0.00295 | 0.00295 | 0.00297 | 0.00299 | 0.00302 | 0.00304 | 0.00304 | 0.00304 | 0.00302 | 0.003 | 0.00297 | 0.00294 | 0.00292 | 0.00291 | 0.0029 | 0.00291 | 0.00291 | 0.00293 | 0.00294 | 0.00295 | 0.00296 | 0.00297 | 0.00298 | 0.00298 | 0.00299 | 0.003 | 0.00301 | 0.00302 | 0.00303 | 0.00304 | 0.00305 | 0.00305 | 0.00305 | 0.00305 | 0.00304 | 0.00304 | 0.00305 | 0.00306 | 0.00308 | 0.00309 | 0.00309 | 0.00309 | 0.00309 | 0.00308 | 0.00307 | 0.00307 | 0.00307 | 0.00307 | 0.00307 | 0.00306 | 0.00306 | 0.00305 | 0.00304 | 0.00303 | 0.00302 | 0.00301 | 0.00302 | 0.00302 | 0.00302 | 0.00302 | 0.00301 | 0.00301 | 0.00301 | 0.00301 | 0.00302 | 0.00303 | 0.00305 | 0.00307 | 0.00309 | 0.0031 | 0.00311 | 0.0031 | 0.0031 | 0.00309 | 0.00309 | 0.00309 | 0.00309 | 0.00309 | 0.0031 | 0.00311 | 0.00312 | 0.00315 | 0.00317 | 0.00318 | 0.00319 | 0.00319 | 0.00318 | 0.00317 | 0.00315 | 0.00314 | 0.00313 | 0.00311 | 0.00309 | 0.00307 | 0.00306 | 0.00305 | 0.00305 | 0.00306 | 0.00308 | 0.0031 | 0.00313 | 0.00315 | 0.00316 | 0.00315 | 0.00314 | 0.00313 | 0.00313 | 0.00314 | 0.00316 | 0.00317 | 0.00318 | 0.00319 | 0.00318 | 0.00318 | 0.00318 | 0.00317 | 0.00317 | 0.00317 | 0.00318 | 0.0032 | 0.00321 | 0.00323 | 0.00324 | 0.00326 | 0.00328 | 0.0033 | 0.00331 | 0.00331 | 0.0033 | 0.00327 | 0.00325 | 0.00322 | 0.0032 | 0.00319 | 0.00319 | 0.00318 | 0.00319 | 0.00319 | 0.0032 | 0.00321 | 0.00321 | 0.0032 | 0.0032 | 0.00319 | 0.0032 | 0.0032 | 0.00321 | 0.00322 | 0.00323 | 0.00325 | 0.00328 | 0.0033 | 0.00332 | 0.00333 | 0.00333 | 0.00333 | 0.00332 | 0.00333 | 0.00333 | 0.00334 | 0.00334 | 0.00334 | 0.00335 | 0.00334 | 0.00334 | 0.00334 | 0.00334 | 0.00333 | 0.00333 | 0.00333 | 0.00333 | 0.00334 | 0.00334 | 0.00334 | 0.00333 | 0.00334 | 0.00335 | 0.00337 | 0.00339 | 0.0034 | 0.00341 | 0.0034 | 0.00339 | 0.00338 | 0.00336 | 0.00335 | 0.00333 | 0.00332 | 0.00332 | 0.00331 | 0.00331 | 0.00332 | 0.00334 | 0.00337 | 0.0034 | 0.00343 | 0.00346 | 0.00349 | 0.0035 | 0.00349 | 0.00348 | 0.00347 | 0.00345 | 0.00344 | 0.00343 | 0.00341 | 0.0034 | 0.00339 | 0.00338 | 0.00337 | 0.00337 | 0.00337 | 0.00338 | 0.00339 | 0.0034 | 0.00341 | 0.00342 | 0.00343 | 0.00344 | 0.00345 | 0.00346 | 0.00346 | 0.00347 | 0.00347 | 0.00347 | 0.00347 | 0.00348 | 0.00348 | 0.00348 | 0.00349 | 0.00349 | 0.00349 | 0.0035 | 0.0035 | 0.00351 | 0.00352 | 0.00353 | 0.00352 | 0.00351 | 0.00351 | 0.00351 | 0.00352 | 0.00353 | 0.00355 | 0.00357 | 0.00358 | 0.00359 | 0.0036 | 0.00359 | 0.00358 | 0.00357 | 0.00356 | 0.00356 | 0.00356 | 0.00355 | 0.00355 | 0.00353 | 0.00352 | 0.0035 | 0.00349 | 0.00349 | 0.00351 | 0.00353 | 0.00355 | 0.00357 | 0.00359 | 0.00359 | 0.0036 | 0.0036 | 0.00359 | 0.00359 | 0.00358 | 0.00358 | 0.00358 | 0.00358 | 0.00359 | 0.0036 | 0.0036 | 0.0036 | 0.00361 | 0.00361 | 0.00362 | 0.00363 | 0.00364 | 0.00364 | 0.00364 | 0.00364 | 0.00364 | 0.00363 | 0.00363 | 0.00362 | 0.00362 | 0.00363 | 0.00364 | 0.00366 | 0.00368 | 0.00369 | 0.00369 | 0.00369 | 0.00368 | 0.00367 | 0.00365 | 0.00364 | 0.00364 | 0.00364 | 0.00365 | 0.00367 | 0.00368 | 0.00369 | 0.0037 | 0.0037 | 0.00369 | 0.00369 | 0.00369 | 0.00369 | 0.0037 | 0.0037 | 0.0037 | 0.00371 | 0.00371 | 0.00372 | 0.00372 | 0.00371 | 0.00371 | 0.0037 | 0.0037 | 0.00369 | 0.00368 | 0.00367 | 0.00367 | 0.00369 | 0.00371 | 0.00373 | 0.00375 | 0.00376 | 0.00376 | 0.00377 | 0.00376 | 0.00375 | 0.00374 | 0.00372 | 0.00371 | 0.00371 | 0.00372 | 0.00374 | 0.00376 | 0.00378 | 0.0038 | 0.00381 | 0.00383 | 0.00384 | 0.00384 | 0.00384 | 0.00382 | 0.0038 | 0.00379 | 0.00378 | 0.00378 | 0.00378 | 0.00377 | 0.00376 | 0.00376 | 0.00375 | 0.00374 | 0.00372 | 0.00371 | 0.00371 | 0.00371 | 0.00373 | 0.00374 | 0.00375 | 0.00375 | 0.00374 | 0.00374 | 0.00373 | 0.00372 | 0.00372 | 0.00372 | 0.00373 | 0.00374 | 0.00375 | 0.00377 | 0.00378 | 0.00379 | 0.0038 | 0.0038 | 0.0038 | 0.0038 | 0.00379 | 0.00377 | 0.00376 | 0.00376 | 0.00377 | 0.00379 | 0.00382 | 0.00385 | 0.00387 | 0.00388 | 0.0039 | 0.00391 | 0.00392 | 0.00392 | 0.00392 | 0.00393 | 0.00394 | 0.00394 | 0.00395 | 0.00394 | 0.00392 | 0.0039 | 0.00388 | 0.00386 | 0.00385 | 0.00385 | 0.00385 | 0.00385 | 0.00385 | 0.00386 | 0.00386 | 0.00386 | 0.00386 | 0.00386 | 0.00386 | 0.00386 | 0.00387 | 0.00388 | 0.00389 | 0.00389 | 0.0039 | 0.0039 | 0.00391 | 0.00391 | 0.00392 | 0.00392 | 0.00392 | 0.00392 | 0.00393 | 0.00393 | 0.00393 | 0.00393 | 0.00394 | 0.00395 | 0.00396 | 0.00397 | 0.00397 | 0.00398 | 0.00397 | 0.00397 | 0.00397 | 0.00397 | 0.00398 | 0.00399 | 0.00401 | 0.00403 | 0.00405 | 0.00407 | 0.00409 | 0.00409 | 0.0041 | 0.0041 | 0.0041 | 0.0041 | 0.0041 | 0.0041 | 0.0041 | 0.00411 | 0.00411 | 0.00411 | 0.0041 | 0.0041 | 0.0041 | 0.00412 | 0.00414 | 0.00416 | 0.00417 | 0.00417 | 0.00418 | 0.00419 | 0.00421 | 0.00422 | 0.00423 | 0.00424 | 0.00426 | 0.00428 | 0.0043 | 0.00432 | 0.00434 | 0.00436 | 0.00438 | 0.00441 | 0.00444 | 0.00446 | 0.00448 | 0.00449 | 0.00451 | 0.00454 | 0.00457 | 0.00462 | 0.00467 | 0.00472 | 0.00477 | 0.00482 | 0.00486 | 0.0049 | 0.00493 | 0.00495 | 0.00496 | 0.00497 | 0.00497 | 0.00498 | 0.00499 | 0.00502 | 0.00506 | 0.0051 | 0.00516 | 0.00523 | 0.0053 | 0.00537 | 0.00543 | 0.00547 | 0.00551 | 0.00554 | 0.00556 | 0.00558 | 0.00561 | 0.00565 | 0.0057 | 0.00576 | 0.00582 | 0.00588 | 0.00593 | 0.00597 | 0.006 | 0.00601 | 0.006 | 0.00599 | 0.00598 | 0.006 | 0.00604 | 0.00612 | 0.00622 | 0.00632 | 0.00642 | 0.0065 | 0.00655 | 0.00658 | 0.00658 | 0.00656 | 0.00652 | 0.00649 | 0.00646 | 0.00645 | 0.00645 | 0.00645 | 0.00646 | 0.00648 | 0.0065 | 0.00652 | 0.00654 | 0.00655 | 0.00655 | 0.00654 | 0.00652 | 0.00651 | 0.0065 | 0.0065 | 0.00651 | 0.00653 | 0.00655 | 0.00657 | 0.00658 | 0.00657 | 0.00655 | 0.00653 | 0.00649 | 0.00646 | 0.00642 | 0.00638 | 0.00635 | 0.00633 | 0.00631 | 0.00629 | 0.00628 | 0.00627 | 0.00627 | 0.00627 | 0.00627 | 0.00626 | 0.00625 | 0.00622 | 0.0062 | 0.00618 | 0.00616 | 0.00614 | 0.00613 | 0.00611 | 0.00609 | 0.00607 | 0.00605 | 0.00602 | 0.006 | 0.00598 | 0.00596 | 0.00595 | 0.00595 | 0.00595 | 0.00596 | 0.00598 | 0.00599 | 0.006 | 0.00601 | 0.00601 | 0.00601 | 0.00601 | 0.006 | 0.00599 | 0.00597 | 0.00595 | 0.00593 | 0.00591 | 0.0059 | 0.0059 | 0.0059 | 0.00592 | 0.00594 | 0.00597 | 0.006 | 0.00603 | 0.00606 | 0.00609 | 0.00613 | 0.00616 | 0.00618 | 0.0062 | 0.00621 | 0.00621 | 0.0062 | 0.00618 | 0.00617 | 0.00616 | 0.00616 | 0.00616 | 0.00617 | 0.00618 | 0.0062 | 0.00621 | 0.00623 | 0.00625 | 0.00627 | 0.00629 | 0.0063 | 0.00631 | 0.00631 | 0.00631 | 0.0063 | 0.00628 | 0.00626 | 0.00626 | 0.00626 | 0.00627 | 0.00629 | 0.00632 | 0.00637 | 0.00643 | 0.0065 | 0.00656 | 0.00659 | 0.0066 | 0.00658 | 0.00654 | 0.00649 | 0.00641 | 0.00634 | 0.00629 | 0.00625 | 0.00624 | 0.00625 | 0.00625 | 0.00625 | 0.00625 | 0.00623 | 0.00621 | 0.00619 | 0.00617 | 0.00616 | 0.00616 | 0.00616 | 0.00617 | 0.00618 | 0.00619 | 0.00619 | 0.00619 | 0.00618 | 0.00616 | 0.00614 | 0.00612 | 0.00609 | 0.00605 | 0.00602 | 0.006 | 0.00597 | 0.00595 | 0.00593 | 0.00592 | 0.0059 | 0.00589 | 0.00589 | 0.00588 | 0.00587 | 0.00586 | 0.00584 | 0.00583 | 0.00581 | 0.00579 | 0.00577 | 0.00576 | 0.00574 | 0.00574 | 0.00573 | 0.00572 | 0.00571 | 0.00568 | 0.00565 | 0.00561 | 0.00558 | 0.00555 | 0.00553 | 0.00552 | 0.00551 | 0.0055 | 0.00549 | 0.00548 | 0.00547 | 0.00546 | 0.00545 | 0.00544 | 0.00542 | 0.0054 | 0.00539 | 0.00537 | 0.00536 | 0.00534 | 0.00533 | 0.00532 | 0.00531 | 0.0053 | 0.00528 | 0.00526 | 0.00523 | 0.0052 | 0.00518 | 0.00517 | 0.00517 | 0.00518 | 0.00519 | 0.0052 | 0.0052 | 0.0052 | 0.00519 | 0.00518 | 0.00516 | 0.00514 | 0.00512 | 0.0051 | 0.00508 | 0.00507 | 0.00506 | 0.00506 | 0.00505 | 0.00505 | 0.00505 | 0.00507 | 0.00508 | 0.00508 | 0.00508 | 0.00509 | 0.00509 | 0.00511 | 0.00511 | 0.00511 | 0.00511 | 0.00511 | 0.00511 | 0.00511 | 0.0051 | 0.00509 | 0.00508 | 0.00508 | 0.00508 | 0.00509 | 0.00509 | 0.00509 | 0.00509 | 0.00509 | 0.00509 | 0.00509 | 0.00508 | 0.00507 | 0.00507 | 0.00507 | 0.00507 | 0.00508 | 0.00508 | 0.00508 | 0.00508 | 0.00509 | 0.0051 | 0.0051 | 0.0051 | 0.0051 | 0.00509 | 0.00508 | 0.00508 | 0.00506 | 0.00505 | 0.00504 | 0.00504 | 0.00504 | 0.00504 | 0.00505 | 0.00506 | 0.00507 | 0.00507 | 0.00508 | 0.00509 | 0.00509 | 0.0051 | 0.00511 | 0.00512 | 0.00512 | 0.00512 | 0.00512 | 0.00512 | 0.00512 | 0.00511 | 0.0051 | 0.00509 | 0.00508 | 0.00508 | 0.00507 | 0.00507 | 0.00507 | 0.00508 | 0.0051 | 0.00511 | 0.00512 | 0.00513 | 0.00512 | 0.00511 | 0.00509 | 0.00507 | 0.00505 | 0.00505 | 0.00505 | 0.00506 | 0.00508 | 0.00511 | 0.00514 | 0.00517 | 0.00518 | 0.0052 | 0.0052 | 0.0052 | 0.00519 | 0.00518 | 0.00517 | 0.00515 | 0.00515 | 0.00515 | 0.00516 | 0.00517 | 0.00518 | 0.0052 | 0.00521 | 0.00522 | 0.00523 | 0.00523 | 0.00522 | 0.0052 | 0.00519 | 0.00518 | 0.00517 | 0.00517 | 0.00518 | 0.00518 | 0.00519 | 0.0052 | 0.0052 | 0.0052 | 0.0052 | 0.0052 | 0.00521 | 0.00522 | 0.00524 | 0.00525 | 0.00526 | 0.00526 | 0.00526 | 0.00526 | 0.00525 | 0.00524 | 0.00523 | 0.00522 | 0.00522 | 0.00523 | 0.00524 | 0.00524 | 0.00523 | 0.00522 | 0.00522 | 0.00522 | 0.00522 | 0.00522 | 0.00523 | 0.00525 | 0.00527 | 0.00529 | 0.0053 | 0.00529 | 0.00528 | 0.00526 | 0.00525 | 0.00524 | 0.00524 | 0.00524 | 0.00525 | 0.00526 | 0.00527 | 0.00529 | 0.00529 | 0.0053 | 0.0053 | 0.0053 | 0.00529 | 0.00529 | 0.00529 | 0.00529 | 0.0053 | 0.0053 | 0.0053 | 0.0053 | 0.00531 | 0.00531 | 0.00532 | 0.00532 | 0.00531 | 0.0053 | 0.0053 | 0.0053 | 0.00529 | 0.00528 | 0.00527 | 0.00527 | 0.00528 | 0.0053 | 0.00531 | 0.00532 | 0.00533 | 0.00534 | 0.00535 | 0.00536 | 0.00535 | 0.00535 | 0.00535 | 0.00536 | 0.00537 | 0.00538 | 0.00539 | 0.00539 | 0.00539 | 0.00539 | 0.00538 | 0.00538 | 0.00538 | 0.00537 | 0.00537 | 0.00536 | 0.00535 | 0.00534 | 0.00533 | 0.00533 | 0.00534 | 0.00535 | 0.00537 | 0.00538 | 0.0054 | 0.0054 | 0.00541 | 0.00541 | 0.00541 | 0.00541 | 0.00543 | 0.00544 | 0.00546 | 0.00548 | 0.00549 | 0.00549 | 0.00548 | 0.00548 | 0.00547 | 0.00547 | 0.00547 | 0.00547 | 0.00548 | 0.00549 | 0.0055 | 0.00551 | 0.00552 | 0.00551 | 0.00551 | 0.00551 | 0.00551 | 0.0055 | 0.0055 | 0.00549 | 0.00549 | 0.00549 | 0.00549 | 0.0055 | 0.0055 | 0.00551 | 0.00552 | 0.00553 | 0.00554 | 0.00555 | 0.00556 | 0.00558 | 0.0056 | 0.0056 | 0.00561 | 0.00561 | 0.00561 | 0.0056 | 0.00558 | 0.00557 | 0.00556 | 0.00557 | 0.00558 | 0.00559 | 0.00559 | 0.0056 | 0.0056 | 0.00559 | 0.00559 | 0.00559 | 0.0056 | 0.0056 | 0.00561 | 0.00561 | 0.0056 | 0.00559 | 0.00558 | 0.00557 | 0.00557 | 0.00557 | 0.00557 | 0.00559 | 0.00561 | 0.00562 | 0.00564 | 0.00565 | 0.00565 | 0.00566 | 0.00567 | 0.00567 | 0.00566 | 0.00565 | 0.00565 | 0.00565 | 0.00566 | 0.00566 | 0.00567 | 0.00568 | 0.00568 | 0.00568 | 0.00568 | 0.00567 | 0.00565 | 0.00563 | 0.00562 | 0.00561 | 0.00561 | 0.00562 | 0.00564 | 0.00566 | 0.00569 | 0.00571 | 0.00574 | 0.00576 | 0.00577 | 0.00576 | 0.00576 | 0.00575 | 0.00574 | 0.00573 | 0.00573 | 0.00572 | 0.00572 | 0.00572 | 0.00572 | 0.00571 | 0.00571 | 0.0057 | 0.0057 | 0.0057 | 0.0057 | 0.00569 | 0.00569 | 0.00569 | 0.0057 | 0.00571 | 0.00573 | 0.00575 | 0.00577 | 0.0058 | 0.00582 | 0.00583 | 0.00582 | 0.00581 | 0.0058 | 0.00579 | 0.00578 | 0.00578 | 0.00577 | 0.00577 | 0.00576 | 0.00576 | 0.00575 | 0.00575 | 0.00575 | 0.00576 | 0.00577 | 0.00578 | 0.0058 | 0.0058 | 0.00581 | 0.00581 | 0.00581 | 0.00581 | 0.0058 | 0.00581 | 0.00582 | 0.00583 | 0.00584 | 0.00585 | 0.00585 | 0.00584 | 0.00583 | 0.00581 | 0.00579 | 0.00577 | 0.00576 | 0.00576 | 0.00577 | 0.00578 | 0.0058 | 0.00581 | 0.00582 | 0.00583 | 0.00582 | 0.00581 | 0.0058 | 0.00581 | 0.00583 | 0.00586 | 0.0059 | 0.00595 | 0.006 | 0.00604 | 0.00607 | 0.00607 | 0.00606 | 0.00604 | 0.00601 | 0.00599 | 0.00596 | 0.00593 | 0.0059 | 0.00588 | 0.00587 | 0.00586 | 0.00586 | 0.00587 | 0.00588 | 0.00589 | 0.00591 | 0.00593 | 0.00594 | 0.00594 | 0.00594 | 0.00594 | 0.00596 | 0.00598 | 0.006 | 0.00601 | 0.00601 | 0.00601 | 0.00601 | 0.006 | 0.00598 | 0.00597 | 0.00597 | 0.00597 | 0.00598 | 0.00599 | 0.00599 | 0.00598 | 0.00597 | 0.00595 | 0.00594 | 0.00593 | 0.00593 | 0.00594 | 0.00594 | 0.00594 | 0.00595 | 0.00595 | 0.00596 | 0.00595 | 0.00595 | 0.00594 | 0.00594 | 0.00595 | 0.00597 | 0.00599 | 0.00601 | 0.00604 | 0.00607 | 0.00609 | 0.0061 | 0.0061 | 0.00608 | 0.00605 | 0.00603 | 0.00601 | 0.00602 | 0.00605 | 0.00608 | 0.00611 | 0.00612 | 0.00614 | 0.00614 | 0.00614 | 0.00613 | 0.0061 | 0.00608 | 0.00606 | 0.00605 | 0.00605 | 0.00605 | 0.00606 | 0.00607 | 0.00608 | 0.0061 | 0.00611 | 0.00611 | 0.0061 | 0.00609 | 0.00608 | 0.00608 | 0.00608 | 0.00608 | 0.0061 | 0.00612 | 0.00612 | 0.00612 | 0.00611 | 0.00609 | 0.00608 | 0.00607 | 0.00607 | 0.00607 | 0.00607 | 0.00608 | 0.00611 | 0.00614 | 0.00617 | 0.00619 | 0.00619 | 0.0062 | 0.0062 | 0.0062 | 0.0062 | 0.0062 | 0.0062 | 0.0062 | 0.0062 | 0.0062 | 0.0062 | 0.0062 | 0.00619 | 0.00619 | 0.00619 | 0.00621 | 0.00623 | 0.00626 | 0.00628 | 0.00628 | 0.00627 | 0.00627 | 0.00627 | 0.00627 | 0.00627 | 0.00627 | 0.00627 | 0.00628 | 0.00629 | 0.00629 | 0.00627 | 0.00625 | 0.00623 | 0.00622 | 0.00623 | 0.00624 | 0.00626 | 0.00627 | 0.00628 | 0.00628 | 0.00627 | 0.00625 | 0.00624 | 0.00622 | 0.0062 | 0.0062 | 0.0062 | 0.0062 | 0.00621 | 0.00623 | 0.00624 | 0.00625 | 0.00627 | 0.0063 | 0.00633 | 0.00634 | 0.00635 | 0.00635 | 0.00634 | 0.00633 | 0.00632 | 0.00631 | 0.0063 | 0.0063 | 0.00631 | 0.00632 | 0.00633 | 0.00633 | 0.00634 | 0.00635 | 0.00637 | 0.00638 | 0.00638 | 0.00638 | 0.00637 | 0.00637 | 0.00637 | 0.00637 | 0.00637 | 0.00636 | 0.00636 | 0.00635 | 0.00635 | 0.00635 | 0.00639 | 0.00644 | 0.00642 | 0.00631 | 0.00611 | 0.00587 | 0.00561 | 0.00537 | 0.00519 | 0.00507 | 0.00506 | 0.00516 | 0.0054 | 0.00568 | 0.00594 | 0.00618 | 0.00642 | 0.00666 | 0.0069 | 0.00715 | 0.0074 | 0.00765 | 0.00789 | 0.00813 | 0.00835 | 0.00857 | 0.00877 | 0.00894 | 0.00907 | 0.00914 | 0.00915 | 0.00909 | 0.00898 | 0.00881 | 0.0086 | 0.00837 | 0.00813 | 0.0079 | 0.00769 | 0.00754 | 0.00745 | 0.00743 | 0.00747 | 0.00756 | 0.00769 | 0.00785 | 0.00803 | 0.00821 | 0.00839 | 0.00858 | 0.00879 | 0.00902 | 0.00927 | 0.00954 | 0.00981 | 0.01006 | 0.01028 | 0.01046 | 0.01058 | 0.01064 | 0.01068 | 0.0107 | 0.01073 | 0.01076 | 0.01079 | 0.01081 | 0.01083 | 0.01086 | 0.01094 | 0.01108 | 0.01135 | 0.0118 | 0.01247 | 0.01329 | 0.01414 | 0.01484 | 0.01523 | 0.01524 | 0.01488 | 0.0142 | 0.01333 | 0.01243 | 0.01164 | 0.01108 | 0.01079 | 0.01074 | 0.01083 | 0.01097 | 0.01109 | 0.01116 | 0.01119 | 0.01121 | 0.01126 | 0.01134 | 0.01144 | 0.01152 | 0.01156 | 0.01156 | 0.01151 | 0.01144 | 0.01135 | 0.01129 | 0.01132 | 0.01147 | 0.01174 | 0.01208 | 0.01241 | 0.01264 | 0.01268 | 0.0125 | 0.01206 | 0.01142 | 0.01064 | 0.00982 | 0.00906 | 0.00843 | 0.00798 | 0.00773 | 0.00764 | 0.00766 | 0.00774 | 0.00782 | 0.00788 | 0.00791 | 0.0079 | 0.00786 | 0.0078 | 0.00775 | 0.00775 | 0.00778 | 0.00786 | 0.00795 | 0.00806 | 0.00816 | 0.00825 | 0.00833 | 0.00839 | 0.00845 | 0.00851 | 0.00857 | 0.00863 | 0.00868 | 0.00873 | 0.00877 | 0.0088 | 0.00883 | 0.00884 | 0.00884 | 0.00883 | 0.00882 | 0.00881 | 0.00878 | 0.00875 | 0.0087 | 0.00864 | 0.00858 | 0.00852 | 0.00844 | 0.00836 | 0.00826 | 0.00816 | 0.00803 | 0.0079 | 0.00775 | 0.0076 | 0.00744 | 0.00729 | 0.00714 | 0.007 | 0.00688 | 0.00677 | 0.00668 | 0.00661 | 0.00655 | 0.0065 | 0.00647 | 0.00646 | 0.00647 | 0.0065 | 0.00655 | 0.00661 | 0.00668 | 0.00675 | 0.00681 | 0.00686 | 0.00689 | 0.00692 | 0.00694 | 0.00695 | 0.00696 | 0.00697 | 0.00698 | 0.007 | 0.00703 | 0.00706 | 0.00709 | 0.00714 | 0.00721 | 0.00729 | 0.00737 | 0.00744 | 0.00749 | 0.0075 | 0.00749 | 0.00746 | 0.00743 | 0.00741 | 0.00741 | 0.00745 | 0.00754 | 0.0077 | 0.00781 | 0.00787 | 0.00787 | 0.00781 | 0.00771 | 0.00759 | 0.00745 | 0.00731 | 0.00719 | 0.0071 | 0.00707 | 0.00707 | 0.00704 | 0.00702 | 0.00703 | 0.00705 | 0.00709 | 0.00713 | 0.00717 | 0.00721 | 0.00724 | 0.00724 | 0.00723 | 0.0072 | 0.00716 | 0.00712 | 0.00707 | 0.00704 | 0.00703 | 0.00705 | 0.00709 | 0.00714 | 0.00719 | 0.00723 | 0.00726 | 0.00727 | 0.00724 | 0.00719 | 0.00715 | 0.00714 | 0.00716 | 0.00718 | 0.00719 | 0.00718 | 0.00716 | 0.00712 | 0.00707 | 0.00701 | 0.00697 | 0.00696 | 0.007 | 0.00707 | 0.00715 | 0.00721 | 0.00723 | 0.00724 | 0.00723 | 0.00722 | 0.00721 | 0.0072 | 0.0072 | 0.00722 | 0.00724 | 0.00726 | 0.00726 | 0.00724 | 0.0072 | 0.00715 | 0.00711 | 0.00707 | 0.00702 | 0.00699 | 0.00699 | 0.00702 | 0.00708 | 0.00714 | 0.00719 | 0.00723 | 0.00726 | 0.00729 | 0.00732 | 0.00734 | 0.00734 | 0.00734 | 0.00734 | 0.00736 | 0.00737 | 0.00738 | 0.00738 | 0.00739 | 0.00741 | 0.00744 | 0.00747 | 0.00751 | 0.00753 | 0.00752 | 0.00747 | 0.00739 | 0.00731 | 0.00724 | 0.00718 | 0.00713 | 0.0071 | 0.00709 | 0.0071 | 0.00712 | 0.00714 | 0.00716 | 0.00718 | 0.0072 | 0.00721 | 0.00723 | 0.00725 | 0.00726 | 0.00728 | 0.00728 | 0.00728 | 0.00728 | 0.00731 | 0.00735 | 0.00737 | 0.00737 | 0.00737 | 0.0074 | 0.00748 | 0.00761 | 0.00774 | 0.00784 | 0.00789 | 0.00791 | 0.00788 | 0.0078 | 0.00768 | 0.00752 | 0.00741 | 0.00736 | 0.00739 | 0.00746 | 0.00754 | 0.00761 | 0.00767 | 0.00771 | 0.00774 | 0.00776 | 0.00774 | 0.00769 | 0.00761 | 0.00752 | 0.00742 | 0.00733 | 0.00726 | 0.00721 | 0.00719 | 0.00718 | 0.00717 | 0.00716 | 0.00713 | 0.00709 | 0.00706 | 0.00705 | 0.00706 | 0.00709 | 0.00712 | 0.00716 | 0.00719 | 0.00722 | 0.00723 | 0.00724 | 0.00725 | 0.00726 | 0.00729 | 0.00731 | 0.00734 | 0.00734 | 0.00731 | 0.00727 | 0.00723 | 0.00721 | 0.00722 | 0.00725 | 0.00729 | 0.00733 | 0.00738 | 0.00742 | 0.00744 | 0.00744 | 0.00744 | 0.00743 | 0.00743 | 0.00743 | 0.00742 | 0.00742 | 0.00744 | 0.00746 | 0.00749 | 0.00751 | 0.00753 | 0.00756 | 0.00759 | 0.00762 | 0.00764 | 0.00766 | 0.00766 | 0.00767 | 0.00767 | 0.00767 | 0.00766 | 0.00762 | 0.00755 | 0.00748 | 0.00742 | 0.00738 | 0.00738 | 0.00742 | 0.0075 | 0.00758 | 0.00766 | 0.00773 | 0.00778 | 0.00779 | 0.00776 | 0.00772 | 0.00767 | 0.00762 | 0.00758 | 0.00755 | 0.00752 | 0.0075 | 0.00749 | 0.0075 | 0.00754 | 0.00759 | 0.00765 | 0.0077 | 0.00775 | 0.00778 | 0.00778 | 0.00778 | 0.00776 | 0.00774 | 0.00774 | 0.00776 | 0.00779 | 0.00783 | 0.00787 | 0.00789 | 0.00789 | 0.00789 | 0.00786 | 0.00783 | 0.00779 | 0.00775 | 0.00773 | 0.00773 | 0.00775 | 0.00778 | 0.00783 | 0.00787 | 0.00791 | 0.00793 | 0.00793 | 0.00793 | 0.00792 | 0.0079 | 0.00787 | 0.00785 | 0.00783 | 0.00782 | 0.00781 | 0.00779 | 0.00777 | 0.00777 | 0.0078 | 0.00784 | 0.00786 | 0.00785 | 0.00782 | 0.00778 | 0.00777 | 0.00778 | 0.0078 | 0.00784 | 0.0079 | 0.00798 | 0.00809 | 0.00818 | 0.00824 | 0.00828 | 0.0083 | 0.00831 | 0.00832 | 0.00831 | 0.00828 | 0.00822 | 0.00817 | 0.00812 | 0.00809 | 0.00807 | 0.00808 | 0.00812 | 0.00818 | 0.00826 | 0.00834 | 0.00842 | 0.00848 | 0.00852 | 0.00853 | 0.0085 | 0.00844 | 0.00835 | 0.00824 | 0.00812 | 0.00802 | 0.00794 | 0.00791 | 0.0079 | 0.00791 | 0.00792 | 0.00794 | 0.00797 | 0.00802 | 0.00808 | 0.00812 | 0.00812 | 0.00808 | 0.00801 | 0.00792 | 0.00783 | 0.00775 | 0.0077 | 0.00768 | 0.00771 | 0.00778 | 0.00788 | 0.00799 | 0.00809 | 0.00818 | 0.00826 | 0.00834 | 0.00842 | 0.00849 | 0.00855 | 0.00857 | 0.00854 | 0.00847 | 0.00837 | 0.00826 | 0.00816 | 0.00809 | 0.00805 | 0.00803 | 0.00801 | 0.008 | 0.00799 | 0.00798 | 0.00794 | 0.00791 | 0.00789 | 0.00791 | 0.00795 | 0.00799 | 0.00799 | 0.00797 | 0.00793 | 0.00789 | 0.00787 | 0.00784 | 0.00782 | 0.0078 | 0.00781 | 0.00783 | 0.00786 | 0.00789 | 0.00791 | 0.00794 | 0.00799 | 0.00807 | 0.00815 | 0.00824 | 0.00831 | 0.00838 | 0.00846 | 0.00854 | 0.00864 | 0.00875 | 0.00884 | 0.00889 | 0.00889 | 0.00884 | 0.00874 | 0.0086 | 0.00845 | 0.0083 | 0.00818 | 0.00811 | 0.00808 | 0.0081 | 0.00814 | 0.0082 | 0.00825 | 0.00829 | 0.00831 | 0.00832 | 0.00832 | 0.00832 | 0.00833 | 0.00832 | 0.00831 | 0.00829 | 0.00827 | 0.00825 | 0.00824 | 0.00823 | 0.00821 | 0.00818 | 0.00817 | 0.00818 | 0.0082 | 0.00824 | 0.00828 | 0.00829 | 0.00828 | 0.00824 | 0.00819 | 0.00815 | 0.00813 | 0.00813 | 0.00818 | 0.00826 | 0.00834 | 0.0084 | 0.00841 | 0.00836 | 0.00829 | 0.00821 | 0.00816 | 0.00815 | 0.00818 | 0.00824 | 0.0083 | 0.00836 | 0.00839 | 0.00839 | 0.00838 | 0.00837 | 0.00837 | 0.00837 | 0.00837 | 0.00837 | 0.00836 | 0.00834 | 0.00831 | 0.00828 | 0.00826 | 0.00825 | 0.00826 | 0.00828 | 0.00828 | 0.00828 | 0.00826 | 0.00824 | 0.00822 | 0.00821 | 0.00821 | 0.0082 | 0.00819 | 0.00818 | 0.00818 | 0.00819 | 0.0082 | 0.0082 | 0.00821 | 0.00822 | 0.00824 | 0.00828 | 0.00833 | 0.00837 | 0.00839 | 0.0084 | 0.00841 | 0.0084 | 0.00839 | 0.00836 | 0.00833 | 0.00831 | 0.00829 | 0.00829 | 0.00831 | 0.00832 | 0.00834 | 0.00836 | 0.00838 | 0.00838 | 0.00839 | 0.00838 | 0.00837 | 0.00836 | 0.00834 | 0.00832 | 0.0083 | 0.00828 | 0.00828 | 0.00829 | 0.0083 | 0.00833 | 0.00836 | 0.0084 | 0.00844 | 0.00848 | 0.0085 | 0.0085 | 0.00848 | 0.00846 | 0.00843 | 0.0084 | 0.00838 | 0.00836 | 0.00835 | 0.00833 | 0.00831 | 0.0083 | 0.00828 | 0.00827 | 0.00826 | 0.00826 | 0.00827 | 0.00829 | 0.00832 | 0.00834 | 0.00835 | 0.00835 | 0.00835 | 0.00836 | 0.00839 | 0.00842 | 0.00845 | 0.00847 | 0.00849 | 0.00851 | 0.0085 | 0.00849 | 0.00847 | 0.00845 | 0.00843 | 0.00842 | 0.00841 | 0.00841 | 0.00841 | 0.00841 | 0.00842 | 0.00843 | 0.00844 | 0.00846 | 0.00847 | 0.00848 | 0.00848 | 0.00847 | 0.00845 | 0.00843 | 0.0084 | 0.00838 | 0.00836 | 0.00835 | 0.00834 | 0.00833 | 0.00832 | 0.00831 | 0.0083 | 0.00828 | 0.00825 | 0.00823 | 0.00821 | 0.0082 | 0.0082 | 0.00822 | 0.00824 | 0.00826 | 0.00829 | 0.00832 | 0.00835 | 0.00837 | 0.00836 | 0.00835 | 0.00833 | 0.00831 | 0.00831 | 0.00833 | 0.00837 | 0.00843 | 0.0085 | 0.00857 | 0.00862 | 0.00865 | 0.00865 | 0.00862 | 0.00857 | 0.00852 | 0.00848 | 0.00847 | 0.00847 | 0.0085 | 0.00853 | 0.00856 | 0.00858 | 0.00858 | 0.00855 | 0.00851 | 0.00847 | 0.00842 | 0.00839 | 0.00837 | 0.00837 | 0.0084 | 0.00843 | 0.00848 | 0.00852 | 0.00854 | 0.00855 | 0.00854 | 0.00852 | 0.0085 | 0.00848 | 0.00846 | 0.00845 | 0.00844 | 0.00842 | 0.00839 | 0.00835 | 0.00831 | 0.00829 | 0.00828 | 0.0083 | 0.00834 | 0.00839 | 0.00844 | 0.00848 | 0.00849 | 0.00848 | 0.00847 | 0.00845 | 0.00845 | 0.00845 | 0.00847 | 0.00848 | 0.0085 | 0.0085 | 0.00849 | 0.00848 | 0.00845 | 0.00843 | 0.0084 | 0.00838 | 0.00836 | 0.00835 | 0.00834 | 0.00835 | 0.00838 | 0.00844 | 0.0085 | 0.00855 | 0.00859 | 0.0086 | 0.00859 | 0.00856 | 0.00853 | 0.00851 | 0.00852 | 0.00857 | 0.00865 | 0.00875 | 0.00883 | 0.00889 | 0.00889 | 0.00885 | 0.00877 | 0.00865 | 0.00853 | 0.00843 | 0.00837 | 0.00836 | 0.00839 | 0.00845 | 0.00852 | 0.00857 | 0.00861 | 0.00862 | 0.00861 | 0.00858 | 0.00855 | 0.00852 | 0.00849 | 0.00849 | 0.0085 | 0.00852 | 0.00854 | 0.00855 | 0.00854 | 0.0085 | 0.00845 | 0.00839 | 0.00835 | 0.00833 | 0.00836 | 0.00842 | 0.00851 | 0.0086 | 0.00869 | 0.00875 | 0.00878 | 0.00878 | 0.00876 | 0.00873 | 0.00873 | 0.00874 | 0.00877 | 0.00881 | 0.00883 | 0.00884 | 0.00884 | 0.00881 | 0.00878 | 0.00873 | 0.00867 | 0.00861 | 0.00854 | 0.00849 | 0.00844 | 0.0084 | 0.00837 | 0.00836 | 0.00837 | 0.00841 | 0.00846 | 0.00851 | 0.00856 | 0.0086 | 0.00862 | 0.00864 | 0.00865 | 0.00864 | 0.00862 | 0.00861 | 0.0086 | 0.0086 | 0.00862 | 0.00865 | 0.00868 | 0.0087 | 0.00871 | 0.0087 | 0.00867 | 0.00862 | 0.00857 | 0.00853 | 0.00851 | 0.00851 | 0.00853 | 0.00856 | 0.0086 | 0.00866 | 0.00873 | 0.00881 | 0.00888 | 0.00893 | 0.00894 | 0.0089 | 0.00882 | 0.0087 | 0.00858 | 0.00848 | 0.00841 | 0.00838 | 0.00839 | 0.00843 | 0.00849 | 0.00854 | 0.00856 | 0.00855 | 0.00851 | 0.00847 | 0.00844 | 0.00844 | 0.00845 | 0.00849 | 0.00853 | 0.00858 | 0.00863 | 0.00868 | 0.00872 | 0.00877 | 0.00882 | 0.00886 | 0.00889 | 0.00889 | 0.00886 | 0.0088 | 0.00873 | 0.00866 | 0.00859 | 0.00854 | 0.00853 | 0.00855 | 0.0086 | 0.00865 | 0.0087 | 0.00873 | 0.00875 | 0.00876 | 0.00878 | 0.00883 | 0.00889 | 0.00898 | 0.00908 | 0.00916 | 0.00921 | 0.00923 | 0.00921 | 0.00916 | 0.00909 | 0.00903 | 0.009 | 0.009 | 0.00903 | 0.00908 | 0.00913 | 0.00915 | 0.00915 | 0.00912 | 0.00907 | 0.00901 | 0.00895 | 0.00889 | 0.00885 | 0.00881 | 0.0088 | 0.0088 | 0.00879 | 0.00879 | 0.0088 | 0.00881 | 0.00884 | 0.00889 | 0.00898 | 0.00909 | 0.00921 | 0.00933 | 0.00942 | 0.00946 | 0.00946 | 0.0094 | 0.00932 | 0.00921 | 0.00911 | 0.00904 | 0.00902 | 0.00903 | 0.00908 | 0.00916 | 0.00926 | 0.00936 | 0.00945 | 0.00952 | 0.00954 | 0.00952 | 0.00946 | 0.00938 | 0.0093 | 0.00922 | 0.00918 | 0.00917 | 0.00921 | 0.00926 | 0.0093 | 0.00933 | 0.00936 | 0.00939 | 0.00942 | 0.00946 | 0.00948 | 0.00949 | 0.00948 | 0.00946 | 0.00943 | 0.0094 | 0.00939 | 0.00941 | 0.00947 | 0.00955 | 0.00963 | 0.00968 | 0.0097 | 0.00967 | 0.0096 | 0.00951 | 0.00942 | 0.00935 | 0.00932 | 0.00933 | 0.00937 | 0.00942 | 0.00948 | 0.00952 | 0.00955 | 0.00957 | 0.00958 | 0.00958 | 0.00957 | 0.00957 | 0.00956 | 0.00955 | 0.00955 | 0.00955 | 0.00955 | 0.00954 | 0.00955 | 0.00956 | 0.00957 | 0.00959 | 0.0096 | 0.00961 | 0.00962 | 0.00962 | 0.00961 | 0.0096 | 0.00958 | 0.00957 | 0.00956 | 0.00955 | 0.00954 | 0.00954 | 0.00953 | 0.00952 | 0.00951 | 0.0095 | 0.00949 | 0.00948 | 0.00947 | 0.00946 | 0.00945 | 0.00946 | 0.00948 | 0.00953 | 0.0096 | 0.00969 | 0.00976 | 0.0098 | 0.0098 | 0.00976 | 0.0097 | 0.00962 | 0.00955 | 0.00951 | 0.00949 | 0.00951 | 0.00953 | 0.00956 | 0.00957 | 0.00957 | 0.00956 | 0.00954 | 0.00951 | 0.00948 | 0.00944 | 0.0094 | 0.00935 | 0.00931 | 0.00928 | 0.00925 | 0.00922 | 0.0092 | 0.00917 | 0.00915 | 0.00913 | 0.0091 | 0.00908 | 0.00906 | 0.00907 | 0.00909 | 0.00911 | 0.00911 | 0.00909 | 0.00907 | 0.00904 | 0.00903 | 0.00902 | 0.00902 | 0.00903 | 0.00905 | 0.00908 | 0.00916 | 0.00929 | 0.00948 | 0.00973 | 0.00998 | 0.0102 | 0.01033 | 0.01035 | 0.01026 | 0.01007 | 0.00981 | 0.00956 | 0.00935 | 0.00922 | 0.00917 | 0.00919 | 0.00924 | 0.00928 | 0.00931 | 0.00932 | 0.00932 | 0.00932 | 0.00931 | 0.00932 | 0.00935 | 0.00938 | 0.00941 | 0.00945 | 0.0095 | 0.00956 | 0.00962 | 0.00964 | 0.00964 | 0.0096 | 0.00954 | 0.00946 | 0.00936 | 0.00927 | 0.00919 | 0.00914 | 0.00913 | 0.00914 | 0.00915 | 0.00916 | 0.00914 | 0.00912 | 0.00908 | 0.00905 | 0.00901 | 0.009 | 0.00901 | 0.00906 | 0.00914 | 0.00924 | 0.00933 | 0.00941 | 0.00946 | 0.00948 | 0.00947 | 0.00945 | 0.00944 | 0.00945 | 0.0095 | 0.00956 | 0.00964 | 0.00972 | 0.00978 | 0.00981 | 0.00982 | 0.0098 | 0.00977 | 0.00974 | 0.00971 | 0.0097 | 0.0097 | 0.0097 | 0.00971 | 0.00973 | 0.00975 | 0.00976 | 0.00977 | 0.00978 | 0.0098 | 0.00982 | 0.00984 | 0.00986 | 0.00987 | 0.00989 | 0.00991 | 0.00992 | 0.00993 | 0.00994 | 0.00993 | 0.00991 | 0.00988 | 0.00984 | 0.00981 | 0.00979 | 0.0098 | 0.00982 | 0.00985 | 0.00989 | 0.00992 | 0.00996 | 0.00997 | 0.00998 | 0.00997 | 0.00998 | 0.01 | 0.01004 | 0.01008 | 0.01012 | 0.01014 | 0.01014 | 0.01013 | 0.01011 | 0.01008 | 0.01006 | 0.01006 | 0.01007 | 0.0101 | 0.01011 | 0.0101 | 0.01007 | 0.01003 | 0.00998 | 0.00995 | 0.00993 | 0.00994 | 0.00998 | 0.01004 | 0.01012 | 0.01019 | 0.01024 | 0.01028 | 0.0103 | 0.01031 | 0.01032 | 0.01033 | 0.01034 | 0.01034 | 0.01035 | 0.01035 | 0.01036 | 0.01035 | 0.01035 | 0.01033 | 0.01029 | 0.01025 | 0.0102 | 0.01016 | 0.01012 | 0.01009 | 0.01009 | 0.01011 | 0.01015 | 0.01021 | 0.01027 | 0.01032 | 0.01037 | 0.0104 | 0.01042 | 0.01043 | 0.01045 | 0.01046 | 0.01048 | 0.0105 | 0.01052 | 0.01053 | 0.01054 | 0.01054 | 0.01053 | 0.01049 | 0.01044 | 0.01037 | 0.01029 | 0.01022 | 0.01017 | 0.01016 | 0.01019 | 0.01028 | 0.01041 | 0.01056 | 0.01072 | 0.01087 | 0.01099 | 0.01108 | 0.01115 | 0.01119 | 0.01122 | 0.01124 | 0.01126 | 0.01127 | 0.01128 | 0.01128 | 0.01127 | 0.01125 | 0.01124 | 0.01123 | 0.01121 | 0.01119 | 0.01116 | 0.0111 | 0.01103 | 0.01096 | 0.01089 | 0.01085 | 0.01084 | 0.01088 | 0.01095 | 0.01105 | 0.01115 | 0.01123 | 0.01128 | 0.01128 | 0.01124 | 0.01118 | 0.01109 | 0.01101 | 0.01095 | 0.01093 | 0.01094 | 0.01099 | 0.01105 | 0.01113 | 0.01121 | 0.01128 | 0.01132 | 0.01134 | 0.01132 | 0.01129 | 0.01124 | 0.01121 | 0.01119 | 0.01118 | 0.01118 | 0.01117 | 0.01117 | 0.01116 | 0.01115 | 0.01112 | 0.01109 | 0.01105 | 0.011 | 0.01097 | 0.01095 | 0.01094 | 0.01095 | 0.01096 | 0.01097 | 0.01096 | 0.01092 | 0.01086 | 0.01077 | 0.01068 | 0.0106 | 0.01054 | 0.01052 | 0.01053 | 0.01057 | 0.01064 | 0.0107 | 0.01076 | 0.01079 | 0.01081 | 0.01082 | 0.01082 | 0.01082 | 0.01082 | 0.01083 | 0.01083 | 0.01083 | 0.01084 | 0.01085 | 0.01085 | 0.01085 | 0.01085 | 0.01084 | 0.01083 | 0.01082 | 0.01082 | 0.01083 | 0.01084 | 0.01083 | 0.01078 | 0.01071 | 0.01064 | 0.01055 | 0.01048 | 0.01044 | 0.01042 | 0.01045 | 0.01052 | 0.0106 | 0.01069 | 0.01076 | 0.0108 | 0.01083 | 0.01085 | 0.01085 | 0.01085 | 0.01083 | 0.01082 | 0.01081 | 0.0108 | 0.0108 | 0.0108 | 0.01081 | 0.01083 | 0.01085 | 0.01087 | 0.01089 | 0.0109 | 0.01091 | 0.01091 | 0.0109 | 0.01089 | 0.01087 | 0.01085 | 0.01083 | 0.01081 | 0.01079 | 0.01078 | 0.01077 | 0.01078 | 0.0108 | 0.01083 | 0.01086 | 0.01089 | 0.01091 | 0.01093 | 0.01095 | 0.01096 | 0.01097 | 0.01097 | 0.01098 | 0.011 | 0.01101 | 0.01102 | 0.01103 | 0.01103 | 0.01103 | 0.01103 | 0.01103 | 0.01102 | 0.01101 | 0.01099 | 0.01098 | 0.01098 | 0.01098 | 0.01099 | 0.01101 | 0.01103 | 0.01104 | 0.01105 | 0.01105 | 0.01103 | 0.01101 | 0.01099 | 0.01099 | 0.011 | 0.01102 | 0.01104 | 0.01106 | 0.01108 | 0.01111 | 0.01112 | 0.01113 | 0.01114 | 0.01115 | 0.01116 | 0.01116 | 0.01117 | 0.01119 | 0.0112 | 0.01122 | 0.01124 | 0.01126 | 0.01127 | 0.01128 | 0.01129 | 0.01129 | 0.01129 | 0.0113 | 0.01131 | 0.01133 | 0.01136 | 0.01138 | 0.01141 | 0.01144 | 0.01147 | 0.0115 | 0.01153 | 0.01157 | 0.01161 | 0.01166 | 0.01171 | 0.01175 | 0.01177 | 0.01179 | 0.01179 | 0.0118 | 0.01181 | 0.01182 | 0.01183 | 0.01185 | 0.01186 | 0.01186 | 0.01187 | 0.01188 | 0.01188 | 0.01189 | 0.01189 | 0.01188 | 0.01188 | 0.01187 | 0.01185 | 0.01183 | 0.01181 | 0.0118 | 0.01181 | 0.01184 | 0.01187 | 0.01189 | 0.01189 | 0.01187 | 0.01184 | 0.01181 | 0.01178 | 0.01176 | 0.01174 | 0.01173 | 0.01175 | 0.01178 | 0.01183 | 0.01186 | 0.01189 | 0.01192 | 0.01194 | 0.01195 | 0.01196 | 0.01196 | 0.01195 | 0.01195 | 0.01194 | 0.01193 | 0.01192 | 0.01191 | 0.01191 | 0.01189 | 0.01188 | 0.01186 | 0.01184 | 0.01183 | 0.01182 | 0.01182 | 0.0118 | 0.01179 | 0.01177 | 0.01176 | 0.01174 | 0.01172 | 0.0117 | 0.01167 | 0.01165 | 0.01163 | 0.01161 | 0.01159 | 0.01158 | 0.01158 | 0.01158 | 0.01158 | 0.01159 | 0.01159 | 0.01158 | 0.01157 | 0.01155 | 0.01154 | 0.01154 | 0.01153 | 0.01153 | 0.01152 | 0.01152 | 0.01151 | 0.0115 | 0.01149 | 0.01147 | 0.01146 | 0.01146 | 0.01147 | 0.01149 | 0.01151 | 0.01152 | 0.01153 | 0.01153 | 0.01153 | 0.01153 | 0.01152 | 0.01151 | 0.0115 | 0.01149 | 0.01149 | 0.01149 | 0.01149 | 0.01149 | 0.01151 | 0.01153 | 0.01155 | 0.01157 | 0.01158 | 0.01157 | 0.01156 | 0.01155 | 0.01153 | 0.0115 | 0.01148 | 0.01147 | 0.01146 | 0.01146 | 0.01147 | 0.01148 | 0.0115 | 0.01152 | 0.01153 | 0.01155 | 0.01156 | 0.01155 | 0.01155 | 0.01154 | 0.01153 | 0.01154 | 0.01155 | 0.01157 | 0.01158 | 0.01159 | 0.0116 | 0.0116 | 0.0116 | 0.01159 | 0.01159 | 0.0116 | 0.0116 | 0.01162 | 0.01163 | 0.01163 | 0.01163 | 0.01162 | 0.01162 | 0.01161 | 0.01162 | 0.01163 | 0.01165 | 0.01167 | 0.0117 | 0.01171 | 0.01172 | 0.01173 | 0.01173 | 0.01173 | 0.01172 | 0.01171 | 0.0117 | 0.01169 | 0.01169 | 0.01169 | 0.0117 | 0.01172 | 0.01174 | 0.01176 | 0.01178 | 0.01178 | 0.01178 | 0.01178 | 0.01178 | 0.01179 | 0.01181 | 0.01183 | 0.01185 | 0.01187 | 0.01188 | 0.01188 | 0.01187 | 0.01187 | 0.01186 | 0.01187 | 0.01187 | 0.01188 | 0.01189 | 0.0119 | 0.01191 | 0.01193 | 0.01194 | 0.01196 | 0.01197 | 0.01199 | 0.012 | 0.01201 | 0.01203 | 0.01205 | 0.01207 | 0.01211 | 0.01216 | 0.01221 | 0.01224 | 0.01227 | 0.0123 | 0.01232 | 0.01235 | 0.01238 | 0.01241 | 0.01244 | 0.01248 | 0.01253 | 0.01257 | 0.01261 | 0.01265 | 0.01269 | 0.01274 | 0.01279 | 0.01283 | 0.01286 | 0.01288 | 0.01287 | 0.01287 | 0.01285 | 0.01285 | 0.01284 | 0.01285 | 0.01286 | 0.01289 | 0.01291 | 0.01295 | 0.01299 | 0.01305 | 0.01312 | 0.01321 | 0.01329 | 0.01338 | 0.01345 | 0.01352 | 0.01358 | 0.01364 | 0.0137 | 0.01377 | 0.01386 | 0.01395 | 0.01405 | 0.01413 | 0.0142 | 0.01427 | 0.01433 | 0.0144 | 0.01447 | 0.01455 | 0.01462 | 0.01468 | 0.01473 | 0.01477 | 0.0148 | 0.01481 | 0.0148 | 0.01476 | 0.0147 | 0.01464 | 0.01459 | 0.01458 | 0.01462 | 0.0147 | 0.0148 | 0.01491 | 0.01499 | 0.01503 | 0.01501 | 0.01493 | 0.01481 | 0.01468 | 0.0146 | 0.01459 | 0.01463 | 0.01471 | 0.0148 | 0.01488 | 0.01493 | 0.01495 | 0.01493 | 0.0149 | 0.01486 | 0.01483 | 0.01481 | 0.01481 | 0.01482 | 0.01482 | 0.01482 | 0.01482 | 0.01481 | 0.0148 | 0.01479 | 0.01476 | 0.01473 | 0.01469 | 0.01464 | 0.01459 | 0.01454 | 0.01449 | 0.01444 | 0.0144 | 0.01437 | 0.01434 | 0.01431 | 0.01427 | 0.01421 | 0.01414 | 0.01407 | 0.01399 | 0.01391 | 0.01381 | 0.0137 | 0.01359 | 0.01352 | 0.01349 | 0.01351 | 0.01356 | 0.01361 | 0.01365 | 0.01367 | 0.01366 | 0.01362 | 0.01354 | 0.01343 | 0.01332 | 0.01323 | 0.01318 | 0.01316 | 0.01315 | 0.01315 | 0.01316 | 0.01316 | 0.01316 | 0.01315 | 0.01314 | 0.01312 | 0.0131 | 0.01306 | 0.01302 | 0.01299 | 0.01296 | 0.01294 | 0.01293 | 0.01293 | 0.01292 | 0.0129 | 0.01287 | 0.01284 | 0.01281 | 0.01278 | 0.01275 | 0.01272 | 0.0127 | 0.01268 | 0.01265 | 0.01262 | 0.0126 | 0.01258 | 0.01257 | 0.01257 | 0.01257 | 0.01256 | 0.01255 | 0.01253 | 0.01252 | 0.01251 | 0.0125 | 0.0125 | 0.01249 | 0.01248 | 0.01247 | 0.01244 | 0.01241 | 0.01238 | 0.01236 | 0.01236 | 0.01238 | 0.01241 | 0.01244 | 0.01246 | 0.01246 | 0.01245 | 0.01243 | 0.01241 | 0.0124 | 0.01239 | 0.01239 | 0.01239 | 0.01239 | 0.01238 | 0.01238 | 0.01238 | 0.01238 | 0.01238 | 0.01239 | 0.01239 | 0.01239 | 0.01238 | 0.01236 | 0.01234 | 0.01232 | 0.01232 | 0.01233 | 0.01236 | 0.01239 | 0.01241 | 0.01243 | 0.01244 | 0.01244 | 0.01244 | 0.01242 | 0.0124 | 0.01238 | 0.01237 | 0.01236 | 0.01236 | 0.01237 | 0.01237 | 0.01239 | 0.0124 | 0.01242 | 0.01243 | 0.01243 | 0.01241 | 0.0124 | 0.01239 | 0.01238 | 0.01239 | 0.0124 | 0.01241 | 0.01241 | 0.01242 | 0.01242 | 0.01242 | 0.01243 | 0.01244 | 0.01246 | 0.01249 | 0.0125 | 0.01251 | 0.01251 | 0.01249 | 0.01248 | 0.01246 | 0.01246 | 0.01246 | 0.01247 | 0.01248 | 0.01249 | 0.01248 | 0.01247 | 0.01246 | 0.01246 | 0.01248 | 0.0125 | 0.01254 | 0.01257 | 0.01259 | 0.0126 | 0.01262 | 0.01263 | 0.01264 | 0.01265 | 0.01265 | 0.01266 | 0.01266 | 0.01265 | 0.01264 | 0.01262 | 0.01261 | 0.01261 | 0.01262 | 0.01264 | 0.01266 | 0.01268 | 0.01269 | 0.0127 | 0.0127 | 0.0127 | 0.01272 | 0.01274 | 0.01276 | 0.01278 | 0.01279 | 0.0128 | 0.01282 | 0.01285 | 0.01288 | 0.01291 | 0.01294 | 0.01297 | 0.013 | 0.013 | 0.013 | 0.01299 | 0.01298 | 0.01299 | 0.013 | 0.01302 | 0.01303 | 0.01304 | 0.01304 | 0.01304 | 0.01303 | 0.01303 | 0.01304 | 0.01306 | 0.01308 | 0.01311 | 0.01312 | 0.01313 | 0.01312 | 0.01311 | 0.01309 | 0.01307 | 0.01305 | 0.01304 | 0.01304 | 0.01305 | 0.01306 | 0.01307 | 0.01311 | 0.01315 | 0.0132 | 0.01324 | 0.01326 | 0.01327 | 0.01327 | 0.01325 | 0.01323 | 0.0132 | 0.01317 | 0.01315 | 0.01314 | 0.01314 | 0.01314 | 0.01313 | 0.01314 | 0.01315 | 0.01316 | 0.01318 | 0.01319 | 0.01319 | 0.01317 | 0.01315 | 0.01311 | 0.01308 | 0.01306 | 0.01304 | 0.01304 | 0.01304 | 0.01304 | 0.01304 | 0.01304 | 0.01303 | 0.01302 | 0.01301 | 0.01301 | 0.01301 | 0.013 | 0.01298 | 0.01296 | 0.01294 | 0.01293 | 0.01294 | 0.01296 | 0.01298 | 0.01299 | 0.013 | 0.01299 | 0.01298 | 0.01295 | 0.01292 | 0.01291 | 0.01292 | 0.01294 | 0.01296 | 0.01297 | 0.01297 | 0.01295 | 0.01294 | 0.01292 | 0.01291 | 0.01292 | 0.01293 | 0.01295 | 0.01297 | 0.01298 | 0.01297 | 0.01297 | 0.01296 | 0.01296 | 0.01297 | 0.01298 | 0.01297 | 0.01296 | 0.01295 | 0.01293 | 0.01291 | 0.01291 | 0.01291 | 0.01291 | 0.01291 | 0.01291 | 0.0129 | 0.01288 | 0.01287 | 0.01289 | 0.01293 | 0.01299 | 0.01305 | 0.01309 | 0.01311 | 0.01311 | 0.01309 | 0.01307 | 0.01304 | 0.01303 | 0.01303 | 0.01305 | 0.01308 | 0.0131 | 0.0131 | 0.01311 | 0.01311 | 0.01312 | 0.01313 | 0.01314 | 0.01313 | 0.01312 | 0.0131 | 0.01308 | 0.01306 | 0.01305 | 0.01306 | 0.01308 | 0.0131 | 0.01312 | 0.01312 | 0.01311 | 0.0131 | 0.0131 | 0.01309 | 0.0131 | 0.01311 | 0.01313 | 0.01315 | 0.01316 | 0.01316 | 0.01315 | 0.01315 | 0.01317 | 0.01319 | 0.01321 | 0.01322 | 0.01321 | 0.0132 | 0.01318 | 0.01316 | 0.01315 | 0.01315 | 0.01315 | 0.01316 | 0.01317 | 0.01317 | 0.01317 | 0.01316 | 0.01316 | 0.01318 | 0.01321 | 0.01323 | 0.01325 | 0.01324 | 0.01322 | 0.0132 | 0.01318 | 0.01317 | 0.01317 | 0.01319 | 0.01321 | 0.01322 | 0.01323 | 0.01322 | 0.01322 | 0.01321 | 0.01322 | 0.01325 | 0.01327 | 0.0133 | 0.01331 | 0.01331 | 0.0133 | 0.01329 | 0.01328 | 0.01327 | 0.01328 | 0.01329 | 0.0133 | 0.0133 | 0.0133 | 0.01328 | 0.01327 | 0.01326 | 0.01327 | 0.01329 | 0.0133 | 0.01331 | 0.01331 | 0.01329 | 0.01328 | 0.01328 | 0.01329 | 0.01332 | 0.01335 | 0.01337 | 0.01339 | 0.01341 | 0.01342 | 0.01343 | 0.01343 | 0.01345 | 0.01347 | 0.01349 | 0.01351 | 0.01352 | 0.01352 | 0.0135 | 0.01348 | 0.01348 | 0.01349 | 0.0135 | 0.0135 | 0.01348 | 0.01345 | 0.01343 | 0.01342 | 0.01343 | 0.01345 | 0.01347 | 0.01349 | 0.01352 | 0.01354 | 0.01353 | 0.01349 | 0.01342 | 0.01334 | 0.01328 | 0.01324 | 0.01323 | 0.01324 | 0.01325 | 0.01329 | 0.01334 | 0.0134 | 0.01346 | 0.0135 | 0.01353 | 0.01354 | 0.01356 | 0.01357 | 0.01358 | 0.01361 | 0.01366 | 0.01372 | 0.01376 | 0.01378 | 0.01376 | 0.01372 | 0.01368 | 0.01366 | 0.01366 | 0.0137 | 0.01379 | 0.01393 | 0.01407 | 0.0142 | 0.01427 | 0.01429 | 0.01429 | 0.01429 | 0.01431 | 0.01434 | 0.01439 | 0.01446 | 0.01455 | 0.01463 | 0.01469 | 0.0147 | 0.01466 | 0.01457 | 0.01448 | 0.0144 | 0.01435 | 0.01434 | 0.01437 | 0.01446 | 0.0146 | 0.01477 | 0.01495 | 0.01509 | 0.01518 | 0.0152 | 0.01518 | 0.01513 | 0.01509 | 0.01508 | 0.01509 | 0.01513 | 0.01519 | 0.01526 | 0.01533 | 0.01542 | 0.01558 | 0.01588 | 0.01623 | 0.01634 | 0.01571 | 0.01402 | 0.01158 | 0.009 | 0.00685 | 0.00549 | 0.00509 | 0.00568 | 0.0072 | 0.00947 | 0.01204 | 0.01426 | 0.01556 | 0.0158 | 0.01544 | 0.01492 | 0.0145 | 0.01425 | 0.01411 | 0.01403 | 0.01399 | 0.01397 | 0.01397 | 0.01397 | 0.01395 | 0.01391 | 0.01386 | 0.01379 | 0.01372 | 0.01364 | 0.01358 | 0.01355 | 0.01354 | 0.01355 | 0.01356 | 0.01355 | 0.01353 | 0.01352 | 0.01352 | 0.0135 | 0.01348 | 0.01343 | 0.0134 | 0.01338 | 0.01336 | 0.0133 | 0.01315 | 0.01291 | 0.01263 | 0.01235 | 0.01211 | 0.01192 | 0.01179 | 0.01175 | 0.01178 | 0.01188 | 0.01202 | 0.01215 | 0.01225 | 0.01231 | 0.01234 | 0.01233 | 0.01229 | 0.01223 | 0.01215 | 0.01208 | 0.01201 | 0.01195 | 0.01187 | 0.0118 | 0.01177 | 0.01181 | 0.01194 | 0.01212 | 0.01229 | 0.01243 | 0.01251 | 0.01252 | 0.01244 | 0.01226 | 0.012 | 0.01171 | 0.01146 | 0.0113 | 0.01124 | 0.01125 | 0.01129 | 0.01132 | 0.01134 | 0.01132 | 0.01129 | 0.01126 | 0.01123 | 0.01121 | 0.01118 | 0.01114 | 0.01108 | 0.01101 | 0.01093 | 0.01085 | 0.01079 | 0.01076 | 0.01076 | 0.01078 | 0.0108 | 0.01081 | 0.01078 | 0.01071 | 0.01062 | 0.01052 | 0.01044 | 0.0104 | 0.01039 | 0.0104 | 0.0104 | 0.0104 | 0.01039 | 0.01037 | 0.01033 | 0.01027 | 0.01019 | 0.01012 | 0.01005 | 0.00997 | 0.00988 | 0.00979 | 0.00972 | 0.00969 | 0.00969 | 0.00969 | 0.00967 | 0.00962 | 0.00955 | 0.00947 | 0.00941 | 0.00936 | 0.00934 | 0.00936 | 0.00939 | 0.00944 | 0.00948 | 0.0095 | 0.00946 | 0.0094 | 0.00932 | 0.00925 | 0.0092 | 0.00914 | 0.00909 | 0.00902 | 0.00896 | 0.00891 | 0.00889 | 0.00889 | 0.0089 | 0.00891 | 0.00889 | 0.00886 | 0.00881 | 0.00875 | 0.00869 | 0.00865 | 0.00865 | 0.00867 | 0.0087 | 0.0087 | 0.00867 | 0.00859 | 0.00849 | 0.0084 | 0.00833 | 0.00831 | 0.00832 | 0.00835 | 0.00838 | 0.00839 | 0.00837 | 0.00834 | 0.00829 | 0.00825 | 0.00823 | 0.00821 | 0.00819 | 0.00815 | 0.00809 | 0.008 | 0.00792 | 0.00785 | 0.00782 | 0.00779 | 0.00777 | 0.00774 | 0.00768 | 0.0076 | 0.0075 | 0.00741 | 0.00735 | 0.00732 | 0.00732 | 0.00729 | 0.00723 | 0.00714 | 0.00704 | 0.00697 | 0.00696 | 0.00701 | 0.0071 | 0.00721 | 0.00731 | 0.00735 | 0.0073 | 0.00715 | 0.00694 | 0.00673 | 0.00659 | 0.00653 | 0.00654 | 0.00659 | 0.00667 | 0.00673 | 0.00676 | 0.00676 | 0.00673 | 0.00669 | 0.00663 | 0.00656 | 0.00648 | 0.00641 | 0.00634 | 0.00632 | 0.00632 | 0.00636 | 0.00641 | 0.00644 | 0.00643 | 0.00637 | 0.00627 | 0.00616 | 0.00606 | 0.00601 | 0.00601 | 0.00604 | 0.00606 | 0.00605 | 0.00599 | 0.00589 | 0.00577 | 0.00567 | 0.00559 | 0.00554 | 0.00553 | 0.00554 | 0.00555 | 0.00554 | 0.00552 | 0.00549 | 0.00549 | 0.00553 | 0.00561 | 0.00567 | 0.00569 | 0.00564 | 0.00553 | 0.00541 | 0.00531 | 0.00525 | 0.00525 | 0.00529 | 0.00533 | 0.00536 | 0.00535 | 0.00531 | 0.00528 | 0.00527 | 0.00526 | 0.00521 | 0.00512 | 0.00499 | 0.00482 | 0.00461 | 0.00439 | 0.00417 | 0.00403 | 0.00399 | 0.00406 | 0.00418 | 0.00428 | 0.00435 | 0.00438 | 0.00442 | 0.00449 | 0.0046 | 0.0047 | 0.00475 | 0.0047 | 0.00452 | 0.00423 | 0.00391 | 0.00365 | 0.00354 | 0.00358 | 0.00375 | 0.00398 | 0.00418 | 0.0043 | 0.00429 | 0.00415 | 0.00391 | 0.00363 | 0.00338 | 0.00316 | 0.00298 | 0.00283 | 0.00269 | 0.00258 | 0.00253 | 0.00259 | 0.00276 | 0.00302 | 0.00328 | 0.00348 | 0.00359 | 0.0036 | 0.00353 | 0.00344 | 0.00334 | 0.00325 | 0.0032 | 0.00316 | 0.00313 | 0.00308 | 0.00298 | 0.00286 | 0.00274 | 0.00265 | 0.00262 | 0.00262 | 0.00261 | 0.00257 | 0.00248 | 0.00236 | 0.00225 | 0.00218 | 0.00213 | 0.00207 | 0.00197 | 0.00182 | 0.00164 | 0.0015 | 0.00142 | 0.00142 | 0.00151 | 0.00164 | 0.00178 | 0.00188 | 0.00188 | 0.00179 | 0.00163 | 0.00147 | 0.0014 | 0.00142 | 0.00154 | 0.00166 | 0.00171 | 0.00165 | 0.00149 | 0.00129 | 0.00111 | 0.00105 | 0.0011 | 0.00126 | 0.00143 | 0.00156 | 0.00157 | 0.00145 | 0.00121 | 0.00121 | 0.00121 | 0.00121 | 0.00121 | 0.00121 | 0.00121
LD4-4 | 0.001 | 0.001 | 0.1% | 0.001 | 0.001 | 0.001 | 0.001 | 0.00098 | 0.00094 | 0.00089 | 0.00085 | 0.00083 | 0.00082 | 0.00082 | 0.00086 | 0.00092 | 0.00102 | 0.00113 | 0.00121 | 0.00125 | 0.00125 | 0.00123 | 0.00119 | 0.00116 | 0.00114 | 0.00112 | 0.00111 | 0.00109 | 0.00104 | 0.00097 | 0.00089 | 0.00081 | 0.00074 | 0.0007 | 0.00068 | 0.0007 | 0.00074 | 0.00079 | 0.00083 | 0.00084 | 0.00085 | 0.00085 | 0.00087 | 0.00091 | 0.00095 | 0.00099 | 0.00101 | 0.00099 | 0.00093 | 0.00084 | 0.00075 | 0.00068 | 0.00065 | 0.00064 | 0.00065 | 0.00068 | 0.00073 | 0.00079 | 0.00085 | 0.00091 | 0.00098 | 0.00105 | 0.00112 | 0.00117 | 0.00116 | 0.00109 | 0.00094 | 0.00074 | 0.00053 | 0.00034 | 0.00023 | 0.00018 | 0.00021 | 0.00026 | 0.00032 | 0.00036 | 0.00038 | 0.00039 | 0.00039 | 0.00041 | 0.00045 | 0.00053 | 0.00067 | 0.00083 | 0.00099 | 0.00112 | 0.00119 | 0.0012 | 0.00113 | 0.001 | 0.00081 | 0.0006 | 0.0004 | 0.00026 | 0.0002 | 0.00024 | 0.00037 | 0.00055 | 0.00072 | 0.00084 | 0.00086 | 0.0008 | 0.00069 | 0.00058 | 0.00052 | 0.00051 | 0.00056 | 0.00065 | 0.00075 | 0.00083 | 0.00085 | 0.00079 | 0.00069 | 0.00058 | 0.00051 | 0.00052 | 0.00059 | 0.00072 | 0.00088 | 0.00107 | 0.00124 | 0.00138 | 0.00148 | 0.00154 | 0.00156 | 0.00153 | 0.00146 | 0.00134 | 0.00118 | 0.00099 | 0.00079 | 0.00059 | 0.00043 | 0.0003 | 0.00023 | 0.00019 | 0.00018 | 0.00019 | 0.00024 | 0.00033 | 0.00044 | 0.00058 | 0.00073 | 0.00088 | 0.00102 | 0.00113 | 0.00121 | 0.00124 | 0.00123 | 0.00123 | 0.00124 | 0.00129 | 0.00136 | 0.00144 | 0.00148 | 0.00148 | 0.00142 | 0.00132 | 0.0012 | 0.00107 | 0.00095 | 0.00087 | 0.00082 | 0.00082 | 0.00087 | 0.00094 | 0.00102 | 0.00112 | 0.00123 | 0.00135 | 0.00147 | 0.00156 | 0.00162 | 0.00163 | 0.0016 | 0.00153 | 0.00144 | 0.00134 | 0.00126 | 0.00121 | 0.0012 | 0.00125 | 0.00132 | 0.00142 | 0.00151 | 0.0016 | 0.00167 | 0.0017 | 0.00169 | 0.00164 | 0.00157 | 0.00152 | 0.00148 | 0.00147 | 0.0015 | 0.00157 | 0.0017 | 0.00189 | 0.00215 | 0.00242 | 0.00267 | 0.00286 | 0.00294 | 0.0029 | 0.00275 | 0.00251 | 0.00222 | 0.00194 | 0.00174 | 0.00163 | 0.00161 | 0.00167 | 0.00176 | 0.00187 | 0.00195 | 0.00201 | 0.00204 | 0.00203 | 0.00202 | 0.00202 | 0.00207 | 0.00216 | 0.0023 | 0.00246 | 0.00263 | 0.00277 | 0.00287 | 0.00291 | 0.0029 | 0.00283 | 0.00274 | 0.00264 | 0.00254 | 0.00245 | 0.00238 | 0.00233 | 0.00228 | 0.00223 | 0.00218 | 0.00213 | 0.0021 | 0.0021 | 0.00215 | 0.00226 | 0.00242 | 0.0026 | 0.00276 | 0.00287 | 0.00293 | 0.00295 | 0.00296 | 0.00296 | 0.00297 | 0.00297 | 0.00297 | 0.00295 | 0.0029 | 0.0028 | 0.00264 | 0.00244 | 0.00225 | 0.00212 | 0.0021 | 0.00217 | 0.0023 | 0.00246 | 0.00261 | 0.00272 | 0.00281 | 0.00288 | 0.00297 | 0.00307 | 0.00317 | 0.00327 | 0.00333 | 0.00334 | 0.00327 | 0.00313 | 0.00293 | 0.0027 | 0.00249 | 0.00232 | 0.00221 | 0.00217 | 0.00215 | 0.00214 | 0.00212 | 0.00208 | 0.00204 | 0.002 | 0.00196 | 0.00193 | 0.00191 | 0.00187 | 0.00184 | 0.0018 | 0.00176 | 0.00172 | 0.00169 | 0.00169 | 0.00172 | 0.00179 | 0.00188 | 0.00199 | 0.00209 | 0.00217 | 0.00221 | 0.00221 | 0.00217 | 0.0021 | 0.00201 | 0.00193 | 0.00187 | 0.00186 | 0.0019 | 0.00197 | 0.00206 | 0.00214 | 0.00221 | 0.00225 | 0.00227 | 0.00225 | 0.0022 | 0.00212 | 0.00203 | 0.00195 | 0.0019 | 0.00191 | 0.00197 | 0.00206 | 0.00216 | 0.00224 | 0.00229 | 0.0023 | 0.00227 | 0.00221 | 0.00213 | 0.00207 | 0.00204 | 0.00208 | 0.00219 | 0.00237 | 0.00259 | 0.00284 | 0.0031 | 0.00332 | 0.00346 | 0.00352 | 0.00349 | 0.00342 | 0.00331 | 0.00317 | 0.003 | 0.00283 | 0.00265 | 0.0025 | 0.00234 | 0.00218 | 0.00203 | 0.00191 | 0.00186 | 0.00187 | 0.00189 | 0.00186 | 0.00173 | 0.0015 | 0.00125 | 0.00103 | 0.00092 | 0.00093 | 0.00108 | 0.00133 | 0.00164 | 0.00194 | 0.00214 | 0.00218 | 0.00203 | 0.00173 | 0.00136 | 0.00099 | 0.00069 | 0.00049 | 0.00038 | 0.00038 | 0.00046 | 0.00063 | 0.00084 | 0.00107 | 0.00128 | 0.00146 | 0.00161 | 0.00171 | 0.00178 | 0.00182 | 0.00185 | 0.0019 | 0.00196 | 0.00206 | 0.00219 | 0.00233 | 0.00249 | 0.00264 | 0.00277 | 0.00284 | 0.00286 | 0.00283 | 0.00276 | 0.00269 | 0.00264 | 0.00263 | 0.00266 | 0.00273 | 0.00283 | 0.00294 | 0.00305 | 0.00315 | 0.00323 | 0.00329 | 0.00334 | 0.00339 | 0.00345 | 0.00353 | 0.00365 | 0.00379 | 0.00397 | 0.00417 | 0.0044 | 0.00465 | 0.00492 | 0.0052 | 0.00544 | 0.00564 | 0.00576 | 0.00581 | 0.00579 | 0.00572 | 0.00562 | 0.0055 | 0.00538 | 0.00528 | 0.0052 | 0.00514 | 0.00509 | 0.00505 | 0.00504 | 0.00508 | 0.00521 | 0.00543 | 0.00572 | 0.00601 | 0.00624 | 0.00641 | 0.0065 | 0.00651 | 0.00646 | 0.00636 | 0.00625 | 0.00615 | 0.00609 | 0.00605 | 0.006 | 0.00594 | 0.00585 | 0.00575 | 0.00568 | 0.00565 | 0.00565 | 0.00568 | 0.00572 | 0.00575 | 0.00578 | 0.00579 | 0.00581 | 0.00581 | 0.0058 | 0.00577 | 0.00571 | 0.00561 | 0.00549 | 0.00537 | 0.00527 | 0.0052 | 0.00515 | 0.00513 | 0.00511 | 0.00506 | 0.00496 | 0.00478 | 0.00453 | 0.00423 | 0.00392 | 0.00366 | 0.00347 | 0.00337 | 0.00334 | 0.00336 | 0.00341 | 0.00347 | 0.00352 | 0.00357 | 0.00359 | 0.00361 | 0.00362 | 0.00364 | 0.00365 | 0.00365 | 0.00361 | 0.00355 | 0.00347 | 0.00339 | 0.00332 | 0.00326 | 0.00317 | 0.00304 | 0.00288 | 0.0027 | 0.00251 | 0.00235 | 0.00223 | 0.00218 | 0.00221 | 0.00233 | 0.0025 | 0.00268 | 0.00283 | 0.00292 | 0.00294 | 0.00289 | 0.00279 | 0.00267 | 0.00254 | 0.00244 | 0.00236 | 0.00231 | 0.00227 | 0.00226 | 0.00226 | 0.00227 | 0.00229 | 0.00231 | 0.00233 | 0.00233 | 0.00231 | 0.00227 | 0.00222 | 0.00217 | 0.00213 | 0.00213 | 0.00218 | 0.00227 | 0.0024 | 0.00253 | 0.00265 | 0.00273 | 0.00276 | 0.00275 | 0.00272 | 0.00267 | 0.00261 | 0.00254 | 0.00244 | 0.00233 | 0.00221 | 0.00211 | 0.00205 | 0.00206 | 0.00213 | 0.00227 | 0.00242 | 0.00252 | 0.00251 | 0.00236 | 0.00208 | 0.00175 | 0.00144 | 0.00123 | 0.00117 | 0.00129 | 0.00156 | 0.00194 | 0.00233 | 0.00267 | 0.0029 | 0.00302 | 0.00304 | 0.00301 | 0.00298 | 0.00296 | 0.00297 | 0.00302 | 0.00308 | 0.00315 | 0.00322 | 0.00328 | 0.00333 | 0.00337 | 0.00336 | 0.00328 | 0.00308 | 0.00276 | 0.00231 | 0.00181 | 0.00132 | 0.00094 | 0.00075 | 0.00077 | 0.001 | 0.00139 | 0.00185 | 0.0023 | 0.00268 | 0.00293 | 0.00308 | 0.00316 | 0.00323 | 0.00331 | 0.00341 | 0.00351 | 0.00357 | 0.00357 | 0.00352 | 0.00344 | 0.00335 | 0.00329 | 0.00328 | 0.00331 | 0.00335 | 0.00336 | 0.00329 | 0.00313 | 0.00288 | 0.00259 | 0.00233 | 0.00216 | 0.00213 | 0.00224 | 0.00248 | 0.00282 | 0.00319 | 0.00353 | 0.00379 | 0.00392 | 0.00394 | 0.00386 | 0.00373 | 0.00361 | 0.00353 | 0.0035 | 0.00353 | 0.00362 | 0.00374 | 0.00387 | 0.00397 | 0.00401 | 0.00397 | 0.00389 | 0.00378 | 0.00366 | 0.00353 | 0.00338 | 0.00321 | 0.00306 | 0.00294 | 0.0029 | 0.00294 | 0.00306 | 0.00324 | 0.00348 | 0.00374 | 0.004 | 0.00421 | 0.00435 | 0.00442 | 0.00445 | 0.00446 | 0.00448 | 0.00451 | 0.00454 | 0.00455 | 0.00451 | 0.00442 | 0.00431 | 0.0042 | 0.00413 | 0.0041 | 0.00412 | 0.0042 | 0.00429 | 0.00437 | 0.00437 | 0.00428 | 0.0041 | 0.00389 | 0.00371 | 0.00362 | 0.00364 | 0.00378 | 0.004 | 0.00426 | 0.00451 | 0.0047 | 0.00481 | 0.00486 | 0.00486 | 0.00485 | 0.00484 | 0.00485 | 0.00488 | 0.00492 | 0.00494 | 0.00494 | 0.00493 | 0.0049 | 0.00489 | 0.00488 | 0.00489 | 0.00492 | 0.00495 | 0.00497 | 0.00498 | 0.00496 | 0.00492 | 0.00488 | 0.00487 | 0.00488 | 0.00492 | 0.005 | 0.0051 | 0.0052 | 0.00528 | 0.00535 | 0.00538 | 0.0054 | 0.0054 | 0.0054 | 0.00541 | 0.00542 | 0.00544 | 0.00544 | 0.00543 | 0.00541 | 0.00538 | 0.00535 | 0.00533 | 0.00532 | 0.00532 | 0.00533 | 0.00534 | 0.00535 | 0.00535 | 0.00535 | 0.00533 | 0.00531 | 0.00531 | 0.00532 | 0.00534 | 0.00537 | 0.00542 | 0.00546 | 0.0055 | 0.00553 | 0.00555 | 0.00558 | 0.00561 | 0.00564 | 0.00566 | 0.00565 | 0.00562 | 0.00556 | 0.00549 | 0.00542 | 0.00537 | 0.00533 | 0.00531 | 0.00532 | 0.00536 | 0.00542 | 0.0055 | 0.00557 | 0.00563 | 0.00568 | 0.00573 | 0.00578 | 0.00582 | 0.00586 | 0.00587 | 0.00587 | 0.00586 | 0.00585 | 0.00583 | 0.00582 | 0.00581 | 0.00581 | 0.00581 | 0.00581 | 0.00582 | 0.00583 | 0.00584 | 0.00585 | 0.00585 | 0.00585 | 0.00585 | 0.00584 | 0.00582 | 0.00578 | 0.00572 | 0.00567 | 0.00563 | 0.00563 | 0.00565 | 0.0057 | 0.00577 | 0.00585 | 0.00593 | 0.00599 | 0.00602 | 0.00603 | 0.00602 | 0.006 | 0.00598 | 0.00597 | 0.00596 | 0.00596 | 0.00596 | 0.00598 | 0.006 | 0.00603 | 0.00605 | 0.00607 | 0.00608 | 0.00609 | 0.00609 | 0.00608 | 0.00607 | 0.00605 | 0.00604 | 0.00603 | 0.00601 | 0.006 | 0.00599 | 0.00599 | 0.00599 | 0.00599 | 0.00598 | 0.00596 | 0.00594 | 0.00593 | 0.00594 | 0.00595 | 0.00597 | 0.006 | 0.00603 | 0.00608 | 0.00612 | 0.00614 | 0.00614 | 0.00613 | 0.00612 | 0.00612 | 0.00613 | 0.00615 | 0.00617 | 0.00618 | 0.00619 | 0.00619 | 0.00619 | 0.00618 | 0.00615 | 0.00613 | 0.00611 | 0.0061 | 0.00611 | 0.00612 | 0.00615 | 0.00617 | 0.00618 | 0.00618 | 0.00617 | 0.00614 | 0.00611 | 0.00609 | 0.00607 | 0.00607 | 0.00609 | 0.00612 | 0.00615 | 0.00616 | 0.00617 | 0.00616 | 0.00615 | 0.00614 | 0.00613 | 0.00613 | 0.00614 | 0.00615 | 0.00616 | 0.00616 | 0.00617 | 0.00617 | 0.00619 | 0.00622 | 0.00624 | 0.00626 | 0.00628 | 0.00628 | 0.00627 | 0.00625 | 0.00622 | 0.0062 | 0.00618 | 0.00616 | 0.00615 | 0.00614 | 0.00613 | 0.00612 | 0.0061 | 0.00609 | 0.00608 | 0.00607 | 0.00606 | 0.00605 | 0.00603 | 0.00602 | 0.006 | 0.00597 | 0.00595 | 0.00592 | 0.0059 | 0.00589 | 0.00589 | 0.0059 | 0.00592 | 0.00593 | 0.00594 | 0.00595 | 0.00594 | 0.00592 | 0.00589 | 0.00586 | 0.00584 | 0.00582 | 0.00581 | 0.0058 | 0.00579 | 0.00579 | 0.0058 | 0.00582 | 0.00584 | 0.00587 | 0.00589 | 0.00591 | 0.00592 | 0.00592 | 0.00591 | 0.00589 | 0.00588 | 0.00586 | 0.00585 | 0.00583 | 0.0058 | 0.00576 | 0.00572 | 0.00568 | 0.00565 | 0.00564 | 0.00563 | 0.00564 | 0.00566 | 0.00569 | 0.00571 | 0.00573 | 0.00574 | 0.00574 | 0.00574 | 0.00574 | 0.00573 | 0.00572 | 0.0057 | 0.00568 | 0.00566 | 0.00565 | 0.00565 | 0.00565 | 0.00566 | 0.00568 | 0.0057 | 0.00572 | 0.00574 | 0.00575 | 0.00577 | 0.00578 | 0.00578 | 0.00578 | 0.00578 | 0.00576 | 0.00575 | 0.00572 | 0.00569 | 0.00566 | 0.00564 | 0.00563 | 0.00564 | 0.00565 | 0.00565 | 0.00565 | 0.00565 | 0.00564 | 0.00563 | 0.00562 | 0.00561 | 0.00561 | 0.00561 | 0.00561 | 0.00562 | 0.00562 | 0.00561 | 0.00561 | 0.00561 | 0.00561 | 0.00563 | 0.00565 | 0.00567 | 0.00569 | 0.00569 | 0.00569 | 0.00567 | 0.00565 | 0.00562 | 0.00559 | 0.00557 | 0.00556 | 0.00557 | 0.00558 | 0.00559 | 0.00559 | 0.00559 | 0.00559 | 0.00558 | 0.00558 | 0.00558 | 0.00557 | 0.00556 | 0.00555 | 0.00555 | 0.00555 | 0.00555 | 0.00555 | 0.00555 | 0.00555 | 0.00556 | 0.00557 | 0.00556 | 0.00555 | 0.00554 | 0.00553 | 0.00552 | 0.00551 | 0.0055 | 0.00548 | 0.00546 | 0.00545 | 0.00545 | 0.00546 | 0.00547 | 0.00549 | 0.00551 | 0.00553 | 0.00555 | 0.00556 | 0.00556 | 0.00555 | 0.00553 | 0.00552 | 0.00551 | 0.0055 | 0.00548 | 0.00546 | 0.00544 | 0.00542 | 0.00539 | 0.00537 | 0.00536 | 0.00535 | 0.00536 | 0.00536 | 0.00538 | 0.0054 | 0.00542 | 0.00544 | 0.00545 | 0.00546 | 0.00547 | 0.00548 | 0.00548 | 0.00548 | 0.00547 | 0.00545 | 0.00544 | 0.00542 | 0.00541 | 0.0054 | 0.0054 | 0.00539 | 0.00538 | 0.00537 | 0.00535 | 0.00532 | 0.00531 | 0.0053 | 0.0053 | 0.00532 | 0.00534 | 0.00537 | 0.00539 | 0.00541 | 0.00541 | 0.00539 | 0.00538 | 0.00536 | 0.00534 | 0.00532 | 0.0053 | 0.00527 | 0.00525 | 0.00522 | 0.00521 | 0.00519 | 0.00519 | 0.00519 | 0.0052 | 0.00521 | 0.00523 | 0.00524 | 0.00524 | 0.00524 | 0.00523 | 0.00521 | 0.0052 | 0.00518 | 0.00517 | 0.00515 | 0.00514 | 0.00513 | 0.00513 | 0.00514 | 0.00515 | 0.00515 | 0.00514 | 0.00513 | 0.0051 | 0.00507 | 0.00503 | 0.005 | 0.00497 | 0.00495 | 0.00495 | 0.00495 | 0.00495 | 0.00495 | 0.00495 | 0.00494 | 0.00494 | 0.00493 | 0.00493 | 0.00493 | 0.00493 | 0.00492 | 0.00491 | 0.0049 | 0.00488 | 0.00487 | 0.00487 | 0.00487 | 0.00487 | 0.00487 | 0.00486 | 0.00486 | 0.00485 | 0.00484 | 0.00483 | 0.00481 | 0.0048 | 0.00479 | 0.00479 | 0.00479 | 0.00479 | 0.00478 | 0.00477 | 0.00476 | 0.00474 | 0.00472 | 0.0047 | 0.00469 | 0.00469 | 0.00469 | 0.00469 | 0.00469 | 0.00469 | 0.0047 | 0.0047 | 0.0047 | 0.0047 | 0.00469 | 0.00468 | 0.00467 | 0.00467 | 0.00467 | 0.00467 | 0.00468 | 0.00468 | 0.00469 | 0.00469 | 0.00469 | 0.00469 | 0.00468 | 0.00468 | 0.00468 | 0.00467 | 0.00468 | 0.00468 | 0.00467 | 0.00466 | 0.00465 | 0.00463 | 0.00462 | 0.00462 | 0.00461 | 0.00459 | 0.00457 | 0.00455 | 0.00453 | 0.00452 | 0.00452 | 0.00453 | 0.00454 | 0.00455 | 0.00456 | 0.00456 | 0.00455 | 0.00453 | 0.00451 | 0.00448 | 0.00446 | 0.00445 | 0.00444 | 0.00444 | 0.00444 | 0.00444 | 0.00445 | 0.00445 | 0.00446 | 0.00447 | 0.00448 | 0.0045 | 0.00451 | 0.00451 | 0.00451 | 0.00451 | 0.00451 | 0.00451 | 0.00451 | 0.00451 | 0.0045 | 0.00449 | 0.00447 | 0.00445 | 0.00443 | 0.00442 | 0.00441 | 0.00441 | 0.00441 | 0.00441 | 0.00441 | 0.00439 | 0.00438 | 0.00436 | 0.00433 | 0.00432 | 0.00431 | 0.00432 | 0.00433 | 0.00434 | 0.00436 | 0.00437 | 0.00437 | 0.00437 | 0.00435 | 0.00433 | 0.00431 | 0.00429 | 0.00427 | 0.00426 | 0.00427 | 0.00429 | 0.00431 | 0.00434 | 0.00436 | 0.00437 | 0.00436 | 0.00435 | 0.00434 | 0.00432 | 0.00431 | 0.00431 | 0.00432 | 0.00433 | 0.00435 | 0.00437 | 0.00437 | 0.00437 | 0.00436 | 0.00434 | 0.00432 | 0.00431 | 0.00431 | 0.00432 | 0.00435 | 0.00437 | 0.0044 | 0.00443 | 0.00445 | 0.00447 | 0.00447 | 0.00447 | 0.00447 | 0.00447 | 0.00448 | 0.0045 | 0.00453 | 0.00456 | 0.0046 | 0.00464 | 0.00467 | 0.0047 | 0.00472 | 0.00476 | 0.00479 | 0.00484 | 0.00489 | 0.00494 | 0.005 | 0.00506 | 0.00513 | 0.00519 | 0.00526 | 0.00533 | 0.00542 | 0.00551 | 0.0056 | 0.00569 | 0.00579 | 0.00588 | 0.00598 | 0.00609 | 0.0062 | 0.00632 | 0.00645 | 0.00658 | 0.00673 | 0.00687 | 0.00701 | 0.00715 | 0.00729 | 0.00744 | 0.0076 | 0.00776 | 0.00792 | 0.0081 | 0.00828 | 0.00846 | 0.00865 | 0.00883 | 0.00901 | 0.00919 | 0.00937 | 0.00955 | 0.00974 | 0.00995 | 0.01017 | 0.01041 | 0.01065 | 0.01092 | 0.01119 | 0.01147 | 0.01175 | 0.01202 | 0.01227 | 0.01253 | 0.01278 | 0.01303 | 0.01328 | 0.01353 | 0.01377 | 0.01401 | 0.01425 | 0.01449 | 0.01473 | 0.01497 | 0.01521 | 0.01544 | 0.01565 | 0.01584 | 0.01598 | 0.01606 | 0.0161 | 0.01619 | 0.01639 | 0.01676 | 0.01726 | 0.01782 | 0.01837 | 0.01888 | 0.01929 | 0.01956 | 0.01964 | 0.01952 | 0.01926 | 0.01897 | 0.01873 | 0.01857 | 0.01847 | 0.01839 | 0.01834 | 0.01833 | 0.01836 | 0.01841 | 0.01846 | 0.0185 | 0.01852 | 0.01855 | 0.01859 | 0.01866 | 0.01874 | 0.01882 | 0.01889 | 0.01894 | 0.01898 | 0.019 | 0.01897 | 0.0189 | 0.01877 | 0.0186 | 0.01841 | 0.01821 | 0.018 | 0.01779 | 0.01759 | 0.01741 | 0.01726 | 0.01713 | 0.01703 | 0.01693 | 0.01684 | 0.01675 | 0.01665 | 0.01654 | 0.01642 | 0.01628 | 0.01613 | 0.01599 | 0.01585 | 0.01571 | 0.01558 | 0.01544 | 0.0153 | 0.01515 | 0.01501 | 0.01488 | 0.01477 | 0.01467 | 0.0146 | 0.01456 | 0.01454 | 0.01453 | 0.01454 | 0.01454 | 0.01453 | 0.01451 | 0.01449 | 0.01446 | 0.01444 | 0.01443 | 0.01443 | 0.01444 | 0.01445 | 0.01447 | 0.01449 | 0.0145 | 0.01451 | 0.01451 | 0.01452 | 0.01454 | 0.01458 | 0.01464 | 0.01473 | 0.01483 | 0.01494 | 0.01506 | 0.01518 | 0.01531 | 0.01544 | 0.01557 | 0.01571 | 0.01586 | 0.01599 | 0.0161 | 0.01619 | 0.01626 | 0.0163 | 0.01631 | 0.0163 | 0.01627 | 0.01624 | 0.01622 | 0.01621 | 0.01624 | 0.01629 | 0.01636 | 0.01645 | 0.01652 | 0.01657 | 0.01659 | 0.01659 | 0.01658 | 0.01655 | 0.01651 | 0.01649 | 0.01648 | 0.01651 | 0.01659 | 0.01677 | 0.01703 | 0.01733 | 0.0176 | 0.01777 | 0.01783 | 0.01775 | 0.01754 | 0.01721 | 0.01682 | 0.01643 | 0.01611 | 0.01591 | 0.01583 | 0.01582 | 0.01581 | 0.01578 | 0.01572 | 0.01565 | 0.01555 | 0.01545 | 0.01536 | 0.01528 | 0.01524 | 0.01522 | 0.01522 | 0.01522 | 0.01521 | 0.01518 | 0.0151 | 0.01499 | 0.01484 | 0.01465 | 0.01445 | 0.01423 | 0.01402 | 0.01381 | 0.01361 | 0.01343 | 0.01328 | 0.01314 | 0.01302 | 0.01292 | 0.01284 | 0.01278 | 0.01272 | 0.01267 | 0.0126 | 0.01253 | 0.01243 | 0.01233 | 0.01221 | 0.01208 | 0.01194 | 0.0118 | 0.01164 | 0.01149 | 0.01134 | 0.01119 | 0.01103 | 0.01086 | 0.0107 | 0.01055 | 0.01041 | 0.01029 | 0.01018 | 0.01008 | 0.01 | 0.00994 | 0.00988 | 0.00982 | 0.00975 | 0.00967 | 0.0096 | 0.00952 | 0.00944 | 0.00935 | 0.00926 | 0.00915 | 0.00904 | 0.0089 | 0.00876 | 0.00859 | 0.00843 | 0.00826 | 0.0081 | 0.00795 | 0.00781 | 0.0077 | 0.00759 | 0.0075 | 0.00742 | 0.00735 | 0.00729 | 0.00722 | 0.00716 | 0.00709 | 0.00701 | 0.00694 | 0.00686 | 0.00679 | 0.00672 | 0.00666 | 0.00661 | 0.00657 | 0.00653 | 0.0065 | 0.00648 | 0.00645 | 0.00642 | 0.00639 | 0.00636 | 0.00633 | 0.00631 | 0.00629 | 0.00627 | 0.00626 | 0.00624 | 0.00622 | 0.00619 | 0.00615 | 0.00611 | 0.00606 | 0.00602 | 0.00598 | 0.00595 | 0.00594 | 0.00593 | 0.00592 | 0.00592 | 0.00593 | 0.00593 | 0.00593 | 0.00591 | 0.0059 | 0.00588 | 0.00587 | 0.00587 | 0.00587 | 0.00587 | 0.00586 | 0.00586 | 0.00585 | 0.00583 | 0.00581 | 0.00579 | 0.00576 | 0.00575 | 0.00574 | 0.00574 | 0.00574 | 0.00574 | 0.00574 | 0.00573 | 0.00571 | 0.0057 | 0.00568 | 0.00567 | 0.00565 | 0.00565 | 0.00564 | 0.00563 | 0.00562 | 0.00561 | 0.0056 | 0.00559 | 0.00558 | 0.00556 | 0.00555 | 0.00555 | 0.00554 | 0.00553 | 0.00552 | 0.0055 | 0.00548 | 0.00546 | 0.00544 | 0.00544 | 0.00543 | 0.00544 | 0.00546 | 0.00547 | 0.00548 | 0.00549 | 0.00548 | 0.00546 | 0.00543 | 0.0054 | 0.00537 | 0.00535 | 0.00533 | 0.00533 | 0.00533 | 0.00534 | 0.00536 | 0.00537 | 0.00538 | 0.00539 | 0.0054 | 0.00541 | 0.00541 | 0.00541 | 0.0054 | 0.00539 | 0.00537 | 0.00536 | 0.00536 | 0.00536 | 0.00536 | 0.00536 | 0.00536 | 0.00537 | 0.00537 | 0.00537 | 0.00535 | 0.00533 | 0.00532 | 0.0053 | 0.0053 | 0.0053 | 0.0053 | 0.0053 | 0.0053 | 0.00531 | 0.00532 | 0.00532 | 0.00531 | 0.0053 | 0.00529 | 0.00529 | 0.00528 | 0.00528 | 0.00528 | 0.00528 | 0.00527 | 0.00527 | 0.00526 | 0.00524 | 0.00522 | 0.00521 | 0.0052 | 0.0052 | 0.0052 | 0.00521 | 0.00521 | 0.00522 | 0.00521 | 0.00521 | 0.0052 | 0.00519 | 0.00517 | 0.00516 | 0.00515 | 0.00515 | 0.00514 | 0.00514 | 0.00513 | 0.00512 | 0.00512 | 0.00511 | 0.00511 | 0.00511 | 0.00511 | 0.00511 | 0.00511 | 0.00511 | 0.0051 | 0.0051 | 0.00509 | 0.00509 | 0.00509 | 0.00508 | 0.00508 | 0.00507 | 0.00506 | 0.00505 | 0.00504 | 0.00504 | 0.00504 | 0.00505 | 0.00506 | 0.00508 | 0.00509 | 0.00509 | 0.0051 | 0.0051 | 0.00509 | 0.00508 | 0.00506 | 0.00504 | 0.00503 | 0.00503 | 0.00503 | 0.00503 | 0.00503 | 0.00503 | 0.00503 | 0.00503 | 0.00503 | 0.00502 | 0.00501 | 0.00501 | 0.00501 | 0.00502 | 0.00502 | 0.00502 | 0.00501 | 0.00501 | 0.00501 | 0.00502 | 0.00502 | 0.00503 | 0.00504 | 0.00504 | 0.00504 | 0.00504 | 0.00502 | 0.00501 | 0.00499 | 0.00498 | 0.00497 | 0.00497 | 0.00498 | 0.00498 | 0.005 | 0.00501 | 0.00503 | 0.00506 | 0.00507 | 0.00508 | 0.00508 | 0.00508 | 0.00507 | 0.00507 | 0.00507 | 0.00507 | 0.00507 | 0.00508 | 0.0051 | 0.00512 | 0.00513 | 0.00514 | 0.00515 | 0.00516 | 0.00518 | 0.00519 | 0.0052 | 0.00521 | 0.00521 | 0.00521 | 0.00521 | 0.0052 | 0.00519 | 0.00519 | 0.00518 | 0.00518 | 0.00519 | 0.00521 | 0.00522 | 0.00523 | 0.00523 | 0.00524 | 0.00524 | 0.00524 | 0.00524 | 0.00524 | 0.00524 | 0.00524 | 0.00524 | 0.00524 | 0.00523 | 0.00521 | 0.00519 | 0.00517 | 0.00516 | 0.00515 | 0.00515 | 0.00516 | 0.00517 | 0.00518 | 0.00519 | 0.0052 | 0.00521 | 0.00521 | 0.0052 | 0.00519 | 0.00517 | 0.00515 | 0.00512 | 0.00511 | 0.0051 | 0.0051 | 0.00511 | 0.00513 | 0.00515 | 0.00517 | 0.00518 | 0.00519 | 0.00519 | 0.00518 | 0.00517 | 0.00517 | 0.00516 | 0.00515 | 0.00514 | 0.00514 | 0.00514 | 0.00514 | 0.00514 | 0.00513 | 0.00513 | 0.00513 | 0.00513 | 0.00513 | 0.00512 | 0.0051 | 0.00507 | 0.00505 | 0.00503 | 0.00502 | 0.00502 | 0.00502 | 0.00503 | 0.00506 | 0.00509 | 0.00511 | 0.00513 | 0.00514 | 0.00514 | 0.00513 | 0.00513 | 0.00512 | 0.0051 | 0.00507 | 0.00505 | 0.00503 | 0.00502 | 0.00501 | 0.00501 | 0.00502 | 0.00502 | 0.00504 | 0.00504 | 0.00504 | 0.00504 | 0.00503 | 0.00503 | 0.00504 | 0.00506 | 0.00508 | 0.00511 | 0.00514 | 0.00517 | 0.00519 | 0.00519 | 0.00517 | 0.00514 | 0.00512 | 0.0051 | 0.00509 | 0.00508 | 0.00507 | 0.00507 | 0.00509 | 0.0051 | 0.00512 | 0.00513 | 0.00513 | 0.00513 | 0.00513 | 0.00511 | 0.00509 | 0.00507 | 0.00505 | 0.00503 | 0.00501 | 0.00501 | 0.00501 | 0.00503 | 0.00505 | 0.00506 | 0.00508 | 0.00509 | 0.0051 | 0.0051 | 0.00508 | 0.00505 | 0.00502 | 0.00501 | 0.005 | 0.00501 | 0.00501 | 0.00502 | 0.00504 | 0.00505 | 0.00506 | 0.00505 | 0.00505 | 0.00504 | 0.00505 | 0.00506 | 0.00507 | 0.00508 | 0.00508 | 0.00509 | 0.0051 | 0.0051 | 0.00511 | 0.00511 | 0.00512 | 0.00513 | 0.00513 | 0.00513 | 0.00512 | 0.0051 | 0.00508 | 0.00506 | 0.00505 | 0.00504 | 0.00505 | 0.00507 | 0.00509 | 0.00511 | 0.00511 | 0.00512 | 0.00511 | 0.0051 | 0.0051 | 0.0051 | 0.00511 | 0.00513 | 0.00514 | 0.00514 | 0.00513 | 0.00512 | 0.00511 | 0.00509 | 0.00507 | 0.00506 | 0.00506 | 0.00507 | 0.00508 | 0.00507 | 0.00507 | 0.00506 | 0.00506 | 0.00506 | 0.00505 | 0.00504 | 0.00503 | 0.00502 | 0.00502 | 0.00503 | 0.00503 | 0.00504 | 0.00505 | 0.00506 | 0.00508 | 0.00509 | 0.0051 | 0.00511 | 0.00512 | 0.00513 | 0.00514 | 0.00515 | 0.00515 | 0.00515 | 0.00515 | 0.00515 | 0.00515 | 0.00514 | 0.00514 | 0.00514 | 0.00516 | 0.00519 | 0.0052 | 0.00521 | 0.0052 | 0.0052 | 0.00519 | 0.00517 | 0.00514 | 0.00512 | 0.00511 | 0.0051 | 0.00511 | 0.00511 | 0.00512 | 0.00514 | 0.00515 | 0.00517 | 0.00518 | 0.00518 | 0.00518 | 0.00519 | 0.0052 | 0.00521 | 0.00522 | 0.00522 | 0.00522 | 0.00522 | 0.00522 | 0.00521 | 0.0052 | 0.0052 | 0.00521 | 0.00523 | 0.00525 | 0.00526 | 0.00525 | 0.00523 | 0.00522 | 0.0052 | 0.0052 | 0.00521 | 0.00522 | 0.00523 | 0.00525 | 0.00527 | 0.00529 | 0.0053 | 0.00529 | 0.00528 | 0.00528 | 0.00527 | 0.00528 | 0.00529 | 0.0053 | 0.00531 | 0.00532 | 0.00532 | 0.00533 | 0.00533 | 0.00532 | 0.00531 | 0.00529 | 0.00528 | 0.00529 | 0.00531 | 0.00534 | 0.00537 | 0.00539 | 0.00542 | 0.00543 | 0.00544 | 0.00544 | 0.00541 | 0.00537 | 0.00534 | 0.00532 | 0.00532 | 0.00534 | 0.00537 | 0.0054 | 0.00543 | 0.00544 | 0.00543 | 0.00542 | 0.00539 | 0.00535 | 0.00532 | 0.00529 | 0.00529 | 0.00531 | 0.00534 | 0.00537 | 0.00539 | 0.00541 | 0.00543 | 0.00545 | 0.00547 | 0.00549 | 0.00549 | 0.00549 | 0.00548 | 0.00546 | 0.00543 | 0.0054 | 0.00538 | 0.00536 | 0.00536 | 0.00536 | 0.00538 | 0.00541 | 0.00543 | 0.00545 | 0.00545 | 0.00543 | 0.00542 | 0.0054 | 0.00539 | 0.0054 | 0.00542 | 0.00544 | 0.00547 | 0.00549 | 0.0055 | 0.00549 | 0.00548 | 0.00545 | 0.00539 | 0.00534 | 0.00532 | 0.00533 | 0.00539 | 0.00546 | 0.00555 | 0.00565 | 0.00573 | 0.0058 | 0.00584 | 0.00584 | 0.0058 | 0.00573 | 0.00566 | 0.00558 | 0.00551 | 0.00542 | 0.00533 | 0.00524 | 0.00512 | 0.005 | 0.00484 | 0.00466 | 0.00445 | 0.0042 | 0.00393 | 0.00363 | 0.00331 | 0.003 | 0.00271 | 0.00246 | 0.00225 | 0.0021 | 0.002 | 0.00196 | 0.00199 | 0.00207 | 0.00219 | 0.00235 | 0.00253 | 0.00273 | 0.00292 | 0.00311 | 0.00328 | 0.00344 | 0.0036 | 0.00374 | 0.00387 | 0.00398 | 0.00408 | 0.00419 | 0.00431 | 0.00445 | 0.0046 | 0.00474 | 0.00487 | 0.00498 | 0.00507 | 0.00512 | 0.00511 | 0.00505 | 0.00495 | 0.00484 | 0.00473 | 0.00462 | 0.00451 | 0.00438 | 0.00424 | 0.00407 | 0.00379 | 0.00336 | 0.00277 | 0.00209 | 0.00145 | 0.00097 | 0.00072 | 0.00072 | 0.00098 | 0.00146 | 0.00208 | 0.00276 | 0.0034 | 0.00391 | 0.00426 | 0.0045 | 0.00469 | 0.00487 | 0.00502 | 0.00513 | 0.0052 | 0.00522 | 0.00521 | 0.00517 | 0.0051 | 0.005 | 0.00484 | 0.00465 | 0.00443 | 0.00415 | 0.00384 | 0.00352 | 0.00324 | 0.003 | 0.00279 | 0.00262 | 0.00249 | 0.00243 | 0.00243 | 0.00245 | 0.00244 | 0.00241 | 0.00238 | 0.00236 | 0.00236 | 0.00234 | 0.00229 | 0.00228 | 0.00227 | 0.0023 | 0.00236 | 0.00237 | 0.00237 | 0.00236 | 0.0023 | 0.00227 | 0.00221 | 0.00212 | 0.00205 | 0.00199 | 0.00194 | 0.00194 | 0.00196 | 0.002 | 0.00208 | 0.00215 | 0.00224 | 0.00235 | 0.00246 | 0.00256 | 0.00267 | 0.00276 | 0.00286 | 0.00297 | 0.00307 | 0.00317 | 0.00328 | 0.00339 | 0.0035 | 0.00362 | 0.00373 | 0.00383 | 0.00393 | 0.00402 | 0.00411 | 0.0042 | 0.0043 | 0.00439 | 0.0045 | 0.0046 | 0.00472 | 0.00484 | 0.00496 | 0.00507 | 0.00518 | 0.00527 | 0.00535 | 0.0054 | 0.00543 | 0.00546 | 0.00547 | 0.00549 | 0.0055 | 0.00552 | 0.00554 | 0.00556 | 0.00558 | 0.00559 | 0.0056 | 0.00561 | 0.00561 | 0.00561 | 0.00561 | 0.00561 | 0.00561 | 0.00561 | 0.00561 | 0.00563 | 0.00565 | 0.00566 | 0.00566 | 0.00565 | 0.00562 | 0.00556 | 0.00549 | 0.00542 | 0.00535 | 0.0053 | 0.00526 | 0.00525 | 0.00524 | 0.00524 | 0.00524 | 0.00524 | 0.00524 | 0.00524 | 0.00523 | 0.00521 | 0.00519 | 0.00517 | 0.00514 | 0.00513 | 0.00513 | 0.00513 | 0.00514 | 0.00515 | 0.00515 | 0.00513 | 0.00509 | 0.00506 | 0.00503 | 0.00499 | 0.00495 | 0.00493 | 0.00494 | 0.00498 | 0.00506 | 0.00515 | 0.00523 | 0.00532 | 0.00541 | 0.00549 | 0.00553 | 0.00553 | 0.00549 | 0.00542 | 0.00534 | 0.00527 | 0.0052 | 0.00514 | 0.00509 | 0.00506 | 0.00504 | 0.00504 | 0.00505 | 0.00508 | 0.0051 | 0.00511 | 0.00509 | 0.00507 | 0.00505 | 0.00505 | 0.00504 | 0.00503 | 0.00504 | 0.00506 | 0.00509 | 0.00512 | 0.00514 | 0.00516 | 0.00517 | 0.00518 | 0.0052 | 0.00519 | 0.00517 | 0.00512 | 0.00507 | 0.00502 | 0.00498 | 0.00496 | 0.00496 | 0.00497 | 0.00499 | 0.00503 | 0.00507 | 0.00509 | 0.00509 | 0.00507 | 0.00505 | 0.00503 | 0.00502 | 0.00501 | 0.005 | 0.005 | 0.00501 | 0.00502 | 0.00503 | 0.00503 | 0.00501 | 0.00499 | 0.00497 | 0.00496 | 0.00495 | 0.00495 | 0.00496 | 0.00498 | 0.00501 | 0.00503 | 0.00504 | 0.00504 | 0.00506 | 0.00509 | 0.00512 | 0.00514 | 0.00516 | 0.00518 | 0.0052 | 0.00517 | 0.00509 | 0.00497 | 0.00483 | 0.00471 | 0.00464 | 0.0046 | 0.00459 | 0.0046 | 0.00463 | 0.00468 | 0.00472 | 0.00472 | 0.00468 | 0.00464 | 0.00462 | 0.00463 | 0.00466 | 0.00468 | 0.0047 | 0.00471 | 0.00472 | 0.00473 | 0.00475 | 0.00479 | 0.00484 | 0.0049 | 0.00497 | 0.00506 | 0.00518 | 0.0053 | 0.00537 | 0.00534 | 0.0052 | 0.00498 | 0.00471 | 0.0044 | 0.00408 | 0.00379 | 0.00357 | 0.00348 | 0.00349 | 0.00358 | 0.00372 | 0.00385 | 0.00397 | 0.00404 | 0.00406 | 0.00403 | 0.00398 | 0.00393 | 0.00387 | 0.00382 | 0.00378 | 0.00378 | 0.00383 | 0.00391 | 0.00397 | 0.00402 | 0.00406 | 0.00409 | 0.00413 | 0.00414 | 0.00415 | 0.00414 | 0.00413 | 0.00411 | 0.00408 | 0.00402 | 0.00395 | 0.00388 | 0.00382 | 0.00378 | 0.00374 | 0.00373 | 0.00375 | 0.00381 | 0.00388 | 0.00397 | 0.00404 | 0.00411 | 0.00418 | 0.00425 | 0.0043 | 0.00434 | 0.00437 | 0.00438 | 0.00438 | 0.00437 | 0.00434 | 0.0043 | 0.00426 | 0.00424 | 0.00423 | 0.00425 | 0.00429 | 0.00435 | 0.00442 | 0.00448 | 0.00452 | 0.00454 | 0.00454 | 0.00455 | 0.00456 | 0.00457 | 0.00458 | 0.00456 | 0.00454 | 0.0045 | 0.00446 | 0.00443 | 0.00441 | 0.0044 | 0.0044 | 0.00441 | 0.00442 | 0.00442 | 0.00442 | 0.0044 | 0.00435 | 0.0043 | 0.00426 | 0.00424 | 0.00423 | 0.00423 | 0.00421 | 0.00419 | 0.00417 | 0.00416 | 0.00415 | 0.00414 | 0.00413 | 0.00412 | 0.00413 | 0.00416 | 0.00421 | 0.00427 | 0.00434 | 0.00442 | 0.00449 | 0.00452 | 0.00452 | 0.0045 | 0.00446 | 0.00441 | 0.00437 | 0.00432 | 0.00428 | 0.00425 | 0.00421 | 0.00417 | 0.00412 | 0.00406 | 0.00401 | 0.00397 | 0.00396 | 0.00396 | 0.00399 | 0.00404 | 0.0041 | 0.00414 | 0.00415 | 0.00412 | 0.00406 | 0.00398 | 0.00391 | 0.00384 | 0.0038 | 0.00378 | 0.0038 | 0.00386 | 0.00393 | 0.00401 | 0.00406 | 0.00408 | 0.00409 | 0.0041 | 0.00412 | 0.00413 | 0.00412 | 0.00412 | 0.00414 | 0.00419 | 0.00425 | 0.0043 | 0.00431 | 0.0043 | 0.00429 | 0.00429 | 0.00428 | 0.00425 | 0.0042 | 0.00415 | 0.00412 | 0.00411 | 0.00408 | 0.00403 | 0.00395 | 0.0039 | 0.00389 | 0.00392 | 0.00398 | 0.00403 | 0.00408 | 0.00414 | 0.00421 | 0.00427 | 0.0043 | 0.00429 | 0.00423 | 0.00415 | 0.00407 | 0.004 | 0.00392 | 0.00386 | 0.00381 | 0.0038 | 0.00381 | 0.00383 | 0.00382 | 0.00379 | 0.00373 | 0.00369 | 0.00367 | 0.00369 | 0.00371 | 0.00371 | 0.00368 | 0.00361 | 0.00351 | 0.00338 | 0.00324 | 0.00311 | 0.00301 | 0.00298 | 0.003 | 0.00307 | 0.00317 | 0.00327 | 0.00337 | 0.00347 | 0.00354 | 0.00359 | 0.00361 | 0.00359 | 0.00356 | 0.0035 | 0.00343 | 0.00335 | 0.0033 | 0.00328 | 0.00331 | 0.00336 | 0.00342 | 0.00346 | 0.00349 | 0.0035 | 0.00353 | 0.00357 | 0.00361 | 0.00367 | 0.00375 | 0.00384 | 0.0039 | 0.00389 | 0.00379 | 0.00363 | 0.00346 | 0.00329 | 0.00315 | 0.00305 | 0.00301 | 0.00306 | 0.0032 | 0.00339 | 0.00359 | 0.00377 | 0.0039 | 0.00399 | 0.00404 | 0.00404 | 0.00402 | 0.00398 | 0.00395 | 0.00394 | 0.00394 | 0.00394 | 0.00395 | 0.00395 | 0.00392 | 0.00384 | 0.00374 | 0.00364 | 0.00354 | 0.00345 | 0.00337 | 0.00329 | 0.0032 | 0.0031 | 0.003 | 0.00291 | 0.00284 | 0.0028 | 0.00279 | 0.00279 | 0.00281 | 0.00286 | 0.00294 | 0.00305 | 0.00316 | 0.00324 | 0.00327 | 0.00328 | 0.00328 | 0.00329 | 0.0033 | 0.00329 | 0.00327 | 0.00328 | 0.00331 | 0.00337 | 0.00345 | 0.00351 | 0.00353 | 0.00351 | 0.00347 | 0.00341 | 0.00335 | 0.00331 | 0.00329 | 0.0033 | 0.00334 | 0.00339 | 0.00341 | 0.00338 | 0.00329 | 0.00316 | 0.00303 | 0.00294 | 0.0029 | 0.00292 | 0.003 | 0.00312 | 0.00325 | 0.00338 | 0.00346 | 0.0035 | 0.00351 | 0.00349 | 0.00346 | 0.00343 | 0.00341 | 0.0034 | 0.00341 | 0.00342 | 0.00343 | 0.00345 | 0.00348 | 0.00349 | 0.00348 | 0.00341 | 0.00326 | 0.00307 | 0.00287 | 0.00272 | 0.00263 | 0.00261 | 0.00266 | 0.00275 | 0.00287 | 0.00301 | 0.00315 | 0.00324 | 0.00327 | 0.00327 | 0.00327 | 0.0033 | 0.00334 | 0.00338 | 0.00337 | 0.00332 | 0.00323 | 0.00312 | 0.00302 | 0.00294 | 0.00289 | 0.00288 | 0.00292 | 0.003 | 0.0031 | 0.00319 | 0.00326 | 0.0033 | 0.00331 | 0.0033 | 0.00328 | 0.00326 | 0.00325 | 0.00323 | 0.0032 | 0.00315 | 0.00309 | 0.00303 | 0.00298 | 0.00296 | 0.00297 | 0.00299 | 0.00301 | 0.00302 | 0.00302 | 0.00302 | 0.00302 | 0.00302 | 0.00303 | 0.00304 | 0.00307 | 0.00311 | 0.00315 | 0.00318 | 0.00319 | 0.00317 | 0.00315 | 0.00312 | 0.0031 | 0.00308 | 0.00306 | 0.00303 | 0.00302 | 0.00303 | 0.00306 | 0.00311 | 0.00317 | 0.00321 | 0.00321 | 0.00317 | 0.00308 | 0.00294 | 0.00277 | 0.0026 | 0.00244 | 0.00233 | 0.00228 | 0.00229 | 0.00236 | 0.00247 | 0.00261 | 0.00274 | 0.00283 | 0.00287 | 0.00288 | 0.00285 | 0.00281 | 0.00277 | 0.00275 | 0.00276 | 0.00281 | 0.00288 | 0.00295 | 0.00302 | 0.00307 | 0.0031 | 0.00312 | 0.00311 | 0.00309 | 0.00305 | 0.00297 | 0.00287 | 0.00273 | 0.00259 | 0.00245 | 0.00232 | 0.00223 | 0.00217 | 0.00215 | 0.00216 | 0.0022 | 0.00226 | 0.00233 | 0.00242 | 0.0025 | 0.00258 | 0.00266 | 0.00272 | 0.00277 | 0.00279 | 0.00279 | 0.00276 | 0.00273 | 0.00272 | 0.00273 | 0.00276 | 0.00279 | 0.00283 | 0.00287 | 0.00292 | 0.00296 | 0.00297 | 0.00296 | 0.00291 | 0.00283 | 0.00274 | 0.00266 | 0.0026 | 0.00258 | 0.00259 | 0.00264 | 0.0027 | 0.00276 | 0.0028 | 0.00279 | 0.00276 | 0.00272 | 0.00269 | 0.00268 | 0.00268 | 0.00269 | 0.0027 | 0.00271 | 0.00271 | 0.0027 | 0.00267 | 0.00263 | 0.00259 | 0.00257 | 0.00258 | 0.00262 | 0.00269 | 0.00275 | 0.00278 | 0.00277 | 0.00271 | 0.0026 | 0.00248 | 0.00238 | 0.00231 | 0.00231 | 0.00235 | 0.00241 | 0.00248 | 0.00252 | 0.00253 | 0.00252 | 0.0025 | 0.00248 | 0.00247 | 0.00248 | 0.00251 | 0.00254 | 0.00257 | 0.00258 | 0.0026 | 0.00262 | 0.00266 | 0.0027 | 0.00274 | 0.00276 | 0.00276 | 0.00274 | 0.0027 | 0.00266 | 0.00263 | 0.00261 | 0.0026 | 0.00261 | 0.00261 | 0.0026 | 0.00259 | 0.00259 | 0.00262 | 0.00269 | 0.0028 | 0.00297 | 0.00318 | 0.00341 | 0.00363 | 0.00378 | 0.00384 | 0.00378 | 0.0036 | 0.00333 | 0.00305 | 0.0028 | 0.00264 | 0.00259 | 0.00264 | 0.00275 | 0.00289 | 0.003 | 0.00306 | 0.00305 | 0.00299 | 0.00288 | 0.00276 | 0.00265 | 0.00256 | 0.00252 | 0.00253 | 0.00259 | 0.00267 | 0.00274 | 0.00277 | 0.00274 | 0.00263 | 0.00245 | 0.00223 | 0.00201 | 0.00183 | 0.00172 | 0.0017 | 0.00174 | 0.00182 | 0.00188 | 0.00191 | 0.00192 | 0.00195 | 0.00203 | 0.00219 | 0.00242 | 0.0027 | 0.00299 | 0.00326 | 0.00347 | 0.00362 | 0.00368 | 0.00367 | 0.00361 | 0.00351 | 0.00339 | 0.00326 | 0.0031 | 0.00291 | 0.0027 | 0.0025 | 0.00236 | 0.00232 | 0.00237 | 0.0025 | 0.00268 | 0.00286 | 0.00302 | 0.00313 | 0.00318 | 0.00316 | 0.00311 | 0.00306 | 0.00304 | 0.00307 | 0.00314 | 0.00322 | 0.00328 | 0.00328 | 0.00322 | 0.00309 | 0.00292 | 0.00275 | 0.00261 | 0.00253 | 0.00252 | 0.00258 | 0.00268 | 0.00281 | 0.00295 | 0.00308 | 0.0032 | 0.00331 | 0.00342 | 0.0035 | 0.00355 | 0.00358 | 0.00358 | 0.00356 | 0.00356 | 0.00357 | 0.00363 | 0.00372 | 0.00385 | 0.00399 | 0.00412 | 0.00423 | 0.00429 | 0.00431 | 0.00429 | 0.00426 | 0.00423 | 0.00419 | 0.00415 | 0.00408 | 0.00398 | 0.00383 | 0.00364 | 0.00344 | 0.00328 | 0.00321 | 0.00326 | 0.00343 | 0.00368 | 0.00397 | 0.00422 | 0.00438 | 0.00437 | 0.0042 | 0.00389 | 0.00353 | 0.00321 | 0.00301 | 0.00296 | 0.00305 | 0.00327 | 0.00356 | 0.00386 | 0.00413 | 0.00432 | 0.00444 | 0.00451 | 0.00455 | 0.0046 | 0.00463 | 0.00466 | 0.00466 | 0.00464 | 0.00461 | 0.00458 | 0.00456 | 0.00457 | 0.00462 | 0.00471 | 0.00483 | 0.00495 | 0.00504 | 0.00509 | 0.0051 | 0.00507 | 0.00501 | 0.00494 | 0.00487 | 0.00483 | 0.00484 | 0.00495 | 0.00515 | 0.00544 | 0.00578 | 0.00611 | 0.00639 | 0.00658 | 0.00666 | 0.00664 | 0.00655 | 0.00642 | 0.0063 | 0.00623 | 0.0062 | 0.0062 | 0.00618 | 0.00612 | 0.00599 | 0.00582 | 0.00562 | 0.00542 | 0.00526 | 0.00515 | 0.00513 | 0.0052 | 0.00536 | 0.0056 | 0.00588 | 0.00616 | 0.00638 | 0.0065 | 0.00652 | 0.00642 | 0.00624 | 0.00601 | 0.00578 | 0.0056 | 0.00549 | 0.00545 | 0.00546 | 0.00548 | 0.0055 | 0.00552 | 0.00553 | 0.0055 | 0.00545 | 0.00536 | 0.00525 | 0.00512 | 0.00501 | 0.00493 | 0.00493 | 0.00501 | 0.00518 | 0.00539 | 0.0056 | 0.00574 | 0.00578 | 0.0057 | 0.00551 | 0.00525 | 0.00496 | 0.00469 | 0.00447 | 0.00432 | 0.00422 | 0.00417 | 0.00413 | 0.0041 | 0.00407 | 0.00405 | 0.00402 | 0.00399 | 0.00396 | 0.00394 | 0.00393 | 0.00392 | 0.00393 | 0.00394 | 0.00396 | 0.00399 | 0.00401 | 0.00402 | 0.00401 | 0.004 | 0.00398 | 0.00395 | 0.00394 | 0.00392 | 0.00391 | 0.00391 | 0.00391 | 0.00392 | 0.00393 | 0.00395 | 0.00397 | 0.004 | 0.00402 | 0.00404 | 0.00404 | 0.00404 | 0.00402 | 0.00401 | 0.004 | 0.004 | 0.00401 | 0.00404 | 0.00411 | 0.00423 | 0.00441 | 0.00462 | 0.00482 | 0.00498 | 0.00507 | 0.00509 | 0.00504 | 0.00494 | 0.00482 | 0.00472 | 0.00466 | 0.00464 | 0.00466 | 0.00468 | 0.00468 | 0.00465 | 0.00458 | 0.0045 | 0.00441 | 0.00434 | 0.00429 | 0.00429 | 0.00434 | 0.00447 | 0.00469 | 0.00498 | 0.00527 | 0.0055 | 0.00562 | 0.0056 | 0.00544 | 0.00514 | 0.00477 | 0.00438 | 0.00401 | 0.0037 | 0.00345 | 0.00324 | 0.00308 | 0.00298 | 0.00293 | 0.00292 | 0.00291 | 0.00288 | 0.0028 | 0.00268 | 0.00253 | 0.00241 | 0.00238 | 0.00254 | 0.00294 | 0.00355 | 0.00427 | 0.00497 | 0.00551 | 0.00579 | 0.00577 | 0.00548 | 0.00502 | 0.00448 | 0.00397 | 0.00354 | 0.00323 | 0.00305 | 0.00296 | 0.00295 | 0.00297 | 0.00298 | 0.00295 | 0.00288 | 0.00277 | 0.00265 | 0.00253 | 0.00246 | 0.00245 | 0.00253 | 0.00268 | 0.00288 | 0.00308 | 0.00325 | 0.00337 | 0.00341 | 0.00335 | 0.00319 | 0.00295 | 0.00268 | 0.00245 | 0.00227 | 0.00217 | 0.00212 | 0.00212 | 0.00214 | 0.00213 | 0.00203 | 0.00178 | 0.00138 | 0.00092 | 0.00056 | 0.00044 | 0.00064 | 0.00111 | 0.00179 | 0.00255 | 0.00326 | 0.00382 | 0.00415 | 0.00423 | 0.00412 | 0.00391 | 0.00373 | 0.00365 | 0.00368 | 0.00378 | 0.00391 | 0.00403 | 0.00414 | 0.00421 | 0.00425 | 0.00423 | 0.00414 | 0.00394 | 0.00365 | 0.00328 | 0.00292 | 0.0026 | 0.00239 | 0.00232 | 0.0024 | 0.00262 | 0.00295 | 0.00331 | 0.00363 | 0.00386 | 0.00399 | 0.00406 | 0.00411 | 0.00414 | 0.00417 | 0.0042 | 0.0042 | 0.00419 | 0.00414 | 0.00407 | 0.00396 | 0.00384 | 0.00373 | 0.00367 | 0.0037 | 0.00382 | 0.00402 | 0.00426 | 0.00452 | 0.00477 | 0.00498 | 0.00514 | 0.00525 | 0.00531 | 0.00533 | 0.00534 | 0.00535 | 0.00536 | 0.00537 | 0.00536 | 0.00532 | 0.00525 | 0.00513 | 0.00497 | 0.00477 | 0.00454 | 0.00434 | 0.0042 | 0.00413 | 0.00416 | 0.00427 | 0.00445 | 0.00469 | 0.00497 | 0.00522 | 0.00542 | 0.00554 | 0.00557 | 0.00554 | 0.00547 | 0.0054 | 0.00532 | 0.00526 | 0.00522 | 0.00523 | 0.00528 | 0.00535 | 0.00543 | 0.00549 | 0.00554 | 0.00555 | 0.00551 | 0.00541 | 0.00527 | 0.0051 | 0.00494 | 0.0048 | 0.0047 | 0.00465 | 0.00465 | 0.00472 | 0.00482 | 0.00494 | 0.00504 | 0.00514 | 0.00524 | 0.00534 | 0.00545 | 0.00553 | 0.00558 | 0.00561 | 0.00562 | 0.00565 | 0.00571 | 0.00579 | 0.00589 | 0.00597 | 0.00602 | 0.00603 | 0.00598 | 0.00591 | 0.00584 | 0.00584 | 0.00597 | 0.00622 | 0.0066 | 0.00704 | 0.00749 | 0.00791 | 0.00826 | 0.00855 | 0.00878 | 0.00898 | 0.00918 | 0.00936 | 0.00952 | 0.00963 | 0.00967 | 0.00966 | 0.00961 | 0.00954 | 0.00946 | 0.00938 | 0.00928 | 0.00913 | 0.00892 | 0.00862 | 0.00824 | 0.00783 | 0.00747 | 0.00725 | 0.00725 | 0.00748 | 0.00792 | 0.00846 | 0.00899 | 0.00941 | 0.00963 | 0.00962 | 0.00939 | 0.00895 | 0.00841 | 0.00787 | 0.00745 | 0.00722 | 0.00719 | 0.00734 | 0.00761 | 0.00797 | 0.00834 | 0.00868 | 0.00892 | 0.00903 | 0.009 | 0.00888 | 0.00872 | 0.00856 | 0.0084 | 0.00823 | 0.00805 | 0.00784 | 0.00762 | 0.00742 | 0.00725 | 0.00711 | 0.007 | 0.00691 | 0.00683 | 0.00678 | 0.00673 | 0.00669 | 0.00665 | 0.00659 | 0.00651 | 0.00635 | 0.00611 | 0.00578 | 0.00538 | 0.00498 | 0.00464 | 0.0044 | 0.00431 | 0.00436 | 0.00453 | 0.00475 | 0.00495 | 0.00507 | 0.00508 | 0.00502 | 0.00493 | 0.00484 | 0.00479 | 0.00475 | 0.00474 | 0.00474 | 0.00475 | 0.00475 | 0.00474 | 0.00472 | 0.00468 | 0.00465 | 0.00463 | 0.00463 | 0.00466 | 0.0047 | 0.0047 | 0.00458 | 0.00431 | 0.00389 | 0.00338 | 0.00287 | 0.00244 | 0.00216 | 0.00206 | 0.00219 | 0.00254 | 0.00303 | 0.00356 | 0.00401 | 0.00433 | 0.00451 | 0.0046 | 0.00461 | 0.00458 | 0.00452 | 0.00447 | 0.00442 | 0.0044 | 0.0044 | 0.00441 | 0.00443 | 0.00446 | 0.00449 | 0.00452 | 0.00452 | 0.00449 | 0.00441 | 0.00431 | 0.00418 | 0.00404 | 0.00393 | 0.00385 | 0.00381 | 0.0038 | 0.00381 | 0.00381 | 0.00381 | 0.00383 | 0.00387 | 0.00394 | 0.00402 | 0.00411 | 0.00421 | 0.00431 | 0.00439 | 0.00443 | 0.00443 | 0.00441 | 0.00437 | 0.00436 | 0.00436 | 0.00438 | 0.00438 | 0.00437 | 0.00435 | 0.00432 | 0.00429 | 0.00424 | 0.00418 | 0.00412 | 0.00407 | 0.00403 | 0.00402 | 0.00402 | 0.00404 | 0.00407 | 0.00409 | 0.00411 | 0.00411 | 0.00407 | 0.004 | 0.00391 | 0.00383 | 0.00379 | 0.0038 | 0.00384 | 0.00392 | 0.00402 | 0.00413 | 0.00425 | 0.00435 | 0.00442 | 0.00446 | 0.00449 | 0.00452 | 0.00456 | 0.00461 | 0.00466 | 0.00472 | 0.00478 | 0.00484 | 0.00489 | 0.00492 | 0.00494 | 0.00495 | 0.00495 | 0.00496 | 0.00497 | 0.00501 | 0.00508 | 0.00518 | 0.00531 | 0.00547 | 0.00564 | 0.00581 | 0.00598 | 0.00614 | 0.00629 | 0.00642 | 0.00654 | 0.00666 | 0.00677 | 0.00687 | 0.00698 | 0.00708 | 0.00719 | 0.0073 | 0.00741 | 0.00751 | 0.00759 | 0.00766 | 0.00771 | 0.00776 | 0.00783 | 0.00792 | 0.00799 | 0.00803 | 0.00803 | 0.00799 | 0.00791 | 0.00778 | 0.0076 | 0.0074 | 0.00725 | 0.0072 | 0.0073 | 0.00746 | 0.00761 | 0.00769 | 0.00768 | 0.00758 | 0.00743 | 0.00722 | 0.00698 | 0.00677 | 0.00665 | 0.00666 | 0.00678 | 0.00694 | 0.0071 | 0.00723 | 0.00732 | 0.00739 | 0.00745 | 0.00748 | 0.0075 | 0.00748 | 0.00744 | 0.00738 | 0.0073 | 0.00722 | 0.00714 | 0.00705 | 0.00696 | 0.00686 | 0.00675 | 0.00663 | 0.00651 | 0.00638 | 0.00624 | 0.00609 | 0.00594 | 0.00579 | 0.00566 | 0.00552 | 0.00539 | 0.00526 | 0.00512 | 0.005 | 0.00489 | 0.00481 | 0.00474 | 0.00468 | 0.00464 | 0.00461 | 0.00459 | 0.00456 | 0.00453 | 0.00448 | 0.00443 | 0.00438 | 0.00433 | 0.00428 | 0.00424 | 0.0042 | 0.00415 | 0.00411 | 0.00407 | 0.00403 | 0.00399 | 0.00395 | 0.0039 | 0.00386 | 0.00382 | 0.00379 | 0.00375 | 0.00371 | 0.00367 | 0.00363 | 0.00359 | 0.00355 | 0.00351 | 0.00347 | 0.00343 | 0.0034 | 0.00337 | 0.00334 | 0.00332 | 0.00332 | 0.00332 | 0.00334 | 0.00337 | 0.00338 | 0.00338 | 0.00337 | 0.00334 | 0.00331 | 0.00327 | 0.00323 | 0.00321 | 0.0032 | 0.00323 | 0.00328 | 0.00335 | 0.00343 | 0.00352 | 0.00361 | 0.0037 | 0.00378 | 0.00387 | 0.00395 | 0.00404 | 0.00412 | 0.00421 | 0.0043 | 0.00437 | 0.00444 | 0.0045 | 0.00454 | 0.00456 | 0.00457 | 0.00457 | 0.00456 | 0.00455 | 0.00453 | 0.00451 | 0.00449 | 0.00447 | 0.00445 | 0.00442 | 0.00439 | 0.00436 | 0.00432 | 0.00429 | 0.00426 | 0.00423 | 0.00421 | 0.00419 | 0.00417 | 0.00416 | 0.00414 | 0.00412 | 0.0041 | 0.00409 | 0.00408 | 0.00408 | 0.00407 | 0.00406 | 0.00405 | 0.00405 | 0.00405 | 0.00406 | 0.00408 | 0.00411 | 0.00415 | 0.00421 | 0.00428 | 0.00434 | 0.00441 | 0.00447 | 0.00452 | 0.00459 | 0.00465 | 0.00473 | 0.0048 | 0.00489 | 0.00497 | 0.00507 | 0.00518 | 0.00529 | 0.00541 | 0.00553 | 0.00566 | 0.0058 | 0.00594 | 0.00607 | 0.0062 | 0.00632 | 0.00643 | 0.00655 | 0.00668 | 0.00682 | 0.00698 | 0.00717 | 0.00738 | 0.00762 | 0.00786 | 0.00811 | 0.00837 | 0.00862 | 0.00887 | 0.00911 | 0.00934 | 0.00957 | 0.00979 | 0.01002 | 0.01024 | 0.01046 | 0.01067 | 0.01087 | 0.01107 | 0.01128 | 0.01149 | 0.01166 | 0.01179 | 0.01187 | 0.01191 | 0.01192 | 0.0119 | 0.01186 | 0.01181 | 0.01177 | 0.01176 | 0.01179 | 0.01184 | 0.01195 | 0.01214 | 0.01245 | 0.01286 | 0.01334 | 0.01386 | 0.01439 | 0.01492 | 0.01542 | 0.01588 | 0.01629 | 0.01668 | 0.01709 | 0.01754 | 0.01805 | 0.01859 | 0.01914 | 0.0197 | 0.02024 | 0.02078 | 0.02129 | 0.02177 | 0.0222 | 0.02257 | 0.02287 | 0.02311 | 0.02327 | 0.02334 | 0.02334 | 0.02323 | 0.02304 | 0.02278 | 0.02254 | 0.02248 | 0.0227 | 0.02322 | 0.02393 | 0.02467 | 0.02533 | 0.02579 | 0.02596 | 0.02581 | 0.02534 | 0.02467 | 0.02398 | 0.02353 | 0.02346 | 0.02375 | 0.02425 | 0.02483 | 0.02535 | 0.02577 | 0.02603 | 0.02612 | 0.02606 | 0.02588 | 0.02566 | 0.02549 | 0.02539 | 0.02534 | 0.02529 | 0.02523 | 0.02512 | 0.02499 | 0.02483 | 0.02464 | 0.02444 | 0.02421 | 0.02396 | 0.0237 | 0.02341 | 0.0231 | 0.02276 | 0.02244 | 0.02217 | 0.02196 | 0.0218 | 0.02162 | 0.0214 | 0.02109 | 0.0207 | 0.02022 | 0.01967 | 0.01905 | 0.01837 | 0.01768 | 0.01707 | 0.01666 | 0.0165 | 0.01659 | 0.01682 | 0.01706 | 0.01723 | 0.01727 | 0.01713 | 0.01681 | 0.01631 | 0.01566 | 0.01499 | 0.01443 | 0.01406 | 0.01386 | 0.01375 | 0.01366 | 0.01357 | 0.01347 | 0.01335 | 0.01322 | 0.01307 | 0.01291 | 0.01273 | 0.01254 | 0.01233 | 0.01212 | 0.0119 | 0.01168 | 0.01146 | 0.01124 | 0.01103 | 0.01082 | 0.01062 | 0.01044 | 0.01027 | 0.0101 | 0.00993 | 0.00975 | 0.00958 | 0.00941 | 0.00924 | 0.00907 | 0.00891 | 0.00877 | 0.00864 | 0.00851 | 0.00838 | 0.00824 | 0.0081 | 0.00796 | 0.00782 | 0.00769 | 0.00756 | 0.00745 | 0.00734 | 0.00724 | 0.00715 | 0.00707 | 0.007 | 0.00694 | 0.00689 | 0.00685 | 0.00681 | 0.00678 | 0.00675 | 0.00671 | 0.00666 | 0.0066 | 0.00651 | 0.00642 | 0.00631 | 0.00619 | 0.00606 | 0.00593 | 0.00579 | 0.00567 | 0.00556 | 0.00547 | 0.00539 | 0.00532 | 0.00526 | 0.00521 | 0.00517 | 0.00512 | 0.00508 | 0.00502 | 0.00495 | 0.00489 | 0.00483 | 0.00478 | 0.00473 | 0.00469 | 0.00465 | 0.00462 | 0.00459 | 0.00455 | 0.0045 | 0.00444 | 0.00437 | 0.00431 | 0.00425 | 0.00419 | 0.00414 | 0.00409 | 0.00405 | 0.00402 | 0.00399 | 0.00396 | 0.00393 | 0.00389 | 0.00385 | 0.00382 | 0.00377 | 0.00373 | 0.00368 | 0.00363 | 0.00358 | 0.00356 | 0.00354 | 0.00353 | 0.00352 | 0.0035 | 0.00348 | 0.00347 | 0.00345 | 0.00343 | 0.00341 | 0.00339 | 0.00338 | 0.00338 | 0.00338 | 0.00338 | 0.00337 | 0.00335 | 0.00333 | 0.00331 | 0.0033 | 0.00329 | 0.00328 | 0.00328 | 0.00328 | 0.00328 | 0.00328 | 0.00327 | 0.00328 | 0.00328 | 0.00329 | 0.00329 | 0.00329 | 0.00328 | 0.00327 | 0.00326 | 0.00325 | 0.00325 | 0.00326 | 0.00328 | 0.0033 | 0.00334 | 0.00337 | 0.0034 | 0.00344 | 0.00349 | 0.00355 | 0.00362 | 0.0037 | 0.00379 | 0.00388 | 0.00397 | 0.00406 | 0.00413 | 0.00421 | 0.0043 | 0.00441 | 0.00453 | 0.00466 | 0.0048 | 0.00494 | 0.00508 | 0.0052 | 0.00531 | 0.0054 | 0.00547 | 0.00554 | 0.00561 | 0.00567 | 0.00573 | 0.00578 | 0.00582 | 0.00583 | 0.00583 | 0.00585 | 0.00589 | 0.00594 | 0.00597 | 0.00597 | 0.00594 | 0.00588 | 0.00579 | 0.00566 | 0.00552 | 0.00537 | 0.00525 | 0.00519 | 0.00518 | 0.00518 | 0.00518 | 0.00517 | 0.00519 | 0.00527 | 0.00538 | 0.00547 | 0.00552 | 0.00552 | 0.00547 | 0.00539 | 0.00528 | 0.00513 | 0.00496 | 0.00483 | 0.00478 | 0.00479 | 0.00485 | 0.0049 | 0.00494 | 0.00496 | 0.00497 | 0.00496 | 0.00494 | 0.00491 | 0.00486 | 0.0048 | 0.00474 | 0.00467 | 0.00459 | 0.00452 | 0.00443 | 0.00436 | 0.00428 | 0.00421 | 0.00413 | 0.00404 | 0.00393 | 0.00382 | 0.0037 | 0.00357 | 0.00345 | 0.00334 | 0.00325 | 0.00318 | 0.00313 | 0.00309 | 0.00306 | 0.00302 | 0.00299 | 0.00296 | 0.00293 | 0.0029 | 0.00287 | 0.00283 | 0.00281 | 0.00279 | 0.00278 | 0.00277 | 0.00275 | 0.00273 | 0.00271 | 0.00269 | 0.00268 | 0.00266 | 0.00264 | 0.00261 | 0.00259 | 0.00258 | 0.00258 | 0.00259 | 0.00261 | 0.00261 | 0.00262 | 0.00262 | 0.00262 | 0.00261 | 0.00259 | 0.00256 | 0.00254 | 0.00253 | 0.00252 | 0.00252 | 0.00251 | 0.00251 | 0.00252 | 0.00253 | 0.00255 | 0.00258 | 0.00261 | 0.00265 | 0.00269 | 0.00272 | 0.00275 | 0.00277 | 0.00279 | 0.00281 | 0.00282 | 0.00283 | 0.00285 | 0.00287 | 0.00289 | 0.0029 | 0.00291 | 0.00291 | 0.0029 | 0.00289 | 0.00287 | 0.00286 | 0.00284 | 0.00282 | 0.00281 | 0.00282 | 0.00284 | 0.00288 | 0.00292 | 0.00295 | 0.00297 | 0.00296 | 0.00295 | 0.00293 | 0.00291 | 0.00288 | 0.00286 | 0.00285 | 0.00284 | 0.00285 | 0.00285 | 0.00286 | 0.00287 | 0.00288 | 0.0029 | 0.00293 | 0.00296 | 0.00298 | 0.003 | 0.00301 | 0.00301 | 0.003 | 0.003 | 0.00298 | 0.00296 | 0.00294 | 0.00291 | 0.0029 | 0.00289 | 0.00289 | 0.00288 | 0.00287 | 0.00285 | 0.00283 | 0.0028 | 0.00278 | 0.00275 | 0.00273 | 0.00272 | 0.00272 | 0.00273 | 0.00276 | 0.00279 | 0.00282 | 0.00284 | 0.00285 | 0.00285 | 0.00286 | 0.00286 | 0.00286 | 0.00285 | 0.00285 | 0.00285 | 0.00285 | 0.00285 | 0.00286 | 0.00286 | 0.00286 | 0.00287 | 0.00289 | 0.00291 | 0.00294 | 0.00297 | 0.00299 | 0.00302 | 0.00305 | 0.00307 | 0.00308 | 0.00309 | 0.0031 | 0.0031 | 0.0031 | 0.00309 | 0.00308 | 0.00306 | 0.00304 | 0.00303 | 0.00303 | 0.00304 | 0.00304 | 0.00305 | 0.00307 | 0.00309 | 0.00311 | 0.00314 | 0.00316 | 0.00317 | 0.00317 | 0.00318 | 0.0032 | 0.00322 | 0.00324 | 0.00325 | 0.00327 | 0.00329 | 0.00332 | 0.00334 | 0.00334 | 0.00334 | 0.00335 | 0.00337 | 0.00341 | 0.00346 | 0.0035 | 0.00355 | 0.00362 | 0.00367 | 0.00371 | 0.00373 | 0.00373 | 0.00371 | 0.00368 | 0.00364 | 0.00362 | 0.00361 | 0.00362 | 0.00365 | 0.0037 | 0.00377 | 0.00383 | 0.00389 | 0.00394 | 0.00397 | 0.00398 | 0.00399 | 0.00401 | 0.00402 | 0.00404 | 0.00406 | 0.00408 | 0.00409 | 0.00409 | 0.00408 | 0.00406 | 0.00404 | 0.00401 | 0.00397 | 0.00395 | 0.00392 | 0.00391 | 0.0039 | 0.0039 | 0.0039 | 0.00389 | 0.00387 | 0.00383 | 0.00379 | 0.00374 | 0.0037 | 0.00367 | 0.00365 | 0.00365 | 0.00364 | 0.00364 | 0.00363 | 0.00362 | 0.00361 | 0.00361 | 0.00362 | 0.00363 | 0.00364 | 0.00366 | 0.00369 | 0.00372 | 0.00376 | 0.0038 | 0.00385 | 0.0039 | 0.00394 | 0.00399 | 0.00403 | 0.00407 | 0.00409 | 0.00412 | 0.00416 | 0.00423 | 0.00433 | 0.00447 | 0.00456 | 0.00443 | 0.00393 | 0.00332 | 0.00318 | 0.00358 | 0.00411 | 0.00455 | 0.00494 | 0.00533 | 0.00574 | 0.00607 | 0.00616 | 0.00588 | 0.00534 | 0.005 | 0.0052 | 0.0056 | 0.0058 | 0.00582 | 0.00579 | 0.00577 | 0.00573 | 0.00567 | 0.00557 | 0.00547 | 0.00536 | 0.00527 | 0.0052 | 0.00515 | 0.00512 | 0.00509 | 0.00507 | 0.00503 | 0.00499 | 0.00496 | 0.00494 | 0.00495 | 0.00499 | 0.00505 | 0.00512 | 0.00519 | 0.00527 | 0.00534 | 0.00539 | 0.00542 | 0.00544 | 0.00547 | 0.00551 | 0.00558 | 0.00564 | 0.00568 | 0.00571 | 0.00572 | 0.00572 | 0.00574 | 0.00576 | 0.0058 | 0.00585 | 0.00592 | 0.00601 | 0.00611 | 0.0062 | 0.00626 | 0.00628 | 0.00626 | 0.00623 | 0.00621 | 0.00622 | 0.00626 | 0.00631 | 0.00639 | 0.00648 | 0.00658 | 0.00663 | 0.0066 | 0.00651 | 0.00639 | 0.0063 | 0.00625 | 0.00626 | 0.0063 | 0.00639 | 0.00652 | 0.00667 | 0.00681 | 0.00691 | 0.00697 | 0.00702 | 0.00707 | 0.00713 | 0.00718 | 0.00722 | 0.00723 | 0.00723 | 0.00723 | 0.00725 | 0.00726 | 0.00726 | 0.00723 | 0.00719 | 0.00714 | 0.00711 | 0.00708 | 0.00705 | 0.00702 | 0.00702 | 0.00705 | 0.0071 | 0.00715 | 0.00715 | 0.0071 | 0.00703 | 0.00699 | 0.00699 | 0.00702 | 0.00709 | 0.00718 | 0.00731 | 0.00745 | 0.00754 | 0.00756 | 0.00751 | 0.00742 | 0.00735 | 0.00727 | 0.0072 | 0.00712 | 0.00707 | 0.00708 | 0.00714 | 0.0072 | 0.00723 | 0.00721 | 0.00719 | 0.0072 | 0.00723 | 0.00726 | 0.00728 | 0.0073 | 0.00732 | 0.00737 | 0.00741 | 0.00743 | 0.00739 | 0.00733 | 0.00726 | 0.00723 | 0.00725 | 0.0073 | 0.00738 | 0.00746 | 0.00755 | 0.00762 | 0.00768 | 0.00775 | 0.00781 | 0.00788 | 0.00794 | 0.00801 | 0.00808 | 0.00816 | 0.00823 | 0.00829 | 0.00833 | 0.00836 | 0.00839 | 0.0084 | 0.00836 | 0.00826 | 0.00812 | 0.00795 | 0.00777 | 0.00759 | 0.00744 | 0.00733 | 0.0073 | 0.00733 | 0.00742 | 0.00753 | 0.00764 | 0.00771 | 0.00776 | 0.00777 | 0.00774 | 0.00767 | 0.00759 | 0.0075 | 0.00744 | 0.00741 | 0.00741 | 0.00742 | 0.00742 | 0.00741 | 0.0074 | 0.00739 | 0.00738 | 0.00737 | 0.00737 | 0.00738 | 0.0074 | 0.0074 | 0.00734 | 0.00722 | 0.00707 | 0.00694 | 0.00689 | 0.00691 | 0.00702 | 0.00719 | 0.00738 | 0.00753 | 0.00758 | 0.00748 | 0.00721 | 0.00681 | 0.00638 | 0.00601 | 0.00576 | 0.00568 | 0.00578 | 0.00602 | 0.00637 | 0.00673 | 0.00704 | 0.00726 | 0.00738 | 0.0074 | 0.00735 | 0.00726 | 0.00716 | 0.00708 | 0.00704 | 0.00704 | 0.00707 | 0.00705 | 0.00697 | 0.00683 | 0.00669 | 0.00658 | 0.00652 | 0.00651 | 0.00657 | 0.00668 | 0.00683 | 0.00699 | 0.0071 | 0.00715 | 0.00712 | 0.00703 | 0.0069 | 0.00673 | 0.00656 | 0.00641 | 0.00631 | 0.00627 | 0.00629 | 0.00636 | 0.00647 | 0.0066 | 0.00673 | 0.00684 | 0.00691 | 0.00693 | 0.00691 | 0.00688 | 0.00685 | 0.00683 | 0.00684 | 0.00686 | 0.00686 | 0.00684 | 0.00677 | 0.0067 | 0.00664 | 0.00662 | 0.0066 | 0.00653 | 0.00642 | 0.00629 | 0.00617 | 0.00608 | 0.00597 | 0.0058 | 0.00558 | 0.00536 | 0.00522 | 0.0052 | 0.00527 | 0.00542 | 0.00563 | 0.0059 | 0.00619 | 0.00645 | 0.00664 | 0.00675 | 0.00676 | 0.00667 | 0.00646 | 0.00616 | 0.00585 | 0.00561 | 0.00548 | 0.00543 | 0.00542 | 0.00541 | 0.00542 | 0.00547 | 0.00555 | 0.00562 | 0.00564 | 0.00563 | 0.00561 | 0.00558 | 0.00553 | 0.00546 | 0.00535 | 0.00523 | 0.00513 | 0.00512 | 0.00525 | 0.00553 | 0.00592 | 0.00633 | 0.00669 | 0.00697 | 0.00717 | 0.0073 | 0.00735 | 0.00729 | 0.00714 | 0.00696 | 0.0068 | 0.0067 | 0.00667 | 0.0067 | 0.00679 | 0.00693 | 0.00711 | 0.0073 | 0.00746 | 0.00755 | 0.00752 | 0.00737 | 0.00709 | 0.0067 | 0.00624 | 0.00575 | 0.00529 | 0.00497 | 0.0048 | 0.00478 | 0.00478 | 0.00468 | 0.00444 | 0.00407 | 0.00364 | 0.00326 | 0.003 | 0.00293 | 0.00311 | 0.00352 | 0.00409 | 0.00467 | 0.00514 | 0.00543 | 0.00554 | 0.00553 | 0.00546 | 0.0054 | 0.00537 | 0.00542 | 0.00553 | 0.00568 | 0.00586 | 0.00606 | 0.00623 | 0.00632 | 0.00625 | 0.00625 | 0.00625 | 0.00625 | 0.00625 | 0.00625 | 0.00625
LD4-5 | 0.00113 | 0.00113 | 0.113% | 0.00113 | 0.00113 | 0.00113 | 0.00113 | 0.00111 | 0.00107 | 0.00102 | 0.00097 | 0.00093 | 0.0009 | 0.0009 | 0.00093 | 0.001 | 0.00109 | 0.0012 | 0.00128 | 0.00133 | 0.00134 | 0.00133 | 0.00131 | 0.00128 | 0.00126 | 0.00124 | 0.00122 | 0.00118 | 0.00113 | 0.00106 | 0.00097 | 0.00089 | 0.00082 | 0.00078 | 0.00076 | 0.00077 | 0.00081 | 0.00085 | 0.00088 | 0.00089 | 0.00089 | 0.0009 | 0.00091 | 0.00095 | 0.00099 | 0.00103 | 0.00105 | 0.00104 | 0.00099 | 0.0009 | 0.0008 | 0.00072 | 0.00065 | 0.00062 | 0.00061 | 0.00063 | 0.00068 | 0.00075 | 0.00083 | 0.00091 | 0.00099 | 0.00108 | 0.00116 | 0.0012 | 0.00118 | 0.00109 | 0.00093 | 0.00073 | 0.00052 | 0.00034 | 0.00022 | 0.00017 | 0.00018 | 0.00023 | 0.00029 | 0.00033 | 0.00035 | 0.00037 | 0.00038 | 0.00041 | 0.00046 | 0.00056 | 0.00069 | 0.00085 | 0.001 | 0.00111 | 0.00118 | 0.00118 | 0.00113 | 0.00101 | 0.00083 | 0.00063 | 0.00043 | 0.00028 | 0.0002 | 0.00022 | 0.00032 | 0.00047 | 0.00063 | 0.00074 | 0.00077 | 0.00071 | 0.00061 | 0.00049 | 0.00042 | 0.00039 | 0.00044 | 0.00053 | 0.00064 | 0.00073 | 0.00076 | 0.00072 | 0.00063 | 0.00054 | 0.00048 | 0.00048 | 0.00056 | 0.00068 | 0.00085 | 0.00103 | 0.0012 | 0.00134 | 0.00145 | 0.0015 | 0.00152 | 0.0015 | 0.00143 | 0.00132 | 0.00116 | 0.00096 | 0.00074 | 0.00053 | 0.00034 | 0.00021 | 0.00012 | 8e-05 | 7e-05 | 9e-05 | 0.00014 | 0.00022 | 0.00034 | 0.00049 | 0.00065 | 0.00081 | 0.00096 | 0.0011 | 0.00118 | 0.00122 | 0.00121 | 0.00118 | 0.00118 | 0.00123 | 0.00131 | 0.0014 | 0.00147 | 0.00149 | 0.00146 | 0.00138 | 0.00126 | 0.00113 | 0.001 | 0.0009 | 0.00084 | 0.00084 | 0.00088 | 0.00095 | 0.00104 | 0.00115 | 0.00126 | 0.00139 | 0.00151 | 0.0016 | 0.00166 | 0.00168 | 0.00165 | 0.0016 | 0.00152 | 0.00142 | 0.00134 | 0.00129 | 0.00128 | 0.00132 | 0.00138 | 0.00146 | 0.00154 | 0.00162 | 0.00168 | 0.00171 | 0.00171 | 0.00169 | 0.00165 | 0.00163 | 0.00162 | 0.00163 | 0.00165 | 0.00171 | 0.00182 | 0.00201 | 0.00225 | 0.00252 | 0.00276 | 0.00294 | 0.00302 | 0.00298 | 0.00281 | 0.00254 | 0.00223 | 0.00195 | 0.00174 | 0.00164 | 0.00164 | 0.00171 | 0.00183 | 0.00195 | 0.00205 | 0.00212 | 0.00215 | 0.00216 | 0.00215 | 0.00216 | 0.00222 | 0.00232 | 0.00245 | 0.0026 | 0.00275 | 0.00287 | 0.00294 | 0.00296 | 0.00294 | 0.00288 | 0.00279 | 0.0027 | 0.00261 | 0.00253 | 0.00246 | 0.0024 | 0.00233 | 0.00225 | 0.00218 | 0.00211 | 0.00206 | 0.00207 | 0.00214 | 0.00228 | 0.00248 | 0.00271 | 0.0029 | 0.00305 | 0.00313 | 0.00316 | 0.00316 | 0.00314 | 0.00312 | 0.0031 | 0.00309 | 0.00307 | 0.00303 | 0.00293 | 0.00278 | 0.00258 | 0.0024 | 0.00228 | 0.00226 | 0.00233 | 0.00247 | 0.00262 | 0.00276 | 0.00286 | 0.00293 | 0.00298 | 0.00305 | 0.00315 | 0.00327 | 0.00338 | 0.00346 | 0.00347 | 0.00339 | 0.00323 | 0.00301 | 0.00276 | 0.00251 | 0.00232 | 0.00221 | 0.00217 | 0.00216 | 0.00216 | 0.00214 | 0.0021 | 0.00205 | 0.002 | 0.00198 | 0.00196 | 0.00195 | 0.00194 | 0.00192 | 0.00189 | 0.00186 | 0.00182 | 0.00178 | 0.00177 | 0.0018 | 0.00186 | 0.00196 | 0.00208 | 0.00218 | 0.00226 | 0.0023 | 0.00229 | 0.00224 | 0.00217 | 0.00208 | 0.002 | 0.00195 | 0.00194 | 0.00199 | 0.00207 | 0.00217 | 0.00226 | 0.00233 | 0.00239 | 0.00241 | 0.00239 | 0.00234 | 0.00226 | 0.00215 | 0.00206 | 0.00199 | 0.00198 | 0.00201 | 0.00209 | 0.00218 | 0.00226 | 0.00232 | 0.00233 | 0.00231 | 0.00226 | 0.00219 | 0.00214 | 0.00213 | 0.00217 | 0.00228 | 0.00244 | 0.00265 | 0.00289 | 0.00314 | 0.00336 | 0.00353 | 0.00361 | 0.00363 | 0.00359 | 0.00351 | 0.00338 | 0.00319 | 0.00297 | 0.00274 | 0.00252 | 0.00232 | 0.00212 | 0.00195 | 0.00184 | 0.0018 | 0.00184 | 0.00191 | 0.00193 | 0.00184 | 0.00166 | 0.00144 | 0.00126 | 0.00116 | 0.00118 | 0.00132 | 0.00155 | 0.00184 | 0.00212 | 0.00231 | 0.00234 | 0.0022 | 0.00191 | 0.00154 | 0.00118 | 0.00088 | 0.00067 | 0.00055 | 0.00054 | 0.00062 | 0.00077 | 0.00098 | 0.0012 | 0.00141 | 0.00159 | 0.00174 | 0.00186 | 0.00194 | 0.00199 | 0.00203 | 0.00209 | 0.00217 | 0.00227 | 0.0024 | 0.00254 | 0.00269 | 0.00282 | 0.00292 | 0.00297 | 0.00296 | 0.0029 | 0.00283 | 0.00276 | 0.00272 | 0.00272 | 0.00277 | 0.00285 | 0.00295 | 0.00305 | 0.00314 | 0.00321 | 0.00327 | 0.00332 | 0.00338 | 0.00345 | 0.00354 | 0.00365 | 0.00379 | 0.00395 | 0.00414 | 0.00435 | 0.00459 | 0.00485 | 0.00514 | 0.00542 | 0.00568 | 0.00588 | 0.00599 | 0.00602 | 0.00597 | 0.00586 | 0.00572 | 0.00557 | 0.00542 | 0.00531 | 0.00523 | 0.00518 | 0.00514 | 0.00512 | 0.00512 | 0.00519 | 0.00534 | 0.0056 | 0.00593 | 0.00626 | 0.00654 | 0.00672 | 0.00682 | 0.00683 | 0.00676 | 0.00664 | 0.0065 | 0.00638 | 0.00631 | 0.00627 | 0.00623 | 0.00617 | 0.00608 | 0.00597 | 0.00587 | 0.0058 | 0.00578 | 0.00578 | 0.0058 | 0.00582 | 0.00585 | 0.00587 | 0.0059 | 0.00593 | 0.00595 | 0.00595 | 0.00591 | 0.00583 | 0.00573 | 0.00561 | 0.00551 | 0.00542 | 0.00535 | 0.0053 | 0.00525 | 0.00517 | 0.00504 | 0.00484 | 0.00457 | 0.00426 | 0.00396 | 0.00372 | 0.00356 | 0.00349 | 0.00349 | 0.00353 | 0.00359 | 0.00364 | 0.00368 | 0.0037 | 0.0037 | 0.0037 | 0.0037 | 0.00372 | 0.00374 | 0.00374 | 0.00372 | 0.00366 | 0.00357 | 0.00349 | 0.00341 | 0.00334 | 0.00326 | 0.00316 | 0.00303 | 0.00287 | 0.00271 | 0.00256 | 0.00244 | 0.00237 | 0.00237 | 0.00244 | 0.00257 | 0.00273 | 0.00288 | 0.00298 | 0.00301 | 0.00299 | 0.00292 | 0.00281 | 0.0027 | 0.00259 | 0.00249 | 0.00242 | 0.00236 | 0.00232 | 0.00231 | 0.00232 | 0.00236 | 0.00241 | 0.00247 | 0.00251 | 0.00251 | 0.00248 | 0.00242 | 0.00234 | 0.00227 | 0.00222 | 0.00221 | 0.00225 | 0.00233 | 0.00244 | 0.00256 | 0.00265 | 0.00272 | 0.00274 | 0.00275 | 0.00273 | 0.00269 | 0.00262 | 0.00252 | 0.0024 | 0.00226 | 0.00214 | 0.00207 | 0.00206 | 0.00213 | 0.00226 | 0.00239 | 0.00248 | 0.00245 | 0.00229 | 0.00201 | 0.00168 | 0.00137 | 0.00117 | 0.00112 | 0.00124 | 0.00151 | 0.00187 | 0.00224 | 0.00255 | 0.00275 | 0.00284 | 0.00285 | 0.00282 | 0.00279 | 0.00279 | 0.00283 | 0.0029 | 0.00299 | 0.00308 | 0.00315 | 0.00321 | 0.00324 | 0.00325 | 0.00321 | 0.0031 | 0.00288 | 0.00253 | 0.00207 | 0.00156 | 0.00108 | 0.00072 | 0.00055 | 0.0006 | 0.00085 | 0.00125 | 0.00171 | 0.00216 | 0.00252 | 0.00276 | 0.00289 | 0.00297 | 0.00303 | 0.00312 | 0.00323 | 0.00333 | 0.00341 | 0.00343 | 0.00338 | 0.00329 | 0.00319 | 0.00313 | 0.00311 | 0.00315 | 0.0032 | 0.00321 | 0.00315 | 0.00298 | 0.00272 | 0.00242 | 0.00213 | 0.00193 | 0.00186 | 0.00195 | 0.00217 | 0.0025 | 0.00288 | 0.00323 | 0.0035 | 0.00366 | 0.0037 | 0.00363 | 0.00352 | 0.00341 | 0.00333 | 0.00331 | 0.00333 | 0.00341 | 0.00352 | 0.00364 | 0.00373 | 0.00377 | 0.00374 | 0.00366 | 0.00356 | 0.00346 | 0.00334 | 0.00321 | 0.00305 | 0.00288 | 0.00274 | 0.00266 | 0.00267 | 0.00275 | 0.00291 | 0.00312 | 0.00337 | 0.00362 | 0.00383 | 0.00398 | 0.00407 | 0.00411 | 0.00414 | 0.00417 | 0.00421 | 0.00424 | 0.00424 | 0.0042 | 0.00411 | 0.004 | 0.0039 | 0.00384 | 0.00383 | 0.00386 | 0.00394 | 0.00402 | 0.00407 | 0.00406 | 0.00396 | 0.00378 | 0.00358 | 0.00341 | 0.00333 | 0.00335 | 0.00348 | 0.00368 | 0.00391 | 0.00412 | 0.00428 | 0.00438 | 0.00441 | 0.00441 | 0.00441 | 0.00442 | 0.00445 | 0.0045 | 0.00454 | 0.00457 | 0.00457 | 0.00456 | 0.00452 | 0.0045 | 0.00448 | 0.00448 | 0.00449 | 0.00452 | 0.00455 | 0.00455 | 0.00452 | 0.00446 | 0.00441 | 0.00438 | 0.00438 | 0.00443 | 0.00452 | 0.00463 | 0.00475 | 0.00485 | 0.00493 | 0.00496 | 0.00497 | 0.00496 | 0.00495 | 0.00494 | 0.00494 | 0.00495 | 0.00495 | 0.00493 | 0.00489 | 0.00485 | 0.00481 | 0.0048 | 0.00479 | 0.00479 | 0.00479 | 0.00478 | 0.00478 | 0.00477 | 0.00475 | 0.00474 | 0.00473 | 0.00474 | 0.00477 | 0.00481 | 0.00485 | 0.00489 | 0.00493 | 0.00495 | 0.00497 | 0.00498 | 0.005 | 0.00502 | 0.00505 | 0.00506 | 0.00504 | 0.005 | 0.00492 | 0.00483 | 0.00475 | 0.00469 | 0.00465 | 0.00464 | 0.00466 | 0.00472 | 0.00479 | 0.00488 | 0.00495 | 0.005 | 0.00503 | 0.00506 | 0.00509 | 0.00511 | 0.00512 | 0.00512 | 0.00511 | 0.00511 | 0.0051 | 0.00509 | 0.00509 | 0.00509 | 0.00508 | 0.00508 | 0.00508 | 0.00507 | 0.00507 | 0.00507 | 0.00507 | 0.00507 | 0.00507 | 0.00506 | 0.00506 | 0.00505 | 0.00502 | 0.00499 | 0.00496 | 0.00494 | 0.00493 | 0.00495 | 0.00498 | 0.00502 | 0.00506 | 0.00511 | 0.00514 | 0.00516 | 0.00517 | 0.00517 | 0.00516 | 0.00515 | 0.00516 | 0.00517 | 0.00519 | 0.00521 | 0.00523 | 0.00525 | 0.00526 | 0.00527 | 0.00526 | 0.00526 | 0.00525 | 0.00524 | 0.00522 | 0.00522 | 0.00521 | 0.00522 | 0.00522 | 0.00522 | 0.00521 | 0.0052 | 0.00519 | 0.00519 | 0.00519 | 0.00518 | 0.00516 | 0.00514 | 0.00513 | 0.00513 | 0.00513 | 0.00514 | 0.00515 | 0.00517 | 0.0052 | 0.00523 | 0.00526 | 0.00528 | 0.00529 | 0.0053 | 0.0053 | 0.0053 | 0.00529 | 0.00529 | 0.00527 | 0.00526 | 0.00524 | 0.00524 | 0.00523 | 0.00523 | 0.00523 | 0.00523 | 0.00524 | 0.00525 | 0.00527 | 0.00528 | 0.0053 | 0.00531 | 0.00531 | 0.00531 | 0.0053 | 0.00529 | 0.00529 | 0.00529 | 0.0053 | 0.00532 | 0.00534 | 0.00535 | 0.00535 | 0.00534 | 0.00533 | 0.0053 | 0.00527 | 0.00525 | 0.00524 | 0.00524 | 0.00525 | 0.00525 | 0.00525 | 0.00525 | 0.00525 | 0.00525 | 0.00525 | 0.00526 | 0.00526 | 0.00526 | 0.00525 | 0.00525 | 0.00523 | 0.00521 | 0.00519 | 0.00517 | 0.00515 | 0.00513 | 0.00511 | 0.00509 | 0.00508 | 0.00506 | 0.00504 | 0.00502 | 0.00499 | 0.00497 | 0.00494 | 0.00491 | 0.00487 | 0.00485 | 0.00483 | 0.00482 | 0.00482 | 0.00481 | 0.0048 | 0.00478 | 0.00477 | 0.00476 | 0.00476 | 0.00476 | 0.00475 | 0.00475 | 0.00475 | 0.00475 | 0.00475 | 0.00474 | 0.00472 | 0.00471 | 0.0047 | 0.00471 | 0.00472 | 0.00473 | 0.00475 | 0.00477 | 0.00478 | 0.00479 | 0.00479 | 0.00479 | 0.00478 | 0.00477 | 0.00476 | 0.00476 | 0.00475 | 0.00475 | 0.00473 | 0.0047 | 0.00466 | 0.00463 | 0.0046 | 0.00458 | 0.00457 | 0.00457 | 0.00459 | 0.00461 | 0.00464 | 0.00466 | 0.00466 | 0.00465 | 0.00463 | 0.00461 | 0.00459 | 0.00457 | 0.00455 | 0.00453 | 0.00452 | 0.00452 | 0.00453 | 0.00454 | 0.00455 | 0.00457 | 0.00459 | 0.0046 | 0.0046 | 0.00461 | 0.00461 | 0.00461 | 0.00461 | 0.00462 | 0.00463 | 0.00464 | 0.00465 | 0.00464 | 0.00462 | 0.00458 | 0.00454 | 0.00451 | 0.00449 | 0.00448 | 0.00448 | 0.00449 | 0.00449 | 0.0045 | 0.00451 | 0.00451 | 0.00451 | 0.00451 | 0.0045 | 0.0045 | 0.0045 | 0.00449 | 0.00449 | 0.00447 | 0.00446 | 0.00445 | 0.00446 | 0.00448 | 0.0045 | 0.00453 | 0.00454 | 0.00455 | 0.00455 | 0.00454 | 0.00453 | 0.00452 | 0.00451 | 0.0045 | 0.0045 | 0.0045 | 0.00451 | 0.00452 | 0.00453 | 0.00454 | 0.00454 | 0.00456 | 0.00457 | 0.00458 | 0.00458 | 0.00457 | 0.00457 | 0.00457 | 0.00458 | 0.00459 | 0.00459 | 0.00459 | 0.00459 | 0.00459 | 0.00459 | 0.00458 | 0.00458 | 0.00458 | 0.00458 | 0.00458 | 0.00459 | 0.00458 | 0.00457 | 0.00455 | 0.00454 | 0.00453 | 0.00454 | 0.00454 | 0.00455 | 0.00456 | 0.00458 | 0.00459 | 0.0046 | 0.0046 | 0.00459 | 0.00458 | 0.00457 | 0.00455 | 0.00454 | 0.00453 | 0.00451 | 0.0045 | 0.00449 | 0.0045 | 0.00452 | 0.00455 | 0.00457 | 0.00459 | 0.0046 | 0.00461 | 0.00461 | 0.00461 | 0.0046 | 0.00459 | 0.00459 | 0.00459 | 0.00459 | 0.00459 | 0.00459 | 0.00459 | 0.00459 | 0.00459 | 0.0046 | 0.00462 | 0.00464 | 0.00465 | 0.00466 | 0.00466 | 0.00464 | 0.00461 | 0.00458 | 0.00456 | 0.00454 | 0.00453 | 0.00453 | 0.00453 | 0.00454 | 0.00455 | 0.00456 | 0.00458 | 0.00459 | 0.0046 | 0.00461 | 0.00462 | 0.00463 | 0.00463 | 0.00462 | 0.00459 | 0.00456 | 0.00453 | 0.0045 | 0.00448 | 0.00447 | 0.00447 | 0.00447 | 0.00448 | 0.00448 | 0.00448 | 0.00448 | 0.00447 | 0.00446 | 0.00445 | 0.00444 | 0.00442 | 0.0044 | 0.00439 | 0.00438 | 0.00438 | 0.0044 | 0.00442 | 0.00443 | 0.00444 | 0.00444 | 0.00443 | 0.00442 | 0.00439 | 0.00435 | 0.00432 | 0.0043 | 0.0043 | 0.00431 | 0.00431 | 0.00431 | 0.00432 | 0.00432 | 0.00432 | 0.00432 | 0.00432 | 0.00431 | 0.0043 | 0.00429 | 0.00427 | 0.00425 | 0.00422 | 0.00419 | 0.00416 | 0.00415 | 0.00415 | 0.00415 | 0.00416 | 0.00417 | 0.00418 | 0.00418 | 0.00418 | 0.00417 | 0.00416 | 0.00415 | 0.00414 | 0.00414 | 0.00414 | 0.00415 | 0.00415 | 0.00414 | 0.00413 | 0.00412 | 0.00411 | 0.0041 | 0.00411 | 0.00411 | 0.00411 | 0.0041 | 0.00411 | 0.00412 | 0.00413 | 0.00413 | 0.00413 | 0.00411 | 0.00409 | 0.00408 | 0.00407 | 0.00406 | 0.00406 | 0.00406 | 0.00407 | 0.00408 | 0.00409 | 0.0041 | 0.0041 | 0.0041 | 0.00409 | 0.0041 | 0.00412 | 0.00414 | 0.00415 | 0.00415 | 0.00414 | 0.00413 | 0.0041 | 0.00408 | 0.00406 | 0.00405 | 0.00404 | 0.00404 | 0.00405 | 0.00405 | 0.00406 | 0.00407 | 0.00407 | 0.00408 | 0.00408 | 0.00408 | 0.00408 | 0.00407 | 0.00405 | 0.00403 | 0.00401 | 0.00399 | 0.00398 | 0.00397 | 0.00397 | 0.00397 | 0.00397 | 0.00397 | 0.00398 | 0.004 | 0.00402 | 0.00404 | 0.00406 | 0.00407 | 0.00407 | 0.00406 | 0.00405 | 0.00403 | 0.00402 | 0.00401 | 0.004 | 0.00399 | 0.00399 | 0.00399 | 0.00398 | 0.00397 | 0.00397 | 0.00396 | 0.00396 | 0.00396 | 0.00397 | 0.00398 | 0.00399 | 0.004 | 0.004 | 0.004 | 0.00399 | 0.00398 | 0.00397 | 0.00397 | 0.00399 | 0.00401 | 0.00403 | 0.00403 | 0.00403 | 0.00402 | 0.004 | 0.00397 | 0.00394 | 0.00391 | 0.00389 | 0.00389 | 0.00391 | 0.00394 | 0.00396 | 0.00398 | 0.00399 | 0.004 | 0.00401 | 0.00401 | 0.00401 | 0.004 | 0.00399 | 0.00398 | 0.00397 | 0.00397 | 0.00397 | 0.00397 | 0.00397 | 0.00397 | 0.00397 | 0.00398 | 0.00399 | 0.004 | 0.00401 | 0.00404 | 0.00407 | 0.00411 | 0.00415 | 0.00418 | 0.0042 | 0.00422 | 0.00423 | 0.00423 | 0.00423 | 0.00422 | 0.00422 | 0.00423 | 0.00425 | 0.00428 | 0.00431 | 0.00435 | 0.00439 | 0.00443 | 0.00447 | 0.0045 | 0.00453 | 0.00457 | 0.00462 | 0.00469 | 0.00476 | 0.00484 | 0.00492 | 0.005 | 0.00509 | 0.00518 | 0.00527 | 0.00536 | 0.00544 | 0.00553 | 0.00562 | 0.00572 | 0.00582 | 0.00593 | 0.00605 | 0.00618 | 0.00633 | 0.00649 | 0.00664 | 0.0068 | 0.00695 | 0.0071 | 0.00725 | 0.00742 | 0.00759 | 0.00776 | 0.00794 | 0.00813 | 0.00831 | 0.0085 | 0.00869 | 0.00888 | 0.00908 | 0.00928 | 0.00948 | 0.00968 | 0.00989 | 0.01012 | 0.01035 | 0.01059 | 0.01084 | 0.01111 | 0.01138 | 0.01166 | 0.01194 | 0.01221 | 0.01248 | 0.01276 | 0.01303 | 0.01331 | 0.01358 | 0.01385 | 0.01411 | 0.01436 | 0.01461 | 0.01484 | 0.01507 | 0.0153 | 0.01551 | 0.01572 | 0.0159 | 0.01603 | 0.01612 | 0.01617 | 0.01627 | 0.01649 | 0.01686 | 0.01736 | 0.01792 | 0.01849 | 0.019 | 0.01942 | 0.0197 | 0.0198 | 0.01969 | 0.01944 | 0.01914 | 0.0189 | 0.01874 | 0.01862 | 0.01852 | 0.01846 | 0.01845 | 0.01848 | 0.01854 | 0.01861 | 0.01866 | 0.01869 | 0.01872 | 0.01877 | 0.01883 | 0.01891 | 0.01898 | 0.01905 | 0.0191 | 0.01914 | 0.01916 | 0.01913 | 0.01906 | 0.01894 | 0.01879 | 0.01861 | 0.01842 | 0.01821 | 0.01799 | 0.01778 | 0.01757 | 0.0174 | 0.01727 | 0.01715 | 0.01706 | 0.01698 | 0.0169 | 0.01681 | 0.0167 | 0.01657 | 0.01641 | 0.01625 | 0.0161 | 0.01595 | 0.01581 | 0.01568 | 0.01555 | 0.01541 | 0.01526 | 0.01511 | 0.01497 | 0.01483 | 0.01471 | 0.01463 | 0.01459 | 0.01457 | 0.01458 | 0.0146 | 0.01462 | 0.01464 | 0.01464 | 0.01463 | 0.01462 | 0.0146 | 0.01459 | 0.01458 | 0.01459 | 0.01459 | 0.0146 | 0.01461 | 0.01462 | 0.01464 | 0.01466 | 0.01469 | 0.01472 | 0.01477 | 0.01484 | 0.01493 | 0.01504 | 0.01517 | 0.0153 | 0.01545 | 0.01559 | 0.01574 | 0.01589 | 0.01603 | 0.01617 | 0.01629 | 0.0164 | 0.01648 | 0.01654 | 0.01658 | 0.01659 | 0.01657 | 0.01653 | 0.01648 | 0.01644 | 0.01642 | 0.01643 | 0.01646 | 0.01652 | 0.01658 | 0.01665 | 0.01669 | 0.01671 | 0.0167 | 0.01666 | 0.01661 | 0.01656 | 0.01651 | 0.01648 | 0.01648 | 0.01655 | 0.01672 | 0.01698 | 0.0173 | 0.01758 | 0.01776 | 0.01781 | 0.01772 | 0.01749 | 0.01715 | 0.01674 | 0.01632 | 0.01598 | 0.01577 | 0.01567 | 0.01565 | 0.01564 | 0.01561 | 0.01556 | 0.01549 | 0.0154 | 0.0153 | 0.01521 | 0.01514 | 0.01509 | 0.01506 | 0.01505 | 0.01504 | 0.01502 | 0.01499 | 0.01493 | 0.01482 | 0.01467 | 0.01449 | 0.01428 | 0.01407 | 0.01384 | 0.01363 | 0.01342 | 0.01325 | 0.0131 | 0.01298 | 0.01288 | 0.01279 | 0.01271 | 0.01265 | 0.01258 | 0.01251 | 0.01244 | 0.01236 | 0.01227 | 0.01217 | 0.01207 | 0.01196 | 0.01184 | 0.01171 | 0.01157 | 0.01142 | 0.01127 | 0.01111 | 0.01095 | 0.01079 | 0.01063 | 0.01047 | 0.01033 | 0.0102 | 0.01008 | 0.00998 | 0.0099 | 0.00982 | 0.00976 | 0.00971 | 0.00966 | 0.0096 | 0.00954 | 0.00947 | 0.0094 | 0.00931 | 0.00922 | 0.00911 | 0.00899 | 0.00885 | 0.00869 | 0.00853 | 0.00835 | 0.00818 | 0.008 | 0.00784 | 0.00769 | 0.00756 | 0.00746 | 0.00736 | 0.00728 | 0.00721 | 0.00714 | 0.00706 | 0.00699 | 0.00692 | 0.00684 | 0.00677 | 0.0067 | 0.00663 | 0.00657 | 0.00651 | 0.00646 | 0.00641 | 0.00636 | 0.00631 | 0.00627 | 0.00624 | 0.00622 | 0.0062 | 0.00619 | 0.00618 | 0.00617 | 0.00616 | 0.00614 | 0.00612 | 0.00608 | 0.00604 | 0.006 | 0.00597 | 0.00593 | 0.00589 | 0.00586 | 0.00583 | 0.00582 | 0.00582 | 0.00582 | 0.00581 | 0.00581 | 0.00581 | 0.0058 | 0.00579 | 0.00577 | 0.00575 | 0.00573 | 0.00572 | 0.00571 | 0.00571 | 0.0057 | 0.00569 | 0.00568 | 0.00567 | 0.00565 | 0.00564 | 0.00564 | 0.00563 | 0.00563 | 0.00564 | 0.00564 | 0.00563 | 0.00562 | 0.00561 | 0.00558 | 0.00556 | 0.00554 | 0.00552 | 0.0055 | 0.00549 | 0.00548 | 0.00547 | 0.00546 | 0.00545 | 0.00545 | 0.00545 | 0.00546 | 0.00546 | 0.00546 | 0.00546 | 0.00545 | 0.00544 | 0.00543 | 0.00541 | 0.00539 | 0.00537 | 0.00536 | 0.00535 | 0.00535 | 0.00535 | 0.00536 | 0.00536 | 0.00537 | 0.00537 | 0.00537 | 0.00535 | 0.00534 | 0.00532 | 0.0053 | 0.00528 | 0.00526 | 0.00524 | 0.00524 | 0.00524 | 0.00524 | 0.00525 | 0.00526 | 0.00527 | 0.00528 | 0.00529 | 0.0053 | 0.0053 | 0.0053 | 0.00529 | 0.00528 | 0.00527 | 0.00526 | 0.00525 | 0.00525 | 0.00525 | 0.00525 | 0.00525 | 0.00526 | 0.00527 | 0.00528 | 0.00527 | 0.00527 | 0.00525 | 0.00524 | 0.00523 | 0.00523 | 0.00522 | 0.00522 | 0.00521 | 0.00521 | 0.0052 | 0.00519 | 0.00518 | 0.00517 | 0.00516 | 0.00516 | 0.00517 | 0.00518 | 0.0052 | 0.00521 | 0.00522 | 0.00522 | 0.0052 | 0.00518 | 0.00516 | 0.00513 | 0.00511 | 0.0051 | 0.0051 | 0.0051 | 0.0051 | 0.00509 | 0.00508 | 0.00506 | 0.00505 | 0.00504 | 0.00504 | 0.00505 | 0.00506 | 0.00508 | 0.0051 | 0.00512 | 0.00513 | 0.00512 | 0.00511 | 0.00509 | 0.00507 | 0.00506 | 0.00504 | 0.00503 | 0.00503 | 0.00503 | 0.00504 | 0.00504 | 0.00505 | 0.00505 | 0.00505 | 0.00504 | 0.00503 | 0.00502 | 0.00502 | 0.00501 | 0.00501 | 0.00501 | 0.00501 | 0.00502 | 0.00503 | 0.00503 | 0.00503 | 0.00501 | 0.005 | 0.00499 | 0.00498 | 0.00497 | 0.00496 | 0.00495 | 0.00495 | 0.00497 | 0.00498 | 0.00498 | 0.00498 | 0.00497 | 0.00497 | 0.00497 | 0.00496 | 0.00495 | 0.00494 | 0.00494 | 0.00494 | 0.00495 | 0.00496 | 0.00496 | 0.00495 | 0.00494 | 0.00494 | 0.00494 | 0.00495 | 0.00496 | 0.00497 | 0.00498 | 0.00499 | 0.00499 | 0.00498 | 0.00497 | 0.00496 | 0.00496 | 0.00496 | 0.00496 | 0.00497 | 0.00498 | 0.00499 | 0.005 | 0.00501 | 0.00502 | 0.00504 | 0.00505 | 0.00506 | 0.00507 | 0.00507 | 0.00507 | 0.00507 | 0.00506 | 0.00506 | 0.00507 | 0.00509 | 0.00511 | 0.00513 | 0.00514 | 0.00515 | 0.00516 | 0.00516 | 0.00515 | 0.00514 | 0.00513 | 0.00513 | 0.00513 | 0.00514 | 0.00516 | 0.00517 | 0.00518 | 0.00519 | 0.0052 | 0.00521 | 0.00522 | 0.00523 | 0.00523 | 0.00523 | 0.00522 | 0.00522 | 0.00523 | 0.00524 | 0.00524 | 0.00525 | 0.00526 | 0.00526 | 0.00525 | 0.00524 | 0.00523 | 0.00523 | 0.00523 | 0.00524 | 0.00525 | 0.00526 | 0.00527 | 0.00527 | 0.00528 | 0.00527 | 0.00526 | 0.00525 | 0.00525 | 0.00524 | 0.00523 | 0.00521 | 0.00519 | 0.00518 | 0.00517 | 0.00517 | 0.00518 | 0.00519 | 0.0052 | 0.00521 | 0.00523 | 0.00524 | 0.00525 | 0.00525 | 0.00525 | 0.00525 | 0.00524 | 0.00523 | 0.00522 | 0.00521 | 0.00521 | 0.00521 | 0.0052 | 0.0052 | 0.00519 | 0.00518 | 0.00517 | 0.00516 | 0.00515 | 0.00514 | 0.00513 | 0.00513 | 0.00514 | 0.00515 | 0.00515 | 0.00516 | 0.00517 | 0.00518 | 0.0052 | 0.00521 | 0.00522 | 0.00523 | 0.00524 | 0.00523 | 0.00522 | 0.00521 | 0.00519 | 0.00518 | 0.00516 | 0.00515 | 0.00514 | 0.00514 | 0.00514 | 0.00516 | 0.00517 | 0.00519 | 0.0052 | 0.00521 | 0.00521 | 0.0052 | 0.00518 | 0.00517 | 0.00517 | 0.00517 | 0.00519 | 0.00522 | 0.00525 | 0.00529 | 0.00532 | 0.00534 | 0.00535 | 0.00535 | 0.00534 | 0.00532 | 0.00531 | 0.0053 | 0.00528 | 0.00527 | 0.00526 | 0.00524 | 0.00523 | 0.00521 | 0.0052 | 0.00519 | 0.00518 | 0.00519 | 0.0052 | 0.00521 | 0.00522 | 0.00523 | 0.00523 | 0.00523 | 0.00522 | 0.00521 | 0.0052 | 0.0052 | 0.0052 | 0.00521 | 0.00521 | 0.00521 | 0.00521 | 0.0052 | 0.00518 | 0.00517 | 0.00516 | 0.00516 | 0.00516 | 0.00516 | 0.00516 | 0.00517 | 0.00517 | 0.00518 | 0.00518 | 0.00517 | 0.00517 | 0.00517 | 0.00517 | 0.00518 | 0.00519 | 0.00521 | 0.00523 | 0.00526 | 0.00528 | 0.00529 | 0.00529 | 0.00529 | 0.00528 | 0.00526 | 0.00525 | 0.00525 | 0.00524 | 0.00525 | 0.00525 | 0.00526 | 0.00526 | 0.00526 | 0.00525 | 0.00524 | 0.00523 | 0.00521 | 0.0052 | 0.0052 | 0.0052 | 0.0052 | 0.00521 | 0.00522 | 0.00525 | 0.00527 | 0.00529 | 0.0053 | 0.0053 | 0.00529 | 0.00527 | 0.00526 | 0.00524 | 0.00523 | 0.00521 | 0.00521 | 0.00521 | 0.00521 | 0.00522 | 0.00522 | 0.00523 | 0.00525 | 0.00526 | 0.00526 | 0.00526 | 0.00526 | 0.00525 | 0.00525 | 0.00525 | 0.00525 | 0.00526 | 0.00527 | 0.00529 | 0.0053 | 0.00531 | 0.00533 | 0.00534 | 0.00535 | 0.00535 | 0.00534 | 0.00534 | 0.00534 | 0.00535 | 0.00535 | 0.00536 | 0.00537 | 0.0054 | 0.00543 | 0.00544 | 0.00544 | 0.00542 | 0.00541 | 0.0054 | 0.00539 | 0.00538 | 0.00536 | 0.00534 | 0.00533 | 0.00532 | 0.00532 | 0.00532 | 0.00532 | 0.00534 | 0.00536 | 0.00537 | 0.00538 | 0.00539 | 0.00539 | 0.00539 | 0.00539 | 0.00538 | 0.00537 | 0.00537 | 0.00537 | 0.00537 | 0.00538 | 0.00539 | 0.00539 | 0.0054 | 0.00541 | 0.00541 | 0.00542 | 0.00542 | 0.00542 | 0.00542 | 0.00543 | 0.00544 | 0.00544 | 0.00544 | 0.00544 | 0.00543 | 0.00543 | 0.00544 | 0.00545 | 0.00546 | 0.00547 | 0.00548 | 0.00548 | 0.00549 | 0.00551 | 0.00553 | 0.00556 | 0.00559 | 0.00561 | 0.00563 | 0.00563 | 0.00562 | 0.00559 | 0.00556 | 0.00552 | 0.0055 | 0.00549 | 0.0055 | 0.00551 | 0.00554 | 0.00556 | 0.00558 | 0.00558 | 0.00557 | 0.00555 | 0.00552 | 0.0055 | 0.00549 | 0.00549 | 0.00551 | 0.00554 | 0.00557 | 0.00559 | 0.0056 | 0.0056 | 0.00559 | 0.00558 | 0.00556 | 0.00555 | 0.00553 | 0.00553 | 0.00553 | 0.00554 | 0.00554 | 0.00555 | 0.00556 | 0.00559 | 0.00562 | 0.00566 | 0.00568 | 0.00568 | 0.00567 | 0.00565 | 0.00562 | 0.00559 | 0.00556 | 0.00554 | 0.00554 | 0.00556 | 0.00557 | 0.00559 | 0.00561 | 0.00561 | 0.00562 | 0.00562 | 0.00563 | 0.00563 | 0.00564 | 0.00566 | 0.00567 | 0.00568 | 0.00568 | 0.00567 | 0.00565 | 0.00562 | 0.0056 | 0.00559 | 0.00559 | 0.00558 | 0.00558 | 0.0056 | 0.00566 | 0.00574 | 0.00583 | 0.00591 | 0.00599 | 0.00604 | 0.00608 | 0.00609 | 0.00606 | 0.006 | 0.00591 | 0.00583 | 0.00574 | 0.00566 | 0.00558 | 0.00549 | 0.00539 | 0.00529 | 0.00517 | 0.00503 | 0.00486 | 0.00465 | 0.00441 | 0.00414 | 0.00384 | 0.00352 | 0.00321 | 0.00292 | 0.00266 | 0.00244 | 0.00228 | 0.00218 | 0.00215 | 0.00218 | 0.00227 | 0.00241 | 0.00258 | 0.00277 | 0.00297 | 0.00316 | 0.00333 | 0.00348 | 0.00364 | 0.0038 | 0.00396 | 0.00411 | 0.00423 | 0.00433 | 0.00444 | 0.00453 | 0.00463 | 0.00472 | 0.00479 | 0.00487 | 0.00494 | 0.00501 | 0.00506 | 0.00507 | 0.00504 | 0.00498 | 0.00492 | 0.00486 | 0.0048 | 0.00473 | 0.00463 | 0.0045 | 0.00431 | 0.004 | 0.00353 | 0.00288 | 0.00215 | 0.00147 | 0.00096 | 0.00071 | 0.00074 | 0.00103 | 0.00153 | 0.00217 | 0.00286 | 0.0035 | 0.00402 | 0.00439 | 0.00465 | 0.00487 | 0.00506 | 0.00524 | 0.00535 | 0.00541 | 0.00541 | 0.00537 | 0.00531 | 0.00522 | 0.0051 | 0.00495 | 0.00478 | 0.00457 | 0.00431 | 0.00402 | 0.00372 | 0.00345 | 0.00322 | 0.00301 | 0.00283 | 0.0027 | 0.00262 | 0.00262 | 0.00265 | 0.00265 | 0.00264 | 0.00263 | 0.00264 | 0.00267 | 0.00266 | 0.00264 | 0.00262 | 0.00262 | 0.00266 | 0.00272 | 0.00273 | 0.00274 | 0.00272 | 0.00266 | 0.00261 | 0.00253 | 0.0024 | 0.00231 | 0.00223 | 0.00217 | 0.00216 | 0.00217 | 0.00221 | 0.00229 | 0.00236 | 0.00245 | 0.00257 | 0.00267 | 0.00279 | 0.00293 | 0.00304 | 0.00315 | 0.00327 | 0.00337 | 0.00348 | 0.00359 | 0.00369 | 0.0038 | 0.00391 | 0.00401 | 0.00411 | 0.00421 | 0.0043 | 0.00439 | 0.00449 | 0.0046 | 0.0047 | 0.0048 | 0.00491 | 0.00501 | 0.00512 | 0.00523 | 0.00534 | 0.00545 | 0.00556 | 0.00567 | 0.00577 | 0.00585 | 0.00591 | 0.00596 | 0.00598 | 0.00599 | 0.00599 | 0.00599 | 0.00599 | 0.00599 | 0.00601 | 0.00604 | 0.00607 | 0.00611 | 0.00615 | 0.00617 | 0.00618 | 0.00616 | 0.00614 | 0.00611 | 0.00609 | 0.00606 | 0.00603 | 0.006 | 0.00597 | 0.00595 | 0.00592 | 0.00589 | 0.00584 | 0.00581 | 0.00578 | 0.00576 | 0.00575 | 0.00574 | 0.00574 | 0.00573 | 0.00574 | 0.00575 | 0.00575 | 0.00574 | 0.00571 | 0.00568 | 0.00563 | 0.00557 | 0.00553 | 0.00551 | 0.0055 | 0.00551 | 0.00555 | 0.00559 | 0.00561 | 0.00563 | 0.00565 | 0.00566 | 0.00566 | 0.00565 | 0.00564 | 0.00564 | 0.00565 | 0.00566 | 0.00567 | 0.00568 | 0.00571 | 0.00575 | 0.0058 | 0.00584 | 0.00586 | 0.00586 | 0.00585 | 0.00582 | 0.00578 | 0.00574 | 0.00572 | 0.00571 | 0.00571 | 0.00573 | 0.00574 | 0.00576 | 0.00578 | 0.00577 | 0.00575 | 0.00572 | 0.0057 | 0.0057 | 0.00571 | 0.00572 | 0.00572 | 0.00572 | 0.00572 | 0.00572 | 0.00572 | 0.00571 | 0.00571 | 0.00571 | 0.00572 | 0.00575 | 0.00578 | 0.0058 | 0.00581 | 0.00582 | 0.00585 | 0.00588 | 0.00592 | 0.00594 | 0.00592 | 0.00588 | 0.00582 | 0.00577 | 0.00573 | 0.00569 | 0.00566 | 0.00563 | 0.00562 | 0.00563 | 0.00565 | 0.00566 | 0.00567 | 0.00567 | 0.00568 | 0.00569 | 0.0057 | 0.0057 | 0.00568 | 0.00566 | 0.00564 | 0.00563 | 0.00564 | 0.00566 | 0.00569 | 0.00573 | 0.00576 | 0.00578 | 0.00578 | 0.00579 | 0.0058 | 0.00582 | 0.00585 | 0.0059 | 0.00593 | 0.00593 | 0.00589 | 0.00581 | 0.00572 | 0.00562 | 0.00552 | 0.00544 | 0.00541 | 0.00541 | 0.00543 | 0.00542 | 0.00538 | 0.00533 | 0.00528 | 0.00525 | 0.00526 | 0.0053 | 0.00537 | 0.00546 | 0.00555 | 0.00561 | 0.00562 | 0.00555 | 0.00544 | 0.00534 | 0.00525 | 0.00519 | 0.00519 | 0.00525 | 0.0054 | 0.00561 | 0.00584 | 0.00602 | 0.00607 | 0.00598 | 0.00576 | 0.00546 | 0.00514 | 0.00483 | 0.0046 | 0.00448 | 0.00448 | 0.00458 | 0.00472 | 0.00485 | 0.00494 | 0.00498 | 0.00499 | 0.00499 | 0.00498 | 0.00496 | 0.00493 | 0.00491 | 0.00487 | 0.00481 | 0.00475 | 0.00469 | 0.00465 | 0.00463 | 0.00464 | 0.00467 | 0.00473 | 0.0048 | 0.00487 | 0.00492 | 0.00494 | 0.00492 | 0.00487 | 0.00481 | 0.00474 | 0.00469 | 0.00468 | 0.00471 | 0.00477 | 0.00483 | 0.00489 | 0.00494 | 0.00496 | 0.00497 | 0.00496 | 0.00493 | 0.00492 | 0.00493 | 0.00495 | 0.00499 | 0.00503 | 0.00505 | 0.00507 | 0.00508 | 0.00507 | 0.00506 | 0.00504 | 0.00502 | 0.00503 | 0.00505 | 0.0051 | 0.00515 | 0.00521 | 0.00528 | 0.00534 | 0.00538 | 0.0054 | 0.00539 | 0.00536 | 0.00534 | 0.00534 | 0.00534 | 0.00535 | 0.00536 | 0.00536 | 0.00536 | 0.00537 | 0.00536 | 0.00535 | 0.00532 | 0.00528 | 0.00523 | 0.00519 | 0.00517 | 0.00515 | 0.00513 | 0.00511 | 0.0051 | 0.00509 | 0.00508 | 0.00506 | 0.00503 | 0.00501 | 0.00499 | 0.005 | 0.005 | 0.005 | 0.00499 | 0.00498 | 0.00499 | 0.00501 | 0.00504 | 0.00509 | 0.00516 | 0.00523 | 0.00529 | 0.00533 | 0.00535 | 0.00534 | 0.00531 | 0.00528 | 0.00525 | 0.00522 | 0.00519 | 0.00516 | 0.0051 | 0.00503 | 0.00496 | 0.0049 | 0.00485 | 0.00482 | 0.00479 | 0.00477 | 0.00478 | 0.00482 | 0.00489 | 0.00498 | 0.00506 | 0.0051 | 0.0051 | 0.00507 | 0.00502 | 0.00497 | 0.00492 | 0.0049 | 0.00493 | 0.005 | 0.00508 | 0.00515 | 0.0052 | 0.0052 | 0.00519 | 0.00517 | 0.00515 | 0.00514 | 0.00514 | 0.00515 | 0.00521 | 0.00529 | 0.00537 | 0.00543 | 0.00544 | 0.00543 | 0.00539 | 0.00533 | 0.00524 | 0.00511 | 0.00497 | 0.00485 | 0.00477 | 0.00473 | 0.0047 | 0.00467 | 0.00464 | 0.00465 | 0.00469 | 0.00474 | 0.0048 | 0.00484 | 0.00486 | 0.00488 | 0.00488 | 0.00486 | 0.0048 | 0.00473 | 0.00464 | 0.00457 | 0.00453 | 0.00452 | 0.00453 | 0.00454 | 0.00454 | 0.00453 | 0.00453 | 0.00453 | 0.00454 | 0.00454 | 0.00454 | 0.00454 | 0.00459 | 0.00468 | 0.00478 | 0.00484 | 0.00482 | 0.00474 | 0.00463 | 0.00449 | 0.00436 | 0.00423 | 0.00414 | 0.00409 | 0.00411 | 0.00418 | 0.00429 | 0.00441 | 0.00452 | 0.00462 | 0.0047 | 0.00476 | 0.00479 | 0.00479 | 0.00475 | 0.00471 | 0.00465 | 0.00459 | 0.00452 | 0.00445 | 0.00441 | 0.0044 | 0.00443 | 0.00446 | 0.00449 | 0.00452 | 0.00455 | 0.00461 | 0.00468 | 0.00477 | 0.00486 | 0.00494 | 0.00499 | 0.00498 | 0.00491 | 0.00478 | 0.00465 | 0.00451 | 0.0044 | 0.00431 | 0.00427 | 0.0043 | 0.00442 | 0.00457 | 0.00471 | 0.00481 | 0.00488 | 0.00492 | 0.00496 | 0.00501 | 0.00505 | 0.0051 | 0.00514 | 0.00515 | 0.00512 | 0.00507 | 0.005 | 0.00493 | 0.00486 | 0.00479 | 0.00472 | 0.00466 | 0.00461 | 0.00456 | 0.00449 | 0.0044 | 0.00431 | 0.00422 | 0.00415 | 0.00412 | 0.00413 | 0.00417 | 0.00423 | 0.00428 | 0.00433 | 0.00438 | 0.00441 | 0.00445 | 0.00449 | 0.0045 | 0.0045 | 0.00449 | 0.00449 | 0.00451 | 0.00453 | 0.00454 | 0.00453 | 0.00452 | 0.00452 | 0.00454 | 0.00459 | 0.00465 | 0.00471 | 0.00475 | 0.00477 | 0.00478 | 0.00476 | 0.00473 | 0.00468 | 0.00463 | 0.00459 | 0.00456 | 0.0045 | 0.0044 | 0.00428 | 0.00415 | 0.00406 | 0.00403 | 0.00406 | 0.00416 | 0.0043 | 0.00446 | 0.00464 | 0.00478 | 0.00486 | 0.00489 | 0.00488 | 0.00485 | 0.00483 | 0.00481 | 0.00481 | 0.00482 | 0.00482 | 0.00481 | 0.0048 | 0.00478 | 0.00476 | 0.00475 | 0.00472 | 0.00466 | 0.00456 | 0.00443 | 0.00429 | 0.00419 | 0.00414 | 0.00412 | 0.00414 | 0.00418 | 0.00425 | 0.00435 | 0.00444 | 0.00449 | 0.00451 | 0.00452 | 0.00453 | 0.00457 | 0.00463 | 0.00467 | 0.00467 | 0.00462 | 0.00453 | 0.00442 | 0.00432 | 0.00425 | 0.00422 | 0.00423 | 0.00428 | 0.00438 | 0.00449 | 0.00458 | 0.00464 | 0.00467 | 0.00467 | 0.00465 | 0.00463 | 0.00461 | 0.0046 | 0.00459 | 0.00457 | 0.00453 | 0.00446 | 0.00439 | 0.00433 | 0.0043 | 0.00429 | 0.0043 | 0.00431 | 0.00432 | 0.00433 | 0.00434 | 0.00434 | 0.00434 | 0.00434 | 0.00436 | 0.00439 | 0.00444 | 0.00449 | 0.00455 | 0.00459 | 0.00462 | 0.00463 | 0.00462 | 0.0046 | 0.00457 | 0.00453 | 0.00449 | 0.00446 | 0.00445 | 0.00446 | 0.0045 | 0.00454 | 0.00458 | 0.00459 | 0.00455 | 0.00447 | 0.00434 | 0.00418 | 0.00401 | 0.00386 | 0.00376 | 0.00372 | 0.00374 | 0.00384 | 0.00397 | 0.00413 | 0.00427 | 0.00436 | 0.00439 | 0.00437 | 0.00431 | 0.00424 | 0.00418 | 0.00415 | 0.00416 | 0.00421 | 0.00429 | 0.00439 | 0.00447 | 0.00454 | 0.00459 | 0.00461 | 0.00461 | 0.00459 | 0.00455 | 0.00446 | 0.00434 | 0.0042 | 0.00404 | 0.0039 | 0.00378 | 0.0037 | 0.00365 | 0.00364 | 0.00366 | 0.00371 | 0.00378 | 0.00386 | 0.00395 | 0.00404 | 0.00413 | 0.0042 | 0.00426 | 0.0043 | 0.0043 | 0.00429 | 0.00426 | 0.00424 | 0.00425 | 0.00429 | 0.00435 | 0.00442 | 0.00448 | 0.00454 | 0.00458 | 0.00461 | 0.00461 | 0.00457 | 0.00449 | 0.00439 | 0.00427 | 0.00416 | 0.00408 | 0.00402 | 0.00402 | 0.00405 | 0.00412 | 0.00419 | 0.00425 | 0.00427 | 0.00426 | 0.00423 | 0.00421 | 0.00419 | 0.00419 | 0.0042 | 0.00421 | 0.00422 | 0.00423 | 0.00422 | 0.0042 | 0.00417 | 0.00415 | 0.00414 | 0.00415 | 0.0042 | 0.00427 | 0.00434 | 0.00439 | 0.00439 | 0.00434 | 0.00424 | 0.00413 | 0.00403 | 0.00397 | 0.00395 | 0.00399 | 0.00405 | 0.00411 | 0.00414 | 0.00414 | 0.00412 | 0.00409 | 0.00407 | 0.00407 | 0.00408 | 0.0041 | 0.00413 | 0.00416 | 0.00417 | 0.00419 | 0.00421 | 0.00425 | 0.00431 | 0.00437 | 0.00441 | 0.00443 | 0.00443 | 0.0044 | 0.00435 | 0.00431 | 0.00428 | 0.00425 | 0.00424 | 0.00423 | 0.00421 | 0.0042 | 0.00421 | 0.00425 | 0.00434 | 0.00448 | 0.00468 | 0.0049 | 0.00513 | 0.00534 | 0.00548 | 0.00552 | 0.00544 | 0.00524 | 0.00497 | 0.00469 | 0.00446 | 0.00431 | 0.00428 | 0.00434 | 0.00447 | 0.00461 | 0.00472 | 0.00477 | 0.00476 | 0.00469 | 0.00458 | 0.00446 | 0.00435 | 0.00427 | 0.00423 | 0.00424 | 0.0043 | 0.00438 | 0.00446 | 0.00449 | 0.00447 | 0.00436 | 0.00419 | 0.00398 | 0.00376 | 0.00358 | 0.00348 | 0.00346 | 0.0035 | 0.00357 | 0.00363 | 0.00365 | 0.00364 | 0.00366 | 0.00373 | 0.00388 | 0.00411 | 0.0044 | 0.0047 | 0.00498 | 0.00521 | 0.00537 | 0.00545 | 0.00546 | 0.00541 | 0.00532 | 0.00519 | 0.00504 | 0.00486 | 0.00465 | 0.00442 | 0.00421 | 0.00407 | 0.00403 | 0.0041 | 0.00424 | 0.00443 | 0.00463 | 0.00479 | 0.00491 | 0.00495 | 0.00493 | 0.00488 | 0.00484 | 0.00483 | 0.00487 | 0.00494 | 0.00503 | 0.00509 | 0.00509 | 0.00501 | 0.00486 | 0.00467 | 0.00448 | 0.00433 | 0.00424 | 0.00423 | 0.0043 | 0.00442 | 0.00457 | 0.00472 | 0.00487 | 0.005 | 0.00512 | 0.00521 | 0.00529 | 0.00535 | 0.00538 | 0.00539 | 0.0054 | 0.00541 | 0.00544 | 0.00548 | 0.00555 | 0.00564 | 0.00575 | 0.00586 | 0.00595 | 0.00601 | 0.00604 | 0.00606 | 0.00606 | 0.00604 | 0.00602 | 0.00598 | 0.00591 | 0.0058 | 0.00565 | 0.00545 | 0.00525 | 0.00509 | 0.00502 | 0.00506 | 0.00521 | 0.00544 | 0.00569 | 0.00591 | 0.00603 | 0.006 | 0.00581 | 0.00549 | 0.00514 | 0.00484 | 0.00466 | 0.00464 | 0.00478 | 0.00502 | 0.00532 | 0.00563 | 0.00589 | 0.00608 | 0.00618 | 0.00622 | 0.00624 | 0.00625 | 0.00626 | 0.00626 | 0.00625 | 0.00622 | 0.00618 | 0.00615 | 0.00614 | 0.00616 | 0.00623 | 0.00634 | 0.00648 | 0.00661 | 0.00671 | 0.00676 | 0.00677 | 0.00674 | 0.00669 | 0.00663 | 0.00658 | 0.00656 | 0.00661 | 0.00673 | 0.00694 | 0.00722 | 0.00753 | 0.00782 | 0.00806 | 0.0082 | 0.00825 | 0.00821 | 0.0081 | 0.00797 | 0.00786 | 0.00778 | 0.00776 | 0.00775 | 0.00772 | 0.00765 | 0.00752 | 0.00735 | 0.00715 | 0.00696 | 0.00681 | 0.00672 | 0.0067 | 0.00679 | 0.00697 | 0.00723 | 0.00752 | 0.0078 | 0.00802 | 0.00815 | 0.00816 | 0.00806 | 0.00788 | 0.00765 | 0.00743 | 0.00726 | 0.00715 | 0.0071 | 0.00708 | 0.00708 | 0.00708 | 0.00706 | 0.00704 | 0.00699 | 0.00692 | 0.00681 | 0.00669 | 0.00657 | 0.00647 | 0.00642 | 0.00644 | 0.00654 | 0.00671 | 0.00692 | 0.00711 | 0.00723 | 0.00725 | 0.00716 | 0.00697 | 0.00672 | 0.00644 | 0.00618 | 0.00598 | 0.00584 | 0.00575 | 0.00569 | 0.00565 | 0.00563 | 0.00561 | 0.0056 | 0.00558 | 0.00557 | 0.00555 | 0.00553 | 0.00551 | 0.0055 | 0.0055 | 0.00551 | 0.00553 | 0.00555 | 0.00556 | 0.00557 | 0.00555 | 0.00553 | 0.0055 | 0.00547 | 0.00545 | 0.00543 | 0.00542 | 0.00542 | 0.00543 | 0.00544 | 0.00546 | 0.00548 | 0.00551 | 0.00554 | 0.00557 | 0.00559 | 0.00561 | 0.00561 | 0.0056 | 0.00559 | 0.00559 | 0.00559 | 0.00561 | 0.00565 | 0.00573 | 0.00586 | 0.00604 | 0.00625 | 0.00645 | 0.00661 | 0.00671 | 0.00672 | 0.00667 | 0.00657 | 0.00646 | 0.00637 | 0.00632 | 0.00631 | 0.00633 | 0.00636 | 0.00636 | 0.00634 | 0.0063 | 0.00623 | 0.00616 | 0.0061 | 0.00607 | 0.00609 | 0.00617 | 0.00633 | 0.00658 | 0.00687 | 0.00717 | 0.00739 | 0.00751 | 0.00747 | 0.00729 | 0.00698 | 0.0066 | 0.0062 | 0.00583 | 0.00552 | 0.00526 | 0.00506 | 0.00491 | 0.00481 | 0.00478 | 0.00479 | 0.0048 | 0.00478 | 0.00471 | 0.00458 | 0.00442 | 0.00427 | 0.00423 | 0.00435 | 0.0047 | 0.00526 | 0.00594 | 0.00661 | 0.00713 | 0.00742 | 0.00744 | 0.00722 | 0.00684 | 0.00637 | 0.00592 | 0.00552 | 0.00523 | 0.00503 | 0.00493 | 0.00489 | 0.0049 | 0.0049 | 0.00487 | 0.0048 | 0.0047 | 0.00457 | 0.00446 | 0.00438 | 0.00438 | 0.00447 | 0.00464 | 0.00486 | 0.00508 | 0.00526 | 0.00539 | 0.00545 | 0.0054 | 0.00524 | 0.005 | 0.00473 | 0.00448 | 0.0043 | 0.00418 | 0.00413 | 0.00414 | 0.00416 | 0.00417 | 0.00408 | 0.00383 | 0.00342 | 0.00294 | 0.00254 | 0.00238 | 0.00253 | 0.00298 | 0.00364 | 0.00442 | 0.00516 | 0.00577 | 0.00616 | 0.0063 | 0.00623 | 0.00606 | 0.0059 | 0.00584 | 0.00587 | 0.00596 | 0.00607 | 0.00618 | 0.00626 | 0.00632 | 0.00634 | 0.00632 | 0.00622 | 0.00603 | 0.00573 | 0.00537 | 0.005 | 0.00467 | 0.00444 | 0.00435 | 0.00441 | 0.00462 | 0.00494 | 0.0053 | 0.00562 | 0.00585 | 0.00598 | 0.00605 | 0.00609 | 0.00613 | 0.00616 | 0.00619 | 0.0062 | 0.00619 | 0.00615 | 0.00608 | 0.00597 | 0.00584 | 0.00572 | 0.00566 | 0.00568 | 0.0058 | 0.006 | 0.00626 | 0.00653 | 0.00678 | 0.007 | 0.00716 | 0.00726 | 0.0073 | 0.00731 | 0.00729 | 0.00727 | 0.00725 | 0.00723 | 0.00721 | 0.00716 | 0.00709 | 0.00698 | 0.00683 | 0.00662 | 0.00639 | 0.00618 | 0.00602 | 0.00594 | 0.00597 | 0.00608 | 0.00627 | 0.00651 | 0.00679 | 0.00705 | 0.00725 | 0.00735 | 0.00737 | 0.00732 | 0.00725 | 0.00716 | 0.00708 | 0.00701 | 0.00697 | 0.00698 | 0.00702 | 0.00709 | 0.00717 | 0.00725 | 0.00731 | 0.00733 | 0.00731 | 0.00722 | 0.00708 | 0.0069 | 0.00672 | 0.00656 | 0.00643 | 0.00635 | 0.00634 | 0.0064 | 0.0065 | 0.00662 | 0.00672 | 0.00681 | 0.0069 | 0.007 | 0.0071 | 0.00717 | 0.00722 | 0.00725 | 0.00727 | 0.00731 | 0.00738 | 0.00748 | 0.00759 | 0.00769 | 0.00775 | 0.00776 | 0.00773 | 0.00766 | 0.00761 | 0.00763 | 0.00777 | 0.00804 | 0.00844 | 0.0089 | 0.00938 | 0.0098 | 0.01016 | 0.01045 | 0.01069 | 0.0109 | 0.0111 | 0.01129 | 0.01146 | 0.01159 | 0.01166 | 0.01167 | 0.01164 | 0.01157 | 0.0115 | 0.01142 | 0.01133 | 0.01119 | 0.01098 | 0.01068 | 0.0103 | 0.0099 | 0.00954 | 0.00932 | 0.00932 | 0.00955 | 0.00999 | 0.01054 | 0.01108 | 0.0115 | 0.01173 | 0.01173 | 0.01149 | 0.01106 | 0.01052 | 0.00998 | 0.00956 | 0.00932 | 0.00927 | 0.00941 | 0.00967 | 0.01001 | 0.01038 | 0.01071 | 0.01094 | 0.01104 | 0.011 | 0.01087 | 0.0107 | 0.01053 | 0.01037 | 0.01019 | 0.00999 | 0.00976 | 0.00951 | 0.00926 | 0.00905 | 0.00887 | 0.00872 | 0.00861 | 0.00852 | 0.00846 | 0.00841 | 0.00837 | 0.00833 | 0.00828 | 0.0082 | 0.00805 | 0.00782 | 0.0075 | 0.00711 | 0.00672 | 0.00637 | 0.00613 | 0.00603 | 0.00608 | 0.00626 | 0.00649 | 0.00671 | 0.00684 | 0.00686 | 0.0068 | 0.00672 | 0.00664 | 0.00658 | 0.00656 | 0.00655 | 0.00655 | 0.00656 | 0.00656 | 0.00655 | 0.00652 | 0.00649 | 0.00647 | 0.00646 | 0.00647 | 0.00652 | 0.00656 | 0.00657 | 0.00645 | 0.00616 | 0.00572 | 0.00518 | 0.00464 | 0.00419 | 0.00389 | 0.00379 | 0.00392 | 0.00426 | 0.00476 | 0.00529 | 0.00575 | 0.00606 | 0.00624 | 0.00631 | 0.00632 | 0.00629 | 0.00625 | 0.0062 | 0.00617 | 0.00615 | 0.00615 | 0.00617 | 0.00619 | 0.00622 | 0.00625 | 0.00626 | 0.00624 | 0.00618 | 0.00607 | 0.00593 | 0.00576 | 0.0056 | 0.00545 | 0.00535 | 0.0053 | 0.00528 | 0.00528 | 0.00527 | 0.00527 | 0.00528 | 0.00532 | 0.00539 | 0.00549 | 0.0056 | 0.00573 | 0.00586 | 0.00597 | 0.00605 | 0.00609 | 0.00609 | 0.00609 | 0.00611 | 0.00614 | 0.00619 | 0.00622 | 0.00625 | 0.00627 | 0.00627 | 0.00628 | 0.00626 | 0.00624 | 0.00622 | 0.00619 | 0.00618 | 0.00618 | 0.0062 | 0.00623 | 0.00626 | 0.00629 | 0.0063 | 0.0063 | 0.00625 | 0.00618 | 0.00609 | 0.00603 | 0.006 | 0.00601 | 0.00607 | 0.00616 | 0.00626 | 0.00638 | 0.00649 | 0.00658 | 0.00664 | 0.00667 | 0.0067 | 0.00672 | 0.00677 | 0.00682 | 0.00687 | 0.00694 | 0.007 | 0.00707 | 0.00712 | 0.00717 | 0.0072 | 0.00722 | 0.00723 | 0.00725 | 0.00728 | 0.00734 | 0.00743 | 0.00754 | 0.00768 | 0.00785 | 0.00802 | 0.0082 | 0.00837 | 0.00853 | 0.00867 | 0.0088 | 0.00892 | 0.00903 | 0.00915 | 0.00928 | 0.0094 | 0.00952 | 0.00964 | 0.00976 | 0.00988 | 0.00999 | 0.01009 | 0.01016 | 0.01021 | 0.01028 | 0.01036 | 0.01045 | 0.01052 | 0.01057 | 0.01056 | 0.01052 | 0.01044 | 0.0103 | 0.01012 | 0.00992 | 0.00975 | 0.00971 | 0.0098 | 0.00997 | 0.01014 | 0.01023 | 0.01023 | 0.01015 | 0.01 | 0.00978 | 0.00954 | 0.00932 | 0.0092 | 0.00922 | 0.00935 | 0.00953 | 0.00971 | 0.00986 | 0.00998 | 0.01007 | 0.01014 | 0.01018 | 0.0102 | 0.0102 | 0.01017 | 0.01013 | 0.01007 | 0.01001 | 0.00994 | 0.00987 | 0.00979 | 0.00969 | 0.00959 | 0.00949 | 0.00937 | 0.00924 | 0.0091 | 0.00896 | 0.00882 | 0.00869 | 0.00856 | 0.00843 | 0.00829 | 0.00815 | 0.00802 | 0.00789 | 0.00776 | 0.00765 | 0.00755 | 0.00747 | 0.0074 | 0.00734 | 0.00729 | 0.00724 | 0.00718 | 0.00712 | 0.00706 | 0.00701 | 0.00696 | 0.00691 | 0.00687 | 0.00683 | 0.00679 | 0.00675 | 0.00672 | 0.00669 | 0.00667 | 0.00665 | 0.00663 | 0.00662 | 0.00661 | 0.0066 | 0.00659 | 0.00657 | 0.00654 | 0.00651 | 0.00648 | 0.00645 | 0.00642 | 0.00639 | 0.00635 | 0.00632 | 0.0063 | 0.00628 | 0.00626 | 0.00625 | 0.00626 | 0.00627 | 0.00628 | 0.00628 | 0.00626 | 0.00623 | 0.00618 | 0.00613 | 0.00607 | 0.00601 | 0.00595 | 0.00591 | 0.0059 | 0.00591 | 0.00594 | 0.00597 | 0.006 | 0.00602 | 0.00604 | 0.00605 | 0.00606 | 0.00605 | 0.00605 | 0.00605 | 0.00605 | 0.00606 | 0.00608 | 0.00609 | 0.0061 | 0.00609 | 0.00608 | 0.00607 | 0.00606 | 0.00605 | 0.00605 | 0.00606 | 0.00607 | 0.00608 | 0.0061 | 0.00611 | 0.00611 | 0.00611 | 0.00611 | 0.0061 | 0.00609 | 0.00608 | 0.00608 | 0.00609 | 0.00611 | 0.00613 | 0.00614 | 0.00616 | 0.00618 | 0.0062 | 0.00622 | 0.00624 | 0.00625 | 0.00627 | 0.00628 | 0.00631 | 0.00633 | 0.00636 | 0.00639 | 0.00642 | 0.00646 | 0.00649 | 0.00654 | 0.00658 | 0.00663 | 0.00667 | 0.00672 | 0.00676 | 0.00681 | 0.00685 | 0.00689 | 0.00693 | 0.00696 | 0.007 | 0.00704 | 0.00708 | 0.00713 | 0.00719 | 0.00725 | 0.00733 | 0.00741 | 0.0075 | 0.00758 | 0.00767 | 0.00776 | 0.00785 | 0.00793 | 0.00802 | 0.00811 | 0.00822 | 0.00835 | 0.00848 | 0.00863 | 0.00879 | 0.00895 | 0.00913 | 0.00931 | 0.0095 | 0.0097 | 0.0099 | 0.01011 | 0.01032 | 0.01054 | 0.01076 | 0.01098 | 0.01119 | 0.0114 | 0.01161 | 0.01182 | 0.01203 | 0.01222 | 0.01236 | 0.01246 | 0.01251 | 0.01253 | 0.01253 | 0.01251 | 0.01249 | 0.01248 | 0.01249 | 0.01254 | 0.01263 | 0.01278 | 0.01301 | 0.01335 | 0.01379 | 0.0143 | 0.01485 | 0.01541 | 0.01597 | 0.01649 | 0.01697 | 0.01741 | 0.01781 | 0.01822 | 0.01868 | 0.01918 | 0.0197 | 0.02022 | 0.02075 | 0.02128 | 0.02179 | 0.02227 | 0.02271 | 0.0231 | 0.02342 | 0.02369 | 0.02389 | 0.024 | 0.02403 | 0.02397 | 0.02381 | 0.02356 | 0.02324 | 0.02295 | 0.02284 | 0.02301 | 0.02348 | 0.02412 | 0.0248 | 0.02538 | 0.02574 | 0.02581 | 0.02554 | 0.02496 | 0.02416 | 0.02337 | 0.02281 | 0.02263 | 0.02283 | 0.02326 | 0.02376 | 0.02424 | 0.02461 | 0.02485 | 0.02493 | 0.02487 | 0.02471 | 0.02451 | 0.02436 | 0.02429 | 0.02427 | 0.02426 | 0.02422 | 0.02415 | 0.02404 | 0.0239 | 0.02374 | 0.02356 | 0.02336 | 0.02315 | 0.0229 | 0.02263 | 0.02231 | 0.02196 | 0.0216 | 0.02127 | 0.02101 | 0.02078 | 0.02055 | 0.02025 | 0.01987 | 0.0194 | 0.01886 | 0.01825 | 0.01758 | 0.01687 | 0.01615 | 0.01551 | 0.01507 | 0.0149 | 0.01498 | 0.01522 | 0.01547 | 0.01566 | 0.01572 | 0.01563 | 0.01535 | 0.01489 | 0.01429 | 0.01365 | 0.01311 | 0.01277 | 0.01261 | 0.01255 | 0.01251 | 0.01247 | 0.01242 | 0.01237 | 0.0123 | 0.01221 | 0.01209 | 0.01195 | 0.01179 | 0.01161 | 0.01142 | 0.01122 | 0.01102 | 0.01081 | 0.01061 | 0.01041 | 0.01021 | 0.01002 | 0.00985 | 0.00969 | 0.00952 | 0.00935 | 0.00918 | 0.00901 | 0.00883 | 0.00866 | 0.00849 | 0.00832 | 0.00818 | 0.00805 | 0.00793 | 0.00781 | 0.00769 | 0.00757 | 0.00746 | 0.00736 | 0.00727 | 0.00717 | 0.00708 | 0.00699 | 0.00691 | 0.00682 | 0.00674 | 0.00666 | 0.00659 | 0.00653 | 0.00649 | 0.00647 | 0.00646 | 0.00644 | 0.00642 | 0.00639 | 0.00635 | 0.0063 | 0.00625 | 0.00619 | 0.00615 | 0.00611 | 0.00608 | 0.00606 | 0.00605 | 0.00603 | 0.00601 | 0.00599 | 0.00596 | 0.00594 | 0.00592 | 0.0059 | 0.00588 | 0.00586 | 0.00583 | 0.0058 | 0.00578 | 0.00577 | 0.00576 | 0.00576 | 0.00576 | 0.00576 | 0.00576 | 0.00576 | 0.00576 | 0.00574 | 0.00572 | 0.00569 | 0.00567 | 0.00565 | 0.00564 | 0.00562 | 0.00561 | 0.00561 | 0.00561 | 0.00561 | 0.00562 | 0.00563 | 0.00563 | 0.00563 | 0.00563 | 0.00562 | 0.0056 | 0.00559 | 0.00557 | 0.00556 | 0.00555 | 0.00556 | 0.00557 | 0.00557 | 0.00558 | 0.00558 | 0.00559 | 0.0056 | 0.00561 | 0.00563 | 0.00564 | 0.00566 | 0.00567 | 0.00568 | 0.00569 | 0.00569 | 0.0057 | 0.00571 | 0.00572 | 0.00572 | 0.00572 | 0.00572 | 0.00571 | 0.0057 | 0.0057 | 0.0057 | 0.00571 | 0.00574 | 0.00578 | 0.00582 | 0.00586 | 0.00587 | 0.00588 | 0.00587 | 0.00587 | 0.00587 | 0.00588 | 0.0059 | 0.00593 | 0.00597 | 0.00601 | 0.00605 | 0.0061 | 0.00616 | 0.00623 | 0.0063 | 0.00639 | 0.00648 | 0.00658 | 0.00668 | 0.00676 | 0.00683 | 0.0069 | 0.00697 | 0.00705 | 0.00713 | 0.00723 | 0.00733 | 0.00744 | 0.00755 | 0.00766 | 0.00777 | 0.00787 | 0.00796 | 0.00804 | 0.00811 | 0.00816 | 0.00821 | 0.00825 | 0.00829 | 0.00832 | 0.00834 | 0.00836 | 0.0084 | 0.00846 | 0.00854 | 0.0086 | 0.00864 | 0.00863 | 0.00859 | 0.00852 | 0.00842 | 0.00829 | 0.00816 | 0.00805 | 0.008 | 0.008 | 0.00803 | 0.00804 | 0.00805 | 0.0081 | 0.00821 | 0.00834 | 0.00846 | 0.00852 | 0.00853 | 0.0085 | 0.00842 | 0.00829 | 0.00813 | 0.00795 | 0.00781 | 0.00775 | 0.00777 | 0.00783 | 0.00789 | 0.00794 | 0.00798 | 0.008 | 0.008 | 0.00799 | 0.00797 | 0.00795 | 0.00791 | 0.00786 | 0.0078 | 0.00774 | 0.00767 | 0.00759 | 0.0075 | 0.00742 | 0.00733 | 0.00724 | 0.00715 | 0.00704 | 0.00694 | 0.00684 | 0.00673 | 0.00664 | 0.00655 | 0.00648 | 0.00641 | 0.00636 | 0.00633 | 0.00629 | 0.00626 | 0.00622 | 0.00618 | 0.00615 | 0.00612 | 0.00607 | 0.00603 | 0.00598 | 0.00595 | 0.00593 | 0.00591 | 0.0059 | 0.00588 | 0.00586 | 0.00583 | 0.0058 | 0.00578 | 0.00576 | 0.00574 | 0.00573 | 0.00573 | 0.00575 | 0.00577 | 0.00578 | 0.00578 | 0.00578 | 0.00577 | 0.00576 | 0.00574 | 0.00572 | 0.00571 | 0.0057 | 0.00571 | 0.00572 | 0.00574 | 0.00576 | 0.00578 | 0.00581 | 0.00585 | 0.00588 | 0.00591 | 0.00593 | 0.00597 | 0.006 | 0.00604 | 0.00607 | 0.00609 | 0.0061 | 0.0061 | 0.00609 | 0.00607 | 0.00605 | 0.00603 | 0.00603 | 0.00603 | 0.00603 | 0.00603 | 0.00602 | 0.006 | 0.00597 | 0.00594 | 0.00591 | 0.00588 | 0.00587 | 0.00588 | 0.00591 | 0.00596 | 0.00602 | 0.00607 | 0.0061 | 0.00612 | 0.00612 | 0.00611 | 0.00608 | 0.00605 | 0.00602 | 0.00599 | 0.00596 | 0.00595 | 0.00595 | 0.00597 | 0.00598 | 0.006 | 0.00602 | 0.00604 | 0.00606 | 0.00607 | 0.00607 | 0.00605 | 0.00603 | 0.00601 | 0.00599 | 0.00597 | 0.00595 | 0.00592 | 0.0059 | 0.00589 | 0.00588 | 0.00588 | 0.00587 | 0.00586 | 0.00586 | 0.00586 | 0.00586 | 0.00586 | 0.00586 | 0.00586 | 0.00587 | 0.00588 | 0.00589 | 0.0059 | 0.0059 | 0.0059 | 0.00589 | 0.00587 | 0.00585 | 0.00582 | 0.0058 | 0.00579 | 0.00578 | 0.00577 | 0.00577 | 0.00577 | 0.00578 | 0.00579 | 0.00581 | 0.00583 | 0.00584 | 0.00584 | 0.00584 | 0.00583 | 0.00583 | 0.00583 | 0.00584 | 0.00585 | 0.00585 | 0.00586 | 0.00586 | 0.00586 | 0.00585 | 0.00584 | 0.00583 | 0.00582 | 0.00581 | 0.00581 | 0.00582 | 0.00583 | 0.00585 | 0.00586 | 0.00587 | 0.00587 | 0.00587 | 0.00587 | 0.00587 | 0.00585 | 0.00583 | 0.00582 | 0.00581 | 0.00581 | 0.00581 | 0.00581 | 0.0058 | 0.00578 | 0.00578 | 0.00578 | 0.00578 | 0.00577 | 0.00577 | 0.00578 | 0.00581 | 0.00584 | 0.00586 | 0.00588 | 0.0059 | 0.00592 | 0.00594 | 0.00594 | 0.00593 | 0.00592 | 0.00589 | 0.00586 | 0.00582 | 0.0058 | 0.00579 | 0.0058 | 0.00582 | 0.00585 | 0.00588 | 0.00591 | 0.00593 | 0.00595 | 0.00595 | 0.00593 | 0.00592 | 0.00592 | 0.00593 | 0.00595 | 0.00596 | 0.00597 | 0.00597 | 0.00595 | 0.00592 | 0.00588 | 0.00582 | 0.00577 | 0.00571 | 0.00566 | 0.00563 | 0.00561 | 0.0056 | 0.00559 | 0.00557 | 0.00556 | 0.00554 | 0.00553 | 0.00552 | 0.00552 | 0.00551 | 0.00549 | 0.00547 | 0.00545 | 0.00541 | 0.00538 | 0.00535 | 0.00533 | 0.00532 | 0.00533 | 0.00534 | 0.00534 | 0.00534 | 0.00534 | 0.00533 | 0.00532 | 0.00532 | 0.00534 | 0.00536 | 0.00538 | 0.00542 | 0.00546 | 0.00551 | 0.00556 | 0.00559 | 0.00561 | 0.00562 | 0.00564 | 0.00568 | 0.00573 | 0.00573 | 0.00552 | 0.00497 | 0.00436 | 0.00425 | 0.00466 | 0.00518 | 0.00559 | 0.00593 | 0.00625 | 0.00657 | 0.0068 | 0.00679 | 0.00643 | 0.00585 | 0.0055 | 0.00571 | 0.00611 | 0.00632 | 0.00633 | 0.0063 | 0.00629 | 0.00627 | 0.00624 | 0.00619 | 0.00614 | 0.00609 | 0.00604 | 0.00599 | 0.00596 | 0.00593 | 0.00592 | 0.0059 | 0.00588 | 0.00586 | 0.00585 | 0.00585 | 0.00586 | 0.00587 | 0.00589 | 0.00591 | 0.00595 | 0.00601 | 0.00606 | 0.0061 | 0.00612 | 0.00613 | 0.00615 | 0.00618 | 0.0062 | 0.00623 | 0.00626 | 0.0063 | 0.00633 | 0.00636 | 0.00638 | 0.0064 | 0.00641 | 0.00642 | 0.00644 | 0.00647 | 0.00651 | 0.00656 | 0.0066 | 0.00662 | 0.00661 | 0.0066 | 0.0066 | 0.00661 | 0.00662 | 0.00664 | 0.00667 | 0.00673 | 0.00679 | 0.00679 | 0.00672 | 0.00658 | 0.00643 | 0.00632 | 0.00626 | 0.00627 | 0.00631 | 0.00641 | 0.00654 | 0.0067 | 0.00684 | 0.00694 | 0.00698 | 0.00701 | 0.00703 | 0.00706 | 0.00708 | 0.00709 | 0.00709 | 0.00708 | 0.00707 | 0.00707 | 0.00706 | 0.00703 | 0.00699 | 0.00695 | 0.00692 | 0.00691 | 0.00691 | 0.00691 | 0.00693 | 0.00696 | 0.00701 | 0.00705 | 0.00705 | 0.00699 | 0.00686 | 0.00672 | 0.00659 | 0.0065 | 0.00646 | 0.00648 | 0.00656 | 0.00671 | 0.00689 | 0.00704 | 0.00712 | 0.00712 | 0.00707 | 0.007 | 0.00691 | 0.0068 | 0.0067 | 0.00664 | 0.00664 | 0.00671 | 0.00679 | 0.00682 | 0.00681 | 0.00677 | 0.00674 | 0.00675 | 0.00676 | 0.00676 | 0.00678 | 0.00681 | 0.00686 | 0.00691 | 0.00691 | 0.00685 | 0.00673 | 0.0066 | 0.0065 | 0.00646 | 0.00647 | 0.00654 | 0.00664 | 0.00677 | 0.0069 | 0.00702 | 0.00712 | 0.00721 | 0.00729 | 0.00735 | 0.00739 | 0.00743 | 0.00746 | 0.00748 | 0.00748 | 0.00745 | 0.00741 | 0.00736 | 0.0073 | 0.00723 | 0.00713 | 0.00701 | 0.00689 | 0.00679 | 0.00669 | 0.00662 | 0.00656 | 0.00654 | 0.00658 | 0.00667 | 0.0068 | 0.00691 | 0.00702 | 0.00711 | 0.00719 | 0.00726 | 0.0073 | 0.00729 | 0.00726 | 0.00721 | 0.00717 | 0.00715 | 0.00714 | 0.00712 | 0.0071 | 0.0071 | 0.00713 | 0.00717 | 0.00721 | 0.00724 | 0.00728 | 0.0073 | 0.0073 | 0.00723 | 0.0071 | 0.00693 | 0.00677 | 0.00667 | 0.00665 | 0.00671 | 0.00684 | 0.00701 | 0.00717 | 0.00727 | 0.00725 | 0.00707 | 0.00675 | 0.00637 | 0.00601 | 0.00573 | 0.00558 | 0.00558 | 0.00573 | 0.00599 | 0.00629 | 0.00657 | 0.00677 | 0.00689 | 0.00692 | 0.00688 | 0.00682 | 0.00675 | 0.00672 | 0.00676 | 0.00687 | 0.007 | 0.00707 | 0.00703 | 0.00688 | 0.00669 | 0.00652 | 0.00641 | 0.00638 | 0.00643 | 0.00656 | 0.00674 | 0.00694 | 0.00708 | 0.00713 | 0.00708 | 0.00695 | 0.00675 | 0.00653 | 0.00633 | 0.00617 | 0.0061 | 0.00611 | 0.0062 | 0.00634 | 0.00652 | 0.00672 | 0.00689 | 0.007 | 0.00701 | 0.00694 | 0.00683 | 0.00673 | 0.00668 | 0.00668 | 0.00674 | 0.00684 | 0.00694 | 0.00702 | 0.00706 | 0.00708 | 0.00707 | 0.00705 | 0.007 | 0.00689 | 0.00672 | 0.00652 | 0.00635 | 0.00622 | 0.00612 | 0.00598 | 0.00581 | 0.00565 | 0.00557 | 0.00559 | 0.00571 | 0.00591 | 0.00617 | 0.00647 | 0.00678 | 0.00702 | 0.00715 | 0.00716 | 0.00707 | 0.0069 | 0.00665 | 0.00638 | 0.00614 | 0.00598 | 0.00591 | 0.00589 | 0.00588 | 0.00585 | 0.00583 | 0.00584 | 0.0059 | 0.00595 | 0.00596 | 0.00592 | 0.00585 | 0.00575 | 0.00565 | 0.00555 | 0.00547 | 0.00541 | 0.00541 | 0.00551 | 0.00574 | 0.00609 | 0.0065 | 0.00691 | 0.00725 | 0.00749 | 0.00763 | 0.00768 | 0.0076 | 0.00739 | 0.00708 | 0.00675 | 0.00651 | 0.0064 | 0.00642 | 0.00655 | 0.00676 | 0.007 | 0.00724 | 0.00741 | 0.00748 | 0.00742 | 0.00724 | 0.00697 | 0.00665 | 0.0063 | 0.00594 | 0.00558 | 0.00527 | 0.00506 | 0.00496 | 0.00489 | 0.00473 | 0.00439 | 0.00389 | 0.00334 | 0.00286 | 0.00255 | 0.00246 | 0.00261 | 0.00303 | 0.00367 | 0.00443 | 0.00515 | 0.00568 | 0.00598 | 0.0061 | 0.00614 | 0.00616 | 0.00618 | 0.0062 | 0.00622 | 0.00624 | 0.00626 | 0.00628 | 0.00629 | 0.00627 | 0.00616 | 0.0059 | 0.0059 | 0.0059 | 0.0059 | 0.0059 | 0.0059 | 0.0059
SS4-1 | 0.00078 | 0.00078 | 0.078% | 0.00078 | 0.00078 | 0.00078 | 0.00078 | 0.00076 | 0.00072 | 0.00067 | 0.00064 | 0.00062 | 0.00061 | 0.00062 | 0.00065 | 0.00071 | 0.00081 | 0.00092 | 0.001 | 0.00104 | 0.00105 | 0.00103 | 0.00101 | 0.00099 | 0.00097 | 0.00096 | 0.00095 | 0.00093 | 0.00089 | 0.00083 | 0.00077 | 0.0007 | 0.00063 | 0.00057 | 0.00054 | 0.00055 | 0.00058 | 0.00062 | 0.00064 | 0.00066 | 0.00067 | 0.00069 | 0.00074 | 0.00079 | 0.00086 | 0.00091 | 0.00095 | 0.00094 | 0.00088 | 0.00079 | 0.00068 | 0.00059 | 0.00053 | 0.00051 | 0.00052 | 0.00056 | 0.00061 | 0.00068 | 0.00076 | 0.00083 | 0.00092 | 0.001 | 0.00109 | 0.00114 | 0.00114 | 0.00106 | 0.00091 | 0.00071 | 0.0005 | 0.00031 | 0.0002 | 0.00015 | 0.00017 | 0.00021 | 0.00025 | 0.00027 | 0.00028 | 0.00028 | 0.00029 | 0.00033 | 0.00041 | 0.00054 | 0.00071 | 0.00091 | 0.0011 | 0.00124 | 0.00131 | 0.00131 | 0.00122 | 0.00107 | 0.00087 | 0.00064 | 0.00043 | 0.00027 | 0.00021 | 0.00024 | 0.00037 | 0.00056 | 0.00074 | 0.00087 | 0.0009 | 0.00084 | 0.00073 | 0.00062 | 0.00054 | 0.00053 | 0.00058 | 0.00067 | 0.00078 | 0.00087 | 0.00088 | 0.00082 | 0.00071 | 0.00059 | 0.00051 | 0.00051 | 0.00059 | 0.00074 | 0.00093 | 0.00113 | 0.00133 | 0.00149 | 0.0016 | 0.00166 | 0.00167 | 0.00164 | 0.00157 | 0.00146 | 0.00131 | 0.00112 | 0.00092 | 0.00072 | 0.00054 | 0.00041 | 0.00031 | 0.00026 | 0.00023 | 0.00022 | 0.00025 | 0.00032 | 0.00044 | 0.00059 | 0.00075 | 0.00092 | 0.00108 | 0.00122 | 0.0013 | 0.00131 | 0.00128 | 0.00124 | 0.00123 | 0.00128 | 0.00137 | 0.00147 | 0.00156 | 0.0016 | 0.00158 | 0.00151 | 0.0014 | 0.00127 | 0.00115 | 0.00105 | 0.00099 | 0.00099 | 0.00102 | 0.00108 | 0.00117 | 0.00127 | 0.00139 | 0.00153 | 0.00167 | 0.00179 | 0.00187 | 0.0019 | 0.00187 | 0.00179 | 0.00166 | 0.00152 | 0.00139 | 0.0013 | 0.00129 | 0.00133 | 0.00143 | 0.00155 | 0.00167 | 0.00178 | 0.00186 | 0.00189 | 0.00188 | 0.00182 | 0.00174 | 0.00168 | 0.00164 | 0.00164 | 0.00167 | 0.00175 | 0.0019 | 0.00213 | 0.00241 | 0.0027 | 0.00295 | 0.00312 | 0.00317 | 0.00309 | 0.00289 | 0.00261 | 0.00229 | 0.00202 | 0.00183 | 0.00175 | 0.00176 | 0.00184 | 0.00194 | 0.00203 | 0.00211 | 0.00216 | 0.00218 | 0.00218 | 0.00219 | 0.00222 | 0.00229 | 0.0024 | 0.00254 | 0.00268 | 0.00282 | 0.00293 | 0.003 | 0.00304 | 0.00303 | 0.00298 | 0.00292 | 0.00284 | 0.00277 | 0.00269 | 0.00262 | 0.00256 | 0.00249 | 0.00242 | 0.00235 | 0.00228 | 0.00224 | 0.00224 | 0.0023 | 0.00243 | 0.00261 | 0.00281 | 0.00298 | 0.00311 | 0.00318 | 0.00321 | 0.00321 | 0.0032 | 0.00318 | 0.00316 | 0.00315 | 0.00313 | 0.00309 | 0.003 | 0.00285 | 0.00267 | 0.0025 | 0.0024 | 0.0024 | 0.00249 | 0.00264 | 0.0028 | 0.00293 | 0.00302 | 0.00308 | 0.00313 | 0.00319 | 0.00327 | 0.00336 | 0.00345 | 0.0035 | 0.0035 | 0.00341 | 0.00326 | 0.00304 | 0.00281 | 0.0026 | 0.00244 | 0.00235 | 0.00232 | 0.00232 | 0.00232 | 0.0023 | 0.00226 | 0.00221 | 0.00217 | 0.00214 | 0.00212 | 0.00211 | 0.00209 | 0.00206 | 0.00203 | 0.00199 | 0.00195 | 0.00192 | 0.00191 | 0.00193 | 0.002 | 0.0021 | 0.00221 | 0.0023 | 0.00237 | 0.00239 | 0.00238 | 0.00232 | 0.00224 | 0.00215 | 0.00208 | 0.00204 | 0.00205 | 0.00211 | 0.00219 | 0.00228 | 0.00236 | 0.00242 | 0.00246 | 0.00247 | 0.00246 | 0.00241 | 0.00234 | 0.00226 | 0.00219 | 0.00215 | 0.00215 | 0.0022 | 0.00227 | 0.00236 | 0.00243 | 0.00247 | 0.00247 | 0.00244 | 0.00237 | 0.0023 | 0.00224 | 0.00223 | 0.00228 | 0.00241 | 0.00261 | 0.00287 | 0.00316 | 0.00346 | 0.00371 | 0.00388 | 0.00395 | 0.00394 | 0.00387 | 0.00377 | 0.00363 | 0.00346 | 0.00327 | 0.00308 | 0.0029 | 0.00272 | 0.00253 | 0.00234 | 0.0022 | 0.00212 | 0.00211 | 0.00212 | 0.00208 | 0.00195 | 0.00175 | 0.00153 | 0.00135 | 0.00127 | 0.00132 | 0.00147 | 0.00172 | 0.00201 | 0.00228 | 0.00245 | 0.00246 | 0.00229 | 0.00198 | 0.0016 | 0.00123 | 0.00092 | 0.0007 | 0.00058 | 0.00057 | 0.00065 | 0.00082 | 0.00104 | 0.00127 | 0.00148 | 0.00166 | 0.00181 | 0.00192 | 0.00201 | 0.00209 | 0.00216 | 0.00225 | 0.00235 | 0.00247 | 0.0026 | 0.00272 | 0.00285 | 0.00296 | 0.00305 | 0.0031 | 0.0031 | 0.00307 | 0.00302 | 0.00297 | 0.00294 | 0.00295 | 0.00298 | 0.00305 | 0.00313 | 0.00322 | 0.00331 | 0.00339 | 0.00345 | 0.0035 | 0.00355 | 0.00361 | 0.00368 | 0.00378 | 0.00389 | 0.00404 | 0.00421 | 0.00441 | 0.00465 | 0.00492 | 0.00522 | 0.00554 | 0.00584 | 0.00608 | 0.00623 | 0.00629 | 0.00627 | 0.00618 | 0.00604 | 0.00589 | 0.00574 | 0.00562 | 0.00553 | 0.00548 | 0.00545 | 0.00541 | 0.00539 | 0.00544 | 0.00557 | 0.0058 | 0.00611 | 0.00642 | 0.00669 | 0.00688 | 0.007 | 0.00704 | 0.00701 | 0.00692 | 0.00681 | 0.0067 | 0.00662 | 0.00657 | 0.00652 | 0.00645 | 0.00636 | 0.00627 | 0.0062 | 0.00616 | 0.00616 | 0.00618 | 0.0062 | 0.00622 | 0.00622 | 0.00623 | 0.00624 | 0.00625 | 0.00625 | 0.00622 | 0.00616 | 0.00607 | 0.00595 | 0.00584 | 0.00574 | 0.00566 | 0.00562 | 0.00561 | 0.00559 | 0.00555 | 0.00546 | 0.00529 | 0.00505 | 0.00477 | 0.00449 | 0.00425 | 0.00409 | 0.004 | 0.00398 | 0.004 | 0.00404 | 0.00409 | 0.00412 | 0.00414 | 0.00415 | 0.00415 | 0.00415 | 0.00415 | 0.00415 | 0.00413 | 0.00407 | 0.00399 | 0.00389 | 0.00379 | 0.00372 | 0.00365 | 0.00358 | 0.00349 | 0.00335 | 0.00319 | 0.00303 | 0.00287 | 0.00275 | 0.0027 | 0.00272 | 0.00284 | 0.00301 | 0.00321 | 0.00339 | 0.0035 | 0.00354 | 0.0035 | 0.00339 | 0.00325 | 0.00309 | 0.00296 | 0.00286 | 0.00279 | 0.00276 | 0.00274 | 0.00274 | 0.00276 | 0.00279 | 0.00281 | 0.00283 | 0.00283 | 0.00281 | 0.00276 | 0.0027 | 0.00265 | 0.0026 | 0.00259 | 0.00263 | 0.00271 | 0.00283 | 0.00297 | 0.0031 | 0.0032 | 0.00324 | 0.00325 | 0.00322 | 0.00318 | 0.00312 | 0.00304 | 0.00294 | 0.00282 | 0.00269 | 0.00258 | 0.00252 | 0.00253 | 0.00262 | 0.00278 | 0.00295 | 0.00307 | 0.00307 | 0.00292 | 0.00264 | 0.00229 | 0.00197 | 0.00174 | 0.00167 | 0.00177 | 0.00204 | 0.00241 | 0.00281 | 0.00314 | 0.00338 | 0.00349 | 0.00351 | 0.00349 | 0.00346 | 0.00345 | 0.00348 | 0.00353 | 0.00361 | 0.00369 | 0.00376 | 0.00382 | 0.00386 | 0.00388 | 0.00386 | 0.00376 | 0.00355 | 0.0032 | 0.00273 | 0.0022 | 0.0017 | 0.00132 | 0.00113 | 0.00116 | 0.0014 | 0.0018 | 0.00229 | 0.00276 | 0.00315 | 0.00342 | 0.00359 | 0.00369 | 0.00378 | 0.00388 | 0.00399 | 0.0041 | 0.00417 | 0.00417 | 0.0041 | 0.004 | 0.00388 | 0.0038 | 0.00378 | 0.0038 | 0.00384 | 0.00385 | 0.00379 | 0.00363 | 0.00338 | 0.00309 | 0.00282 | 0.00263 | 0.00258 | 0.00268 | 0.00293 | 0.00327 | 0.00366 | 0.00402 | 0.00429 | 0.00445 | 0.00448 | 0.00441 | 0.0043 | 0.00419 | 0.00412 | 0.0041 | 0.00414 | 0.00423 | 0.00435 | 0.00447 | 0.00456 | 0.0046 | 0.00456 | 0.00447 | 0.00436 | 0.00423 | 0.0041 | 0.00395 | 0.00379 | 0.00363 | 0.0035 | 0.00344 | 0.00346 | 0.00355 | 0.00372 | 0.00394 | 0.0042 | 0.00446 | 0.00469 | 0.00487 | 0.00497 | 0.00503 | 0.00507 | 0.00511 | 0.00515 | 0.00517 | 0.00517 | 0.00512 | 0.00502 | 0.0049 | 0.00479 | 0.00471 | 0.0047 | 0.00473 | 0.00481 | 0.00491 | 0.00498 | 0.00498 | 0.00489 | 0.00472 | 0.00451 | 0.00434 | 0.00425 | 0.00427 | 0.00439 | 0.0046 | 0.00484 | 0.00506 | 0.00524 | 0.00535 | 0.0054 | 0.00542 | 0.00544 | 0.00546 | 0.0055 | 0.00555 | 0.0056 | 0.00563 | 0.00562 | 0.00558 | 0.00552 | 0.00546 | 0.00542 | 0.0054 | 0.0054 | 0.00541 | 0.00543 | 0.00544 | 0.00544 | 0.00541 | 0.00538 | 0.00537 | 0.00538 | 0.00544 | 0.00553 | 0.00563 | 0.00573 | 0.00582 | 0.00588 | 0.00591 | 0.00592 | 0.00592 | 0.00592 | 0.00593 | 0.00595 | 0.00597 | 0.00598 | 0.00598 | 0.00595 | 0.00592 | 0.00589 | 0.00587 | 0.00587 | 0.00587 | 0.00588 | 0.00588 | 0.00587 | 0.00586 | 0.00583 | 0.0058 | 0.00578 | 0.00577 | 0.00579 | 0.00584 | 0.0059 | 0.00597 | 0.00603 | 0.00609 | 0.00613 | 0.00616 | 0.00618 | 0.00619 | 0.00619 | 0.00619 | 0.00617 | 0.00613 | 0.00608 | 0.00601 | 0.00595 | 0.0059 | 0.00587 | 0.00586 | 0.00587 | 0.0059 | 0.00595 | 0.00601 | 0.00607 | 0.00613 | 0.00618 | 0.00622 | 0.00626 | 0.0063 | 0.00633 | 0.00634 | 0.00634 | 0.00633 | 0.00632 | 0.00631 | 0.0063 | 0.0063 | 0.0063 | 0.00629 | 0.00629 | 0.00629 | 0.0063 | 0.00632 | 0.00634 | 0.00635 | 0.00636 | 0.00636 | 0.00635 | 0.00632 | 0.00627 | 0.0062 | 0.00614 | 0.00609 | 0.00607 | 0.00608 | 0.00613 | 0.00619 | 0.00627 | 0.00634 | 0.00641 | 0.00645 | 0.00646 | 0.00645 | 0.00643 | 0.00641 | 0.0064 | 0.00639 | 0.00638 | 0.00638 | 0.00638 | 0.00639 | 0.00641 | 0.00643 | 0.00646 | 0.00648 | 0.0065 | 0.00652 | 0.00651 | 0.0065 | 0.00647 | 0.00645 | 0.00642 | 0.0064 | 0.0064 | 0.0064 | 0.00641 | 0.00642 | 0.00643 | 0.00643 | 0.00641 | 0.0064 | 0.00639 | 0.00638 | 0.00638 | 0.00638 | 0.00639 | 0.00641 | 0.00643 | 0.00646 | 0.00648 | 0.0065 | 0.00651 | 0.00652 | 0.00652 | 0.00652 | 0.00651 | 0.0065 | 0.00648 | 0.00647 | 0.00647 | 0.00647 | 0.00648 | 0.00649 | 0.00651 | 0.00652 | 0.00653 | 0.00655 | 0.00655 | 0.00655 | 0.00655 | 0.00654 | 0.00653 | 0.00652 | 0.00651 | 0.0065 | 0.00649 | 0.0065 | 0.00651 | 0.00653 | 0.00654 | 0.00655 | 0.00655 | 0.00654 | 0.00652 | 0.0065 | 0.00649 | 0.00648 | 0.00648 | 0.00649 | 0.00649 | 0.00649 | 0.00647 | 0.00645 | 0.00643 | 0.00642 | 0.00642 | 0.00642 | 0.00644 | 0.00645 | 0.00646 | 0.00646 | 0.00645 | 0.00643 | 0.00641 | 0.00639 | 0.00637 | 0.00635 | 0.00632 | 0.0063 | 0.00627 | 0.00624 | 0.0062 | 0.00617 | 0.00614 | 0.00613 | 0.00612 | 0.00611 | 0.0061 | 0.00608 | 0.00606 | 0.00605 | 0.00604 | 0.00602 | 0.00602 | 0.00601 | 0.00601 | 0.00601 | 0.00601 | 0.006 | 0.006 | 0.00599 | 0.00598 | 0.00596 | 0.00595 | 0.00593 | 0.00593 | 0.00593 | 0.00593 | 0.00592 | 0.00592 | 0.00591 | 0.00591 | 0.00592 | 0.00592 | 0.00593 | 0.00593 | 0.00594 | 0.00595 | 0.00596 | 0.00596 | 0.00595 | 0.00594 | 0.00592 | 0.0059 | 0.00588 | 0.00586 | 0.00584 | 0.00583 | 0.00582 | 0.00581 | 0.00581 | 0.00582 | 0.00583 | 0.00583 | 0.00583 | 0.00582 | 0.0058 | 0.00578 | 0.00577 | 0.00576 | 0.00576 | 0.00576 | 0.00577 | 0.00577 | 0.00577 | 0.00577 | 0.00577 | 0.00577 | 0.00577 | 0.00577 | 0.00577 | 0.00577 | 0.00577 | 0.00577 | 0.00576 | 0.00576 | 0.00576 | 0.00577 | 0.00579 | 0.00579 | 0.00579 | 0.00577 | 0.00574 | 0.0057 | 0.00566 | 0.00564 | 0.00562 | 0.00562 | 0.00563 | 0.00565 | 0.00566 | 0.00568 | 0.00569 | 0.00569 | 0.00569 | 0.00569 | 0.0057 | 0.0057 | 0.0057 | 0.00569 | 0.00569 | 0.00568 | 0.00567 | 0.00567 | 0.00566 | 0.00566 | 0.00566 | 0.00567 | 0.00568 | 0.00569 | 0.0057 | 0.00571 | 0.00572 | 0.00572 | 0.00571 | 0.0057 | 0.00569 | 0.00568 | 0.00567 | 0.00566 | 0.00565 | 0.00565 | 0.00566 | 0.00566 | 0.00567 | 0.00568 | 0.00569 | 0.0057 | 0.00571 | 0.00572 | 0.00573 | 0.00574 | 0.00574 | 0.00574 | 0.00575 | 0.00574 | 0.00573 | 0.00571 | 0.00569 | 0.00567 | 0.00566 | 0.00565 | 0.00564 | 0.00563 | 0.00562 | 0.00562 | 0.00563 | 0.00565 | 0.00567 | 0.00569 | 0.0057 | 0.00572 | 0.00573 | 0.00573 | 0.00571 | 0.00569 | 0.00566 | 0.00564 | 0.00562 | 0.00561 | 0.0056 | 0.00559 | 0.00559 | 0.00558 | 0.00558 | 0.00559 | 0.00559 | 0.0056 | 0.0056 | 0.00561 | 0.00561 | 0.00562 | 0.00564 | 0.00565 | 0.00567 | 0.00569 | 0.00571 | 0.00573 | 0.00574 | 0.00574 | 0.00574 | 0.00573 | 0.00572 | 0.00572 | 0.00572 | 0.00571 | 0.00571 | 0.0057 | 0.00569 | 0.00566 | 0.00563 | 0.00559 | 0.00556 | 0.00554 | 0.00553 | 0.00553 | 0.00554 | 0.00556 | 0.00558 | 0.0056 | 0.00563 | 0.00564 | 0.00566 | 0.00567 | 0.00567 | 0.00566 | 0.00564 | 0.0056 | 0.00555 | 0.0055 | 0.00546 | 0.00543 | 0.0054 | 0.00539 | 0.00538 | 0.00538 | 0.00538 | 0.00537 | 0.00536 | 0.00535 | 0.00536 | 0.00536 | 0.00536 | 0.00536 | 0.00535 | 0.00533 | 0.00532 | 0.00531 | 0.00531 | 0.00532 | 0.00534 | 0.00535 | 0.00536 | 0.00536 | 0.00534 | 0.00531 | 0.00526 | 0.00522 | 0.00518 | 0.00515 | 0.00514 | 0.00515 | 0.00516 | 0.00517 | 0.00518 | 0.00519 | 0.0052 | 0.00521 | 0.0052 | 0.00519 | 0.00518 | 0.00516 | 0.00514 | 0.00512 | 0.0051 | 0.00508 | 0.00507 | 0.00507 | 0.00507 | 0.00508 | 0.00508 | 0.00508 | 0.00508 | 0.00509 | 0.00509 | 0.00509 | 0.00509 | 0.00508 | 0.00508 | 0.00507 | 0.00505 | 0.00504 | 0.00502 | 0.005 | 0.00497 | 0.00494 | 0.00491 | 0.0049 | 0.00489 | 0.00489 | 0.0049 | 0.00491 | 0.00492 | 0.00494 | 0.00496 | 0.00497 | 0.00496 | 0.00494 | 0.00492 | 0.00491 | 0.00489 | 0.00488 | 0.00488 | 0.00488 | 0.00488 | 0.00488 | 0.00488 | 0.00488 | 0.00489 | 0.00489 | 0.00489 | 0.0049 | 0.0049 | 0.0049 | 0.0049 | 0.00488 | 0.00486 | 0.00484 | 0.00481 | 0.00479 | 0.00479 | 0.00479 | 0.00479 | 0.00479 | 0.00478 | 0.00478 | 0.00478 | 0.00478 | 0.00478 | 0.00478 | 0.00477 | 0.00477 | 0.00475 | 0.00474 | 0.00472 | 0.0047 | 0.00468 | 0.00467 | 0.00465 | 0.00463 | 0.00462 | 0.00462 | 0.00462 | 0.00462 | 0.00462 | 0.00464 | 0.00466 | 0.00468 | 0.0047 | 0.0047 | 0.0047 | 0.00468 | 0.00467 | 0.00465 | 0.00464 | 0.00464 | 0.00463 | 0.00463 | 0.00464 | 0.00464 | 0.00464 | 0.00464 | 0.00463 | 0.00462 | 0.00461 | 0.0046 | 0.00459 | 0.00458 | 0.00457 | 0.00457 | 0.00457 | 0.00457 | 0.00457 | 0.00458 | 0.00458 | 0.00458 | 0.00459 | 0.0046 | 0.00461 | 0.00461 | 0.00462 | 0.00461 | 0.00459 | 0.00457 | 0.00455 | 0.00452 | 0.00451 | 0.00449 | 0.00449 | 0.0045 | 0.00451 | 0.00453 | 0.00454 | 0.00454 | 0.00454 | 0.00454 | 0.00454 | 0.00454 | 0.00453 | 0.00452 | 0.00452 | 0.00452 | 0.00452 | 0.00453 | 0.00454 | 0.00455 | 0.00456 | 0.00457 | 0.00458 | 0.00459 | 0.0046 | 0.0046 | 0.00461 | 0.00462 | 0.00462 | 0.00463 | 0.00463 | 0.00464 | 0.00464 | 0.00465 | 0.00466 | 0.00467 | 0.00468 | 0.0047 | 0.00473 | 0.00476 | 0.00479 | 0.00482 | 0.00486 | 0.00489 | 0.00493 | 0.00497 | 0.00502 | 0.00508 | 0.00514 | 0.00521 | 0.00529 | 0.00536 | 0.00543 | 0.00551 | 0.0056 | 0.00569 | 0.00578 | 0.00587 | 0.00595 | 0.00604 | 0.00613 | 0.00622 | 0.00631 | 0.00642 | 0.00654 | 0.00667 | 0.00682 | 0.00697 | 0.00712 | 0.00726 | 0.00741 | 0.00756 | 0.00772 | 0.00788 | 0.00806 | 0.00825 | 0.00844 | 0.00864 | 0.00883 | 0.00902 | 0.00921 | 0.00941 | 0.00961 | 0.0098 | 0.01001 | 0.01021 | 0.01043 | 0.01066 | 0.01091 | 0.01116 | 0.01142 | 0.01169 | 0.01196 | 0.01224 | 0.01251 | 0.01277 | 0.01303 | 0.01329 | 0.01357 | 0.01385 | 0.01412 | 0.01439 | 0.01464 | 0.01489 | 0.01514 | 0.01539 | 0.01563 | 0.01586 | 0.01609 | 0.0163 | 0.01649 | 0.01664 | 0.01672 | 0.01676 | 0.01684 | 0.01705 | 0.01743 | 0.01794 | 0.01852 | 0.01909 | 0.0196 | 0.02002 | 0.0203 | 0.02038 | 0.02027 | 0.02 | 0.0197 | 0.01946 | 0.01929 | 0.01919 | 0.0191 | 0.01905 | 0.01903 | 0.01906 | 0.01911 | 0.01916 | 0.01919 | 0.01922 | 0.01924 | 0.01929 | 0.01936 | 0.01944 | 0.01952 | 0.0196 | 0.01967 | 0.01972 | 0.01975 | 0.01974 | 0.01968 | 0.01956 | 0.01941 | 0.01922 | 0.01902 | 0.01879 | 0.01855 | 0.01832 | 0.01811 | 0.01794 | 0.0178 | 0.0177 | 0.01761 | 0.01753 | 0.01745 | 0.01737 | 0.01726 | 0.01714 | 0.01698 | 0.01682 | 0.01665 | 0.01649 | 0.01633 | 0.01619 | 0.01606 | 0.01592 | 0.01578 | 0.01565 | 0.01551 | 0.0154 | 0.01529 | 0.01521 | 0.01516 | 0.01513 | 0.01513 | 0.01515 | 0.01517 | 0.01519 | 0.01518 | 0.01516 | 0.01514 | 0.01511 | 0.01509 | 0.01508 | 0.01507 | 0.01508 | 0.01509 | 0.01511 | 0.01512 | 0.01514 | 0.01517 | 0.0152 | 0.01524 | 0.01529 | 0.01536 | 0.01546 | 0.01558 | 0.01572 | 0.01585 | 0.01599 | 0.01612 | 0.01625 | 0.01638 | 0.0165 | 0.01662 | 0.01674 | 0.01684 | 0.01693 | 0.01699 | 0.01702 | 0.01701 | 0.01696 | 0.01689 | 0.01681 | 0.01674 | 0.01669 | 0.01669 | 0.01673 | 0.0168 | 0.01689 | 0.01697 | 0.01704 | 0.01707 | 0.01708 | 0.01706 | 0.01701 | 0.01696 | 0.01691 | 0.01689 | 0.0169 | 0.01697 | 0.01714 | 0.0174 | 0.01772 | 0.01799 | 0.01817 | 0.01822 | 0.01813 | 0.0179 | 0.01756 | 0.01715 | 0.01674 | 0.01641 | 0.01621 | 0.01613 | 0.01611 | 0.01611 | 0.01607 | 0.01601 | 0.01591 | 0.0158 | 0.01568 | 0.01558 | 0.0155 | 0.01545 | 0.01545 | 0.01545 | 0.01547 | 0.01547 | 0.01544 | 0.01537 | 0.01525 | 0.01509 | 0.01489 | 0.01466 | 0.01444 | 0.01422 | 0.01402 | 0.01382 | 0.01365 | 0.0135 | 0.01338 | 0.01327 | 0.01318 | 0.0131 | 0.01303 | 0.01297 | 0.01291 | 0.01283 | 0.01275 | 0.01265 | 0.01255 | 0.01244 | 0.01232 | 0.01219 | 0.01206 | 0.01192 | 0.01179 | 0.01164 | 0.01149 | 0.01133 | 0.01118 | 0.01102 | 0.01088 | 0.01075 | 0.01062 | 0.0105 | 0.0104 | 0.01031 | 0.01023 | 0.01016 | 0.01008 | 0.01001 | 0.00993 | 0.00985 | 0.00977 | 0.00968 | 0.00958 | 0.00947 | 0.00934 | 0.0092 | 0.00905 | 0.00889 | 0.00873 | 0.00856 | 0.00838 | 0.00822 | 0.00806 | 0.00792 | 0.00779 | 0.00768 | 0.00758 | 0.0075 | 0.00742 | 0.00735 | 0.00728 | 0.00721 | 0.00713 | 0.00706 | 0.00698 | 0.00691 | 0.00685 | 0.00679 | 0.00674 | 0.00669 | 0.00665 | 0.00661 | 0.00657 | 0.00653 | 0.00649 | 0.00647 | 0.00644 | 0.00642 | 0.0064 | 0.00638 | 0.00636 | 0.00634 | 0.00632 | 0.00629 | 0.00626 | 0.00623 | 0.0062 | 0.00617 | 0.00615 | 0.00612 | 0.00609 | 0.00607 | 0.00605 | 0.00604 | 0.00602 | 0.006 | 0.00599 | 0.00598 | 0.00596 | 0.00595 | 0.00594 | 0.00594 | 0.00594 | 0.00595 | 0.00595 | 0.00594 | 0.00593 | 0.00592 | 0.0059 | 0.00588 | 0.00587 | 0.00586 | 0.00585 | 0.00584 | 0.00584 | 0.00583 | 0.00582 | 0.00581 | 0.00579 | 0.00577 | 0.00576 | 0.00575 | 0.00574 | 0.00574 | 0.00574 | 0.00573 | 0.00572 | 0.00571 | 0.00569 | 0.00567 | 0.00566 | 0.00565 | 0.00564 | 0.00564 | 0.00563 | 0.00563 | 0.00562 | 0.0056 | 0.00558 | 0.00556 | 0.00554 | 0.00552 | 0.0055 | 0.0055 | 0.0055 | 0.00552 | 0.00553 | 0.00555 | 0.00557 | 0.00558 | 0.00558 | 0.00558 | 0.00557 | 0.00555 | 0.00552 | 0.0055 | 0.00549 | 0.00548 | 0.00548 | 0.00549 | 0.0055 | 0.00551 | 0.00552 | 0.00552 | 0.00552 | 0.00551 | 0.0055 | 0.00549 | 0.00548 | 0.00547 | 0.00546 | 0.00545 | 0.00544 | 0.00544 | 0.00545 | 0.00545 | 0.00546 | 0.00546 | 0.00547 | 0.00547 | 0.00547 | 0.00547 | 0.00545 | 0.00543 | 0.00542 | 0.00541 | 0.0054 | 0.0054 | 0.0054 | 0.00541 | 0.00541 | 0.00541 | 0.0054 | 0.00539 | 0.00538 | 0.00536 | 0.00536 | 0.00535 | 0.00535 | 0.00535 | 0.00535 | 0.00535 | 0.00535 | 0.00534 | 0.00533 | 0.00531 | 0.0053 | 0.00529 | 0.00529 | 0.00529 | 0.00529 | 0.00528 | 0.00527 | 0.00527 | 0.00527 | 0.00527 | 0.00527 | 0.00527 | 0.00527 | 0.00527 | 0.00528 | 0.00528 | 0.00528 | 0.00527 | 0.00525 | 0.00524 | 0.00523 | 0.00522 | 0.00521 | 0.00521 | 0.00521 | 0.00522 | 0.00523 | 0.00524 | 0.00525 | 0.00525 | 0.00524 | 0.00524 | 0.00523 | 0.00521 | 0.00521 | 0.0052 | 0.0052 | 0.0052 | 0.00519 | 0.00519 | 0.00519 | 0.00519 | 0.00518 | 0.00516 | 0.00515 | 0.00514 | 0.00513 | 0.00513 | 0.00512 | 0.00511 | 0.00511 | 0.00512 | 0.00513 | 0.00513 | 0.00513 | 0.00514 | 0.00515 | 0.00515 | 0.00516 | 0.00515 | 0.00515 | 0.00515 | 0.00515 | 0.00515 | 0.00515 | 0.00515 | 0.00515 | 0.00514 | 0.00514 | 0.00514 | 0.00514 | 0.00514 | 0.00515 | 0.00515 | 0.00516 | 0.00515 | 0.00515 | 0.00514 | 0.00513 | 0.00513 | 0.00514 | 0.00515 | 0.00515 | 0.00516 | 0.00516 | 0.00517 | 0.00517 | 0.00517 | 0.00517 | 0.00518 | 0.00518 | 0.00519 | 0.00521 | 0.00522 | 0.00523 | 0.00524 | 0.00524 | 0.00525 | 0.00526 | 0.00527 | 0.00527 | 0.00528 | 0.00529 | 0.0053 | 0.00532 | 0.00533 | 0.00533 | 0.00534 | 0.00534 | 0.00535 | 0.00535 | 0.00535 | 0.00535 | 0.00535 | 0.00534 | 0.00534 | 0.00533 | 0.00533 | 0.00534 | 0.00534 | 0.00535 | 0.00536 | 0.00537 | 0.00539 | 0.00541 | 0.00543 | 0.00544 | 0.00545 | 0.00544 | 0.00543 | 0.00542 | 0.0054 | 0.00539 | 0.00538 | 0.00538 | 0.00538 | 0.00539 | 0.00539 | 0.00539 | 0.00539 | 0.0054 | 0.00541 | 0.00542 | 0.00543 | 0.00543 | 0.00543 | 0.00541 | 0.00537 | 0.00534 | 0.00531 | 0.0053 | 0.00529 | 0.0053 | 0.00531 | 0.00533 | 0.00535 | 0.00537 | 0.00538 | 0.00538 | 0.00539 | 0.00539 | 0.00539 | 0.00539 | 0.00538 | 0.00537 | 0.00537 | 0.00538 | 0.00538 | 0.00538 | 0.00538 | 0.00538 | 0.00538 | 0.00538 | 0.00537 | 0.00535 | 0.00532 | 0.00529 | 0.00526 | 0.00524 | 0.00523 | 0.00523 | 0.00525 | 0.00529 | 0.00533 | 0.00536 | 0.00539 | 0.00541 | 0.00541 | 0.00539 | 0.00536 | 0.00533 | 0.00531 | 0.00529 | 0.00528 | 0.00528 | 0.00527 | 0.00528 | 0.00528 | 0.00529 | 0.0053 | 0.0053 | 0.0053 | 0.0053 | 0.0053 | 0.00529 | 0.0053 | 0.00531 | 0.00533 | 0.00535 | 0.00536 | 0.00538 | 0.0054 | 0.00542 | 0.00543 | 0.00543 | 0.00542 | 0.00541 | 0.00539 | 0.00538 | 0.00537 | 0.00537 | 0.00536 | 0.00535 | 0.00535 | 0.00535 | 0.00535 | 0.00533 | 0.00532 | 0.00531 | 0.0053 | 0.0053 | 0.0053 | 0.0053 | 0.0053 | 0.0053 | 0.00529 | 0.0053 | 0.0053 | 0.00532 | 0.00534 | 0.00538 | 0.00541 | 0.00543 | 0.00544 | 0.00544 | 0.00542 | 0.00539 | 0.00536 | 0.00533 | 0.00532 | 0.00531 | 0.00532 | 0.00533 | 0.00534 | 0.00534 | 0.00533 | 0.00531 | 0.00529 | 0.00527 | 0.00527 | 0.00528 | 0.0053 | 0.00532 | 0.00535 | 0.00538 | 0.0054 | 0.00542 | 0.00541 | 0.0054 | 0.00538 | 0.00536 | 0.00534 | 0.00532 | 0.00529 | 0.00527 | 0.00526 | 0.00526 | 0.00528 | 0.00531 | 0.00534 | 0.00537 | 0.0054 | 0.00541 | 0.00542 | 0.00542 | 0.00541 | 0.00539 | 0.00537 | 0.00536 | 0.00537 | 0.00538 | 0.00538 | 0.00538 | 0.00537 | 0.00537 | 0.00536 | 0.00535 | 0.00535 | 0.00536 | 0.00536 | 0.00537 | 0.00539 | 0.0054 | 0.0054 | 0.00541 | 0.00541 | 0.0054 | 0.00539 | 0.00538 | 0.00537 | 0.00535 | 0.00534 | 0.00533 | 0.00534 | 0.00537 | 0.0054 | 0.00544 | 0.00546 | 0.00547 | 0.00548 | 0.00548 | 0.00548 | 0.00549 | 0.00549 | 0.00549 | 0.00549 | 0.00548 | 0.00547 | 0.00546 | 0.00544 | 0.00542 | 0.00541 | 0.00542 | 0.00544 | 0.00547 | 0.00549 | 0.0055 | 0.0055 | 0.0055 | 0.0055 | 0.0055 | 0.0055 | 0.00549 | 0.00549 | 0.00548 | 0.00549 | 0.00549 | 0.0055 | 0.0055 | 0.00549 | 0.00548 | 0.00546 | 0.00545 | 0.00543 | 0.00542 | 0.00542 | 0.00544 | 0.00546 | 0.00548 | 0.00551 | 0.00554 | 0.00556 | 0.00556 | 0.00556 | 0.00555 | 0.00553 | 0.00552 | 0.00552 | 0.00551 | 0.00551 | 0.00551 | 0.0055 | 0.0055 | 0.00551 | 0.00551 | 0.00552 | 0.00553 | 0.00553 | 0.00554 | 0.00554 | 0.00555 | 0.00555 | 0.00554 | 0.00553 | 0.00552 | 0.00552 | 0.00553 | 0.00555 | 0.00558 | 0.00561 | 0.00564 | 0.00567 | 0.00569 | 0.00569 | 0.00569 | 0.00567 | 0.00566 | 0.00566 | 0.00567 | 0.00569 | 0.00569 | 0.0057 | 0.00569 | 0.00569 | 0.00568 | 0.00566 | 0.00565 | 0.00563 | 0.00563 | 0.00564 | 0.00566 | 0.00568 | 0.0057 | 0.00572 | 0.00573 | 0.00573 | 0.00572 | 0.0057 | 0.00568 | 0.00567 | 0.00566 | 0.00565 | 0.00566 | 0.00568 | 0.0057 | 0.00571 | 0.00571 | 0.00571 | 0.00572 | 0.00573 | 0.00574 | 0.00575 | 0.00576 | 0.00576 | 0.00575 | 0.00574 | 0.00571 | 0.0057 | 0.00569 | 0.00568 | 0.00568 | 0.00568 | 0.0057 | 0.00571 | 0.00573 | 0.00574 | 0.00575 | 0.00575 | 0.00575 | 0.00575 | 0.00575 | 0.00575 | 0.00575 | 0.00575 | 0.00575 | 0.00575 | 0.00575 | 0.00575 | 0.00574 | 0.00574 | 0.00571 | 0.00569 | 0.00569 | 0.00571 | 0.00577 | 0.00584 | 0.00593 | 0.00601 | 0.00609 | 0.00615 | 0.00618 | 0.00618 | 0.00613 | 0.00607 | 0.00599 | 0.00592 | 0.00584 | 0.00575 | 0.00566 | 0.00555 | 0.00542 | 0.00528 | 0.00512 | 0.00493 | 0.00472 | 0.00447 | 0.00421 | 0.00392 | 0.00362 | 0.00333 | 0.00304 | 0.00279 | 0.00257 | 0.0024 | 0.00229 | 0.00224 | 0.00226 | 0.00233 | 0.00244 | 0.0026 | 0.00277 | 0.00296 | 0.00314 | 0.00331 | 0.00347 | 0.00363 | 0.0038 | 0.00396 | 0.00411 | 0.00424 | 0.00435 | 0.00447 | 0.00458 | 0.0047 | 0.00482 | 0.00494 | 0.00505 | 0.00514 | 0.00522 | 0.00526 | 0.00524 | 0.00518 | 0.00509 | 0.00499 | 0.0049 | 0.00481 | 0.00471 | 0.0046 | 0.00445 | 0.00424 | 0.00393 | 0.00346 | 0.00282 | 0.0021 | 0.00143 | 0.00093 | 0.00069 | 0.00072 | 0.00101 | 0.00153 | 0.00219 | 0.00291 | 0.00358 | 0.00412 | 0.00449 | 0.00475 | 0.00496 | 0.00514 | 0.00531 | 0.00542 | 0.00549 | 0.0055 | 0.00548 | 0.00544 | 0.00535 | 0.00523 | 0.00506 | 0.00486 | 0.00463 | 0.00434 | 0.00403 | 0.00371 | 0.00344 | 0.00321 | 0.003 | 0.00283 | 0.00271 | 0.00264 | 0.00263 | 0.00265 | 0.00263 | 0.00259 | 0.00256 | 0.00256 | 0.00257 | 0.00255 | 0.00252 | 0.00252 | 0.00252 | 0.00256 | 0.00263 | 0.00265 | 0.00265 | 0.00264 | 0.00258 | 0.00254 | 0.00247 | 0.00237 | 0.00229 | 0.00221 | 0.00216 | 0.00216 | 0.00218 | 0.00222 | 0.0023 | 0.00238 | 0.00247 | 0.00259 | 0.00271 | 0.00283 | 0.00296 | 0.00308 | 0.0032 | 0.00331 | 0.00341 | 0.0035 | 0.0036 | 0.00369 | 0.00378 | 0.00389 | 0.00399 | 0.0041 | 0.00422 | 0.00434 | 0.00445 | 0.00456 | 0.00467 | 0.00477 | 0.00488 | 0.00499 | 0.0051 | 0.00521 | 0.00532 | 0.00542 | 0.00552 | 0.00561 | 0.00568 | 0.00574 | 0.00579 | 0.00584 | 0.00589 | 0.00592 | 0.00593 | 0.00593 | 0.00593 | 0.00594 | 0.00595 | 0.00598 | 0.00601 | 0.00605 | 0.0061 | 0.00614 | 0.00618 | 0.00619 | 0.00618 | 0.00617 | 0.00615 | 0.00614 | 0.00613 | 0.00611 | 0.00608 | 0.00604 | 0.00599 | 0.00594 | 0.00587 | 0.0058 | 0.00574 | 0.00569 | 0.00566 | 0.00566 | 0.00568 | 0.0057 | 0.00573 | 0.00576 | 0.00579 | 0.0058 | 0.00579 | 0.00578 | 0.00575 | 0.00573 | 0.00568 | 0.00564 | 0.00559 | 0.00554 | 0.00551 | 0.0055 | 0.00548 | 0.00546 | 0.00544 | 0.00543 | 0.00544 | 0.00544 | 0.00542 | 0.00542 | 0.00543 | 0.00547 | 0.00554 | 0.00561 | 0.00567 | 0.00573 | 0.00579 | 0.00584 | 0.00588 | 0.00589 | 0.00589 | 0.00588 | 0.00588 | 0.00587 | 0.00586 | 0.00585 | 0.00583 | 0.00581 | 0.00578 | 0.00576 | 0.00575 | 0.00573 | 0.0057 | 0.00565 | 0.00559 | 0.00553 | 0.00549 | 0.00545 | 0.00542 | 0.00539 | 0.00539 | 0.00541 | 0.00546 | 0.0055 | 0.00553 | 0.00554 | 0.00554 | 0.00554 | 0.00554 | 0.00555 | 0.00556 | 0.00556 | 0.00556 | 0.00557 | 0.00559 | 0.0056 | 0.00562 | 0.00562 | 0.0056 | 0.00558 | 0.00557 | 0.00559 | 0.00562 | 0.00564 | 0.00564 | 0.00562 | 0.0056 | 0.00559 | 0.00558 | 0.00558 | 0.00559 | 0.00561 | 0.00564 | 0.00567 | 0.00568 | 0.00567 | 0.00562 | 0.00558 | 0.00554 | 0.00553 | 0.00556 | 0.00561 | 0.00568 | 0.00573 | 0.00578 | 0.00581 | 0.00583 | 0.00582 | 0.0058 | 0.0058 | 0.00582 | 0.00584 | 0.00584 | 0.00579 | 0.00567 | 0.00553 | 0.0054 | 0.00531 | 0.00527 | 0.00527 | 0.00528 | 0.00531 | 0.00532 | 0.0053 | 0.00524 | 0.00515 | 0.00506 | 0.005 | 0.00501 | 0.00509 | 0.0052 | 0.00531 | 0.00537 | 0.00537 | 0.00533 | 0.00529 | 0.00526 | 0.00524 | 0.00524 | 0.00527 | 0.00535 | 0.00547 | 0.00561 | 0.00573 | 0.00577 | 0.00571 | 0.00556 | 0.00534 | 0.00509 | 0.00483 | 0.00461 | 0.00446 | 0.00438 | 0.00437 | 0.00442 | 0.00447 | 0.00452 | 0.00454 | 0.00454 | 0.00454 | 0.00457 | 0.00463 | 0.00471 | 0.00478 | 0.00482 | 0.00481 | 0.00477 | 0.0047 | 0.00464 | 0.00458 | 0.00453 | 0.00448 | 0.00446 | 0.00446 | 0.00449 | 0.00454 | 0.00458 | 0.00461 | 0.00462 | 0.0046 | 0.00456 | 0.00451 | 0.00444 | 0.00436 | 0.00427 | 0.00422 | 0.0042 | 0.00422 | 0.00427 | 0.00434 | 0.00444 | 0.00454 | 0.00464 | 0.00472 | 0.00479 | 0.00483 | 0.00484 | 0.00484 | 0.00484 | 0.00483 | 0.00483 | 0.00482 | 0.00481 | 0.0048 | 0.00478 | 0.00478 | 0.00479 | 0.00481 | 0.00485 | 0.0049 | 0.00496 | 0.00501 | 0.00505 | 0.00507 | 0.00506 | 0.00503 | 0.00501 | 0.005 | 0.00501 | 0.00503 | 0.00505 | 0.00507 | 0.00508 | 0.00508 | 0.00508 | 0.00506 | 0.00503 | 0.00499 | 0.00496 | 0.00494 | 0.00492 | 0.00491 | 0.00487 | 0.00483 | 0.00478 | 0.00475 | 0.00473 | 0.00472 | 0.0047 | 0.00469 | 0.00469 | 0.00468 | 0.00467 | 0.00464 | 0.00462 | 0.00461 | 0.00465 | 0.00471 | 0.00479 | 0.00487 | 0.00495 | 0.00502 | 0.00507 | 0.0051 | 0.0051 | 0.00507 | 0.00504 | 0.00502 | 0.00499 | 0.00497 | 0.00494 | 0.00489 | 0.00483 | 0.00477 | 0.00471 | 0.00465 | 0.00459 | 0.00454 | 0.00451 | 0.00452 | 0.00456 | 0.00464 | 0.00474 | 0.00483 | 0.00488 | 0.00489 | 0.00485 | 0.00477 | 0.00467 | 0.00456 | 0.00447 | 0.00441 | 0.00438 | 0.00439 | 0.00443 | 0.00447 | 0.00452 | 0.00456 | 0.0046 | 0.00465 | 0.00471 | 0.00475 | 0.00477 | 0.00478 | 0.00481 | 0.00484 | 0.00487 | 0.00487 | 0.00484 | 0.00477 | 0.00469 | 0.0046 | 0.00452 | 0.00443 | 0.00436 | 0.00433 | 0.00433 | 0.00435 | 0.00436 | 0.00434 | 0.00431 | 0.00429 | 0.00429 | 0.00432 | 0.00437 | 0.00443 | 0.00449 | 0.00453 | 0.00455 | 0.00454 | 0.00449 | 0.00442 | 0.00433 | 0.00426 | 0.00422 | 0.00422 | 0.00425 | 0.00429 | 0.00434 | 0.00438 | 0.00442 | 0.00445 | 0.00443 | 0.00438 | 0.00429 | 0.00422 | 0.00419 | 0.0042 | 0.00424 | 0.00426 | 0.00424 | 0.00418 | 0.00407 | 0.00393 | 0.00376 | 0.0036 | 0.00348 | 0.00342 | 0.00345 | 0.00353 | 0.00366 | 0.00379 | 0.00391 | 0.00402 | 0.00411 | 0.00418 | 0.00422 | 0.00421 | 0.00417 | 0.0041 | 0.00403 | 0.00397 | 0.00392 | 0.00389 | 0.0039 | 0.00395 | 0.00402 | 0.00408 | 0.00411 | 0.00413 | 0.00416 | 0.0042 | 0.00426 | 0.00435 | 0.00446 | 0.00457 | 0.00465 | 0.00466 | 0.00458 | 0.00443 | 0.00426 | 0.00408 | 0.00391 | 0.00375 | 0.00365 | 0.00364 | 0.00372 | 0.00387 | 0.00402 | 0.00414 | 0.00423 | 0.0043 | 0.00437 | 0.00442 | 0.00444 | 0.00443 | 0.0044 | 0.00436 | 0.00429 | 0.0042 | 0.00409 | 0.00399 | 0.00391 | 0.00387 | 0.00386 | 0.00387 | 0.00388 | 0.00389 | 0.00388 | 0.00384 | 0.00376 | 0.00366 | 0.00354 | 0.00343 | 0.00335 | 0.00332 | 0.00335 | 0.00341 | 0.0035 | 0.00359 | 0.00368 | 0.00376 | 0.00382 | 0.00385 | 0.00384 | 0.00381 | 0.00379 | 0.00381 | 0.00386 | 0.00391 | 0.00396 | 0.00399 | 0.00401 | 0.00405 | 0.0041 | 0.00414 | 0.00418 | 0.00418 | 0.00415 | 0.00411 | 0.00405 | 0.00399 | 0.00394 | 0.00392 | 0.00393 | 0.00396 | 0.00397 | 0.00393 | 0.00384 | 0.00372 | 0.00362 | 0.00354 | 0.00352 | 0.00357 | 0.00367 | 0.00382 | 0.00398 | 0.00411 | 0.00418 | 0.00419 | 0.00416 | 0.00411 | 0.00407 | 0.00403 | 0.004 | 0.004 | 0.00401 | 0.00403 | 0.00406 | 0.00409 | 0.00413 | 0.00418 | 0.0042 | 0.00416 | 0.00405 | 0.00387 | 0.00368 | 0.00352 | 0.00342 | 0.00338 | 0.0034 | 0.00345 | 0.00355 | 0.00366 | 0.00377 | 0.00385 | 0.00388 | 0.0039 | 0.00393 | 0.00398 | 0.00404 | 0.00409 | 0.00408 | 0.00402 | 0.00392 | 0.00379 | 0.00367 | 0.00356 | 0.0035 | 0.0035 | 0.00356 | 0.00366 | 0.00378 | 0.00389 | 0.00396 | 0.004 | 0.004 | 0.00397 | 0.00394 | 0.00391 | 0.00389 | 0.00389 | 0.00388 | 0.00385 | 0.0038 | 0.00375 | 0.0037 | 0.00367 | 0.00366 | 0.00366 | 0.00366 | 0.00365 | 0.00365 | 0.00365 | 0.00366 | 0.00367 | 0.00369 | 0.00371 | 0.00375 | 0.0038 | 0.00385 | 0.00389 | 0.00392 | 0.00392 | 0.00392 | 0.00391 | 0.00389 | 0.00387 | 0.00383 | 0.00379 | 0.00376 | 0.00375 | 0.00376 | 0.0038 | 0.00386 | 0.00391 | 0.00393 | 0.0039 | 0.00382 | 0.00368 | 0.0035 | 0.0033 | 0.00311 | 0.00296 | 0.00288 | 0.00288 | 0.00296 | 0.00309 | 0.00326 | 0.00342 | 0.00354 | 0.0036 | 0.00361 | 0.00357 | 0.00351 | 0.00345 | 0.0034 | 0.0034 | 0.00343 | 0.0035 | 0.00358 | 0.00367 | 0.00375 | 0.00381 | 0.00385 | 0.00386 | 0.00386 | 0.00382 | 0.00374 | 0.00362 | 0.00347 | 0.00331 | 0.00316 | 0.00304 | 0.00295 | 0.00289 | 0.00287 | 0.00288 | 0.00293 | 0.003 | 0.00308 | 0.00317 | 0.00326 | 0.00335 | 0.00343 | 0.00349 | 0.00352 | 0.00353 | 0.00352 | 0.0035 | 0.00349 | 0.00349 | 0.00352 | 0.00357 | 0.00361 | 0.00364 | 0.00367 | 0.0037 | 0.00372 | 0.00373 | 0.0037 | 0.00364 | 0.00356 | 0.00347 | 0.00338 | 0.00331 | 0.00327 | 0.00327 | 0.00331 | 0.00337 | 0.00344 | 0.00349 | 0.0035 | 0.00349 | 0.00346 | 0.00344 | 0.00343 | 0.00343 | 0.00344 | 0.00345 | 0.00345 | 0.00345 | 0.00344 | 0.00341 | 0.00337 | 0.00334 | 0.00332 | 0.00333 | 0.00338 | 0.00345 | 0.00353 | 0.00358 | 0.00358 | 0.00353 | 0.00344 | 0.00332 | 0.00321 | 0.00314 | 0.00313 | 0.00316 | 0.00322 | 0.00329 | 0.00333 | 0.00335 | 0.00333 | 0.0033 | 0.00327 | 0.00326 | 0.00325 | 0.00326 | 0.00328 | 0.0033 | 0.00331 | 0.00334 | 0.00337 | 0.00343 | 0.00349 | 0.00356 | 0.0036 | 0.00362 | 0.0036 | 0.00356 | 0.00351 | 0.00346 | 0.00343 | 0.00341 | 0.00339 | 0.00338 | 0.00337 | 0.00336 | 0.00336 | 0.0034 | 0.00348 | 0.00361 | 0.00378 | 0.00398 | 0.00419 | 0.00438 | 0.00451 | 0.00455 | 0.00448 | 0.00431 | 0.00406 | 0.00381 | 0.0036 | 0.00347 | 0.00346 | 0.00353 | 0.00366 | 0.0038 | 0.00391 | 0.00395 | 0.00393 | 0.00385 | 0.00374 | 0.00361 | 0.00349 | 0.00341 | 0.00338 | 0.00341 | 0.00349 | 0.00359 | 0.00368 | 0.00372 | 0.00368 | 0.00356 | 0.00337 | 0.00313 | 0.00288 | 0.00269 | 0.00257 | 0.00255 | 0.0026 | 0.00269 | 0.00277 | 0.00281 | 0.00283 | 0.00287 | 0.00295 | 0.00311 | 0.00334 | 0.00361 | 0.0039 | 0.00416 | 0.00437 | 0.00452 | 0.0046 | 0.0046 | 0.00454 | 0.00445 | 0.00432 | 0.00417 | 0.00399 | 0.00378 | 0.00355 | 0.00335 | 0.00322 | 0.0032 | 0.00328 | 0.00344 | 0.00365 | 0.00385 | 0.00402 | 0.00413 | 0.00417 | 0.00415 | 0.00409 | 0.00404 | 0.00403 | 0.00407 | 0.00415 | 0.00423 | 0.00429 | 0.00428 | 0.0042 | 0.00404 | 0.00384 | 0.00364 | 0.00348 | 0.0034 | 0.0034 | 0.00347 | 0.00359 | 0.00375 | 0.0039 | 0.00405 | 0.00418 | 0.00429 | 0.00439 | 0.00446 | 0.00452 | 0.00455 | 0.00458 | 0.0046 | 0.00463 | 0.00467 | 0.00472 | 0.00479 | 0.00488 | 0.00499 | 0.00508 | 0.00516 | 0.00521 | 0.00523 | 0.00524 | 0.00523 | 0.00522 | 0.00521 | 0.00517 | 0.00512 | 0.00504 | 0.0049 | 0.00473 | 0.00454 | 0.00438 | 0.0043 | 0.00434 | 0.00448 | 0.0047 | 0.00496 | 0.00518 | 0.0053 | 0.00528 | 0.0051 | 0.00479 | 0.00444 | 0.00415 | 0.00397 | 0.00395 | 0.00407 | 0.00429 | 0.00457 | 0.00486 | 0.00512 | 0.0053 | 0.00541 | 0.00546 | 0.0055 | 0.00552 | 0.00554 | 0.00554 | 0.00552 | 0.00549 | 0.00546 | 0.00544 | 0.00543 | 0.00547 | 0.00555 | 0.00567 | 0.0058 | 0.00593 | 0.00601 | 0.00606 | 0.00606 | 0.00603 | 0.00598 | 0.00592 | 0.00588 | 0.00588 | 0.00593 | 0.00605 | 0.00624 | 0.0065 | 0.00679 | 0.00705 | 0.00727 | 0.00741 | 0.00746 | 0.00743 | 0.00734 | 0.00723 | 0.00712 | 0.00704 | 0.00699 | 0.00696 | 0.00691 | 0.00683 | 0.00671 | 0.00656 | 0.00639 | 0.00624 | 0.00611 | 0.00605 | 0.00605 | 0.00614 | 0.00632 | 0.00656 | 0.00683 | 0.00708 | 0.00727 | 0.00737 | 0.00737 | 0.00727 | 0.0071 | 0.00689 | 0.0067 | 0.00655 | 0.00646 | 0.00642 | 0.0064 | 0.0064 | 0.00639 | 0.00638 | 0.00635 | 0.0063 | 0.00623 | 0.00613 | 0.00601 | 0.00589 | 0.00579 | 0.00573 | 0.00573 | 0.00582 | 0.00598 | 0.00617 | 0.00635 | 0.00646 | 0.00648 | 0.00639 | 0.00621 | 0.00597 | 0.0057 | 0.00546 | 0.00526 | 0.00512 | 0.00502 | 0.00495 | 0.0049 | 0.00486 | 0.00484 | 0.00481 | 0.00479 | 0.00477 | 0.00474 | 0.00472 | 0.00471 | 0.0047 | 0.00471 | 0.00473 | 0.00475 | 0.00477 | 0.00478 | 0.00478 | 0.00475 | 0.00471 | 0.00467 | 0.00464 | 0.00461 | 0.00461 | 0.00461 | 0.00462 | 0.00464 | 0.00467 | 0.00469 | 0.00471 | 0.00472 | 0.00473 | 0.00474 | 0.00475 | 0.00474 | 0.00473 | 0.00472 | 0.00472 | 0.00472 | 0.00474 | 0.00477 | 0.00482 | 0.00491 | 0.00505 | 0.00522 | 0.00542 | 0.00561 | 0.00576 | 0.00584 | 0.00586 | 0.00581 | 0.00572 | 0.00562 | 0.00553 | 0.00548 | 0.00546 | 0.00547 | 0.00548 | 0.00547 | 0.00545 | 0.0054 | 0.00533 | 0.00527 | 0.00522 | 0.0052 | 0.00522 | 0.0053 | 0.00546 | 0.00568 | 0.00596 | 0.00622 | 0.00642 | 0.00651 | 0.00646 | 0.00628 | 0.00598 | 0.00562 | 0.00525 | 0.00491 | 0.00463 | 0.00439 | 0.00418 | 0.00402 | 0.00391 | 0.00387 | 0.00387 | 0.00387 | 0.00385 | 0.00377 | 0.00364 | 0.00348 | 0.00334 | 0.00328 | 0.0034 | 0.00375 | 0.0043 | 0.00496 | 0.00562 | 0.00613 | 0.00642 | 0.00643 | 0.0062 | 0.00581 | 0.00534 | 0.00488 | 0.00448 | 0.00418 | 0.00398 | 0.00387 | 0.00384 | 0.00386 | 0.00388 | 0.00386 | 0.00381 | 0.00372 | 0.00361 | 0.0035 | 0.00342 | 0.00341 | 0.00349 | 0.00365 | 0.00385 | 0.00403 | 0.00419 | 0.00429 | 0.00432 | 0.00425 | 0.00408 | 0.00383 | 0.00356 | 0.00332 | 0.00315 | 0.00306 | 0.00302 | 0.00304 | 0.00308 | 0.0031 | 0.00302 | 0.00279 | 0.00238 | 0.0019 | 0.00151 | 0.00135 | 0.00149 | 0.00193 | 0.00259 | 0.00335 | 0.00408 | 0.00469 | 0.00508 | 0.00522 | 0.00515 | 0.00499 | 0.00483 | 0.00475 | 0.00475 | 0.00482 | 0.00492 | 0.00502 | 0.00511 | 0.00518 | 0.00523 | 0.00523 | 0.00516 | 0.00498 | 0.00468 | 0.0043 | 0.0039 | 0.00355 | 0.0033 | 0.00319 | 0.00326 | 0.00348 | 0.00383 | 0.00421 | 0.00455 | 0.00479 | 0.00493 | 0.005 | 0.00504 | 0.00507 | 0.00511 | 0.00514 | 0.00515 | 0.00514 | 0.00511 | 0.00504 | 0.00493 | 0.00479 | 0.00465 | 0.00455 | 0.00454 | 0.00462 | 0.0048 | 0.00503 | 0.0053 | 0.00556 | 0.00579 | 0.00598 | 0.0061 | 0.00617 | 0.00618 | 0.00618 | 0.00616 | 0.00615 | 0.00614 | 0.00613 | 0.00609 | 0.00603 | 0.0059 | 0.00572 | 0.00547 | 0.0052 | 0.00495 | 0.00478 | 0.0047 | 0.00474 | 0.00488 | 0.00512 | 0.00541 | 0.00573 | 0.00602 | 0.00623 | 0.00634 | 0.00634 | 0.00628 | 0.00619 | 0.00608 | 0.00599 | 0.00591 | 0.00587 | 0.00588 | 0.00592 | 0.006 | 0.00608 | 0.00615 | 0.00621 | 0.00623 | 0.00619 | 0.00608 | 0.00592 | 0.00573 | 0.00554 | 0.00537 | 0.00525 | 0.00517 | 0.00517 | 0.00523 | 0.00534 | 0.00546 | 0.00556 | 0.00565 | 0.00573 | 0.00583 | 0.00592 | 0.00601 | 0.00607 | 0.0061 | 0.00612 | 0.00617 | 0.00624 | 0.00633 | 0.00644 | 0.00653 | 0.00658 | 0.00657 | 0.00652 | 0.00644 | 0.00637 | 0.00638 | 0.00651 | 0.00679 | 0.0072 | 0.00768 | 0.00817 | 0.00861 | 0.00899 | 0.00929 | 0.00953 | 0.00975 | 0.00995 | 0.01014 | 0.01031 | 0.01043 | 0.01049 | 0.01048 | 0.01043 | 0.01036 | 0.01029 | 0.01021 | 0.01012 | 0.00999 | 0.00978 | 0.00948 | 0.0091 | 0.00868 | 0.00831 | 0.00808 | 0.00807 | 0.0083 | 0.00874 | 0.0093 | 0.00985 | 0.01029 | 0.01054 | 0.01055 | 0.01032 | 0.0099 | 0.00935 | 0.00879 | 0.00835 | 0.0081 | 0.00805 | 0.00818 | 0.00844 | 0.0088 | 0.00918 | 0.00952 | 0.00977 | 0.00988 | 0.00986 | 0.00973 | 0.00956 | 0.00938 | 0.00921 | 0.00902 | 0.0088 | 0.00855 | 0.00829 | 0.00804 | 0.00783 | 0.00765 | 0.00752 | 0.00742 | 0.00734 | 0.00729 | 0.00725 | 0.00722 | 0.00718 | 0.00713 | 0.00704 | 0.00689 | 0.00664 | 0.00629 | 0.00588 | 0.00547 | 0.00511 | 0.00486 | 0.00477 | 0.00483 | 0.00501 | 0.00526 | 0.00548 | 0.00561 | 0.00564 | 0.00558 | 0.00549 | 0.00541 | 0.00535 | 0.00533 | 0.00532 | 0.00532 | 0.00532 | 0.00532 | 0.00531 | 0.00528 | 0.00524 | 0.00521 | 0.00519 | 0.00519 | 0.00522 | 0.00526 | 0.00526 | 0.00514 | 0.00485 | 0.0044 | 0.00386 | 0.00332 | 0.00286 | 0.00255 | 0.00244 | 0.00256 | 0.00291 | 0.00342 | 0.00396 | 0.00443 | 0.00476 | 0.00495 | 0.00503 | 0.00505 | 0.00502 | 0.00498 | 0.00493 | 0.00489 | 0.00488 | 0.00488 | 0.00489 | 0.0049 | 0.00493 | 0.00495 | 0.00496 | 0.00495 | 0.0049 | 0.0048 | 0.00467 | 0.00452 | 0.00436 | 0.00422 | 0.00412 | 0.00406 | 0.00404 | 0.00404 | 0.00403 | 0.00402 | 0.00403 | 0.00407 | 0.00413 | 0.00423 | 0.00433 | 0.00445 | 0.00458 | 0.00469 | 0.00478 | 0.00482 | 0.00483 | 0.00482 | 0.00483 | 0.00486 | 0.00488 | 0.0049 | 0.00491 | 0.00492 | 0.00492 | 0.00491 | 0.00489 | 0.00487 | 0.00484 | 0.00481 | 0.00479 | 0.00479 | 0.0048 | 0.00483 | 0.00486 | 0.00489 | 0.00492 | 0.00493 | 0.00489 | 0.00482 | 0.00474 | 0.00467 | 0.00463 | 0.00464 | 0.00469 | 0.00476 | 0.00487 | 0.00499 | 0.00511 | 0.00521 | 0.00527 | 0.00531 | 0.00533 | 0.00535 | 0.00538 | 0.00542 | 0.00547 | 0.00553 | 0.00559 | 0.00566 | 0.00572 | 0.00577 | 0.00579 | 0.00581 | 0.00582 | 0.00583 | 0.00585 | 0.0059 | 0.00599 | 0.00611 | 0.00625 | 0.00643 | 0.00662 | 0.00681 | 0.007 | 0.00717 | 0.00732 | 0.00746 | 0.00758 | 0.00769 | 0.0078 | 0.0079 | 0.00801 | 0.00812 | 0.00823 | 0.00834 | 0.00846 | 0.00857 | 0.00866 | 0.00873 | 0.00879 | 0.00886 | 0.00894 | 0.00903 | 0.00911 | 0.00916 | 0.00916 | 0.00912 | 0.00903 | 0.0089 | 0.00871 | 0.00849 | 0.00832 | 0.00827 | 0.00835 | 0.00852 | 0.00868 | 0.00876 | 0.00876 | 0.00868 | 0.00852 | 0.00831 | 0.00807 | 0.00785 | 0.00773 | 0.00775 | 0.00788 | 0.00806 | 0.00824 | 0.00839 | 0.00851 | 0.0086 | 0.00867 | 0.00872 | 0.00874 | 0.00873 | 0.0087 | 0.00865 | 0.00859 | 0.00852 | 0.00845 | 0.00838 | 0.00829 | 0.0082 | 0.00809 | 0.00798 | 0.00786 | 0.00773 | 0.00759 | 0.00744 | 0.0073 | 0.00715 | 0.00701 | 0.00687 | 0.00673 | 0.00658 | 0.00644 | 0.0063 | 0.00618 | 0.00609 | 0.00601 | 0.00594 | 0.00588 | 0.00583 | 0.00578 | 0.00573 | 0.00568 | 0.00562 | 0.00556 | 0.00551 | 0.00545 | 0.00541 | 0.00536 | 0.00531 | 0.00527 | 0.00522 | 0.00519 | 0.00516 | 0.00513 | 0.0051 | 0.00507 | 0.00504 | 0.00502 | 0.005 | 0.00498 | 0.00496 | 0.00493 | 0.0049 | 0.00487 | 0.00484 | 0.0048 | 0.00477 | 0.00474 | 0.00471 | 0.00469 | 0.00467 | 0.00465 | 0.00464 | 0.00464 | 0.00464 | 0.00463 | 0.00463 | 0.00461 | 0.00459 | 0.00456 | 0.00452 | 0.00447 | 0.00442 | 0.00439 | 0.00436 | 0.00435 | 0.00436 | 0.00438 | 0.0044 | 0.00443 | 0.00445 | 0.00446 | 0.00447 | 0.00449 | 0.0045 | 0.00451 | 0.00453 | 0.00455 | 0.00458 | 0.00462 | 0.00465 | 0.00468 | 0.00471 | 0.00472 | 0.00472 | 0.00473 | 0.00473 | 0.00474 | 0.00474 | 0.00474 | 0.00474 | 0.00474 | 0.00474 | 0.00474 | 0.00473 | 0.00471 | 0.00469 | 0.00468 | 0.00467 | 0.00467 | 0.00468 | 0.00469 | 0.0047 | 0.0047 | 0.00471 | 0.00472 | 0.00473 | 0.00474 | 0.00475 | 0.00476 | 0.00478 | 0.00479 | 0.00481 | 0.00482 | 0.00483 | 0.00485 | 0.00487 | 0.0049 | 0.00493 | 0.00496 | 0.00499 | 0.00503 | 0.00508 | 0.00512 | 0.00517 | 0.00521 | 0.00526 | 0.0053 | 0.00534 | 0.00538 | 0.00542 | 0.00546 | 0.00551 | 0.00557 | 0.00565 | 0.00573 | 0.00581 | 0.0059 | 0.00599 | 0.00608 | 0.00617 | 0.00625 | 0.00632 | 0.0064 | 0.00649 | 0.00659 | 0.00672 | 0.00686 | 0.00702 | 0.0072 | 0.00739 | 0.00759 | 0.00779 | 0.008 | 0.00821 | 0.00842 | 0.00863 | 0.00885 | 0.00908 | 0.00931 | 0.00954 | 0.00976 | 0.00997 | 0.01019 | 0.0104 | 0.01062 | 0.01083 | 0.011 | 0.01114 | 0.01121 | 0.01125 | 0.01125 | 0.01124 | 0.01121 | 0.01118 | 0.01117 | 0.0112 | 0.01127 | 0.01136 | 0.01151 | 0.01173 | 0.01207 | 0.0125 | 0.01301 | 0.01356 | 0.01413 | 0.0147 | 0.01523 | 0.01572 | 0.01615 | 0.01655 | 0.01696 | 0.01742 | 0.01792 | 0.01844 | 0.01898 | 0.01953 | 0.02007 | 0.0206 | 0.02109 | 0.02155 | 0.02195 | 0.02228 | 0.02255 | 0.02275 | 0.02288 | 0.02291 | 0.02287 | 0.02273 | 0.0225 | 0.02221 | 0.02195 | 0.02185 | 0.02205 | 0.02253 | 0.02319 | 0.02388 | 0.02446 | 0.02482 | 0.02488 | 0.0246 | 0.02401 | 0.02321 | 0.02241 | 0.02187 | 0.02172 | 0.02196 | 0.02244 | 0.02299 | 0.0235 | 0.0239 | 0.02415 | 0.02424 | 0.02417 | 0.024 | 0.0238 | 0.02365 | 0.02357 | 0.02354 | 0.02352 | 0.02346 | 0.02337 | 0.02325 | 0.0231 | 0.02293 | 0.02274 | 0.02253 | 0.0223 | 0.02205 | 0.02176 | 0.02144 | 0.02109 | 0.02074 | 0.02043 | 0.02019 | 0.01998 | 0.01977 | 0.0195 | 0.01913 | 0.01867 | 0.01812 | 0.0175 | 0.01682 | 0.01609 | 0.01536 | 0.01472 | 0.01428 | 0.01412 | 0.0142 | 0.01444 | 0.01469 | 0.01487 | 0.01492 | 0.0148 | 0.01449 | 0.014 | 0.01337 | 0.01272 | 0.01217 | 0.01181 | 0.01164 | 0.01157 | 0.01152 | 0.01147 | 0.0114 | 0.01132 | 0.01123 | 0.01112 | 0.01099 | 0.01085 | 0.01068 | 0.0105 | 0.01029 | 0.01007 | 0.00985 | 0.00962 | 0.0094 | 0.00919 | 0.00899 | 0.00881 | 0.00865 | 0.00848 | 0.00832 | 0.00814 | 0.00796 | 0.00777 | 0.00758 | 0.0074 | 0.00722 | 0.00705 | 0.0069 | 0.00676 | 0.00662 | 0.00649 | 0.00636 | 0.00624 | 0.00613 | 0.00604 | 0.00595 | 0.00586 | 0.00577 | 0.00568 | 0.00558 | 0.00549 | 0.0054 | 0.00532 | 0.00525 | 0.00519 | 0.00515 | 0.00512 | 0.0051 | 0.00508 | 0.00505 | 0.00501 | 0.00496 | 0.00491 | 0.00485 | 0.00478 | 0.00472 | 0.00465 | 0.00459 | 0.00454 | 0.0045 | 0.00447 | 0.00444 | 0.0044 | 0.00438 | 0.00435 | 0.00434 | 0.00432 | 0.00431 | 0.0043 | 0.00428 | 0.00427 | 0.00425 | 0.00423 | 0.00422 | 0.00421 | 0.0042 | 0.00419 | 0.00419 | 0.00419 | 0.00418 | 0.00415 | 0.00412 | 0.00408 | 0.00403 | 0.004 | 0.00397 | 0.00396 | 0.00395 | 0.00396 | 0.00397 | 0.00398 | 0.00398 | 0.00398 | 0.00397 | 0.00396 | 0.00394 | 0.00393 | 0.00392 | 0.0039 | 0.00389 | 0.00388 | 0.00388 | 0.00388 | 0.00389 | 0.00389 | 0.00389 | 0.00389 | 0.00388 | 0.00388 | 0.00387 | 0.00387 | 0.00388 | 0.00389 | 0.0039 | 0.00391 | 0.00392 | 0.00393 | 0.00393 | 0.00393 | 0.00392 | 0.00391 | 0.0039 | 0.0039 | 0.0039 | 0.00391 | 0.00393 | 0.00395 | 0.00398 | 0.00401 | 0.00405 | 0.00409 | 0.00413 | 0.00415 | 0.00416 | 0.00417 | 0.00419 | 0.0042 | 0.00421 | 0.00422 | 0.00423 | 0.00425 | 0.00428 | 0.00431 | 0.00435 | 0.0044 | 0.00447 | 0.00455 | 0.00464 | 0.00473 | 0.00483 | 0.00492 | 0.00501 | 0.00509 | 0.00516 | 0.00524 | 0.00531 | 0.00539 | 0.00548 | 0.00559 | 0.00572 | 0.00586 | 0.00599 | 0.00611 | 0.00622 | 0.00631 | 0.00638 | 0.00645 | 0.00651 | 0.00657 | 0.00662 | 0.00666 | 0.00669 | 0.0067 | 0.00671 | 0.00674 | 0.0068 | 0.00687 | 0.00695 | 0.00699 | 0.00698 | 0.00693 | 0.00683 | 0.0067 | 0.00655 | 0.0064 | 0.00628 | 0.00625 | 0.00628 | 0.00633 | 0.00637 | 0.0064 | 0.00644 | 0.00653 | 0.00665 | 0.00675 | 0.0068 | 0.0068 | 0.00676 | 0.00669 | 0.00659 | 0.00646 | 0.00632 | 0.00621 | 0.00618 | 0.00622 | 0.00629 | 0.00637 | 0.00642 | 0.00645 | 0.00645 | 0.00643 | 0.0064 | 0.00636 | 0.00631 | 0.00627 | 0.00622 | 0.00616 | 0.00609 | 0.00602 | 0.00595 | 0.00587 | 0.0058 | 0.00572 | 0.00564 | 0.00556 | 0.00548 | 0.00538 | 0.00528 | 0.00517 | 0.00506 | 0.00496 | 0.00486 | 0.00478 | 0.00472 | 0.00467 | 0.00464 | 0.00461 | 0.00458 | 0.00455 | 0.00454 | 0.00452 | 0.0045 | 0.00446 | 0.00442 | 0.00438 | 0.00435 | 0.00433 | 0.00432 | 0.0043 | 0.00427 | 0.00424 | 0.00422 | 0.0042 | 0.00418 | 0.00417 | 0.00416 | 0.00416 | 0.00418 | 0.0042 | 0.00422 | 0.00423 | 0.00424 | 0.00424 | 0.00424 | 0.00424 | 0.00425 | 0.00425 | 0.00425 | 0.00424 | 0.00423 | 0.00422 | 0.00421 | 0.00421 | 0.00422 | 0.00424 | 0.00427 | 0.00431 | 0.00437 | 0.00443 | 0.00448 | 0.00451 | 0.00453 | 0.00454 | 0.00455 | 0.00455 | 0.00454 | 0.00453 | 0.00452 | 0.00452 | 0.00454 | 0.00457 | 0.00458 | 0.00459 | 0.00459 | 0.00458 | 0.00457 | 0.00455 | 0.00453 | 0.00452 | 0.00451 | 0.00453 | 0.00456 | 0.00461 | 0.00465 | 0.00469 | 0.0047 | 0.00471 | 0.0047 | 0.00468 | 0.00464 | 0.0046 | 0.00457 | 0.00454 | 0.00452 | 0.00452 | 0.00453 | 0.00456 | 0.00458 | 0.00461 | 0.00463 | 0.00464 | 0.00466 | 0.00467 | 0.00467 | 0.00465 | 0.00463 | 0.00462 | 0.0046 | 0.00458 | 0.00457 | 0.00455 | 0.00454 | 0.00453 | 0.00453 | 0.00453 | 0.00453 | 0.00453 | 0.00452 | 0.00452 | 0.00453 | 0.00453 | 0.00453 | 0.00453 | 0.00453 | 0.00452 | 0.00452 | 0.00453 | 0.00455 | 0.00456 | 0.00458 | 0.00459 | 0.00459 | 0.00458 | 0.00457 | 0.00456 | 0.00456 | 0.00457 | 0.00459 | 0.00461 | 0.00464 | 0.00466 | 0.00468 | 0.00468 | 0.00467 | 0.00465 | 0.00464 | 0.00463 | 0.00464 | 0.00465 | 0.00467 | 0.00468 | 0.0047 | 0.00471 | 0.00472 | 0.00472 | 0.00472 | 0.00472 | 0.00471 | 0.00469 | 0.00467 | 0.00465 | 0.00464 | 0.00465 | 0.00465 | 0.00465 | 0.00465 | 0.00465 | 0.00467 | 0.00469 | 0.00471 | 0.00472 | 0.00472 | 0.00473 | 0.00473 | 0.00474 | 0.00474 | 0.00473 | 0.00473 | 0.00473 | 0.00475 | 0.00476 | 0.00476 | 0.00475 | 0.00474 | 0.00474 | 0.00475 | 0.00477 | 0.00479 | 0.00482 | 0.00485 | 0.00488 | 0.00491 | 0.00492 | 0.0049 | 0.00489 | 0.00486 | 0.00483 | 0.0048 | 0.00478 | 0.00477 | 0.00477 | 0.00478 | 0.0048 | 0.00483 | 0.00486 | 0.0049 | 0.00492 | 0.00492 | 0.0049 | 0.00489 | 0.00488 | 0.00489 | 0.0049 | 0.00491 | 0.00492 | 0.00493 | 0.00493 | 0.00492 | 0.0049 | 0.00487 | 0.00484 | 0.00481 | 0.00478 | 0.00475 | 0.00473 | 0.0047 | 0.00466 | 0.00462 | 0.00459 | 0.00457 | 0.00455 | 0.00455 | 0.00455 | 0.00455 | 0.00455 | 0.00455 | 0.00453 | 0.00449 | 0.00445 | 0.00441 | 0.00438 | 0.00438 | 0.00439 | 0.00441 | 0.00444 | 0.00446 | 0.00448 | 0.00449 | 0.00449 | 0.00449 | 0.00449 | 0.00448 | 0.00448 | 0.00447 | 0.00447 | 0.00447 | 0.00448 | 0.0045 | 0.00453 | 0.00458 | 0.00465 | 0.00476 | 0.00488 | 0.00495 | 0.00479 | 0.00426 | 0.00365 | 0.00354 | 0.00397 | 0.0045 | 0.00493 | 0.00527 | 0.0056 | 0.00592 | 0.00615 | 0.00615 | 0.00578 | 0.00518 | 0.00482 | 0.00503 | 0.00543 | 0.00562 | 0.00563 | 0.00559 | 0.00556 | 0.00554 | 0.0055 | 0.00544 | 0.00537 | 0.0053 | 0.00523 | 0.00518 | 0.00514 | 0.00511 | 0.0051 | 0.0051 | 0.00509 | 0.00508 | 0.00507 | 0.00507 | 0.00508 | 0.0051 | 0.00513 | 0.00517 | 0.00521 | 0.00526 | 0.00531 | 0.00533 | 0.00535 | 0.00537 | 0.00541 | 0.00546 | 0.00554 | 0.00563 | 0.00572 | 0.00579 | 0.00585 | 0.00589 | 0.00592 | 0.00593 | 0.00594 | 0.00594 | 0.00595 | 0.00597 | 0.00599 | 0.00602 | 0.00603 | 0.00602 | 0.00598 | 0.00593 | 0.00591 | 0.00591 | 0.00595 | 0.006 | 0.00607 | 0.00615 | 0.00623 | 0.00625 | 0.00619 | 0.00605 | 0.00588 | 0.00574 | 0.00566 | 0.00564 | 0.00568 | 0.00577 | 0.0059 | 0.00605 | 0.00618 | 0.00626 | 0.00629 | 0.0063 | 0.00633 | 0.00637 | 0.00643 | 0.00649 | 0.00653 | 0.00657 | 0.00661 | 0.00664 | 0.00666 | 0.00665 | 0.0066 | 0.00654 | 0.00646 | 0.00639 | 0.00633 | 0.00631 | 0.00631 | 0.00635 | 0.00641 | 0.00649 | 0.00655 | 0.00654 | 0.00644 | 0.00631 | 0.00618 | 0.0061 | 0.00609 | 0.00613 | 0.00624 | 0.00641 | 0.00658 | 0.00672 | 0.00678 | 0.00676 | 0.00669 | 0.00661 | 0.00653 | 0.00644 | 0.00636 | 0.00631 | 0.00633 | 0.00639 | 0.00646 | 0.00649 | 0.00646 | 0.00641 | 0.00638 | 0.00638 | 0.00639 | 0.00641 | 0.00644 | 0.0065 | 0.00658 | 0.00665 | 0.00668 | 0.00665 | 0.00656 | 0.00646 | 0.00638 | 0.00634 | 0.00635 | 0.0064 | 0.00646 | 0.00654 | 0.0066 | 0.00665 | 0.00668 | 0.0067 | 0.0067 | 0.00672 | 0.00674 | 0.00678 | 0.00684 | 0.0069 | 0.00697 | 0.00705 | 0.00713 | 0.00719 | 0.00723 | 0.00722 | 0.00715 | 0.00704 | 0.0069 | 0.00675 | 0.0066 | 0.00648 | 0.00639 | 0.00635 | 0.00639 | 0.00649 | 0.00663 | 0.00676 | 0.00687 | 0.00694 | 0.00698 | 0.007 | 0.007 | 0.00698 | 0.00695 | 0.00691 | 0.00688 | 0.00686 | 0.00685 | 0.00685 | 0.00685 | 0.00685 | 0.00686 | 0.00688 | 0.00691 | 0.00694 | 0.00698 | 0.00701 | 0.00701 | 0.00694 | 0.00679 | 0.0066 | 0.00643 | 0.00634 | 0.00634 | 0.00643 | 0.00658 | 0.00678 | 0.00697 | 0.00708 | 0.00705 | 0.00684 | 0.00647 | 0.00605 | 0.00568 | 0.00544 | 0.00535 | 0.00544 | 0.00567 | 0.00598 | 0.00629 | 0.00655 | 0.00671 | 0.00676 | 0.00673 | 0.00666 | 0.00657 | 0.00652 | 0.00651 | 0.00656 | 0.00665 | 0.00672 | 0.00673 | 0.00661 | 0.00641 | 0.00619 | 0.00603 | 0.00595 | 0.00597 | 0.00608 | 0.00626 | 0.00649 | 0.0067 | 0.00685 | 0.0069 | 0.00683 | 0.00669 | 0.00651 | 0.00631 | 0.00613 | 0.00599 | 0.00593 | 0.00596 | 0.00607 | 0.00624 | 0.00643 | 0.0066 | 0.00676 | 0.00688 | 0.00694 | 0.00693 | 0.00687 | 0.00678 | 0.00671 | 0.00666 | 0.00665 | 0.00665 | 0.00666 | 0.00666 | 0.00664 | 0.00664 | 0.00668 | 0.00673 | 0.00676 | 0.00674 | 0.00664 | 0.00653 | 0.00645 | 0.00641 | 0.00637 | 0.00626 | 0.00609 | 0.00591 | 0.00579 | 0.00579 | 0.00588 | 0.00606 | 0.00629 | 0.00657 | 0.00687 | 0.00712 | 0.00726 | 0.00726 | 0.00713 | 0.0069 | 0.00661 | 0.0063 | 0.00606 | 0.00593 | 0.00592 | 0.00598 | 0.00605 | 0.00607 | 0.00605 | 0.00602 | 0.00599 | 0.00593 | 0.00585 | 0.00576 | 0.00566 | 0.00556 | 0.00546 | 0.00536 | 0.00525 | 0.00515 | 0.00508 | 0.0051 | 0.00526 | 0.00555 | 0.00592 | 0.00628 | 0.00659 | 0.00682 | 0.007 | 0.00712 | 0.00716 | 0.0071 | 0.00696 | 0.00679 | 0.00666 | 0.00659 | 0.0066 | 0.00668 | 0.00681 | 0.00699 | 0.00718 | 0.00733 | 0.0074 | 0.00736 | 0.00721 | 0.00697 | 0.00669 | 0.00637 | 0.00602 | 0.00566 | 0.00533 | 0.00509 | 0.00495 | 0.00487 | 0.00472 | 0.00442 | 0.00399 | 0.00352 | 0.0031 | 0.00281 | 0.0027 | 0.00281 | 0.00316 | 0.00374 | 0.00443 | 0.00507 | 0.00552 | 0.00575 | 0.00583 | 0.00584 | 0.00586 | 0.00591 | 0.00601 | 0.00615 | 0.0063 | 0.00646 | 0.00659 | 0.00668 | 0.00673 | 0.00668 | 0.00649 | 0.00649 | 0.00649 | 0.00649 | 0.00649 | 0.00649 | 0.00649
SS4-2 | 0.00094 | 0.00094 | 0.094% | 0.00094 | 0.00094 | 0.00094 | 0.00094 | 0.00091 | 0.00085 | 0.00079 | 0.00075 | 0.00073 | 0.00074 | 0.00077 | 0.00082 | 0.0009 | 0.001 | 0.0011 | 0.00118 | 0.00122 | 0.00122 | 0.00118 | 0.00114 | 0.0011 | 0.00106 | 0.00103 | 0.00099 | 0.00094 | 0.00089 | 0.00082 | 0.00075 | 0.00069 | 0.00064 | 0.00061 | 0.00061 | 0.00063 | 0.00068 | 0.00073 | 0.00076 | 0.00078 | 0.00078 | 0.0008 | 0.00083 | 0.00087 | 0.00092 | 0.00096 | 0.00097 | 0.00095 | 0.00088 | 0.00078 | 0.00067 | 0.00059 | 0.00053 | 0.00051 | 0.00051 | 0.00054 | 0.0006 | 0.00068 | 0.00076 | 0.00084 | 0.00092 | 0.00099 | 0.00104 | 0.00107 | 0.00105 | 0.00097 | 0.00083 | 0.00065 | 0.00046 | 0.0003 | 0.0002 | 0.00016 | 0.00017 | 0.0002 | 0.00023 | 0.00025 | 0.00024 | 0.00023 | 0.00022 | 0.00023 | 0.00028 | 0.00037 | 0.00051 | 0.00067 | 0.00083 | 0.00095 | 0.00102 | 0.00102 | 0.00096 | 0.00084 | 0.00067 | 0.00048 | 0.00031 | 0.00019 | 0.00015 | 0.00019 | 0.0003 | 0.00046 | 0.00062 | 0.00073 | 0.00076 | 0.00071 | 0.00061 | 0.00051 | 0.00045 | 0.00043 | 0.00047 | 0.00054 | 0.00063 | 0.0007 | 0.00072 | 0.00067 | 0.00058 | 0.00049 | 0.00043 | 0.00044 | 0.00051 | 0.00063 | 0.00078 | 0.00095 | 0.00111 | 0.00123 | 0.00131 | 0.00135 | 0.00135 | 0.00131 | 0.00125 | 0.00116 | 0.00103 | 0.00089 | 0.00072 | 0.00056 | 0.00041 | 0.00029 | 0.00021 | 0.00016 | 0.00014 | 0.00015 | 0.00018 | 0.00026 | 0.00036 | 0.00049 | 0.00062 | 0.00077 | 0.00091 | 0.00105 | 0.00116 | 0.00122 | 0.00124 | 0.00124 | 0.00125 | 0.00128 | 0.00133 | 0.00138 | 0.00141 | 0.0014 | 0.00135 | 0.00127 | 0.00117 | 0.00106 | 0.00096 | 0.00089 | 0.00085 | 0.00085 | 0.00089 | 0.00095 | 0.00102 | 0.0011 | 0.0012 | 0.00131 | 0.00142 | 0.00152 | 0.0016 | 0.00164 | 0.00165 | 0.00163 | 0.00158 | 0.00152 | 0.00145 | 0.0014 | 0.00139 | 0.00142 | 0.00148 | 0.00156 | 0.00166 | 0.00175 | 0.00183 | 0.00187 | 0.00187 | 0.00182 | 0.00174 | 0.00166 | 0.0016 | 0.00157 | 0.00159 | 0.00166 | 0.0018 | 0.00202 | 0.00229 | 0.00258 | 0.00284 | 0.00303 | 0.00312 | 0.00308 | 0.00293 | 0.00269 | 0.0024 | 0.00212 | 0.00191 | 0.00178 | 0.00175 | 0.0018 | 0.00189 | 0.00199 | 0.00208 | 0.00214 | 0.00217 | 0.00219 | 0.00222 | 0.00227 | 0.00237 | 0.00251 | 0.00269 | 0.00288 | 0.00304 | 0.00316 | 0.00322 | 0.00321 | 0.00315 | 0.00305 | 0.00293 | 0.00281 | 0.00271 | 0.00262 | 0.00254 | 0.00248 | 0.00243 | 0.00237 | 0.0023 | 0.00224 | 0.0022 | 0.0022 | 0.00226 | 0.00239 | 0.00259 | 0.00281 | 0.00301 | 0.00316 | 0.00325 | 0.00329 | 0.00329 | 0.00327 | 0.00324 | 0.00318 | 0.00312 | 0.00306 | 0.00297 | 0.00284 | 0.00265 | 0.00244 | 0.00224 | 0.00212 | 0.00211 | 0.0022 | 0.00237 | 0.00255 | 0.00272 | 0.00286 | 0.00296 | 0.00305 | 0.00315 | 0.00328 | 0.00342 | 0.00354 | 0.00363 | 0.00366 | 0.0036 | 0.00344 | 0.00322 | 0.00296 | 0.00269 | 0.00247 | 0.00231 | 0.00222 | 0.00216 | 0.00212 | 0.00206 | 0.002 | 0.00194 | 0.00189 | 0.00185 | 0.00182 | 0.0018 | 0.00178 | 0.00176 | 0.00174 | 0.00173 | 0.00172 | 0.00171 | 0.00171 | 0.00173 | 0.00178 | 0.00185 | 0.00193 | 0.00202 | 0.00208 | 0.00212 | 0.00212 | 0.00208 | 0.00201 | 0.00193 | 0.00185 | 0.00179 | 0.00179 | 0.00184 | 0.00194 | 0.00206 | 0.00217 | 0.00226 | 0.00232 | 0.00234 | 0.00234 | 0.00229 | 0.00222 | 0.00213 | 0.00205 | 0.002 | 0.00199 | 0.00203 | 0.00211 | 0.0022 | 0.00229 | 0.00236 | 0.0024 | 0.0024 | 0.00238 | 0.00234 | 0.0023 | 0.00229 | 0.00233 | 0.00243 | 0.00261 | 0.00286 | 0.00317 | 0.0035 | 0.00381 | 0.00406 | 0.00421 | 0.00426 | 0.00422 | 0.00409 | 0.00387 | 0.00356 | 0.00322 | 0.00288 | 0.00257 | 0.00231 | 0.00209 | 0.00193 | 0.00185 | 0.00187 | 0.00197 | 0.00209 | 0.00214 | 0.00208 | 0.00193 | 0.00173 | 0.00156 | 0.00147 | 0.00149 | 0.0016 | 0.00178 | 0.002 | 0.00221 | 0.00232 | 0.0023 | 0.00211 | 0.00181 | 0.00145 | 0.00112 | 0.00086 | 0.0007 | 0.00064 | 0.00067 | 0.00077 | 0.00093 | 0.00112 | 0.00132 | 0.00148 | 0.00162 | 0.00171 | 0.00178 | 0.00183 | 0.00188 | 0.00193 | 0.002 | 0.00209 | 0.00221 | 0.00235 | 0.00252 | 0.00271 | 0.00288 | 0.00303 | 0.00311 | 0.00312 | 0.00307 | 0.00298 | 0.00288 | 0.00279 | 0.00274 | 0.00275 | 0.00281 | 0.00291 | 0.00302 | 0.00312 | 0.00319 | 0.00325 | 0.00328 | 0.00331 | 0.00334 | 0.00339 | 0.00348 | 0.0036 | 0.00375 | 0.00394 | 0.00416 | 0.00443 | 0.00474 | 0.0051 | 0.00547 | 0.00581 | 0.00608 | 0.00625 | 0.0063 | 0.00624 | 0.0061 | 0.00591 | 0.0057 | 0.00551 | 0.00535 | 0.00525 | 0.00519 | 0.00515 | 0.00513 | 0.00514 | 0.00522 | 0.0054 | 0.00569 | 0.00604 | 0.00639 | 0.00668 | 0.00686 | 0.00695 | 0.00695 | 0.00687 | 0.00675 | 0.00661 | 0.00649 | 0.00641 | 0.00637 | 0.00632 | 0.00624 | 0.00612 | 0.00598 | 0.00585 | 0.00576 | 0.00572 | 0.00571 | 0.00572 | 0.00574 | 0.00577 | 0.0058 | 0.00585 | 0.00589 | 0.00592 | 0.00593 | 0.00589 | 0.00582 | 0.00571 | 0.0056 | 0.00549 | 0.00541 | 0.00536 | 0.00535 | 0.00535 | 0.00534 | 0.0053 | 0.00519 | 0.00501 | 0.00477 | 0.00451 | 0.00427 | 0.00407 | 0.00393 | 0.00384 | 0.00378 | 0.00376 | 0.00375 | 0.00376 | 0.00375 | 0.00375 | 0.00374 | 0.00374 | 0.00375 | 0.00376 | 0.00375 | 0.00372 | 0.00365 | 0.00358 | 0.0035 | 0.00344 | 0.00338 | 0.00331 | 0.00321 | 0.00308 | 0.00292 | 0.00276 | 0.00262 | 0.00251 | 0.00246 | 0.00247 | 0.00256 | 0.0027 | 0.00287 | 0.00301 | 0.00312 | 0.00316 | 0.00316 | 0.00311 | 0.00302 | 0.00293 | 0.00283 | 0.00275 | 0.00268 | 0.00263 | 0.0026 | 0.00257 | 0.00257 | 0.00257 | 0.00257 | 0.00256 | 0.00253 | 0.00248 | 0.00241 | 0.00233 | 0.00226 | 0.00221 | 0.00219 | 0.00221 | 0.00229 | 0.00241 | 0.00255 | 0.0027 | 0.00282 | 0.00291 | 0.00297 | 0.003 | 0.00299 | 0.00296 | 0.0029 | 0.00279 | 0.00265 | 0.0025 | 0.00237 | 0.00227 | 0.00225 | 0.00231 | 0.00242 | 0.00256 | 0.00265 | 0.00265 | 0.00252 | 0.00228 | 0.00198 | 0.0017 | 0.0015 | 0.00144 | 0.00154 | 0.00177 | 0.0021 | 0.00244 | 0.00273 | 0.00292 | 0.00301 | 0.00303 | 0.00301 | 0.003 | 0.00301 | 0.00306 | 0.00314 | 0.00324 | 0.00334 | 0.00342 | 0.00348 | 0.00351 | 0.00352 | 0.00348 | 0.00337 | 0.00317 | 0.00287 | 0.00247 | 0.00203 | 0.00162 | 0.00132 | 0.00119 | 0.00125 | 0.00147 | 0.00183 | 0.00224 | 0.00262 | 0.00293 | 0.00313 | 0.00324 | 0.0033 | 0.00336 | 0.00344 | 0.00354 | 0.00365 | 0.00374 | 0.00377 | 0.00375 | 0.00369 | 0.00361 | 0.00356 | 0.00355 | 0.00358 | 0.00361 | 0.00362 | 0.00355 | 0.00339 | 0.00314 | 0.00286 | 0.00259 | 0.00241 | 0.00235 | 0.00243 | 0.00264 | 0.00295 | 0.0033 | 0.00363 | 0.00388 | 0.00402 | 0.00405 | 0.00399 | 0.00388 | 0.00378 | 0.00372 | 0.00371 | 0.00375 | 0.00384 | 0.00395 | 0.00407 | 0.00416 | 0.00421 | 0.00419 | 0.00413 | 0.00404 | 0.00395 | 0.00384 | 0.00371 | 0.00356 | 0.0034 | 0.00327 | 0.00321 | 0.00322 | 0.00331 | 0.00347 | 0.00368 | 0.00392 | 0.00415 | 0.00434 | 0.00447 | 0.00454 | 0.00457 | 0.00461 | 0.00465 | 0.0047 | 0.00475 | 0.00477 | 0.00474 | 0.00466 | 0.00455 | 0.00444 | 0.00437 | 0.00435 | 0.00438 | 0.00446 | 0.00456 | 0.00464 | 0.00466 | 0.00459 | 0.00444 | 0.00425 | 0.00409 | 0.00399 | 0.00399 | 0.00409 | 0.00425 | 0.00446 | 0.00468 | 0.00486 | 0.00498 | 0.00505 | 0.00508 | 0.00509 | 0.0051 | 0.00512 | 0.00515 | 0.00518 | 0.0052 | 0.0052 | 0.00518 | 0.00516 | 0.00514 | 0.00514 | 0.00515 | 0.00517 | 0.00519 | 0.0052 | 0.00519 | 0.00516 | 0.00511 | 0.00507 | 0.00504 | 0.00506 | 0.00511 | 0.00519 | 0.0053 | 0.00541 | 0.00551 | 0.00559 | 0.00564 | 0.00567 | 0.00568 | 0.00568 | 0.00568 | 0.00569 | 0.00569 | 0.00569 | 0.00567 | 0.00565 | 0.00562 | 0.00562 | 0.00563 | 0.00564 | 0.00565 | 0.00565 | 0.00566 | 0.00565 | 0.00564 | 0.00562 | 0.00559 | 0.00557 | 0.00556 | 0.00557 | 0.0056 | 0.00564 | 0.0057 | 0.00576 | 0.00582 | 0.00587 | 0.0059 | 0.00593 | 0.00596 | 0.00598 | 0.00599 | 0.00598 | 0.00595 | 0.00589 | 0.00582 | 0.00576 | 0.00571 | 0.00567 | 0.00566 | 0.00569 | 0.00575 | 0.00584 | 0.00593 | 0.00602 | 0.00608 | 0.00612 | 0.00615 | 0.00618 | 0.00621 | 0.00623 | 0.00624 | 0.00624 | 0.00624 | 0.00623 | 0.00623 | 0.00622 | 0.00621 | 0.0062 | 0.0062 | 0.00619 | 0.00619 | 0.00619 | 0.0062 | 0.00621 | 0.00622 | 0.00624 | 0.00626 | 0.00627 | 0.00626 | 0.00624 | 0.0062 | 0.00616 | 0.00612 | 0.0061 | 0.00611 | 0.00615 | 0.0062 | 0.00626 | 0.00632 | 0.00636 | 0.00639 | 0.00639 | 0.00638 | 0.00636 | 0.00635 | 0.00635 | 0.00636 | 0.00638 | 0.0064 | 0.00643 | 0.00645 | 0.00648 | 0.0065 | 0.00651 | 0.00651 | 0.0065 | 0.00648 | 0.00646 | 0.00645 | 0.00644 | 0.00643 | 0.00643 | 0.00644 | 0.00644 | 0.00644 | 0.00645 | 0.00645 | 0.00644 | 0.00642 | 0.00641 | 0.0064 | 0.00641 | 0.00643 | 0.00646 | 0.00649 | 0.00651 | 0.00655 | 0.00658 | 0.00662 | 0.00664 | 0.00665 | 0.00665 | 0.00665 | 0.00664 | 0.00663 | 0.00661 | 0.00659 | 0.00656 | 0.00654 | 0.00652 | 0.00651 | 0.0065 | 0.0065 | 0.0065 | 0.00651 | 0.00653 | 0.00655 | 0.00657 | 0.00659 | 0.0066 | 0.00661 | 0.00661 | 0.00661 | 0.0066 | 0.0066 | 0.0066 | 0.00661 | 0.00664 | 0.00666 | 0.00669 | 0.0067 | 0.0067 | 0.00667 | 0.00663 | 0.00659 | 0.00655 | 0.00653 | 0.00652 | 0.00654 | 0.00656 | 0.00658 | 0.00659 | 0.0066 | 0.0066 | 0.00659 | 0.00659 | 0.00659 | 0.0066 | 0.00661 | 0.00662 | 0.00664 | 0.00664 | 0.00662 | 0.0066 | 0.00658 | 0.00655 | 0.00653 | 0.0065 | 0.00648 | 0.00647 | 0.00647 | 0.00647 | 0.00646 | 0.00646 | 0.00646 | 0.00644 | 0.00642 | 0.00639 | 0.00636 | 0.00633 | 0.0063 | 0.00627 | 0.00625 | 0.00623 | 0.00623 | 0.00623 | 0.00623 | 0.00623 | 0.00623 | 0.00623 | 0.00624 | 0.00623 | 0.00623 | 0.00622 | 0.00622 | 0.00622 | 0.00622 | 0.00623 | 0.00624 | 0.00624 | 0.00625 | 0.00625 | 0.00625 | 0.00625 | 0.00625 | 0.00625 | 0.00625 | 0.00625 | 0.00624 | 0.00624 | 0.00624 | 0.00623 | 0.00622 | 0.00619 | 0.00615 | 0.00611 | 0.00607 | 0.00604 | 0.00602 | 0.00601 | 0.00602 | 0.00603 | 0.00605 | 0.00607 | 0.00608 | 0.00608 | 0.00606 | 0.00605 | 0.00603 | 0.00602 | 0.00602 | 0.00602 | 0.00602 | 0.00603 | 0.00603 | 0.00603 | 0.00604 | 0.00606 | 0.00608 | 0.0061 | 0.00612 | 0.00614 | 0.00615 | 0.00615 | 0.00614 | 0.00613 | 0.00612 | 0.00611 | 0.0061 | 0.00608 | 0.00605 | 0.00601 | 0.00597 | 0.00592 | 0.0059 | 0.00588 | 0.00589 | 0.00591 | 0.00592 | 0.00594 | 0.00596 | 0.00596 | 0.00596 | 0.00595 | 0.00594 | 0.00593 | 0.00594 | 0.00595 | 0.00596 | 0.00598 | 0.00598 | 0.00599 | 0.00599 | 0.00599 | 0.00599 | 0.00598 | 0.00596 | 0.00594 | 0.00593 | 0.00591 | 0.0059 | 0.00588 | 0.00587 | 0.00586 | 0.00586 | 0.00586 | 0.00587 | 0.00588 | 0.0059 | 0.00592 | 0.00595 | 0.00596 | 0.00597 | 0.00596 | 0.00595 | 0.00593 | 0.00591 | 0.00589 | 0.00589 | 0.0059 | 0.00591 | 0.00592 | 0.00592 | 0.00593 | 0.00595 | 0.00596 | 0.00596 | 0.00596 | 0.00595 | 0.00593 | 0.00592 | 0.0059 | 0.00587 | 0.00585 | 0.00583 | 0.00583 | 0.00583 | 0.00584 | 0.00585 | 0.00586 | 0.00586 | 0.00586 | 0.00587 | 0.00588 | 0.00589 | 0.00589 | 0.0059 | 0.00589 | 0.00588 | 0.00585 | 0.00582 | 0.00579 | 0.00576 | 0.00574 | 0.00573 | 0.00572 | 0.00572 | 0.00573 | 0.00574 | 0.00575 | 0.00576 | 0.00578 | 0.0058 | 0.00581 | 0.00581 | 0.00581 | 0.0058 | 0.0058 | 0.00581 | 0.00581 | 0.00581 | 0.00581 | 0.00579 | 0.00578 | 0.00577 | 0.00575 | 0.00574 | 0.00572 | 0.00571 | 0.0057 | 0.00569 | 0.00567 | 0.00566 | 0.00565 | 0.00564 | 0.00563 | 0.00563 | 0.00564 | 0.00565 | 0.00566 | 0.00567 | 0.00567 | 0.00567 | 0.00568 | 0.00569 | 0.0057 | 0.0057 | 0.00569 | 0.00567 | 0.00565 | 0.00562 | 0.00558 | 0.00555 | 0.00553 | 0.00552 | 0.00552 | 0.00553 | 0.00553 | 0.00553 | 0.00553 | 0.00552 | 0.0055 | 0.00547 | 0.00545 | 0.00543 | 0.00542 | 0.00542 | 0.00543 | 0.00544 | 0.00546 | 0.00548 | 0.00549 | 0.00548 | 0.00546 | 0.00542 | 0.00538 | 0.00534 | 0.00531 | 0.00529 | 0.00529 | 0.00529 | 0.00531 | 0.00532 | 0.00532 | 0.00531 | 0.0053 | 0.00529 | 0.00528 | 0.00526 | 0.00525 | 0.00523 | 0.00521 | 0.00519 | 0.00516 | 0.00513 | 0.00511 | 0.0051 | 0.0051 | 0.0051 | 0.00511 | 0.00512 | 0.00512 | 0.00511 | 0.00509 | 0.00507 | 0.00505 | 0.00503 | 0.00503 | 0.00503 | 0.00503 | 0.00504 | 0.00505 | 0.00506 | 0.00505 | 0.00504 | 0.00502 | 0.005 | 0.00498 | 0.00496 | 0.00495 | 0.00493 | 0.00493 | 0.00493 | 0.00493 | 0.00494 | 0.00495 | 0.00495 | 0.00494 | 0.00492 | 0.0049 | 0.0049 | 0.0049 | 0.00491 | 0.00493 | 0.00494 | 0.00495 | 0.00496 | 0.00497 | 0.00497 | 0.00497 | 0.00497 | 0.00497 | 0.00497 | 0.00497 | 0.00498 | 0.00497 | 0.00494 | 0.00492 | 0.00489 | 0.00487 | 0.00487 | 0.00487 | 0.00488 | 0.00488 | 0.00488 | 0.00487 | 0.00487 | 0.00487 | 0.00486 | 0.00486 | 0.00486 | 0.00485 | 0.00483 | 0.0048 | 0.00477 | 0.00474 | 0.00471 | 0.00469 | 0.00468 | 0.00468 | 0.00469 | 0.0047 | 0.00471 | 0.00472 | 0.00472 | 0.00472 | 0.00472 | 0.00473 | 0.00475 | 0.00476 | 0.00476 | 0.00476 | 0.00475 | 0.00474 | 0.00473 | 0.00473 | 0.00472 | 0.00472 | 0.00472 | 0.00471 | 0.00471 | 0.0047 | 0.00469 | 0.00467 | 0.00466 | 0.00465 | 0.00464 | 0.00463 | 0.00462 | 0.00461 | 0.00459 | 0.00458 | 0.00457 | 0.00456 | 0.00455 | 0.00456 | 0.00458 | 0.0046 | 0.00461 | 0.00462 | 0.00463 | 0.00463 | 0.00463 | 0.00463 | 0.00462 | 0.00461 | 0.0046 | 0.00458 | 0.00457 | 0.00456 | 0.00455 | 0.00455 | 0.00455 | 0.00456 | 0.00458 | 0.0046 | 0.00462 | 0.00463 | 0.00463 | 0.00462 | 0.00461 | 0.0046 | 0.0046 | 0.00459 | 0.00458 | 0.00457 | 0.00457 | 0.00457 | 0.00458 | 0.00458 | 0.00459 | 0.0046 | 0.00461 | 0.00463 | 0.00464 | 0.00466 | 0.00468 | 0.00469 | 0.00471 | 0.00473 | 0.00475 | 0.00476 | 0.00478 | 0.0048 | 0.00483 | 0.00485 | 0.00488 | 0.0049 | 0.00493 | 0.00495 | 0.00498 | 0.00501 | 0.00505 | 0.00509 | 0.00515 | 0.00522 | 0.00528 | 0.00535 | 0.00541 | 0.00548 | 0.00556 | 0.00565 | 0.00575 | 0.00585 | 0.00595 | 0.00605 | 0.00616 | 0.00626 | 0.00637 | 0.00647 | 0.00659 | 0.00671 | 0.00684 | 0.00698 | 0.00713 | 0.00727 | 0.00742 | 0.00757 | 0.00774 | 0.00791 | 0.00809 | 0.00827 | 0.00846 | 0.00864 | 0.00883 | 0.00901 | 0.0092 | 0.00939 | 0.00959 | 0.0098 | 0.01 | 0.01022 | 0.01044 | 0.01067 | 0.01091 | 0.01116 | 0.01141 | 0.01168 | 0.01195 | 0.01222 | 0.0125 | 0.01277 | 0.01303 | 0.01329 | 0.01356 | 0.01382 | 0.01409 | 0.01435 | 0.01461 | 0.01487 | 0.01513 | 0.01539 | 0.01564 | 0.01589 | 0.01612 | 0.01634 | 0.01653 | 0.01667 | 0.01675 | 0.0168 | 0.01689 | 0.0171 | 0.01747 | 0.01797 | 0.01854 | 0.01911 | 0.01962 | 0.02003 | 0.02031 | 0.02039 | 0.02029 | 0.02003 | 0.01974 | 0.0195 | 0.01935 | 0.01925 | 0.01917 | 0.01912 | 0.01911 | 0.01914 | 0.01919 | 0.01924 | 0.01928 | 0.0193 | 0.01933 | 0.01938 | 0.01946 | 0.01956 | 0.01966 | 0.01975 | 0.01983 | 0.01988 | 0.01991 | 0.01989 | 0.01982 | 0.0197 | 0.01954 | 0.01937 | 0.01917 | 0.01897 | 0.01876 | 0.01856 | 0.01838 | 0.01824 | 0.01812 | 0.01803 | 0.01795 | 0.01787 | 0.01778 | 0.01769 | 0.01757 | 0.01744 | 0.01729 | 0.01714 | 0.01699 | 0.01685 | 0.01672 | 0.0166 | 0.01646 | 0.01632 | 0.01616 | 0.01601 | 0.01585 | 0.01572 | 0.01561 | 0.01553 | 0.01549 | 0.01548 | 0.0155 | 0.01554 | 0.01558 | 0.0156 | 0.01562 | 0.01561 | 0.01561 | 0.0156 | 0.0156 | 0.01561 | 0.01562 | 0.01564 | 0.01568 | 0.01571 | 0.01574 | 0.01578 | 0.01581 | 0.01586 | 0.01593 | 0.016 | 0.0161 | 0.01621 | 0.01635 | 0.0165 | 0.01665 | 0.0168 | 0.01694 | 0.01709 | 0.01725 | 0.01741 | 0.01756 | 0.0177 | 0.01781 | 0.0179 | 0.01796 | 0.01799 | 0.01798 | 0.01793 | 0.01786 | 0.01778 | 0.01771 | 0.01767 | 0.01766 | 0.01768 | 0.01773 | 0.0178 | 0.01786 | 0.01791 | 0.01793 | 0.01791 | 0.01787 | 0.01781 | 0.01775 | 0.0177 | 0.01767 | 0.01767 | 0.01773 | 0.0179 | 0.01816 | 0.01847 | 0.01874 | 0.01892 | 0.01896 | 0.01886 | 0.01862 | 0.01828 | 0.01786 | 0.01744 | 0.01709 | 0.01688 | 0.01679 | 0.01677 | 0.01676 | 0.01673 | 0.01667 | 0.01659 | 0.01649 | 0.01639 | 0.01629 | 0.01621 | 0.01616 | 0.01613 | 0.01612 | 0.01612 | 0.0161 | 0.01606 | 0.01598 | 0.01586 | 0.01571 | 0.01552 | 0.01531 | 0.0151 | 0.01488 | 0.01467 | 0.01447 | 0.0143 | 0.01414 | 0.01401 | 0.0139 | 0.0138 | 0.01372 | 0.01366 | 0.01361 | 0.01355 | 0.01349 | 0.01341 | 0.01333 | 0.01323 | 0.01312 | 0.01299 | 0.01285 | 0.0127 | 0.01256 | 0.01241 | 0.01226 | 0.0121 | 0.01195 | 0.01181 | 0.01167 | 0.01153 | 0.01139 | 0.01126 | 0.01115 | 0.01105 | 0.01098 | 0.01092 | 0.01087 | 0.01083 | 0.01079 | 0.01075 | 0.0107 | 0.01064 | 0.01055 | 0.01045 | 0.01033 | 0.01019 | 0.01003 | 0.00985 | 0.00966 | 0.00946 | 0.00925 | 0.00905 | 0.00887 | 0.00869 | 0.00853 | 0.00839 | 0.00826 | 0.00816 | 0.00806 | 0.00798 | 0.0079 | 0.00782 | 0.00774 | 0.00767 | 0.0076 | 0.00752 | 0.00745 | 0.00737 | 0.0073 | 0.00723 | 0.00717 | 0.00711 | 0.00705 | 0.00701 | 0.00697 | 0.00693 | 0.00691 | 0.00688 | 0.00685 | 0.00682 | 0.00679 | 0.00676 | 0.00673 | 0.00669 | 0.00664 | 0.0066 | 0.00657 | 0.00653 | 0.00649 | 0.00646 | 0.00642 | 0.0064 | 0.00638 | 0.00637 | 0.00636 | 0.00634 | 0.00634 | 0.00633 | 0.00633 | 0.00632 | 0.00631 | 0.00629 | 0.00628 | 0.00627 | 0.00627 | 0.00626 | 0.00625 | 0.00624 | 0.00623 | 0.00622 | 0.0062 | 0.00618 | 0.00616 | 0.00615 | 0.00613 | 0.00612 | 0.00611 | 0.00609 | 0.00607 | 0.00605 | 0.00603 | 0.00601 | 0.00599 | 0.00598 | 0.00597 | 0.00598 | 0.00598 | 0.00598 | 0.00598 | 0.00597 | 0.00596 | 0.00594 | 0.00593 | 0.00591 | 0.0059 | 0.00589 | 0.00588 | 0.00588 | 0.00588 | 0.00587 | 0.00586 | 0.00585 | 0.00584 | 0.00583 | 0.00582 | 0.00581 | 0.00581 | 0.00581 | 0.00582 | 0.00582 | 0.00581 | 0.0058 | 0.00579 | 0.00577 | 0.00575 | 0.00572 | 0.00571 | 0.0057 | 0.00569 | 0.0057 | 0.00571 | 0.00572 | 0.00573 | 0.00574 | 0.00574 | 0.00575 | 0.00576 | 0.00576 | 0.00576 | 0.00576 | 0.00575 | 0.00574 | 0.00572 | 0.00571 | 0.0057 | 0.0057 | 0.00569 | 0.00569 | 0.00569 | 0.00569 | 0.0057 | 0.00569 | 0.00568 | 0.00567 | 0.00566 | 0.00565 | 0.00564 | 0.00563 | 0.00562 | 0.00562 | 0.00561 | 0.00561 | 0.0056 | 0.0056 | 0.00559 | 0.00558 | 0.00558 | 0.00559 | 0.0056 | 0.00561 | 0.00561 | 0.0056 | 0.00559 | 0.00558 | 0.00556 | 0.00555 | 0.00554 | 0.00553 | 0.00553 | 0.00554 | 0.00555 | 0.00555 | 0.00554 | 0.00553 | 0.00552 | 0.00551 | 0.0055 | 0.00549 | 0.00548 | 0.00548 | 0.00549 | 0.00551 | 0.00552 | 0.00552 | 0.00551 | 0.0055 | 0.00549 | 0.00548 | 0.00547 | 0.00545 | 0.00544 | 0.00545 | 0.00545 | 0.00546 | 0.00545 | 0.00545 | 0.00544 | 0.00543 | 0.00542 | 0.0054 | 0.00539 | 0.00538 | 0.00538 | 0.00538 | 0.00539 | 0.00539 | 0.0054 | 0.0054 | 0.0054 | 0.00539 | 0.00537 | 0.00536 | 0.00535 | 0.00534 | 0.00533 | 0.00532 | 0.00532 | 0.00533 | 0.00534 | 0.00536 | 0.00537 | 0.00537 | 0.00537 | 0.00536 | 0.00536 | 0.00534 | 0.00533 | 0.00532 | 0.00532 | 0.00533 | 0.00534 | 0.00535 | 0.00536 | 0.00537 | 0.00537 | 0.00536 | 0.00536 | 0.00535 | 0.00535 | 0.00535 | 0.00535 | 0.00535 | 0.00535 | 0.00534 | 0.00533 | 0.00533 | 0.00532 | 0.00533 | 0.00533 | 0.00534 | 0.00535 | 0.00536 | 0.00537 | 0.00539 | 0.0054 | 0.00541 | 0.00542 | 0.00542 | 0.00542 | 0.00543 | 0.00543 | 0.00543 | 0.00543 | 0.00544 | 0.00546 | 0.00549 | 0.00551 | 0.00553 | 0.00555 | 0.00556 | 0.00557 | 0.00557 | 0.00557 | 0.00556 | 0.00556 | 0.00556 | 0.00556 | 0.00556 | 0.00556 | 0.00557 | 0.00557 | 0.00556 | 0.00556 | 0.00556 | 0.00557 | 0.00557 | 0.00556 | 0.00556 | 0.00555 | 0.00554 | 0.00554 | 0.00554 | 0.00555 | 0.00556 | 0.00557 | 0.00558 | 0.0056 | 0.0056 | 0.0056 | 0.00559 | 0.00558 | 0.00558 | 0.00557 | 0.00557 | 0.00557 | 0.00557 | 0.00557 | 0.00557 | 0.00557 | 0.00556 | 0.00556 | 0.00554 | 0.00552 | 0.00549 | 0.00546 | 0.00544 | 0.00542 | 0.00542 | 0.00543 | 0.00544 | 0.00546 | 0.00549 | 0.00551 | 0.00552 | 0.00552 | 0.00551 | 0.00551 | 0.0055 | 0.0055 | 0.00551 | 0.00551 | 0.00551 | 0.00552 | 0.00553 | 0.00552 | 0.00551 | 0.00548 | 0.00546 | 0.00544 | 0.00542 | 0.00541 | 0.00539 | 0.00537 | 0.00535 | 0.00535 | 0.00536 | 0.00537 | 0.00537 | 0.00538 | 0.00539 | 0.00542 | 0.00545 | 0.00548 | 0.00549 | 0.00549 | 0.00548 | 0.00547 | 0.00545 | 0.00543 | 0.00541 | 0.00539 | 0.00537 | 0.00536 | 0.00536 | 0.00538 | 0.00539 | 0.00541 | 0.00542 | 0.00544 | 0.00545 | 0.00546 | 0.00546 | 0.00545 | 0.00545 | 0.00545 | 0.00546 | 0.00547 | 0.00548 | 0.00549 | 0.0055 | 0.0055 | 0.0055 | 0.00548 | 0.00545 | 0.00543 | 0.00541 | 0.0054 | 0.00538 | 0.00536 | 0.00534 | 0.00534 | 0.00535 | 0.00536 | 0.00537 | 0.00538 | 0.00539 | 0.00541 | 0.00542 | 0.00543 | 0.00543 | 0.00541 | 0.0054 | 0.00538 | 0.00537 | 0.00536 | 0.00536 | 0.00536 | 0.00537 | 0.00538 | 0.00539 | 0.0054 | 0.0054 | 0.0054 | 0.00538 | 0.00536 | 0.00534 | 0.00532 | 0.00532 | 0.00533 | 0.00535 | 0.00537 | 0.00539 | 0.00542 | 0.00545 | 0.00546 | 0.00546 | 0.00545 | 0.00543 | 0.00542 | 0.00541 | 0.0054 | 0.0054 | 0.0054 | 0.00542 | 0.00544 | 0.00546 | 0.00547 | 0.00547 | 0.00547 | 0.00547 | 0.00546 | 0.00544 | 0.00542 | 0.0054 | 0.00538 | 0.00537 | 0.00537 | 0.00537 | 0.00538 | 0.00539 | 0.00541 | 0.00543 | 0.00545 | 0.00546 | 0.00546 | 0.00547 | 0.00547 | 0.00548 | 0.00548 | 0.00549 | 0.00549 | 0.00549 | 0.00549 | 0.00548 | 0.00547 | 0.00545 | 0.00543 | 0.00542 | 0.00542 | 0.00544 | 0.00545 | 0.00546 | 0.00547 | 0.00548 | 0.00548 | 0.00547 | 0.00546 | 0.00544 | 0.00542 | 0.0054 | 0.0054 | 0.00541 | 0.00543 | 0.00545 | 0.00547 | 0.00549 | 0.0055 | 0.0055 | 0.00551 | 0.00551 | 0.00552 | 0.00553 | 0.00554 | 0.00556 | 0.00558 | 0.0056 | 0.00562 | 0.00561 | 0.0056 | 0.00559 | 0.00559 | 0.00559 | 0.00558 | 0.00556 | 0.00553 | 0.0055 | 0.00549 | 0.00549 | 0.00549 | 0.0055 | 0.00551 | 0.00553 | 0.00556 | 0.00557 | 0.00557 | 0.00557 | 0.00556 | 0.00555 | 0.00554 | 0.00553 | 0.00553 | 0.00553 | 0.00553 | 0.00554 | 0.00555 | 0.00556 | 0.00557 | 0.0056 | 0.00562 | 0.00564 | 0.00564 | 0.00563 | 0.00561 | 0.00559 | 0.00556 | 0.00553 | 0.0055 | 0.00548 | 0.00549 | 0.0055 | 0.00552 | 0.00554 | 0.00554 | 0.00554 | 0.00554 | 0.00555 | 0.00556 | 0.00558 | 0.0056 | 0.00563 | 0.00565 | 0.00567 | 0.00569 | 0.0057 | 0.00571 | 0.00571 | 0.00571 | 0.00571 | 0.0057 | 0.00571 | 0.00571 | 0.00571 | 0.0057 | 0.00568 | 0.00567 | 0.00567 | 0.00566 | 0.00565 | 0.00563 | 0.00562 | 0.00562 | 0.00563 | 0.00565 | 0.00566 | 0.00566 | 0.00566 | 0.00567 | 0.00568 | 0.00569 | 0.00571 | 0.00573 | 0.00574 | 0.00575 | 0.00576 | 0.00576 | 0.00575 | 0.00575 | 0.00574 | 0.00573 | 0.00573 | 0.00573 | 0.00574 | 0.00574 | 0.00574 | 0.00574 | 0.00575 | 0.00577 | 0.0058 | 0.00582 | 0.00583 | 0.00584 | 0.00583 | 0.00583 | 0.00581 | 0.00578 | 0.00576 | 0.00574 | 0.00574 | 0.00575 | 0.00577 | 0.00579 | 0.00582 | 0.00584 | 0.00587 | 0.00588 | 0.00589 | 0.00588 | 0.00587 | 0.00587 | 0.00586 | 0.00585 | 0.00584 | 0.00583 | 0.00582 | 0.0058 | 0.00578 | 0.00577 | 0.00575 | 0.00573 | 0.00574 | 0.00578 | 0.00585 | 0.00593 | 0.00602 | 0.00611 | 0.00618 | 0.00623 | 0.00626 | 0.00624 | 0.00619 | 0.00612 | 0.00604 | 0.00597 | 0.00589 | 0.00581 | 0.00572 | 0.00562 | 0.00551 | 0.00537 | 0.00521 | 0.00502 | 0.0048 | 0.00455 | 0.00427 | 0.00396 | 0.00364 | 0.00332 | 0.00302 | 0.00276 | 0.00255 | 0.00241 | 0.00232 | 0.0023 | 0.00234 | 0.00242 | 0.00253 | 0.00267 | 0.00283 | 0.00301 | 0.00319 | 0.00338 | 0.00355 | 0.00372 | 0.00389 | 0.00405 | 0.00418 | 0.00429 | 0.00439 | 0.0045 | 0.00461 | 0.00472 | 0.00484 | 0.00493 | 0.005 | 0.00505 | 0.00508 | 0.00509 | 0.00506 | 0.00501 | 0.00494 | 0.00488 | 0.00483 | 0.00479 | 0.00473 | 0.00464 | 0.00451 | 0.00431 | 0.004 | 0.00351 | 0.00287 | 0.00213 | 0.00146 | 0.00096 | 0.00071 | 0.00074 | 0.00104 | 0.00156 | 0.00222 | 0.00293 | 0.00358 | 0.0041 | 0.00444 | 0.00468 | 0.00488 | 0.00507 | 0.00525 | 0.00538 | 0.00546 | 0.00548 | 0.00546 | 0.0054 | 0.0053 | 0.00517 | 0.00499 | 0.0048 | 0.00458 | 0.00431 | 0.00402 | 0.00373 | 0.00346 | 0.00323 | 0.00302 | 0.00283 | 0.00269 | 0.00261 | 0.00259 | 0.00259 | 0.00257 | 0.00254 | 0.00253 | 0.00255 | 0.00258 | 0.00259 | 0.00258 | 0.00259 | 0.00259 | 0.00262 | 0.00266 | 0.00266 | 0.00265 | 0.00262 | 0.00257 | 0.00252 | 0.00245 | 0.00235 | 0.00228 | 0.00221 | 0.00216 | 0.00216 | 0.00217 | 0.00221 | 0.00228 | 0.00235 | 0.00243 | 0.00253 | 0.00262 | 0.00273 | 0.00285 | 0.00296 | 0.00306 | 0.00318 | 0.00328 | 0.00337 | 0.00348 | 0.00359 | 0.0037 | 0.00382 | 0.00394 | 0.00406 | 0.00417 | 0.00427 | 0.00436 | 0.00445 | 0.00454 | 0.00462 | 0.00471 | 0.00482 | 0.00494 | 0.00507 | 0.00521 | 0.00534 | 0.00547 | 0.00558 | 0.00567 | 0.00574 | 0.00578 | 0.0058 | 0.00581 | 0.00582 | 0.00583 | 0.00584 | 0.00585 | 0.00586 | 0.00588 | 0.0059 | 0.00594 | 0.00598 | 0.00601 | 0.00602 | 0.00602 | 0.006 | 0.00597 | 0.00595 | 0.00592 | 0.00589 | 0.00586 | 0.00585 | 0.00584 | 0.00584 | 0.00582 | 0.00578 | 0.00572 | 0.00565 | 0.0056 | 0.00557 | 0.00556 | 0.00556 | 0.00557 | 0.00558 | 0.00559 | 0.00561 | 0.00561 | 0.0056 | 0.00558 | 0.00555 | 0.00553 | 0.00551 | 0.00547 | 0.00545 | 0.00543 | 0.00541 | 0.00539 | 0.00538 | 0.00536 | 0.00533 | 0.0053 | 0.0053 | 0.00531 | 0.00531 | 0.00532 | 0.00533 | 0.00536 | 0.00538 | 0.0054 | 0.00542 | 0.00542 | 0.00543 | 0.00545 | 0.00549 | 0.00552 | 0.00554 | 0.00554 | 0.00552 | 0.00548 | 0.00543 | 0.00538 | 0.00533 | 0.00529 | 0.00526 | 0.00525 | 0.00524 | 0.00525 | 0.00527 | 0.0053 | 0.00533 | 0.00536 | 0.00541 | 0.00547 | 0.00551 | 0.00553 | 0.00552 | 0.0055 | 0.00546 | 0.00542 | 0.00536 | 0.00531 | 0.00527 | 0.00525 | 0.00525 | 0.00527 | 0.00529 | 0.00529 | 0.00527 | 0.00525 | 0.00525 | 0.00527 | 0.00529 | 0.0053 | 0.00528 | 0.00526 | 0.00524 | 0.00524 | 0.00522 | 0.00519 | 0.00514 | 0.00509 | 0.00508 | 0.00507 | 0.00506 | 0.00503 | 0.00501 | 0.00501 | 0.00503 | 0.00507 | 0.00509 | 0.00508 | 0.00505 | 0.00501 | 0.00498 | 0.00495 | 0.00493 | 0.00493 | 0.00496 | 0.00501 | 0.00506 | 0.00509 | 0.00511 | 0.00512 | 0.00513 | 0.00514 | 0.00516 | 0.00521 | 0.00525 | 0.00528 | 0.00527 | 0.00522 | 0.00513 | 0.00504 | 0.00496 | 0.00491 | 0.00489 | 0.00488 | 0.00487 | 0.00484 | 0.00479 | 0.00472 | 0.00465 | 0.00457 | 0.00452 | 0.00451 | 0.00455 | 0.00463 | 0.00471 | 0.00477 | 0.00477 | 0.00474 | 0.00471 | 0.0047 | 0.0047 | 0.00472 | 0.00475 | 0.00481 | 0.0049 | 0.00502 | 0.00514 | 0.00519 | 0.00514 | 0.00497 | 0.00471 | 0.0044 | 0.00405 | 0.00371 | 0.00343 | 0.00327 | 0.00325 | 0.00336 | 0.00355 | 0.00377 | 0.00398 | 0.00413 | 0.00423 | 0.00428 | 0.00428 | 0.00423 | 0.00417 | 0.00409 | 0.00402 | 0.00397 | 0.00394 | 0.00394 | 0.00398 | 0.00403 | 0.00408 | 0.00414 | 0.00417 | 0.00418 | 0.00416 | 0.00411 | 0.00406 | 0.00401 | 0.00396 | 0.0039 | 0.00386 | 0.00384 | 0.00384 | 0.00385 | 0.00387 | 0.00389 | 0.00391 | 0.00395 | 0.00401 | 0.00408 | 0.00415 | 0.00422 | 0.00429 | 0.00436 | 0.00441 | 0.00444 | 0.00445 | 0.00444 | 0.00442 | 0.00439 | 0.00435 | 0.00433 | 0.00432 | 0.00432 | 0.00435 | 0.0044 | 0.00445 | 0.00452 | 0.0046 | 0.00466 | 0.0047 | 0.0047 | 0.00467 | 0.00462 | 0.00459 | 0.00457 | 0.00456 | 0.00456 | 0.00457 | 0.00458 | 0.00458 | 0.00457 | 0.00454 | 0.00451 | 0.00449 | 0.00446 | 0.00442 | 0.00437 | 0.00433 | 0.00431 | 0.00431 | 0.00429 | 0.00427 | 0.00425 | 0.00424 | 0.00424 | 0.00424 | 0.00422 | 0.00419 | 0.00416 | 0.00415 | 0.00415 | 0.00414 | 0.00413 | 0.00413 | 0.00415 | 0.00421 | 0.00429 | 0.00437 | 0.00445 | 0.0045 | 0.00453 | 0.00453 | 0.0045 | 0.00444 | 0.00437 | 0.00432 | 0.0043 | 0.00431 | 0.00433 | 0.00434 | 0.00432 | 0.00429 | 0.00423 | 0.00417 | 0.0041 | 0.00403 | 0.00399 | 0.00396 | 0.00397 | 0.00401 | 0.00406 | 0.0041 | 0.00413 | 0.00412 | 0.00408 | 0.00402 | 0.00396 | 0.0039 | 0.00386 | 0.00383 | 0.00382 | 0.00384 | 0.0039 | 0.00397 | 0.00402 | 0.00406 | 0.00408 | 0.0041 | 0.00411 | 0.00411 | 0.00409 | 0.00407 | 0.00408 | 0.00412 | 0.00418 | 0.00423 | 0.00424 | 0.00421 | 0.00415 | 0.00407 | 0.00395 | 0.00381 | 0.00367 | 0.00359 | 0.00356 | 0.00358 | 0.00359 | 0.00359 | 0.00357 | 0.00356 | 0.00356 | 0.00357 | 0.00359 | 0.00361 | 0.00364 | 0.00369 | 0.00372 | 0.00372 | 0.00366 | 0.00357 | 0.00345 | 0.00335 | 0.00328 | 0.00327 | 0.0033 | 0.00336 | 0.00342 | 0.00346 | 0.00346 | 0.00344 | 0.00338 | 0.0033 | 0.00321 | 0.00315 | 0.00315 | 0.0032 | 0.00327 | 0.00334 | 0.00336 | 0.00332 | 0.00324 | 0.00313 | 0.003 | 0.00288 | 0.00279 | 0.00273 | 0.00273 | 0.00278 | 0.00286 | 0.00296 | 0.00305 | 0.00314 | 0.00322 | 0.0033 | 0.00335 | 0.00337 | 0.00336 | 0.00334 | 0.0033 | 0.00327 | 0.00323 | 0.00319 | 0.00316 | 0.00315 | 0.00315 | 0.00315 | 0.00314 | 0.00313 | 0.00315 | 0.00319 | 0.00327 | 0.00337 | 0.00351 | 0.00365 | 0.00376 | 0.00378 | 0.00369 | 0.00353 | 0.00335 | 0.00319 | 0.00305 | 0.00293 | 0.00287 | 0.00289 | 0.003 | 0.00316 | 0.00331 | 0.00342 | 0.00351 | 0.00359 | 0.00367 | 0.00375 | 0.0038 | 0.0038 | 0.00375 | 0.00365 | 0.00351 | 0.00336 | 0.0032 | 0.00305 | 0.00293 | 0.00284 | 0.00279 | 0.00279 | 0.00284 | 0.0029 | 0.00294 | 0.00296 | 0.00294 | 0.00288 | 0.00279 | 0.00268 | 0.0026 | 0.00255 | 0.00255 | 0.00259 | 0.00267 | 0.00278 | 0.00289 | 0.00299 | 0.00307 | 0.00311 | 0.00312 | 0.00312 | 0.00313 | 0.00316 | 0.0032 | 0.00324 | 0.00328 | 0.00332 | 0.00335 | 0.00339 | 0.00342 | 0.00344 | 0.00343 | 0.0034 | 0.00335 | 0.00332 | 0.0033 | 0.0033 | 0.00333 | 0.00337 | 0.00343 | 0.00347 | 0.00345 | 0.00334 | 0.00316 | 0.00296 | 0.00278 | 0.00266 | 0.00261 | 0.00265 | 0.00276 | 0.00293 | 0.00313 | 0.00331 | 0.00343 | 0.00347 | 0.00347 | 0.00345 | 0.00341 | 0.00337 | 0.00333 | 0.0033 | 0.00328 | 0.00327 | 0.00328 | 0.00329 | 0.00331 | 0.00333 | 0.00334 | 0.0033 | 0.0032 | 0.00307 | 0.00294 | 0.00284 | 0.0028 | 0.00278 | 0.0028 | 0.00284 | 0.00292 | 0.00301 | 0.00309 | 0.00314 | 0.00316 | 0.00316 | 0.00319 | 0.00324 | 0.00329 | 0.00332 | 0.00331 | 0.00325 | 0.00316 | 0.00305 | 0.00294 | 0.00284 | 0.00278 | 0.00277 | 0.00281 | 0.00289 | 0.00298 | 0.00306 | 0.00312 | 0.00315 | 0.00317 | 0.00317 | 0.00317 | 0.00317 | 0.00317 | 0.00316 | 0.00315 | 0.00311 | 0.00306 | 0.00301 | 0.00297 | 0.00296 | 0.00297 | 0.00299 | 0.003 | 0.00299 | 0.00297 | 0.00295 | 0.00294 | 0.00294 | 0.00294 | 0.00296 | 0.00299 | 0.00303 | 0.00308 | 0.00311 | 0.00312 | 0.00311 | 0.00309 | 0.00306 | 0.00303 | 0.00299 | 0.00295 | 0.00291 | 0.00289 | 0.00289 | 0.00291 | 0.00296 | 0.00302 | 0.00308 | 0.0031 | 0.00307 | 0.00299 | 0.00286 | 0.00271 | 0.00256 | 0.00243 | 0.00234 | 0.0023 | 0.00232 | 0.0024 | 0.00251 | 0.00263 | 0.00274 | 0.00281 | 0.00283 | 0.00282 | 0.00278 | 0.00273 | 0.00268 | 0.00264 | 0.00264 | 0.00268 | 0.00274 | 0.00281 | 0.00288 | 0.00293 | 0.00297 | 0.00298 | 0.00298 | 0.00297 | 0.00292 | 0.00285 | 0.00275 | 0.00264 | 0.00252 | 0.0024 | 0.0023 | 0.00223 | 0.00218 | 0.00217 | 0.00219 | 0.00224 | 0.00231 | 0.00238 | 0.00246 | 0.00254 | 0.00262 | 0.00269 | 0.00274 | 0.00277 | 0.00278 | 0.00276 | 0.00272 | 0.00269 | 0.00267 | 0.00267 | 0.0027 | 0.00276 | 0.00283 | 0.00291 | 0.003 | 0.00308 | 0.00312 | 0.0031 | 0.00303 | 0.00291 | 0.00277 | 0.00262 | 0.00251 | 0.00245 | 0.00243 | 0.00247 | 0.00253 | 0.0026 | 0.00264 | 0.00265 | 0.00263 | 0.00259 | 0.00256 | 0.00254 | 0.00254 | 0.00255 | 0.00257 | 0.0026 | 0.00262 | 0.00263 | 0.00263 | 0.00261 | 0.00259 | 0.00258 | 0.0026 | 0.00263 | 0.00268 | 0.00272 | 0.00274 | 0.00273 | 0.00267 | 0.00258 | 0.00248 | 0.00241 | 0.00238 | 0.0024 | 0.00246 | 0.00254 | 0.0026 | 0.00264 | 0.00264 | 0.00261 | 0.00258 | 0.00256 | 0.00257 | 0.00261 | 0.00266 | 0.00271 | 0.00274 | 0.00276 | 0.00275 | 0.00274 | 0.00274 | 0.00274 | 0.00275 | 0.00276 | 0.00276 | 0.00274 | 0.00272 | 0.00269 | 0.00267 | 0.00266 | 0.00266 | 0.00266 | 0.00265 | 0.00263 | 0.00261 | 0.0026 | 0.00262 | 0.0027 | 0.00284 | 0.00305 | 0.00331 | 0.00358 | 0.00383 | 0.004 | 0.00405 | 0.00396 | 0.00373 | 0.00343 | 0.0031 | 0.00281 | 0.00263 | 0.00257 | 0.00262 | 0.00275 | 0.0029 | 0.00303 | 0.0031 | 0.0031 | 0.00305 | 0.00296 | 0.00285 | 0.00274 | 0.00267 | 0.00263 | 0.00265 | 0.0027 | 0.00278 | 0.00285 | 0.00288 | 0.00285 | 0.00275 | 0.0026 | 0.00243 | 0.00227 | 0.00216 | 0.00212 | 0.00216 | 0.00224 | 0.00234 | 0.00241 | 0.00243 | 0.00242 | 0.00242 | 0.00247 | 0.0026 | 0.00282 | 0.00309 | 0.00337 | 0.00363 | 0.00384 | 0.00398 | 0.00404 | 0.00404 | 0.00398 | 0.00389 | 0.00378 | 0.00365 | 0.00349 | 0.0033 | 0.00308 | 0.00287 | 0.00271 | 0.00264 | 0.00265 | 0.00275 | 0.00289 | 0.00304 | 0.00318 | 0.00327 | 0.0033 | 0.00327 | 0.00322 | 0.00316 | 0.00314 | 0.00317 | 0.00324 | 0.00334 | 0.00344 | 0.00349 | 0.00349 | 0.00342 | 0.0033 | 0.00315 | 0.00301 | 0.00291 | 0.00287 | 0.00288 | 0.00294 | 0.00303 | 0.00314 | 0.00326 | 0.00339 | 0.00352 | 0.00364 | 0.00375 | 0.00384 | 0.00391 | 0.00394 | 0.00395 | 0.00394 | 0.00392 | 0.00391 | 0.00393 | 0.004 | 0.00411 | 0.00425 | 0.00438 | 0.00448 | 0.00454 | 0.00457 | 0.00456 | 0.00452 | 0.00445 | 0.00437 | 0.00428 | 0.00417 | 0.00404 | 0.00388 | 0.00371 | 0.00358 | 0.00353 | 0.00358 | 0.00375 | 0.004 | 0.00429 | 0.00454 | 0.00469 | 0.00469 | 0.00452 | 0.00422 | 0.00387 | 0.00356 | 0.00335 | 0.00328 | 0.00336 | 0.00354 | 0.00379 | 0.00405 | 0.00429 | 0.00447 | 0.00459 | 0.00469 | 0.00478 | 0.00488 | 0.00498 | 0.00505 | 0.00508 | 0.00507 | 0.00502 | 0.00494 | 0.00487 | 0.00483 | 0.00485 | 0.00493 | 0.00506 | 0.00519 | 0.00531 | 0.00538 | 0.00539 | 0.00536 | 0.00529 | 0.0052 | 0.00513 | 0.0051 | 0.00513 | 0.00526 | 0.00548 | 0.00577 | 0.00608 | 0.00639 | 0.00663 | 0.0068 | 0.00688 | 0.00689 | 0.00687 | 0.00684 | 0.00682 | 0.00683 | 0.00684 | 0.00684 | 0.00677 | 0.00663 | 0.00642 | 0.00616 | 0.00587 | 0.00562 | 0.00543 | 0.00534 | 0.00535 | 0.00547 | 0.00569 | 0.00598 | 0.0063 | 0.00659 | 0.0068 | 0.00689 | 0.00686 | 0.00672 | 0.00648 | 0.00621 | 0.00596 | 0.00578 | 0.00568 | 0.00565 | 0.00565 | 0.00567 | 0.0057 | 0.00571 | 0.00572 | 0.0057 | 0.00565 | 0.00557 | 0.00545 | 0.00533 | 0.00521 | 0.00513 | 0.00512 | 0.00521 | 0.00537 | 0.00558 | 0.00578 | 0.00591 | 0.00594 | 0.00585 | 0.00565 | 0.00538 | 0.00508 | 0.0048 | 0.00458 | 0.00444 | 0.00435 | 0.00431 | 0.00428 | 0.00426 | 0.00424 | 0.00423 | 0.0042 | 0.00417 | 0.00414 | 0.00412 | 0.00409 | 0.00407 | 0.00407 | 0.00407 | 0.00407 | 0.00408 | 0.00409 | 0.00409 | 0.00408 | 0.00407 | 0.00404 | 0.00402 | 0.004 | 0.00399 | 0.00397 | 0.00397 | 0.00396 | 0.00396 | 0.00397 | 0.00398 | 0.004 | 0.00401 | 0.00403 | 0.00404 | 0.00404 | 0.00403 | 0.00402 | 0.00401 | 0.00401 | 0.00401 | 0.00403 | 0.00408 | 0.00418 | 0.00434 | 0.00456 | 0.00481 | 0.00504 | 0.00522 | 0.00532 | 0.00533 | 0.00525 | 0.00512 | 0.00498 | 0.00486 | 0.00479 | 0.00478 | 0.00481 | 0.00484 | 0.00485 | 0.00483 | 0.00478 | 0.0047 | 0.00462 | 0.00455 | 0.0045 | 0.00449 | 0.00453 | 0.00465 | 0.00487 | 0.00515 | 0.00543 | 0.00566 | 0.0058 | 0.0058 | 0.00566 | 0.00539 | 0.00503 | 0.00463 | 0.00425 | 0.00393 | 0.00366 | 0.00344 | 0.00326 | 0.00314 | 0.00309 | 0.00307 | 0.00307 | 0.00304 | 0.00298 | 0.00289 | 0.00279 | 0.00273 | 0.00279 | 0.00305 | 0.00354 | 0.00422 | 0.00497 | 0.00565 | 0.00613 | 0.00633 | 0.00623 | 0.00586 | 0.00532 | 0.00473 | 0.00419 | 0.00375 | 0.00345 | 0.00327 | 0.00318 | 0.00315 | 0.00316 | 0.00317 | 0.00315 | 0.00309 | 0.003 | 0.0029 | 0.00281 | 0.00277 | 0.00279 | 0.00292 | 0.00314 | 0.0034 | 0.00365 | 0.00385 | 0.00396 | 0.00397 | 0.00387 | 0.00366 | 0.00337 | 0.00306 | 0.00279 | 0.00259 | 0.00247 | 0.0024 | 0.00238 | 0.00236 | 0.00233 | 0.00222 | 0.00199 | 0.00164 | 0.00126 | 0.00099 | 0.00095 | 0.00119 | 0.00167 | 0.00231 | 0.003 | 0.00363 | 0.0041 | 0.00436 | 0.0044 | 0.00428 | 0.00409 | 0.00396 | 0.00392 | 0.00396 | 0.00407 | 0.00418 | 0.00427 | 0.00434 | 0.00436 | 0.00435 | 0.00431 | 0.0042 | 0.00403 | 0.00378 | 0.00348 | 0.00318 | 0.00292 | 0.00273 | 0.00266 | 0.00271 | 0.00288 | 0.00314 | 0.00343 | 0.00369 | 0.00387 | 0.00399 | 0.00406 | 0.00411 | 0.00416 | 0.00421 | 0.00424 | 0.00426 | 0.00425 | 0.00423 | 0.00419 | 0.00412 | 0.00405 | 0.004 | 0.004 | 0.00406 | 0.00419 | 0.00438 | 0.0046 | 0.00482 | 0.00503 | 0.00522 | 0.00538 | 0.0055 | 0.00559 | 0.00565 | 0.00569 | 0.00572 | 0.00573 | 0.00573 | 0.00572 | 0.00568 | 0.00563 | 0.00556 | 0.00545 | 0.00531 | 0.00513 | 0.00496 | 0.00483 | 0.00476 | 0.00477 | 0.00485 | 0.005 | 0.00521 | 0.00546 | 0.0057 | 0.00589 | 0.00599 | 0.00601 | 0.00596 | 0.00588 | 0.00579 | 0.0057 | 0.00562 | 0.00558 | 0.00557 | 0.0056 | 0.00566 | 0.00573 | 0.0058 | 0.00585 | 0.00588 | 0.00586 | 0.00578 | 0.00564 | 0.00548 | 0.00532 | 0.00518 | 0.00507 | 0.00502 | 0.00503 | 0.0051 | 0.00522 | 0.00535 | 0.00546 | 0.00555 | 0.00564 | 0.00573 | 0.00581 | 0.00588 | 0.00592 | 0.00594 | 0.00597 | 0.00602 | 0.0061 | 0.0062 | 0.00631 | 0.0064 | 0.00644 | 0.00644 | 0.00638 | 0.0063 | 0.00623 | 0.00624 | 0.00637 | 0.00664 | 0.00702 | 0.00748 | 0.00794 | 0.00836 | 0.00872 | 0.00901 | 0.00924 | 0.00944 | 0.00963 | 0.00981 | 0.00996 | 0.01006 | 0.01012 | 0.01012 | 0.01007 | 0.01001 | 0.00993 | 0.00985 | 0.00976 | 0.00962 | 0.00941 | 0.00911 | 0.00874 | 0.00834 | 0.00799 | 0.00778 | 0.00778 | 0.00801 | 0.00844 | 0.00897 | 0.00948 | 0.00987 | 0.01008 | 0.01005 | 0.0098 | 0.00937 | 0.00883 | 0.00829 | 0.00788 | 0.00765 | 0.00762 | 0.00777 | 0.00803 | 0.00838 | 0.00874 | 0.00907 | 0.0093 | 0.00941 | 0.00939 | 0.00927 | 0.00912 | 0.00897 | 0.00883 | 0.00868 | 0.00851 | 0.00831 | 0.00808 | 0.00786 | 0.00766 | 0.00748 | 0.00733 | 0.0072 | 0.00709 | 0.00701 | 0.00695 | 0.00691 | 0.00687 | 0.00682 | 0.00674 | 0.0066 | 0.00637 | 0.00605 | 0.00568 | 0.00529 | 0.00495 | 0.0047 | 0.00458 | 0.0046 | 0.00474 | 0.00493 | 0.00511 | 0.00521 | 0.00522 | 0.00516 | 0.00507 | 0.00499 | 0.00492 | 0.00489 | 0.00487 | 0.00486 | 0.00486 | 0.00485 | 0.00483 | 0.0048 | 0.00476 | 0.00472 | 0.00469 | 0.00468 | 0.0047 | 0.00473 | 0.00473 | 0.00462 | 0.00436 | 0.00397 | 0.00349 | 0.00301 | 0.0026 | 0.00232 | 0.00222 | 0.00233 | 0.00264 | 0.00309 | 0.00357 | 0.00398 | 0.00427 | 0.00444 | 0.00451 | 0.00453 | 0.00451 | 0.00447 | 0.00443 | 0.00441 | 0.0044 | 0.0044 | 0.00442 | 0.00444 | 0.00447 | 0.00449 | 0.00451 | 0.0045 | 0.00446 | 0.00439 | 0.00428 | 0.00415 | 0.00401 | 0.0039 | 0.00381 | 0.00377 | 0.00375 | 0.00375 | 0.00374 | 0.00374 | 0.00374 | 0.00378 | 0.00384 | 0.00392 | 0.00402 | 0.00411 | 0.00421 | 0.0043 | 0.00435 | 0.00437 | 0.00435 | 0.00432 | 0.0043 | 0.0043 | 0.00431 | 0.00431 | 0.00431 | 0.0043 | 0.00428 | 0.00426 | 0.00423 | 0.00419 | 0.00414 | 0.0041 | 0.00408 | 0.00407 | 0.00408 | 0.00409 | 0.00411 | 0.00413 | 0.00414 | 0.00412 | 0.00407 | 0.00398 | 0.00389 | 0.00381 | 0.00377 | 0.00378 | 0.00382 | 0.0039 | 0.004 | 0.00411 | 0.00423 | 0.00432 | 0.00439 | 0.00442 | 0.00444 | 0.00447 | 0.0045 | 0.00455 | 0.0046 | 0.00466 | 0.00473 | 0.0048 | 0.00485 | 0.0049 | 0.00493 | 0.00494 | 0.00496 | 0.00497 | 0.005 | 0.00505 | 0.00512 | 0.00522 | 0.00535 | 0.00551 | 0.00568 | 0.00585 | 0.00603 | 0.00619 | 0.00635 | 0.00649 | 0.00662 | 0.00674 | 0.00686 | 0.00699 | 0.00712 | 0.00725 | 0.00737 | 0.00749 | 0.0076 | 0.0077 | 0.00778 | 0.00784 | 0.00788 | 0.00792 | 0.00799 | 0.00806 | 0.00813 | 0.00816 | 0.00815 | 0.0081 | 0.00801 | 0.00787 | 0.00769 | 0.00748 | 0.00732 | 0.00727 | 0.00735 | 0.00751 | 0.00766 | 0.00774 | 0.00772 | 0.00764 | 0.00749 | 0.00728 | 0.00705 | 0.00684 | 0.00672 | 0.00672 | 0.00684 | 0.00701 | 0.00718 | 0.00732 | 0.00744 | 0.00753 | 0.0076 | 0.00765 | 0.00767 | 0.00766 | 0.00761 | 0.00755 | 0.00747 | 0.00738 | 0.00728 | 0.00719 | 0.00709 | 0.00699 | 0.00688 | 0.00676 | 0.00663 | 0.0065 | 0.00635 | 0.00619 | 0.00603 | 0.00587 | 0.00573 | 0.00558 | 0.00544 | 0.0053 | 0.00517 | 0.00504 | 0.00493 | 0.00483 | 0.00475 | 0.00468 | 0.00463 | 0.00458 | 0.00454 | 0.00449 | 0.00444 | 0.00438 | 0.00433 | 0.00429 | 0.00425 | 0.00422 | 0.00419 | 0.00416 | 0.00413 | 0.00409 | 0.00405 | 0.00401 | 0.00396 | 0.00392 | 0.00388 | 0.00384 | 0.00379 | 0.00375 | 0.00371 | 0.00367 | 0.00363 | 0.00359 | 0.00356 | 0.00352 | 0.00348 | 0.00344 | 0.0034 | 0.00337 | 0.00335 | 0.00332 | 0.00331 | 0.0033 | 0.0033 | 0.00332 | 0.00333 | 0.00333 | 0.00333 | 0.00332 | 0.0033 | 0.00328 | 0.00326 | 0.00323 | 0.00321 | 0.00321 | 0.00323 | 0.00328 | 0.00333 | 0.0034 | 0.00347 | 0.00355 | 0.00363 | 0.00371 | 0.00379 | 0.00386 | 0.00394 | 0.00402 | 0.0041 | 0.00418 | 0.00426 | 0.00434 | 0.00441 | 0.00446 | 0.0045 | 0.00453 | 0.00455 | 0.00456 | 0.00457 | 0.00458 | 0.00458 | 0.00458 | 0.00457 | 0.00456 | 0.00453 | 0.0045 | 0.00447 | 0.00444 | 0.00442 | 0.00442 | 0.00441 | 0.00442 | 0.00442 | 0.00442 | 0.00441 | 0.0044 | 0.00439 | 0.00437 | 0.00435 | 0.00434 | 0.00432 | 0.00431 | 0.00429 | 0.00427 | 0.00426 | 0.00426 | 0.00426 | 0.00428 | 0.00431 | 0.00435 | 0.0044 | 0.00446 | 0.00453 | 0.00459 | 0.00465 | 0.0047 | 0.00475 | 0.00481 | 0.00487 | 0.00493 | 0.00499 | 0.00506 | 0.00515 | 0.00525 | 0.00537 | 0.00549 | 0.00561 | 0.00573 | 0.00584 | 0.00596 | 0.00607 | 0.00618 | 0.00629 | 0.00641 | 0.00653 | 0.00666 | 0.0068 | 0.00696 | 0.00713 | 0.00733 | 0.00753 | 0.00775 | 0.00796 | 0.00819 | 0.00843 | 0.00868 | 0.00893 | 0.00919 | 0.00944 | 0.0097 | 0.00996 | 0.01021 | 0.01045 | 0.01068 | 0.01091 | 0.01113 | 0.01137 | 0.01159 | 0.01179 | 0.01193 | 0.01202 | 0.01205 | 0.01205 | 0.01203 | 0.01199 | 0.01196 | 0.01196 | 0.01199 | 0.01206 | 0.01216 | 0.01231 | 0.01254 | 0.01287 | 0.01329 | 0.01378 | 0.01431 | 0.01487 | 0.01542 | 0.01596 | 0.01646 | 0.01691 | 0.01733 | 0.01775 | 0.01822 | 0.01872 | 0.01925 | 0.01979 | 0.02033 | 0.02089 | 0.02143 | 0.02195 | 0.02243 | 0.02286 | 0.02322 | 0.02352 | 0.02375 | 0.0239 | 0.02397 | 0.02395 | 0.02383 | 0.0236 | 0.02332 | 0.02306 | 0.02298 | 0.02319 | 0.02369 | 0.02439 | 0.02512 | 0.02575 | 0.02616 | 0.02628 | 0.02607 | 0.02554 | 0.02482 | 0.0241 | 0.02362 | 0.02353 | 0.02381 | 0.02432 | 0.0249 | 0.02544 | 0.02587 | 0.02616 | 0.02628 | 0.02626 | 0.02613 | 0.02594 | 0.0258 | 0.02571 | 0.02568 | 0.02564 | 0.02557 | 0.02547 | 0.02536 | 0.02522 | 0.02508 | 0.02492 | 0.02475 | 0.02456 | 0.02434 | 0.02408 | 0.02378 | 0.02345 | 0.0231 | 0.0228 | 0.02257 | 0.02238 | 0.02219 | 0.02194 | 0.02161 | 0.0212 | 0.02072 | 0.02016 | 0.01954 | 0.01885 | 0.01816 | 0.01754 | 0.01712 | 0.01695 | 0.01704 | 0.01726 | 0.0175 | 0.01768 | 0.01773 | 0.01762 | 0.01733 | 0.01685 | 0.01624 | 0.01559 | 0.01505 | 0.0147 | 0.01454 | 0.01446 | 0.01441 | 0.01434 | 0.01426 | 0.01416 | 0.01404 | 0.0139 | 0.01374 | 0.01356 | 0.01338 | 0.01318 | 0.01297 | 0.01275 | 0.01253 | 0.01231 | 0.01208 | 0.01186 | 0.01164 | 0.01144 | 0.01125 | 0.01108 | 0.0109 | 0.01072 | 0.01053 | 0.01034 | 0.01016 | 0.00998 | 0.0098 | 0.00962 | 0.00946 | 0.00931 | 0.00917 | 0.00903 | 0.00888 | 0.00874 | 0.0086 | 0.00848 | 0.00838 | 0.00829 | 0.0082 | 0.00811 | 0.00803 | 0.00795 | 0.00789 | 0.00782 | 0.00775 | 0.00767 | 0.0076 | 0.00754 | 0.00749 | 0.00743 | 0.00736 | 0.00727 | 0.00717 | 0.00708 | 0.00698 | 0.00688 | 0.00678 | 0.00668 | 0.00658 | 0.00649 | 0.00641 | 0.00634 | 0.00626 | 0.0062 | 0.00613 | 0.00607 | 0.00601 | 0.00594 | 0.00587 | 0.0058 | 0.00573 | 0.00566 | 0.0056 | 0.00555 | 0.00551 | 0.00549 | 0.00546 | 0.00544 | 0.00541 | 0.00538 | 0.00533 | 0.00528 | 0.00522 | 0.00516 | 0.0051 | 0.00505 | 0.005 | 0.00495 | 0.00491 | 0.00486 | 0.00482 | 0.00479 | 0.00475 | 0.00471 | 0.00467 | 0.00464 | 0.0046 | 0.00455 | 0.0045 | 0.00445 | 0.0044 | 0.00436 | 0.00432 | 0.0043 | 0.00428 | 0.00427 | 0.00426 | 0.00425 | 0.00424 | 0.00422 | 0.0042 | 0.00417 | 0.00414 | 0.00411 | 0.00409 | 0.00407 | 0.00405 | 0.00402 | 0.00401 | 0.00399 | 0.00396 | 0.00393 | 0.00389 | 0.00385 | 0.00383 | 0.00381 | 0.0038 | 0.00381 | 0.00382 | 0.00384 | 0.00386 | 0.00388 | 0.00388 | 0.00387 | 0.00386 | 0.00384 | 0.00383 | 0.00383 | 0.00383 | 0.00383 | 0.00384 | 0.00385 | 0.00387 | 0.0039 | 0.00394 | 0.00398 | 0.00403 | 0.00408 | 0.00415 | 0.00421 | 0.00429 | 0.00436 | 0.00443 | 0.0045 | 0.00457 | 0.00466 | 0.00475 | 0.00486 | 0.00498 | 0.00511 | 0.00525 | 0.0054 | 0.00556 | 0.0057 | 0.00583 | 0.00595 | 0.00604 | 0.00612 | 0.00619 | 0.00624 | 0.00629 | 0.00633 | 0.00635 | 0.00636 | 0.00636 | 0.00639 | 0.00645 | 0.00651 | 0.00656 | 0.00658 | 0.00656 | 0.0065 | 0.0064 | 0.00626 | 0.00608 | 0.0059 | 0.00576 | 0.00568 | 0.00566 | 0.00568 | 0.00568 | 0.00569 | 0.00573 | 0.00583 | 0.00595 | 0.00605 | 0.00609 | 0.00607 | 0.00602 | 0.00593 | 0.00582 | 0.00566 | 0.0055 | 0.00539 | 0.00536 | 0.0054 | 0.00548 | 0.00554 | 0.00558 | 0.00559 | 0.00558 | 0.00555 | 0.0055 | 0.00544 | 0.00537 | 0.00529 | 0.0052 | 0.00512 | 0.00504 | 0.00496 | 0.00488 | 0.0048 | 0.00472 | 0.00465 | 0.00456 | 0.00446 | 0.00433 | 0.00419 | 0.00405 | 0.00392 | 0.0038 | 0.0037 | 0.00362 | 0.00356 | 0.00352 | 0.00348 | 0.00345 | 0.00342 | 0.00338 | 0.00334 | 0.00331 | 0.00328 | 0.00324 | 0.0032 | 0.00316 | 0.00312 | 0.00309 | 0.00307 | 0.00305 | 0.00302 | 0.00299 | 0.00296 | 0.00294 | 0.00293 | 0.00292 | 0.0029 | 0.00288 | 0.00287 | 0.00286 | 0.00286 | 0.00285 | 0.00284 | 0.00283 | 0.00283 | 0.00282 | 0.00282 | 0.00281 | 0.00279 | 0.00278 | 0.00277 | 0.00277 | 0.00277 | 0.00278 | 0.00279 | 0.00281 | 0.00282 | 0.00282 | 0.00284 | 0.00285 | 0.00288 | 0.00292 | 0.00295 | 0.00298 | 0.00301 | 0.00305 | 0.00309 | 0.00312 | 0.00315 | 0.00317 | 0.00318 | 0.0032 | 0.00321 | 0.0032 | 0.00319 | 0.00316 | 0.00315 | 0.00314 | 0.00315 | 0.00315 | 0.00316 | 0.00316 | 0.00317 | 0.00319 | 0.0032 | 0.0032 | 0.0032 | 0.0032 | 0.00321 | 0.00321 | 0.00322 | 0.00321 | 0.0032 | 0.00319 | 0.00319 | 0.00317 | 0.00316 | 0.00314 | 0.00313 | 0.00313 | 0.00313 | 0.00314 | 0.00315 | 0.00316 | 0.00317 | 0.00317 | 0.00316 | 0.00315 | 0.00313 | 0.0031 | 0.00308 | 0.00305 | 0.00303 | 0.00301 | 0.00299 | 0.00298 | 0.00297 | 0.00297 | 0.00298 | 0.00299 | 0.00301 | 0.00303 | 0.00304 | 0.00304 | 0.00304 | 0.00303 | 0.00303 | 0.00303 | 0.00304 | 0.00305 | 0.00308 | 0.0031 | 0.00313 | 0.00314 | 0.00315 | 0.00314 | 0.00314 | 0.00313 | 0.00312 | 0.00311 | 0.00312 | 0.00313 | 0.00315 | 0.00318 | 0.00319 | 0.0032 | 0.00319 | 0.00318 | 0.00315 | 0.00313 | 0.00312 | 0.00312 | 0.00314 | 0.00318 | 0.00322 | 0.00327 | 0.0033 | 0.00332 | 0.00333 | 0.00332 | 0.0033 | 0.00328 | 0.00325 | 0.00324 | 0.00325 | 0.00326 | 0.00328 | 0.00329 | 0.00331 | 0.00333 | 0.00335 | 0.00337 | 0.00337 | 0.00337 | 0.00336 | 0.00337 | 0.00338 | 0.00338 | 0.00339 | 0.00341 | 0.00345 | 0.00349 | 0.00352 | 0.00355 | 0.00356 | 0.00357 | 0.00359 | 0.0036 | 0.00363 | 0.00366 | 0.00368 | 0.00371 | 0.00374 | 0.00376 | 0.00376 | 0.00376 | 0.00376 | 0.00376 | 0.00375 | 0.00373 | 0.00372 | 0.00371 | 0.00371 | 0.0037 | 0.00371 | 0.00373 | 0.00377 | 0.00382 | 0.00388 | 0.00391 | 0.00393 | 0.00394 | 0.00395 | 0.00396 | 0.00397 | 0.00398 | 0.00398 | 0.004 | 0.00401 | 0.00402 | 0.00402 | 0.004 | 0.00397 | 0.00393 | 0.00389 | 0.00385 | 0.0038 | 0.00376 | 0.00372 | 0.00368 | 0.00365 | 0.00362 | 0.00361 | 0.00359 | 0.00358 | 0.00357 | 0.00356 | 0.00353 | 0.0035 | 0.00347 | 0.00343 | 0.00341 | 0.0034 | 0.00341 | 0.00343 | 0.00347 | 0.0035 | 0.00353 | 0.00355 | 0.00356 | 0.00357 | 0.00357 | 0.00358 | 0.00359 | 0.00361 | 0.00364 | 0.00368 | 0.00373 | 0.00379 | 0.00385 | 0.00392 | 0.004 | 0.00409 | 0.0042 | 0.00432 | 0.00439 | 0.00424 | 0.00373 | 0.00316 | 0.00309 | 0.00356 | 0.00415 | 0.00462 | 0.005 | 0.00538 | 0.00574 | 0.00602 | 0.00605 | 0.0057 | 0.00509 | 0.00472 | 0.00489 | 0.00527 | 0.00545 | 0.00545 | 0.00542 | 0.00541 | 0.00542 | 0.00541 | 0.00538 | 0.00532 | 0.00523 | 0.00512 | 0.00502 | 0.00493 | 0.00486 | 0.00483 | 0.00481 | 0.00481 | 0.00482 | 0.00485 | 0.00488 | 0.00492 | 0.00496 | 0.00497 | 0.00497 | 0.00497 | 0.00498 | 0.00501 | 0.00504 | 0.00508 | 0.00513 | 0.00521 | 0.0053 | 0.00539 | 0.00548 | 0.00555 | 0.00559 | 0.00561 | 0.00563 | 0.00563 | 0.00565 | 0.00569 | 0.00574 | 0.0058 | 0.00588 | 0.00596 | 0.00603 | 0.00608 | 0.00609 | 0.00606 | 0.00602 | 0.00598 | 0.00597 | 0.00599 | 0.00605 | 0.00613 | 0.00624 | 0.00636 | 0.00643 | 0.00642 | 0.00634 | 0.00622 | 0.00611 | 0.00604 | 0.00601 | 0.00603 | 0.0061 | 0.00622 | 0.00638 | 0.00654 | 0.00667 | 0.00677 | 0.00685 | 0.00692 | 0.00699 | 0.00704 | 0.00706 | 0.00706 | 0.00704 | 0.00702 | 0.00701 | 0.00701 | 0.007 | 0.00697 | 0.00693 | 0.00689 | 0.00685 | 0.00682 | 0.00679 | 0.00678 | 0.00682 | 0.00688 | 0.00697 | 0.00704 | 0.00705 | 0.00701 | 0.00694 | 0.00689 | 0.00686 | 0.00685 | 0.00685 | 0.00689 | 0.00698 | 0.00709 | 0.00718 | 0.00722 | 0.00721 | 0.00719 | 0.00717 | 0.00716 | 0.00713 | 0.00708 | 0.00704 | 0.00704 | 0.00708 | 0.00712 | 0.00713 | 0.00709 | 0.00705 | 0.00704 | 0.00708 | 0.00713 | 0.00718 | 0.00724 | 0.00731 | 0.00739 | 0.00744 | 0.00743 | 0.00736 | 0.00724 | 0.00711 | 0.00703 | 0.00703 | 0.00712 | 0.00726 | 0.00744 | 0.00764 | 0.0078 | 0.0079 | 0.00794 | 0.00795 | 0.00793 | 0.00788 | 0.00784 | 0.00784 | 0.00788 | 0.00794 | 0.00799 | 0.00806 | 0.00813 | 0.00816 | 0.00816 | 0.00812 | 0.00805 | 0.00793 | 0.00781 | 0.0077 | 0.00761 | 0.00753 | 0.00749 | 0.00751 | 0.00759 | 0.00771 | 0.00783 | 0.00793 | 0.008 | 0.00804 | 0.00804 | 0.00802 | 0.00798 | 0.00792 | 0.00785 | 0.00778 | 0.00775 | 0.00774 | 0.00774 | 0.00772 | 0.0077 | 0.00768 | 0.00767 | 0.00766 | 0.00766 | 0.00767 | 0.0077 | 0.00773 | 0.00774 | 0.0077 | 0.00758 | 0.00743 | 0.00729 | 0.00719 | 0.00716 | 0.00719 | 0.00729 | 0.00744 | 0.00761 | 0.00772 | 0.00771 | 0.00756 | 0.0073 | 0.00701 | 0.00675 | 0.00658 | 0.00652 | 0.00658 | 0.00676 | 0.00699 | 0.00722 | 0.00739 | 0.00748 | 0.00749 | 0.00745 | 0.0074 | 0.00737 | 0.00736 | 0.00739 | 0.00746 | 0.00755 | 0.00759 | 0.00755 | 0.00739 | 0.00716 | 0.00693 | 0.00677 | 0.00671 | 0.00675 | 0.00687 | 0.00704 | 0.00723 | 0.00742 | 0.00755 | 0.00759 | 0.00754 | 0.00742 | 0.00725 | 0.00708 | 0.00692 | 0.00681 | 0.00677 | 0.00681 | 0.0069 | 0.00702 | 0.00714 | 0.00725 | 0.00735 | 0.00741 | 0.00743 | 0.0074 | 0.00735 | 0.00731 | 0.0073 | 0.00732 | 0.00737 | 0.00741 | 0.00743 | 0.00742 | 0.0074 | 0.00736 | 0.00732 | 0.00728 | 0.00722 | 0.00713 | 0.00701 | 0.0069 | 0.00683 | 0.00679 | 0.00673 | 0.0066 | 0.00638 | 0.00613 | 0.00591 | 0.00578 | 0.00575 | 0.00583 | 0.00602 | 0.00632 | 0.00669 | 0.00706 | 0.00735 | 0.00753 | 0.00759 | 0.00748 | 0.00722 | 0.00683 | 0.00642 | 0.00611 | 0.00596 | 0.00596 | 0.00605 | 0.00619 | 0.00637 | 0.00657 | 0.00676 | 0.00687 | 0.00687 | 0.00675 | 0.00658 | 0.00638 | 0.00617 | 0.00597 | 0.00579 | 0.00562 | 0.00553 | 0.00555 | 0.00573 | 0.00606 | 0.00648 | 0.00691 | 0.00727 | 0.00756 | 0.00775 | 0.00786 | 0.00787 | 0.00775 | 0.00756 | 0.00736 | 0.00723 | 0.00717 | 0.00719 | 0.00725 | 0.00734 | 0.00744 | 0.00752 | 0.00757 | 0.00756 | 0.00748 | 0.00734 | 0.00715 | 0.00694 | 0.00671 | 0.00647 | 0.00622 | 0.00602 | 0.0059 | 0.00589 | 0.00592 | 0.00584 | 0.00552 | 0.00498 | 0.00432 | 0.0037 | 0.00324 | 0.00302 | 0.00309 | 0.00344 | 0.00405 | 0.0048 | 0.00549 | 0.00596 | 0.00616 | 0.00615 | 0.00606 | 0.00599 | 0.00598 | 0.00606 | 0.00624 | 0.00648 | 0.00674 | 0.00696 | 0.00712 | 0.00718 | 0.00708 | 0.00678 | 0.00678 | 0.00678 | 0.00678 | 0.00678 | 0.00678 | 0.00678
SS4-3 | 0.00063 | 0.00063 | 0.063% | 0.00063 | 0.00063 | 0.00063 | 0.00063 | 0.00065 | 0.00066 | 0.00065 | 0.00062 | 0.00059 | 0.00057 | 0.00056 | 0.00055 | 0.00055 | 0.00056 | 0.00058 | 0.0006 | 0.00062 | 0.00062 | 0.0006 | 0.00058 | 0.00055 | 0.00053 | 0.0005 | 0.00049 | 0.00048 | 0.00049 | 0.00051 | 0.00053 | 0.00056 | 0.00059 | 0.00061 | 0.00062 | 0.00061 | 0.00061 | 0.0006 | 0.00058 | 0.00057 | 0.00055 | 0.00054 | 0.00053 | 0.00053 | 0.00054 | 0.00055 | 0.00055 | 0.00053 | 0.00049 | 0.00045 | 0.00041 | 0.00039 | 0.00039 | 0.0004 | 0.00044 | 0.00048 | 0.00053 | 0.00058 | 0.00061 | 0.00063 | 0.00065 | 0.00068 | 0.00072 | 0.00076 | 0.0008 | 0.00081 | 0.00077 | 0.00068 | 0.00055 | 0.00041 | 0.00028 | 0.0002 | 0.00016 | 0.00017 | 0.00021 | 0.00029 | 0.00036 | 0.00042 | 0.00046 | 0.00048 | 0.00048 | 0.00048 | 0.00049 | 0.00052 | 0.00056 | 0.00059 | 0.00061 | 0.00061 | 0.00059 | 0.00055 | 0.00051 | 0.00046 | 0.00043 | 0.0004 | 0.0004 | 0.00042 | 0.00047 | 0.00053 | 0.00061 | 0.00068 | 0.00073 | 0.00075 | 0.00074 | 0.00072 | 0.00069 | 0.00066 | 0.00063 | 0.0006 | 0.00057 | 0.00055 | 0.00051 | 0.00047 | 0.00041 | 0.00035 | 0.00031 | 0.0003 | 0.00031 | 0.00036 | 0.00042 | 0.00049 | 0.00055 | 0.0006 | 0.00063 | 0.00066 | 0.00068 | 0.0007 | 0.00074 | 0.00078 | 0.00081 | 0.00081 | 0.00078 | 0.00071 | 0.00061 | 0.0005 | 0.00039 | 0.0003 | 0.00025 | 0.00023 | 0.00024 | 0.00028 | 0.00033 | 0.00038 | 0.00043 | 0.00047 | 0.00052 | 0.00058 | 0.00064 | 0.00069 | 0.0007 | 0.00069 | 0.00064 | 0.00056 | 0.00048 | 0.00039 | 0.00032 | 0.00027 | 0.00025 | 0.00025 | 0.00026 | 0.00029 | 0.00033 | 0.00036 | 0.00038 | 0.00039 | 0.00038 | 0.00036 | 0.00033 | 0.0003 | 0.00029 | 0.0003 | 0.00033 | 0.00037 | 0.00042 | 0.00045 | 0.00046 | 0.00045 | 0.00042 | 0.00035 | 0.00027 | 0.00018 | 0.00012 | 0.0001 | 0.00015 | 0.00025 | 0.00038 | 0.00053 | 0.00068 | 0.00078 | 0.00083 | 0.00081 | 0.00072 | 0.00061 | 0.00048 | 0.00037 | 0.00029 | 0.00023 | 0.0002 | 0.00023 | 0.00033 | 0.0005 | 0.00069 | 0.00089 | 0.00104 | 0.00114 | 0.00115 | 0.00109 | 0.00094 | 0.00075 | 0.00056 | 0.00042 | 0.00036 | 0.00038 | 0.00044 | 0.00053 | 0.00061 | 0.00068 | 0.00074 | 0.00079 | 0.00085 | 0.00091 | 0.00099 | 0.00107 | 0.00116 | 0.00123 | 0.00129 | 0.0013 | 0.00127 | 0.00121 | 0.00112 | 0.00103 | 0.00094 | 0.00086 | 0.0008 | 0.00077 | 0.00076 | 0.00079 | 0.00083 | 0.00088 | 0.00091 | 0.00093 | 0.00093 | 0.00093 | 0.00094 | 0.00098 | 0.00107 | 0.00117 | 0.00127 | 0.00134 | 0.00138 | 0.00139 | 0.00136 | 0.0013 | 0.00124 | 0.00117 | 0.00112 | 0.00109 | 0.00106 | 0.00101 | 0.00094 | 0.00084 | 0.00074 | 0.00067 | 0.00065 | 0.0007 | 0.00078 | 0.00088 | 0.00097 | 0.00103 | 0.00106 | 0.00109 | 0.00113 | 0.00121 | 0.00132 | 0.00144 | 0.00156 | 0.00165 | 0.0017 | 0.00168 | 0.0016 | 0.00146 | 0.0013 | 0.00114 | 0.00103 | 0.00096 | 0.00092 | 0.0009 | 0.00088 | 0.00087 | 0.00086 | 0.00087 | 0.00088 | 0.0009 | 0.00093 | 0.00096 | 0.001 | 0.00104 | 0.00108 | 0.0011 | 0.00111 | 0.00111 | 0.00111 | 0.00111 | 0.00113 | 0.00117 | 0.00121 | 0.00124 | 0.00126 | 0.00125 | 0.00121 | 0.00114 | 0.00106 | 0.00099 | 0.00093 | 0.00092 | 0.00096 | 0.00103 | 0.00111 | 0.00119 | 0.00123 | 0.00125 | 0.00124 | 0.0012 | 0.00115 | 0.00109 | 0.00104 | 0.00099 | 0.00097 | 0.00098 | 0.00101 | 0.00104 | 0.00109 | 0.00113 | 0.00116 | 0.00117 | 0.00116 | 0.0011 | 0.00102 | 0.0009 | 0.00079 | 0.00072 | 0.00072 | 0.00081 | 0.00097 | 0.00117 | 0.00137 | 0.00152 | 0.0016 | 0.00158 | 0.00146 | 0.00126 | 0.00102 | 0.00079 | 0.00058 | 0.00042 | 0.00032 | 0.00026 | 0.00025 | 0.00026 | 0.0003 | 0.00036 | 0.00045 | 0.00057 | 0.00071 | 0.00087 | 0.00101 | 0.00112 | 0.0012 | 0.00123 | 0.00123 | 0.00121 | 0.00117 | 0.00114 | 0.00113 | 0.00114 | 0.00119 | 0.00127 | 0.00136 | 0.00144 | 0.00151 | 0.00155 | 0.00157 | 0.00157 | 0.00155 | 0.00153 | 0.00151 | 0.0015 | 0.0015 | 0.00152 | 0.00154 | 0.00155 | 0.00153 | 0.00148 | 0.00139 | 0.00127 | 0.00113 | 0.00102 | 0.00098 | 0.00104 | 0.0012 | 0.00145 | 0.00174 | 0.00203 | 0.00228 | 0.00243 | 0.00246 | 0.00239 | 0.00224 | 0.00207 | 0.00193 | 0.00184 | 0.00181 | 0.00184 | 0.00189 | 0.00195 | 0.00199 | 0.00202 | 0.00205 | 0.00206 | 0.00208 | 0.00211 | 0.00214 | 0.00218 | 0.00222 | 0.00227 | 0.00234 | 0.00245 | 0.00261 | 0.00279 | 0.00298 | 0.00314 | 0.00325 | 0.00328 | 0.00322 | 0.0031 | 0.00291 | 0.00271 | 0.00253 | 0.00238 | 0.00229 | 0.00223 | 0.00221 | 0.00222 | 0.00223 | 0.00225 | 0.00228 | 0.00234 | 0.00245 | 0.00261 | 0.00277 | 0.00289 | 0.00294 | 0.00292 | 0.00284 | 0.00273 | 0.00263 | 0.00255 | 0.00252 | 0.00253 | 0.00258 | 0.00265 | 0.00268 | 0.00266 | 0.00257 | 0.00245 | 0.00233 | 0.00224 | 0.00221 | 0.00222 | 0.00227 | 0.00231 | 0.00234 | 0.00236 | 0.00236 | 0.00235 | 0.00235 | 0.00234 | 0.00232 | 0.00228 | 0.00223 | 0.00217 | 0.00213 | 0.00214 | 0.00221 | 0.00234 | 0.00251 | 0.00268 | 0.00281 | 0.00287 | 0.00282 | 0.00267 | 0.00245 | 0.00221 | 0.00198 | 0.00182 | 0.00173 | 0.0017 | 0.00172 | 0.00176 | 0.00181 | 0.00186 | 0.0019 | 0.00192 | 0.00194 | 0.00195 | 0.00196 | 0.00197 | 0.00197 | 0.00197 | 0.00197 | 0.00196 | 0.00197 | 0.002 | 0.00205 | 0.00212 | 0.00218 | 0.00222 | 0.00223 | 0.00222 | 0.00218 | 0.00212 | 0.00204 | 0.00196 | 0.00191 | 0.00189 | 0.00189 | 0.0019 | 0.00191 | 0.00191 | 0.00189 | 0.00187 | 0.00183 | 0.00179 | 0.00175 | 0.00172 | 0.00169 | 0.00166 | 0.00162 | 0.00156 | 0.00149 | 0.00142 | 0.00135 | 0.00129 | 0.00126 | 0.00125 | 0.00127 | 0.00131 | 0.00136 | 0.00143 | 0.00151 | 0.00159 | 0.00167 | 0.00177 | 0.00189 | 0.00201 | 0.00213 | 0.00222 | 0.00229 | 0.00231 | 0.0023 | 0.00225 | 0.00217 | 0.00209 | 0.00201 | 0.00196 | 0.00193 | 0.00193 | 0.00194 | 0.00197 | 0.00199 | 0.002 | 0.00197 | 0.00191 | 0.00181 | 0.00171 | 0.00161 | 0.00154 | 0.0015 | 0.0015 | 0.00154 | 0.0016 | 0.00166 | 0.00173 | 0.00178 | 0.00181 | 0.00182 | 0.00184 | 0.00185 | 0.00188 | 0.00192 | 0.00196 | 0.002 | 0.00202 | 0.00202 | 0.00201 | 0.00199 | 0.00197 | 0.00196 | 0.00197 | 0.00198 | 0.00199 | 0.00199 | 0.00196 | 0.00193 | 0.00189 | 0.00185 | 0.00183 | 0.00182 | 0.00183 | 0.00186 | 0.00189 | 0.00191 | 0.00191 | 0.0019 | 0.00189 | 0.00188 | 0.00188 | 0.0019 | 0.00193 | 0.00197 | 0.00201 | 0.00204 | 0.00208 | 0.0021 | 0.00213 | 0.00215 | 0.00216 | 0.00216 | 0.00212 | 0.00204 | 0.00193 | 0.00181 | 0.00171 | 0.00164 | 0.00162 | 0.00163 | 0.00168 | 0.00175 | 0.00183 | 0.00191 | 0.00198 | 0.00202 | 0.00204 | 0.00205 | 0.00204 | 0.00203 | 0.00201 | 0.002 | 0.00199 | 0.002 | 0.00202 | 0.00205 | 0.00211 | 0.00217 | 0.00224 | 0.0023 | 0.00232 | 0.00231 | 0.00225 | 0.00218 | 0.00209 | 0.002 | 0.00193 | 0.00189 | 0.00188 | 0.0019 | 0.00195 | 0.00201 | 0.00208 | 0.00213 | 0.00218 | 0.00221 | 0.00223 | 0.00225 | 0.00226 | 0.00227 | 0.00227 | 0.00227 | 0.00227 | 0.00228 | 0.00229 | 0.00229 | 0.0023 | 0.00231 | 0.00231 | 0.00232 | 0.00233 | 0.00234 | 0.00236 | 0.00238 | 0.00239 | 0.00238 | 0.00234 | 0.00227 | 0.0022 | 0.00214 | 0.00211 | 0.00211 | 0.00214 | 0.0022 | 0.00228 | 0.00235 | 0.00241 | 0.00244 | 0.00245 | 0.00244 | 0.00242 | 0.0024 | 0.00239 | 0.00239 | 0.0024 | 0.00241 | 0.00241 | 0.00241 | 0.0024 | 0.0024 | 0.0024 | 0.00241 | 0.00243 | 0.00245 | 0.00249 | 0.00252 | 0.00255 | 0.00256 | 0.00256 | 0.00255 | 0.00254 | 0.00253 | 0.00253 | 0.00254 | 0.00256 | 0.00259 | 0.00261 | 0.00263 | 0.00263 | 0.00263 | 0.00262 | 0.00261 | 0.0026 | 0.00259 | 0.00257 | 0.00255 | 0.00253 | 0.00251 | 0.00251 | 0.00252 | 0.00256 | 0.00262 | 0.00267 | 0.00272 | 0.00274 | 0.00274 | 0.00272 | 0.00268 | 0.00264 | 0.0026 | 0.00257 | 0.00256 | 0.00258 | 0.00261 | 0.00264 | 0.00266 | 0.00266 | 0.00267 | 0.00268 | 0.0027 | 0.00274 | 0.00278 | 0.00282 | 0.00286 | 0.00288 | 0.00288 | 0.00286 | 0.00282 | 0.00278 | 0.00274 | 0.00271 | 0.0027 | 0.00271 | 0.00273 | 0.00275 | 0.00277 | 0.00279 | 0.0028 | 0.00282 | 0.00282 | 0.00283 | 0.00282 | 0.00282 | 0.00281 | 0.00281 | 0.0028 | 0.0028 | 0.00281 | 0.00282 | 0.00283 | 0.00284 | 0.00285 | 0.00285 | 0.00285 | 0.00285 | 0.00285 | 0.00285 | 0.00285 | 0.00286 | 0.00287 | 0.00289 | 0.00289 | 0.00289 | 0.00289 | 0.0029 | 0.00291 | 0.00292 | 0.00293 | 0.00293 | 0.00293 | 0.00292 | 0.00291 | 0.0029 | 0.00288 | 0.00286 | 0.00285 | 0.00286 | 0.00288 | 0.00292 | 0.00294 | 0.00297 | 0.003 | 0.00302 | 0.00305 | 0.00306 | 0.00306 | 0.00305 | 0.00304 | 0.00303 | 0.00302 | 0.00301 | 0.003 | 0.003 | 0.00299 | 0.00299 | 0.003 | 0.00301 | 0.003 | 0.00299 | 0.00297 | 0.00294 | 0.00292 | 0.00291 | 0.00291 | 0.00293 | 0.00297 | 0.00302 | 0.00308 | 0.00313 | 0.00317 | 0.0032 | 0.0032 | 0.0032 | 0.0032 | 0.0032 | 0.0032 | 0.0032 | 0.00321 | 0.00322 | 0.00322 | 0.00322 | 0.00321 | 0.0032 | 0.00318 | 0.00317 | 0.00316 | 0.00317 | 0.00319 | 0.00321 | 0.00323 | 0.00325 | 0.00325 | 0.00326 | 0.00325 | 0.00325 | 0.00324 | 0.00323 | 0.00323 | 0.00323 | 0.00324 | 0.00325 | 0.00326 | 0.00327 | 0.00328 | 0.00329 | 0.0033 | 0.00331 | 0.00333 | 0.00335 | 0.00336 | 0.00338 | 0.0034 | 0.00342 | 0.00344 | 0.00346 | 0.00347 | 0.00347 | 0.00346 | 0.00345 | 0.00344 | 0.00343 | 0.00343 | 0.00343 | 0.00344 | 0.00345 | 0.00346 | 0.00345 | 0.00344 | 0.00342 | 0.0034 | 0.00338 | 0.00336 | 0.00336 | 0.00336 | 0.00336 | 0.00335 | 0.00334 | 0.00332 | 0.00329 | 0.00326 | 0.00324 | 0.00324 | 0.00324 | 0.00325 | 0.00328 | 0.00331 | 0.00334 | 0.00337 | 0.00339 | 0.0034 | 0.0034 | 0.0034 | 0.00339 | 0.00337 | 0.00335 | 0.00332 | 0.00331 | 0.0033 | 0.0033 | 0.00332 | 0.00335 | 0.00339 | 0.00343 | 0.00346 | 0.00349 | 0.00351 | 0.00352 | 0.00351 | 0.0035 | 0.00348 | 0.00347 | 0.00345 | 0.00344 | 0.00342 | 0.0034 | 0.00337 | 0.00334 | 0.00332 | 0.0033 | 0.00329 | 0.00329 | 0.00329 | 0.00331 | 0.00333 | 0.00336 | 0.00338 | 0.0034 | 0.00341 | 0.00342 | 0.00343 | 0.00343 | 0.00343 | 0.00343 | 0.00343 | 0.00343 | 0.00343 | 0.00344 | 0.00343 | 0.00343 | 0.00342 | 0.00341 | 0.0034 | 0.0034 | 0.00341 | 0.00341 | 0.00342 | 0.00343 | 0.00345 | 0.00347 | 0.00348 | 0.00348 | 0.00346 | 0.00343 | 0.00342 | 0.00341 | 0.00341 | 0.00341 | 0.00343 | 0.00345 | 0.00347 | 0.00349 | 0.0035 | 0.0035 | 0.00348 | 0.00344 | 0.00341 | 0.00338 | 0.00336 | 0.00335 | 0.00336 | 0.00337 | 0.0034 | 0.00344 | 0.00348 | 0.00353 | 0.00356 | 0.00357 | 0.00357 | 0.00356 | 0.00355 | 0.00354 | 0.00354 | 0.00354 | 0.00354 | 0.00355 | 0.00356 | 0.00356 | 0.00356 | 0.00356 | 0.00355 | 0.00355 | 0.00354 | 0.00354 | 0.00355 | 0.00357 | 0.00358 | 0.00359 | 0.0036 | 0.00362 | 0.00364 | 0.00366 | 0.00367 | 0.00369 | 0.00369 | 0.00369 | 0.00367 | 0.00364 | 0.00361 | 0.00358 | 0.00356 | 0.00355 | 0.00355 | 0.00356 | 0.00358 | 0.0036 | 0.00361 | 0.00362 | 0.00362 | 0.00362 | 0.00362 | 0.00362 | 0.00363 | 0.00364 | 0.00365 | 0.00366 | 0.00366 | 0.00366 | 0.00365 | 0.00365 | 0.00364 | 0.00364 | 0.00364 | 0.00364 | 0.00364 | 0.00364 | 0.00364 | 0.00364 | 0.00365 | 0.00365 | 0.00365 | 0.00365 | 0.00365 | 0.00365 | 0.00365 | 0.00365 | 0.00366 | 0.00367 | 0.00368 | 0.00368 | 0.00369 | 0.0037 | 0.00371 | 0.00371 | 0.00372 | 0.00373 | 0.00374 | 0.00376 | 0.00377 | 0.00378 | 0.00379 | 0.00379 | 0.00379 | 0.0038 | 0.00382 | 0.00383 | 0.00385 | 0.00387 | 0.00388 | 0.00389 | 0.0039 | 0.0039 | 0.00389 | 0.00387 | 0.00385 | 0.00384 | 0.00382 | 0.00382 | 0.00381 | 0.00381 | 0.00382 | 0.00383 | 0.00383 | 0.00384 | 0.00385 | 0.00386 | 0.00386 | 0.00387 | 0.00387 | 0.00386 | 0.00386 | 0.00385 | 0.00384 | 0.00384 | 0.00384 | 0.00385 | 0.00387 | 0.00389 | 0.00391 | 0.00392 | 0.00393 | 0.00392 | 0.00392 | 0.0039 | 0.00389 | 0.00389 | 0.00388 | 0.00388 | 0.00388 | 0.00389 | 0.0039 | 0.0039 | 0.0039 | 0.0039 | 0.00389 | 0.00389 | 0.00389 | 0.00389 | 0.00389 | 0.0039 | 0.0039 | 0.0039 | 0.00389 | 0.00388 | 0.00386 | 0.00384 | 0.00383 | 0.00383 | 0.00385 | 0.00388 | 0.00391 | 0.00394 | 0.00396 | 0.00397 | 0.00397 | 0.00395 | 0.00391 | 0.00387 | 0.00385 | 0.00383 | 0.00383 | 0.00384 | 0.00386 | 0.00389 | 0.00391 | 0.00393 | 0.00393 | 0.00392 | 0.0039 | 0.00389 | 0.00388 | 0.00388 | 0.00388 | 0.0039 | 0.00392 | 0.00394 | 0.00395 | 0.00394 | 0.00393 | 0.00392 | 0.0039 | 0.00389 | 0.00388 | 0.00387 | 0.00386 | 0.00385 | 0.00385 | 0.00385 | 0.00385 | 0.00386 | 0.00388 | 0.00389 | 0.00391 | 0.00394 | 0.00395 | 0.00396 | 0.00396 | 0.00394 | 0.00391 | 0.00389 | 0.00387 | 0.00387 | 0.00386 | 0.00386 | 0.00386 | 0.00386 | 0.00385 | 0.00385 | 0.00384 | 0.00383 | 0.00382 | 0.00383 | 0.00384 | 0.00384 | 0.00385 | 0.00385 | 0.00386 | 0.00385 | 0.00384 | 0.00383 | 0.00382 | 0.00383 | 0.00385 | 0.00387 | 0.0039 | 0.00393 | 0.00395 | 0.00397 | 0.00398 | 0.00398 | 0.00396 | 0.00393 | 0.00391 | 0.00389 | 0.00388 | 0.00388 | 0.00389 | 0.00392 | 0.00395 | 0.00397 | 0.00399 | 0.004 | 0.004 | 0.00399 | 0.00399 | 0.00398 | 0.00397 | 0.00397 | 0.00398 | 0.004 | 0.00402 | 0.00403 | 0.00404 | 0.00403 | 0.00402 | 0.00401 | 0.004 | 0.00399 | 0.00398 | 0.00398 | 0.00398 | 0.00397 | 0.00397 | 0.00396 | 0.00396 | 0.00396 | 0.00396 | 0.00397 | 0.00398 | 0.004 | 0.00402 | 0.00404 | 0.00405 | 0.00405 | 0.00405 | 0.00405 | 0.00406 | 0.00406 | 0.00406 | 0.00405 | 0.00404 | 0.00404 | 0.00405 | 0.00406 | 0.00407 | 0.00408 | 0.00409 | 0.00409 | 0.0041 | 0.00411 | 0.00411 | 0.00411 | 0.00411 | 0.00412 | 0.00414 | 0.00415 | 0.00416 | 0.00418 | 0.00419 | 0.00419 | 0.00419 | 0.00419 | 0.00419 | 0.00419 | 0.00419 | 0.00419 | 0.0042 | 0.00421 | 0.00421 | 0.00423 | 0.00424 | 0.00425 | 0.00427 | 0.00428 | 0.0043 | 0.00433 | 0.00436 | 0.00438 | 0.0044 | 0.00442 | 0.00444 | 0.00446 | 0.00449 | 0.00451 | 0.00452 | 0.00452 | 0.00452 | 0.00453 | 0.00455 | 0.00458 | 0.00462 | 0.00467 | 0.00472 | 0.00479 | 0.00485 | 0.00489 | 0.00494 | 0.00497 | 0.00502 | 0.00507 | 0.00512 | 0.00519 | 0.00526 | 0.00534 | 0.00543 | 0.0055 | 0.00557 | 0.00563 | 0.00569 | 0.00573 | 0.00577 | 0.00579 | 0.00582 | 0.00585 | 0.0059 | 0.00595 | 0.00603 | 0.00611 | 0.0062 | 0.0063 | 0.0064 | 0.00649 | 0.00656 | 0.00663 | 0.00669 | 0.00674 | 0.00678 | 0.00681 | 0.00686 | 0.00693 | 0.00702 | 0.00712 | 0.00723 | 0.00735 | 0.00747 | 0.00757 | 0.00765 | 0.00769 | 0.00771 | 0.0077 | 0.0077 | 0.00771 | 0.00777 | 0.00788 | 0.00803 | 0.00821 | 0.00837 | 0.00852 | 0.00863 | 0.00871 | 0.00873 | 0.0087 | 0.00864 | 0.00856 | 0.00851 | 0.00847 | 0.00845 | 0.00843 | 0.00842 | 0.00842 | 0.00843 | 0.00844 | 0.00845 | 0.00846 | 0.00847 | 0.00847 | 0.00848 | 0.0085 | 0.00853 | 0.00856 | 0.0086 | 0.00864 | 0.00868 | 0.00871 | 0.00874 | 0.00874 | 0.00871 | 0.00867 | 0.00862 | 0.00856 | 0.00849 | 0.00842 | 0.00836 | 0.00831 | 0.00828 | 0.00827 | 0.00826 | 0.00824 | 0.00823 | 0.00821 | 0.00818 | 0.00814 | 0.0081 | 0.00804 | 0.00799 | 0.00795 | 0.00792 | 0.00789 | 0.00787 | 0.00785 | 0.00783 | 0.0078 | 0.00777 | 0.00774 | 0.00771 | 0.00768 | 0.00767 | 0.00767 | 0.00767 | 0.00769 | 0.00771 | 0.00773 | 0.00775 | 0.00777 | 0.00777 | 0.00778 | 0.00779 | 0.0078 | 0.0078 | 0.00779 | 0.00779 | 0.0078 | 0.00781 | 0.00783 | 0.00785 | 0.00787 | 0.00791 | 0.00795 | 0.008 | 0.00806 | 0.00811 | 0.00817 | 0.00823 | 0.0083 | 0.00838 | 0.00845 | 0.00852 | 0.00859 | 0.00867 | 0.00874 | 0.00881 | 0.00887 | 0.00892 | 0.00895 | 0.00896 | 0.00896 | 0.00894 | 0.0089 | 0.00885 | 0.00881 | 0.00876 | 0.00873 | 0.0087 | 0.00868 | 0.00866 | 0.00864 | 0.00862 | 0.00859 | 0.00856 | 0.00852 | 0.00849 | 0.00845 | 0.00843 | 0.00841 | 0.0084 | 0.00842 | 0.00847 | 0.00856 | 0.00866 | 0.00874 | 0.00879 | 0.0088 | 0.00876 | 0.00869 | 0.00858 | 0.00846 | 0.00833 | 0.00823 | 0.00816 | 0.00814 | 0.00814 | 0.00814 | 0.00813 | 0.00811 | 0.00809 | 0.00806 | 0.00803 | 0.008 | 0.00797 | 0.00795 | 0.00794 | 0.00793 | 0.00794 | 0.00794 | 0.00793 | 0.00792 | 0.00788 | 0.00783 | 0.00777 | 0.0077 | 0.00763 | 0.00757 | 0.00751 | 0.00746 | 0.00741 | 0.00737 | 0.00734 | 0.00731 | 0.00729 | 0.00728 | 0.00727 | 0.00727 | 0.00727 | 0.00726 | 0.00724 | 0.00722 | 0.0072 | 0.00716 | 0.00713 | 0.00709 | 0.00706 | 0.00703 | 0.00701 | 0.00698 | 0.00695 | 0.00692 | 0.00689 | 0.00686 | 0.00683 | 0.0068 | 0.00677 | 0.00675 | 0.00674 | 0.00673 | 0.00674 | 0.00675 | 0.00676 | 0.00677 | 0.00678 | 0.00678 | 0.00678 | 0.00678 | 0.00676 | 0.00675 | 0.00672 | 0.00667 | 0.00661 | 0.00653 | 0.00644 | 0.00634 | 0.00624 | 0.00615 | 0.00606 | 0.00599 | 0.00594 | 0.0059 | 0.00587 | 0.00585 | 0.00583 | 0.00581 | 0.00579 | 0.00576 | 0.00573 | 0.00569 | 0.00566 | 0.00563 | 0.00561 | 0.00559 | 0.00556 | 0.00554 | 0.00552 | 0.00551 | 0.00549 | 0.00547 | 0.00546 | 0.00545 | 0.00545 | 0.00545 | 0.00545 | 0.00545 | 0.00546 | 0.00546 | 0.00546 | 0.00545 | 0.00544 | 0.00543 | 0.00542 | 0.0054 | 0.00538 | 0.00536 | 0.00535 | 0.00534 | 0.00534 | 0.00534 | 0.00535 | 0.00535 | 0.00537 | 0.00538 | 0.0054 | 0.00541 | 0.00541 | 0.0054 | 0.0054 | 0.00539 | 0.00537 | 0.00536 | 0.00534 | 0.00533 | 0.00533 | 0.00534 | 0.00535 | 0.00535 | 0.00536 | 0.00536 | 0.00537 | 0.00537 | 0.00537 | 0.00537 | 0.00537 | 0.00536 | 0.00536 | 0.00536 | 0.00536 | 0.00535 | 0.00534 | 0.00533 | 0.00532 | 0.00531 | 0.0053 | 0.00529 | 0.00529 | 0.0053 | 0.00532 | 0.00533 | 0.00535 | 0.00536 | 0.00537 | 0.00537 | 0.00536 | 0.00535 | 0.00534 | 0.00532 | 0.00532 | 0.00531 | 0.00531 | 0.00532 | 0.00533 | 0.00534 | 0.00535 | 0.00535 | 0.00535 | 0.00534 | 0.00533 | 0.00532 | 0.00531 | 0.0053 | 0.0053 | 0.0053 | 0.0053 | 0.00531 | 0.00532 | 0.00532 | 0.00533 | 0.00533 | 0.00534 | 0.00534 | 0.00535 | 0.00536 | 0.00536 | 0.00535 | 0.00535 | 0.00534 | 0.00534 | 0.00535 | 0.00535 | 0.00536 | 0.00537 | 0.00537 | 0.00537 | 0.00537 | 0.00536 | 0.00535 | 0.00533 | 0.00532 | 0.00532 | 0.00533 | 0.00535 | 0.00536 | 0.00537 | 0.00538 | 0.00538 | 0.00538 | 0.00538 | 0.00536 | 0.00536 | 0.00536 | 0.00537 | 0.00538 | 0.0054 | 0.00541 | 0.00542 | 0.00542 | 0.00542 | 0.0054 | 0.00539 | 0.00537 | 0.00536 | 0.00536 | 0.00538 | 0.00539 | 0.00541 | 0.00541 | 0.00541 | 0.00541 | 0.0054 | 0.00539 | 0.00538 | 0.00536 | 0.00536 | 0.00537 | 0.00538 | 0.00539 | 0.0054 | 0.00541 | 0.00541 | 0.00541 | 0.00541 | 0.0054 | 0.0054 | 0.00539 | 0.00539 | 0.0054 | 0.00541 | 0.00543 | 0.00544 | 0.00545 | 0.00544 | 0.00544 | 0.00542 | 0.00541 | 0.0054 | 0.0054 | 0.0054 | 0.0054 | 0.00541 | 0.00542 | 0.00543 | 0.00543 | 0.00542 | 0.00541 | 0.00541 | 0.00541 | 0.00541 | 0.00542 | 0.00542 | 0.00542 | 0.00542 | 0.00542 | 0.00542 | 0.00542 | 0.00542 | 0.00541 | 0.00542 | 0.00542 | 0.00542 | 0.00542 | 0.00542 | 0.00543 | 0.00544 | 0.00545 | 0.00546 | 0.00546 | 0.00546 | 0.00546 | 0.00546 | 0.00545 | 0.00545 | 0.00546 | 0.00547 | 0.00547 | 0.00548 | 0.00548 | 0.00547 | 0.00546 | 0.00546 | 0.00545 | 0.00545 | 0.00546 | 0.00547 | 0.00548 | 0.00549 | 0.0055 | 0.00551 | 0.00551 | 0.00552 | 0.00553 | 0.00554 | 0.00555 | 0.00556 | 0.00556 | 0.00556 | 0.00555 | 0.00555 | 0.00555 | 0.00556 | 0.00557 | 0.00558 | 0.0056 | 0.00561 | 0.00563 | 0.00563 | 0.00563 | 0.00563 | 0.00562 | 0.00561 | 0.0056 | 0.00559 | 0.00558 | 0.00558 | 0.00558 | 0.00558 | 0.00559 | 0.00559 | 0.0056 | 0.00561 | 0.00562 | 0.00562 | 0.00563 | 0.00564 | 0.00565 | 0.00566 | 0.00566 | 0.00566 | 0.00566 | 0.00566 | 0.00566 | 0.00565 | 0.00564 | 0.00564 | 0.00564 | 0.00564 | 0.00565 | 0.00566 | 0.00567 | 0.00567 | 0.00567 | 0.00567 | 0.00567 | 0.00568 | 0.00568 | 0.00568 | 0.00568 | 0.00567 | 0.00566 | 0.00564 | 0.00563 | 0.00562 | 0.00562 | 0.00563 | 0.00565 | 0.00567 | 0.0057 | 0.00572 | 0.00574 | 0.00576 | 0.00577 | 0.00577 | 0.00576 | 0.00575 | 0.00574 | 0.00574 | 0.00574 | 0.00575 | 0.00575 | 0.00576 | 0.00577 | 0.00576 | 0.00576 | 0.00575 | 0.00574 | 0.00573 | 0.00571 | 0.00569 | 0.00567 | 0.00566 | 0.00565 | 0.00565 | 0.00565 | 0.00566 | 0.00568 | 0.00571 | 0.00574 | 0.00577 | 0.00578 | 0.00577 | 0.00576 | 0.00575 | 0.00574 | 0.00573 | 0.00573 | 0.00573 | 0.00573 | 0.00573 | 0.00574 | 0.00576 | 0.00577 | 0.00578 | 0.00579 | 0.0058 | 0.00579 | 0.00579 | 0.00579 | 0.00579 | 0.0058 | 0.00583 | 0.00586 | 0.00589 | 0.00591 | 0.00593 | 0.00593 | 0.00592 | 0.0059 | 0.00588 | 0.00586 | 0.00585 | 0.00584 | 0.00585 | 0.00585 | 0.00586 | 0.00586 | 0.00587 | 0.00588 | 0.00588 | 0.00589 | 0.00589 | 0.00589 | 0.00589 | 0.00589 | 0.0059 | 0.00591 | 0.00591 | 0.00591 | 0.0059 | 0.0059 | 0.0059 | 0.0059 | 0.0059 | 0.00589 | 0.00588 | 0.00587 | 0.00585 | 0.00583 | 0.00581 | 0.00579 | 0.00579 | 0.0058 | 0.00581 | 0.00583 | 0.00584 | 0.00586 | 0.00588 | 0.0059 | 0.00592 | 0.00593 | 0.00594 | 0.00595 | 0.00596 | 0.00596 | 0.00595 | 0.00595 | 0.00595 | 0.00596 | 0.00598 | 0.006 | 0.00601 | 0.00601 | 0.00601 | 0.006 | 0.00599 | 0.00598 | 0.00596 | 0.00595 | 0.00594 | 0.00595 | 0.00596 | 0.00598 | 0.006 | 0.00602 | 0.00602 | 0.00603 | 0.00603 | 0.00603 | 0.00602 | 0.006 | 0.006 | 0.006 | 0.006 | 0.006 | 0.00599 | 0.00599 | 0.00598 | 0.00598 | 0.00598 | 0.00597 | 0.00597 | 0.00598 | 0.006 | 0.00601 | 0.00601 | 0.00602 | 0.00602 | 0.00603 | 0.00603 | 0.00603 | 0.00602 | 0.00602 | 0.00602 | 0.00603 | 0.00605 | 0.00607 | 0.00608 | 0.00609 | 0.00609 | 0.00608 | 0.00607 | 0.00606 | 0.00605 | 0.00606 | 0.00607 | 0.00608 | 0.00609 | 0.00609 | 0.00608 | 0.00607 | 0.00605 | 0.00603 | 0.00602 | 0.00601 | 0.00602 | 0.00606 | 0.0061 | 0.00613 | 0.00614 | 0.00614 | 0.00613 | 0.00613 | 0.00613 | 0.00611 | 0.00609 | 0.00608 | 0.00607 | 0.00609 | 0.0061 | 0.00611 | 0.00611 | 0.00611 | 0.0061 | 0.0061 | 0.00609 | 0.00609 | 0.0061 | 0.00611 | 0.00612 | 0.00614 | 0.00615 | 0.00616 | 0.00617 | 0.00617 | 0.00616 | 0.00615 | 0.00615 | 0.00615 | 0.00616 | 0.00617 | 0.00617 | 0.00618 | 0.00617 | 0.00617 | 0.00616 | 0.00617 | 0.00618 | 0.0062 | 0.00621 | 0.00621 | 0.00621 | 0.00621 | 0.00621 | 0.0062 | 0.00618 | 0.00617 | 0.00616 | 0.00616 | 0.00617 | 0.00618 | 0.0062 | 0.00621 | 0.00623 | 0.00625 | 0.00627 | 0.00628 | 0.00627 | 0.00626 | 0.00624 | 0.00623 | 0.00623 | 0.00624 | 0.00626 | 0.00627 | 0.00628 | 0.00629 | 0.00629 | 0.00629 | 0.00628 | 0.00625 | 0.00624 | 0.00622 | 0.00623 | 0.00625 | 0.00628 | 0.00632 | 0.00636 | 0.00639 | 0.00641 | 0.00643 | 0.00643 | 0.00643 | 0.00641 | 0.00638 | 0.00636 | 0.00635 | 0.00635 | 0.00636 | 0.00636 | 0.00637 | 0.00638 | 0.0064 | 0.00642 | 0.00643 | 0.00643 | 0.00642 | 0.0064 | 0.00638 | 0.00635 | 0.00632 | 0.0063 | 0.0063 | 0.0063 | 0.00632 | 0.00636 | 0.00639 | 0.00642 | 0.00644 | 0.00645 | 0.00644 | 0.00642 | 0.0064 | 0.00639 | 0.00639 | 0.00639 | 0.0064 | 0.00641 | 0.00641 | 0.00641 | 0.0064 | 0.0064 | 0.00641 | 0.00647 | 0.00653 | 0.00651 | 0.00637 | 0.00613 | 0.00583 | 0.00551 | 0.00521 | 0.00497 | 0.00484 | 0.00483 | 0.00497 | 0.00526 | 0.00561 | 0.00593 | 0.00622 | 0.0065 | 0.00678 | 0.00707 | 0.00736 | 0.00766 | 0.00795 | 0.00824 | 0.00851 | 0.00878 | 0.00903 | 0.00926 | 0.00944 | 0.00958 | 0.00967 | 0.00969 | 0.00965 | 0.00953 | 0.00934 | 0.0091 | 0.00882 | 0.00852 | 0.00824 | 0.00799 | 0.0078 | 0.0077 | 0.00767 | 0.00772 | 0.00783 | 0.00799 | 0.0082 | 0.00844 | 0.00871 | 0.00898 | 0.00924 | 0.00952 | 0.00982 | 0.01013 | 0.01045 | 0.01075 | 0.01102 | 0.01125 | 0.01144 | 0.01159 | 0.01169 | 0.01174 | 0.01176 | 0.01179 | 0.01183 | 0.01189 | 0.01194 | 0.01199 | 0.01205 | 0.01216 | 0.01237 | 0.01272 | 0.01322 | 0.01388 | 0.01468 | 0.01552 | 0.01623 | 0.01665 | 0.01667 | 0.0163 | 0.01561 | 0.0147 | 0.01376 | 0.01292 | 0.01231 | 0.01194 | 0.01182 | 0.01189 | 0.01204 | 0.01218 | 0.01224 | 0.01225 | 0.01225 | 0.01229 | 0.01239 | 0.01252 | 0.01264 | 0.01271 | 0.01274 | 0.0127 | 0.01257 | 0.01242 | 0.0123 | 0.01231 | 0.01251 | 0.01284 | 0.01324 | 0.01363 | 0.01391 | 0.01401 | 0.01382 | 0.01329 | 0.01248 | 0.01153 | 0.01056 | 0.00967 | 0.0089 | 0.00832 | 0.00798 | 0.00783 | 0.00784 | 0.00796 | 0.00806 | 0.00815 | 0.00821 | 0.00821 | 0.0082 | 0.00815 | 0.00808 | 0.00806 | 0.00809 | 0.00816 | 0.00828 | 0.00841 | 0.00852 | 0.00865 | 0.00873 | 0.00879 | 0.00887 | 0.00892 | 0.00898 | 0.00906 | 0.00912 | 0.00916 | 0.00921 | 0.00923 | 0.00923 | 0.00924 | 0.00923 | 0.00921 | 0.00921 | 0.00919 | 0.00917 | 0.00914 | 0.00909 | 0.00903 | 0.00896 | 0.00888 | 0.0088 | 0.00871 | 0.00862 | 0.00851 | 0.00839 | 0.00825 | 0.00809 | 0.00792 | 0.00774 | 0.00756 | 0.00738 | 0.0072 | 0.00704 | 0.0069 | 0.00677 | 0.00666 | 0.00657 | 0.00649 | 0.00645 | 0.00643 | 0.00644 | 0.00648 | 0.00654 | 0.00661 | 0.00668 | 0.00675 | 0.00681 | 0.00685 | 0.00689 | 0.00691 | 0.00692 | 0.00691 | 0.00691 | 0.00692 | 0.00696 | 0.00701 | 0.00707 | 0.00714 | 0.00721 | 0.0073 | 0.0074 | 0.0075 | 0.0076 | 0.00768 | 0.00773 | 0.00775 | 0.00774 | 0.00771 | 0.00767 | 0.00762 | 0.0076 | 0.00762 | 0.00773 | 0.00792 | 0.00806 | 0.00815 | 0.00818 | 0.00813 | 0.00802 | 0.00785 | 0.00764 | 0.00744 | 0.00727 | 0.00718 | 0.00719 | 0.00725 | 0.00727 | 0.0073 | 0.00735 | 0.00739 | 0.00741 | 0.00742 | 0.00742 | 0.00743 | 0.00746 | 0.00749 | 0.0075 | 0.0075 | 0.00748 | 0.00744 | 0.00738 | 0.00732 | 0.00727 | 0.00724 | 0.00723 | 0.00725 | 0.00727 | 0.00731 | 0.00733 | 0.00733 | 0.00731 | 0.00726 | 0.00721 | 0.00719 | 0.00718 | 0.0072 | 0.00722 | 0.00725 | 0.00728 | 0.0073 | 0.00732 | 0.00731 | 0.00728 | 0.00725 | 0.00723 | 0.00723 | 0.00727 | 0.00733 | 0.00738 | 0.00742 | 0.00746 | 0.00749 | 0.00751 | 0.00753 | 0.00753 | 0.00752 | 0.00752 | 0.00752 | 0.00754 | 0.00755 | 0.00754 | 0.0075 | 0.00744 | 0.00738 | 0.00733 | 0.0073 | 0.00729 | 0.00731 | 0.00734 | 0.00737 | 0.00738 | 0.00738 | 0.00736 | 0.00733 | 0.00731 | 0.00729 | 0.0073 | 0.00732 | 0.00737 | 0.00743 | 0.00749 | 0.00753 | 0.00757 | 0.00759 | 0.00763 | 0.00768 | 0.00773 | 0.00778 | 0.00781 | 0.00782 | 0.00779 | 0.00773 | 0.00767 | 0.0076 | 0.00754 | 0.0075 | 0.00747 | 0.00747 | 0.00747 | 0.00745 | 0.00741 | 0.00735 | 0.00731 | 0.00729 | 0.00732 | 0.00736 | 0.00743 | 0.00748 | 0.00753 | 0.00754 | 0.0075 | 0.00743 | 0.00736 | 0.00731 | 0.00729 | 0.0073 | 0.00732 | 0.00735 | 0.00739 | 0.00743 | 0.00747 | 0.00749 | 0.0075 | 0.00747 | 0.00742 | 0.00736 | 0.00731 | 0.00726 | 0.00722 | 0.00721 | 0.00723 | 0.00728 | 0.00735 | 0.00745 | 0.00755 | 0.00763 | 0.00768 | 0.00769 | 0.00768 | 0.00764 | 0.00759 | 0.00752 | 0.00744 | 0.00737 | 0.00734 | 0.00735 | 0.0074 | 0.00747 | 0.00754 | 0.00757 | 0.00756 | 0.0075 | 0.00741 | 0.00732 | 0.00723 | 0.00717 | 0.00713 | 0.00711 | 0.00713 | 0.00716 | 0.00719 | 0.00722 | 0.00722 | 0.0072 | 0.00718 | 0.00718 | 0.0072 | 0.00723 | 0.00727 | 0.0073 | 0.00734 | 0.00738 | 0.0074 | 0.00742 | 0.00744 | 0.00747 | 0.0075 | 0.00754 | 0.00757 | 0.00759 | 0.0076 | 0.00761 | 0.00762 | 0.00763 | 0.00764 | 0.00764 | 0.00766 | 0.00768 | 0.0077 | 0.00771 | 0.00769 | 0.00766 | 0.00763 | 0.0076 | 0.00759 | 0.00759 | 0.00761 | 0.00764 | 0.00767 | 0.0077 | 0.00774 | 0.00776 | 0.00774 | 0.0077 | 0.00767 | 0.00765 | 0.00766 | 0.00769 | 0.00775 | 0.00781 | 0.00787 | 0.00794 | 0.00799 | 0.00801 | 0.00797 | 0.0079 | 0.00784 | 0.00778 | 0.00773 | 0.00768 | 0.00762 | 0.00757 | 0.00755 | 0.00755 | 0.00758 | 0.00762 | 0.00767 | 0.00773 | 0.00781 | 0.00788 | 0.00794 | 0.00797 | 0.00799 | 0.00801 | 0.00803 | 0.00808 | 0.00813 | 0.00817 | 0.0082 | 0.00822 | 0.00822 | 0.0082 | 0.00816 | 0.00813 | 0.00809 | 0.00808 | 0.00809 | 0.00812 | 0.00818 | 0.00824 | 0.00831 | 0.00837 | 0.00842 | 0.00844 | 0.00844 | 0.00842 | 0.00838 | 0.00834 | 0.00831 | 0.00828 | 0.00824 | 0.00821 | 0.00818 | 0.00815 | 0.00811 | 0.00808 | 0.00805 | 0.00803 | 0.00802 | 0.00799 | 0.00795 | 0.00791 | 0.00789 | 0.00791 | 0.00795 | 0.00803 | 0.00815 | 0.00831 | 0.0085 | 0.00866 | 0.00877 | 0.0088 | 0.00878 | 0.00873 | 0.00867 | 0.00861 | 0.00856 | 0.00853 | 0.00852 | 0.00853 | 0.00855 | 0.00856 | 0.00858 | 0.00859 | 0.0086 | 0.00861 | 0.00863 | 0.00864 | 0.00865 | 0.00862 | 0.00856 | 0.00849 | 0.00842 | 0.00837 | 0.00835 | 0.00835 | 0.00837 | 0.00839 | 0.00841 | 0.00842 | 0.00839 | 0.00832 | 0.00823 | 0.00815 | 0.0081 | 0.00809 | 0.00811 | 0.00814 | 0.00819 | 0.00826 | 0.00832 | 0.00838 | 0.0084 | 0.0084 | 0.00837 | 0.00834 | 0.0083 | 0.00828 | 0.00829 | 0.00832 | 0.00837 | 0.00844 | 0.00852 | 0.00858 | 0.00864 | 0.00868 | 0.00871 | 0.00871 | 0.00869 | 0.00865 | 0.00859 | 0.00853 | 0.00846 | 0.00839 | 0.00833 | 0.00828 | 0.00824 | 0.00822 | 0.00819 | 0.00817 | 0.00814 | 0.00812 | 0.00812 | 0.00813 | 0.00813 | 0.00811 | 0.00809 | 0.00806 | 0.00802 | 0.00799 | 0.00794 | 0.00791 | 0.0079 | 0.00792 | 0.00796 | 0.00798 | 0.00799 | 0.00798 | 0.00797 | 0.00798 | 0.00801 | 0.00809 | 0.0082 | 0.00837 | 0.00861 | 0.00888 | 0.00916 | 0.00942 | 0.00964 | 0.00978 | 0.00983 | 0.0098 | 0.00969 | 0.00954 | 0.00937 | 0.00921 | 0.00906 | 0.00892 | 0.00882 | 0.00874 | 0.00871 | 0.00871 | 0.00873 | 0.00875 | 0.00876 | 0.00876 | 0.00875 | 0.00875 | 0.00875 | 0.00875 | 0.00876 | 0.00877 | 0.00876 | 0.00874 | 0.0087 | 0.00864 | 0.00857 | 0.00849 | 0.00843 | 0.00839 | 0.00837 | 0.00837 | 0.00838 | 0.00836 | 0.00833 | 0.00829 | 0.00826 | 0.00825 | 0.00827 | 0.00832 | 0.00839 | 0.00847 | 0.00855 | 0.00864 | 0.0087 | 0.00871 | 0.00867 | 0.00859 | 0.00851 | 0.00845 | 0.00843 | 0.00843 | 0.00846 | 0.00852 | 0.00859 | 0.00866 | 0.00872 | 0.00875 | 0.00874 | 0.0087 | 0.00866 | 0.00861 | 0.00857 | 0.00855 | 0.00853 | 0.00853 | 0.00853 | 0.00853 | 0.00853 | 0.00855 | 0.00857 | 0.00858 | 0.00857 | 0.00854 | 0.0085 | 0.00846 | 0.00843 | 0.00844 | 0.00846 | 0.00851 | 0.00856 | 0.00861 | 0.00865 | 0.00866 | 0.00863 | 0.00857 | 0.0085 | 0.00845 | 0.00843 | 0.00846 | 0.0085 | 0.00856 | 0.0086 | 0.00863 | 0.00863 | 0.00862 | 0.00859 | 0.00857 | 0.00856 | 0.00855 | 0.00855 | 0.00855 | 0.00855 | 0.00854 | 0.00854 | 0.00853 | 0.00852 | 0.00852 | 0.00852 | 0.00854 | 0.00856 | 0.00859 | 0.00861 | 0.00861 | 0.00861 | 0.00859 | 0.00858 | 0.00858 | 0.00859 | 0.00861 | 0.00863 | 0.00866 | 0.00868 | 0.00869 | 0.00869 | 0.00867 | 0.00865 | 0.00863 | 0.00862 | 0.00862 | 0.00863 | 0.00865 | 0.00866 | 0.00866 | 0.00864 | 0.00861 | 0.00857 | 0.00853 | 0.0085 | 0.00848 | 0.00847 | 0.00847 | 0.00847 | 0.00847 | 0.00849 | 0.00853 | 0.00859 | 0.00867 | 0.00875 | 0.00881 | 0.00887 | 0.00889 | 0.00889 | 0.00885 | 0.00878 | 0.00871 | 0.00864 | 0.00859 | 0.00857 | 0.00856 | 0.00856 | 0.00856 | 0.00856 | 0.00855 | 0.00854 | 0.00854 | 0.00855 | 0.00856 | 0.00858 | 0.00859 | 0.00859 | 0.00858 | 0.00856 | 0.00854 | 0.00853 | 0.00851 | 0.00849 | 0.00847 | 0.00845 | 0.00844 | 0.00844 | 0.00847 | 0.00851 | 0.00854 | 0.00856 | 0.00856 | 0.00856 | 0.00854 | 0.0085 | 0.00846 | 0.00842 | 0.00841 | 0.00842 | 0.00845 | 0.00848 | 0.00847 | 0.00844 | 0.0084 | 0.00835 | 0.00834 | 0.00836 | 0.00844 | 0.00855 | 0.00867 | 0.00878 | 0.00886 | 0.00891 | 0.00893 | 0.00891 | 0.00888 | 0.00883 | 0.0088 | 0.00878 | 0.00879 | 0.0088 | 0.00881 | 0.00882 | 0.00881 | 0.00879 | 0.00876 | 0.00872 | 0.00866 | 0.00861 | 0.00855 | 0.00851 | 0.00848 | 0.00848 | 0.00851 | 0.00855 | 0.0086 | 0.00863 | 0.00865 | 0.00864 | 0.00862 | 0.00859 | 0.00855 | 0.00852 | 0.00849 | 0.00847 | 0.00845 | 0.00842 | 0.00838 | 0.00835 | 0.00832 | 0.00832 | 0.00835 | 0.00839 | 0.00844 | 0.0085 | 0.00853 | 0.00855 | 0.00855 | 0.00856 | 0.00858 | 0.00864 | 0.00871 | 0.00878 | 0.00882 | 0.00883 | 0.00881 | 0.00874 | 0.00865 | 0.00854 | 0.00845 | 0.00837 | 0.00832 | 0.00829 | 0.00828 | 0.00828 | 0.00831 | 0.00836 | 0.00844 | 0.00851 | 0.00858 | 0.00863 | 0.00865 | 0.00864 | 0.0086 | 0.00854 | 0.00852 | 0.00855 | 0.00866 | 0.00883 | 0.00902 | 0.00919 | 0.0093 | 0.00933 | 0.00928 | 0.00914 | 0.00894 | 0.00872 | 0.00851 | 0.00836 | 0.00829 | 0.00829 | 0.00834 | 0.00842 | 0.0085 | 0.00857 | 0.00861 | 0.00862 | 0.00861 | 0.00858 | 0.00855 | 0.00853 | 0.00851 | 0.00851 | 0.00852 | 0.00853 | 0.00854 | 0.00853 | 0.0085 | 0.00847 | 0.00845 | 0.00846 | 0.0085 | 0.00858 | 0.00868 | 0.00878 | 0.00888 | 0.00894 | 0.00897 | 0.00897 | 0.00893 | 0.00887 | 0.00882 | 0.00882 | 0.00886 | 0.00893 | 0.009 | 0.00904 | 0.00905 | 0.00901 | 0.00897 | 0.00895 | 0.00895 | 0.00897 | 0.009 | 0.00902 | 0.00903 | 0.00901 | 0.00893 | 0.00881 | 0.00867 | 0.00853 | 0.00843 | 0.00839 | 0.0084 | 0.00843 | 0.00846 | 0.00848 | 0.00849 | 0.00849 | 0.00846 | 0.00843 | 0.00841 | 0.00843 | 0.0085 | 0.00862 | 0.00878 | 0.00894 | 0.00907 | 0.00916 | 0.00918 | 0.00913 | 0.009 | 0.00883 | 0.00866 | 0.00851 | 0.00841 | 0.00835 | 0.00833 | 0.00835 | 0.00843 | 0.00854 | 0.00869 | 0.00882 | 0.00891 | 0.00893 | 0.00887 | 0.00876 | 0.00866 | 0.00862 | 0.00865 | 0.00874 | 0.00885 | 0.00897 | 0.00908 | 0.00917 | 0.00919 | 0.00912 | 0.00897 | 0.00878 | 0.00861 | 0.00848 | 0.00839 | 0.00833 | 0.00827 | 0.00824 | 0.00823 | 0.00825 | 0.00829 | 0.00835 | 0.00846 | 0.00863 | 0.00885 | 0.00907 | 0.00926 | 0.00939 | 0.00941 | 0.00934 | 0.00916 | 0.00892 | 0.00866 | 0.00844 | 0.00832 | 0.00831 | 0.0084 | 0.00853 | 0.00866 | 0.00878 | 0.00886 | 0.00894 | 0.00901 | 0.00912 | 0.00924 | 0.00938 | 0.00952 | 0.00962 | 0.00967 | 0.00965 | 0.00955 | 0.0094 | 0.00925 | 0.00915 | 0.00912 | 0.00917 | 0.00926 | 0.00936 | 0.00943 | 0.00944 | 0.00938 | 0.00926 | 0.0091 | 0.00892 | 0.00878 | 0.00872 | 0.00878 | 0.00897 | 0.00924 | 0.00955 | 0.0098 | 0.00996 | 0.01002 | 0.00997 | 0.00987 | 0.00976 | 0.0097 | 0.00972 | 0.00983 | 0.00998 | 0.01012 | 0.01017 | 0.01011 | 0.00994 | 0.0097 | 0.00944 | 0.00922 | 0.00908 | 0.00903 | 0.00909 | 0.00924 | 0.00946 | 0.00974 | 0.01003 | 0.01026 | 0.0104 | 0.01042 | 0.01033 | 0.01015 | 0.00991 | 0.00966 | 0.00946 | 0.00935 | 0.00934 | 0.0094 | 0.00948 | 0.00955 | 0.00961 | 0.00966 | 0.00973 | 0.00978 | 0.00982 | 0.00982 | 0.00979 | 0.00973 | 0.00964 | 0.00956 | 0.00953 | 0.00958 | 0.00971 | 0.00989 | 0.01006 | 0.01017 | 0.01019 | 0.01011 | 0.00995 | 0.00974 | 0.00953 | 0.00938 | 0.00932 | 0.00935 | 0.00944 | 0.00954 | 0.00963 | 0.00969 | 0.00973 | 0.00974 | 0.00974 | 0.00973 | 0.00971 | 0.0097 | 0.00969 | 0.00969 | 0.00968 | 0.00967 | 0.00966 | 0.00966 | 0.00967 | 0.00969 | 0.00972 | 0.00975 | 0.00978 | 0.00981 | 0.00982 | 0.00982 | 0.00981 | 0.00979 | 0.00976 | 0.00974 | 0.00972 | 0.00971 | 0.00969 | 0.00967 | 0.00966 | 0.00963 | 0.00961 | 0.00958 | 0.00955 | 0.00951 | 0.00947 | 0.00943 | 0.0094 | 0.00939 | 0.00944 | 0.00956 | 0.00975 | 0.00997 | 0.01017 | 0.01029 | 0.01032 | 0.01025 | 0.01009 | 0.0099 | 0.00972 | 0.0096 | 0.00957 | 0.00961 | 0.00969 | 0.00977 | 0.00981 | 0.0098 | 0.00973 | 0.00962 | 0.00948 | 0.00934 | 0.00922 | 0.00916 | 0.00919 | 0.00931 | 0.0095 | 0.00972 | 0.00992 | 0.01006 | 0.01011 | 0.01005 | 0.0099 | 0.00968 | 0.00943 | 0.0092 | 0.00905 | 0.00897 | 0.00895 | 0.00895 | 0.00894 | 0.00892 | 0.00889 | 0.00887 | 0.00887 | 0.00889 | 0.00891 | 0.00895 | 0.00902 | 0.00916 | 0.00941 | 0.00978 | 0.01022 | 0.01069 | 0.0111 | 0.01136 | 0.01143 | 0.01127 | 0.01091 | 0.01042 | 0.00991 | 0.0095 | 0.00923 | 0.00913 | 0.00915 | 0.00924 | 0.00933 | 0.00938 | 0.00938 | 0.00934 | 0.00927 | 0.00922 | 0.00922 | 0.00925 | 0.00932 | 0.00939 | 0.00948 | 0.00959 | 0.00973 | 0.00985 | 0.00995 | 0.00999 | 0.00997 | 0.00991 | 0.00982 | 0.0097 | 0.00957 | 0.00944 | 0.00934 | 0.00928 | 0.00924 | 0.0092 | 0.00915 | 0.00906 | 0.00897 | 0.00889 | 0.00884 | 0.00886 | 0.00896 | 0.00914 | 0.00939 | 0.00967 | 0.00992 | 0.01011 | 0.01018 | 0.01013 | 0.00997 | 0.00973 | 0.00948 | 0.0093 | 0.00922 | 0.00926 | 0.0094 | 0.00959 | 0.0098 | 0.00996 | 0.01007 | 0.01009 | 0.01004 | 0.00995 | 0.00986 | 0.00981 | 0.0098 | 0.00984 | 0.00991 | 0.01001 | 0.01011 | 0.01019 | 0.01022 | 0.01021 | 0.01017 | 0.01011 | 0.01006 | 0.01003 | 0.01002 | 0.01001 | 0.01002 | 0.01004 | 0.01006 | 0.01008 | 0.01009 | 0.0101 | 0.0101 | 0.0101 | 0.01012 | 0.01018 | 0.01027 | 0.0104 | 0.01054 | 0.01067 | 0.01077 | 0.01082 | 0.01083 | 0.01078 | 0.0107 | 0.0106 | 0.01053 | 0.01051 | 0.01055 | 0.01061 | 0.01068 | 0.01072 | 0.01072 | 0.01067 | 0.01059 | 0.01051 | 0.01045 | 0.01047 | 0.01057 | 0.01074 | 0.01093 | 0.01109 | 0.01118 | 0.0112 | 0.01114 | 0.01102 | 0.01086 | 0.01071 | 0.01061 | 0.01058 | 0.01063 | 0.01071 | 0.01081 | 0.0109 | 0.01096 | 0.01099 | 0.011 | 0.01099 | 0.01096 | 0.01093 | 0.01091 | 0.01089 | 0.01088 | 0.01087 | 0.01087 | 0.01087 | 0.01089 | 0.01093 | 0.01098 | 0.01102 | 0.01105 | 0.01106 | 0.01106 | 0.01105 | 0.01103 | 0.01101 | 0.01101 | 0.01104 | 0.01109 | 0.01115 | 0.0112 | 0.01124 | 0.01127 | 0.01129 | 0.0113 | 0.01132 | 0.01134 | 0.01136 | 0.01138 | 0.01139 | 0.01141 | 0.01143 | 0.01145 | 0.01144 | 0.01142 | 0.01138 | 0.01135 | 0.01133 | 0.01134 | 0.01137 | 0.01145 | 0.01157 | 0.01172 | 0.0119 | 0.01206 | 0.01219 | 0.01229 | 0.01236 | 0.01242 | 0.01246 | 0.01251 | 0.01255 | 0.01259 | 0.01261 | 0.01261 | 0.01259 | 0.01255 | 0.01251 | 0.01247 | 0.01242 | 0.01237 | 0.01229 | 0.01221 | 0.01212 | 0.01205 | 0.01203 | 0.01206 | 0.01215 | 0.01228 | 0.01243 | 0.01256 | 0.01263 | 0.01264 | 0.01257 | 0.01245 | 0.0123 | 0.01216 | 0.01205 | 0.01201 | 0.01201 | 0.01207 | 0.01214 | 0.01223 | 0.01232 | 0.0124 | 0.01246 | 0.0125 | 0.01252 | 0.0125 | 0.01245 | 0.0124 | 0.01235 | 0.01233 | 0.01232 | 0.01234 | 0.01237 | 0.01238 | 0.01238 | 0.01236 | 0.01231 | 0.01224 | 0.01215 | 0.01207 | 0.01199 | 0.01194 | 0.0119 | 0.01188 | 0.01187 | 0.01186 | 0.01185 | 0.01182 | 0.01177 | 0.01171 | 0.01164 | 0.01157 | 0.01151 | 0.01146 | 0.01144 | 0.01143 | 0.01145 | 0.01148 | 0.01151 | 0.01153 | 0.01154 | 0.01154 | 0.01153 | 0.01152 | 0.01152 | 0.01151 | 0.0115 | 0.0115 | 0.0115 | 0.01151 | 0.0115 | 0.0115 | 0.01149 | 0.01148 | 0.01146 | 0.01145 | 0.01145 | 0.01146 | 0.01147 | 0.01146 | 0.01143 | 0.01136 | 0.01129 | 0.01121 | 0.01115 | 0.01109 | 0.01107 | 0.01109 | 0.01116 | 0.01125 | 0.01134 | 0.01141 | 0.01146 | 0.01148 | 0.01149 | 0.01148 | 0.01147 | 0.01146 | 0.01145 | 0.01145 | 0.01145 | 0.01146 | 0.01147 | 0.01148 | 0.01149 | 0.01151 | 0.01152 | 0.01155 | 0.01157 | 0.01159 | 0.0116 | 0.01161 | 0.0116 | 0.01159 | 0.01157 | 0.01155 | 0.01153 | 0.01151 | 0.0115 | 0.01149 | 0.0115 | 0.01151 | 0.01152 | 0.01154 | 0.01155 | 0.01156 | 0.01158 | 0.01159 | 0.0116 | 0.01161 | 0.01161 | 0.01162 | 0.01163 | 0.01164 | 0.01165 | 0.01165 | 0.01165 | 0.01165 | 0.01165 | 0.01164 | 0.01162 | 0.0116 | 0.01158 | 0.01156 | 0.01156 | 0.01156 | 0.01157 | 0.01159 | 0.01161 | 0.01163 | 0.01165 | 0.01165 | 0.01164 | 0.01162 | 0.0116 | 0.01159 | 0.01159 | 0.01159 | 0.01161 | 0.01163 | 0.01167 | 0.0117 | 0.01173 | 0.01176 | 0.01177 | 0.01178 | 0.01179 | 0.0118 | 0.01181 | 0.01182 | 0.01184 | 0.01186 | 0.01188 | 0.0119 | 0.01192 | 0.01194 | 0.01196 | 0.01199 | 0.01202 | 0.01205 | 0.01208 | 0.01211 | 0.01215 | 0.01219 | 0.01223 | 0.01229 | 0.01234 | 0.0124 | 0.01247 | 0.01254 | 0.01261 | 0.01269 | 0.01276 | 0.01282 | 0.01286 | 0.0129 | 0.01292 | 0.01292 | 0.01293 | 0.01293 | 0.01294 | 0.01295 | 0.01295 | 0.01296 | 0.01296 | 0.01298 | 0.01299 | 0.013 | 0.013 | 0.01298 | 0.01296 | 0.01294 | 0.0129 | 0.01286 | 0.01281 | 0.01278 | 0.01278 | 0.01282 | 0.01288 | 0.01293 | 0.01295 | 0.01295 | 0.01291 | 0.01287 | 0.0128 | 0.01274 | 0.01269 | 0.01267 | 0.0127 | 0.01275 | 0.01282 | 0.01288 | 0.01293 | 0.01296 | 0.01298 | 0.01299 | 0.01298 | 0.01297 | 0.01295 | 0.01293 | 0.01291 | 0.01289 | 0.01288 | 0.01287 | 0.01286 | 0.01285 | 0.01284 | 0.01282 | 0.0128 | 0.01277 | 0.01274 | 0.01269 | 0.01264 | 0.01259 | 0.01254 | 0.0125 | 0.01246 | 0.01242 | 0.01238 | 0.01235 | 0.01231 | 0.01228 | 0.01226 | 0.01224 | 0.01223 | 0.01222 | 0.01222 | 0.01222 | 0.01222 | 0.01222 | 0.0122 | 0.01218 | 0.01216 | 0.01214 | 0.01212 | 0.01211 | 0.0121 | 0.0121 | 0.01209 | 0.01208 | 0.01208 | 0.01208 | 0.01207 | 0.01207 | 0.01206 | 0.01206 | 0.01205 | 0.01205 | 0.01205 | 0.01204 | 0.01204 | 0.01203 | 0.01202 | 0.01201 | 0.012 | 0.01199 | 0.01199 | 0.01199 | 0.01199 | 0.01199 | 0.012 | 0.01202 | 0.01204 | 0.01206 | 0.01206 | 0.01206 | 0.01205 | 0.01204 | 0.01203 | 0.01201 | 0.01198 | 0.01195 | 0.01193 | 0.01193 | 0.01194 | 0.01197 | 0.01201 | 0.01205 | 0.01209 | 0.01212 | 0.01214 | 0.01216 | 0.01216 | 0.01216 | 0.01217 | 0.01219 | 0.01222 | 0.01226 | 0.01229 | 0.01232 | 0.01235 | 0.01236 | 0.01238 | 0.01239 | 0.0124 | 0.0124 | 0.01242 | 0.01243 | 0.01243 | 0.01244 | 0.01244 | 0.01243 | 0.01242 | 0.0124 | 0.01239 | 0.01237 | 0.01237 | 0.01237 | 0.01238 | 0.01239 | 0.01241 | 0.01242 | 0.01244 | 0.01245 | 0.01246 | 0.01246 | 0.01245 | 0.01245 | 0.01244 | 0.01243 | 0.01242 | 0.01241 | 0.01241 | 0.01242 | 0.01244 | 0.01246 | 0.01248 | 0.01251 | 0.01254 | 0.01257 | 0.01259 | 0.01261 | 0.01263 | 0.01265 | 0.01267 | 0.01268 | 0.01268 | 0.01268 | 0.0127 | 0.01272 | 0.01275 | 0.01277 | 0.0128 | 0.01282 | 0.01286 | 0.01289 | 0.01293 | 0.01296 | 0.013 | 0.01303 | 0.01308 | 0.01312 | 0.01316 | 0.01319 | 0.01322 | 0.01327 | 0.01332 | 0.01338 | 0.01344 | 0.01351 | 0.01357 | 0.01365 | 0.01372 | 0.0138 | 0.01387 | 0.01394 | 0.01401 | 0.01409 | 0.01417 | 0.01424 | 0.01432 | 0.0144 | 0.01448 | 0.01456 | 0.01464 | 0.0147 | 0.01475 | 0.01478 | 0.0148 | 0.01481 | 0.01481 | 0.0148 | 0.01479 | 0.01478 | 0.01478 | 0.01479 | 0.01481 | 0.01484 | 0.01489 | 0.01498 | 0.0151 | 0.01524 | 0.01539 | 0.01555 | 0.0157 | 0.01585 | 0.01598 | 0.01611 | 0.01623 | 0.01635 | 0.01649 | 0.01663 | 0.01678 | 0.01694 | 0.0171 | 0.01726 | 0.01742 | 0.01757 | 0.01771 | 0.01783 | 0.01793 | 0.01801 | 0.01808 | 0.01813 | 0.01816 | 0.01818 | 0.01816 | 0.0181 | 0.01803 | 0.01795 | 0.01792 | 0.01797 | 0.0181 | 0.01829 | 0.01848 | 0.01865 | 0.01877 | 0.01881 | 0.01875 | 0.0186 | 0.0184 | 0.0182 | 0.01807 | 0.01805 | 0.01813 | 0.01827 | 0.01842 | 0.01857 | 0.01869 | 0.01878 | 0.01882 | 0.01882 | 0.01879 | 0.01875 | 0.01872 | 0.01871 | 0.01871 | 0.0187 | 0.01867 | 0.01863 | 0.01858 | 0.01852 | 0.01846 | 0.0184 | 0.01834 | 0.01829 | 0.01824 | 0.01817 | 0.0181 | 0.01801 | 0.01791 | 0.01783 | 0.01778 | 0.01774 | 0.0177 | 0.01765 | 0.01757 | 0.01747 | 0.01734 | 0.01719 | 0.01701 | 0.01681 | 0.0166 | 0.01643 | 0.01632 | 0.01628 | 0.01631 | 0.01639 | 0.01647 | 0.01655 | 0.01658 | 0.01656 | 0.01648 | 0.01634 | 0.01616 | 0.01596 | 0.0158 | 0.01568 | 0.01563 | 0.01562 | 0.01562 | 0.01564 | 0.01565 | 0.01566 | 0.01566 | 0.01564 | 0.0156 | 0.01555 | 0.01549 | 0.01542 | 0.01536 | 0.01529 | 0.01523 | 0.01518 | 0.01513 | 0.01508 | 0.01503 | 0.01498 | 0.01492 | 0.01487 | 0.01482 | 0.01476 | 0.0147 | 0.01465 | 0.01459 | 0.01455 | 0.01451 | 0.01447 | 0.01444 | 0.01441 | 0.01438 | 0.01434 | 0.01429 | 0.01425 | 0.01422 | 0.01419 | 0.01418 | 0.01417 | 0.01417 | 0.01416 | 0.01414 | 0.01412 | 0.01409 | 0.01407 | 0.01405 | 0.01404 | 0.01404 | 0.01405 | 0.01406 | 0.01407 | 0.01406 | 0.01405 | 0.01403 | 0.014 | 0.01396 | 0.01392 | 0.01389 | 0.01386 | 0.01383 | 0.01381 | 0.01379 | 0.01378 | 0.01377 | 0.01376 | 0.01376 | 0.01375 | 0.01374 | 0.01373 | 0.01372 | 0.0137 | 0.01369 | 0.01367 | 0.01366 | 0.01365 | 0.01365 | 0.01365 | 0.01364 | 0.01364 | 0.01364 | 0.01364 | 0.01363 | 0.01362 | 0.01361 | 0.01359 | 0.01358 | 0.01357 | 0.01356 | 0.01354 | 0.01352 | 0.01349 | 0.01348 | 0.01347 | 0.01347 | 0.01348 | 0.0135 | 0.01352 | 0.01354 | 0.01354 | 0.01352 | 0.01349 | 0.01345 | 0.01342 | 0.01339 | 0.01339 | 0.0134 | 0.01341 | 0.01343 | 0.01344 | 0.01345 | 0.01345 | 0.01344 | 0.01342 | 0.01342 | 0.01342 | 0.01343 | 0.01345 | 0.01346 | 0.01348 | 0.01349 | 0.01349 | 0.01349 | 0.01349 | 0.01347 | 0.01346 | 0.01344 | 0.01344 | 0.01343 | 0.01344 | 0.01345 | 0.01346 | 0.01348 | 0.0135 | 0.01352 | 0.01354 | 0.01355 | 0.01356 | 0.01357 | 0.01357 | 0.01358 | 0.01358 | 0.01357 | 0.01356 | 0.01356 | 0.01356 | 0.01357 | 0.01359 | 0.01361 | 0.01364 | 0.01368 | 0.01372 | 0.01376 | 0.0138 | 0.01382 | 0.01383 | 0.01384 | 0.01385 | 0.01386 | 0.01388 | 0.01391 | 0.01395 | 0.014 | 0.01407 | 0.01413 | 0.01418 | 0.01421 | 0.01423 | 0.01425 | 0.01425 | 0.01425 | 0.01426 | 0.01427 | 0.01429 | 0.01431 | 0.01433 | 0.01435 | 0.01437 | 0.01439 | 0.01441 | 0.01442 | 0.01443 | 0.01442 | 0.01441 | 0.01438 | 0.01434 | 0.01428 | 0.01421 | 0.01416 | 0.01412 | 0.01411 | 0.01412 | 0.01414 | 0.01416 | 0.01419 | 0.01424 | 0.01428 | 0.01432 | 0.01434 | 0.01435 | 0.01435 | 0.01434 | 0.01431 | 0.01427 | 0.01423 | 0.01419 | 0.01418 | 0.01419 | 0.01421 | 0.01422 | 0.01424 | 0.01424 | 0.01424 | 0.01423 | 0.01422 | 0.0142 | 0.01419 | 0.01419 | 0.01419 | 0.01419 | 0.01418 | 0.01418 | 0.01417 | 0.01416 | 0.01415 | 0.01414 | 0.01412 | 0.01409 | 0.01406 | 0.01402 | 0.01398 | 0.01394 | 0.0139 | 0.01385 | 0.01381 | 0.01379 | 0.01377 | 0.01377 | 0.01376 | 0.01377 | 0.01377 | 0.01377 | 0.01377 | 0.01377 | 0.01376 | 0.01375 | 0.01374 | 0.01373 | 0.01373 | 0.01374 | 0.01374 | 0.01373 | 0.01372 | 0.0137 | 0.01368 | 0.01368 | 0.01369 | 0.0137 | 0.01372 | 0.01374 | 0.01377 | 0.01378 | 0.01379 | 0.01379 | 0.01378 | 0.01377 | 0.01376 | 0.01376 | 0.01376 | 0.01375 | 0.01374 | 0.01373 | 0.01372 | 0.01371 | 0.0137 | 0.01369 | 0.01369 | 0.01371 | 0.01374 | 0.01378 | 0.01381 | 0.01385 | 0.01388 | 0.01389 | 0.0139 | 0.0139 | 0.01391 | 0.01392 | 0.01393 | 0.01395 | 0.01397 | 0.01399 | 0.01401 | 0.01403 | 0.01405 | 0.01405 | 0.01405 | 0.01405 | 0.01404 | 0.01404 | 0.01403 | 0.01401 | 0.01399 | 0.01398 | 0.01399 | 0.014 | 0.01402 | 0.01405 | 0.01406 | 0.01407 | 0.01406 | 0.01404 | 0.01401 | 0.01398 | 0.01395 | 0.01394 | 0.01393 | 0.01394 | 0.01396 | 0.01399 | 0.01402 | 0.01404 | 0.01405 | 0.01405 | 0.01405 | 0.01404 | 0.01402 | 0.014 | 0.01399 | 0.01398 | 0.01398 | 0.01399 | 0.014 | 0.01401 | 0.01401 | 0.01401 | 0.01401 | 0.014 | 0.01399 | 0.01398 | 0.01397 | 0.01397 | 0.01398 | 0.01398 | 0.01399 | 0.01401 | 0.01403 | 0.01405 | 0.01407 | 0.01409 | 0.01412 | 0.01415 | 0.01416 | 0.01416 | 0.01414 | 0.01411 | 0.01408 | 0.01406 | 0.01403 | 0.01401 | 0.014 | 0.01401 | 0.01403 | 0.01406 | 0.01409 | 0.01411 | 0.01413 | 0.01415 | 0.01416 | 0.01417 | 0.01417 | 0.01417 | 0.01417 | 0.01417 | 0.01416 | 0.01416 | 0.01416 | 0.01415 | 0.01415 | 0.01414 | 0.01414 | 0.01415 | 0.01415 | 0.01416 | 0.01417 | 0.01418 | 0.01421 | 0.01424 | 0.01427 | 0.0143 | 0.01433 | 0.01436 | 0.01438 | 0.0144 | 0.0144 | 0.0144 | 0.01439 | 0.01439 | 0.01439 | 0.0144 | 0.01441 | 0.01441 | 0.01442 | 0.01442 | 0.01442 | 0.01441 | 0.01439 | 0.01439 | 0.0144 | 0.01443 | 0.01446 | 0.01449 | 0.01451 | 0.01454 | 0.01457 | 0.01457 | 0.01453 | 0.01446 | 0.01436 | 0.01427 | 0.0142 | 0.01417 | 0.01419 | 0.01423 | 0.01431 | 0.0144 | 0.01448 | 0.01454 | 0.01456 | 0.01456 | 0.01455 | 0.01455 | 0.01457 | 0.01463 | 0.0147 | 0.01479 | 0.01487 | 0.01491 | 0.0149 | 0.01484 | 0.01477 | 0.01471 | 0.01468 | 0.01469 | 0.01476 | 0.01488 | 0.01504 | 0.01521 | 0.01535 | 0.01544 | 0.01547 | 0.01546 | 0.01545 | 0.01545 | 0.01546 | 0.01548 | 0.01553 | 0.01562 | 0.01571 | 0.01577 | 0.01575 | 0.01564 | 0.01549 | 0.01534 | 0.01522 | 0.01515 | 0.01514 | 0.0152 | 0.01531 | 0.01548 | 0.01566 | 0.01583 | 0.01595 | 0.01601 | 0.01601 | 0.01598 | 0.01595 | 0.01594 | 0.01596 | 0.01599 | 0.01604 | 0.01611 | 0.0162 | 0.01633 | 0.01652 | 0.01685 | 0.01732 | 0.01766 | 0.01734 | 0.016 | 0.01381 | 0.01106 | 0.00809 | 0.00544 | 0.00372 | 0.00325 | 0.00412 | 0.0062 | 0.0091 | 0.01215 | 0.0146 | 0.01616 | 0.01689 | 0.0169 | 0.01638 | 0.01576 | 0.01533 | 0.01512 | 0.01504 | 0.01503 | 0.01505 | 0.0151 | 0.01514 | 0.01512 | 0.01504 | 0.0149 | 0.01476 | 0.01465 | 0.01458 | 0.01454 | 0.01456 | 0.0146 | 0.01465 | 0.01469 | 0.01469 | 0.01467 | 0.01466 | 0.01465 | 0.01465 | 0.01463 | 0.01459 | 0.01453 | 0.01448 | 0.01445 | 0.01437 | 0.01422 | 0.01397 | 0.01367 | 0.01338 | 0.01312 | 0.01293 | 0.0128 | 0.01278 | 0.01287 | 0.01305 | 0.01329 | 0.01352 | 0.01366 | 0.01372 | 0.01371 | 0.01366 | 0.01357 | 0.01349 | 0.01341 | 0.01335 | 0.01329 | 0.01321 | 0.0131 | 0.01297 | 0.01289 | 0.01294 | 0.01313 | 0.01341 | 0.0137 | 0.01393 | 0.01407 | 0.0141 | 0.01401 | 0.0138 | 0.01348 | 0.01312 | 0.0128 | 0.01261 | 0.01253 | 0.01253 | 0.01254 | 0.01254 | 0.01253 | 0.01252 | 0.01249 | 0.01245 | 0.01241 | 0.01235 | 0.01228 | 0.01221 | 0.01215 | 0.01211 | 0.01208 | 0.01207 | 0.01208 | 0.0121 | 0.01212 | 0.01215 | 0.01217 | 0.01218 | 0.01217 | 0.01211 | 0.01202 | 0.01191 | 0.0118 | 0.01171 | 0.01165 | 0.01162 | 0.01162 | 0.01163 | 0.01164 | 0.01163 | 0.01158 | 0.0115 | 0.01141 | 0.01131 | 0.01122 | 0.01115 | 0.01108 | 0.01102 | 0.01099 | 0.01097 | 0.01095 | 0.01092 | 0.01087 | 0.01082 | 0.01077 | 0.01073 | 0.0107 | 0.01066 | 0.01064 | 0.01063 | 0.01064 | 0.01067 | 0.01069 | 0.01068 | 0.01065 | 0.0106 | 0.01052 | 0.01044 | 0.01036 | 0.01031 | 0.01027 | 0.01023 | 0.01019 | 0.01015 | 0.01013 | 0.01012 | 0.01011 | 0.0101 | 0.01009 | 0.0101 | 0.01012 | 0.01016 | 0.01017 | 0.01017 | 0.01014 | 0.0101 | 0.01005 | 0.00998 | 0.0099 | 0.00981 | 0.00972 | 0.00965 | 0.0096 | 0.00957 | 0.00956 | 0.00956 | 0.00957 | 0.00957 | 0.00956 | 0.00952 | 0.00946 | 0.00939 | 0.00932 | 0.00926 | 0.00921 | 0.00915 | 0.00909 | 0.00902 | 0.00895 | 0.00889 | 0.00883 | 0.00878 | 0.00873 | 0.00869 | 0.00866 | 0.00864 | 0.00864 | 0.00864 | 0.00863 | 0.00862 | 0.00859 | 0.00853 | 0.00844 | 0.00835 | 0.00826 | 0.00821 | 0.00818 | 0.00819 | 0.00822 | 0.00826 | 0.00829 | 0.00829 | 0.00824 | 0.00813 | 0.00799 | 0.00786 | 0.00777 | 0.00771 | 0.00769 | 0.0077 | 0.00773 | 0.00776 | 0.00775 | 0.00771 | 0.00762 | 0.00751 | 0.0074 | 0.00731 | 0.00726 | 0.00724 | 0.00725 | 0.00728 | 0.00731 | 0.00734 | 0.00734 | 0.0073 | 0.00722 | 0.00713 | 0.00704 | 0.00697 | 0.00694 | 0.00692 | 0.00691 | 0.00689 | 0.00685 | 0.00679 | 0.00672 | 0.00666 | 0.00661 | 0.00657 | 0.00655 | 0.00654 | 0.00655 | 0.00657 | 0.0066 | 0.0066 | 0.00657 | 0.00652 | 0.00645 | 0.00641 | 0.0064 | 0.0064 | 0.00642 | 0.00644 | 0.00645 | 0.00644 | 0.00642 | 0.00637 | 0.00631 | 0.00622 | 0.00611 | 0.00598 | 0.00584 | 0.00573 | 0.00564 | 0.00559 | 0.00556 | 0.00554 | 0.00556 | 0.00561 | 0.0057 | 0.00576 | 0.00575 | 0.00565 | 0.00549 | 0.00529 | 0.0051 | 0.00496 | 0.00488 | 0.00487 | 0.00495 | 0.00509 | 0.00525 | 0.00538 | 0.00546 | 0.00546 | 0.00538 | 0.00521 | 0.00498 | 0.00472 | 0.0045 | 0.00436 | 0.00432 | 0.00434 | 0.00441 | 0.00449 | 0.00457 | 0.00463 | 0.00463 | 0.00456 | 0.0044 | 0.00419 | 0.00397 | 0.00378 | 0.00362 | 0.00351 | 0.00346 | 0.00348 | 0.00361 | 0.00382 | 0.00409 | 0.00435 | 0.00455 | 0.00464 | 0.00462 | 0.00451 | 0.00435 | 0.00416 | 0.004 | 0.00388 | 0.00385 | 0.00388 | 0.00396 | 0.00405 | 0.00412 | 0.00417 | 0.0042 | 0.00421 | 0.00422 | 0.00421 | 0.00417 | 0.00406 | 0.00389 | 0.00367 | 0.00341 | 0.00316 | 0.00292 | 0.0027 | 0.00253 | 0.00241 | 0.00233 | 0.00223 | 0.00205 | 0.00178 | 0.00147 | 0.00117 | 0.00094 | 0.00082 | 0.00084 | 0.00099 | 0.00127 | 0.00163 | 0.002 | 0.00229 | 0.00246 | 0.00254 | 0.00255 | 0.00252 | 0.00248 | 0.00246 | 0.00248 | 0.00253 | 0.00259 | 0.00262 | 0.0026 | 0.00253 | 0.0024 | 0.00222 | 0.00222 | 0.00222 | 0.00222 | 0.00222 | 0.00222 | 0.00222
SS4-4 | 0.00119 | 0.00119 | 0.119% | 0.00119 | 0.00119 | 0.00119 | 0.00119 | 0.00116 | 0.00111 | 0.00105 | 0.001 | 0.00097 | 0.00098 | 0.001 | 0.00105 | 0.00113 | 0.00124 | 0.00135 | 0.00143 | 0.00148 | 0.00148 | 0.00145 | 0.00141 | 0.00137 | 0.00134 | 0.00131 | 0.00128 | 0.00122 | 0.00115 | 0.00108 | 0.001 | 0.00094 | 0.00089 | 0.00086 | 0.00084 | 0.00085 | 0.00088 | 0.00091 | 0.00093 | 0.00093 | 0.00093 | 0.00095 | 0.00098 | 0.00102 | 0.00107 | 0.00111 | 0.00112 | 0.00108 | 0.00101 | 0.0009 | 0.0008 | 0.00072 | 0.00069 | 0.00069 | 0.00072 | 0.00076 | 0.00082 | 0.00088 | 0.00094 | 0.00099 | 0.00104 | 0.00109 | 0.00114 | 0.00117 | 0.00115 | 0.00107 | 0.00092 | 0.00072 | 0.00051 | 0.00033 | 0.00022 | 0.00018 | 0.0002 | 0.00025 | 0.00031 | 0.00035 | 0.00037 | 0.00038 | 0.00039 | 0.00041 | 0.00046 | 0.00056 | 0.00071 | 0.00089 | 0.00107 | 0.00121 | 0.0013 | 0.00131 | 0.00125 | 0.00112 | 0.00093 | 0.00071 | 0.00051 | 0.00035 | 0.00028 | 0.00031 | 0.00043 | 0.0006 | 0.00077 | 0.00088 | 0.00091 | 0.00085 | 0.00074 | 0.00063 | 0.00056 | 0.00054 | 0.00058 | 0.00067 | 0.00076 | 0.00083 | 0.00085 | 0.00079 | 0.00069 | 0.00058 | 0.00052 | 0.00053 | 0.00061 | 0.00074 | 0.00091 | 0.0011 | 0.00127 | 0.00142 | 0.00151 | 0.00156 | 0.00156 | 0.00153 | 0.00146 | 0.00135 | 0.00122 | 0.00106 | 0.00089 | 0.00071 | 0.00055 | 0.00042 | 0.00032 | 0.00025 | 0.00021 | 0.0002 | 0.00023 | 0.0003 | 0.00042 | 0.00057 | 0.00074 | 0.0009 | 0.00105 | 0.00118 | 0.00126 | 0.0013 | 0.00131 | 0.0013 | 0.00132 | 0.00138 | 0.00146 | 0.00154 | 0.00158 | 0.00157 | 0.0015 | 0.00139 | 0.00125 | 0.00111 | 0.00098 | 0.00089 | 0.00085 | 0.00086 | 0.00091 | 0.001 | 0.0011 | 0.00122 | 0.00135 | 0.00149 | 0.00163 | 0.00175 | 0.00182 | 0.00184 | 0.00181 | 0.00173 | 0.00163 | 0.0015 | 0.00138 | 0.0013 | 0.00127 | 0.0013 | 0.00138 | 0.00149 | 0.00161 | 0.00173 | 0.00182 | 0.00186 | 0.00185 | 0.00179 | 0.0017 | 0.00163 | 0.00158 | 0.00157 | 0.0016 | 0.00169 | 0.00185 | 0.00207 | 0.00235 | 0.00264 | 0.0029 | 0.00308 | 0.00316 | 0.0031 | 0.00293 | 0.00267 | 0.00237 | 0.00209 | 0.00189 | 0.00179 | 0.00179 | 0.00185 | 0.00195 | 0.00205 | 0.00214 | 0.00219 | 0.00221 | 0.00222 | 0.00223 | 0.00225 | 0.00232 | 0.00242 | 0.00256 | 0.0027 | 0.00283 | 0.00294 | 0.003 | 0.00302 | 0.003 | 0.00294 | 0.00287 | 0.00279 | 0.00272 | 0.00266 | 0.0026 | 0.00256 | 0.00252 | 0.00247 | 0.00242 | 0.00237 | 0.00234 | 0.00236 | 0.00243 | 0.00257 | 0.00275 | 0.00296 | 0.00313 | 0.00325 | 0.00331 | 0.00332 | 0.00331 | 0.00328 | 0.00324 | 0.00319 | 0.00314 | 0.0031 | 0.00303 | 0.00292 | 0.00275 | 0.00256 | 0.0024 | 0.0023 | 0.0023 | 0.00239 | 0.00254 | 0.00269 | 0.00283 | 0.00293 | 0.00301 | 0.00308 | 0.00317 | 0.00329 | 0.00343 | 0.00356 | 0.00366 | 0.00369 | 0.00364 | 0.00349 | 0.00327 | 0.003 | 0.00273 | 0.00251 | 0.00234 | 0.00225 | 0.0022 | 0.00216 | 0.00212 | 0.00207 | 0.00203 | 0.002 | 0.00198 | 0.00197 | 0.00195 | 0.00194 | 0.00192 | 0.00191 | 0.0019 | 0.00188 | 0.00188 | 0.00188 | 0.00191 | 0.00196 | 0.00204 | 0.00214 | 0.00224 | 0.00232 | 0.00236 | 0.00236 | 0.00232 | 0.00224 | 0.00214 | 0.00204 | 0.00197 | 0.00195 | 0.00199 | 0.00207 | 0.00218 | 0.0023 | 0.00239 | 0.00246 | 0.00249 | 0.00248 | 0.00242 | 0.00233 | 0.00222 | 0.00212 | 0.00207 | 0.00206 | 0.00211 | 0.0022 | 0.0023 | 0.00239 | 0.00246 | 0.00248 | 0.00247 | 0.00243 | 0.00238 | 0.00235 | 0.00235 | 0.00242 | 0.00255 | 0.00274 | 0.00298 | 0.00324 | 0.00352 | 0.00375 | 0.00392 | 0.00399 | 0.00399 | 0.00393 | 0.00383 | 0.00369 | 0.0035 | 0.00327 | 0.00303 | 0.00281 | 0.00259 | 0.00238 | 0.0022 | 0.00208 | 0.00204 | 0.00207 | 0.00213 | 0.00213 | 0.00203 | 0.00185 | 0.00163 | 0.00147 | 0.0014 | 0.00145 | 0.00161 | 0.00186 | 0.00214 | 0.00239 | 0.00254 | 0.00252 | 0.00233 | 0.00201 | 0.00162 | 0.00126 | 0.00097 | 0.00077 | 0.00067 | 0.00067 | 0.00076 | 0.00092 | 0.00113 | 0.00134 | 0.00154 | 0.0017 | 0.00183 | 0.00192 | 0.00199 | 0.00204 | 0.00209 | 0.00215 | 0.00223 | 0.00232 | 0.00243 | 0.00256 | 0.0027 | 0.00283 | 0.00294 | 0.003 | 0.00302 | 0.003 | 0.00295 | 0.00291 | 0.00287 | 0.00287 | 0.00291 | 0.00298 | 0.00308 | 0.00317 | 0.00325 | 0.00331 | 0.00335 | 0.00337 | 0.0034 | 0.00343 | 0.00349 | 0.00359 | 0.00371 | 0.00387 | 0.00406 | 0.00428 | 0.00453 | 0.0048 | 0.0051 | 0.00541 | 0.0057 | 0.00594 | 0.0061 | 0.00618 | 0.00617 | 0.00609 | 0.00597 | 0.00582 | 0.00566 | 0.00552 | 0.00541 | 0.00533 | 0.00528 | 0.00524 | 0.00525 | 0.00532 | 0.0055 | 0.00579 | 0.00614 | 0.00649 | 0.00677 | 0.00695 | 0.00703 | 0.00702 | 0.00694 | 0.00681 | 0.00667 | 0.00655 | 0.00647 | 0.00643 | 0.00638 | 0.00631 | 0.00619 | 0.00606 | 0.00594 | 0.00586 | 0.00583 | 0.00584 | 0.00587 | 0.00589 | 0.00592 | 0.00594 | 0.00596 | 0.00598 | 0.00599 | 0.00597 | 0.00591 | 0.00581 | 0.00569 | 0.00557 | 0.00546 | 0.00539 | 0.00535 | 0.00533 | 0.00532 | 0.00528 | 0.0052 | 0.00504 | 0.0048 | 0.00451 | 0.00422 | 0.00397 | 0.0038 | 0.0037 | 0.00367 | 0.00367 | 0.0037 | 0.00374 | 0.00376 | 0.00378 | 0.00378 | 0.00378 | 0.00379 | 0.00381 | 0.00384 | 0.00384 | 0.00381 | 0.00374 | 0.00366 | 0.00358 | 0.00351 | 0.00345 | 0.00337 | 0.00328 | 0.00314 | 0.00298 | 0.00281 | 0.00264 | 0.00252 | 0.00245 | 0.00246 | 0.00255 | 0.00271 | 0.0029 | 0.00308 | 0.00321 | 0.00326 | 0.00325 | 0.00317 | 0.00305 | 0.00292 | 0.00279 | 0.00267 | 0.00258 | 0.00252 | 0.00249 | 0.00248 | 0.00249 | 0.00253 | 0.00257 | 0.00261 | 0.00262 | 0.0026 | 0.00255 | 0.00247 | 0.00238 | 0.00231 | 0.00228 | 0.00229 | 0.00236 | 0.00248 | 0.00262 | 0.00276 | 0.00286 | 0.00292 | 0.00293 | 0.00292 | 0.00288 | 0.00284 | 0.00278 | 0.00269 | 0.00258 | 0.00246 | 0.00235 | 0.00228 | 0.00227 | 0.00232 | 0.00242 | 0.00255 | 0.00262 | 0.0026 | 0.00243 | 0.00215 | 0.0018 | 0.00148 | 0.00124 | 0.00116 | 0.00126 | 0.00151 | 0.00186 | 0.00225 | 0.0026 | 0.00285 | 0.00298 | 0.00303 | 0.00302 | 0.00299 | 0.00298 | 0.003 | 0.00305 | 0.00312 | 0.00321 | 0.00329 | 0.00337 | 0.00342 | 0.00345 | 0.00343 | 0.00333 | 0.00312 | 0.00278 | 0.00234 | 0.00184 | 0.00138 | 0.00102 | 0.00085 | 0.00088 | 0.0011 | 0.00146 | 0.0019 | 0.00233 | 0.00268 | 0.00293 | 0.00308 | 0.00318 | 0.00326 | 0.00335 | 0.00346 | 0.00356 | 0.00363 | 0.00365 | 0.00361 | 0.00353 | 0.00345 | 0.00339 | 0.00338 | 0.00341 | 0.00345 | 0.00346 | 0.00339 | 0.00323 | 0.00298 | 0.00269 | 0.00243 | 0.00224 | 0.00217 | 0.00226 | 0.00247 | 0.00279 | 0.00316 | 0.0035 | 0.00377 | 0.00392 | 0.00396 | 0.0039 | 0.00379 | 0.00369 | 0.00363 | 0.00361 | 0.00366 | 0.00374 | 0.00386 | 0.00398 | 0.00407 | 0.0041 | 0.00405 | 0.00396 | 0.00383 | 0.0037 | 0.00357 | 0.00342 | 0.00326 | 0.00311 | 0.003 | 0.00296 | 0.003 | 0.00311 | 0.00328 | 0.00351 | 0.00375 | 0.00399 | 0.00418 | 0.00432 | 0.00439 | 0.00442 | 0.00444 | 0.00445 | 0.00448 | 0.00451 | 0.00452 | 0.00449 | 0.00442 | 0.00433 | 0.00425 | 0.00419 | 0.00418 | 0.00422 | 0.00429 | 0.00437 | 0.00443 | 0.00443 | 0.00434 | 0.00418 | 0.004 | 0.00384 | 0.00376 | 0.00378 | 0.0039 | 0.0041 | 0.00433 | 0.00455 | 0.00472 | 0.00482 | 0.00487 | 0.00488 | 0.00488 | 0.00488 | 0.00489 | 0.00492 | 0.00493 | 0.00494 | 0.00492 | 0.00488 | 0.00483 | 0.0048 | 0.00478 | 0.00479 | 0.00481 | 0.00484 | 0.00486 | 0.00488 | 0.00487 | 0.00484 | 0.00482 | 0.00481 | 0.00483 | 0.00488 | 0.00497 | 0.00507 | 0.00516 | 0.00524 | 0.00529 | 0.00532 | 0.00532 | 0.0053 | 0.00529 | 0.00529 | 0.00531 | 0.00534 | 0.00538 | 0.00539 | 0.00539 | 0.00538 | 0.00536 | 0.00535 | 0.00534 | 0.00533 | 0.00531 | 0.00529 | 0.00527 | 0.00525 | 0.00523 | 0.0052 | 0.00519 | 0.00521 | 0.00524 | 0.00529 | 0.00534 | 0.00539 | 0.00544 | 0.00548 | 0.00552 | 0.00554 | 0.00556 | 0.00558 | 0.0056 | 0.00562 | 0.00561 | 0.00557 | 0.00549 | 0.0054 | 0.00532 | 0.00526 | 0.00522 | 0.00521 | 0.00523 | 0.00528 | 0.00536 | 0.00546 | 0.00554 | 0.0056 | 0.00563 | 0.00566 | 0.00568 | 0.0057 | 0.00572 | 0.00573 | 0.00573 | 0.00573 | 0.00573 | 0.00573 | 0.00573 | 0.00573 | 0.00573 | 0.00573 | 0.00574 | 0.00574 | 0.00575 | 0.00576 | 0.00578 | 0.00578 | 0.00578 | 0.00578 | 0.00577 | 0.00575 | 0.00571 | 0.00567 | 0.00562 | 0.0056 | 0.00559 | 0.00562 | 0.00566 | 0.00571 | 0.00576 | 0.00581 | 0.00584 | 0.00586 | 0.00586 | 0.00585 | 0.00584 | 0.00585 | 0.00586 | 0.00587 | 0.00588 | 0.00589 | 0.00589 | 0.00589 | 0.00589 | 0.00589 | 0.0059 | 0.00591 | 0.00593 | 0.00593 | 0.00594 | 0.00593 | 0.00591 | 0.00589 | 0.00587 | 0.00585 | 0.00583 | 0.00582 | 0.00582 | 0.00582 | 0.00582 | 0.00582 | 0.00582 | 0.00583 | 0.00584 | 0.00586 | 0.00587 | 0.00589 | 0.0059 | 0.00591 | 0.00593 | 0.00594 | 0.00595 | 0.00596 | 0.00597 | 0.00599 | 0.006 | 0.00601 | 0.00601 | 0.00601 | 0.006 | 0.00598 | 0.00595 | 0.00593 | 0.00592 | 0.0059 | 0.0059 | 0.00589 | 0.00589 | 0.0059 | 0.00591 | 0.00593 | 0.00595 | 0.00597 | 0.00599 | 0.006 | 0.00601 | 0.00602 | 0.00602 | 0.00602 | 0.00603 | 0.00603 | 0.00604 | 0.00605 | 0.00605 | 0.00605 | 0.00604 | 0.00601 | 0.00599 | 0.00597 | 0.00596 | 0.00596 | 0.00596 | 0.00596 | 0.00597 | 0.00597 | 0.00597 | 0.00597 | 0.00598 | 0.00599 | 0.006 | 0.00602 | 0.00604 | 0.00604 | 0.00604 | 0.00602 | 0.00601 | 0.00599 | 0.00597 | 0.00595 | 0.00593 | 0.00591 | 0.00589 | 0.00588 | 0.00586 | 0.00583 | 0.00581 | 0.0058 | 0.00579 | 0.00578 | 0.00576 | 0.00574 | 0.00572 | 0.0057 | 0.00567 | 0.00565 | 0.00563 | 0.00562 | 0.00562 | 0.00562 | 0.00562 | 0.00562 | 0.00561 | 0.0056 | 0.00559 | 0.00557 | 0.00555 | 0.00554 | 0.00554 | 0.00555 | 0.00556 | 0.00557 | 0.00558 | 0.00559 | 0.0056 | 0.0056 | 0.00561 | 0.00561 | 0.00561 | 0.0056 | 0.00558 | 0.00557 | 0.00556 | 0.00555 | 0.00553 | 0.00551 | 0.00549 | 0.00546 | 0.00545 | 0.00543 | 0.00542 | 0.00541 | 0.00541 | 0.00541 | 0.00541 | 0.00542 | 0.00542 | 0.00542 | 0.00542 | 0.00541 | 0.00541 | 0.0054 | 0.00539 | 0.00539 | 0.0054 | 0.0054 | 0.0054 | 0.0054 | 0.00541 | 0.00543 | 0.00546 | 0.00548 | 0.0055 | 0.00551 | 0.00551 | 0.00552 | 0.00553 | 0.00553 | 0.00552 | 0.00551 | 0.00549 | 0.00548 | 0.00547 | 0.00545 | 0.00542 | 0.00539 | 0.00536 | 0.00533 | 0.00532 | 0.00532 | 0.00532 | 0.00532 | 0.00532 | 0.00533 | 0.00534 | 0.00535 | 0.00535 | 0.00534 | 0.00535 | 0.00536 | 0.00537 | 0.00537 | 0.00537 | 0.00537 | 0.00536 | 0.00535 | 0.00534 | 0.00532 | 0.00531 | 0.0053 | 0.00529 | 0.00529 | 0.00529 | 0.0053 | 0.00531 | 0.00531 | 0.00532 | 0.00531 | 0.00531 | 0.0053 | 0.0053 | 0.00529 | 0.00529 | 0.00529 | 0.00529 | 0.00529 | 0.0053 | 0.0053 | 0.0053 | 0.0053 | 0.0053 | 0.0053 | 0.0053 | 0.0053 | 0.00531 | 0.0053 | 0.0053 | 0.00529 | 0.00529 | 0.00529 | 0.00529 | 0.00528 | 0.00528 | 0.00528 | 0.00527 | 0.00526 | 0.00524 | 0.00521 | 0.0052 | 0.00518 | 0.00518 | 0.00519 | 0.0052 | 0.00522 | 0.00524 | 0.00526 | 0.00527 | 0.00528 | 0.00529 | 0.00528 | 0.00527 | 0.00526 | 0.00525 | 0.00524 | 0.00523 | 0.00522 | 0.00521 | 0.00521 | 0.00521 | 0.00522 | 0.00522 | 0.00522 | 0.00522 | 0.00522 | 0.00523 | 0.00523 | 0.00524 | 0.00525 | 0.00525 | 0.00526 | 0.00526 | 0.00526 | 0.00526 | 0.00525 | 0.00524 | 0.00523 | 0.00522 | 0.00521 | 0.0052 | 0.00519 | 0.00519 | 0.00518 | 0.00518 | 0.00518 | 0.00518 | 0.00518 | 0.00518 | 0.00518 | 0.00517 | 0.00516 | 0.00515 | 0.00514 | 0.00513 | 0.00512 | 0.00512 | 0.00513 | 0.00515 | 0.00516 | 0.00516 | 0.00515 | 0.00512 | 0.00508 | 0.00503 | 0.00499 | 0.00496 | 0.00493 | 0.00491 | 0.00491 | 0.00491 | 0.00491 | 0.00491 | 0.00492 | 0.00492 | 0.00493 | 0.00493 | 0.00493 | 0.00492 | 0.00491 | 0.0049 | 0.0049 | 0.0049 | 0.00491 | 0.00494 | 0.00496 | 0.00498 | 0.00498 | 0.00497 | 0.00495 | 0.00492 | 0.00488 | 0.00484 | 0.00481 | 0.00479 | 0.00477 | 0.00476 | 0.00475 | 0.00474 | 0.00473 | 0.00473 | 0.00474 | 0.00475 | 0.00476 | 0.00477 | 0.00477 | 0.00476 | 0.00473 | 0.0047 | 0.00466 | 0.00463 | 0.00461 | 0.0046 | 0.0046 | 0.00461 | 0.00462 | 0.00463 | 0.00463 | 0.00462 | 0.00462 | 0.00461 | 0.00459 | 0.00459 | 0.00458 | 0.00458 | 0.00458 | 0.00458 | 0.00458 | 0.00457 | 0.00454 | 0.00451 | 0.00447 | 0.00444 | 0.00442 | 0.00441 | 0.0044 | 0.00441 | 0.00442 | 0.00445 | 0.00448 | 0.0045 | 0.00451 | 0.0045 | 0.00449 | 0.00447 | 0.00445 | 0.00444 | 0.00443 | 0.00443 | 0.00444 | 0.00445 | 0.00447 | 0.00449 | 0.0045 | 0.00451 | 0.00451 | 0.0045 | 0.0045 | 0.0045 | 0.00449 | 0.00448 | 0.00446 | 0.00443 | 0.00442 | 0.00441 | 0.00441 | 0.00442 | 0.00443 | 0.00443 | 0.00443 | 0.00443 | 0.00443 | 0.00443 | 0.00442 | 0.00441 | 0.0044 | 0.00438 | 0.00436 | 0.00434 | 0.00432 | 0.00429 | 0.00427 | 0.00426 | 0.00426 | 0.00427 | 0.00428 | 0.00429 | 0.0043 | 0.00431 | 0.00431 | 0.0043 | 0.0043 | 0.00431 | 0.00431 | 0.00431 | 0.0043 | 0.00429 | 0.00428 | 0.00427 | 0.00427 | 0.00427 | 0.00426 | 0.00426 | 0.00425 | 0.00423 | 0.00422 | 0.00421 | 0.0042 | 0.00419 | 0.0042 | 0.00421 | 0.00422 | 0.00423 | 0.00424 | 0.00424 | 0.00424 | 0.00423 | 0.00421 | 0.00419 | 0.00418 | 0.00417 | 0.00416 | 0.00417 | 0.00417 | 0.00418 | 0.00419 | 0.0042 | 0.0042 | 0.00419 | 0.00417 | 0.00415 | 0.00413 | 0.00412 | 0.00412 | 0.00412 | 0.00413 | 0.00414 | 0.00415 | 0.00415 | 0.00416 | 0.00416 | 0.00417 | 0.00417 | 0.00418 | 0.00418 | 0.00418 | 0.00418 | 0.00417 | 0.00417 | 0.00416 | 0.00416 | 0.00416 | 0.00416 | 0.00417 | 0.00419 | 0.0042 | 0.00421 | 0.00421 | 0.00421 | 0.00421 | 0.00422 | 0.00423 | 0.00425 | 0.00427 | 0.0043 | 0.00432 | 0.00434 | 0.00436 | 0.00437 | 0.00439 | 0.00441 | 0.00444 | 0.00447 | 0.0045 | 0.00454 | 0.00458 | 0.00463 | 0.00468 | 0.00474 | 0.00479 | 0.00485 | 0.00492 | 0.00498 | 0.00504 | 0.00511 | 0.00519 | 0.00527 | 0.00536 | 0.00545 | 0.00554 | 0.00563 | 0.00573 | 0.00583 | 0.00592 | 0.00603 | 0.00614 | 0.00626 | 0.00641 | 0.00655 | 0.0067 | 0.00685 | 0.00699 | 0.00714 | 0.00729 | 0.00746 | 0.00763 | 0.00781 | 0.00799 | 0.00818 | 0.00838 | 0.00857 | 0.00876 | 0.00894 | 0.00913 | 0.00932 | 0.00951 | 0.00971 | 0.00992 | 0.01015 | 0.01039 | 0.01064 | 0.0109 | 0.01116 | 0.01144 | 0.01171 | 0.01199 | 0.01227 | 0.01254 | 0.01282 | 0.0131 | 0.01337 | 0.01364 | 0.01389 | 0.01413 | 0.01437 | 0.01461 | 0.01484 | 0.01507 | 0.01529 | 0.01551 | 0.01572 | 0.0159 | 0.01603 | 0.0161 | 0.01614 | 0.01623 | 0.01644 | 0.01683 | 0.01734 | 0.01791 | 0.01848 | 0.01899 | 0.01941 | 0.01968 | 0.01976 | 0.01964 | 0.01937 | 0.01907 | 0.01884 | 0.01869 | 0.01859 | 0.01851 | 0.01847 | 0.01846 | 0.01849 | 0.01853 | 0.01858 | 0.01861 | 0.01863 | 0.01867 | 0.01873 | 0.01881 | 0.01891 | 0.019 | 0.01908 | 0.01915 | 0.01919 | 0.01921 | 0.01919 | 0.01912 | 0.019 | 0.01885 | 0.01868 | 0.0185 | 0.01829 | 0.01807 | 0.01786 | 0.01766 | 0.0175 | 0.01736 | 0.01725 | 0.01716 | 0.01707 | 0.01698 | 0.01689 | 0.01678 | 0.01665 | 0.01651 | 0.01636 | 0.01621 | 0.01607 | 0.01594 | 0.0158 | 0.01567 | 0.01552 | 0.01538 | 0.01523 | 0.0151 | 0.01499 | 0.01489 | 0.01482 | 0.01477 | 0.01474 | 0.01474 | 0.01475 | 0.01476 | 0.01476 | 0.01476 | 0.01474 | 0.01472 | 0.01471 | 0.01471 | 0.01471 | 0.01472 | 0.01473 | 0.01475 | 0.01478 | 0.0148 | 0.01482 | 0.01484 | 0.01487 | 0.01491 | 0.01498 | 0.01507 | 0.01519 | 0.01532 | 0.01546 | 0.01561 | 0.01576 | 0.0159 | 0.01604 | 0.01617 | 0.0163 | 0.01642 | 0.01653 | 0.01663 | 0.0167 | 0.01676 | 0.01679 | 0.01679 | 0.01677 | 0.01674 | 0.0167 | 0.01667 | 0.01665 | 0.01666 | 0.0167 | 0.01675 | 0.01681 | 0.01686 | 0.0169 | 0.01691 | 0.01689 | 0.01685 | 0.0168 | 0.01675 | 0.0167 | 0.01667 | 0.01667 | 0.01674 | 0.01691 | 0.01717 | 0.01748 | 0.01776 | 0.01794 | 0.01799 | 0.0179 | 0.01767 | 0.01733 | 0.0169 | 0.01647 | 0.01613 | 0.01592 | 0.01583 | 0.01582 | 0.01582 | 0.0158 | 0.01576 | 0.0157 | 0.0156 | 0.01549 | 0.01538 | 0.01529 | 0.01523 | 0.0152 | 0.01519 | 0.01518 | 0.01517 | 0.01514 | 0.01507 | 0.01496 | 0.01481 | 0.01462 | 0.01441 | 0.01419 | 0.01397 | 0.01376 | 0.01357 | 0.01339 | 0.01324 | 0.0131 | 0.01298 | 0.01288 | 0.0128 | 0.01273 | 0.01267 | 0.01262 | 0.01257 | 0.01251 | 0.01243 | 0.01235 | 0.01224 | 0.01212 | 0.01198 | 0.01183 | 0.01167 | 0.01151 | 0.01136 | 0.0112 | 0.01104 | 0.01089 | 0.01075 | 0.01063 | 0.01051 | 0.0104 | 0.01029 | 0.0102 | 0.01011 | 0.01003 | 0.00996 | 0.00989 | 0.00982 | 0.00975 | 0.00969 | 0.00962 | 0.00955 | 0.00946 | 0.00936 | 0.00924 | 0.0091 | 0.00895 | 0.00879 | 0.00861 | 0.00844 | 0.00826 | 0.00809 | 0.00792 | 0.00776 | 0.00762 | 0.00749 | 0.00738 | 0.00728 | 0.00719 | 0.00711 | 0.00703 | 0.00696 | 0.00688 | 0.00681 | 0.00675 | 0.00668 | 0.00662 | 0.00656 | 0.00651 | 0.00646 | 0.00641 | 0.00637 | 0.00632 | 0.00629 | 0.00626 | 0.00623 | 0.0062 | 0.00618 | 0.00615 | 0.00612 | 0.0061 | 0.00607 | 0.00604 | 0.00601 | 0.00598 | 0.00595 | 0.00592 | 0.00589 | 0.00585 | 0.00583 | 0.0058 | 0.00579 | 0.00578 | 0.00577 | 0.00576 | 0.00575 | 0.00575 | 0.00574 | 0.00572 | 0.0057 | 0.00568 | 0.00566 | 0.00565 | 0.00563 | 0.00562 | 0.00562 | 0.00561 | 0.00561 | 0.00561 | 0.0056 | 0.00559 | 0.00557 | 0.00556 | 0.00555 | 0.00554 | 0.00553 | 0.00552 | 0.00552 | 0.00551 | 0.00551 | 0.0055 | 0.00548 | 0.00547 | 0.00546 | 0.00544 | 0.00542 | 0.0054 | 0.00538 | 0.00537 | 0.00535 | 0.00535 | 0.00535 | 0.00536 | 0.00536 | 0.00537 | 0.00537 | 0.00536 | 0.00535 | 0.00534 | 0.00531 | 0.00529 | 0.00526 | 0.00524 | 0.00522 | 0.00521 | 0.00521 | 0.00521 | 0.00521 | 0.00522 | 0.00522 | 0.00522 | 0.00521 | 0.0052 | 0.00518 | 0.00516 | 0.00516 | 0.00515 | 0.00515 | 0.00516 | 0.00516 | 0.00517 | 0.00518 | 0.00519 | 0.00518 | 0.00518 | 0.00517 | 0.00517 | 0.00516 | 0.00515 | 0.00514 | 0.00513 | 0.00513 | 0.00513 | 0.00514 | 0.00516 | 0.00517 | 0.00518 | 0.0052 | 0.00521 | 0.00521 | 0.0052 | 0.00518 | 0.00516 | 0.00513 | 0.00511 | 0.0051 | 0.00509 | 0.00508 | 0.00509 | 0.00509 | 0.00509 | 0.00509 | 0.00508 | 0.00507 | 0.00507 | 0.00506 | 0.00506 | 0.00506 | 0.00506 | 0.00506 | 0.00505 | 0.00503 | 0.00501 | 0.00499 | 0.00498 | 0.00496 | 0.00496 | 0.00496 | 0.00497 | 0.00498 | 0.00499 | 0.00499 | 0.00498 | 0.00497 | 0.00496 | 0.00495 | 0.00493 | 0.00492 | 0.00492 | 0.00492 | 0.00493 | 0.00493 | 0.00493 | 0.00493 | 0.00492 | 0.00493 | 0.00493 | 0.00492 | 0.00491 | 0.00489 | 0.00488 | 0.00487 | 0.00485 | 0.00484 | 0.00483 | 0.00482 | 0.00482 | 0.00483 | 0.00483 | 0.00483 | 0.00483 | 0.00484 | 0.00485 | 0.00485 | 0.00484 | 0.00484 | 0.00484 | 0.00484 | 0.00483 | 0.00482 | 0.00482 | 0.00482 | 0.00481 | 0.00481 | 0.00479 | 0.00478 | 0.00478 | 0.00477 | 0.00477 | 0.00477 | 0.00477 | 0.00477 | 0.00477 | 0.00478 | 0.00478 | 0.00477 | 0.00477 | 0.00477 | 0.00477 | 0.00477 | 0.00478 | 0.00478 | 0.00478 | 0.00478 | 0.00478 | 0.00478 | 0.00478 | 0.00478 | 0.00479 | 0.0048 | 0.00481 | 0.00482 | 0.00482 | 0.00482 | 0.0048 | 0.00479 | 0.00478 | 0.00477 | 0.00477 | 0.00477 | 0.00478 | 0.00479 | 0.0048 | 0.00482 | 0.00483 | 0.00484 | 0.00485 | 0.00485 | 0.00485 | 0.00485 | 0.00486 | 0.00486 | 0.00488 | 0.00489 | 0.00491 | 0.00493 | 0.00494 | 0.00495 | 0.00496 | 0.00496 | 0.00496 | 0.00496 | 0.00497 | 0.00497 | 0.00496 | 0.00497 | 0.00497 | 0.00498 | 0.00498 | 0.00498 | 0.00498 | 0.00499 | 0.00499 | 0.00499 | 0.00499 | 0.00499 | 0.00499 | 0.00501 | 0.00502 | 0.00504 | 0.00506 | 0.00507 | 0.00507 | 0.00507 | 0.00505 | 0.00504 | 0.00502 | 0.00501 | 0.005 | 0.005 | 0.00499 | 0.00499 | 0.00498 | 0.00498 | 0.00498 | 0.00499 | 0.005 | 0.00501 | 0.00503 | 0.00504 | 0.00504 | 0.00503 | 0.005 | 0.00497 | 0.00495 | 0.00493 | 0.00493 | 0.00493 | 0.00494 | 0.00495 | 0.00497 | 0.00499 | 0.005 | 0.005 | 0.00499 | 0.00499 | 0.00499 | 0.00499 | 0.00499 | 0.00498 | 0.00497 | 0.00496 | 0.00497 | 0.00497 | 0.00497 | 0.00496 | 0.00496 | 0.00496 | 0.00495 | 0.00495 | 0.00494 | 0.00494 | 0.00493 | 0.00493 | 0.00493 | 0.00493 | 0.00493 | 0.00494 | 0.00494 | 0.00495 | 0.00496 | 0.00497 | 0.00498 | 0.00497 | 0.00497 | 0.00496 | 0.00495 | 0.00494 | 0.00494 | 0.00494 | 0.00493 | 0.00492 | 0.00491 | 0.0049 | 0.00489 | 0.00488 | 0.00487 | 0.00487 | 0.00488 | 0.00489 | 0.00489 | 0.0049 | 0.00491 | 0.00492 | 0.00494 | 0.00496 | 0.00497 | 0.00499 | 0.005 | 0.00502 | 0.00502 | 0.00501 | 0.00499 | 0.00497 | 0.00497 | 0.00497 | 0.00497 | 0.00498 | 0.00498 | 0.00498 | 0.00498 | 0.00496 | 0.00493 | 0.0049 | 0.00487 | 0.00485 | 0.00484 | 0.00484 | 0.00485 | 0.00487 | 0.00489 | 0.00489 | 0.00489 | 0.00488 | 0.00487 | 0.00487 | 0.00488 | 0.00489 | 0.0049 | 0.00492 | 0.00493 | 0.00494 | 0.00494 | 0.00493 | 0.00491 | 0.00488 | 0.00486 | 0.00485 | 0.00484 | 0.00484 | 0.00484 | 0.00484 | 0.00485 | 0.00486 | 0.00488 | 0.00491 | 0.00494 | 0.00496 | 0.00497 | 0.00498 | 0.00499 | 0.00498 | 0.00497 | 0.00496 | 0.00495 | 0.00494 | 0.00494 | 0.00494 | 0.00495 | 0.00495 | 0.00495 | 0.00493 | 0.00491 | 0.0049 | 0.00489 | 0.00489 | 0.0049 | 0.00492 | 0.00494 | 0.00496 | 0.00497 | 0.00497 | 0.00495 | 0.00493 | 0.00491 | 0.0049 | 0.0049 | 0.0049 | 0.00492 | 0.00494 | 0.00495 | 0.00495 | 0.00494 | 0.00493 | 0.00492 | 0.00492 | 0.00492 | 0.00492 | 0.00493 | 0.00494 | 0.00495 | 0.00495 | 0.00494 | 0.00493 | 0.00492 | 0.00491 | 0.0049 | 0.0049 | 0.00491 | 0.00492 | 0.00495 | 0.00497 | 0.00498 | 0.005 | 0.005 | 0.00501 | 0.005 | 0.00499 | 0.00498 | 0.00496 | 0.00496 | 0.00496 | 0.00497 | 0.00499 | 0.005 | 0.00501 | 0.00502 | 0.00503 | 0.00504 | 0.00506 | 0.00508 | 0.00508 | 0.00508 | 0.00508 | 0.00508 | 0.00509 | 0.00509 | 0.0051 | 0.00509 | 0.00508 | 0.00508 | 0.00508 | 0.00508 | 0.00508 | 0.00507 | 0.00507 | 0.00508 | 0.00509 | 0.0051 | 0.0051 | 0.0051 | 0.00509 | 0.00508 | 0.00506 | 0.00504 | 0.00502 | 0.00501 | 0.00501 | 0.00501 | 0.00502 | 0.00504 | 0.00505 | 0.00506 | 0.00508 | 0.00509 | 0.00509 | 0.00508 | 0.00508 | 0.00508 | 0.00509 | 0.0051 | 0.00511 | 0.00511 | 0.00512 | 0.00512 | 0.00513 | 0.00512 | 0.00511 | 0.00511 | 0.00511 | 0.00511 | 0.00512 | 0.00514 | 0.00516 | 0.00518 | 0.00519 | 0.00521 | 0.00521 | 0.00522 | 0.00522 | 0.00522 | 0.00521 | 0.00521 | 0.0052 | 0.0052 | 0.00522 | 0.00523 | 0.00525 | 0.00527 | 0.00528 | 0.0053 | 0.0053 | 0.00529 | 0.00526 | 0.00523 | 0.0052 | 0.00518 | 0.00517 | 0.00518 | 0.0052 | 0.00521 | 0.00523 | 0.00523 | 0.00523 | 0.00523 | 0.00523 | 0.00522 | 0.00521 | 0.00522 | 0.00523 | 0.00525 | 0.00526 | 0.00527 | 0.00528 | 0.0053 | 0.00532 | 0.00533 | 0.00534 | 0.00533 | 0.0053 | 0.00527 | 0.00524 | 0.0052 | 0.00518 | 0.00516 | 0.00516 | 0.00517 | 0.00519 | 0.00521 | 0.00523 | 0.00524 | 0.00524 | 0.00524 | 0.00525 | 0.00526 | 0.00527 | 0.00529 | 0.0053 | 0.00531 | 0.00532 | 0.00532 | 0.00532 | 0.0053 | 0.00528 | 0.00526 | 0.00525 | 0.00522 | 0.00518 | 0.00517 | 0.00519 | 0.00524 | 0.00532 | 0.0054 | 0.00548 | 0.00555 | 0.00561 | 0.00564 | 0.00563 | 0.00559 | 0.00553 | 0.00546 | 0.0054 | 0.00532 | 0.00524 | 0.00514 | 0.00502 | 0.00489 | 0.00474 | 0.00458 | 0.00439 | 0.00419 | 0.00396 | 0.0037 | 0.00341 | 0.0031 | 0.00279 | 0.00249 | 0.00222 | 0.002 | 0.00183 | 0.00173 | 0.0017 | 0.00172 | 0.00179 | 0.0019 | 0.00203 | 0.00218 | 0.00234 | 0.00251 | 0.0027 | 0.00289 | 0.00308 | 0.00326 | 0.00342 | 0.00357 | 0.0037 | 0.00383 | 0.00394 | 0.00406 | 0.00418 | 0.00429 | 0.00441 | 0.00451 | 0.00459 | 0.00464 | 0.00466 | 0.00465 | 0.00461 | 0.00456 | 0.00448 | 0.00438 | 0.00427 | 0.00415 | 0.004 | 0.00381 | 0.00354 | 0.00318 | 0.00271 | 0.00215 | 0.00155 | 0.00101 | 0.0006 | 0.00038 | 0.00039 | 0.00062 | 0.00103 | 0.00157 | 0.00216 | 0.00274 | 0.00324 | 0.00365 | 0.00396 | 0.00421 | 0.00442 | 0.00458 | 0.0047 | 0.00478 | 0.0048 | 0.00479 | 0.00474 | 0.00465 | 0.00453 | 0.00437 | 0.00416 | 0.00393 | 0.00367 | 0.0034 | 0.00312 | 0.00286 | 0.00261 | 0.00239 | 0.00221 | 0.00207 | 0.00198 | 0.00193 | 0.00191 | 0.00191 | 0.00193 | 0.00194 | 0.00195 | 0.00195 | 0.00195 | 0.00195 | 0.00197 | 0.002 | 0.00204 | 0.0021 | 0.00214 | 0.00217 | 0.00216 | 0.00211 | 0.00202 | 0.00191 | 0.00179 | 0.00168 | 0.00158 | 0.00152 | 0.0015 | 0.00151 | 0.00156 | 0.00163 | 0.00173 | 0.00184 | 0.00197 | 0.00211 | 0.00225 | 0.00238 | 0.0025 | 0.0026 | 0.00269 | 0.00278 | 0.00286 | 0.00294 | 0.00304 | 0.00316 | 0.0033 | 0.00344 | 0.00358 | 0.00371 | 0.00383 | 0.00394 | 0.00404 | 0.00413 | 0.00423 | 0.00432 | 0.00442 | 0.00453 | 0.00465 | 0.00477 | 0.0049 | 0.00502 | 0.00513 | 0.00523 | 0.0053 | 0.00534 | 0.00536 | 0.00537 | 0.00537 | 0.00536 | 0.00536 | 0.00536 | 0.00537 | 0.00539 | 0.00542 | 0.00546 | 0.00549 | 0.00552 | 0.00555 | 0.00556 | 0.00557 | 0.00556 | 0.00556 | 0.00555 | 0.00555 | 0.00554 | 0.00553 | 0.00551 | 0.00549 | 0.00546 | 0.00542 | 0.00536 | 0.00529 | 0.00522 | 0.00517 | 0.00514 | 0.00514 | 0.00514 | 0.00514 | 0.00515 | 0.00516 | 0.00519 | 0.0052 | 0.0052 | 0.00518 | 0.00514 | 0.00509 | 0.00504 | 0.00499 | 0.00493 | 0.00489 | 0.00486 | 0.00487 | 0.0049 | 0.00493 | 0.00495 | 0.00497 | 0.00498 | 0.00499 | 0.005 | 0.00503 | 0.00506 | 0.00509 | 0.00512 | 0.00516 | 0.00518 | 0.0052 | 0.00521 | 0.00522 | 0.00523 | 0.00524 | 0.00524 | 0.00523 | 0.0052 | 0.00515 | 0.0051 | 0.00506 | 0.00503 | 0.00501 | 0.00499 | 0.00498 | 0.00498 | 0.00499 | 0.00498 | 0.00494 | 0.00487 | 0.00482 | 0.00481 | 0.00484 | 0.0049 | 0.00494 | 0.00498 | 0.00501 | 0.00504 | 0.00506 | 0.00504 | 0.005 | 0.00495 | 0.00492 | 0.00492 | 0.00495 | 0.00498 | 0.005 | 0.00501 | 0.00502 | 0.00504 | 0.00506 | 0.00507 | 0.00507 | 0.00505 | 0.00503 | 0.005 | 0.00495 | 0.0049 | 0.00486 | 0.00482 | 0.0048 | 0.0048 | 0.00482 | 0.00488 | 0.00495 | 0.00501 | 0.00505 | 0.00506 | 0.00503 | 0.00495 | 0.00485 | 0.00474 | 0.00465 | 0.00459 | 0.00458 | 0.00461 | 0.00468 | 0.00476 | 0.00486 | 0.00496 | 0.00504 | 0.00509 | 0.00511 | 0.00511 | 0.00512 | 0.00512 | 0.00512 | 0.00509 | 0.00502 | 0.00491 | 0.00479 | 0.00469 | 0.00463 | 0.00462 | 0.00463 | 0.00466 | 0.00469 | 0.0047 | 0.0047 | 0.00466 | 0.0046 | 0.00454 | 0.00451 | 0.00453 | 0.0046 | 0.0047 | 0.00479 | 0.00484 | 0.00485 | 0.00481 | 0.00477 | 0.00474 | 0.00472 | 0.00472 | 0.00475 | 0.00483 | 0.00498 | 0.00518 | 0.00538 | 0.00552 | 0.00555 | 0.00543 | 0.0052 | 0.00487 | 0.00447 | 0.00406 | 0.0037 | 0.00347 | 0.00341 | 0.00349 | 0.00365 | 0.00383 | 0.00399 | 0.0041 | 0.00415 | 0.00416 | 0.00413 | 0.00409 | 0.00405 | 0.00403 | 0.004 | 0.00397 | 0.00395 | 0.00395 | 0.00397 | 0.00399 | 0.004 | 0.00401 | 0.00402 | 0.00401 | 0.00398 | 0.00395 | 0.00391 | 0.00388 | 0.00386 | 0.00383 | 0.0038 | 0.00377 | 0.00376 | 0.00377 | 0.00378 | 0.00379 | 0.0038 | 0.00385 | 0.00392 | 0.00399 | 0.00405 | 0.00409 | 0.00413 | 0.00417 | 0.00423 | 0.00428 | 0.00431 | 0.00432 | 0.00432 | 0.0043 | 0.00427 | 0.00423 | 0.00418 | 0.00415 | 0.00415 | 0.00418 | 0.00424 | 0.00431 | 0.00439 | 0.00446 | 0.0045 | 0.00451 | 0.00448 | 0.00445 | 0.00441 | 0.00438 | 0.00436 | 0.00435 | 0.00436 | 0.00437 | 0.00438 | 0.00439 | 0.0044 | 0.00441 | 0.00441 | 0.0044 | 0.00439 | 0.00437 | 0.00434 | 0.0043 | 0.00426 | 0.0042 | 0.00412 | 0.00406 | 0.00401 | 0.00398 | 0.00396 | 0.00396 | 0.00398 | 0.00401 | 0.00405 | 0.00406 | 0.00405 | 0.00403 | 0.004 | 0.00399 | 0.004 | 0.00403 | 0.00408 | 0.00415 | 0.00421 | 0.00427 | 0.00431 | 0.00433 | 0.00433 | 0.00431 | 0.00427 | 0.00423 | 0.0042 | 0.00418 | 0.00415 | 0.00412 | 0.0041 | 0.00407 | 0.00405 | 0.00402 | 0.00397 | 0.00392 | 0.00388 | 0.00387 | 0.00388 | 0.00392 | 0.00394 | 0.00395 | 0.00394 | 0.00389 | 0.00383 | 0.00376 | 0.00371 | 0.00368 | 0.00369 | 0.00373 | 0.0038 | 0.00388 | 0.00395 | 0.00401 | 0.00405 | 0.00407 | 0.00409 | 0.00408 | 0.00406 | 0.00402 | 0.004 | 0.00402 | 0.00407 | 0.00413 | 0.00418 | 0.00418 | 0.00416 | 0.00412 | 0.00406 | 0.00396 | 0.00383 | 0.00369 | 0.0036 | 0.00357 | 0.00358 | 0.00359 | 0.00357 | 0.00353 | 0.0035 | 0.0035 | 0.00352 | 0.00354 | 0.00358 | 0.00363 | 0.00368 | 0.00373 | 0.00375 | 0.00374 | 0.00367 | 0.00357 | 0.00345 | 0.00331 | 0.00319 | 0.00309 | 0.00303 | 0.00301 | 0.00301 | 0.00303 | 0.00309 | 0.00318 | 0.00325 | 0.00331 | 0.00335 | 0.0034 | 0.00348 | 0.00356 | 0.00362 | 0.00362 | 0.00357 | 0.00349 | 0.00339 | 0.00326 | 0.00312 | 0.00297 | 0.00286 | 0.00282 | 0.00286 | 0.00295 | 0.00306 | 0.00318 | 0.00328 | 0.00335 | 0.00338 | 0.00336 | 0.00331 | 0.00321 | 0.00311 | 0.00301 | 0.00294 | 0.0029 | 0.00291 | 0.00296 | 0.00303 | 0.00313 | 0.00322 | 0.0033 | 0.00336 | 0.0034 | 0.00342 | 0.00343 | 0.00345 | 0.00349 | 0.00354 | 0.00358 | 0.00356 | 0.00348 | 0.00336 | 0.00323 | 0.00314 | 0.00307 | 0.00302 | 0.00303 | 0.00311 | 0.00326 | 0.00344 | 0.00361 | 0.00374 | 0.00384 | 0.00393 | 0.00402 | 0.0041 | 0.00414 | 0.00415 | 0.0041 | 0.004 | 0.00386 | 0.00367 | 0.00349 | 0.00333 | 0.0032 | 0.00311 | 0.00305 | 0.00303 | 0.00304 | 0.00307 | 0.00308 | 0.00308 | 0.00305 | 0.00301 | 0.00297 | 0.00294 | 0.00293 | 0.00294 | 0.00297 | 0.00302 | 0.00306 | 0.00311 | 0.00315 | 0.00318 | 0.00319 | 0.00316 | 0.00312 | 0.00306 | 0.00303 | 0.00303 | 0.00307 | 0.00313 | 0.00321 | 0.00328 | 0.00334 | 0.00339 | 0.00341 | 0.00342 | 0.0034 | 0.00335 | 0.00329 | 0.00323 | 0.00319 | 0.00317 | 0.00317 | 0.0032 | 0.00325 | 0.00331 | 0.00333 | 0.00329 | 0.00319 | 0.00307 | 0.00295 | 0.00287 | 0.00282 | 0.00282 | 0.00288 | 0.003 | 0.00315 | 0.00329 | 0.0034 | 0.00345 | 0.00346 | 0.00345 | 0.00342 | 0.00337 | 0.00332 | 0.00327 | 0.00323 | 0.00321 | 0.0032 | 0.0032 | 0.00321 | 0.00323 | 0.00323 | 0.0032 | 0.00311 | 0.00297 | 0.00282 | 0.00271 | 0.00265 | 0.00263 | 0.00265 | 0.0027 | 0.00278 | 0.00288 | 0.00298 | 0.00304 | 0.00306 | 0.00306 | 0.00307 | 0.00311 | 0.00315 | 0.00318 | 0.00316 | 0.00309 | 0.00298 | 0.00287 | 0.00277 | 0.0027 | 0.00267 | 0.00268 | 0.00273 | 0.00282 | 0.00291 | 0.00298 | 0.00303 | 0.00305 | 0.00306 | 0.00305 | 0.00305 | 0.00305 | 0.00306 | 0.00305 | 0.00303 | 0.00298 | 0.00292 | 0.00285 | 0.00281 | 0.00279 | 0.00279 | 0.0028 | 0.00281 | 0.0028 | 0.00279 | 0.00279 | 0.00279 | 0.00279 | 0.00281 | 0.00283 | 0.00286 | 0.00289 | 0.00292 | 0.00292 | 0.0029 | 0.00287 | 0.00284 | 0.00282 | 0.00281 | 0.0028 | 0.0028 | 0.00281 | 0.00282 | 0.00283 | 0.00286 | 0.00289 | 0.00292 | 0.00295 | 0.00294 | 0.0029 | 0.00281 | 0.00267 | 0.00251 | 0.00234 | 0.00219 | 0.00207 | 0.00201 | 0.00202 | 0.00209 | 0.00221 | 0.00237 | 0.00252 | 0.00264 | 0.00271 | 0.00273 | 0.00271 | 0.00267 | 0.00262 | 0.00257 | 0.00255 | 0.00256 | 0.0026 | 0.00266 | 0.00272 | 0.00278 | 0.00283 | 0.00286 | 0.00288 | 0.00289 | 0.00286 | 0.00279 | 0.00268 | 0.00254 | 0.00239 | 0.00226 | 0.00214 | 0.00204 | 0.00197 | 0.00194 | 0.00194 | 0.00198 | 0.00204 | 0.00213 | 0.00223 | 0.00234 | 0.00244 | 0.00253 | 0.00259 | 0.00262 | 0.00261 | 0.00259 | 0.00255 | 0.00253 | 0.00253 | 0.00256 | 0.00262 | 0.00268 | 0.00274 | 0.0028 | 0.00284 | 0.00288 | 0.00288 | 0.00284 | 0.00276 | 0.00265 | 0.00254 | 0.00243 | 0.00235 | 0.00231 | 0.00231 | 0.00236 | 0.00243 | 0.00251 | 0.00255 | 0.00256 | 0.00254 | 0.0025 | 0.00247 | 0.00245 | 0.00245 | 0.00245 | 0.00246 | 0.00248 | 0.00249 | 0.00249 | 0.00248 | 0.00246 | 0.00244 | 0.00244 | 0.00246 | 0.0025 | 0.00256 | 0.00262 | 0.00266 | 0.00264 | 0.00258 | 0.00248 | 0.00236 | 0.00225 | 0.00219 | 0.00219 | 0.00223 | 0.0023 | 0.00237 | 0.00242 | 0.00244 | 0.00243 | 0.00241 | 0.0024 | 0.00239 | 0.0024 | 0.00242 | 0.00244 | 0.00245 | 0.00246 | 0.00246 | 0.00247 | 0.00249 | 0.00253 | 0.00257 | 0.00259 | 0.0026 | 0.00259 | 0.00255 | 0.00251 | 0.00248 | 0.00246 | 0.00245 | 0.00244 | 0.00244 | 0.00242 | 0.00241 | 0.00241 | 0.00245 | 0.00254 | 0.00267 | 0.00286 | 0.00309 | 0.00333 | 0.00354 | 0.00368 | 0.00372 | 0.00364 | 0.00343 | 0.00315 | 0.00285 | 0.0026 | 0.00245 | 0.00242 | 0.00249 | 0.00263 | 0.00279 | 0.00291 | 0.00298 | 0.00297 | 0.0029 | 0.00278 | 0.00265 | 0.00254 | 0.00245 | 0.00242 | 0.00245 | 0.00252 | 0.00262 | 0.00271 | 0.00275 | 0.00272 | 0.0026 | 0.00242 | 0.00219 | 0.00197 | 0.0018 | 0.00172 | 0.00172 | 0.0018 | 0.0019 | 0.00198 | 0.00201 | 0.00201 | 0.00202 | 0.00208 | 0.00222 | 0.00243 | 0.0027 | 0.00299 | 0.00325 | 0.00347 | 0.00362 | 0.00369 | 0.00369 | 0.00363 | 0.00352 | 0.0034 | 0.00325 | 0.00309 | 0.00289 | 0.00268 | 0.00249 | 0.00237 | 0.00233 | 0.00239 | 0.00252 | 0.00269 | 0.00285 | 0.003 | 0.00309 | 0.00313 | 0.00312 | 0.00307 | 0.00304 | 0.00303 | 0.00306 | 0.00313 | 0.0032 | 0.00325 | 0.00325 | 0.00319 | 0.00306 | 0.00289 | 0.00272 | 0.00259 | 0.00251 | 0.0025 | 0.00255 | 0.00265 | 0.00278 | 0.00292 | 0.00306 | 0.00318 | 0.0033 | 0.00341 | 0.0035 | 0.00357 | 0.00362 | 0.00366 | 0.00367 | 0.00368 | 0.00368 | 0.00368 | 0.00371 | 0.00378 | 0.00388 | 0.00399 | 0.0041 | 0.00417 | 0.00422 | 0.00425 | 0.00425 | 0.00423 | 0.0042 | 0.00415 | 0.0041 | 0.00402 | 0.0039 | 0.00375 | 0.00357 | 0.00343 | 0.00335 | 0.00338 | 0.00352 | 0.00374 | 0.00398 | 0.0042 | 0.00433 | 0.00431 | 0.00414 | 0.00385 | 0.00352 | 0.00324 | 0.00306 | 0.00303 | 0.00313 | 0.00334 | 0.0036 | 0.00387 | 0.00411 | 0.0043 | 0.00442 | 0.0045 | 0.00457 | 0.00463 | 0.00469 | 0.00471 | 0.00471 | 0.00467 | 0.00461 | 0.00456 | 0.00452 | 0.00453 | 0.00458 | 0.00469 | 0.00483 | 0.00496 | 0.00507 | 0.00513 | 0.00514 | 0.00512 | 0.00507 | 0.00502 | 0.00497 | 0.00496 | 0.00501 | 0.00515 | 0.00538 | 0.00567 | 0.00599 | 0.00628 | 0.00651 | 0.00665 | 0.0067 | 0.00667 | 0.00659 | 0.00649 | 0.0064 | 0.00635 | 0.00632 | 0.0063 | 0.00624 | 0.00613 | 0.00597 | 0.00576 | 0.00556 | 0.00537 | 0.00524 | 0.00518 | 0.0052 | 0.00531 | 0.0055 | 0.00575 | 0.00602 | 0.00626 | 0.00644 | 0.00652 | 0.0065 | 0.00638 | 0.00618 | 0.00595 | 0.00574 | 0.00558 | 0.00549 | 0.00545 | 0.00545 | 0.00545 | 0.00546 | 0.00546 | 0.00545 | 0.00541 | 0.00535 | 0.00526 | 0.00515 | 0.00503 | 0.00493 | 0.00487 | 0.00487 | 0.00495 | 0.00509 | 0.00527 | 0.00544 | 0.00554 | 0.00556 | 0.00547 | 0.00528 | 0.00503 | 0.00476 | 0.0045 | 0.0043 | 0.00417 | 0.00408 | 0.00402 | 0.00398 | 0.00394 | 0.00391 | 0.00387 | 0.00384 | 0.00379 | 0.00376 | 0.00373 | 0.00371 | 0.00371 | 0.00371 | 0.00373 | 0.00375 | 0.00377 | 0.00378 | 0.00378 | 0.00377 | 0.00375 | 0.00373 | 0.00371 | 0.00369 | 0.00368 | 0.00368 | 0.00368 | 0.00368 | 0.00369 | 0.00371 | 0.00372 | 0.00374 | 0.00376 | 0.00378 | 0.00379 | 0.00379 | 0.00379 | 0.00378 | 0.00377 | 0.00376 | 0.00377 | 0.00379 | 0.00383 | 0.00392 | 0.00406 | 0.00424 | 0.00444 | 0.00464 | 0.0048 | 0.00489 | 0.00491 | 0.00486 | 0.00477 | 0.00467 | 0.00458 | 0.00452 | 0.0045 | 0.00451 | 0.00453 | 0.00453 | 0.00451 | 0.00447 | 0.00442 | 0.00436 | 0.00432 | 0.00429 | 0.0043 | 0.00435 | 0.00448 | 0.00469 | 0.00496 | 0.00523 | 0.00544 | 0.00555 | 0.00552 | 0.00535 | 0.00507 | 0.00471 | 0.00433 | 0.00398 | 0.00369 | 0.00345 | 0.00326 | 0.0031 | 0.00299 | 0.00295 | 0.00295 | 0.00295 | 0.00293 | 0.00286 | 0.00275 | 0.00262 | 0.00252 | 0.00253 | 0.00272 | 0.00314 | 0.00376 | 0.00447 | 0.00514 | 0.00564 | 0.00587 | 0.00582 | 0.00552 | 0.00505 | 0.00452 | 0.00402 | 0.00361 | 0.00332 | 0.00314 | 0.00305 | 0.00303 | 0.00304 | 0.00304 | 0.00302 | 0.00295 | 0.00285 | 0.00273 | 0.00262 | 0.00255 | 0.00255 | 0.00265 | 0.00284 | 0.00305 | 0.00326 | 0.00343 | 0.00353 | 0.00355 | 0.00347 | 0.00328 | 0.00302 | 0.00274 | 0.0025 | 0.00232 | 0.00222 | 0.00217 | 0.00217 | 0.00219 | 0.00219 | 0.0021 | 0.00186 | 0.00147 | 0.00103 | 0.00068 | 0.00056 | 0.00075 | 0.00121 | 0.00186 | 0.0026 | 0.0033 | 0.00385 | 0.00418 | 0.00427 | 0.00417 | 0.00398 | 0.00382 | 0.00375 | 0.00376 | 0.00383 | 0.00393 | 0.00402 | 0.0041 | 0.00416 | 0.00419 | 0.00418 | 0.00409 | 0.00391 | 0.00363 | 0.00328 | 0.00291 | 0.00259 | 0.00237 | 0.00227 | 0.00233 | 0.00253 | 0.00283 | 0.00317 | 0.00347 | 0.00368 | 0.00381 | 0.00388 | 0.00393 | 0.00397 | 0.00401 | 0.00404 | 0.00405 | 0.00403 | 0.00399 | 0.00392 | 0.00381 | 0.00369 | 0.00359 | 0.00353 | 0.00356 | 0.00368 | 0.00388 | 0.00414 | 0.0044 | 0.00466 | 0.00488 | 0.00505 | 0.00516 | 0.00522 | 0.00523 | 0.00522 | 0.00521 | 0.0052 | 0.00519 | 0.00518 | 0.00515 | 0.0051 | 0.00501 | 0.00486 | 0.00465 | 0.00441 | 0.00418 | 0.00401 | 0.00393 | 0.00394 | 0.00405 | 0.00425 | 0.00451 | 0.0048 | 0.00507 | 0.00527 | 0.00537 | 0.00537 | 0.00531 | 0.00522 | 0.00513 | 0.00504 | 0.00497 | 0.00494 | 0.00495 | 0.005 | 0.00508 | 0.00515 | 0.00522 | 0.00527 | 0.00529 | 0.00524 | 0.00512 | 0.00495 | 0.00474 | 0.00454 | 0.00436 | 0.00423 | 0.00417 | 0.00419 | 0.00428 | 0.00442 | 0.00457 | 0.00471 | 0.00481 | 0.00491 | 0.005 | 0.0051 | 0.00517 | 0.00522 | 0.00524 | 0.00526 | 0.0053 | 0.00537 | 0.00548 | 0.00558 | 0.00568 | 0.00573 | 0.00574 | 0.00569 | 0.00561 | 0.00554 | 0.00554 | 0.00566 | 0.00593 | 0.00631 | 0.00677 | 0.00723 | 0.00766 | 0.00802 | 0.0083 | 0.00854 | 0.00875 | 0.00895 | 0.00914 | 0.00931 | 0.00943 | 0.00949 | 0.00949 | 0.00945 | 0.00938 | 0.0093 | 0.00922 | 0.00912 | 0.00898 | 0.00877 | 0.00847 | 0.00809 | 0.00768 | 0.00731 | 0.00709 | 0.00708 | 0.00732 | 0.00775 | 0.00829 | 0.00883 | 0.00925 | 0.00948 | 0.00947 | 0.00923 | 0.0088 | 0.00825 | 0.0077 | 0.00727 | 0.00702 | 0.00698 | 0.00712 | 0.00739 | 0.00774 | 0.00811 | 0.00844 | 0.00868 | 0.00878 | 0.00875 | 0.00863 | 0.00847 | 0.00831 | 0.00816 | 0.00799 | 0.0078 | 0.00758 | 0.00734 | 0.00711 | 0.00691 | 0.00675 | 0.00663 | 0.00653 | 0.00646 | 0.0064 | 0.00635 | 0.00631 | 0.00626 | 0.0062 | 0.00611 | 0.00596 | 0.00572 | 0.00539 | 0.005 | 0.00461 | 0.00426 | 0.00401 | 0.00391 | 0.00395 | 0.00411 | 0.00434 | 0.00454 | 0.00466 | 0.00468 | 0.00462 | 0.00453 | 0.00445 | 0.00439 | 0.00435 | 0.00434 | 0.00435 | 0.00436 | 0.00436 | 0.00435 | 0.00432 | 0.00429 | 0.00425 | 0.00423 | 0.00423 | 0.00426 | 0.00431 | 0.00431 | 0.0042 | 0.00393 | 0.0035 | 0.00298 | 0.00247 | 0.00203 | 0.00173 | 0.00163 | 0.00176 | 0.00209 | 0.00258 | 0.0031 | 0.00355 | 0.00386 | 0.00405 | 0.00413 | 0.00415 | 0.00412 | 0.00408 | 0.00403 | 0.004 | 0.00399 | 0.004 | 0.00402 | 0.00405 | 0.00407 | 0.0041 | 0.00411 | 0.0041 | 0.00405 | 0.00396 | 0.00384 | 0.00369 | 0.00355 | 0.00342 | 0.00333 | 0.00328 | 0.00327 | 0.00327 | 0.00327 | 0.00327 | 0.00328 | 0.00332 | 0.00339 | 0.00348 | 0.00358 | 0.00369 | 0.00381 | 0.00391 | 0.00399 | 0.00402 | 0.00401 | 0.00399 | 0.00398 | 0.00399 | 0.00401 | 0.00403 | 0.00403 | 0.00402 | 0.00401 | 0.004 | 0.00397 | 0.00393 | 0.00389 | 0.00386 | 0.00384 | 0.00383 | 0.00384 | 0.00386 | 0.00388 | 0.0039 | 0.00392 | 0.0039 | 0.00386 | 0.00378 | 0.00369 | 0.00362 | 0.00358 | 0.0036 | 0.00365 | 0.00374 | 0.00385 | 0.00397 | 0.00408 | 0.00418 | 0.00424 | 0.00428 | 0.00431 | 0.00434 | 0.00438 | 0.00443 | 0.00448 | 0.00454 | 0.00461 | 0.00467 | 0.00472 | 0.00476 | 0.00479 | 0.0048 | 0.00481 | 0.00483 | 0.00487 | 0.00492 | 0.005 | 0.0051 | 0.00523 | 0.00537 | 0.00554 | 0.0057 | 0.00587 | 0.00603 | 0.00618 | 0.00632 | 0.00645 | 0.00657 | 0.00669 | 0.0068 | 0.00691 | 0.00702 | 0.00713 | 0.00724 | 0.00735 | 0.00746 | 0.00754 | 0.00761 | 0.00766 | 0.00771 | 0.00778 | 0.00787 | 0.00795 | 0.00799 | 0.008 | 0.00796 | 0.00788 | 0.00775 | 0.00757 | 0.00736 | 0.00719 | 0.00713 | 0.00721 | 0.00737 | 0.00753 | 0.00761 | 0.0076 | 0.00753 | 0.00738 | 0.00718 | 0.00694 | 0.00673 | 0.00661 | 0.00662 | 0.00674 | 0.00691 | 0.00709 | 0.00723 | 0.00734 | 0.00743 | 0.0075 | 0.00755 | 0.00756 | 0.00755 | 0.00751 | 0.00746 | 0.00739 | 0.00731 | 0.00723 | 0.00715 | 0.00706 | 0.00695 | 0.00684 | 0.00673 | 0.0066 | 0.00647 | 0.00633 | 0.00618 | 0.00604 | 0.0059 | 0.00577 | 0.00564 | 0.00551 | 0.00538 | 0.00525 | 0.00512 | 0.005 | 0.00489 | 0.00479 | 0.00471 | 0.00464 | 0.00459 | 0.00455 | 0.0045 | 0.00445 | 0.00439 | 0.00433 | 0.00427 | 0.00421 | 0.00416 | 0.00411 | 0.00407 | 0.00403 | 0.004 | 0.00398 | 0.00396 | 0.00393 | 0.0039 | 0.00387 | 0.00384 | 0.00381 | 0.00378 | 0.00375 | 0.00372 | 0.0037 | 0.00368 | 0.00365 | 0.00362 | 0.00358 | 0.00354 | 0.0035 | 0.00346 | 0.00343 | 0.0034 | 0.00338 | 0.00338 | 0.00338 | 0.00339 | 0.0034 | 0.0034 | 0.00339 | 0.00337 | 0.00334 | 0.0033 | 0.00326 | 0.00322 | 0.0032 | 0.0032 | 0.00321 | 0.00325 | 0.00329 | 0.00334 | 0.00339 | 0.00344 | 0.00349 | 0.00353 | 0.00357 | 0.00361 | 0.00365 | 0.0037 | 0.00376 | 0.00381 | 0.00387 | 0.00392 | 0.00398 | 0.00402 | 0.00406 | 0.00408 | 0.00409 | 0.00409 | 0.00408 | 0.00407 | 0.00405 | 0.00404 | 0.00403 | 0.00403 | 0.00403 | 0.00402 | 0.004 | 0.00398 | 0.00396 | 0.00392 | 0.00389 | 0.00386 | 0.00384 | 0.00382 | 0.00381 | 0.00381 | 0.00381 | 0.00382 | 0.00384 | 0.00386 | 0.00387 | 0.00389 | 0.00389 | 0.00389 | 0.00389 | 0.0039 | 0.00391 | 0.00393 | 0.00395 | 0.00398 | 0.00401 | 0.00405 | 0.0041 | 0.00414 | 0.0042 | 0.00426 | 0.00432 | 0.0044 | 0.00447 | 0.00455 | 0.00462 | 0.00468 | 0.00475 | 0.00481 | 0.00488 | 0.00495 | 0.00503 | 0.00512 | 0.00522 | 0.00533 | 0.00544 | 0.00555 | 0.00566 | 0.00578 | 0.00589 | 0.006 | 0.00611 | 0.00624 | 0.00638 | 0.00655 | 0.00673 | 0.00693 | 0.00714 | 0.00737 | 0.0076 | 0.00783 | 0.00805 | 0.00827 | 0.00849 | 0.00871 | 0.00893 | 0.00916 | 0.00938 | 0.0096 | 0.00982 | 0.01005 | 0.01027 | 0.01049 | 0.01066 | 0.01079 | 0.01086 | 0.01088 | 0.01088 | 0.01086 | 0.01083 | 0.01079 | 0.01076 | 0.01076 | 0.0108 | 0.01087 | 0.01099 | 0.01121 | 0.01154 | 0.01197 | 0.01247 | 0.01301 | 0.01356 | 0.0141 | 0.01462 | 0.01509 | 0.01552 | 0.01592 | 0.01633 | 0.01678 | 0.01728 | 0.01781 | 0.01833 | 0.01885 | 0.01937 | 0.01988 | 0.02037 | 0.02083 | 0.02124 | 0.02159 | 0.02188 | 0.02211 | 0.02226 | 0.02232 | 0.0223 | 0.02217 | 0.02195 | 0.02166 | 0.02139 | 0.0213 | 0.02148 | 0.02196 | 0.02263 | 0.02333 | 0.02393 | 0.02433 | 0.02445 | 0.02424 | 0.02372 | 0.02298 | 0.02225 | 0.02175 | 0.02164 | 0.0219 | 0.02239 | 0.02294 | 0.02346 | 0.02387 | 0.02415 | 0.02426 | 0.02422 | 0.02406 | 0.02386 | 0.02369 | 0.0236 | 0.02355 | 0.0235 | 0.02343 | 0.02333 | 0.02321 | 0.02306 | 0.02291 | 0.02273 | 0.02253 | 0.0223 | 0.02205 | 0.02177 | 0.02144 | 0.02109 | 0.02074 | 0.02045 | 0.02022 | 0.02005 | 0.01986 | 0.01961 | 0.01927 | 0.01884 | 0.01832 | 0.01774 | 0.01709 | 0.0164 | 0.01571 | 0.0151 | 0.01468 | 0.01453 | 0.01462 | 0.01486 | 0.01511 | 0.01529 | 0.01534 | 0.01522 | 0.01492 | 0.01443 | 0.0138 | 0.01314 | 0.01258 | 0.01222 | 0.01204 | 0.01196 | 0.01191 | 0.01185 | 0.01178 | 0.01169 | 0.01159 | 0.01148 | 0.01135 | 0.01121 | 0.01104 | 0.01086 | 0.01067 | 0.01047 | 0.01025 | 0.01004 | 0.00981 | 0.0096 | 0.00939 | 0.0092 | 0.00903 | 0.00885 | 0.00868 | 0.00849 | 0.00831 | 0.00812 | 0.00794 | 0.00776 | 0.00758 | 0.00742 | 0.00728 | 0.00714 | 0.00702 | 0.00689 | 0.00676 | 0.00664 | 0.00653 | 0.00643 | 0.00635 | 0.00627 | 0.00619 | 0.0061 | 0.00602 | 0.00594 | 0.00586 | 0.0058 | 0.00574 | 0.00568 | 0.00563 | 0.0056 | 0.00557 | 0.00555 | 0.00552 | 0.00547 | 0.00542 | 0.00535 | 0.00528 | 0.00519 | 0.0051 | 0.005 | 0.0049 | 0.00482 | 0.00475 | 0.00469 | 0.00464 | 0.0046 | 0.00458 | 0.00455 | 0.00453 | 0.0045 | 0.00446 | 0.0044 | 0.00433 | 0.00426 | 0.00419 | 0.00412 | 0.00407 | 0.00404 | 0.00403 | 0.00403 | 0.00404 | 0.00404 | 0.00404 | 0.00402 | 0.00398 | 0.00393 | 0.00388 | 0.00383 | 0.00379 | 0.00375 | 0.00372 | 0.00369 | 0.00366 | 0.00365 | 0.00363 | 0.00361 | 0.00359 | 0.00356 | 0.00353 | 0.0035 | 0.00347 | 0.00344 | 0.00341 | 0.00338 | 0.00336 | 0.00336 | 0.00336 | 0.00336 | 0.00336 | 0.00335 | 0.00334 | 0.00333 | 0.00332 | 0.00329 | 0.00327 | 0.00326 | 0.00326 | 0.00326 | 0.00326 | 0.00325 | 0.00325 | 0.00324 | 0.00323 | 0.00321 | 0.00319 | 0.00317 | 0.00316 | 0.00316 | 0.00317 | 0.00318 | 0.0032 | 0.00321 | 0.00323 | 0.00325 | 0.00325 | 0.00324 | 0.00324 | 0.00324 | 0.00325 | 0.00326 | 0.00327 | 0.00328 | 0.00329 | 0.0033 | 0.00332 | 0.00334 | 0.00337 | 0.00341 | 0.00346 | 0.00353 | 0.00361 | 0.00369 | 0.00377 | 0.00384 | 0.00392 | 0.00399 | 0.00408 | 0.00416 | 0.00426 | 0.00436 | 0.00447 | 0.00458 | 0.0047 | 0.00482 | 0.00494 | 0.00506 | 0.00519 | 0.0053 | 0.00541 | 0.00551 | 0.00559 | 0.00564 | 0.00569 | 0.00571 | 0.00572 | 0.00572 | 0.00571 | 0.00573 | 0.00579 | 0.00587 | 0.00594 | 0.00597 | 0.00596 | 0.0059 | 0.0058 | 0.00566 | 0.00549 | 0.00532 | 0.00519 | 0.00513 | 0.00515 | 0.0052 | 0.00523 | 0.00527 | 0.00532 | 0.00543 | 0.00555 | 0.00565 | 0.0057 | 0.00568 | 0.00563 | 0.00555 | 0.00543 | 0.00528 | 0.00511 | 0.00497 | 0.00491 | 0.00492 | 0.00498 | 0.00503 | 0.00508 | 0.0051 | 0.00511 | 0.00511 | 0.00511 | 0.00509 | 0.00506 | 0.00502 | 0.00497 | 0.0049 | 0.00483 | 0.00475 | 0.00466 | 0.00456 | 0.00446 | 0.00437 | 0.00428 | 0.0042 | 0.00411 | 0.00401 | 0.00391 | 0.00381 | 0.0037 | 0.0036 | 0.00351 | 0.00344 | 0.00338 | 0.00333 | 0.00329 | 0.00325 | 0.00321 | 0.00317 | 0.00314 | 0.0031 | 0.00305 | 0.00301 | 0.00297 | 0.00294 | 0.00292 | 0.00292 | 0.0029 | 0.00289 | 0.00286 | 0.00284 | 0.00282 | 0.0028 | 0.00277 | 0.00275 | 0.00273 | 0.00273 | 0.00273 | 0.00274 | 0.00273 | 0.00272 | 0.00272 | 0.00271 | 0.00271 | 0.00271 | 0.0027 | 0.00269 | 0.00267 | 0.00266 | 0.00266 | 0.00266 | 0.00266 | 0.00265 | 0.00266 | 0.00267 | 0.0027 | 0.00273 | 0.00277 | 0.0028 | 0.00284 | 0.00287 | 0.00291 | 0.00293 | 0.00295 | 0.00296 | 0.00298 | 0.00299 | 0.003 | 0.00303 | 0.00305 | 0.00307 | 0.00309 | 0.0031 | 0.00309 | 0.00308 | 0.00307 | 0.00305 | 0.00303 | 0.003 | 0.00298 | 0.00297 | 0.00298 | 0.00301 | 0.00304 | 0.00307 | 0.00308 | 0.00308 | 0.00308 | 0.00306 | 0.00303 | 0.003 | 0.00297 | 0.00295 | 0.00295 | 0.00296 | 0.00298 | 0.00301 | 0.00303 | 0.00305 | 0.00306 | 0.00307 | 0.00308 | 0.00309 | 0.00309 | 0.00308 | 0.00306 | 0.00304 | 0.00301 | 0.00298 | 0.00294 | 0.0029 | 0.00286 | 0.00284 | 0.00283 | 0.00283 | 0.00284 | 0.00285 | 0.00287 | 0.00288 | 0.0029 | 0.00292 | 0.00292 | 0.00293 | 0.00293 | 0.00294 | 0.00295 | 0.00295 | 0.00295 | 0.00294 | 0.00292 | 0.0029 | 0.00286 | 0.00284 | 0.00282 | 0.00281 | 0.00282 | 0.00284 | 0.00286 | 0.00289 | 0.00291 | 0.00293 | 0.00293 | 0.00291 | 0.00289 | 0.00287 | 0.00286 | 0.00285 | 0.00285 | 0.00287 | 0.0029 | 0.00292 | 0.00294 | 0.00296 | 0.00297 | 0.00297 | 0.00297 | 0.00297 | 0.00296 | 0.00294 | 0.00293 | 0.00293 | 0.00292 | 0.00291 | 0.0029 | 0.00289 | 0.00288 | 0.00288 | 0.00289 | 0.00292 | 0.00295 | 0.00299 | 0.00302 | 0.00304 | 0.00305 | 0.00306 | 0.00306 | 0.00305 | 0.00303 | 0.00301 | 0.003 | 0.00301 | 0.00303 | 0.00306 | 0.00308 | 0.00309 | 0.00311 | 0.00313 | 0.00315 | 0.00317 | 0.00317 | 0.00318 | 0.00319 | 0.00321 | 0.00324 | 0.00326 | 0.00325 | 0.00323 | 0.00321 | 0.0032 | 0.0032 | 0.0032 | 0.0032 | 0.00322 | 0.00324 | 0.00328 | 0.00331 | 0.00333 | 0.00333 | 0.00333 | 0.00333 | 0.00332 | 0.00333 | 0.00334 | 0.00336 | 0.00338 | 0.0034 | 0.00342 | 0.00344 | 0.00344 | 0.00344 | 0.00341 | 0.00337 | 0.00332 | 0.00329 | 0.00326 | 0.00326 | 0.00328 | 0.0033 | 0.00333 | 0.00333 | 0.00332 | 0.0033 | 0.00326 | 0.00322 | 0.0032 | 0.0032 | 0.00321 | 0.00322 | 0.00324 | 0.00326 | 0.00328 | 0.00329 | 0.00331 | 0.00333 | 0.00335 | 0.00336 | 0.00337 | 0.00338 | 0.00338 | 0.00339 | 0.00341 | 0.00345 | 0.00349 | 0.00353 | 0.00358 | 0.00364 | 0.00369 | 0.00373 | 0.00376 | 0.0038 | 0.00383 | 0.00387 | 0.00388 | 0.00384 | 0.00372 | 0.00354 | 0.00342 | 0.00348 | 0.00381 | 0.00433 | 0.00492 | 0.00545 | 0.00587 | 0.00611 | 0.00614 | 0.00595 | 0.00556 | 0.00509 | 0.00469 | 0.0045 | 0.0045 | 0.00459 | 0.00469 | 0.00474 | 0.00474 | 0.0047 | 0.00464 | 0.00457 | 0.0045 | 0.00444 | 0.00442 | 0.00442 | 0.00444 | 0.00447 | 0.00449 | 0.00449 | 0.00446 | 0.00442 | 0.00438 | 0.00435 | 0.00432 | 0.00432 | 0.00433 | 0.00435 | 0.00439 | 0.00443 | 0.00448 | 0.00451 | 0.00453 | 0.00455 | 0.00459 | 0.00463 | 0.0047 | 0.00476 | 0.00483 | 0.00488 | 0.00491 | 0.00494 | 0.00495 | 0.00496 | 0.00498 | 0.00499 | 0.005 | 0.00501 | 0.00504 | 0.00507 | 0.00509 | 0.00508 | 0.00505 | 0.00501 | 0.005 | 0.00502 | 0.00508 | 0.00515 | 0.00523 | 0.00532 | 0.00539 | 0.00542 | 0.00535 | 0.00521 | 0.00504 | 0.00488 | 0.00479 | 0.00475 | 0.00478 | 0.00486 | 0.00499 | 0.00516 | 0.00531 | 0.00543 | 0.0055 | 0.00554 | 0.00558 | 0.00562 | 0.00565 | 0.00568 | 0.0057 | 0.00571 | 0.00573 | 0.00575 | 0.00575 | 0.00574 | 0.0057 | 0.00564 | 0.00559 | 0.00557 | 0.00557 | 0.00558 | 0.00562 | 0.00568 | 0.00576 | 0.00583 | 0.00587 | 0.00584 | 0.00575 | 0.00563 | 0.00553 | 0.00547 | 0.00547 | 0.0055 | 0.00558 | 0.0057 | 0.00584 | 0.00593 | 0.00596 | 0.0059 | 0.00581 | 0.00573 | 0.00566 | 0.00558 | 0.0055 | 0.00543 | 0.0054 | 0.00543 | 0.00547 | 0.00549 | 0.00546 | 0.00543 | 0.00542 | 0.00546 | 0.00551 | 0.00555 | 0.00557 | 0.00559 | 0.00562 | 0.00566 | 0.00569 | 0.00567 | 0.00561 | 0.00555 | 0.00552 | 0.00556 | 0.00565 | 0.00577 | 0.00588 | 0.00597 | 0.00603 | 0.00607 | 0.0061 | 0.00611 | 0.00611 | 0.0061 | 0.00611 | 0.00615 | 0.00623 | 0.00631 | 0.00639 | 0.00645 | 0.00649 | 0.00652 | 0.00653 | 0.0065 | 0.00643 | 0.00632 | 0.00618 | 0.00605 | 0.00593 | 0.00583 | 0.00578 | 0.00577 | 0.00581 | 0.00589 | 0.006 | 0.00611 | 0.00621 | 0.00628 | 0.00634 | 0.00637 | 0.00638 | 0.00635 | 0.0063 | 0.00624 | 0.0062 | 0.00616 | 0.00613 | 0.00611 | 0.00609 | 0.00609 | 0.0061 | 0.00613 | 0.00617 | 0.00622 | 0.00628 | 0.00634 | 0.00637 | 0.00634 | 0.00623 | 0.00606 | 0.0059 | 0.00578 | 0.00573 | 0.00575 | 0.00583 | 0.00595 | 0.00607 | 0.00613 | 0.00608 | 0.00591 | 0.00564 | 0.00534 | 0.00506 | 0.00487 | 0.0048 | 0.00488 | 0.00508 | 0.00536 | 0.00566 | 0.0059 | 0.00607 | 0.00616 | 0.00617 | 0.00612 | 0.00606 | 0.006 | 0.00599 | 0.00605 | 0.00616 | 0.00626 | 0.00631 | 0.00626 | 0.00613 | 0.00596 | 0.00581 | 0.00571 | 0.00569 | 0.00574 | 0.00587 | 0.00602 | 0.00618 | 0.00629 | 0.00632 | 0.00628 | 0.00617 | 0.00604 | 0.0059 | 0.00578 | 0.00571 | 0.0057 | 0.00575 | 0.00584 | 0.00594 | 0.00604 | 0.00613 | 0.0062 | 0.00626 | 0.00629 | 0.00628 | 0.00624 | 0.0062 | 0.00618 | 0.00618 | 0.00621 | 0.00625 | 0.00627 | 0.00626 | 0.00621 | 0.00615 | 0.0061 | 0.00606 | 0.00604 | 0.00598 | 0.0059 | 0.0058 | 0.00574 | 0.00569 | 0.0056 | 0.00543 | 0.00518 | 0.00494 | 0.00479 | 0.00476 | 0.00482 | 0.00496 | 0.00515 | 0.0054 | 0.00568 | 0.00592 | 0.00608 | 0.00616 | 0.0062 | 0.00617 | 0.00605 | 0.00584 | 0.00558 | 0.00535 | 0.00522 | 0.00517 | 0.00516 | 0.00517 | 0.00521 | 0.0053 | 0.00541 | 0.00547 | 0.00543 | 0.00531 | 0.00514 | 0.00496 | 0.00482 | 0.00472 | 0.00465 | 0.0046 | 0.00458 | 0.00461 | 0.00473 | 0.00495 | 0.00521 | 0.0055 | 0.00577 | 0.00601 | 0.00623 | 0.00642 | 0.00653 | 0.00653 | 0.00642 | 0.00623 | 0.00604 | 0.00587 | 0.00576 | 0.00571 | 0.00574 | 0.00585 | 0.00602 | 0.00619 | 0.00632 | 0.00637 | 0.00633 | 0.00618 | 0.00594 | 0.00564 | 0.00528 | 0.00492 | 0.0046 | 0.00438 | 0.00428 | 0.00428 | 0.00425 | 0.00409 | 0.00377 | 0.00333 | 0.00287 | 0.00246 | 0.00218 | 0.00205 | 0.00215 | 0.0025 | 0.00305 | 0.00366 | 0.0042 | 0.00458 | 0.0048 | 0.00493 | 0.00501 | 0.00507 | 0.0051 | 0.00513 | 0.00517 | 0.0052 | 0.00525 | 0.00528 | 0.00528 | 0.00521 | 0.00502 | 0.00502 | 0.00502 | 0.00502 | 0.00502 | 0.00502 | 0.00502
SS4-5 | 0.00062 | 0.00062 | 0.062% | 0.00062 | 0.00062 | 0.00062 | 0.00062 | 0.00062 | 0.0006 | 0.00057 | 0.00054 | 0.00051 | 0.00049 | 0.0005 | 0.00054 | 0.00061 | 0.00072 | 0.00085 | 0.00095 | 0.00101 | 0.00102 | 0.001 | 0.00097 | 0.00093 | 0.00089 | 0.00087 | 0.00085 | 0.00081 | 0.00076 | 0.00069 | 0.00062 | 0.00055 | 0.0005 | 0.00048 | 0.00048 | 0.0005 | 0.00055 | 0.0006 | 0.00064 | 0.00066 | 0.00066 | 0.00065 | 0.00066 | 0.00068 | 0.00072 | 0.00075 | 0.00075 | 0.00073 | 0.00067 | 0.00059 | 0.00051 | 0.00046 | 0.00043 | 0.00044 | 0.00047 | 0.00052 | 0.00059 | 0.00065 | 0.00072 | 0.00078 | 0.00083 | 0.0009 | 0.00096 | 0.001 | 0.00101 | 0.00095 | 0.00082 | 0.00066 | 0.00047 | 0.00031 | 0.00021 | 0.00017 | 0.00018 | 0.00021 | 0.00024 | 0.00025 | 0.00025 | 0.00024 | 0.00024 | 0.00026 | 0.00032 | 0.00043 | 0.00059 | 0.00077 | 0.00094 | 0.00107 | 0.00115 | 0.00115 | 0.00108 | 0.00095 | 0.00077 | 0.00056 | 0.00037 | 0.00024 | 0.0002 | 0.00025 | 0.00038 | 0.00056 | 0.00073 | 0.00085 | 0.00087 | 0.0008 | 0.00069 | 0.00058 | 0.0005 | 0.00049 | 0.00053 | 0.00063 | 0.00074 | 0.00083 | 0.00085 | 0.0008 | 0.0007 | 0.0006 | 0.00054 | 0.00055 | 0.00062 | 0.00075 | 0.00091 | 0.00109 | 0.00125 | 0.00137 | 0.00145 | 0.0015 | 0.0015 | 0.00148 | 0.00143 | 0.00135 | 0.00123 | 0.00108 | 0.00091 | 0.00074 | 0.00059 | 0.00047 | 0.00039 | 0.00034 | 0.00031 | 0.00031 | 0.00033 | 0.00039 | 0.00048 | 0.0006 | 0.00073 | 0.00087 | 0.00101 | 0.00114 | 0.00123 | 0.00128 | 0.0013 | 0.00131 | 0.00134 | 0.0014 | 0.00148 | 0.00155 | 0.00159 | 0.00158 | 0.00152 | 0.00142 | 0.0013 | 0.00118 | 0.00108 | 0.00102 | 0.00101 | 0.00103 | 0.00109 | 0.00116 | 0.00124 | 0.00131 | 0.0014 | 0.0015 | 0.0016 | 0.00169 | 0.00176 | 0.0018 | 0.0018 | 0.00176 | 0.00169 | 0.0016 | 0.00152 | 0.00146 | 0.00145 | 0.00149 | 0.00156 | 0.00166 | 0.00177 | 0.00188 | 0.00197 | 0.00202 | 0.00203 | 0.00199 | 0.00194 | 0.00188 | 0.00184 | 0.00182 | 0.00183 | 0.00189 | 0.00202 | 0.00222 | 0.00249 | 0.00279 | 0.00305 | 0.00324 | 0.00331 | 0.00325 | 0.00307 | 0.00279 | 0.00248 | 0.00219 | 0.00198 | 0.00187 | 0.00186 | 0.00192 | 0.00202 | 0.00211 | 0.00219 | 0.00224 | 0.00227 | 0.00229 | 0.00233 | 0.00239 | 0.0025 | 0.00264 | 0.0028 | 0.00296 | 0.0031 | 0.00319 | 0.00324 | 0.00323 | 0.00319 | 0.00311 | 0.00302 | 0.00292 | 0.00284 | 0.00277 | 0.00271 | 0.00267 | 0.00264 | 0.0026 | 0.00256 | 0.00253 | 0.00251 | 0.00253 | 0.00259 | 0.00272 | 0.00289 | 0.00308 | 0.00326 | 0.00338 | 0.00344 | 0.00346 | 0.00344 | 0.0034 | 0.00334 | 0.00327 | 0.00321 | 0.00315 | 0.00308 | 0.00297 | 0.00282 | 0.00265 | 0.0025 | 0.00242 | 0.00242 | 0.00252 | 0.00266 | 0.00283 | 0.00297 | 0.00309 | 0.00317 | 0.00324 | 0.00333 | 0.00344 | 0.00357 | 0.00369 | 0.00377 | 0.00378 | 0.00372 | 0.00357 | 0.00335 | 0.00309 | 0.00283 | 0.00262 | 0.00247 | 0.00238 | 0.00233 | 0.00229 | 0.00224 | 0.00219 | 0.00214 | 0.0021 | 0.00207 | 0.00206 | 0.00204 | 0.00203 | 0.00202 | 0.00201 | 0.002 | 0.002 | 0.00199 | 0.00199 | 0.00202 | 0.00208 | 0.00216 | 0.00225 | 0.00233 | 0.00239 | 0.00242 | 0.00242 | 0.00237 | 0.0023 | 0.00221 | 0.00213 | 0.00207 | 0.00207 | 0.0021 | 0.00218 | 0.00227 | 0.00237 | 0.00244 | 0.0025 | 0.00252 | 0.00252 | 0.00247 | 0.0024 | 0.00231 | 0.00222 | 0.00217 | 0.00217 | 0.00223 | 0.00232 | 0.00243 | 0.00253 | 0.00259 | 0.00262 | 0.0026 | 0.00256 | 0.00251 | 0.00247 | 0.00248 | 0.00254 | 0.00267 | 0.00286 | 0.00311 | 0.00339 | 0.00367 | 0.00392 | 0.0041 | 0.0042 | 0.00422 | 0.0042 | 0.00413 | 0.004 | 0.00381 | 0.00358 | 0.00334 | 0.0031 | 0.00286 | 0.00263 | 0.00242 | 0.00227 | 0.00221 | 0.00225 | 0.00231 | 0.00233 | 0.00226 | 0.0021 | 0.00192 | 0.00177 | 0.00171 | 0.00175 | 0.00189 | 0.0021 | 0.00234 | 0.00255 | 0.00267 | 0.00264 | 0.00244 | 0.00212 | 0.00175 | 0.00141 | 0.00114 | 0.00096 | 0.00088 | 0.00089 | 0.00098 | 0.00115 | 0.00134 | 0.00154 | 0.00171 | 0.00185 | 0.00194 | 0.002 | 0.00204 | 0.00208 | 0.00211 | 0.00218 | 0.00227 | 0.0024 | 0.00255 | 0.00272 | 0.0029 | 0.00306 | 0.00319 | 0.00326 | 0.00326 | 0.00321 | 0.00313 | 0.00305 | 0.003 | 0.00299 | 0.00303 | 0.00312 | 0.00323 | 0.00335 | 0.00344 | 0.0035 | 0.00353 | 0.00354 | 0.00355 | 0.00356 | 0.0036 | 0.00367 | 0.00378 | 0.00394 | 0.00412 | 0.00435 | 0.00461 | 0.0049 | 0.00524 | 0.00559 | 0.00592 | 0.00617 | 0.00633 | 0.00637 | 0.00631 | 0.00618 | 0.006 | 0.0058 | 0.00562 | 0.00547 | 0.00537 | 0.00531 | 0.00527 | 0.00525 | 0.00526 | 0.00534 | 0.00552 | 0.00582 | 0.00618 | 0.00655 | 0.00685 | 0.00705 | 0.00715 | 0.00714 | 0.00704 | 0.00689 | 0.00673 | 0.00659 | 0.00651 | 0.00647 | 0.00644 | 0.00639 | 0.0063 | 0.0062 | 0.0061 | 0.00602 | 0.00598 | 0.00596 | 0.00596 | 0.00597 | 0.00597 | 0.00598 | 0.00598 | 0.00599 | 0.00599 | 0.00596 | 0.0059 | 0.00582 | 0.00571 | 0.00561 | 0.00553 | 0.00547 | 0.00543 | 0.00541 | 0.00541 | 0.00539 | 0.00534 | 0.00523 | 0.00505 | 0.00482 | 0.00457 | 0.00434 | 0.00415 | 0.00401 | 0.00392 | 0.00386 | 0.00382 | 0.00381 | 0.00381 | 0.00382 | 0.00383 | 0.00385 | 0.00388 | 0.00392 | 0.00394 | 0.00394 | 0.0039 | 0.00383 | 0.00375 | 0.00367 | 0.00361 | 0.00357 | 0.00352 | 0.00345 | 0.00333 | 0.00318 | 0.00301 | 0.00283 | 0.00269 | 0.0026 | 0.00259 | 0.00267 | 0.00281 | 0.00299 | 0.00315 | 0.00326 | 0.00329 | 0.00326 | 0.00318 | 0.00306 | 0.00294 | 0.00283 | 0.00275 | 0.00269 | 0.00266 | 0.00265 | 0.00265 | 0.00267 | 0.0027 | 0.00273 | 0.00275 | 0.00274 | 0.00271 | 0.00266 | 0.00258 | 0.00249 | 0.00243 | 0.00239 | 0.0024 | 0.00247 | 0.00257 | 0.00271 | 0.00285 | 0.00296 | 0.00302 | 0.00304 | 0.00303 | 0.00299 | 0.00293 | 0.00285 | 0.00275 | 0.00262 | 0.0025 | 0.00239 | 0.00233 | 0.00232 | 0.00239 | 0.0025 | 0.00261 | 0.00267 | 0.00262 | 0.00244 | 0.00216 | 0.00184 | 0.00155 | 0.00136 | 0.00132 | 0.00144 | 0.0017 | 0.00204 | 0.0024 | 0.00269 | 0.00289 | 0.00298 | 0.003 | 0.00299 | 0.00297 | 0.00298 | 0.00302 | 0.00308 | 0.00316 | 0.00324 | 0.0033 | 0.00335 | 0.00339 | 0.0034 | 0.00338 | 0.00328 | 0.00308 | 0.00275 | 0.00231 | 0.00182 | 0.00136 | 0.00101 | 0.00086 | 0.00091 | 0.00116 | 0.00155 | 0.002 | 0.00243 | 0.00276 | 0.00298 | 0.0031 | 0.00315 | 0.00319 | 0.00326 | 0.00335 | 0.00346 | 0.00354 | 0.00357 | 0.00354 | 0.00349 | 0.00342 | 0.00339 | 0.0034 | 0.00344 | 0.0035 | 0.00351 | 0.00344 | 0.00327 | 0.00301 | 0.0027 | 0.00241 | 0.0022 | 0.00212 | 0.00219 | 0.0024 | 0.00272 | 0.00308 | 0.00342 | 0.00368 | 0.00383 | 0.00386 | 0.00381 | 0.00371 | 0.00361 | 0.00355 | 0.00354 | 0.00357 | 0.00365 | 0.00374 | 0.00384 | 0.0039 | 0.00392 | 0.00387 | 0.00378 | 0.00368 | 0.00358 | 0.00347 | 0.00335 | 0.00321 | 0.00307 | 0.00296 | 0.00291 | 0.00293 | 0.00304 | 0.0032 | 0.00342 | 0.00365 | 0.00388 | 0.00406 | 0.00418 | 0.00424 | 0.00426 | 0.00427 | 0.00429 | 0.00433 | 0.00436 | 0.00436 | 0.00432 | 0.00423 | 0.00413 | 0.00403 | 0.00397 | 0.00397 | 0.00401 | 0.0041 | 0.0042 | 0.00428 | 0.0043 | 0.00422 | 0.00406 | 0.00386 | 0.00368 | 0.00358 | 0.00358 | 0.00368 | 0.00386 | 0.00408 | 0.0043 | 0.00447 | 0.00457 | 0.00462 | 0.00462 | 0.00462 | 0.00461 | 0.00462 | 0.00464 | 0.00467 | 0.00468 | 0.00467 | 0.00465 | 0.00462 | 0.0046 | 0.0046 | 0.00462 | 0.00466 | 0.0047 | 0.00473 | 0.00474 | 0.00471 | 0.00466 | 0.0046 | 0.00457 | 0.00457 | 0.00463 | 0.00472 | 0.00484 | 0.00496 | 0.00506 | 0.00513 | 0.00517 | 0.00516 | 0.00514 | 0.00512 | 0.00511 | 0.00512 | 0.00514 | 0.00516 | 0.00516 | 0.00514 | 0.00512 | 0.0051 | 0.00508 | 0.00507 | 0.00505 | 0.00504 | 0.00502 | 0.00501 | 0.00499 | 0.00496 | 0.00494 | 0.00492 | 0.00492 | 0.00495 | 0.00499 | 0.00504 | 0.00508 | 0.00513 | 0.00518 | 0.00522 | 0.00525 | 0.00528 | 0.0053 | 0.00532 | 0.00532 | 0.00531 | 0.00527 | 0.0052 | 0.00511 | 0.00503 | 0.00497 | 0.00493 | 0.00492 | 0.00494 | 0.00499 | 0.00506 | 0.00513 | 0.00519 | 0.00524 | 0.00527 | 0.00529 | 0.00532 | 0.00534 | 0.00535 | 0.00536 | 0.00537 | 0.00537 | 0.00536 | 0.00535 | 0.00534 | 0.00534 | 0.00533 | 0.00533 | 0.00533 | 0.00533 | 0.00533 | 0.00534 | 0.00536 | 0.00538 | 0.00539 | 0.0054 | 0.00539 | 0.00537 | 0.00533 | 0.00529 | 0.00525 | 0.00522 | 0.00521 | 0.00523 | 0.00527 | 0.00533 | 0.00538 | 0.00542 | 0.00545 | 0.00545 | 0.00544 | 0.00543 | 0.00541 | 0.00541 | 0.00541 | 0.0054 | 0.0054 | 0.0054 | 0.0054 | 0.0054 | 0.00541 | 0.00541 | 0.00542 | 0.00543 | 0.00544 | 0.00544 | 0.00544 | 0.00543 | 0.00541 | 0.00539 | 0.00538 | 0.00536 | 0.00535 | 0.00534 | 0.00533 | 0.00533 | 0.00533 | 0.00532 | 0.00531 | 0.0053 | 0.00529 | 0.00529 | 0.0053 | 0.00531 | 0.00534 | 0.00538 | 0.00542 | 0.00547 | 0.0055 | 0.00552 | 0.00552 | 0.00552 | 0.0055 | 0.00548 | 0.00545 | 0.00543 | 0.00541 | 0.00539 | 0.00538 | 0.00538 | 0.00539 | 0.00539 | 0.00539 | 0.0054 | 0.0054 | 0.0054 | 0.00541 | 0.00541 | 0.00542 | 0.00541 | 0.00541 | 0.0054 | 0.00538 | 0.00537 | 0.00536 | 0.00537 | 0.00538 | 0.0054 | 0.00542 | 0.00544 | 0.00544 | 0.00542 | 0.0054 | 0.00537 | 0.00534 | 0.00532 | 0.0053 | 0.0053 | 0.0053 | 0.0053 | 0.0053 | 0.0053 | 0.0053 | 0.00531 | 0.00533 | 0.00535 | 0.00538 | 0.0054 | 0.0054 | 0.0054 | 0.00538 | 0.00536 | 0.00533 | 0.00531 | 0.00528 | 0.00525 | 0.00523 | 0.00521 | 0.00519 | 0.00517 | 0.00516 | 0.00514 | 0.00514 | 0.00513 | 0.00512 | 0.0051 | 0.00507 | 0.00505 | 0.00503 | 0.00501 | 0.005 | 0.00499 | 0.00498 | 0.00498 | 0.00498 | 0.00499 | 0.005 | 0.005 | 0.005 | 0.005 | 0.00499 | 0.00498 | 0.00497 | 0.00495 | 0.00494 | 0.00493 | 0.00492 | 0.00491 | 0.0049 | 0.00491 | 0.00492 | 0.00494 | 0.00496 | 0.00498 | 0.005 | 0.00502 | 0.00502 | 0.00502 | 0.00501 | 0.00499 | 0.00497 | 0.00494 | 0.00491 | 0.00488 | 0.00485 | 0.00483 | 0.0048 | 0.00479 | 0.00479 | 0.0048 | 0.00481 | 0.00482 | 0.00482 | 0.00481 | 0.00479 | 0.00477 | 0.00475 | 0.00474 | 0.00473 | 0.00474 | 0.00476 | 0.00477 | 0.00478 | 0.00479 | 0.00478 | 0.00478 | 0.00478 | 0.00478 | 0.00479 | 0.0048 | 0.00482 | 0.00484 | 0.00486 | 0.00488 | 0.00489 | 0.00489 | 0.00488 | 0.00487 | 0.00485 | 0.00482 | 0.00477 | 0.00472 | 0.00467 | 0.00464 | 0.00462 | 0.00463 | 0.00464 | 0.00466 | 0.00468 | 0.0047 | 0.00471 | 0.00472 | 0.00472 | 0.00471 | 0.00471 | 0.00472 | 0.00472 | 0.00473 | 0.00474 | 0.00474 | 0.00474 | 0.00474 | 0.00473 | 0.00473 | 0.00472 | 0.00472 | 0.00471 | 0.0047 | 0.00469 | 0.00469 | 0.00469 | 0.00469 | 0.00469 | 0.00468 | 0.00468 | 0.00467 | 0.00466 | 0.00465 | 0.00464 | 0.00464 | 0.00464 | 0.00465 | 0.00467 | 0.00469 | 0.0047 | 0.00471 | 0.00471 | 0.00472 | 0.00473 | 0.00474 | 0.00474 | 0.00473 | 0.00473 | 0.00474 | 0.00475 | 0.00476 | 0.00475 | 0.00475 | 0.00475 | 0.00475 | 0.00474 | 0.00473 | 0.00472 | 0.0047 | 0.0047 | 0.0047 | 0.00471 | 0.00472 | 0.00473 | 0.00474 | 0.00474 | 0.00474 | 0.00473 | 0.00472 | 0.00471 | 0.0047 | 0.00469 | 0.00469 | 0.00468 | 0.00467 | 0.00466 | 0.00466 | 0.00466 | 0.00467 | 0.00468 | 0.00469 | 0.0047 | 0.00471 | 0.00472 | 0.00473 | 0.00474 | 0.00476 | 0.00477 | 0.00478 | 0.00479 | 0.00479 | 0.00479 | 0.00479 | 0.00479 | 0.00478 | 0.00476 | 0.00474 | 0.00472 | 0.00471 | 0.00471 | 0.00471 | 0.00471 | 0.0047 | 0.00469 | 0.00466 | 0.00463 | 0.0046 | 0.00458 | 0.00458 | 0.0046 | 0.00463 | 0.00467 | 0.00471 | 0.00474 | 0.00476 | 0.00476 | 0.00476 | 0.00474 | 0.00472 | 0.0047 | 0.00468 | 0.00465 | 0.00462 | 0.00459 | 0.00456 | 0.00454 | 0.00453 | 0.00452 | 0.00452 | 0.00452 | 0.00452 | 0.00453 | 0.00454 | 0.00454 | 0.00455 | 0.00455 | 0.00454 | 0.00452 | 0.0045 | 0.00447 | 0.00444 | 0.00443 | 0.00443 | 0.00445 | 0.00447 | 0.00449 | 0.0045 | 0.0045 | 0.00448 | 0.00445 | 0.00441 | 0.00436 | 0.00433 | 0.00432 | 0.00432 | 0.00434 | 0.00435 | 0.00436 | 0.00436 | 0.00436 | 0.00436 | 0.00435 | 0.00434 | 0.00433 | 0.00432 | 0.00431 | 0.0043 | 0.00428 | 0.00426 | 0.00424 | 0.00423 | 0.00423 | 0.00423 | 0.00425 | 0.00426 | 0.00427 | 0.00428 | 0.00428 | 0.00427 | 0.00426 | 0.00425 | 0.00424 | 0.00423 | 0.00424 | 0.00425 | 0.00426 | 0.00427 | 0.00427 | 0.00426 | 0.00425 | 0.00422 | 0.0042 | 0.00419 | 0.00418 | 0.00417 | 0.00417 | 0.00418 | 0.0042 | 0.00422 | 0.00422 | 0.00421 | 0.00419 | 0.00417 | 0.00416 | 0.00416 | 0.00416 | 0.00418 | 0.00419 | 0.00421 | 0.00422 | 0.00422 | 0.00422 | 0.00422 | 0.00421 | 0.00422 | 0.00423 | 0.00423 | 0.00423 | 0.00423 | 0.00421 | 0.00419 | 0.00416 | 0.00414 | 0.00413 | 0.00414 | 0.00415 | 0.00417 | 0.00418 | 0.00418 | 0.00419 | 0.0042 | 0.00422 | 0.00423 | 0.00423 | 0.00423 | 0.00422 | 0.00421 | 0.00418 | 0.00415 | 0.00413 | 0.0041 | 0.00408 | 0.00407 | 0.00406 | 0.00406 | 0.00406 | 0.00407 | 0.00408 | 0.00408 | 0.0041 | 0.00412 | 0.00414 | 0.00416 | 0.00417 | 0.00416 | 0.00415 | 0.00413 | 0.00412 | 0.00411 | 0.0041 | 0.00409 | 0.00409 | 0.00408 | 0.00407 | 0.00407 | 0.00407 | 0.00407 | 0.00407 | 0.00408 | 0.00408 | 0.00409 | 0.00409 | 0.00409 | 0.00408 | 0.00407 | 0.00405 | 0.00404 | 0.00403 | 0.00402 | 0.00403 | 0.00404 | 0.00405 | 0.00406 | 0.00408 | 0.00409 | 0.00409 | 0.00409 | 0.00408 | 0.00406 | 0.00404 | 0.00402 | 0.004 | 0.00399 | 0.00399 | 0.004 | 0.00401 | 0.00403 | 0.00404 | 0.00406 | 0.00407 | 0.00408 | 0.00409 | 0.00409 | 0.00409 | 0.00409 | 0.0041 | 0.00411 | 0.00412 | 0.00412 | 0.00412 | 0.00412 | 0.00412 | 0.00413 | 0.00414 | 0.00415 | 0.00416 | 0.00417 | 0.00418 | 0.00419 | 0.0042 | 0.00421 | 0.00422 | 0.00423 | 0.00425 | 0.00426 | 0.00428 | 0.0043 | 0.00431 | 0.00434 | 0.00436 | 0.00439 | 0.00442 | 0.00445 | 0.00449 | 0.00453 | 0.00457 | 0.00461 | 0.00466 | 0.00471 | 0.00476 | 0.00482 | 0.00488 | 0.00496 | 0.00504 | 0.00514 | 0.00524 | 0.00534 | 0.00544 | 0.00555 | 0.00564 | 0.00573 | 0.00583 | 0.00592 | 0.00602 | 0.00612 | 0.00624 | 0.00637 | 0.00651 | 0.00666 | 0.0068 | 0.00694 | 0.00708 | 0.00722 | 0.00738 | 0.00755 | 0.00773 | 0.00792 | 0.00811 | 0.00831 | 0.0085 | 0.00869 | 0.00888 | 0.00906 | 0.00925 | 0.00944 | 0.00964 | 0.00985 | 0.01008 | 0.01033 | 0.01057 | 0.01082 | 0.01107 | 0.01133 | 0.0116 | 0.01186 | 0.01212 | 0.01238 | 0.01265 | 0.01292 | 0.01319 | 0.01347 | 0.01373 | 0.01399 | 0.01425 | 0.0145 | 0.01474 | 0.01497 | 0.0152 | 0.01541 | 0.01561 | 0.01577 | 0.01589 | 0.01595 | 0.01599 | 0.01606 | 0.01627 | 0.01663 | 0.01713 | 0.01768 | 0.01824 | 0.01875 | 0.01917 | 0.01944 | 0.01952 | 0.01942 | 0.01917 | 0.01888 | 0.01864 | 0.01849 | 0.01839 | 0.01832 | 0.01827 | 0.01827 | 0.0183 | 0.01836 | 0.01841 | 0.01845 | 0.01847 | 0.0185 | 0.01854 | 0.01861 | 0.0187 | 0.01879 | 0.01887 | 0.01893 | 0.01898 | 0.01899 | 0.01896 | 0.01889 | 0.01876 | 0.0186 | 0.01841 | 0.01821 | 0.01801 | 0.01779 | 0.01759 | 0.0174 | 0.01724 | 0.01712 | 0.01702 | 0.01694 | 0.01685 | 0.01677 | 0.01667 | 0.01656 | 0.01643 | 0.01627 | 0.01611 | 0.01595 | 0.0158 | 0.01567 | 0.01554 | 0.01541 | 0.01527 | 0.01513 | 0.01498 | 0.01484 | 0.01471 | 0.0146 | 0.01452 | 0.01448 | 0.01446 | 0.01447 | 0.01449 | 0.01451 | 0.01453 | 0.01452 | 0.0145 | 0.01447 | 0.01443 | 0.01441 | 0.0144 | 0.0144 | 0.01441 | 0.01444 | 0.01448 | 0.01451 | 0.01454 | 0.01456 | 0.01458 | 0.0146 | 0.01464 | 0.0147 | 0.01478 | 0.01488 | 0.01499 | 0.01511 | 0.01524 | 0.01536 | 0.01547 | 0.01559 | 0.01571 | 0.01582 | 0.01593 | 0.01602 | 0.01608 | 0.01613 | 0.01615 | 0.01614 | 0.01611 | 0.01606 | 0.01601 | 0.01597 | 0.01595 | 0.01596 | 0.01601 | 0.01607 | 0.01614 | 0.0162 | 0.01626 | 0.01629 | 0.01629 | 0.01626 | 0.01623 | 0.01619 | 0.01617 | 0.01616 | 0.01618 | 0.01627 | 0.01645 | 0.01672 | 0.01703 | 0.01731 | 0.01748 | 0.01753 | 0.01744 | 0.01721 | 0.01686 | 0.01645 | 0.01604 | 0.01571 | 0.01552 | 0.01545 | 0.01545 | 0.01546 | 0.01545 | 0.0154 | 0.01533 | 0.01523 | 0.01512 | 0.01502 | 0.01494 | 0.0149 | 0.01488 | 0.01489 | 0.01489 | 0.01489 | 0.01486 | 0.0148 | 0.01469 | 0.01455 | 0.01437 | 0.01418 | 0.01396 | 0.01375 | 0.01354 | 0.01334 | 0.01316 | 0.013 | 0.01286 | 0.01274 | 0.01264 | 0.01256 | 0.01249 | 0.01243 | 0.01238 | 0.01231 | 0.01225 | 0.01217 | 0.01208 | 0.01198 | 0.01186 | 0.01173 | 0.01159 | 0.01144 | 0.01129 | 0.01114 | 0.01098 | 0.01082 | 0.01066 | 0.01052 | 0.01038 | 0.01025 | 0.01013 | 0.01001 | 0.00991 | 0.00982 | 0.00973 | 0.00966 | 0.00959 | 0.00952 | 0.00946 | 0.00939 | 0.00932 | 0.00923 | 0.00913 | 0.00902 | 0.0089 | 0.00877 | 0.00862 | 0.00847 | 0.00832 | 0.00816 | 0.00801 | 0.00785 | 0.00771 | 0.00757 | 0.00745 | 0.00735 | 0.00725 | 0.00717 | 0.00711 | 0.00704 | 0.00698 | 0.00692 | 0.00686 | 0.00679 | 0.00673 | 0.00667 | 0.00661 | 0.00655 | 0.00649 | 0.00643 | 0.00639 | 0.00634 | 0.0063 | 0.00626 | 0.00623 | 0.00621 | 0.00619 | 0.00617 | 0.00616 | 0.00615 | 0.00614 | 0.00613 | 0.00612 | 0.0061 | 0.00607 | 0.00604 | 0.00601 | 0.00598 | 0.00594 | 0.00591 | 0.00588 | 0.00586 | 0.00585 | 0.00583 | 0.00582 | 0.00581 | 0.0058 | 0.0058 | 0.0058 | 0.00579 | 0.00577 | 0.00576 | 0.00574 | 0.00573 | 0.00573 | 0.00572 | 0.0057 | 0.00569 | 0.00568 | 0.00567 | 0.00566 | 0.00565 | 0.00564 | 0.00564 | 0.00564 | 0.00564 | 0.00564 | 0.00564 | 0.00563 | 0.00562 | 0.0056 | 0.00559 | 0.00557 | 0.00556 | 0.00554 | 0.00553 | 0.00551 | 0.0055 | 0.0055 | 0.0055 | 0.0055 | 0.00551 | 0.00552 | 0.00552 | 0.00553 | 0.00553 | 0.00552 | 0.00551 | 0.00549 | 0.00547 | 0.00545 | 0.00544 | 0.00542 | 0.00541 | 0.00541 | 0.0054 | 0.0054 | 0.0054 | 0.0054 | 0.0054 | 0.00538 | 0.00536 | 0.00534 | 0.00531 | 0.00529 | 0.00528 | 0.00527 | 0.00527 | 0.00528 | 0.00529 | 0.00531 | 0.00532 | 0.00533 | 0.00534 | 0.00534 | 0.00535 | 0.00535 | 0.00536 | 0.00537 | 0.00537 | 0.00536 | 0.00535 | 0.00534 | 0.00533 | 0.00531 | 0.0053 | 0.0053 | 0.0053 | 0.00531 | 0.00531 | 0.00531 | 0.00531 | 0.0053 | 0.00528 | 0.00527 | 0.00525 | 0.00524 | 0.00524 | 0.00524 | 0.00525 | 0.00525 | 0.00526 | 0.00525 | 0.00524 | 0.00523 | 0.00521 | 0.0052 | 0.0052 | 0.0052 | 0.0052 | 0.0052 | 0.0052 | 0.0052 | 0.00519 | 0.00519 | 0.00518 | 0.00517 | 0.00517 | 0.00517 | 0.00517 | 0.00517 | 0.00517 | 0.00516 | 0.00516 | 0.00516 | 0.00515 | 0.00515 | 0.00514 | 0.00514 | 0.00514 | 0.00514 | 0.00514 | 0.00514 | 0.00514 | 0.00514 | 0.00515 | 0.00515 | 0.00514 | 0.00513 | 0.00512 | 0.00512 | 0.00511 | 0.00512 | 0.00512 | 0.00513 | 0.00514 | 0.00514 | 0.00514 | 0.00513 | 0.00512 | 0.00511 | 0.0051 | 0.00509 | 0.00509 | 0.00509 | 0.00509 | 0.0051 | 0.0051 | 0.00509 | 0.00507 | 0.00506 | 0.00505 | 0.00505 | 0.00504 | 0.00504 | 0.00503 | 0.00503 | 0.00504 | 0.00504 | 0.00504 | 0.00505 | 0.00505 | 0.00505 | 0.00504 | 0.00503 | 0.00501 | 0.00499 | 0.00499 | 0.00498 | 0.00499 | 0.005 | 0.005 | 0.00501 | 0.00502 | 0.00501 | 0.00501 | 0.00501 | 0.00502 | 0.00502 | 0.00503 | 0.00504 | 0.00503 | 0.00503 | 0.00502 | 0.00501 | 0.00501 | 0.00501 | 0.00502 | 0.00503 | 0.00505 | 0.00507 | 0.00508 | 0.00509 | 0.00509 | 0.0051 | 0.0051 | 0.0051 | 0.0051 | 0.00509 | 0.00509 | 0.0051 | 0.0051 | 0.00512 | 0.00514 | 0.00516 | 0.00519 | 0.00521 | 0.00524 | 0.00526 | 0.00527 | 0.00528 | 0.00527 | 0.00527 | 0.00526 | 0.00525 | 0.00525 | 0.00525 | 0.00526 | 0.00526 | 0.00527 | 0.00528 | 0.00529 | 0.0053 | 0.0053 | 0.0053 | 0.0053 | 0.00529 | 0.00529 | 0.00529 | 0.00529 | 0.0053 | 0.00531 | 0.00532 | 0.00533 | 0.00533 | 0.00532 | 0.00531 | 0.0053 | 0.00529 | 0.00528 | 0.00527 | 0.00528 | 0.00528 | 0.0053 | 0.00531 | 0.00533 | 0.00534 | 0.00535 | 0.00536 | 0.00536 | 0.00536 | 0.00535 | 0.00534 | 0.00532 | 0.0053 | 0.00528 | 0.00527 | 0.00527 | 0.00526 | 0.00526 | 0.00527 | 0.00528 | 0.00529 | 0.00529 | 0.00529 | 0.00529 | 0.00529 | 0.0053 | 0.0053 | 0.0053 | 0.0053 | 0.0053 | 0.0053 | 0.0053 | 0.0053 | 0.0053 | 0.00529 | 0.00529 | 0.00529 | 0.00529 | 0.00529 | 0.00527 | 0.00526 | 0.00524 | 0.00524 | 0.00524 | 0.00525 | 0.00526 | 0.00529 | 0.00531 | 0.00533 | 0.00534 | 0.00534 | 0.00533 | 0.00531 | 0.0053 | 0.00529 | 0.00529 | 0.00529 | 0.00529 | 0.00528 | 0.00528 | 0.00528 | 0.00529 | 0.00531 | 0.00533 | 0.00534 | 0.00535 | 0.00535 | 0.00534 | 0.00532 | 0.00529 | 0.00526 | 0.00523 | 0.00523 | 0.00523 | 0.00525 | 0.00528 | 0.00531 | 0.00535 | 0.00538 | 0.0054 | 0.0054 | 0.0054 | 0.00539 | 0.00537 | 0.00535 | 0.00533 | 0.0053 | 0.00528 | 0.00527 | 0.00526 | 0.00525 | 0.00524 | 0.00525 | 0.00526 | 0.00529 | 0.00531 | 0.00532 | 0.00533 | 0.00533 | 0.00532 | 0.00531 | 0.00529 | 0.00528 | 0.00527 | 0.00528 | 0.0053 | 0.00532 | 0.00534 | 0.00534 | 0.00532 | 0.0053 | 0.00527 | 0.00524 | 0.00522 | 0.00522 | 0.00523 | 0.00525 | 0.00527 | 0.00529 | 0.00531 | 0.00532 | 0.00533 | 0.00533 | 0.00533 | 0.00533 | 0.00534 | 0.00534 | 0.00534 | 0.00534 | 0.00535 | 0.00535 | 0.00536 | 0.00536 | 0.00537 | 0.00538 | 0.00538 | 0.00538 | 0.00537 | 0.00536 | 0.00534 | 0.00533 | 0.00533 | 0.00533 | 0.00534 | 0.00534 | 0.00534 | 0.00533 | 0.00532 | 0.00531 | 0.00531 | 0.0053 | 0.00531 | 0.00532 | 0.00534 | 0.00538 | 0.00541 | 0.00543 | 0.00543 | 0.00542 | 0.00539 | 0.00537 | 0.00534 | 0.00532 | 0.00531 | 0.00532 | 0.00533 | 0.00536 | 0.00538 | 0.00539 | 0.00539 | 0.00539 | 0.00539 | 0.00539 | 0.00539 | 0.00539 | 0.0054 | 0.00541 | 0.00542 | 0.00542 | 0.00542 | 0.00542 | 0.00541 | 0.00542 | 0.00543 | 0.00544 | 0.00546 | 0.00547 | 0.00548 | 0.00548 | 0.00548 | 0.00547 | 0.00547 | 0.00547 | 0.00545 | 0.00544 | 0.00543 | 0.00544 | 0.00547 | 0.0055 | 0.00552 | 0.00554 | 0.00555 | 0.00557 | 0.00558 | 0.00558 | 0.00557 | 0.00556 | 0.00554 | 0.00552 | 0.00551 | 0.0055 | 0.00548 | 0.00547 | 0.00546 | 0.00547 | 0.00547 | 0.00547 | 0.00547 | 0.00548 | 0.00549 | 0.0055 | 0.0055 | 0.00551 | 0.0055 | 0.00551 | 0.00551 | 0.00552 | 0.00551 | 0.00551 | 0.00551 | 0.00551 | 0.00552 | 0.00552 | 0.00553 | 0.00554 | 0.00555 | 0.00556 | 0.00558 | 0.00559 | 0.00559 | 0.00558 | 0.00556 | 0.00554 | 0.00554 | 0.00554 | 0.00556 | 0.00559 | 0.00562 | 0.00563 | 0.00565 | 0.00566 | 0.00566 | 0.00566 | 0.00565 | 0.00564 | 0.00564 | 0.00565 | 0.00566 | 0.00567 | 0.00567 | 0.00566 | 0.00566 | 0.00567 | 0.00567 | 0.00567 | 0.00567 | 0.00566 | 0.00565 | 0.00565 | 0.00565 | 0.00564 | 0.00564 | 0.00564 | 0.00564 | 0.00565 | 0.00567 | 0.0057 | 0.00572 | 0.00573 | 0.00574 | 0.00574 | 0.00574 | 0.00573 | 0.00572 | 0.00571 | 0.0057 | 0.0057 | 0.00571 | 0.00572 | 0.00573 | 0.00573 | 0.00573 | 0.00573 | 0.00573 | 0.00574 | 0.00574 | 0.00574 | 0.00575 | 0.00575 | 0.00575 | 0.00574 | 0.00572 | 0.00571 | 0.00571 | 0.00571 | 0.00572 | 0.00572 | 0.00573 | 0.00574 | 0.00575 | 0.00575 | 0.00574 | 0.00574 | 0.00574 | 0.00574 | 0.00575 | 0.00575 | 0.00576 | 0.00576 | 0.00576 | 0.00575 | 0.00573 | 0.00571 | 0.00569 | 0.00567 | 0.00565 | 0.00566 | 0.0057 | 0.00576 | 0.00584 | 0.00592 | 0.006 | 0.00607 | 0.00613 | 0.00615 | 0.00615 | 0.0061 | 0.00603 | 0.00595 | 0.00586 | 0.00577 | 0.00567 | 0.00557 | 0.00546 | 0.00534 | 0.00521 | 0.00505 | 0.00487 | 0.00467 | 0.00443 | 0.00417 | 0.00389 | 0.0036 | 0.0033 | 0.00302 | 0.00277 | 0.00255 | 0.00238 | 0.00227 | 0.00222 | 0.00223 | 0.00229 | 0.00239 | 0.00253 | 0.0027 | 0.00287 | 0.00304 | 0.00321 | 0.00338 | 0.00354 | 0.00371 | 0.00389 | 0.00405 | 0.00418 | 0.0043 | 0.00442 | 0.00455 | 0.00468 | 0.0048 | 0.00491 | 0.00499 | 0.00505 | 0.0051 | 0.00512 | 0.00511 | 0.00507 | 0.00502 | 0.00496 | 0.00492 | 0.00487 | 0.0048 | 0.00468 | 0.00452 | 0.0043 | 0.00397 | 0.00349 | 0.00285 | 0.00213 | 0.00146 | 0.00096 | 0.0007 | 0.00071 | 0.00099 | 0.00149 | 0.00214 | 0.00286 | 0.00355 | 0.00412 | 0.00452 | 0.00481 | 0.00503 | 0.00523 | 0.00539 | 0.00549 | 0.00554 | 0.00553 | 0.00548 | 0.00539 | 0.00527 | 0.00513 | 0.00495 | 0.00476 | 0.00454 | 0.00428 | 0.00401 | 0.00372 | 0.00348 | 0.00326 | 0.00306 | 0.00288 | 0.00274 | 0.00265 | 0.00263 | 0.00264 | 0.00261 | 0.00257 | 0.00255 | 0.00255 | 0.00257 | 0.00257 | 0.00256 | 0.00256 | 0.00257 | 0.00261 | 0.00268 | 0.0027 | 0.00271 | 0.0027 | 0.00265 | 0.00261 | 0.00255 | 0.00246 | 0.00239 | 0.00231 | 0.00225 | 0.00224 | 0.00223 | 0.00225 | 0.00231 | 0.00239 | 0.00248 | 0.00262 | 0.00275 | 0.00289 | 0.00305 | 0.00318 | 0.00329 | 0.0034 | 0.00349 | 0.00357 | 0.00366 | 0.00375 | 0.00386 | 0.00398 | 0.00411 | 0.00424 | 0.00436 | 0.00447 | 0.00457 | 0.00467 | 0.00477 | 0.00485 | 0.00495 | 0.00505 | 0.00515 | 0.00527 | 0.0054 | 0.00552 | 0.00565 | 0.00577 | 0.00588 | 0.00597 | 0.00602 | 0.00605 | 0.00606 | 0.00606 | 0.00605 | 0.00604 | 0.00604 | 0.00605 | 0.00608 | 0.00612 | 0.00617 | 0.00621 | 0.00624 | 0.00627 | 0.00629 | 0.0063 | 0.00629 | 0.00628 | 0.00626 | 0.00624 | 0.00622 | 0.00618 | 0.00614 | 0.0061 | 0.00607 | 0.00604 | 0.00599 | 0.00593 | 0.00586 | 0.0058 | 0.00575 | 0.00572 | 0.00569 | 0.00569 | 0.00571 | 0.00575 | 0.0058 | 0.00584 | 0.00585 | 0.00584 | 0.0058 | 0.00575 | 0.00568 | 0.00564 | 0.00563 | 0.00564 | 0.00568 | 0.00572 | 0.00574 | 0.00574 | 0.0057 | 0.00565 | 0.0056 | 0.00556 | 0.00553 | 0.00557 | 0.00564 | 0.00573 | 0.00581 | 0.00588 | 0.00593 | 0.00595 | 0.00597 | 0.00598 | 0.00598 | 0.00599 | 0.00598 | 0.00597 | 0.00593 | 0.00588 | 0.00584 | 0.0058 | 0.00577 | 0.00575 | 0.00575 | 0.00575 | 0.00576 | 0.00579 | 0.00581 | 0.00581 | 0.00579 | 0.00577 | 0.00575 | 0.00574 | 0.00574 | 0.00574 | 0.00573 | 0.00573 | 0.00575 | 0.00577 | 0.00579 | 0.00579 | 0.00578 | 0.00575 | 0.00573 | 0.00572 | 0.00572 | 0.00572 | 0.00574 | 0.00576 | 0.00579 | 0.00581 | 0.00581 | 0.0058 | 0.00579 | 0.00578 | 0.00578 | 0.00578 | 0.00578 | 0.00578 | 0.00577 | 0.00575 | 0.00573 | 0.00569 | 0.00566 | 0.00563 | 0.00562 | 0.00562 | 0.00563 | 0.00563 | 0.00561 | 0.00557 | 0.00554 | 0.00553 | 0.00554 | 0.00557 | 0.00563 | 0.0057 | 0.00579 | 0.00587 | 0.00592 | 0.00595 | 0.00596 | 0.00595 | 0.00593 | 0.0059 | 0.00588 | 0.00586 | 0.00584 | 0.0058 | 0.00573 | 0.00563 | 0.00554 | 0.00548 | 0.00543 | 0.00541 | 0.0054 | 0.0054 | 0.0054 | 0.0054 | 0.00541 | 0.00541 | 0.00542 | 0.00544 | 0.00547 | 0.00551 | 0.00553 | 0.00553 | 0.00549 | 0.00542 | 0.00534 | 0.00527 | 0.00521 | 0.00518 | 0.00519 | 0.00523 | 0.00533 | 0.00549 | 0.0057 | 0.0059 | 0.00602 | 0.00602 | 0.00589 | 0.00566 | 0.00536 | 0.00503 | 0.00472 | 0.00448 | 0.00437 | 0.00438 | 0.0045 | 0.00465 | 0.00479 | 0.00489 | 0.00498 | 0.00506 | 0.00512 | 0.00516 | 0.00517 | 0.00515 | 0.00508 | 0.00498 | 0.00487 | 0.00477 | 0.00471 | 0.0047 | 0.00471 | 0.00474 | 0.00477 | 0.00479 | 0.0048 | 0.0048 | 0.00477 | 0.00473 | 0.00471 | 0.00471 | 0.00473 | 0.00475 | 0.00478 | 0.0048 | 0.00483 | 0.00485 | 0.00486 | 0.00487 | 0.00488 | 0.00492 | 0.00495 | 0.00499 | 0.00501 | 0.00503 | 0.00504 | 0.00506 | 0.00508 | 0.00509 | 0.0051 | 0.00512 | 0.00514 | 0.00517 | 0.00519 | 0.0052 | 0.00519 | 0.00519 | 0.0052 | 0.00523 | 0.00528 | 0.00534 | 0.00539 | 0.00543 | 0.00545 | 0.00545 | 0.00544 | 0.00542 | 0.0054 | 0.00538 | 0.00538 | 0.00538 | 0.0054 | 0.0054 | 0.00539 | 0.00537 | 0.00535 | 0.00534 | 0.00533 | 0.00529 | 0.00525 | 0.00522 | 0.0052 | 0.00518 | 0.00515 | 0.0051 | 0.00506 | 0.00504 | 0.00502 | 0.00502 | 0.00501 | 0.005 | 0.005 | 0.00502 | 0.00503 | 0.00504 | 0.00504 | 0.00504 | 0.00506 | 0.0051 | 0.00516 | 0.00522 | 0.00529 | 0.00536 | 0.0054 | 0.00542 | 0.00542 | 0.00539 | 0.00535 | 0.00532 | 0.0053 | 0.00529 | 0.00529 | 0.00528 | 0.00525 | 0.00522 | 0.00516 | 0.00507 | 0.00498 | 0.00489 | 0.00481 | 0.00477 | 0.00477 | 0.0048 | 0.00485 | 0.0049 | 0.00493 | 0.00494 | 0.00492 | 0.00489 | 0.00486 | 0.00484 | 0.00484 | 0.00486 | 0.0049 | 0.00497 | 0.00505 | 0.0051 | 0.00512 | 0.00511 | 0.00509 | 0.00508 | 0.00507 | 0.00504 | 0.00501 | 0.00498 | 0.005 | 0.00507 | 0.00515 | 0.00521 | 0.0052 | 0.00515 | 0.00508 | 0.00501 | 0.00493 | 0.00483 | 0.00475 | 0.00469 | 0.00469 | 0.00471 | 0.00473 | 0.00472 | 0.00469 | 0.00466 | 0.00466 | 0.0047 | 0.00476 | 0.00483 | 0.00489 | 0.00492 | 0.00491 | 0.00486 | 0.0048 | 0.00472 | 0.00464 | 0.00456 | 0.0045 | 0.00447 | 0.00446 | 0.00446 | 0.00446 | 0.00446 | 0.00447 | 0.00449 | 0.00453 | 0.00456 | 0.00458 | 0.0046 | 0.00463 | 0.00467 | 0.00472 | 0.00475 | 0.00473 | 0.00466 | 0.00454 | 0.00439 | 0.0042 | 0.00402 | 0.00388 | 0.00381 | 0.00381 | 0.00388 | 0.004 | 0.00413 | 0.00425 | 0.00435 | 0.0044 | 0.00441 | 0.00441 | 0.0044 | 0.00439 | 0.00439 | 0.00438 | 0.00438 | 0.00436 | 0.00435 | 0.00435 | 0.00437 | 0.0044 | 0.00445 | 0.0045 | 0.00456 | 0.00463 | 0.00469 | 0.00476 | 0.00484 | 0.00492 | 0.005 | 0.00505 | 0.00504 | 0.00495 | 0.00481 | 0.00466 | 0.00453 | 0.00442 | 0.00433 | 0.00428 | 0.00429 | 0.00437 | 0.00449 | 0.00461 | 0.00472 | 0.0048 | 0.00486 | 0.00491 | 0.00495 | 0.00498 | 0.00498 | 0.00495 | 0.00489 | 0.00479 | 0.00466 | 0.00454 | 0.00444 | 0.00437 | 0.00431 | 0.00425 | 0.00419 | 0.00414 | 0.00411 | 0.00407 | 0.00401 | 0.00394 | 0.00388 | 0.00384 | 0.00384 | 0.00387 | 0.00392 | 0.00397 | 0.00401 | 0.00407 | 0.00413 | 0.00421 | 0.00427 | 0.00432 | 0.00434 | 0.00433 | 0.00433 | 0.00433 | 0.00435 | 0.00439 | 0.00445 | 0.00451 | 0.00456 | 0.0046 | 0.00464 | 0.00467 | 0.00469 | 0.00471 | 0.00471 | 0.00469 | 0.00467 | 0.00463 | 0.0046 | 0.00457 | 0.00456 | 0.00456 | 0.00457 | 0.00455 | 0.00448 | 0.00437 | 0.00426 | 0.00416 | 0.00411 | 0.00411 | 0.00416 | 0.00426 | 0.0044 | 0.00454 | 0.00466 | 0.00472 | 0.00472 | 0.0047 | 0.00468 | 0.00467 | 0.00467 | 0.00465 | 0.00464 | 0.00463 | 0.00462 | 0.00461 | 0.00461 | 0.00461 | 0.00463 | 0.00464 | 0.00462 | 0.00454 | 0.00442 | 0.00428 | 0.00417 | 0.0041 | 0.00409 | 0.0041 | 0.00416 | 0.00425 | 0.00436 | 0.00446 | 0.00453 | 0.00455 | 0.00455 | 0.00456 | 0.00458 | 0.00461 | 0.00461 | 0.00458 | 0.00451 | 0.00441 | 0.00431 | 0.00421 | 0.00414 | 0.0041 | 0.00411 | 0.00415 | 0.00422 | 0.00431 | 0.0044 | 0.00446 | 0.00451 | 0.00453 | 0.00454 | 0.00453 | 0.00453 | 0.00454 | 0.00453 | 0.00452 | 0.00447 | 0.00441 | 0.00434 | 0.0043 | 0.00427 | 0.00428 | 0.0043 | 0.00432 | 0.00434 | 0.00436 | 0.00438 | 0.0044 | 0.00441 | 0.00442 | 0.00442 | 0.00444 | 0.00447 | 0.0045 | 0.00451 | 0.00451 | 0.00449 | 0.00447 | 0.00443 | 0.0044 | 0.00437 | 0.00434 | 0.00432 | 0.0043 | 0.00431 | 0.00434 | 0.00439 | 0.00444 | 0.00449 | 0.00451 | 0.00448 | 0.00442 | 0.0043 | 0.00416 | 0.00402 | 0.00388 | 0.00379 | 0.00374 | 0.00376 | 0.00383 | 0.00394 | 0.00406 | 0.00417 | 0.00424 | 0.00427 | 0.00426 | 0.00422 | 0.00416 | 0.00412 | 0.00409 | 0.00409 | 0.00412 | 0.00418 | 0.00426 | 0.00433 | 0.0044 | 0.00445 | 0.00449 | 0.00451 | 0.00452 | 0.00449 | 0.00443 | 0.00433 | 0.00421 | 0.00408 | 0.00396 | 0.00385 | 0.00376 | 0.00369 | 0.00366 | 0.00367 | 0.0037 | 0.00376 | 0.00384 | 0.00392 | 0.00401 | 0.00409 | 0.00417 | 0.00422 | 0.00425 | 0.00426 | 0.00425 | 0.00424 | 0.00425 | 0.00427 | 0.00431 | 0.00436 | 0.00442 | 0.00446 | 0.00449 | 0.00453 | 0.00455 | 0.00456 | 0.00453 | 0.00447 | 0.00438 | 0.00429 | 0.0042 | 0.00412 | 0.00408 | 0.00408 | 0.00411 | 0.00417 | 0.00423 | 0.00426 | 0.00427 | 0.00424 | 0.00421 | 0.00419 | 0.00418 | 0.00418 | 0.0042 | 0.00423 | 0.00425 | 0.00426 | 0.00426 | 0.00425 | 0.00422 | 0.00419 | 0.00418 | 0.00419 | 0.00424 | 0.0043 | 0.00436 | 0.0044 | 0.0044 | 0.00435 | 0.00426 | 0.00415 | 0.00406 | 0.00402 | 0.00402 | 0.00407 | 0.00414 | 0.0042 | 0.00424 | 0.00425 | 0.00423 | 0.0042 | 0.00418 | 0.00418 | 0.00419 | 0.00422 | 0.00425 | 0.00426 | 0.00427 | 0.00426 | 0.00427 | 0.00429 | 0.00433 | 0.00437 | 0.00441 | 0.00442 | 0.00441 | 0.00438 | 0.00434 | 0.0043 | 0.00427 | 0.00425 | 0.00424 | 0.00423 | 0.00422 | 0.00421 | 0.00422 | 0.00425 | 0.00434 | 0.00448 | 0.00467 | 0.00491 | 0.00516 | 0.0054 | 0.00556 | 0.00562 | 0.00555 | 0.00536 | 0.00508 | 0.00478 | 0.00452 | 0.00436 | 0.00431 | 0.00437 | 0.0045 | 0.00465 | 0.00478 | 0.00484 | 0.00484 | 0.00478 | 0.00468 | 0.00456 | 0.00444 | 0.00435 | 0.0043 | 0.00431 | 0.00437 | 0.00446 | 0.00454 | 0.00459 | 0.00457 | 0.00448 | 0.00432 | 0.00412 | 0.00393 | 0.00378 | 0.0037 | 0.0037 | 0.00376 | 0.00384 | 0.0039 | 0.0039 | 0.00389 | 0.00388 | 0.00394 | 0.00408 | 0.0043 | 0.00458 | 0.00488 | 0.00517 | 0.0054 | 0.00556 | 0.00564 | 0.00565 | 0.0056 | 0.00551 | 0.00538 | 0.00524 | 0.00507 | 0.00487 | 0.00465 | 0.00445 | 0.00431 | 0.00426 | 0.0043 | 0.00442 | 0.00458 | 0.00475 | 0.00489 | 0.00498 | 0.00502 | 0.005 | 0.00496 | 0.00492 | 0.00492 | 0.00496 | 0.00504 | 0.00512 | 0.00519 | 0.0052 | 0.00516 | 0.00506 | 0.00491 | 0.00476 | 0.00463 | 0.00455 | 0.00453 | 0.00456 | 0.00464 | 0.00473 | 0.00485 | 0.00497 | 0.0051 | 0.00523 | 0.00537 | 0.00549 | 0.00559 | 0.00567 | 0.00573 | 0.00575 | 0.00576 | 0.00574 | 0.00573 | 0.00575 | 0.00581 | 0.00592 | 0.00605 | 0.00618 | 0.00628 | 0.00635 | 0.00638 | 0.00637 | 0.00632 | 0.00625 | 0.00616 | 0.00605 | 0.00593 | 0.00579 | 0.00562 | 0.00545 | 0.00532 | 0.00526 | 0.0053 | 0.00545 | 0.00567 | 0.00592 | 0.00614 | 0.00625 | 0.00622 | 0.00603 | 0.00572 | 0.00538 | 0.00508 | 0.0049 | 0.00486 | 0.00497 | 0.00517 | 0.00543 | 0.00569 | 0.00593 | 0.0061 | 0.00621 | 0.00627 | 0.00633 | 0.00639 | 0.00644 | 0.00647 | 0.00647 | 0.00644 | 0.00639 | 0.00632 | 0.00627 | 0.00625 | 0.00627 | 0.00634 | 0.00644 | 0.00654 | 0.00662 | 0.00665 | 0.00665 | 0.0066 | 0.00654 | 0.00647 | 0.00642 | 0.00641 | 0.00647 | 0.00661 | 0.00684 | 0.00714 | 0.00746 | 0.00775 | 0.00798 | 0.00813 | 0.00818 | 0.00815 | 0.00808 | 0.00799 | 0.00792 | 0.00787 | 0.00784 | 0.0078 | 0.00773 | 0.00759 | 0.0074 | 0.00716 | 0.00692 | 0.00671 | 0.00656 | 0.00649 | 0.00652 | 0.00664 | 0.00685 | 0.00713 | 0.00743 | 0.0077 | 0.00789 | 0.00798 | 0.00794 | 0.0078 | 0.00757 | 0.00731 | 0.00708 | 0.0069 | 0.00681 | 0.00679 | 0.0068 | 0.00683 | 0.00686 | 0.00689 | 0.00691 | 0.00689 | 0.00684 | 0.00676 | 0.00666 | 0.00654 | 0.00644 | 0.00639 | 0.00639 | 0.00648 | 0.00664 | 0.00683 | 0.00701 | 0.00713 | 0.00714 | 0.00704 | 0.00685 | 0.00659 | 0.00631 | 0.00605 | 0.00585 | 0.00571 | 0.00562 | 0.00556 | 0.00553 | 0.0055 | 0.00548 | 0.00546 | 0.00544 | 0.00541 | 0.00539 | 0.00538 | 0.00537 | 0.00537 | 0.00537 | 0.00538 | 0.00539 | 0.0054 | 0.0054 | 0.0054 | 0.00538 | 0.00536 | 0.00534 | 0.00532 | 0.00531 | 0.00531 | 0.00532 | 0.00533 | 0.00534 | 0.00536 | 0.00538 | 0.0054 | 0.00543 | 0.00545 | 0.00547 | 0.00548 | 0.00549 | 0.00548 | 0.00547 | 0.00546 | 0.00546 | 0.00547 | 0.00549 | 0.00554 | 0.00564 | 0.0058 | 0.006 | 0.00623 | 0.00645 | 0.00662 | 0.00672 | 0.00675 | 0.0067 | 0.0066 | 0.00649 | 0.00641 | 0.00636 | 0.00636 | 0.00638 | 0.00641 | 0.00641 | 0.00639 | 0.00635 | 0.00628 | 0.00622 | 0.00617 | 0.00615 | 0.00617 | 0.00624 | 0.00639 | 0.00664 | 0.00693 | 0.00722 | 0.00745 | 0.00757 | 0.00755 | 0.00738 | 0.00708 | 0.0067 | 0.0063 | 0.00592 | 0.00561 | 0.00535 | 0.00514 | 0.00497 | 0.00486 | 0.0048 | 0.00479 | 0.00478 | 0.00476 | 0.00469 | 0.00459 | 0.00447 | 0.00439 | 0.00441 | 0.00461 | 0.00504 | 0.00567 | 0.00639 | 0.00707 | 0.00756 | 0.0078 | 0.00775 | 0.00745 | 0.00699 | 0.00646 | 0.00596 | 0.00555 | 0.00526 | 0.00508 | 0.005 | 0.00497 | 0.00497 | 0.00497 | 0.00494 | 0.00487 | 0.00477 | 0.00466 | 0.00456 | 0.00451 | 0.00455 | 0.00468 | 0.0049 | 0.00517 | 0.00541 | 0.00561 | 0.00572 | 0.00574 | 0.00564 | 0.00542 | 0.00513 | 0.00481 | 0.00454 | 0.00435 | 0.00423 | 0.00419 | 0.00419 | 0.0042 | 0.0042 | 0.00411 | 0.00388 | 0.00351 | 0.0031 | 0.00278 | 0.00271 | 0.00292 | 0.0034 | 0.00407 | 0.0048 | 0.00548 | 0.006 | 0.00631 | 0.00638 | 0.00626 | 0.00607 | 0.00591 | 0.00585 | 0.00588 | 0.00596 | 0.00606 | 0.00616 | 0.00622 | 0.00626 | 0.00627 | 0.00623 | 0.00614 | 0.00595 | 0.00568 | 0.00535 | 0.00502 | 0.00472 | 0.00451 | 0.00442 | 0.00448 | 0.00466 | 0.00495 | 0.00527 | 0.00555 | 0.00575 | 0.00587 | 0.00594 | 0.00599 | 0.00603 | 0.00606 | 0.00608 | 0.00608 | 0.00606 | 0.00601 | 0.00594 | 0.00585 | 0.00574 | 0.00566 | 0.00562 | 0.00565 | 0.00576 | 0.00592 | 0.00613 | 0.00634 | 0.00654 | 0.00672 | 0.00686 | 0.00696 | 0.00702 | 0.00705 | 0.00706 | 0.00707 | 0.00707 | 0.00706 | 0.00705 | 0.00702 | 0.00697 | 0.00688 | 0.00674 | 0.00655 | 0.00634 | 0.00613 | 0.00597 | 0.00589 | 0.0059 | 0.00599 | 0.00616 | 0.00639 | 0.00666 | 0.00692 | 0.0071 | 0.00719 | 0.0072 | 0.00714 | 0.00705 | 0.00695 | 0.00685 | 0.00678 | 0.00674 | 0.00674 | 0.00679 | 0.00686 | 0.00694 | 0.00702 | 0.00707 | 0.00709 | 0.00706 | 0.00695 | 0.00679 | 0.0066 | 0.00642 | 0.00626 | 0.00614 | 0.00609 | 0.0061 | 0.00617 | 0.00628 | 0.00641 | 0.00651 | 0.0066 | 0.00668 | 0.00677 | 0.00686 | 0.00693 | 0.00697 | 0.00699 | 0.007 | 0.00704 | 0.0071 | 0.00719 | 0.00729 | 0.00737 | 0.00742 | 0.00742 | 0.00738 | 0.00731 | 0.00726 | 0.00728 | 0.00742 | 0.00769 | 0.00808 | 0.00852 | 0.00897 | 0.00938 | 0.00972 | 0.01 | 0.01023 | 0.01043 | 0.01063 | 0.01083 | 0.011 | 0.01113 | 0.01119 | 0.0112 | 0.01117 | 0.01111 | 0.01104 | 0.01097 | 0.01088 | 0.01076 | 0.01057 | 0.01029 | 0.00994 | 0.00956 | 0.00922 | 0.00902 | 0.00902 | 0.00925 | 0.00968 | 0.01021 | 0.01073 | 0.01114 | 0.01136 | 0.01135 | 0.01111 | 0.01069 | 0.01015 | 0.00962 | 0.0092 | 0.00896 | 0.00892 | 0.00906 | 0.00932 | 0.00966 | 0.01003 | 0.01036 | 0.0106 | 0.01071 | 0.01068 | 0.01056 | 0.01039 | 0.01021 | 0.01004 | 0.00986 | 0.00966 | 0.00944 | 0.00921 | 0.009 | 0.00881 | 0.00866 | 0.00853 | 0.00843 | 0.00835 | 0.00829 | 0.00824 | 0.0082 | 0.00816 | 0.00811 | 0.00803 | 0.00789 | 0.00765 | 0.00734 | 0.00696 | 0.00657 | 0.00623 | 0.00599 | 0.00589 | 0.00594 | 0.0061 | 0.00632 | 0.00653 | 0.00665 | 0.00667 | 0.00662 | 0.00653 | 0.00645 | 0.00639 | 0.00636 | 0.00636 | 0.00637 | 0.00638 | 0.00639 | 0.00639 | 0.00636 | 0.00633 | 0.0063 | 0.00628 | 0.00627 | 0.00629 | 0.00633 | 0.00632 | 0.00621 | 0.00594 | 0.00552 | 0.00501 | 0.00451 | 0.00409 | 0.0038 | 0.0037 | 0.00382 | 0.00415 | 0.00462 | 0.00512 | 0.00555 | 0.00585 | 0.00603 | 0.0061 | 0.00612 | 0.0061 | 0.00605 | 0.00601 | 0.00598 | 0.00596 | 0.00597 | 0.00598 | 0.006 | 0.00602 | 0.00605 | 0.00607 | 0.00606 | 0.00601 | 0.00591 | 0.00578 | 0.00563 | 0.00547 | 0.00533 | 0.00523 | 0.00518 | 0.00516 | 0.00515 | 0.00515 | 0.00515 | 0.00516 | 0.0052 | 0.00527 | 0.00536 | 0.00546 | 0.00557 | 0.00569 | 0.00579 | 0.00587 | 0.00591 | 0.00592 | 0.00592 | 0.00594 | 0.00596 | 0.00599 | 0.00601 | 0.00602 | 0.00602 | 0.00601 | 0.006 | 0.00599 | 0.00596 | 0.00594 | 0.00591 | 0.00591 | 0.00591 | 0.00593 | 0.00596 | 0.00599 | 0.00601 | 0.00604 | 0.00604 | 0.006 | 0.00593 | 0.00584 | 0.00578 | 0.00575 | 0.00576 | 0.00582 | 0.0059 | 0.006 | 0.00613 | 0.00625 | 0.00635 | 0.00641 | 0.00645 | 0.00647 | 0.0065 | 0.00653 | 0.00657 | 0.00661 | 0.00667 | 0.00673 | 0.00679 | 0.00685 | 0.00689 | 0.00691 | 0.00693 | 0.00694 | 0.00695 | 0.00699 | 0.00704 | 0.00713 | 0.00724 | 0.00738 | 0.00753 | 0.00769 | 0.00786 | 0.00802 | 0.00818 | 0.00832 | 0.00844 | 0.00856 | 0.00868 | 0.0088 | 0.00892 | 0.00904 | 0.00915 | 0.00927 | 0.00939 | 0.00951 | 0.00963 | 0.00973 | 0.0098 | 0.00986 | 0.00992 | 0.01 | 0.01008 | 0.01015 | 0.01018 | 0.01018 | 0.01014 | 0.01005 | 0.00993 | 0.00975 | 0.00955 | 0.00939 | 0.00935 | 0.00943 | 0.0096 | 0.00975 | 0.00984 | 0.00983 | 0.00976 | 0.00961 | 0.00941 | 0.00918 | 0.00898 | 0.00886 | 0.00888 | 0.00901 | 0.00918 | 0.00935 | 0.00949 | 0.0096 | 0.00969 | 0.00975 | 0.00979 | 0.00981 | 0.00981 | 0.00979 | 0.00975 | 0.0097 | 0.00965 | 0.00959 | 0.00951 | 0.00943 | 0.00933 | 0.00922 | 0.00911 | 0.00899 | 0.00887 | 0.00874 | 0.00861 | 0.00848 | 0.00836 | 0.00824 | 0.00812 | 0.00799 | 0.00786 | 0.00772 | 0.00758 | 0.00745 | 0.00734 | 0.00725 | 0.00717 | 0.0071 | 0.00706 | 0.00702 | 0.00698 | 0.00694 | 0.00689 | 0.00683 | 0.00676 | 0.0067 | 0.00664 | 0.00658 | 0.00652 | 0.00648 | 0.00644 | 0.00642 | 0.0064 | 0.00639 | 0.00638 | 0.00636 | 0.00634 | 0.00631 | 0.00628 | 0.00625 | 0.00622 | 0.00618 | 0.00615 | 0.00612 | 0.00609 | 0.00607 | 0.00604 | 0.00601 | 0.00599 | 0.00597 | 0.00596 | 0.00595 | 0.00594 | 0.00594 | 0.00594 | 0.00595 | 0.00595 | 0.00594 | 0.00591 | 0.00587 | 0.00582 | 0.00577 | 0.00572 | 0.00568 | 0.00566 | 0.00567 | 0.00569 | 0.00572 | 0.00576 | 0.0058 | 0.00582 | 0.00585 | 0.00587 | 0.00589 | 0.00591 | 0.00593 | 0.00595 | 0.00598 | 0.00601 | 0.00603 | 0.00605 | 0.00606 | 0.00607 | 0.00607 | 0.00606 | 0.00606 | 0.00606 | 0.00605 | 0.00605 | 0.00605 | 0.00605 | 0.00606 | 0.00606 | 0.00606 | 0.00606 | 0.00606 | 0.00606 | 0.00606 | 0.00606 | 0.00606 | 0.00606 | 0.00606 | 0.00606 | 0.00606 | 0.00606 | 0.00606 | 0.00606 | 0.00606 | 0.00606 | 0.00607 | 0.00607 | 0.00608 | 0.0061 | 0.00613 | 0.00616 | 0.00619 | 0.00623 | 0.00627 | 0.0063 | 0.00633 | 0.00636 | 0.00639 | 0.00642 | 0.00645 | 0.00649 | 0.00654 | 0.00659 | 0.00664 | 0.00669 | 0.00673 | 0.00679 | 0.00684 | 0.00689 | 0.00694 | 0.00699 | 0.00705 | 0.00712 | 0.00721 | 0.0073 | 0.00739 | 0.00748 | 0.00758 | 0.00767 | 0.00776 | 0.00785 | 0.00795 | 0.00806 | 0.0082 | 0.00836 | 0.00853 | 0.0087 | 0.00889 | 0.00908 | 0.00927 | 0.00947 | 0.00966 | 0.00986 | 0.01008 | 0.0103 | 0.01054 | 0.01078 | 0.01102 | 0.01123 | 0.01144 | 0.01164 | 0.01184 | 0.01203 | 0.0122 | 0.01233 | 0.01242 | 0.01248 | 0.0125 | 0.0125 | 0.01248 | 0.01245 | 0.01243 | 0.01244 | 0.01249 | 0.01257 | 0.01271 | 0.01293 | 0.01326 | 0.01367 | 0.01415 | 0.01466 | 0.01519 | 0.01572 | 0.01623 | 0.0167 | 0.01713 | 0.01755 | 0.01797 | 0.01843 | 0.01892 | 0.01942 | 0.01992 | 0.02042 | 0.02092 | 0.02141 | 0.02188 | 0.02231 | 0.0227 | 0.02303 | 0.02331 | 0.02352 | 0.02365 | 0.0237 | 0.02366 | 0.02354 | 0.02333 | 0.02304 | 0.02278 | 0.02269 | 0.02287 | 0.02334 | 0.02398 | 0.02466 | 0.02524 | 0.02562 | 0.02571 | 0.02548 | 0.02493 | 0.02417 | 0.0234 | 0.02286 | 0.0227 | 0.0229 | 0.02332 | 0.02383 | 0.02431 | 0.0247 | 0.02496 | 0.02507 | 0.02502 | 0.02487 | 0.02467 | 0.0245 | 0.02441 | 0.02437 | 0.02433 | 0.02427 | 0.02418 | 0.02406 | 0.02392 | 0.02376 | 0.02358 | 0.02339 | 0.02316 | 0.02292 | 0.02264 | 0.02232 | 0.02198 | 0.02164 | 0.02134 | 0.02111 | 0.02092 | 0.02072 | 0.02046 | 0.02011 | 0.01967 | 0.01915 | 0.01855 | 0.01788 | 0.01718 | 0.01647 | 0.01585 | 0.01542 | 0.01525 | 0.01533 | 0.01555 | 0.0158 | 0.01598 | 0.01603 | 0.01593 | 0.01566 | 0.0152 | 0.01461 | 0.01398 | 0.01347 | 0.01314 | 0.01299 | 0.01293 | 0.01288 | 0.01283 | 0.01277 | 0.0127 | 0.01261 | 0.01249 | 0.01235 | 0.01221 | 0.01205 | 0.01189 | 0.01171 | 0.01152 | 0.01132 | 0.01112 | 0.01091 | 0.0107 | 0.0105 | 0.01032 | 0.01015 | 0.00999 | 0.00983 | 0.00965 | 0.00948 | 0.0093 | 0.00912 | 0.00894 | 0.00877 | 0.00861 | 0.00847 | 0.00835 | 0.00824 | 0.00813 | 0.00802 | 0.0079 | 0.00779 | 0.0077 | 0.00761 | 0.00752 | 0.00744 | 0.00735 | 0.00726 | 0.00717 | 0.00709 | 0.00701 | 0.00695 | 0.0069 | 0.00687 | 0.00684 | 0.00683 | 0.00681 | 0.00677 | 0.00672 | 0.00666 | 0.0066 | 0.00654 | 0.00649 | 0.00644 | 0.00639 | 0.00636 | 0.00632 | 0.00628 | 0.00624 | 0.0062 | 0.00617 | 0.00614 | 0.00611 | 0.00608 | 0.00606 | 0.00602 | 0.00599 | 0.00595 | 0.00591 | 0.00587 | 0.00584 | 0.00582 | 0.00581 | 0.0058 | 0.0058 | 0.00581 | 0.00582 | 0.00583 | 0.00583 | 0.00583 | 0.00582 | 0.0058 | 0.00578 | 0.00575 | 0.00573 | 0.00571 | 0.00569 | 0.00568 | 0.00568 | 0.00569 | 0.00569 | 0.00568 | 0.00566 | 0.00565 | 0.00563 | 0.00561 | 0.00558 | 0.00555 | 0.00552 | 0.0055 | 0.0055 | 0.00551 | 0.00552 | 0.00554 | 0.00556 | 0.00557 | 0.00558 | 0.00558 | 0.00557 | 0.00556 | 0.00557 | 0.00558 | 0.00559 | 0.00561 | 0.00561 | 0.00562 | 0.00562 | 0.00561 | 0.0056 | 0.00559 | 0.00559 | 0.0056 | 0.00561 | 0.00563 | 0.00564 | 0.00565 | 0.00567 | 0.00569 | 0.00571 | 0.00572 | 0.00573 | 0.00573 | 0.00574 | 0.00575 | 0.00576 | 0.00578 | 0.0058 | 0.00582 | 0.00584 | 0.00587 | 0.0059 | 0.00593 | 0.00597 | 0.00602 | 0.00609 | 0.00618 | 0.00627 | 0.00637 | 0.00646 | 0.00654 | 0.00661 | 0.00668 | 0.00675 | 0.00682 | 0.00691 | 0.00701 | 0.00712 | 0.00725 | 0.00738 | 0.0075 | 0.00762 | 0.00772 | 0.00781 | 0.00789 | 0.00796 | 0.00802 | 0.00807 | 0.00811 | 0.00814 | 0.00816 | 0.00816 | 0.00817 | 0.0082 | 0.00827 | 0.00836 | 0.00843 | 0.00847 | 0.00848 | 0.00845 | 0.00837 | 0.00825 | 0.0081 | 0.00795 | 0.00784 | 0.00779 | 0.00781 | 0.00785 | 0.00788 | 0.0079 | 0.00794 | 0.00803 | 0.00814 | 0.00823 | 0.00826 | 0.00824 | 0.00818 | 0.00808 | 0.00796 | 0.00781 | 0.00765 | 0.00754 | 0.00751 | 0.00756 | 0.00765 | 0.00773 | 0.0078 | 0.00784 | 0.00785 | 0.00783 | 0.0078 | 0.00776 | 0.00771 | 0.00764 | 0.00758 | 0.00751 | 0.00744 | 0.00737 | 0.0073 | 0.00723 | 0.00715 | 0.00707 | 0.00699 | 0.00689 | 0.00679 | 0.00668 | 0.00657 | 0.00647 | 0.00638 | 0.00629 | 0.00621 | 0.00614 | 0.00608 | 0.00603 | 0.006 | 0.00596 | 0.00594 | 0.00592 | 0.0059 | 0.00589 | 0.00586 | 0.00583 | 0.0058 | 0.00577 | 0.00576 | 0.00575 | 0.00572 | 0.00569 | 0.00566 | 0.00563 | 0.00561 | 0.0056 | 0.00559 | 0.00559 | 0.00559 | 0.00559 | 0.00561 | 0.00562 | 0.00563 | 0.00562 | 0.00561 | 0.0056 | 0.0056 | 0.00559 | 0.00557 | 0.00555 | 0.00552 | 0.0055 | 0.00549 | 0.00548 | 0.00549 | 0.00549 | 0.0055 | 0.00552 | 0.00554 | 0.00556 | 0.00559 | 0.00562 | 0.00565 | 0.00567 | 0.00568 | 0.00568 | 0.00568 | 0.00567 | 0.00566 | 0.00565 | 0.00566 | 0.00567 | 0.00569 | 0.00573 | 0.00577 | 0.0058 | 0.00583 | 0.00583 | 0.00581 | 0.00579 | 0.00577 | 0.00574 | 0.00572 | 0.00571 | 0.00572 | 0.00575 | 0.00578 | 0.00582 | 0.00585 | 0.00585 | 0.00585 | 0.00583 | 0.0058 | 0.00576 | 0.00572 | 0.00568 | 0.00565 | 0.00563 | 0.00563 | 0.00565 | 0.00568 | 0.00572 | 0.00576 | 0.00579 | 0.00582 | 0.00585 | 0.00586 | 0.00583 | 0.00579 | 0.00574 | 0.00569 | 0.00566 | 0.00563 | 0.00562 | 0.00561 | 0.0056 | 0.0056 | 0.00561 | 0.00562 | 0.00562 | 0.00561 | 0.00561 | 0.00561 | 0.00562 | 0.00563 | 0.00563 | 0.00563 | 0.00562 | 0.00563 | 0.00565 | 0.00567 | 0.00569 | 0.00569 | 0.00568 | 0.00567 | 0.00566 | 0.00564 | 0.00562 | 0.00561 | 0.0056 | 0.0056 | 0.00561 | 0.00562 | 0.00562 | 0.00561 | 0.0056 | 0.0056 | 0.0056 | 0.00562 | 0.00563 | 0.00566 | 0.00568 | 0.00571 | 0.00573 | 0.00574 | 0.00574 | 0.00571 | 0.00568 | 0.00565 | 0.00562 | 0.00561 | 0.0056 | 0.0056 | 0.00561 | 0.00562 | 0.00563 | 0.00563 | 0.00564 | 0.00563 | 0.00563 | 0.00563 | 0.00563 | 0.00563 | 0.00564 | 0.00564 | 0.00564 | 0.00563 | 0.00563 | 0.00563 | 0.00565 | 0.00566 | 0.00568 | 0.0057 | 0.00573 | 0.00574 | 0.00575 | 0.00575 | 0.00575 | 0.00575 | 0.00576 | 0.00576 | 0.00576 | 0.00577 | 0.00579 | 0.0058 | 0.0058 | 0.00579 | 0.00577 | 0.00575 | 0.0057 | 0.00566 | 0.00563 | 0.00563 | 0.00564 | 0.00568 | 0.00572 | 0.00577 | 0.00581 | 0.00584 | 0.00584 | 0.00582 | 0.00578 | 0.00575 | 0.00575 | 0.00576 | 0.00579 | 0.00581 | 0.00583 | 0.00585 | 0.00584 | 0.00582 | 0.00578 | 0.00573 | 0.00568 | 0.00564 | 0.00561 | 0.00558 | 0.00556 | 0.00554 | 0.00552 | 0.00551 | 0.00548 | 0.00546 | 0.00543 | 0.0054 | 0.00538 | 0.00535 | 0.00532 | 0.00529 | 0.00525 | 0.00521 | 0.00518 | 0.00515 | 0.00514 | 0.00515 | 0.00517 | 0.0052 | 0.00523 | 0.00526 | 0.00527 | 0.00528 | 0.00529 | 0.00529 | 0.0053 | 0.00532 | 0.00534 | 0.00537 | 0.00541 | 0.00544 | 0.00547 | 0.00548 | 0.00549 | 0.00551 | 0.00554 | 0.0056 | 0.00568 | 0.00573 | 0.00556 | 0.00503 | 0.00443 | 0.00433 | 0.00476 | 0.0053 | 0.00573 | 0.00609 | 0.00642 | 0.00674 | 0.00697 | 0.00697 | 0.00659 | 0.00598 | 0.00562 | 0.00582 | 0.00623 | 0.00643 | 0.00645 | 0.00641 | 0.00637 | 0.00634 | 0.00629 | 0.00622 | 0.00614 | 0.00607 | 0.00602 | 0.00598 | 0.00595 | 0.00593 | 0.0059 | 0.00588 | 0.00584 | 0.0058 | 0.00576 | 0.00573 | 0.00572 | 0.00574 | 0.00579 | 0.00585 | 0.00592 | 0.006 | 0.00605 | 0.00609 | 0.0061 | 0.00611 | 0.00613 | 0.00616 | 0.00622 | 0.0063 | 0.00637 | 0.00643 | 0.00647 | 0.00649 | 0.00651 | 0.00653 | 0.00655 | 0.00657 | 0.0066 | 0.00664 | 0.00668 | 0.00671 | 0.00673 | 0.00671 | 0.00667 | 0.00663 | 0.00661 | 0.00663 | 0.00666 | 0.00671 | 0.00678 | 0.00685 | 0.00691 | 0.00693 | 0.00686 | 0.00673 | 0.0066 | 0.0065 | 0.00646 | 0.00648 | 0.00654 | 0.00664 | 0.00676 | 0.00689 | 0.007 | 0.00705 | 0.00705 | 0.00705 | 0.00706 | 0.0071 | 0.00715 | 0.00719 | 0.00723 | 0.00725 | 0.00727 | 0.00728 | 0.00728 | 0.00725 | 0.00719 | 0.00711 | 0.00705 | 0.00701 | 0.00699 | 0.00698 | 0.00699 | 0.00703 | 0.0071 | 0.0072 | 0.00726 | 0.00726 | 0.00717 | 0.00705 | 0.00694 | 0.00688 | 0.00686 | 0.00688 | 0.00695 | 0.00706 | 0.00722 | 0.00736 | 0.00743 | 0.00741 | 0.00733 | 0.00724 | 0.00714 | 0.00704 | 0.00692 | 0.00681 | 0.00675 | 0.00676 | 0.0068 | 0.00682 | 0.00682 | 0.0068 | 0.0068 | 0.00684 | 0.00688 | 0.00691 | 0.00693 | 0.00696 | 0.007 | 0.00704 | 0.00705 | 0.00703 | 0.00699 | 0.00696 | 0.00697 | 0.00703 | 0.00712 | 0.00722 | 0.00731 | 0.00737 | 0.00741 | 0.00742 | 0.00742 | 0.0074 | 0.00738 | 0.00737 | 0.00737 | 0.00738 | 0.0074 | 0.00741 | 0.00741 | 0.00742 | 0.00743 | 0.00744 | 0.00743 | 0.00739 | 0.00733 | 0.00724 | 0.00714 | 0.00705 | 0.00695 | 0.00687 | 0.00682 | 0.0068 | 0.00683 | 0.0069 | 0.007 | 0.0071 | 0.00719 | 0.00727 | 0.00733 | 0.00738 | 0.0074 | 0.00739 | 0.00736 | 0.00733 | 0.00731 | 0.00729 | 0.00729 | 0.00727 | 0.00726 | 0.00725 | 0.00726 | 0.00728 | 0.0073 | 0.00731 | 0.0073 | 0.00729 | 0.00724 | 0.00714 | 0.00698 | 0.00681 | 0.00669 | 0.00664 | 0.00667 | 0.00677 | 0.00692 | 0.00708 | 0.00721 | 0.00726 | 0.00719 | 0.00699 | 0.0067 | 0.00639 | 0.00614 | 0.00598 | 0.00594 | 0.00601 | 0.00617 | 0.00639 | 0.00659 | 0.00675 | 0.00686 | 0.00694 | 0.00698 | 0.00702 | 0.00703 | 0.00704 | 0.00706 | 0.00709 | 0.00712 | 0.00713 | 0.00707 | 0.00692 | 0.00672 | 0.00653 | 0.0064 | 0.00635 | 0.0064 | 0.00651 | 0.00668 | 0.00688 | 0.00708 | 0.00724 | 0.0073 | 0.00726 | 0.00711 | 0.00688 | 0.00662 | 0.00638 | 0.00618 | 0.00608 | 0.00608 | 0.00618 | 0.00635 | 0.00655 | 0.00676 | 0.00694 | 0.00706 | 0.0071 | 0.00705 | 0.00694 | 0.00682 | 0.00672 | 0.00669 | 0.00672 | 0.0068 | 0.00688 | 0.00693 | 0.00693 | 0.00689 | 0.00685 | 0.00681 | 0.00675 | 0.00666 | 0.00653 | 0.00643 | 0.00639 | 0.00642 | 0.00642 | 0.00632 | 0.00613 | 0.00591 | 0.00576 | 0.00573 | 0.0058 | 0.00593 | 0.00614 | 0.00642 | 0.00677 | 0.00711 | 0.00736 | 0.00747 | 0.00744 | 0.00726 | 0.00695 | 0.00655 | 0.00615 | 0.00585 | 0.00569 | 0.00569 | 0.00578 | 0.00593 | 0.00609 | 0.00626 | 0.00639 | 0.00646 | 0.00643 | 0.00632 | 0.00616 | 0.00598 | 0.00578 | 0.00558 | 0.00538 | 0.00518 | 0.00503 | 0.00497 | 0.00506 | 0.0053 | 0.00564 | 0.00603 | 0.00639 | 0.00671 | 0.00698 | 0.00718 | 0.00729 | 0.00729 | 0.00718 | 0.00703 | 0.00689 | 0.00679 | 0.00675 | 0.00677 | 0.00686 | 0.00701 | 0.00719 | 0.00736 | 0.00745 | 0.00743 | 0.00727 | 0.00699 | 0.00662 | 0.0062 | 0.00576 | 0.00536 | 0.00504 | 0.00488 | 0.00486 | 0.00494 | 0.00495 | 0.00476 | 0.00435 | 0.0038 | 0.00325 | 0.00281 | 0.00259 | 0.00263 | 0.00297 | 0.00359 | 0.00439 | 0.00519 | 0.00579 | 0.00613 | 0.00623 | 0.00619 | 0.0061 | 0.006 | 0.00594 | 0.00595 | 0.00603 | 0.00618 | 0.00635 | 0.00654 | 0.00669 | 0.00675 | 0.00663 | 0.00663 | 0.00663 | 0.00663 | 0.00663 | 0.00663 | 0.00663
SR4-1 | 0.00098 | 0.00098 | 0.098% | 0.00098 | 0.00098 | 0.00098 | 0.00098 | 0.00095 | 0.0009 | 0.00085 | 0.00079 | 0.00075 | 0.00073 | 0.00073 | 0.00077 | 0.00084 | 0.00095 | 0.00106 | 0.00116 | 0.00122 | 0.00124 | 0.00123 | 0.00121 | 0.00118 | 0.00115 | 0.00113 | 0.0011 | 0.00105 | 0.00099 | 0.0009 | 0.00081 | 0.00073 | 0.00066 | 0.00061 | 0.00059 | 0.00061 | 0.00064 | 0.00069 | 0.00072 | 0.00074 | 0.00075 | 0.00076 | 0.0008 | 0.00085 | 0.00091 | 0.00097 | 0.00101 | 0.00101 | 0.00096 | 0.00088 | 0.00078 | 0.00069 | 0.00064 | 0.00062 | 0.00062 | 0.00065 | 0.00069 | 0.00075 | 0.00081 | 0.00087 | 0.00093 | 0.001 | 0.00107 | 0.00111 | 0.00111 | 0.00103 | 0.00088 | 0.00068 | 0.00047 | 0.0003 | 0.00019 | 0.00016 | 0.0002 | 0.00027 | 0.00034 | 0.00038 | 0.0004 | 0.0004 | 0.0004 | 0.00042 | 0.00048 | 0.00058 | 0.00073 | 0.0009 | 0.00106 | 0.00118 | 0.00124 | 0.00123 | 0.00115 | 0.00101 | 0.00082 | 0.0006 | 0.0004 | 0.00025 | 0.00018 | 0.00021 | 0.00033 | 0.0005 | 0.00066 | 0.00077 | 0.00078 | 0.00072 | 0.00061 | 0.00049 | 0.00042 | 0.0004 | 0.00046 | 0.00057 | 0.0007 | 0.00081 | 0.00086 | 0.00084 | 0.00075 | 0.00065 | 0.00059 | 0.00057 | 0.00063 | 0.00074 | 0.0009 | 0.00107 | 0.00124 | 0.0014 | 0.00151 | 0.00157 | 0.00159 | 0.00156 | 0.00149 | 0.00136 | 0.0012 | 0.00101 | 0.00081 | 0.00062 | 0.00046 | 0.00034 | 0.00027 | 0.00024 | 0.00023 | 0.00025 | 0.00028 | 0.00036 | 0.00046 | 0.0006 | 0.00074 | 0.00089 | 0.00103 | 0.00115 | 0.00123 | 0.00126 | 0.00125 | 0.00124 | 0.00127 | 0.00134 | 0.00146 | 0.00158 | 0.00167 | 0.0017 | 0.00166 | 0.00156 | 0.00141 | 0.00125 | 0.00111 | 0.00101 | 0.00096 | 0.00097 | 0.00104 | 0.00114 | 0.00125 | 0.00137 | 0.0015 | 0.00162 | 0.00173 | 0.00182 | 0.00186 | 0.00186 | 0.00181 | 0.00172 | 0.00161 | 0.0015 | 0.00141 | 0.00137 | 0.00138 | 0.00145 | 0.00155 | 0.00166 | 0.00177 | 0.00186 | 0.00192 | 0.00194 | 0.00192 | 0.00185 | 0.00178 | 0.00173 | 0.0017 | 0.00171 | 0.00176 | 0.00187 | 0.00205 | 0.00232 | 0.00264 | 0.00297 | 0.00325 | 0.00343 | 0.00348 | 0.00338 | 0.00315 | 0.00283 | 0.00247 | 0.00216 | 0.00195 | 0.00185 | 0.00187 | 0.00195 | 0.00206 | 0.00217 | 0.00225 | 0.0023 | 0.0023 | 0.00228 | 0.00226 | 0.00227 | 0.00233 | 0.00244 | 0.00259 | 0.00275 | 0.00291 | 0.00303 | 0.00311 | 0.00314 | 0.00312 | 0.00307 | 0.003 | 0.00293 | 0.00286 | 0.0028 | 0.00274 | 0.00268 | 0.00261 | 0.00252 | 0.00244 | 0.00236 | 0.00231 | 0.0023 | 0.00235 | 0.00247 | 0.00263 | 0.00282 | 0.00298 | 0.0031 | 0.00317 | 0.00321 | 0.00324 | 0.00327 | 0.00328 | 0.00329 | 0.00328 | 0.00325 | 0.00318 | 0.00305 | 0.00286 | 0.00266 | 0.00249 | 0.0024 | 0.00241 | 0.00253 | 0.00269 | 0.00286 | 0.00301 | 0.00311 | 0.00319 | 0.00325 | 0.00333 | 0.00342 | 0.00353 | 0.00361 | 0.00366 | 0.00364 | 0.00354 | 0.00337 | 0.00315 | 0.00291 | 0.00269 | 0.00253 | 0.00243 | 0.00238 | 0.00236 | 0.00234 | 0.0023 | 0.00224 | 0.00217 | 0.00212 | 0.00209 | 0.00207 | 0.00206 | 0.00204 | 0.00202 | 0.00199 | 0.00196 | 0.00193 | 0.00191 | 0.00191 | 0.00195 | 0.00203 | 0.00213 | 0.00224 | 0.00233 | 0.00238 | 0.00239 | 0.00237 | 0.00231 | 0.00224 | 0.00216 | 0.00209 | 0.00206 | 0.00207 | 0.00212 | 0.0022 | 0.00229 | 0.00238 | 0.00245 | 0.0025 | 0.00252 | 0.00252 | 0.00248 | 0.00241 | 0.00232 | 0.00224 | 0.00219 | 0.00219 | 0.00225 | 0.00234 | 0.00245 | 0.00254 | 0.0026 | 0.00261 | 0.00259 | 0.00253 | 0.00247 | 0.00244 | 0.00245 | 0.00253 | 0.00267 | 0.00286 | 0.00309 | 0.00333 | 0.00358 | 0.00379 | 0.00393 | 0.004 | 0.004 | 0.00397 | 0.00393 | 0.00387 | 0.00377 | 0.00362 | 0.00345 | 0.00326 | 0.00305 | 0.00281 | 0.00257 | 0.00237 | 0.00225 | 0.00222 | 0.00223 | 0.00222 | 0.00212 | 0.00195 | 0.00176 | 0.00161 | 0.00156 | 0.00162 | 0.00178 | 0.00201 | 0.00227 | 0.00251 | 0.00264 | 0.00261 | 0.00241 | 0.00208 | 0.0017 | 0.00134 | 0.00104 | 0.00084 | 0.00073 | 0.00072 | 0.00081 | 0.00097 | 0.00119 | 0.00143 | 0.00164 | 0.00182 | 0.00197 | 0.00207 | 0.00215 | 0.00221 | 0.00227 | 0.00233 | 0.00241 | 0.0025 | 0.0026 | 0.0027 | 0.00281 | 0.00291 | 0.003 | 0.00305 | 0.00307 | 0.00306 | 0.00304 | 0.00302 | 0.00302 | 0.00304 | 0.0031 | 0.00318 | 0.00327 | 0.00335 | 0.00341 | 0.00345 | 0.00348 | 0.0035 | 0.00352 | 0.00356 | 0.00363 | 0.00374 | 0.00387 | 0.00404 | 0.00422 | 0.00442 | 0.00464 | 0.00488 | 0.00515 | 0.00544 | 0.00573 | 0.00598 | 0.00615 | 0.00624 | 0.00625 | 0.00619 | 0.00607 | 0.00593 | 0.00577 | 0.00563 | 0.00552 | 0.00544 | 0.00538 | 0.00533 | 0.00531 | 0.00536 | 0.00551 | 0.00577 | 0.0061 | 0.00645 | 0.00673 | 0.00694 | 0.00706 | 0.00709 | 0.00704 | 0.00694 | 0.00682 | 0.00671 | 0.00663 | 0.00658 | 0.00653 | 0.00644 | 0.00633 | 0.0062 | 0.0061 | 0.00603 | 0.00601 | 0.00602 | 0.00605 | 0.00608 | 0.0061 | 0.00612 | 0.00615 | 0.00616 | 0.00616 | 0.00613 | 0.00607 | 0.00598 | 0.00587 | 0.00576 | 0.00567 | 0.00561 | 0.00558 | 0.00555 | 0.00552 | 0.00546 | 0.00533 | 0.00513 | 0.00485 | 0.00453 | 0.00423 | 0.00398 | 0.00381 | 0.00373 | 0.00372 | 0.00374 | 0.00378 | 0.00383 | 0.00387 | 0.0039 | 0.00392 | 0.00394 | 0.00397 | 0.00401 | 0.00404 | 0.00404 | 0.004 | 0.00392 | 0.00382 | 0.00372 | 0.00364 | 0.00357 | 0.0035 | 0.00339 | 0.00324 | 0.00305 | 0.00286 | 0.00268 | 0.00254 | 0.00247 | 0.0025 | 0.00262 | 0.00281 | 0.00302 | 0.00321 | 0.00333 | 0.00336 | 0.00332 | 0.00321 | 0.00307 | 0.00293 | 0.00279 | 0.00269 | 0.00261 | 0.00255 | 0.00252 | 0.00251 | 0.00252 | 0.00256 | 0.00262 | 0.00268 | 0.00273 | 0.00275 | 0.00274 | 0.0027 | 0.00265 | 0.00259 | 0.00256 | 0.00257 | 0.00263 | 0.00274 | 0.00286 | 0.00297 | 0.00304 | 0.00306 | 0.00303 | 0.00297 | 0.0029 | 0.00282 | 0.00274 | 0.00263 | 0.00252 | 0.0024 | 0.00231 | 0.00225 | 0.00226 | 0.00235 | 0.00249 | 0.00264 | 0.00275 | 0.00275 | 0.0026 | 0.00234 | 0.00203 | 0.00173 | 0.00152 | 0.00145 | 0.00156 | 0.00181 | 0.00216 | 0.00253 | 0.00285 | 0.00306 | 0.00316 | 0.00318 | 0.00316 | 0.00312 | 0.00311 | 0.00312 | 0.00316 | 0.00322 | 0.00329 | 0.00336 | 0.00341 | 0.00346 | 0.00349 | 0.00347 | 0.00338 | 0.00317 | 0.00281 | 0.00232 | 0.00177 | 0.00123 | 0.00082 | 0.0006 | 0.00061 | 0.00085 | 0.00126 | 0.00176 | 0.00225 | 0.00266 | 0.00295 | 0.00313 | 0.00323 | 0.00331 | 0.00341 | 0.00353 | 0.00363 | 0.0037 | 0.0037 | 0.00364 | 0.00353 | 0.00343 | 0.00335 | 0.00334 | 0.00337 | 0.00343 | 0.00345 | 0.0034 | 0.00325 | 0.00301 | 0.00272 | 0.00245 | 0.00225 | 0.00219 | 0.00228 | 0.00251 | 0.00284 | 0.00322 | 0.00357 | 0.00384 | 0.00399 | 0.00401 | 0.00394 | 0.00381 | 0.00369 | 0.00361 | 0.0036 | 0.00365 | 0.00374 | 0.00387 | 0.00399 | 0.00407 | 0.00409 | 0.00403 | 0.00392 | 0.00379 | 0.00366 | 0.00354 | 0.00341 | 0.00326 | 0.00311 | 0.003 | 0.00295 | 0.00298 | 0.00309 | 0.00326 | 0.00349 | 0.00374 | 0.00398 | 0.00417 | 0.0043 | 0.00437 | 0.0044 | 0.00444 | 0.00448 | 0.00454 | 0.0046 | 0.00462 | 0.00458 | 0.00449 | 0.00436 | 0.00423 | 0.00415 | 0.00412 | 0.00415 | 0.00424 | 0.00434 | 0.00442 | 0.00441 | 0.00431 | 0.00412 | 0.0039 | 0.00372 | 0.00363 | 0.00365 | 0.00379 | 0.00401 | 0.00426 | 0.00449 | 0.00466 | 0.00475 | 0.00478 | 0.00478 | 0.00478 | 0.0048 | 0.00483 | 0.00488 | 0.00492 | 0.00493 | 0.00492 | 0.00488 | 0.00483 | 0.00479 | 0.00478 | 0.0048 | 0.00484 | 0.00488 | 0.00491 | 0.00491 | 0.00488 | 0.00483 | 0.00478 | 0.00476 | 0.00477 | 0.00483 | 0.00492 | 0.00502 | 0.00511 | 0.00518 | 0.00523 | 0.00524 | 0.00524 | 0.00524 | 0.00524 | 0.00526 | 0.00529 | 0.00533 | 0.00535 | 0.00535 | 0.00532 | 0.00529 | 0.00525 | 0.00523 | 0.00521 | 0.0052 | 0.00518 | 0.00516 | 0.00515 | 0.00514 | 0.00512 | 0.00511 | 0.0051 | 0.0051 | 0.00512 | 0.00515 | 0.00518 | 0.00522 | 0.00526 | 0.00528 | 0.00531 | 0.00534 | 0.00537 | 0.0054 | 0.00543 | 0.00545 | 0.00544 | 0.00539 | 0.0053 | 0.00519 | 0.0051 | 0.00503 | 0.00499 | 0.00498 | 0.00502 | 0.00509 | 0.00518 | 0.00528 | 0.00536 | 0.00541 | 0.00545 | 0.00548 | 0.00552 | 0.00554 | 0.00556 | 0.00557 | 0.00557 | 0.00556 | 0.00556 | 0.00556 | 0.00556 | 0.00556 | 0.00555 | 0.00554 | 0.00552 | 0.00551 | 0.0055 | 0.00551 | 0.00553 | 0.00554 | 0.00555 | 0.00556 | 0.00555 | 0.00553 | 0.00549 | 0.00544 | 0.00538 | 0.00533 | 0.00532 | 0.00534 | 0.00538 | 0.00544 | 0.0055 | 0.00555 | 0.00559 | 0.00561 | 0.00561 | 0.00559 | 0.00555 | 0.00553 | 0.00551 | 0.00551 | 0.00552 | 0.00554 | 0.00557 | 0.00559 | 0.00562 | 0.00565 | 0.00566 | 0.00566 | 0.00564 | 0.00562 | 0.00558 | 0.00555 | 0.00553 | 0.00552 | 0.00552 | 0.00553 | 0.00554 | 0.00554 | 0.00554 | 0.00554 | 0.00553 | 0.00551 | 0.00548 | 0.00546 | 0.00544 | 0.00544 | 0.00543 | 0.00543 | 0.00543 | 0.00544 | 0.00546 | 0.00548 | 0.00551 | 0.00553 | 0.00555 | 0.00557 | 0.00558 | 0.00559 | 0.00559 | 0.00557 | 0.00555 | 0.00553 | 0.00552 | 0.0055 | 0.00548 | 0.00547 | 0.00546 | 0.00544 | 0.00543 | 0.00542 | 0.00542 | 0.00543 | 0.00545 | 0.00546 | 0.00548 | 0.00548 | 0.00548 | 0.00547 | 0.00546 | 0.00546 | 0.00546 | 0.00547 | 0.00548 | 0.00549 | 0.00548 | 0.00546 | 0.00543 | 0.00539 | 0.00535 | 0.00532 | 0.00531 | 0.00531 | 0.00531 | 0.00532 | 0.00531 | 0.0053 | 0.00529 | 0.00528 | 0.00528 | 0.00529 | 0.0053 | 0.00532 | 0.00535 | 0.00537 | 0.00538 | 0.00538 | 0.00537 | 0.00534 | 0.00531 | 0.00527 | 0.00523 | 0.0052 | 0.00518 | 0.00516 | 0.00514 | 0.00513 | 0.00512 | 0.00511 | 0.00511 | 0.00511 | 0.0051 | 0.00509 | 0.00509 | 0.00509 | 0.00508 | 0.00506 | 0.00504 | 0.00502 | 0.005 | 0.00499 | 0.00498 | 0.00498 | 0.00499 | 0.005 | 0.00502 | 0.00503 | 0.00503 | 0.00503 | 0.00502 | 0.005 | 0.00499 | 0.00499 | 0.005 | 0.00501 | 0.00503 | 0.00505 | 0.00506 | 0.00507 | 0.00507 | 0.00506 | 0.00504 | 0.00502 | 0.00501 | 0.00502 | 0.00502 | 0.00501 | 0.005 | 0.00497 | 0.00495 | 0.00493 | 0.00491 | 0.0049 | 0.00489 | 0.00489 | 0.00489 | 0.0049 | 0.0049 | 0.00489 | 0.00486 | 0.00484 | 0.00482 | 0.00482 | 0.00482 | 0.00482 | 0.00483 | 0.00483 | 0.00483 | 0.00483 | 0.00484 | 0.00484 | 0.00484 | 0.00485 | 0.00486 | 0.00488 | 0.0049 | 0.00491 | 0.00491 | 0.00491 | 0.0049 | 0.0049 | 0.0049 | 0.00491 | 0.00491 | 0.00489 | 0.00487 | 0.00483 | 0.00478 | 0.00475 | 0.00472 | 0.00472 | 0.00472 | 0.00474 | 0.00476 | 0.00479 | 0.00481 | 0.00482 | 0.00483 | 0.00482 | 0.00481 | 0.0048 | 0.00479 | 0.00479 | 0.00478 | 0.00478 | 0.00478 | 0.00479 | 0.00479 | 0.0048 | 0.00481 | 0.00481 | 0.00482 | 0.00481 | 0.00481 | 0.00479 | 0.00478 | 0.00477 | 0.00475 | 0.00474 | 0.00473 | 0.00471 | 0.00471 | 0.00472 | 0.00473 | 0.00474 | 0.00475 | 0.00477 | 0.00479 | 0.00481 | 0.00482 | 0.00483 | 0.00483 | 0.00483 | 0.00482 | 0.00481 | 0.0048 | 0.00479 | 0.00478 | 0.00478 | 0.00478 | 0.00478 | 0.00479 | 0.00479 | 0.0048 | 0.0048 | 0.0048 | 0.00479 | 0.00478 | 0.00477 | 0.00477 | 0.00477 | 0.00478 | 0.00478 | 0.00479 | 0.0048 | 0.00481 | 0.00482 | 0.00482 | 0.00482 | 0.00481 | 0.00481 | 0.00481 | 0.00481 | 0.0048 | 0.00479 | 0.00477 | 0.00475 | 0.00473 | 0.00472 | 0.00471 | 0.00471 | 0.00472 | 0.00473 | 0.00475 | 0.00478 | 0.0048 | 0.00482 | 0.00483 | 0.00483 | 0.00483 | 0.00482 | 0.00482 | 0.00482 | 0.00483 | 0.00483 | 0.00483 | 0.00483 | 0.00483 | 0.00483 | 0.00482 | 0.00481 | 0.00479 | 0.00478 | 0.00476 | 0.00474 | 0.00472 | 0.0047 | 0.00469 | 0.00468 | 0.00469 | 0.0047 | 0.00471 | 0.00473 | 0.00474 | 0.00474 | 0.00474 | 0.00473 | 0.00473 | 0.00472 | 0.00472 | 0.0047 | 0.00468 | 0.00465 | 0.00462 | 0.00459 | 0.00456 | 0.00454 | 0.00452 | 0.00452 | 0.00452 | 0.00453 | 0.00454 | 0.00454 | 0.00454 | 0.00454 | 0.00454 | 0.00454 | 0.00453 | 0.00452 | 0.0045 | 0.00449 | 0.00448 | 0.00448 | 0.0045 | 0.00451 | 0.00452 | 0.00453 | 0.00453 | 0.00452 | 0.0045 | 0.00447 | 0.00445 | 0.00443 | 0.00442 | 0.00443 | 0.00444 | 0.00445 | 0.00445 | 0.00446 | 0.00446 | 0.00445 | 0.00445 | 0.00444 | 0.00443 | 0.00442 | 0.00441 | 0.00439 | 0.00437 | 0.00435 | 0.00433 | 0.00431 | 0.0043 | 0.0043 | 0.0043 | 0.00431 | 0.00431 | 0.00431 | 0.00432 | 0.00432 | 0.00433 | 0.00434 | 0.00434 | 0.00435 | 0.00435 | 0.00435 | 0.00434 | 0.00433 | 0.00431 | 0.00429 | 0.00425 | 0.00422 | 0.0042 | 0.00418 | 0.00416 | 0.00416 | 0.00416 | 0.00417 | 0.00419 | 0.00421 | 0.00423 | 0.00424 | 0.00424 | 0.00424 | 0.00424 | 0.00424 | 0.00426 | 0.00428 | 0.0043 | 0.00431 | 0.0043 | 0.00429 | 0.00428 | 0.00427 | 0.00426 | 0.00426 | 0.00427 | 0.00429 | 0.00432 | 0.00435 | 0.00436 | 0.00436 | 0.00434 | 0.00432 | 0.00431 | 0.0043 | 0.0043 | 0.0043 | 0.00429 | 0.00429 | 0.00429 | 0.00429 | 0.00429 | 0.00429 | 0.00428 | 0.00427 | 0.00426 | 0.00425 | 0.00423 | 0.0042 | 0.00418 | 0.00416 | 0.00414 | 0.00414 | 0.00414 | 0.00414 | 0.00414 | 0.00413 | 0.00413 | 0.00412 | 0.00412 | 0.00413 | 0.00415 | 0.00416 | 0.00418 | 0.00418 | 0.00419 | 0.00418 | 0.00418 | 0.00419 | 0.0042 | 0.00421 | 0.00422 | 0.00422 | 0.00422 | 0.00421 | 0.00419 | 0.00417 | 0.00415 | 0.00413 | 0.00412 | 0.00412 | 0.00411 | 0.00411 | 0.00411 | 0.0041 | 0.00409 | 0.00408 | 0.00407 | 0.00408 | 0.00409 | 0.00411 | 0.00414 | 0.00418 | 0.00421 | 0.00423 | 0.00423 | 0.00421 | 0.00418 | 0.00414 | 0.00411 | 0.00407 | 0.00405 | 0.00404 | 0.00404 | 0.00405 | 0.00407 | 0.00409 | 0.00411 | 0.00413 | 0.00415 | 0.00417 | 0.00419 | 0.00421 | 0.00421 | 0.00421 | 0.0042 | 0.00419 | 0.00417 | 0.00416 | 0.00415 | 0.00415 | 0.00416 | 0.00417 | 0.00419 | 0.00421 | 0.00424 | 0.00426 | 0.00428 | 0.0043 | 0.0043 | 0.00431 | 0.00431 | 0.0043 | 0.0043 | 0.00429 | 0.00429 | 0.00431 | 0.00433 | 0.00436 | 0.0044 | 0.00443 | 0.00448 | 0.00452 | 0.00456 | 0.00461 | 0.00465 | 0.00469 | 0.00474 | 0.00479 | 0.00485 | 0.00491 | 0.00498 | 0.00505 | 0.00512 | 0.00521 | 0.0053 | 0.0054 | 0.0055 | 0.0056 | 0.0057 | 0.0058 | 0.0059 | 0.006 | 0.0061 | 0.00621 | 0.00633 | 0.00646 | 0.00661 | 0.00676 | 0.0069 | 0.00705 | 0.00721 | 0.00737 | 0.00755 | 0.00773 | 0.00791 | 0.0081 | 0.00828 | 0.00847 | 0.00865 | 0.00883 | 0.00901 | 0.0092 | 0.00939 | 0.00959 | 0.00979 | 0.01001 | 0.01024 | 0.01047 | 0.01072 | 0.01098 | 0.01125 | 0.01153 | 0.01182 | 0.0121 | 0.01237 | 0.01264 | 0.0129 | 0.01316 | 0.01343 | 0.0137 | 0.01395 | 0.01421 | 0.01445 | 0.0147 | 0.01494 | 0.01517 | 0.01541 | 0.01563 | 0.01583 | 0.016 | 0.01613 | 0.01621 | 0.01626 | 0.01635 | 0.01658 | 0.01696 | 0.01748 | 0.01806 | 0.01863 | 0.01914 | 0.01955 | 0.01981 | 0.01988 | 0.01976 | 0.01949 | 0.0192 | 0.01896 | 0.01879 | 0.01868 | 0.0186 | 0.01855 | 0.01854 | 0.01857 | 0.01863 | 0.01869 | 0.01874 | 0.01878 | 0.01882 | 0.01887 | 0.01893 | 0.01901 | 0.01909 | 0.01916 | 0.01922 | 0.01927 | 0.01928 | 0.01925 | 0.01917 | 0.01903 | 0.01885 | 0.01865 | 0.01842 | 0.01819 | 0.01795 | 0.01773 | 0.01753 | 0.01738 | 0.01726 | 0.01716 | 0.01707 | 0.01699 | 0.01691 | 0.01681 | 0.0167 | 0.01656 | 0.01641 | 0.01625 | 0.01611 | 0.01597 | 0.01584 | 0.01571 | 0.01558 | 0.01544 | 0.01528 | 0.01512 | 0.01496 | 0.01482 | 0.01469 | 0.01461 | 0.01456 | 0.01454 | 0.01454 | 0.01456 | 0.01457 | 0.01457 | 0.01454 | 0.01449 | 0.01444 | 0.0144 | 0.01436 | 0.01434 | 0.01433 | 0.01433 | 0.01434 | 0.01434 | 0.01434 | 0.01434 | 0.01433 | 0.01434 | 0.01435 | 0.01439 | 0.01445 | 0.01453 | 0.01463 | 0.01473 | 0.01485 | 0.01496 | 0.01506 | 0.01517 | 0.01528 | 0.01538 | 0.01549 | 0.01558 | 0.01566 | 0.01572 | 0.01576 | 0.01577 | 0.01575 | 0.01572 | 0.01569 | 0.01566 | 0.01565 | 0.01568 | 0.01574 | 0.01584 | 0.01595 | 0.01606 | 0.01615 | 0.01622 | 0.01625 | 0.01626 | 0.01624 | 0.01621 | 0.01618 | 0.01616 | 0.01616 | 0.01619 | 0.01629 | 0.01649 | 0.01678 | 0.0171 | 0.01738 | 0.01756 | 0.01761 | 0.01752 | 0.01729 | 0.01695 | 0.01655 | 0.01615 | 0.01583 | 0.01564 | 0.01557 | 0.01557 | 0.01557 | 0.01555 | 0.01549 | 0.01541 | 0.01531 | 0.01521 | 0.01513 | 0.01506 | 0.01503 | 0.01502 | 0.01503 | 0.01503 | 0.01502 | 0.01498 | 0.0149 | 0.01478 | 0.01462 | 0.01443 | 0.01423 | 0.01403 | 0.01382 | 0.01362 | 0.01343 | 0.01325 | 0.01309 | 0.01296 | 0.01284 | 0.01274 | 0.01265 | 0.01258 | 0.01252 | 0.01246 | 0.01239 | 0.01231 | 0.01221 | 0.01211 | 0.012 | 0.01187 | 0.01174 | 0.01161 | 0.01146 | 0.01132 | 0.01117 | 0.01101 | 0.01084 | 0.01067 | 0.01051 | 0.01035 | 0.0102 | 0.01006 | 0.00992 | 0.0098 | 0.00968 | 0.00958 | 0.00948 | 0.00938 | 0.00928 | 0.00919 | 0.00911 | 0.00901 | 0.00892 | 0.00881 | 0.0087 | 0.00858 | 0.00847 | 0.00834 | 0.00821 | 0.00808 | 0.00795 | 0.00783 | 0.00772 | 0.00762 | 0.00752 | 0.00742 | 0.00734 | 0.00726 | 0.00719 | 0.00712 | 0.00705 | 0.00699 | 0.00693 | 0.00688 | 0.00682 | 0.00677 | 0.00672 | 0.00667 | 0.00662 | 0.00657 | 0.00651 | 0.00645 | 0.0064 | 0.00636 | 0.00633 | 0.0063 | 0.00628 | 0.00626 | 0.00625 | 0.00624 | 0.00624 | 0.00622 | 0.0062 | 0.00617 | 0.00614 | 0.00611 | 0.00607 | 0.00604 | 0.006 | 0.00596 | 0.00593 | 0.0059 | 0.00588 | 0.00587 | 0.00586 | 0.00585 | 0.00584 | 0.00584 | 0.00584 | 0.00585 | 0.00585 | 0.00585 | 0.00585 | 0.00585 | 0.00585 | 0.00584 | 0.00583 | 0.0058 | 0.00578 | 0.00576 | 0.00574 | 0.00574 | 0.00573 | 0.00573 | 0.00573 | 0.00573 | 0.00572 | 0.00571 | 0.00568 | 0.00565 | 0.00562 | 0.00559 | 0.00557 | 0.00556 | 0.00556 | 0.00557 | 0.00558 | 0.00559 | 0.0056 | 0.0056 | 0.0056 | 0.0056 | 0.00559 | 0.00558 | 0.00557 | 0.00556 | 0.00555 | 0.00554 | 0.00552 | 0.00551 | 0.00549 | 0.00548 | 0.00547 | 0.00547 | 0.00546 | 0.00546 | 0.00546 | 0.00546 | 0.00545 | 0.00545 | 0.00544 | 0.00543 | 0.00541 | 0.00539 | 0.00537 | 0.00536 | 0.00534 | 0.00534 | 0.00535 | 0.00535 | 0.00537 | 0.00539 | 0.00542 | 0.00544 | 0.00545 | 0.00546 | 0.00546 | 0.00545 | 0.00544 | 0.00543 | 0.00541 | 0.00539 | 0.00538 | 0.00538 | 0.00538 | 0.00538 | 0.00539 | 0.0054 | 0.00541 | 0.00542 | 0.00542 | 0.00542 | 0.00541 | 0.0054 | 0.00538 | 0.00536 | 0.00533 | 0.00532 | 0.0053 | 0.0053 | 0.0053 | 0.0053 | 0.0053 | 0.0053 | 0.00531 | 0.00531 | 0.00531 | 0.00532 | 0.00533 | 0.00534 | 0.00533 | 0.00532 | 0.00531 | 0.00529 | 0.00527 | 0.00525 | 0.00523 | 0.00522 | 0.00522 | 0.00523 | 0.00523 | 0.00523 | 0.00522 | 0.00521 | 0.00519 | 0.00518 | 0.00517 | 0.00516 | 0.00516 | 0.00517 | 0.00519 | 0.0052 | 0.00522 | 0.00522 | 0.00523 | 0.00523 | 0.00522 | 0.00521 | 0.0052 | 0.00519 | 0.00518 | 0.00518 | 0.00518 | 0.00518 | 0.00518 | 0.00518 | 0.00518 | 0.00517 | 0.00516 | 0.00515 | 0.00514 | 0.00513 | 0.00513 | 0.00513 | 0.00514 | 0.00514 | 0.00514 | 0.00515 | 0.00514 | 0.00514 | 0.00512 | 0.00511 | 0.00511 | 0.00511 | 0.00511 | 0.00511 | 0.00511 | 0.00512 | 0.00513 | 0.00514 | 0.00514 | 0.00513 | 0.00512 | 0.00511 | 0.0051 | 0.00508 | 0.00507 | 0.00507 | 0.00507 | 0.00507 | 0.00508 | 0.0051 | 0.00511 | 0.00511 | 0.00511 | 0.0051 | 0.00509 | 0.00509 | 0.00509 | 0.0051 | 0.00511 | 0.00511 | 0.00511 | 0.00511 | 0.0051 | 0.00509 | 0.00508 | 0.00507 | 0.00507 | 0.00508 | 0.0051 | 0.00512 | 0.00514 | 0.00516 | 0.00518 | 0.00519 | 0.0052 | 0.0052 | 0.00519 | 0.00518 | 0.00517 | 0.00517 | 0.00517 | 0.00518 | 0.00519 | 0.00521 | 0.00524 | 0.00525 | 0.00527 | 0.00528 | 0.0053 | 0.00531 | 0.00532 | 0.00533 | 0.00534 | 0.00535 | 0.00535 | 0.00535 | 0.00536 | 0.00536 | 0.00536 | 0.00537 | 0.00537 | 0.00538 | 0.00538 | 0.00537 | 0.00536 | 0.00535 | 0.00535 | 0.00535 | 0.00537 | 0.00539 | 0.00541 | 0.00542 | 0.00544 | 0.00544 | 0.00544 | 0.00543 | 0.00541 | 0.0054 | 0.00539 | 0.00538 | 0.00538 | 0.00539 | 0.00539 | 0.0054 | 0.00541 | 0.00541 | 0.00541 | 0.00542 | 0.00542 | 0.00541 | 0.0054 | 0.00538 | 0.00536 | 0.00534 | 0.00532 | 0.00532 | 0.00531 | 0.00532 | 0.00533 | 0.00535 | 0.00537 | 0.00539 | 0.00541 | 0.00541 | 0.00541 | 0.00541 | 0.00539 | 0.00538 | 0.00536 | 0.00536 | 0.00536 | 0.00537 | 0.00538 | 0.0054 | 0.00541 | 0.00542 | 0.00542 | 0.00541 | 0.0054 | 0.00537 | 0.00534 | 0.00531 | 0.00528 | 0.00526 | 0.00526 | 0.00526 | 0.00527 | 0.00529 | 0.00531 | 0.00534 | 0.00537 | 0.00538 | 0.00537 | 0.00536 | 0.00534 | 0.00532 | 0.0053 | 0.0053 | 0.00529 | 0.00528 | 0.00527 | 0.00526 | 0.00527 | 0.00528 | 0.00529 | 0.00529 | 0.0053 | 0.00532 | 0.00533 | 0.00534 | 0.00534 | 0.00533 | 0.00533 | 0.00534 | 0.00536 | 0.00539 | 0.00542 | 0.00544 | 0.00545 | 0.00546 | 0.00546 | 0.00544 | 0.00542 | 0.0054 | 0.00538 | 0.00538 | 0.00538 | 0.00537 | 0.00537 | 0.00536 | 0.00535 | 0.00534 | 0.00533 | 0.00533 | 0.00533 | 0.00534 | 0.00535 | 0.00535 | 0.00535 | 0.00536 | 0.00535 | 0.00534 | 0.00533 | 0.00532 | 0.00532 | 0.00533 | 0.00534 | 0.00535 | 0.00536 | 0.00536 | 0.00535 | 0.00535 | 0.00535 | 0.00534 | 0.00533 | 0.00533 | 0.00533 | 0.00534 | 0.00536 | 0.00538 | 0.0054 | 0.00541 | 0.00541 | 0.00541 | 0.00542 | 0.00543 | 0.00543 | 0.00542 | 0.00541 | 0.00541 | 0.00541 | 0.00541 | 0.00541 | 0.0054 | 0.0054 | 0.00539 | 0.0054 | 0.0054 | 0.0054 | 0.0054 | 0.0054 | 0.0054 | 0.0054 | 0.0054 | 0.0054 | 0.00539 | 0.00538 | 0.00536 | 0.00535 | 0.00535 | 0.00536 | 0.00538 | 0.0054 | 0.00542 | 0.00544 | 0.00546 | 0.00547 | 0.00547 | 0.00546 | 0.00545 | 0.00543 | 0.00541 | 0.00541 | 0.00541 | 0.00542 | 0.00543 | 0.00544 | 0.00546 | 0.00546 | 0.00546 | 0.00545 | 0.00543 | 0.0054 | 0.00539 | 0.00539 | 0.00539 | 0.00539 | 0.00539 | 0.00541 | 0.00543 | 0.00546 | 0.00548 | 0.00549 | 0.0055 | 0.0055 | 0.0055 | 0.0055 | 0.0055 | 0.0055 | 0.00551 | 0.00551 | 0.00552 | 0.00552 | 0.00552 | 0.00552 | 0.0055 | 0.00549 | 0.0055 | 0.00552 | 0.00555 | 0.00557 | 0.00558 | 0.00558 | 0.00557 | 0.00556 | 0.00555 | 0.00554 | 0.00553 | 0.00553 | 0.00553 | 0.00554 | 0.00554 | 0.00554 | 0.00553 | 0.00552 | 0.00552 | 0.00552 | 0.00552 | 0.00552 | 0.00553 | 0.00554 | 0.00555 | 0.00555 | 0.00554 | 0.00554 | 0.00553 | 0.00554 | 0.00555 | 0.00555 | 0.00554 | 0.00553 | 0.00553 | 0.00553 | 0.00553 | 0.00553 | 0.00552 | 0.00552 | 0.00553 | 0.00555 | 0.00557 | 0.00559 | 0.00561 | 0.00562 | 0.00563 | 0.00565 | 0.00566 | 0.00566 | 0.00566 | 0.00564 | 0.00563 | 0.00563 | 0.00564 | 0.00566 | 0.00568 | 0.00571 | 0.00574 | 0.00577 | 0.0058 | 0.00582 | 0.00582 | 0.00581 | 0.00579 | 0.00577 | 0.00575 | 0.00573 | 0.00571 | 0.0057 | 0.0057 | 0.00571 | 0.00572 | 0.00573 | 0.00573 | 0.00572 | 0.00572 | 0.00571 | 0.00572 | 0.00572 | 0.00574 | 0.00575 | 0.00577 | 0.00578 | 0.00578 | 0.00577 | 0.00576 | 0.00575 | 0.00574 | 0.00573 | 0.00573 | 0.00574 | 0.00576 | 0.00577 | 0.00579 | 0.0058 | 0.00581 | 0.00583 | 0.00584 | 0.00584 | 0.00584 | 0.00583 | 0.00581 | 0.00579 | 0.00577 | 0.00576 | 0.00575 | 0.00575 | 0.00577 | 0.00579 | 0.00581 | 0.00583 | 0.00585 | 0.00585 | 0.00585 | 0.00584 | 0.00583 | 0.00583 | 0.00583 | 0.00584 | 0.00585 | 0.00585 | 0.00585 | 0.00584 | 0.00582 | 0.00579 | 0.00577 | 0.00575 | 0.00573 | 0.00572 | 0.00574 | 0.00578 | 0.00584 | 0.00592 | 0.006 | 0.00608 | 0.00614 | 0.00619 | 0.00623 | 0.00623 | 0.00618 | 0.00612 | 0.00604 | 0.00596 | 0.00587 | 0.00577 | 0.00567 | 0.00557 | 0.00545 | 0.00532 | 0.00517 | 0.00499 | 0.00478 | 0.00453 | 0.00425 | 0.00395 | 0.00364 | 0.00333 | 0.00304 | 0.00279 | 0.00259 | 0.00244 | 0.00235 | 0.00232 | 0.00235 | 0.00244 | 0.00256 | 0.00271 | 0.00288 | 0.00305 | 0.00321 | 0.00337 | 0.00353 | 0.00369 | 0.00386 | 0.00403 | 0.00418 | 0.00432 | 0.00444 | 0.00458 | 0.00471 | 0.00484 | 0.00497 | 0.00507 | 0.00515 | 0.00523 | 0.00529 | 0.00533 | 0.00532 | 0.00527 | 0.0052 | 0.00511 | 0.00501 | 0.0049 | 0.00476 | 0.0046 | 0.00441 | 0.00418 | 0.00386 | 0.00338 | 0.00275 | 0.00204 | 0.00139 | 0.00091 | 0.00069 | 0.00074 | 0.00105 | 0.00156 | 0.00221 | 0.00291 | 0.00355 | 0.00406 | 0.00442 | 0.00468 | 0.0049 | 0.00512 | 0.00531 | 0.00544 | 0.00552 | 0.00552 | 0.00548 | 0.00542 | 0.00532 | 0.00519 | 0.00502 | 0.00482 | 0.00459 | 0.00432 | 0.00401 | 0.0037 | 0.00342 | 0.00318 | 0.00297 | 0.0028 | 0.00268 | 0.00262 | 0.00262 | 0.00264 | 0.00264 | 0.00264 | 0.00264 | 0.00266 | 0.0027 | 0.00271 | 0.0027 | 0.0027 | 0.0027 | 0.00274 | 0.00278 | 0.00279 | 0.00277 | 0.00274 | 0.00267 | 0.00261 | 0.00254 | 0.00243 | 0.00236 | 0.00229 | 0.00225 | 0.00225 | 0.00227 | 0.0023 | 0.00237 | 0.00243 | 0.0025 | 0.0026 | 0.0027 | 0.00281 | 0.00295 | 0.00307 | 0.0032 | 0.00333 | 0.00344 | 0.00355 | 0.00366 | 0.00378 | 0.00389 | 0.00402 | 0.00414 | 0.00425 | 0.00437 | 0.00446 | 0.00455 | 0.00465 | 0.00474 | 0.00484 | 0.00495 | 0.00505 | 0.00516 | 0.00527 | 0.00538 | 0.00549 | 0.0056 | 0.00572 | 0.00582 | 0.00592 | 0.00599 | 0.00605 | 0.00608 | 0.00609 | 0.00608 | 0.00607 | 0.00606 | 0.00606 | 0.00607 | 0.00609 | 0.00611 | 0.00614 | 0.00618 | 0.00623 | 0.00628 | 0.00631 | 0.00635 | 0.00638 | 0.00639 | 0.00639 | 0.00637 | 0.00632 | 0.00627 | 0.00621 | 0.00614 | 0.00608 | 0.00601 | 0.00593 | 0.00588 | 0.00584 | 0.00583 | 0.00583 | 0.00583 | 0.00582 | 0.00582 | 0.00582 | 0.00582 | 0.00582 | 0.00581 | 0.0058 | 0.0058 | 0.00578 | 0.00575 | 0.00572 | 0.00569 | 0.00566 | 0.00564 | 0.00562 | 0.0056 | 0.00558 | 0.00556 | 0.00556 | 0.00557 | 0.00557 | 0.00558 | 0.00561 | 0.00566 | 0.00571 | 0.00576 | 0.0058 | 0.00581 | 0.00581 | 0.00582 | 0.00585 | 0.00587 | 0.00589 | 0.00589 | 0.00589 | 0.00589 | 0.00588 | 0.00586 | 0.00583 | 0.00581 | 0.00579 | 0.00578 | 0.00579 | 0.00579 | 0.00578 | 0.00576 | 0.00572 | 0.00569 | 0.00566 | 0.00566 | 0.00567 | 0.00568 | 0.00569 | 0.0057 | 0.00572 | 0.00572 | 0.00571 | 0.00569 | 0.00567 | 0.00566 | 0.00567 | 0.0057 | 0.00573 | 0.00573 | 0.00573 | 0.00573 | 0.00574 | 0.00574 | 0.00574 | 0.00574 | 0.00574 | 0.00574 | 0.00574 | 0.00573 | 0.00572 | 0.00572 | 0.00572 | 0.00573 | 0.00575 | 0.00577 | 0.00578 | 0.00579 | 0.0058 | 0.00579 | 0.00576 | 0.00571 | 0.00565 | 0.00558 | 0.00553 | 0.00549 | 0.00548 | 0.0055 | 0.00555 | 0.00562 | 0.00569 | 0.00574 | 0.00575 | 0.00572 | 0.00568 | 0.00565 | 0.00565 | 0.00568 | 0.00574 | 0.00583 | 0.00592 | 0.00598 | 0.00599 | 0.00592 | 0.00578 | 0.00559 | 0.00541 | 0.00527 | 0.00519 | 0.00515 | 0.00513 | 0.00515 | 0.00519 | 0.00527 | 0.00535 | 0.00541 | 0.00545 | 0.00547 | 0.00548 | 0.0055 | 0.0055 | 0.00549 | 0.00546 | 0.00543 | 0.00542 | 0.00543 | 0.00546 | 0.00549 | 0.00552 | 0.00556 | 0.00565 | 0.00578 | 0.00592 | 0.00602 | 0.00601 | 0.00588 | 0.00567 | 0.00542 | 0.00515 | 0.00489 | 0.00468 | 0.00454 | 0.00452 | 0.00458 | 0.00468 | 0.00478 | 0.00485 | 0.00491 | 0.00497 | 0.00503 | 0.00508 | 0.00509 | 0.00507 | 0.005 | 0.00491 | 0.0048 | 0.00468 | 0.00459 | 0.00454 | 0.00452 | 0.00453 | 0.00457 | 0.00462 | 0.00467 | 0.00472 | 0.00475 | 0.00477 | 0.00478 | 0.00478 | 0.00476 | 0.00473 | 0.0047 | 0.00467 | 0.00466 | 0.00466 | 0.00467 | 0.00469 | 0.00471 | 0.00473 | 0.00475 | 0.00477 | 0.00479 | 0.00481 | 0.00484 | 0.00488 | 0.00491 | 0.00495 | 0.00498 | 0.00501 | 0.00504 | 0.00506 | 0.00507 | 0.00509 | 0.00511 | 0.00513 | 0.00515 | 0.00518 | 0.00521 | 0.00525 | 0.0053 | 0.00535 | 0.0054 | 0.00542 | 0.00542 | 0.00541 | 0.0054 | 0.00538 | 0.00537 | 0.00537 | 0.00537 | 0.00536 | 0.00535 | 0.00532 | 0.00528 | 0.00525 | 0.0052 | 0.00515 | 0.00511 | 0.00507 | 0.00505 | 0.00503 | 0.00499 | 0.00494 | 0.0049 | 0.00487 | 0.00485 | 0.00485 | 0.00485 | 0.00487 | 0.0049 | 0.00494 | 0.00499 | 0.00501 | 0.00502 | 0.00501 | 0.005 | 0.005 | 0.00502 | 0.00505 | 0.00509 | 0.00513 | 0.00518 | 0.00521 | 0.00523 | 0.00523 | 0.0052 | 0.00515 | 0.0051 | 0.00505 | 0.00502 | 0.00498 | 0.00495 | 0.00491 | 0.00487 | 0.00485 | 0.00482 | 0.00479 | 0.00476 | 0.00474 | 0.00474 | 0.00476 | 0.00479 | 0.00481 | 0.00481 | 0.00477 | 0.00471 | 0.00464 | 0.00457 | 0.00453 | 0.00452 | 0.00453 | 0.00457 | 0.00464 | 0.00473 | 0.00482 | 0.00488 | 0.00491 | 0.00493 | 0.00494 | 0.00494 | 0.00493 | 0.0049 | 0.00486 | 0.00484 | 0.00486 | 0.00491 | 0.00494 | 0.00496 | 0.00496 | 0.00495 | 0.00493 | 0.00489 | 0.00483 | 0.00476 | 0.00472 | 0.00472 | 0.00474 | 0.00474 | 0.00472 | 0.00466 | 0.0046 | 0.00457 | 0.00455 | 0.00456 | 0.00456 | 0.00455 | 0.00454 | 0.00453 | 0.00451 | 0.00448 | 0.00443 | 0.00435 | 0.00427 | 0.00422 | 0.00421 | 0.00424 | 0.0043 | 0.00437 | 0.00443 | 0.00448 | 0.00453 | 0.00455 | 0.00452 | 0.00445 | 0.00438 | 0.00434 | 0.00438 | 0.00447 | 0.00457 | 0.00461 | 0.00458 | 0.00447 | 0.00429 | 0.00407 | 0.00383 | 0.0036 | 0.00344 | 0.00338 | 0.00342 | 0.00353 | 0.00368 | 0.00384 | 0.00398 | 0.00411 | 0.00421 | 0.00427 | 0.00428 | 0.00427 | 0.00423 | 0.00418 | 0.00413 | 0.00407 | 0.00403 | 0.00402 | 0.00405 | 0.00411 | 0.00419 | 0.00427 | 0.00435 | 0.00442 | 0.00448 | 0.00453 | 0.00459 | 0.00466 | 0.00474 | 0.00478 | 0.00475 | 0.00465 | 0.00452 | 0.0044 | 0.00431 | 0.00423 | 0.00417 | 0.00414 | 0.00419 | 0.00429 | 0.00441 | 0.00448 | 0.0045 | 0.00449 | 0.00449 | 0.00453 | 0.0046 | 0.00469 | 0.00478 | 0.00484 | 0.00484 | 0.00477 | 0.00464 | 0.00447 | 0.0043 | 0.00414 | 0.00401 | 0.00391 | 0.00385 | 0.00382 | 0.00382 | 0.00381 | 0.00379 | 0.00375 | 0.0037 | 0.00366 | 0.00364 | 0.00363 | 0.00362 | 0.00362 | 0.00362 | 0.00363 | 0.00366 | 0.00372 | 0.00382 | 0.00392 | 0.004 | 0.00405 | 0.00407 | 0.00408 | 0.00408 | 0.00407 | 0.00405 | 0.00403 | 0.00405 | 0.00411 | 0.0042 | 0.00431 | 0.0044 | 0.00446 | 0.00446 | 0.00443 | 0.00437 | 0.00431 | 0.00425 | 0.00422 | 0.00422 | 0.00425 | 0.0043 | 0.00432 | 0.00428 | 0.00417 | 0.00404 | 0.00391 | 0.00382 | 0.0038 | 0.00383 | 0.00391 | 0.00403 | 0.00416 | 0.00428 | 0.00436 | 0.00439 | 0.00439 | 0.00438 | 0.00437 | 0.00436 | 0.00435 | 0.00434 | 0.00432 | 0.00431 | 0.00429 | 0.00427 | 0.00427 | 0.00427 | 0.00427 | 0.00422 | 0.00411 | 0.00395 | 0.00379 | 0.00367 | 0.0036 | 0.00358 | 0.0036 | 0.00365 | 0.00374 | 0.00385 | 0.00396 | 0.00405 | 0.00409 | 0.00411 | 0.00413 | 0.00418 | 0.00423 | 0.00424 | 0.0042 | 0.00409 | 0.00396 | 0.00381 | 0.00369 | 0.00362 | 0.00361 | 0.00366 | 0.00376 | 0.0039 | 0.00405 | 0.00417 | 0.00424 | 0.00427 | 0.00425 | 0.00422 | 0.00418 | 0.00416 | 0.00415 | 0.00414 | 0.00412 | 0.00408 | 0.00401 | 0.00394 | 0.00388 | 0.00385 | 0.00384 | 0.00385 | 0.00386 | 0.00386 | 0.00385 | 0.00385 | 0.00384 | 0.00384 | 0.00384 | 0.00386 | 0.00389 | 0.00394 | 0.00399 | 0.00403 | 0.00404 | 0.00403 | 0.00401 | 0.00399 | 0.00398 | 0.00397 | 0.00397 | 0.00397 | 0.00398 | 0.004 | 0.00403 | 0.00408 | 0.00412 | 0.00414 | 0.00413 | 0.00407 | 0.00396 | 0.00381 | 0.00364 | 0.00346 | 0.0033 | 0.00318 | 0.00312 | 0.00314 | 0.00323 | 0.00336 | 0.00352 | 0.00368 | 0.00379 | 0.00385 | 0.00386 | 0.00382 | 0.00377 | 0.00372 | 0.00368 | 0.00368 | 0.00371 | 0.00377 | 0.00385 | 0.00393 | 0.004 | 0.00406 | 0.00409 | 0.00412 | 0.00412 | 0.00409 | 0.00402 | 0.0039 | 0.00375 | 0.00359 | 0.00345 | 0.00332 | 0.00322 | 0.00316 | 0.00314 | 0.00315 | 0.00321 | 0.00329 | 0.00339 | 0.00349 | 0.0036 | 0.00371 | 0.0038 | 0.00387 | 0.0039 | 0.00391 | 0.00389 | 0.00386 | 0.00384 | 0.00384 | 0.00386 | 0.00389 | 0.00393 | 0.00397 | 0.004 | 0.00403 | 0.00406 | 0.00407 | 0.00405 | 0.00398 | 0.00388 | 0.00377 | 0.00366 | 0.00358 | 0.00352 | 0.00352 | 0.00357 | 0.00365 | 0.00373 | 0.0038 | 0.00382 | 0.00381 | 0.00379 | 0.00377 | 0.00376 | 0.00376 | 0.00377 | 0.00378 | 0.00378 | 0.00377 | 0.00375 | 0.00372 | 0.00368 | 0.00365 | 0.00364 | 0.00367 | 0.00373 | 0.00382 | 0.00391 | 0.00396 | 0.00396 | 0.00391 | 0.0038 | 0.00367 | 0.00356 | 0.00349 | 0.00348 | 0.00352 | 0.00358 | 0.00364 | 0.00368 | 0.00368 | 0.00366 | 0.00362 | 0.00359 | 0.00357 | 0.00356 | 0.00358 | 0.0036 | 0.00363 | 0.00366 | 0.0037 | 0.00375 | 0.00383 | 0.00391 | 0.004 | 0.00406 | 0.00409 | 0.00408 | 0.00404 | 0.00398 | 0.00392 | 0.00386 | 0.00381 | 0.00377 | 0.00374 | 0.0037 | 0.00368 | 0.00367 | 0.0037 | 0.00378 | 0.00391 | 0.00409 | 0.00431 | 0.00454 | 0.00476 | 0.00493 | 0.005 | 0.00496 | 0.00479 | 0.00455 | 0.00429 | 0.00407 | 0.00393 | 0.00389 | 0.00395 | 0.00407 | 0.00421 | 0.00432 | 0.00437 | 0.00435 | 0.00428 | 0.00417 | 0.00404 | 0.00391 | 0.00382 | 0.00378 | 0.00379 | 0.00386 | 0.00395 | 0.00403 | 0.00408 | 0.00406 | 0.00396 | 0.00377 | 0.00352 | 0.00326 | 0.00303 | 0.00287 | 0.00281 | 0.00282 | 0.00288 | 0.00294 | 0.00297 | 0.00298 | 0.00302 | 0.00312 | 0.00329 | 0.00354 | 0.00384 | 0.00416 | 0.00445 | 0.0047 | 0.00487 | 0.00497 | 0.00499 | 0.00494 | 0.00484 | 0.00471 | 0.00456 | 0.00438 | 0.00417 | 0.00394 | 0.00374 | 0.00361 | 0.00359 | 0.00367 | 0.00383 | 0.00402 | 0.00421 | 0.00438 | 0.00449 | 0.00454 | 0.00452 | 0.00447 | 0.00443 | 0.00443 | 0.00447 | 0.00455 | 0.00463 | 0.00467 | 0.00465 | 0.00456 | 0.00439 | 0.00419 | 0.00399 | 0.00384 | 0.00377 | 0.00378 | 0.00386 | 0.004 | 0.00415 | 0.00431 | 0.00446 | 0.00458 | 0.00468 | 0.00477 | 0.00483 | 0.00488 | 0.00493 | 0.00497 | 0.00503 | 0.00509 | 0.00515 | 0.00522 | 0.0053 | 0.0054 | 0.00551 | 0.0056 | 0.00566 | 0.0057 | 0.00571 | 0.00571 | 0.00571 | 0.00571 | 0.00569 | 0.00565 | 0.00559 | 0.00549 | 0.00533 | 0.00514 | 0.00492 | 0.00474 | 0.00466 | 0.00468 | 0.00482 | 0.00505 | 0.0053 | 0.00552 | 0.00564 | 0.00562 | 0.00543 | 0.00512 | 0.00477 | 0.00449 | 0.00432 | 0.0043 | 0.00442 | 0.00463 | 0.0049 | 0.00518 | 0.00542 | 0.00559 | 0.00569 | 0.00574 | 0.00576 | 0.00577 | 0.00577 | 0.00575 | 0.00571 | 0.00565 | 0.00559 | 0.00555 | 0.00554 | 0.00557 | 0.00564 | 0.00575 | 0.00587 | 0.00597 | 0.00603 | 0.00604 | 0.00601 | 0.00595 | 0.00588 | 0.00581 | 0.00577 | 0.00578 | 0.00585 | 0.006 | 0.00623 | 0.00651 | 0.00681 | 0.0071 | 0.00733 | 0.00748 | 0.00753 | 0.0075 | 0.00741 | 0.00728 | 0.00715 | 0.00704 | 0.00696 | 0.00688 | 0.0068 | 0.00669 | 0.00654 | 0.00638 | 0.00621 | 0.00606 | 0.00594 | 0.00588 | 0.00589 | 0.00599 | 0.00617 | 0.0064 | 0.00666 | 0.0069 | 0.00707 | 0.00716 | 0.00715 | 0.00704 | 0.00687 | 0.00665 | 0.00645 | 0.0063 | 0.00621 | 0.00617 | 0.00618 | 0.00619 | 0.00622 | 0.00624 | 0.00624 | 0.00621 | 0.00616 | 0.00607 | 0.00597 | 0.00586 | 0.00578 | 0.00574 | 0.00577 | 0.00587 | 0.00604 | 0.00624 | 0.00642 | 0.00653 | 0.00656 | 0.00648 | 0.00631 | 0.00608 | 0.00582 | 0.00558 | 0.00538 | 0.00523 | 0.00511 | 0.00503 | 0.00497 | 0.00492 | 0.00488 | 0.00485 | 0.00483 | 0.0048 | 0.00478 | 0.00476 | 0.00474 | 0.00474 | 0.00475 | 0.00478 | 0.00482 | 0.00485 | 0.00488 | 0.00489 | 0.00488 | 0.00485 | 0.00481 | 0.00477 | 0.00474 | 0.00472 | 0.00471 | 0.00472 | 0.00474 | 0.00477 | 0.0048 | 0.00483 | 0.00486 | 0.00489 | 0.00492 | 0.00494 | 0.00495 | 0.00495 | 0.00494 | 0.00494 | 0.00494 | 0.00495 | 0.00497 | 0.00503 | 0.00511 | 0.00524 | 0.00541 | 0.0056 | 0.00578 | 0.00592 | 0.00601 | 0.00604 | 0.006 | 0.00593 | 0.00585 | 0.00578 | 0.00573 | 0.00572 | 0.00573 | 0.00574 | 0.00574 | 0.00571 | 0.00567 | 0.00562 | 0.00556 | 0.00553 | 0.00553 | 0.00557 | 0.00566 | 0.00584 | 0.00609 | 0.0064 | 0.0067 | 0.00693 | 0.00704 | 0.007 | 0.00681 | 0.0065 | 0.00612 | 0.00572 | 0.00535 | 0.00504 | 0.00477 | 0.00455 | 0.00438 | 0.00426 | 0.00421 | 0.0042 | 0.00419 | 0.00416 | 0.00408 | 0.00395 | 0.00379 | 0.00365 | 0.00359 | 0.0037 | 0.00403 | 0.00458 | 0.00525 | 0.00592 | 0.00645 | 0.00675 | 0.0068 | 0.0066 | 0.00623 | 0.00577 | 0.00531 | 0.0049 | 0.00458 | 0.00436 | 0.00424 | 0.00421 | 0.00421 | 0.00423 | 0.00421 | 0.00415 | 0.00405 | 0.00392 | 0.00379 | 0.0037 | 0.00369 | 0.00378 | 0.00396 | 0.00418 | 0.0044 | 0.00458 | 0.00471 | 0.00476 | 0.0047 | 0.00453 | 0.00427 | 0.00399 | 0.00373 | 0.00355 | 0.00344 | 0.0034 | 0.00341 | 0.00346 | 0.00349 | 0.00342 | 0.00318 | 0.00277 | 0.00228 | 0.00187 | 0.00171 | 0.00186 | 0.00232 | 0.00299 | 0.00378 | 0.00454 | 0.00516 | 0.00556 | 0.0057 | 0.00563 | 0.00545 | 0.00528 | 0.00519 | 0.00519 | 0.00526 | 0.00535 | 0.00545 | 0.00554 | 0.00561 | 0.00565 | 0.00564 | 0.00555 | 0.00535 | 0.00503 | 0.00463 | 0.00421 | 0.00384 | 0.00358 | 0.00347 | 0.00353 | 0.00376 | 0.00411 | 0.00449 | 0.00484 | 0.00508 | 0.00522 | 0.00528 | 0.00532 | 0.00535 | 0.00538 | 0.0054 | 0.00541 | 0.0054 | 0.00536 | 0.00528 | 0.00516 | 0.005 | 0.00485 | 0.00474 | 0.00471 | 0.00478 | 0.00494 | 0.00515 | 0.0054 | 0.00565 | 0.00588 | 0.00607 | 0.00621 | 0.00629 | 0.00633 | 0.00634 | 0.00635 | 0.00636 | 0.00636 | 0.00636 | 0.00633 | 0.00626 | 0.00614 | 0.00594 | 0.00568 | 0.00539 | 0.00512 | 0.00492 | 0.00484 | 0.00488 | 0.00504 | 0.00528 | 0.00559 | 0.00592 | 0.00622 | 0.00643 | 0.00652 | 0.00652 | 0.00645 | 0.00635 | 0.00624 | 0.00614 | 0.00607 | 0.00602 | 0.00603 | 0.00608 | 0.00615 | 0.00623 | 0.00631 | 0.00637 | 0.0064 | 0.00637 | 0.00627 | 0.00611 | 0.00592 | 0.00572 | 0.00554 | 0.0054 | 0.00532 | 0.0053 | 0.00536 | 0.00545 | 0.00556 | 0.00565 | 0.00573 | 0.0058 | 0.00588 | 0.00598 | 0.00605 | 0.0061 | 0.00613 | 0.00615 | 0.00618 | 0.00626 | 0.00636 | 0.00648 | 0.00659 | 0.00667 | 0.0067 | 0.00667 | 0.0066 | 0.00654 | 0.00654 | 0.00667 | 0.00693 | 0.00732 | 0.00778 | 0.00824 | 0.00866 | 0.00901 | 0.0093 | 0.00953 | 0.00974 | 0.00995 | 0.01016 | 0.01034 | 0.01048 | 0.01056 | 0.01057 | 0.01054 | 0.01048 | 0.01041 | 0.01034 | 0.01026 | 0.01013 | 0.00993 | 0.00964 | 0.00926 | 0.00885 | 0.00849 | 0.00826 | 0.00825 | 0.00848 | 0.00891 | 0.00946 | 0.01 | 0.01043 | 0.01067 | 0.01068 | 0.01046 | 0.01003 | 0.00949 | 0.00894 | 0.0085 | 0.00824 | 0.00818 | 0.0083 | 0.00856 | 0.0089 | 0.00928 | 0.00962 | 0.00988 | 0.00999 | 0.00997 | 0.00985 | 0.00968 | 0.0095 | 0.00933 | 0.00914 | 0.00893 | 0.00868 | 0.00842 | 0.00818 | 0.00797 | 0.0078 | 0.00767 | 0.00756 | 0.00749 | 0.00744 | 0.0074 | 0.00737 | 0.00733 | 0.00729 | 0.00721 | 0.00706 | 0.00682 | 0.00648 | 0.00608 | 0.00567 | 0.00531 | 0.00507 | 0.00497 | 0.00504 | 0.00523 | 0.00549 | 0.00571 | 0.00585 | 0.00587 | 0.00581 | 0.00571 | 0.00561 | 0.00555 | 0.00551 | 0.00551 | 0.00551 | 0.00553 | 0.00554 | 0.00553 | 0.00551 | 0.00548 | 0.00545 | 0.00543 | 0.00544 | 0.00546 | 0.0055 | 0.0055 | 0.00537 | 0.00507 | 0.00461 | 0.00406 | 0.00351 | 0.00305 | 0.00273 | 0.00262 | 0.00274 | 0.00309 | 0.0036 | 0.00415 | 0.00462 | 0.00496 | 0.00515 | 0.00525 | 0.00528 | 0.00527 | 0.00524 | 0.0052 | 0.00516 | 0.00515 | 0.00514 | 0.00515 | 0.00516 | 0.00517 | 0.00518 | 0.00519 | 0.00516 | 0.0051 | 0.00499 | 0.00484 | 0.00467 | 0.0045 | 0.00435 | 0.00425 | 0.00419 | 0.00417 | 0.00417 | 0.00417 | 0.00417 | 0.00418 | 0.00422 | 0.0043 | 0.0044 | 0.00451 | 0.00464 | 0.00477 | 0.00489 | 0.00498 | 0.00502 | 0.00503 | 0.00503 | 0.00504 | 0.00507 | 0.0051 | 0.00512 | 0.00514 | 0.00514 | 0.00514 | 0.00514 | 0.00512 | 0.00511 | 0.00508 | 0.00507 | 0.00506 | 0.00507 | 0.00509 | 0.00511 | 0.00514 | 0.00516 | 0.00518 | 0.00518 | 0.00514 | 0.00506 | 0.00498 | 0.00491 | 0.00488 | 0.0049 | 0.00496 | 0.00504 | 0.00516 | 0.00528 | 0.0054 | 0.0055 | 0.00556 | 0.00559 | 0.00561 | 0.00564 | 0.00567 | 0.00571 | 0.00576 | 0.00581 | 0.00587 | 0.00593 | 0.00598 | 0.00602 | 0.00604 | 0.00605 | 0.00606 | 0.00607 | 0.00609 | 0.00615 | 0.00623 | 0.00634 | 0.00648 | 0.00665 | 0.00682 | 0.007 | 0.00717 | 0.00732 | 0.00746 | 0.00759 | 0.00771 | 0.00783 | 0.00795 | 0.00807 | 0.0082 | 0.00833 | 0.00845 | 0.00858 | 0.0087 | 0.00882 | 0.00891 | 0.00899 | 0.00905 | 0.00911 | 0.0092 | 0.00929 | 0.00938 | 0.00943 | 0.00943 | 0.00939 | 0.0093 | 0.00916 | 0.00897 | 0.00875 | 0.00857 | 0.00851 | 0.00859 | 0.00877 | 0.00893 | 0.00903 | 0.00903 | 0.00896 | 0.00882 | 0.00862 | 0.00839 | 0.00818 | 0.00807 | 0.00809 | 0.00822 | 0.00841 | 0.00859 | 0.00874 | 0.00885 | 0.00894 | 0.009 | 0.00904 | 0.00906 | 0.00905 | 0.00902 | 0.00897 | 0.00891 | 0.00884 | 0.00877 | 0.0087 | 0.00862 | 0.00852 | 0.00841 | 0.00829 | 0.00817 | 0.00804 | 0.0079 | 0.00776 | 0.00761 | 0.00747 | 0.00734 | 0.00722 | 0.00709 | 0.00695 | 0.00681 | 0.00669 | 0.00657 | 0.00647 | 0.00638 | 0.0063 | 0.00623 | 0.00618 | 0.00613 | 0.00608 | 0.00602 | 0.00596 | 0.00591 | 0.00586 | 0.00581 | 0.00576 | 0.00571 | 0.00566 | 0.00561 | 0.00557 | 0.00555 | 0.00553 | 0.00551 | 0.00549 | 0.00548 | 0.00546 | 0.00544 | 0.00542 | 0.00539 | 0.00536 | 0.00532 | 0.00529 | 0.00526 | 0.00523 | 0.0052 | 0.00516 | 0.00512 | 0.00509 | 0.00507 | 0.00505 | 0.00503 | 0.00502 | 0.00502 | 0.00503 | 0.00504 | 0.00503 | 0.00502 | 0.00499 | 0.00496 | 0.00491 | 0.00486 | 0.00481 | 0.00476 | 0.00473 | 0.00472 | 0.00473 | 0.00475 | 0.00478 | 0.0048 | 0.00483 | 0.00484 | 0.00485 | 0.00485 | 0.00485 | 0.00486 | 0.00487 | 0.00488 | 0.0049 | 0.00491 | 0.00493 | 0.00494 | 0.00493 | 0.00492 | 0.0049 | 0.00489 | 0.0049 | 0.00491 | 0.00492 | 0.00494 | 0.00496 | 0.00499 | 0.00501 | 0.00502 | 0.00502 | 0.00501 | 0.005 | 0.00499 | 0.00499 | 0.005 | 0.00501 | 0.00502 | 0.00503 | 0.00503 | 0.00504 | 0.00505 | 0.00506 | 0.00507 | 0.00508 | 0.00509 | 0.0051 | 0.00512 | 0.00513 | 0.00514 | 0.00516 | 0.00518 | 0.00519 | 0.00521 | 0.00523 | 0.00525 | 0.00528 | 0.00531 | 0.00535 | 0.0054 | 0.00546 | 0.00552 | 0.00558 | 0.00563 | 0.00567 | 0.00571 | 0.00574 | 0.00578 | 0.00583 | 0.00589 | 0.00597 | 0.00604 | 0.00612 | 0.00621 | 0.00629 | 0.00636 | 0.00643 | 0.00651 | 0.00659 | 0.00667 | 0.00676 | 0.00685 | 0.00696 | 0.00707 | 0.00721 | 0.00736 | 0.00753 | 0.00772 | 0.00793 | 0.00814 | 0.00836 | 0.00857 | 0.00878 | 0.00898 | 0.00918 | 0.00939 | 0.0096 | 0.00982 | 0.01004 | 0.01027 | 0.0105 | 0.01073 | 0.01094 | 0.01112 | 0.01125 | 0.01133 | 0.01136 | 0.01136 | 0.01135 | 0.01133 | 0.01131 | 0.01132 | 0.01137 | 0.01145 | 0.01155 | 0.01171 | 0.01194 | 0.01226 | 0.01268 | 0.01316 | 0.01368 | 0.01422 | 0.01477 | 0.0153 | 0.01579 | 0.01624 | 0.01665 | 0.01708 | 0.01754 | 0.01804 | 0.01855 | 0.01907 | 0.0196 | 0.02011 | 0.02062 | 0.0211 | 0.02155 | 0.02195 | 0.02229 | 0.02256 | 0.02276 | 0.02288 | 0.02292 | 0.02287 | 0.02271 | 0.02244 | 0.02211 | 0.02182 | 0.02171 | 0.02189 | 0.02237 | 0.02302 | 0.02371 | 0.0243 | 0.02467 | 0.02475 | 0.02447 | 0.02387 | 0.02306 | 0.02225 | 0.02168 | 0.02151 | 0.02171 | 0.02215 | 0.02265 | 0.02314 | 0.02352 | 0.02377 | 0.02386 | 0.02379 | 0.02362 | 0.02341 | 0.02324 | 0.02316 | 0.02313 | 0.02312 | 0.02309 | 0.02302 | 0.02293 | 0.02282 | 0.02267 | 0.02251 | 0.02231 | 0.02209 | 0.02184 | 0.02156 | 0.02124 | 0.02088 | 0.02053 | 0.02021 | 0.01996 | 0.01974 | 0.01952 | 0.01923 | 0.01886 | 0.01839 | 0.01785 | 0.01723 | 0.01656 | 0.01583 | 0.0151 | 0.01447 | 0.01404 | 0.01389 | 0.01399 | 0.01423 | 0.01449 | 0.01468 | 0.01474 | 0.01463 | 0.01434 | 0.01386 | 0.01323 | 0.01257 | 0.01203 | 0.01169 | 0.01152 | 0.01145 | 0.0114 | 0.01136 | 0.0113 | 0.01124 | 0.01117 | 0.01107 | 0.01095 | 0.01082 | 0.01067 | 0.01051 | 0.01033 | 0.01014 | 0.00994 | 0.00975 | 0.00955 | 0.00935 | 0.00916 | 0.00898 | 0.00881 | 0.00864 | 0.00847 | 0.0083 | 0.00812 | 0.00794 | 0.00776 | 0.00757 | 0.0074 | 0.00723 | 0.00709 | 0.00696 | 0.00684 | 0.00673 | 0.00662 | 0.00651 | 0.00642 | 0.00633 | 0.00624 | 0.00615 | 0.00606 | 0.00598 | 0.0059 | 0.00582 | 0.00574 | 0.00566 | 0.0056 | 0.00554 | 0.0055 | 0.00547 | 0.00545 | 0.00544 | 0.00542 | 0.0054 | 0.00537 | 0.00534 | 0.00531 | 0.00527 | 0.00523 | 0.00519 | 0.00514 | 0.00509 | 0.00504 | 0.005 | 0.00496 | 0.00493 | 0.00491 | 0.0049 | 0.00489 | 0.00489 | 0.0049 | 0.00489 | 0.00487 | 0.00484 | 0.00482 | 0.00479 | 0.00477 | 0.00476 | 0.00476 | 0.00476 | 0.00477 | 0.00477 | 0.00477 | 0.00476 | 0.00474 | 0.00471 | 0.00468 | 0.00465 | 0.00463 | 0.00461 | 0.0046 | 0.0046 | 0.0046 | 0.00461 | 0.00461 | 0.00461 | 0.00461 | 0.0046 | 0.00459 | 0.00458 | 0.00456 | 0.00454 | 0.00452 | 0.0045 | 0.0045 | 0.00451 | 0.00451 | 0.00452 | 0.00453 | 0.00453 | 0.00453 | 0.00452 | 0.00451 | 0.00451 | 0.0045 | 0.00451 | 0.00452 | 0.00454 | 0.00456 | 0.00457 | 0.00457 | 0.00456 | 0.00454 | 0.00452 | 0.0045 | 0.00449 | 0.00449 | 0.00449 | 0.00451 | 0.00452 | 0.00454 | 0.00457 | 0.0046 | 0.00462 | 0.00463 | 0.00464 | 0.00464 | 0.00465 | 0.00466 | 0.00467 | 0.00468 | 0.00469 | 0.00471 | 0.00474 | 0.00478 | 0.00482 | 0.00486 | 0.00491 | 0.00497 | 0.00504 | 0.00512 | 0.0052 | 0.00529 | 0.00538 | 0.00547 | 0.00555 | 0.00563 | 0.0057 | 0.00577 | 0.00586 | 0.00595 | 0.00606 | 0.00618 | 0.00631 | 0.00644 | 0.00655 | 0.00666 | 0.00674 | 0.00682 | 0.00688 | 0.00693 | 0.00698 | 0.00702 | 0.00706 | 0.00709 | 0.00711 | 0.00712 | 0.00716 | 0.00723 | 0.00731 | 0.00738 | 0.00742 | 0.00742 | 0.00738 | 0.0073 | 0.00719 | 0.00703 | 0.00687 | 0.00673 | 0.00666 | 0.00665 | 0.00667 | 0.00668 | 0.0067 | 0.00676 | 0.00687 | 0.007 | 0.00711 | 0.00717 | 0.00716 | 0.0071 | 0.00701 | 0.00689 | 0.00674 | 0.00659 | 0.00649 | 0.00647 | 0.00652 | 0.00661 | 0.00669 | 0.00675 | 0.00678 | 0.00678 | 0.00677 | 0.00675 | 0.00671 | 0.00666 | 0.0066 | 0.00654 | 0.00646 | 0.00638 | 0.00629 | 0.0062 | 0.0061 | 0.00601 | 0.00592 | 0.00583 | 0.00573 | 0.00563 | 0.00553 | 0.00543 | 0.00534 | 0.00525 | 0.00517 | 0.00511 | 0.00505 | 0.005 | 0.00496 | 0.00492 | 0.00488 | 0.00484 | 0.0048 | 0.00476 | 0.00473 | 0.00469 | 0.00465 | 0.00462 | 0.00461 | 0.0046 | 0.0046 | 0.00459 | 0.00458 | 0.00455 | 0.00452 | 0.00448 | 0.00445 | 0.00441 | 0.00439 | 0.00438 | 0.0044 | 0.00442 | 0.00445 | 0.00447 | 0.00448 | 0.00447 | 0.00444 | 0.00441 | 0.00439 | 0.00436 | 0.00434 | 0.00432 | 0.00432 | 0.00432 | 0.00434 | 0.00436 | 0.00438 | 0.0044 | 0.00441 | 0.00443 | 0.00444 | 0.00446 | 0.00448 | 0.0045 | 0.00452 | 0.00453 | 0.00454 | 0.00455 | 0.00454 | 0.00453 | 0.00452 | 0.00451 | 0.00451 | 0.00452 | 0.00454 | 0.00456 | 0.00458 | 0.00459 | 0.00459 | 0.00459 | 0.00457 | 0.00454 | 0.00452 | 0.0045 | 0.00448 | 0.00448 | 0.00449 | 0.00451 | 0.00455 | 0.00458 | 0.00461 | 0.00463 | 0.00463 | 0.00462 | 0.00459 | 0.00456 | 0.00454 | 0.00453 | 0.00452 | 0.00452 | 0.00453 | 0.00454 | 0.00455 | 0.00455 | 0.00454 | 0.00454 | 0.00454 | 0.00455 | 0.00455 | 0.00455 | 0.00454 | 0.00453 | 0.00452 | 0.0045 | 0.00447 | 0.00445 | 0.00443 | 0.00443 | 0.00444 | 0.00445 | 0.00446 | 0.00447 | 0.00447 | 0.00448 | 0.00448 | 0.00448 | 0.00446 | 0.00445 | 0.00444 | 0.00444 | 0.00445 | 0.00444 | 0.00444 | 0.00444 | 0.00443 | 0.00443 | 0.00442 | 0.00442 | 0.00442 | 0.00443 | 0.00443 | 0.00443 | 0.00443 | 0.00442 | 0.00442 | 0.00443 | 0.00443 | 0.00443 | 0.00443 | 0.00443 | 0.00443 | 0.00444 | 0.00445 | 0.00446 | 0.00446 | 0.00446 | 0.00445 | 0.00444 | 0.00444 | 0.00443 | 0.00442 | 0.00442 | 0.00441 | 0.00439 | 0.00438 | 0.00437 | 0.00436 | 0.00435 | 0.00434 | 0.00434 | 0.00434 | 0.00436 | 0.00437 | 0.00439 | 0.00439 | 0.00438 | 0.00438 | 0.00438 | 0.00439 | 0.00439 | 0.0044 | 0.00441 | 0.00443 | 0.00445 | 0.00446 | 0.00446 | 0.00444 | 0.00442 | 0.00441 | 0.00441 | 0.00442 | 0.00443 | 0.00446 | 0.00449 | 0.00452 | 0.00454 | 0.00453 | 0.00449 | 0.00444 | 0.00437 | 0.0043 | 0.00423 | 0.00419 | 0.00416 | 0.00417 | 0.0042 | 0.00424 | 0.0043 | 0.00436 | 0.00441 | 0.00446 | 0.00448 | 0.00449 | 0.00449 | 0.0045 | 0.00451 | 0.00452 | 0.00452 | 0.00452 | 0.00451 | 0.0045 | 0.00447 | 0.00442 | 0.00438 | 0.00432 | 0.00427 | 0.00421 | 0.00416 | 0.00412 | 0.0041 | 0.00408 | 0.00406 | 0.00404 | 0.00402 | 0.00401 | 0.004 | 0.004 | 0.00399 | 0.00398 | 0.00397 | 0.00394 | 0.00391 | 0.00387 | 0.00384 | 0.00382 | 0.00381 | 0.00381 | 0.00382 | 0.00382 | 0.00382 | 0.00382 | 0.00383 | 0.00385 | 0.00388 | 0.00392 | 0.00397 | 0.00401 | 0.00403 | 0.00405 | 0.00404 | 0.00402 | 0.004 | 0.00399 | 0.004 | 0.00405 | 0.00413 | 0.00423 | 0.00429 | 0.00411 | 0.00359 | 0.00299 | 0.00291 | 0.00335 | 0.0039 | 0.00433 | 0.00467 | 0.005 | 0.00531 | 0.00553 | 0.00551 | 0.00513 | 0.00453 | 0.00418 | 0.00439 | 0.00479 | 0.00496 | 0.00494 | 0.00487 | 0.00482 | 0.00478 | 0.00475 | 0.00471 | 0.00466 | 0.00462 | 0.00457 | 0.00454 | 0.0045 | 0.00448 | 0.00446 | 0.00445 | 0.00444 | 0.00443 | 0.00442 | 0.00443 | 0.00445 | 0.00449 | 0.00453 | 0.00457 | 0.00461 | 0.00464 | 0.00466 | 0.00466 | 0.00465 | 0.00465 | 0.00466 | 0.00469 | 0.00474 | 0.00481 | 0.00487 | 0.00491 | 0.00495 | 0.00498 | 0.00501 | 0.00505 | 0.00509 | 0.00512 | 0.00515 | 0.00518 | 0.00521 | 0.00524 | 0.00524 | 0.00521 | 0.00516 | 0.00511 | 0.0051 | 0.00512 | 0.00517 | 0.00523 | 0.00531 | 0.0054 | 0.00548 | 0.0055 | 0.00543 | 0.00528 | 0.0051 | 0.00495 | 0.00486 | 0.00483 | 0.00484 | 0.0049 | 0.00502 | 0.00516 | 0.0053 | 0.00538 | 0.00542 | 0.00544 | 0.00548 | 0.00552 | 0.00557 | 0.00561 | 0.00565 | 0.00568 | 0.00573 | 0.00576 | 0.00578 | 0.00575 | 0.00568 | 0.00561 | 0.00554 | 0.00549 | 0.00547 | 0.00547 | 0.0055 | 0.00557 | 0.00568 | 0.00578 | 0.00583 | 0.00579 | 0.00567 | 0.00551 | 0.00537 | 0.00528 | 0.00524 | 0.00526 | 0.00533 | 0.00545 | 0.00559 | 0.00569 | 0.00571 | 0.00567 | 0.00559 | 0.00553 | 0.00548 | 0.00543 | 0.00536 | 0.00529 | 0.00526 | 0.00529 | 0.00535 | 0.00539 | 0.00541 | 0.00543 | 0.00547 | 0.00554 | 0.0056 | 0.00563 | 0.00564 | 0.00566 | 0.00569 | 0.00572 | 0.00573 | 0.00569 | 0.00561 | 0.00552 | 0.00546 | 0.00545 | 0.00548 | 0.00555 | 0.00565 | 0.00574 | 0.00581 | 0.00585 | 0.00587 | 0.00588 | 0.00589 | 0.00591 | 0.00595 | 0.00599 | 0.00604 | 0.00609 | 0.00613 | 0.00615 | 0.00617 | 0.00618 | 0.00617 | 0.00613 | 0.00605 | 0.00594 | 0.00582 | 0.00569 | 0.00556 | 0.00544 | 0.00535 | 0.00533 | 0.00537 | 0.00547 | 0.0056 | 0.00573 | 0.00585 | 0.00595 | 0.00604 | 0.0061 | 0.00613 | 0.00611 | 0.00605 | 0.00598 | 0.00592 | 0.00587 | 0.00585 | 0.00584 | 0.00586 | 0.00589 | 0.00594 | 0.00599 | 0.00604 | 0.00605 | 0.00605 | 0.00604 | 0.00601 | 0.00593 | 0.0058 | 0.00566 | 0.00556 | 0.00553 | 0.00557 | 0.00568 | 0.00582 | 0.00599 | 0.00612 | 0.00617 | 0.00607 | 0.00582 | 0.00545 | 0.00504 | 0.0047 | 0.00448 | 0.0044 | 0.00447 | 0.00468 | 0.00496 | 0.00524 | 0.00548 | 0.00565 | 0.00574 | 0.00578 | 0.00579 | 0.00579 | 0.00579 | 0.00582 | 0.00588 | 0.00598 | 0.00607 | 0.0061 | 0.00601 | 0.00583 | 0.00563 | 0.00546 | 0.00536 | 0.00533 | 0.00538 | 0.00552 | 0.00572 | 0.00593 | 0.00611 | 0.00618 | 0.00613 | 0.00598 | 0.00575 | 0.0055 | 0.00527 | 0.00511 | 0.00504 | 0.00506 | 0.00515 | 0.00529 | 0.00543 | 0.00555 | 0.00566 | 0.00572 | 0.00574 | 0.00573 | 0.00572 | 0.00574 | 0.00577 | 0.00582 | 0.00587 | 0.00594 | 0.00599 | 0.00603 | 0.00604 | 0.00604 | 0.00605 | 0.00607 | 0.00606 | 0.00599 | 0.00584 | 0.00567 | 0.00555 | 0.00549 | 0.00543 | 0.00531 | 0.0051 | 0.00485 | 0.00465 | 0.00455 | 0.00453 | 0.00459 | 0.00476 | 0.00507 | 0.00547 | 0.00589 | 0.00625 | 0.00648 | 0.00658 | 0.00651 | 0.00629 | 0.00594 | 0.00555 | 0.00522 | 0.00504 | 0.005 | 0.00505 | 0.00513 | 0.00524 | 0.00536 | 0.00546 | 0.00548 | 0.00538 | 0.00519 | 0.00494 | 0.00471 | 0.00453 | 0.00441 | 0.00436 | 0.00433 | 0.00433 | 0.0044 | 0.00457 | 0.00485 | 0.00518 | 0.00551 | 0.00579 | 0.00604 | 0.00627 | 0.00647 | 0.00659 | 0.0066 | 0.00651 | 0.00636 | 0.00625 | 0.00618 | 0.00616 | 0.00617 | 0.00619 | 0.00622 | 0.00627 | 0.0063 | 0.00629 | 0.00622 | 0.00609 | 0.0059 | 0.00567 | 0.0054 | 0.00509 | 0.00473 | 0.00438 | 0.00408 | 0.00387 | 0.00371 | 0.00352 | 0.00324 | 0.00287 | 0.00251 | 0.00226 | 0.00219 | 0.00232 | 0.00263 | 0.00312 | 0.00375 | 0.00442 | 0.00499 | 0.00536 | 0.00549 | 0.00545 | 0.0053 | 0.00513 | 0.00496 | 0.00483 | 0.00474 | 0.00471 | 0.00473 | 0.00479 | 0.00486 | 0.00493 | 0.00492 | 0.00479 | 0.00479 | 0.00479 | 0.00479 | 0.00479 | 0.00479 | 0.00479
SR4-2 | 0.00099 | 0.00099 | 0.099% | 0.00099 | 0.00099 | 0.00099 | 0.00099 | 0.00095 | 0.00089 | 0.00082 | 0.00077 | 0.00073 | 0.00073 | 0.00075 | 0.0008 | 0.00089 | 0.001 | 0.00112 | 0.00121 | 0.00126 | 0.00126 | 0.00124 | 0.0012 | 0.00116 | 0.00113 | 0.00111 | 0.00108 | 0.00104 | 0.00098 | 0.00092 | 0.00085 | 0.00078 | 0.00072 | 0.00068 | 0.00066 | 0.00066 | 0.00069 | 0.00071 | 0.00073 | 0.00074 | 0.00074 | 0.00076 | 0.0008 | 0.00085 | 0.00091 | 0.00097 | 0.00101 | 0.001 | 0.00094 | 0.00085 | 0.00075 | 0.00068 | 0.00064 | 0.00062 | 0.00063 | 0.00066 | 0.00071 | 0.00076 | 0.00082 | 0.00087 | 0.00092 | 0.00097 | 0.00103 | 0.00106 | 0.00105 | 0.00098 | 0.00084 | 0.00065 | 0.00046 | 0.00029 | 0.00019 | 0.00016 | 0.00019 | 0.00024 | 0.0003 | 0.00033 | 0.00033 | 0.00033 | 0.00033 | 0.00035 | 0.00041 | 0.00051 | 0.00067 | 0.00085 | 0.00103 | 0.00116 | 0.00124 | 0.00125 | 0.00118 | 0.00105 | 0.00086 | 0.00064 | 0.00043 | 0.00028 | 0.00021 | 0.00023 | 0.00035 | 0.00053 | 0.00071 | 0.00082 | 0.00085 | 0.00079 | 0.00067 | 0.00055 | 0.00047 | 0.00046 | 0.00052 | 0.00063 | 0.00076 | 0.00087 | 0.00092 | 0.00088 | 0.00079 | 0.00068 | 0.00061 | 0.00059 | 0.00064 | 0.00075 | 0.0009 | 0.00107 | 0.00125 | 0.0014 | 0.00152 | 0.00159 | 0.00162 | 0.0016 | 0.00154 | 0.00142 | 0.00126 | 0.00107 | 0.00086 | 0.00067 | 0.0005 | 0.00038 | 0.00031 | 0.00028 | 0.00027 | 0.00028 | 0.00032 | 0.00038 | 0.00048 | 0.00059 | 0.00073 | 0.00087 | 0.00102 | 0.00115 | 0.00126 | 0.00131 | 0.00133 | 0.00134 | 0.00137 | 0.00144 | 0.00155 | 0.00166 | 0.00174 | 0.00176 | 0.00171 | 0.0016 | 0.00144 | 0.00128 | 0.00113 | 0.00101 | 0.00095 | 0.00094 | 0.001 | 0.00108 | 0.00119 | 0.00131 | 0.00144 | 0.00157 | 0.0017 | 0.0018 | 0.00187 | 0.00189 | 0.00187 | 0.00181 | 0.00173 | 0.00163 | 0.00153 | 0.00147 | 0.00146 | 0.0015 | 0.00157 | 0.00165 | 0.00174 | 0.00181 | 0.00186 | 0.00188 | 0.00186 | 0.00181 | 0.00174 | 0.00169 | 0.00167 | 0.00168 | 0.00174 | 0.00184 | 0.00202 | 0.00228 | 0.00259 | 0.00293 | 0.00322 | 0.00341 | 0.00348 | 0.00339 | 0.00316 | 0.00283 | 0.00246 | 0.00214 | 0.00191 | 0.00181 | 0.00182 | 0.00192 | 0.00204 | 0.00216 | 0.00225 | 0.00229 | 0.00229 | 0.00228 | 0.00227 | 0.0023 | 0.00239 | 0.00252 | 0.00268 | 0.00285 | 0.003 | 0.00311 | 0.00316 | 0.00316 | 0.00313 | 0.00306 | 0.00299 | 0.00292 | 0.00286 | 0.0028 | 0.00274 | 0.00267 | 0.0026 | 0.00252 | 0.00243 | 0.00234 | 0.00228 | 0.00228 | 0.00234 | 0.00249 | 0.0027 | 0.00293 | 0.00315 | 0.0033 | 0.00339 | 0.00342 | 0.00341 | 0.0034 | 0.00337 | 0.00334 | 0.00331 | 0.00329 | 0.00323 | 0.00312 | 0.00296 | 0.00275 | 0.00255 | 0.00243 | 0.00242 | 0.00251 | 0.00267 | 0.00284 | 0.00299 | 0.00311 | 0.0032 | 0.00327 | 0.00335 | 0.00345 | 0.00356 | 0.00365 | 0.0037 | 0.00368 | 0.00359 | 0.00341 | 0.00318 | 0.00292 | 0.00268 | 0.00249 | 0.00238 | 0.00233 | 0.00231 | 0.00229 | 0.00225 | 0.00219 | 0.00212 | 0.00206 | 0.00202 | 0.00199 | 0.00196 | 0.00193 | 0.0019 | 0.00186 | 0.00183 | 0.00179 | 0.00176 | 0.00176 | 0.00179 | 0.00186 | 0.00197 | 0.00209 | 0.00219 | 0.00226 | 0.00229 | 0.00228 | 0.00223 | 0.00215 | 0.00206 | 0.00199 | 0.00195 | 0.00196 | 0.00202 | 0.00212 | 0.00224 | 0.00235 | 0.00245 | 0.00251 | 0.00254 | 0.00253 | 0.00247 | 0.00238 | 0.00228 | 0.00218 | 0.00212 | 0.00212 | 0.00218 | 0.00228 | 0.0024 | 0.0025 | 0.00256 | 0.00257 | 0.00253 | 0.00247 | 0.00239 | 0.00234 | 0.00234 | 0.00241 | 0.00256 | 0.00276 | 0.00301 | 0.00328 | 0.00355 | 0.00378 | 0.00394 | 0.00402 | 0.00404 | 0.00402 | 0.00399 | 0.00392 | 0.00382 | 0.00366 | 0.00347 | 0.00326 | 0.00303 | 0.00278 | 0.00253 | 0.00232 | 0.00221 | 0.0022 | 0.00223 | 0.00223 | 0.00212 | 0.00192 | 0.00169 | 0.0015 | 0.00142 | 0.00146 | 0.00162 | 0.00188 | 0.00218 | 0.00245 | 0.00262 | 0.00262 | 0.00243 | 0.0021 | 0.0017 | 0.00132 | 0.00102 | 0.00081 | 0.0007 | 0.00069 | 0.00078 | 0.00095 | 0.00117 | 0.0014 | 0.00161 | 0.00178 | 0.0019 | 0.002 | 0.00206 | 0.00211 | 0.00216 | 0.00222 | 0.0023 | 0.00241 | 0.00252 | 0.00264 | 0.00278 | 0.00291 | 0.00301 | 0.00308 | 0.00311 | 0.00309 | 0.00305 | 0.00301 | 0.00298 | 0.00298 | 0.00302 | 0.0031 | 0.0032 | 0.00331 | 0.00339 | 0.00346 | 0.0035 | 0.00352 | 0.00352 | 0.00354 | 0.00357 | 0.00363 | 0.00374 | 0.00389 | 0.00407 | 0.00429 | 0.00454 | 0.00483 | 0.00514 | 0.00546 | 0.00576 | 0.006 | 0.00616 | 0.00622 | 0.0062 | 0.00611 | 0.00599 | 0.00583 | 0.00568 | 0.00554 | 0.00544 | 0.00537 | 0.00532 | 0.00529 | 0.00529 | 0.00538 | 0.00557 | 0.00588 | 0.00626 | 0.00664 | 0.00696 | 0.00717 | 0.00727 | 0.00727 | 0.00718 | 0.00703 | 0.00685 | 0.00669 | 0.00658 | 0.00651 | 0.00646 | 0.00638 | 0.00628 | 0.00618 | 0.0061 | 0.00607 | 0.00607 | 0.00609 | 0.00611 | 0.00612 | 0.00611 | 0.0061 | 0.00609 | 0.00609 | 0.00608 | 0.00606 | 0.00601 | 0.00594 | 0.00585 | 0.00577 | 0.0057 | 0.00566 | 0.00563 | 0.00562 | 0.00559 | 0.00552 | 0.00538 | 0.00516 | 0.00486 | 0.00452 | 0.0042 | 0.00393 | 0.00376 | 0.00367 | 0.00365 | 0.00367 | 0.0037 | 0.00373 | 0.00376 | 0.00378 | 0.00378 | 0.00378 | 0.00379 | 0.0038 | 0.00382 | 0.00382 | 0.00378 | 0.00371 | 0.00363 | 0.00356 | 0.0035 | 0.00346 | 0.00342 | 0.00335 | 0.00323 | 0.00308 | 0.0029 | 0.00273 | 0.00258 | 0.00248 | 0.00247 | 0.00255 | 0.0027 | 0.00288 | 0.00305 | 0.00317 | 0.00321 | 0.00317 | 0.00307 | 0.00293 | 0.00278 | 0.00265 | 0.00254 | 0.00247 | 0.00243 | 0.00241 | 0.00242 | 0.00244 | 0.00249 | 0.00253 | 0.00257 | 0.00259 | 0.00257 | 0.00252 | 0.00244 | 0.00235 | 0.00227 | 0.00223 | 0.00224 | 0.00232 | 0.00244 | 0.00259 | 0.00272 | 0.00282 | 0.00286 | 0.00284 | 0.00278 | 0.00271 | 0.00263 | 0.00255 | 0.00245 | 0.00234 | 0.00224 | 0.00216 | 0.00213 | 0.00216 | 0.00226 | 0.00242 | 0.00258 | 0.00268 | 0.00266 | 0.0025 | 0.00222 | 0.00187 | 0.00154 | 0.00132 | 0.00125 | 0.00135 | 0.00161 | 0.00197 | 0.00235 | 0.00268 | 0.0029 | 0.00301 | 0.00303 | 0.003 | 0.00296 | 0.00294 | 0.00295 | 0.003 | 0.00306 | 0.00313 | 0.0032 | 0.00325 | 0.00329 | 0.00332 | 0.00331 | 0.00323 | 0.00305 | 0.00274 | 0.00231 | 0.00181 | 0.00132 | 0.00093 | 0.00071 | 0.0007 | 0.00089 | 0.00125 | 0.0017 | 0.00216 | 0.00254 | 0.00282 | 0.00299 | 0.0031 | 0.00318 | 0.00328 | 0.00338 | 0.00348 | 0.00354 | 0.00354 | 0.00348 | 0.00338 | 0.00328 | 0.00321 | 0.00319 | 0.00324 | 0.0033 | 0.00334 | 0.00331 | 0.00318 | 0.00296 | 0.00268 | 0.0024 | 0.0022 | 0.00213 | 0.0022 | 0.00242 | 0.00274 | 0.00311 | 0.00346 | 0.00373 | 0.00389 | 0.00391 | 0.00384 | 0.00372 | 0.00361 | 0.00354 | 0.00353 | 0.00358 | 0.00367 | 0.00379 | 0.00391 | 0.00399 | 0.004 | 0.00394 | 0.00384 | 0.00371 | 0.00359 | 0.00346 | 0.00332 | 0.00316 | 0.003 | 0.00288 | 0.00283 | 0.00286 | 0.00297 | 0.00315 | 0.00339 | 0.00364 | 0.00389 | 0.0041 | 0.00425 | 0.00433 | 0.00437 | 0.00439 | 0.00442 | 0.00446 | 0.00449 | 0.00448 | 0.00442 | 0.00431 | 0.00418 | 0.00407 | 0.004 | 0.00399 | 0.00404 | 0.00414 | 0.00426 | 0.00435 | 0.00437 | 0.0043 | 0.00414 | 0.00394 | 0.00376 | 0.00365 | 0.00366 | 0.00377 | 0.00396 | 0.00419 | 0.00441 | 0.00458 | 0.00468 | 0.00472 | 0.00474 | 0.00474 | 0.00476 | 0.00481 | 0.00487 | 0.00492 | 0.00496 | 0.00496 | 0.00493 | 0.00488 | 0.00483 | 0.00479 | 0.00477 | 0.00478 | 0.0048 | 0.00483 | 0.00483 | 0.0048 | 0.00476 | 0.00471 | 0.00468 | 0.00469 | 0.00475 | 0.00484 | 0.00496 | 0.00507 | 0.00517 | 0.00524 | 0.00527 | 0.00528 | 0.00528 | 0.00529 | 0.00531 | 0.00534 | 0.00538 | 0.00539 | 0.00538 | 0.00535 | 0.00531 | 0.00528 | 0.00527 | 0.00527 | 0.00526 | 0.00526 | 0.00526 | 0.00525 | 0.00523 | 0.0052 | 0.00517 | 0.00514 | 0.00514 | 0.00516 | 0.0052 | 0.00525 | 0.0053 | 0.00536 | 0.00541 | 0.00546 | 0.0055 | 0.00554 | 0.00557 | 0.00559 | 0.0056 | 0.00559 | 0.00553 | 0.00544 | 0.00534 | 0.00524 | 0.00515 | 0.00509 | 0.00506 | 0.00508 | 0.00513 | 0.00521 | 0.00531 | 0.00541 | 0.00548 | 0.00554 | 0.00559 | 0.00564 | 0.00567 | 0.0057 | 0.00572 | 0.00572 | 0.00572 | 0.00571 | 0.0057 | 0.00568 | 0.00567 | 0.00566 | 0.00566 | 0.00566 | 0.00566 | 0.00567 | 0.00569 | 0.00572 | 0.00575 | 0.00576 | 0.00577 | 0.00575 | 0.00573 | 0.00568 | 0.00562 | 0.00556 | 0.00551 | 0.00549 | 0.00551 | 0.00556 | 0.00563 | 0.00569 | 0.00575 | 0.00579 | 0.0058 | 0.0058 | 0.00577 | 0.00574 | 0.00573 | 0.00572 | 0.00573 | 0.00575 | 0.00578 | 0.00581 | 0.00583 | 0.00585 | 0.00586 | 0.00586 | 0.00585 | 0.00584 | 0.00583 | 0.00582 | 0.00581 | 0.0058 | 0.0058 | 0.0058 | 0.0058 | 0.00579 | 0.00578 | 0.00577 | 0.00576 | 0.00575 | 0.00574 | 0.00572 | 0.00572 | 0.00571 | 0.00572 | 0.00573 | 0.00575 | 0.00577 | 0.00579 | 0.00582 | 0.00585 | 0.00588 | 0.00589 | 0.00589 | 0.00588 | 0.00587 | 0.00586 | 0.00584 | 0.00582 | 0.0058 | 0.00579 | 0.00578 | 0.00577 | 0.00575 | 0.00573 | 0.00571 | 0.0057 | 0.00569 | 0.0057 | 0.00571 | 0.00573 | 0.00575 | 0.00577 | 0.00578 | 0.00578 | 0.00576 | 0.00574 | 0.00572 | 0.00571 | 0.00572 | 0.00573 | 0.00575 | 0.00576 | 0.00576 | 0.00574 | 0.00571 | 0.00567 | 0.00564 | 0.00561 | 0.00561 | 0.00561 | 0.00562 | 0.00564 | 0.00564 | 0.00564 | 0.00564 | 0.00564 | 0.00565 | 0.00567 | 0.0057 | 0.00572 | 0.00575 | 0.00577 | 0.00577 | 0.00576 | 0.00575 | 0.00574 | 0.00573 | 0.00572 | 0.0057 | 0.00568 | 0.00567 | 0.00565 | 0.00564 | 0.00562 | 0.00561 | 0.00559 | 0.00558 | 0.00557 | 0.00555 | 0.00553 | 0.00551 | 0.0055 | 0.0055 | 0.0055 | 0.0055 | 0.0055 | 0.00551 | 0.00552 | 0.00553 | 0.00552 | 0.00552 | 0.00551 | 0.00549 | 0.00547 | 0.00545 | 0.00543 | 0.00542 | 0.00541 | 0.00541 | 0.00542 | 0.00543 | 0.00544 | 0.00545 | 0.00546 | 0.00546 | 0.00546 | 0.00546 | 0.00546 | 0.00545 | 0.00545 | 0.00544 | 0.00544 | 0.00544 | 0.00543 | 0.0054 | 0.00537 | 0.00532 | 0.00529 | 0.00527 | 0.00525 | 0.00525 | 0.00526 | 0.00529 | 0.00531 | 0.00533 | 0.00533 | 0.00532 | 0.00531 | 0.0053 | 0.00529 | 0.00528 | 0.00529 | 0.0053 | 0.00531 | 0.00531 | 0.00531 | 0.00531 | 0.0053 | 0.00529 | 0.00528 | 0.00527 | 0.00526 | 0.00526 | 0.00528 | 0.0053 | 0.00532 | 0.00534 | 0.00536 | 0.00536 | 0.00536 | 0.00535 | 0.00532 | 0.00527 | 0.00522 | 0.00517 | 0.00514 | 0.00514 | 0.00515 | 0.00517 | 0.0052 | 0.00522 | 0.00524 | 0.00525 | 0.00524 | 0.00523 | 0.00522 | 0.00521 | 0.00521 | 0.00522 | 0.00522 | 0.00522 | 0.0052 | 0.00518 | 0.00518 | 0.00517 | 0.00518 | 0.00518 | 0.00519 | 0.00519 | 0.00519 | 0.00519 | 0.00519 | 0.00519 | 0.00518 | 0.00518 | 0.00517 | 0.00517 | 0.00516 | 0.00516 | 0.00515 | 0.00514 | 0.00513 | 0.00513 | 0.00514 | 0.00516 | 0.00517 | 0.00517 | 0.00516 | 0.00516 | 0.00516 | 0.00516 | 0.00516 | 0.00515 | 0.00514 | 0.00514 | 0.00516 | 0.00518 | 0.00519 | 0.00521 | 0.00521 | 0.00521 | 0.00519 | 0.00517 | 0.00513 | 0.00509 | 0.00506 | 0.00505 | 0.00506 | 0.00507 | 0.00509 | 0.00511 | 0.00511 | 0.00511 | 0.0051 | 0.00508 | 0.00507 | 0.00504 | 0.00502 | 0.005 | 0.00499 | 0.00498 | 0.00497 | 0.00496 | 0.00496 | 0.00496 | 0.00496 | 0.00497 | 0.00497 | 0.00498 | 0.00498 | 0.00499 | 0.005 | 0.00501 | 0.00502 | 0.00503 | 0.00504 | 0.00504 | 0.00504 | 0.00505 | 0.00506 | 0.00506 | 0.00505 | 0.00503 | 0.00502 | 0.00501 | 0.00501 | 0.00501 | 0.00501 | 0.005 | 0.005 | 0.00499 | 0.00497 | 0.00494 | 0.00491 | 0.00488 | 0.00486 | 0.00486 | 0.00486 | 0.00486 | 0.00487 | 0.00487 | 0.00488 | 0.00488 | 0.00488 | 0.00489 | 0.00489 | 0.00489 | 0.00488 | 0.00485 | 0.00483 | 0.0048 | 0.00477 | 0.00475 | 0.00474 | 0.00472 | 0.0047 | 0.00468 | 0.00466 | 0.00464 | 0.00464 | 0.00464 | 0.00466 | 0.00467 | 0.00469 | 0.0047 | 0.0047 | 0.00468 | 0.00466 | 0.00463 | 0.00462 | 0.00461 | 0.00462 | 0.00462 | 0.00462 | 0.00462 | 0.0046 | 0.00457 | 0.00455 | 0.00453 | 0.00452 | 0.00451 | 0.00452 | 0.00453 | 0.00453 | 0.00453 | 0.00452 | 0.0045 | 0.00449 | 0.00448 | 0.00448 | 0.00447 | 0.00446 | 0.00445 | 0.00443 | 0.0044 | 0.00436 | 0.00434 | 0.00432 | 0.00431 | 0.00432 | 0.00434 | 0.00437 | 0.00439 | 0.00441 | 0.00442 | 0.00443 | 0.00443 | 0.00442 | 0.00441 | 0.00439 | 0.00438 | 0.00436 | 0.00435 | 0.00433 | 0.00432 | 0.0043 | 0.00428 | 0.00427 | 0.00427 | 0.00427 | 0.00427 | 0.00428 | 0.00429 | 0.00431 | 0.00432 | 0.00434 | 0.00435 | 0.00434 | 0.00433 | 0.0043 | 0.00428 | 0.00426 | 0.00425 | 0.00425 | 0.00426 | 0.00427 | 0.00428 | 0.00429 | 0.0043 | 0.0043 | 0.00429 | 0.00428 | 0.00427 | 0.00427 | 0.00428 | 0.0043 | 0.00431 | 0.00431 | 0.00431 | 0.00431 | 0.0043 | 0.0043 | 0.0043 | 0.00428 | 0.00427 | 0.00425 | 0.00424 | 0.00423 | 0.00423 | 0.00423 | 0.00422 | 0.00421 | 0.00419 | 0.00416 | 0.00413 | 0.00411 | 0.00408 | 0.00407 | 0.00406 | 0.00407 | 0.00407 | 0.00409 | 0.0041 | 0.00411 | 0.00412 | 0.00412 | 0.00413 | 0.00414 | 0.00416 | 0.00418 | 0.00419 | 0.0042 | 0.00419 | 0.00418 | 0.00417 | 0.00416 | 0.00415 | 0.00414 | 0.00413 | 0.00413 | 0.00413 | 0.00413 | 0.00413 | 0.00413 | 0.00412 | 0.00411 | 0.0041 | 0.0041 | 0.00409 | 0.00408 | 0.00407 | 0.00406 | 0.00406 | 0.00406 | 0.00406 | 0.00406 | 0.00407 | 0.00408 | 0.00408 | 0.00409 | 0.00409 | 0.00409 | 0.00409 | 0.00408 | 0.00406 | 0.00403 | 0.00401 | 0.00399 | 0.00398 | 0.00397 | 0.00397 | 0.00398 | 0.004 | 0.00401 | 0.00402 | 0.00403 | 0.00405 | 0.00407 | 0.00409 | 0.00411 | 0.00412 | 0.00412 | 0.00412 | 0.00411 | 0.00409 | 0.00407 | 0.00405 | 0.00404 | 0.00403 | 0.00403 | 0.00403 | 0.00405 | 0.00406 | 0.00408 | 0.0041 | 0.00412 | 0.00414 | 0.00417 | 0.0042 | 0.00422 | 0.00424 | 0.00424 | 0.00424 | 0.00424 | 0.00425 | 0.00427 | 0.0043 | 0.00433 | 0.00437 | 0.00442 | 0.00446 | 0.00451 | 0.00455 | 0.00458 | 0.00462 | 0.00467 | 0.00472 | 0.00477 | 0.00483 | 0.00489 | 0.00496 | 0.00504 | 0.00514 | 0.00524 | 0.00535 | 0.00546 | 0.00557 | 0.00568 | 0.00578 | 0.00588 | 0.00599 | 0.0061 | 0.00623 | 0.00637 | 0.00652 | 0.00666 | 0.00681 | 0.00696 | 0.00712 | 0.00729 | 0.00746 | 0.00765 | 0.00783 | 0.00802 | 0.00821 | 0.00839 | 0.00857 | 0.00875 | 0.00893 | 0.00912 | 0.00933 | 0.00953 | 0.00975 | 0.00998 | 0.01022 | 0.01046 | 0.01071 | 0.01095 | 0.0112 | 0.01145 | 0.01171 | 0.01198 | 0.01225 | 0.01252 | 0.01279 | 0.01307 | 0.01334 | 0.01362 | 0.01388 | 0.01414 | 0.0144 | 0.01466 | 0.01491 | 0.01515 | 0.01539 | 0.01561 | 0.01581 | 0.01598 | 0.01611 | 0.01619 | 0.01623 | 0.01631 | 0.01653 | 0.01692 | 0.01744 | 0.01803 | 0.01862 | 0.01916 | 0.01959 | 0.01987 | 0.01996 | 0.01984 | 0.01957 | 0.01926 | 0.01901 | 0.01884 | 0.01873 | 0.01865 | 0.0186 | 0.0186 | 0.01863 | 0.01868 | 0.01873 | 0.01876 | 0.01878 | 0.0188 | 0.01885 | 0.01892 | 0.019 | 0.01909 | 0.01916 | 0.01923 | 0.01927 | 0.01928 | 0.01925 | 0.01917 | 0.01903 | 0.01886 | 0.01865 | 0.01843 | 0.0182 | 0.01795 | 0.01771 | 0.0175 | 0.01733 | 0.0172 | 0.01709 | 0.017 | 0.01691 | 0.01682 | 0.01673 | 0.01661 | 0.01648 | 0.01632 | 0.01616 | 0.01601 | 0.01587 | 0.01574 | 0.01561 | 0.01547 | 0.01532 | 0.01517 | 0.01501 | 0.01486 | 0.01472 | 0.0146 | 0.01452 | 0.01446 | 0.01444 | 0.01444 | 0.01445 | 0.01446 | 0.01445 | 0.01443 | 0.0144 | 0.01436 | 0.01432 | 0.01428 | 0.01425 | 0.01423 | 0.0142 | 0.01418 | 0.01417 | 0.01417 | 0.01417 | 0.01416 | 0.01416 | 0.01418 | 0.01422 | 0.01427 | 0.01434 | 0.01441 | 0.01449 | 0.01458 | 0.01467 | 0.01476 | 0.01485 | 0.01495 | 0.01505 | 0.01516 | 0.01526 | 0.01534 | 0.01541 | 0.01546 | 0.01549 | 0.0155 | 0.01548 | 0.01547 | 0.01546 | 0.01546 | 0.0155 | 0.01557 | 0.01566 | 0.01578 | 0.0159 | 0.01601 | 0.01609 | 0.01615 | 0.01618 | 0.01619 | 0.01618 | 0.01616 | 0.01616 | 0.01617 | 0.0162 | 0.01631 | 0.0165 | 0.0168 | 0.01713 | 0.01743 | 0.01763 | 0.0177 | 0.01761 | 0.01738 | 0.01704 | 0.01662 | 0.0162 | 0.01587 | 0.01567 | 0.0156 | 0.0156 | 0.01561 | 0.0156 | 0.01556 | 0.01548 | 0.01538 | 0.01528 | 0.01518 | 0.0151 | 0.01506 | 0.01504 | 0.01504 | 0.01504 | 0.01504 | 0.01501 | 0.01494 | 0.01483 | 0.01467 | 0.01448 | 0.01427 | 0.01406 | 0.01385 | 0.01364 | 0.01345 | 0.01328 | 0.01313 | 0.013 | 0.01288 | 0.01277 | 0.01268 | 0.0126 | 0.01253 | 0.01246 | 0.01239 | 0.01231 | 0.01221 | 0.01211 | 0.01199 | 0.01186 | 0.01171 | 0.01156 | 0.0114 | 0.01124 | 0.01108 | 0.01091 | 0.01074 | 0.01056 | 0.01039 | 0.01022 | 0.01006 | 0.00991 | 0.00977 | 0.00964 | 0.00952 | 0.00942 | 0.00931 | 0.00921 | 0.00909 | 0.00898 | 0.00886 | 0.00874 | 0.00863 | 0.00852 | 0.00841 | 0.00831 | 0.00822 | 0.00813 | 0.00802 | 0.00791 | 0.0078 | 0.00768 | 0.00756 | 0.00745 | 0.00734 | 0.00724 | 0.00716 | 0.00708 | 0.00701 | 0.00695 | 0.00689 | 0.00683 | 0.00677 | 0.00671 | 0.00665 | 0.00659 | 0.00653 | 0.00646 | 0.0064 | 0.00634 | 0.00628 | 0.00623 | 0.00618 | 0.00614 | 0.0061 | 0.00607 | 0.00604 | 0.00601 | 0.00599 | 0.00597 | 0.00595 | 0.00594 | 0.00593 | 0.00592 | 0.00591 | 0.00589 | 0.00586 | 0.00582 | 0.00578 | 0.00574 | 0.00571 | 0.00568 | 0.00566 | 0.00565 | 0.00565 | 0.00565 | 0.00565 | 0.00564 | 0.00563 | 0.00562 | 0.0056 | 0.00558 | 0.00556 | 0.00555 | 0.00554 | 0.00553 | 0.00553 | 0.00552 | 0.00551 | 0.00551 | 0.0055 | 0.0055 | 0.00549 | 0.00548 | 0.00547 | 0.00546 | 0.00546 | 0.00545 | 0.00543 | 0.00541 | 0.00539 | 0.00538 | 0.00536 | 0.00534 | 0.00533 | 0.00533 | 0.00533 | 0.00533 | 0.00531 | 0.0053 | 0.00528 | 0.00526 | 0.00524 | 0.00523 | 0.00522 | 0.00522 | 0.00522 | 0.00523 | 0.00523 | 0.00523 | 0.00522 | 0.00521 | 0.0052 | 0.00519 | 0.00518 | 0.00518 | 0.00519 | 0.0052 | 0.00521 | 0.00521 | 0.00521 | 0.0052 | 0.00518 | 0.00515 | 0.00513 | 0.0051 | 0.00508 | 0.00507 | 0.00507 | 0.00507 | 0.00508 | 0.00509 | 0.00511 | 0.00514 | 0.00516 | 0.00518 | 0.00519 | 0.00519 | 0.00518 | 0.00516 | 0.00513 | 0.00509 | 0.00507 | 0.00506 | 0.00506 | 0.00507 | 0.00508 | 0.00509 | 0.0051 | 0.0051 | 0.0051 | 0.0051 | 0.00508 | 0.00506 | 0.00504 | 0.00503 | 0.00501 | 0.005 | 0.005 | 0.005 | 0.00501 | 0.00502 | 0.00503 | 0.00503 | 0.00503 | 0.00502 | 0.00502 | 0.00502 | 0.00501 | 0.00501 | 0.005 | 0.00499 | 0.00498 | 0.00498 | 0.00497 | 0.00495 | 0.00494 | 0.00493 | 0.00492 | 0.00492 | 0.00493 | 0.00493 | 0.00493 | 0.00493 | 0.00492 | 0.00491 | 0.0049 | 0.0049 | 0.00489 | 0.00489 | 0.0049 | 0.00491 | 0.00492 | 0.00492 | 0.00492 | 0.00491 | 0.00491 | 0.0049 | 0.0049 | 0.00489 | 0.00488 | 0.00487 | 0.00485 | 0.00484 | 0.00482 | 0.00481 | 0.00481 | 0.0048 | 0.00481 | 0.00481 | 0.00482 | 0.00482 | 0.00482 | 0.00482 | 0.00481 | 0.00481 | 0.00481 | 0.00481 | 0.0048 | 0.0048 | 0.00479 | 0.00479 | 0.00479 | 0.00479 | 0.00478 | 0.00477 | 0.00477 | 0.00477 | 0.00477 | 0.00477 | 0.00477 | 0.00477 | 0.00477 | 0.00476 | 0.00476 | 0.00476 | 0.00475 | 0.00475 | 0.00475 | 0.00475 | 0.00476 | 0.00476 | 0.00476 | 0.00476 | 0.00475 | 0.00474 | 0.00474 | 0.00473 | 0.00473 | 0.00474 | 0.00474 | 0.00474 | 0.00473 | 0.00473 | 0.00472 | 0.00472 | 0.00473 | 0.00474 | 0.00475 | 0.00476 | 0.00477 | 0.00479 | 0.0048 | 0.0048 | 0.0048 | 0.0048 | 0.0048 | 0.0048 | 0.00479 | 0.00479 | 0.00478 | 0.00478 | 0.00478 | 0.00479 | 0.00482 | 0.00484 | 0.00486 | 0.00488 | 0.0049 | 0.00491 | 0.00492 | 0.00493 | 0.00494 | 0.00495 | 0.00496 | 0.00496 | 0.00496 | 0.00496 | 0.00496 | 0.00496 | 0.00495 | 0.00495 | 0.00496 | 0.00497 | 0.00497 | 0.00498 | 0.00498 | 0.00498 | 0.00498 | 0.00499 | 0.005 | 0.00501 | 0.00501 | 0.00502 | 0.00502 | 0.00503 | 0.00502 | 0.00501 | 0.00499 | 0.00498 | 0.00496 | 0.00495 | 0.00493 | 0.00492 | 0.00492 | 0.00492 | 0.00493 | 0.00493 | 0.00494 | 0.00495 | 0.00496 | 0.00496 | 0.00495 | 0.00493 | 0.00491 | 0.00489 | 0.00488 | 0.00487 | 0.00487 | 0.00487 | 0.00488 | 0.00489 | 0.0049 | 0.00491 | 0.00491 | 0.00491 | 0.0049 | 0.0049 | 0.00491 | 0.00491 | 0.00492 | 0.00492 | 0.00493 | 0.00494 | 0.00495 | 0.00495 | 0.00493 | 0.00492 | 0.00491 | 0.0049 | 0.0049 | 0.0049 | 0.00489 | 0.00488 | 0.00487 | 0.00487 | 0.00487 | 0.00487 | 0.00486 | 0.00487 | 0.00488 | 0.0049 | 0.0049 | 0.0049 | 0.00489 | 0.00488 | 0.00487 | 0.00487 | 0.00486 | 0.00486 | 0.00485 | 0.00485 | 0.00484 | 0.00484 | 0.00484 | 0.00485 | 0.00486 | 0.00487 | 0.00487 | 0.00487 | 0.00487 | 0.00486 | 0.00485 | 0.00485 | 0.00486 | 0.00488 | 0.00491 | 0.00494 | 0.00497 | 0.00499 | 0.00501 | 0.00501 | 0.005 | 0.00498 | 0.00495 | 0.00493 | 0.00491 | 0.00489 | 0.00488 | 0.00486 | 0.00486 | 0.00486 | 0.00487 | 0.00488 | 0.00488 | 0.00489 | 0.00489 | 0.00489 | 0.00489 | 0.00489 | 0.00489 | 0.00489 | 0.00489 | 0.00489 | 0.00489 | 0.00489 | 0.0049 | 0.00491 | 0.00492 | 0.00493 | 0.00494 | 0.00495 | 0.00495 | 0.00493 | 0.00492 | 0.00489 | 0.00487 | 0.00485 | 0.00484 | 0.00484 | 0.00485 | 0.00486 | 0.00488 | 0.00488 | 0.00488 | 0.00488 | 0.00487 | 0.00486 | 0.00486 | 0.00486 | 0.00488 | 0.0049 | 0.00493 | 0.00495 | 0.00495 | 0.00495 | 0.00493 | 0.0049 | 0.00487 | 0.00484 | 0.00482 | 0.0048 | 0.0048 | 0.00481 | 0.00483 | 0.00486 | 0.00488 | 0.00491 | 0.00493 | 0.00494 | 0.00495 | 0.00494 | 0.00494 | 0.00492 | 0.00491 | 0.00492 | 0.00493 | 0.00495 | 0.00496 | 0.00496 | 0.00495 | 0.00493 | 0.00492 | 0.00489 | 0.00487 | 0.00484 | 0.00483 | 0.00483 | 0.00484 | 0.00486 | 0.00486 | 0.00486 | 0.00486 | 0.00486 | 0.00486 | 0.00487 | 0.00487 | 0.00488 | 0.00488 | 0.00489 | 0.00489 | 0.0049 | 0.0049 | 0.0049 | 0.0049 | 0.00489 | 0.00489 | 0.0049 | 0.00491 | 0.00493 | 0.00495 | 0.00497 | 0.00499 | 0.00501 | 0.00502 | 0.00502 | 0.005 | 0.00499 | 0.00497 | 0.00497 | 0.00499 | 0.00502 | 0.00505 | 0.00506 | 0.00506 | 0.00506 | 0.00505 | 0.00505 | 0.00503 | 0.00502 | 0.00501 | 0.005 | 0.00501 | 0.00501 | 0.00501 | 0.00501 | 0.00501 | 0.00501 | 0.00502 | 0.00503 | 0.00503 | 0.00504 | 0.00505 | 0.00507 | 0.00508 | 0.00508 | 0.00507 | 0.00506 | 0.00505 | 0.00505 | 0.00504 | 0.00504 | 0.00503 | 0.00504 | 0.00505 | 0.00506 | 0.00506 | 0.00505 | 0.00504 | 0.00503 | 0.00504 | 0.00507 | 0.00509 | 0.00511 | 0.00512 | 0.00513 | 0.00513 | 0.00513 | 0.00512 | 0.0051 | 0.00508 | 0.00506 | 0.00504 | 0.00505 | 0.00506 | 0.00507 | 0.00509 | 0.00511 | 0.00514 | 0.00517 | 0.0052 | 0.00522 | 0.00521 | 0.0052 | 0.00519 | 0.00519 | 0.00519 | 0.00518 | 0.00517 | 0.00516 | 0.00516 | 0.00516 | 0.00515 | 0.00512 | 0.0051 | 0.00507 | 0.00507 | 0.00508 | 0.0051 | 0.00513 | 0.00516 | 0.00518 | 0.0052 | 0.00521 | 0.00521 | 0.00521 | 0.00521 | 0.00521 | 0.00521 | 0.00523 | 0.00525 | 0.00526 | 0.00527 | 0.00526 | 0.00525 | 0.00525 | 0.00525 | 0.00526 | 0.00527 | 0.00527 | 0.00526 | 0.00525 | 0.00523 | 0.0052 | 0.00518 | 0.00515 | 0.00514 | 0.00514 | 0.00515 | 0.00517 | 0.0052 | 0.00522 | 0.00525 | 0.00527 | 0.00529 | 0.00531 | 0.00531 | 0.00532 | 0.00532 | 0.00532 | 0.00531 | 0.0053 | 0.00528 | 0.00526 | 0.00525 | 0.00523 | 0.00522 | 0.00519 | 0.00517 | 0.00517 | 0.00521 | 0.00528 | 0.00537 | 0.00546 | 0.00555 | 0.00563 | 0.00569 | 0.00573 | 0.00573 | 0.00568 | 0.0056 | 0.00551 | 0.00541 | 0.00532 | 0.00521 | 0.00511 | 0.005 | 0.00489 | 0.00476 | 0.00461 | 0.00442 | 0.0042 | 0.00394 | 0.00365 | 0.00333 | 0.00301 | 0.0027 | 0.00241 | 0.00215 | 0.00195 | 0.0018 | 0.00171 | 0.00168 | 0.0017 | 0.00178 | 0.00189 | 0.00204 | 0.0022 | 0.00237 | 0.00255 | 0.00274 | 0.00292 | 0.00309 | 0.00325 | 0.00341 | 0.00355 | 0.00368 | 0.00381 | 0.00393 | 0.00405 | 0.00416 | 0.00426 | 0.00435 | 0.00444 | 0.00452 | 0.00457 | 0.00461 | 0.00461 | 0.0046 | 0.00457 | 0.00451 | 0.00443 | 0.00432 | 0.0042 | 0.00404 | 0.00383 | 0.00355 | 0.00316 | 0.00267 | 0.00209 | 0.00149 | 0.00095 | 0.00056 | 0.00038 | 0.00042 | 0.00067 | 0.0011 | 0.00165 | 0.00225 | 0.00282 | 0.00333 | 0.00374 | 0.00408 | 0.00435 | 0.00457 | 0.00475 | 0.00488 | 0.00494 | 0.00495 | 0.0049 | 0.00481 | 0.00469 | 0.00455 | 0.00438 | 0.00419 | 0.00398 | 0.00375 | 0.0035 | 0.00324 | 0.00298 | 0.00272 | 0.00248 | 0.00228 | 0.00213 | 0.00204 | 0.002 | 0.002 | 0.00203 | 0.00207 | 0.0021 | 0.00212 | 0.00213 | 0.00214 | 0.00213 | 0.00213 | 0.00214 | 0.00215 | 0.00217 | 0.00219 | 0.00218 | 0.00215 | 0.00208 | 0.00199 | 0.00188 | 0.00177 | 0.00167 | 0.00159 | 0.00154 | 0.00153 | 0.00155 | 0.0016 | 0.00168 | 0.00177 | 0.00188 | 0.002 | 0.00212 | 0.00224 | 0.00236 | 0.00247 | 0.00258 | 0.0027 | 0.00281 | 0.00291 | 0.00301 | 0.00312 | 0.00322 | 0.00332 | 0.00342 | 0.00352 | 0.00362 | 0.00372 | 0.00382 | 0.00393 | 0.00403 | 0.00414 | 0.00425 | 0.00435 | 0.00446 | 0.00458 | 0.00471 | 0.00483 | 0.00495 | 0.00507 | 0.00517 | 0.00525 | 0.00531 | 0.00533 | 0.00534 | 0.00535 | 0.00535 | 0.00536 | 0.00538 | 0.0054 | 0.00544 | 0.00547 | 0.00549 | 0.00551 | 0.00552 | 0.00551 | 0.00551 | 0.0055 | 0.0055 | 0.00551 | 0.00553 | 0.00555 | 0.00557 | 0.00557 | 0.00555 | 0.00552 | 0.00547 | 0.00542 | 0.00535 | 0.00528 | 0.00522 | 0.00518 | 0.00516 | 0.00515 | 0.00515 | 0.00514 | 0.00514 | 0.00516 | 0.00517 | 0.00518 | 0.00518 | 0.00516 | 0.00513 | 0.0051 | 0.00504 | 0.005 | 0.00496 | 0.00493 | 0.00491 | 0.00492 | 0.00494 | 0.00495 | 0.00495 | 0.00494 | 0.00493 | 0.00491 | 0.00491 | 0.00493 | 0.00496 | 0.005 | 0.00506 | 0.00512 | 0.00518 | 0.00524 | 0.00528 | 0.00532 | 0.00534 | 0.00535 | 0.00534 | 0.00532 | 0.00529 | 0.00525 | 0.0052 | 0.00515 | 0.0051 | 0.00506 | 0.00503 | 0.00499 | 0.00495 | 0.00492 | 0.00488 | 0.00484 | 0.0048 | 0.00477 | 0.00478 | 0.00481 | 0.00486 | 0.00491 | 0.00495 | 0.00499 | 0.00503 | 0.00506 | 0.00507 | 0.00507 | 0.00506 | 0.00507 | 0.0051 | 0.00515 | 0.00519 | 0.00519 | 0.00517 | 0.00513 | 0.00508 | 0.00504 | 0.00499 | 0.00496 | 0.00493 | 0.00492 | 0.00492 | 0.00492 | 0.00491 | 0.0049 | 0.00487 | 0.00485 | 0.00485 | 0.00486 | 0.00489 | 0.00492 | 0.00493 | 0.0049 | 0.00486 | 0.00482 | 0.00479 | 0.00477 | 0.00478 | 0.00482 | 0.00488 | 0.00496 | 0.00505 | 0.00511 | 0.00513 | 0.0051 | 0.00505 | 0.00499 | 0.00494 | 0.00491 | 0.00489 | 0.00489 | 0.00492 | 0.00499 | 0.00506 | 0.00509 | 0.00508 | 0.00501 | 0.00493 | 0.00486 | 0.00479 | 0.00475 | 0.00472 | 0.00471 | 0.0047 | 0.00469 | 0.00467 | 0.00461 | 0.00454 | 0.00449 | 0.00451 | 0.00458 | 0.00467 | 0.00475 | 0.00478 | 0.00477 | 0.00472 | 0.00466 | 0.0046 | 0.00455 | 0.00452 | 0.00454 | 0.00464 | 0.00479 | 0.00497 | 0.00512 | 0.0052 | 0.00518 | 0.00506 | 0.00486 | 0.00461 | 0.00433 | 0.00406 | 0.00384 | 0.00369 | 0.00363 | 0.00365 | 0.00372 | 0.00381 | 0.00391 | 0.00399 | 0.00405 | 0.00409 | 0.00412 | 0.00414 | 0.00414 | 0.00412 | 0.00406 | 0.00399 | 0.00392 | 0.00388 | 0.00387 | 0.00386 | 0.00386 | 0.00386 | 0.00387 | 0.00391 | 0.00396 | 0.00399 | 0.00401 | 0.004 | 0.00398 | 0.00394 | 0.00388 | 0.00381 | 0.00373 | 0.00367 | 0.00363 | 0.00361 | 0.00362 | 0.00364 | 0.00368 | 0.00373 | 0.00377 | 0.00382 | 0.00386 | 0.00392 | 0.00399 | 0.00406 | 0.00414 | 0.00419 | 0.00422 | 0.00422 | 0.00421 | 0.00419 | 0.00417 | 0.00416 | 0.00415 | 0.00415 | 0.00417 | 0.00423 | 0.0043 | 0.00437 | 0.00442 | 0.00445 | 0.00445 | 0.00443 | 0.00441 | 0.00438 | 0.00435 | 0.00433 | 0.00433 | 0.00434 | 0.00436 | 0.00438 | 0.00438 | 0.00438 | 0.00436 | 0.00432 | 0.00427 | 0.00421 | 0.00416 | 0.00412 | 0.00409 | 0.00405 | 0.00401 | 0.00397 | 0.00394 | 0.00393 | 0.00393 | 0.00393 | 0.00391 | 0.00391 | 0.00392 | 0.00395 | 0.00398 | 0.00401 | 0.00403 | 0.00407 | 0.00411 | 0.00416 | 0.00422 | 0.00427 | 0.00431 | 0.00434 | 0.00435 | 0.00435 | 0.00436 | 0.00435 | 0.00433 | 0.0043 | 0.00427 | 0.00423 | 0.00418 | 0.00413 | 0.00405 | 0.00397 | 0.00389 | 0.00381 | 0.00376 | 0.00372 | 0.00371 | 0.00372 | 0.00376 | 0.00381 | 0.00386 | 0.00389 | 0.00388 | 0.00384 | 0.0038 | 0.00375 | 0.00371 | 0.00368 | 0.00368 | 0.00371 | 0.00376 | 0.00383 | 0.00388 | 0.00391 | 0.00393 | 0.00395 | 0.00397 | 0.004 | 0.00402 | 0.00402 | 0.00403 | 0.00407 | 0.00414 | 0.0042 | 0.00424 | 0.00423 | 0.00419 | 0.00412 | 0.00403 | 0.00392 | 0.00377 | 0.00364 | 0.00354 | 0.00351 | 0.00352 | 0.00351 | 0.00347 | 0.00341 | 0.00336 | 0.00335 | 0.00339 | 0.00346 | 0.00354 | 0.00362 | 0.0037 | 0.00376 | 0.00378 | 0.00375 | 0.00368 | 0.00359 | 0.00351 | 0.00346 | 0.00344 | 0.00344 | 0.00344 | 0.00342 | 0.00339 | 0.00335 | 0.0033 | 0.00325 | 0.00319 | 0.00314 | 0.00311 | 0.00313 | 0.0032 | 0.00327 | 0.00331 | 0.00329 | 0.00321 | 0.0031 | 0.00297 | 0.00285 | 0.00275 | 0.00268 | 0.00268 | 0.00273 | 0.0028 | 0.00288 | 0.00294 | 0.00299 | 0.00302 | 0.00306 | 0.00308 | 0.00308 | 0.00305 | 0.00301 | 0.00297 | 0.00293 | 0.00291 | 0.00293 | 0.00298 | 0.00307 | 0.00317 | 0.00325 | 0.00331 | 0.00334 | 0.00333 | 0.00332 | 0.00331 | 0.00335 | 0.00342 | 0.00354 | 0.00367 | 0.00376 | 0.00378 | 0.00371 | 0.00358 | 0.00342 | 0.00325 | 0.00309 | 0.00295 | 0.00288 | 0.0029 | 0.00302 | 0.0032 | 0.00337 | 0.00351 | 0.00361 | 0.00369 | 0.00376 | 0.00381 | 0.00382 | 0.00381 | 0.00377 | 0.00369 | 0.00358 | 0.00341 | 0.00322 | 0.00301 | 0.00282 | 0.00266 | 0.00255 | 0.0025 | 0.00251 | 0.00256 | 0.00261 | 0.00266 | 0.00269 | 0.00268 | 0.00264 | 0.00258 | 0.00252 | 0.00247 | 0.00246 | 0.00248 | 0.00253 | 0.0026 | 0.00269 | 0.00279 | 0.00289 | 0.00297 | 0.00302 | 0.00306 | 0.00309 | 0.00314 | 0.00319 | 0.00323 | 0.00323 | 0.00322 | 0.0032 | 0.00321 | 0.00324 | 0.00327 | 0.00329 | 0.0033 | 0.00328 | 0.00326 | 0.00323 | 0.00319 | 0.00314 | 0.0031 | 0.00309 | 0.00308 | 0.00304 | 0.00295 | 0.00281 | 0.00267 | 0.00255 | 0.0025 | 0.00252 | 0.00258 | 0.00268 | 0.00281 | 0.00295 | 0.00308 | 0.00317 | 0.0032 | 0.00322 | 0.00322 | 0.00323 | 0.00324 | 0.00323 | 0.00321 | 0.00318 | 0.00316 | 0.00315 | 0.00315 | 0.00317 | 0.0032 | 0.00321 | 0.00318 | 0.00308 | 0.00292 | 0.00274 | 0.0026 | 0.00252 | 0.00252 | 0.00256 | 0.00265 | 0.00276 | 0.00288 | 0.00299 | 0.00306 | 0.00308 | 0.00308 | 0.0031 | 0.00314 | 0.0032 | 0.00324 | 0.00322 | 0.00314 | 0.00302 | 0.00288 | 0.00275 | 0.00265 | 0.0026 | 0.00261 | 0.00267 | 0.00277 | 0.00287 | 0.00296 | 0.00302 | 0.00305 | 0.00306 | 0.00306 | 0.00306 | 0.00308 | 0.00309 | 0.00309 | 0.00307 | 0.00302 | 0.00294 | 0.00286 | 0.00281 | 0.00278 | 0.0028 | 0.00283 | 0.00285 | 0.00286 | 0.00285 | 0.00283 | 0.00281 | 0.00281 | 0.00281 | 0.00283 | 0.00286 | 0.0029 | 0.00294 | 0.00297 | 0.00297 | 0.00296 | 0.00295 | 0.00294 | 0.00292 | 0.00291 | 0.00289 | 0.00286 | 0.00284 | 0.00282 | 0.00283 | 0.00286 | 0.00291 | 0.00297 | 0.003 | 0.003 | 0.00294 | 0.00282 | 0.00266 | 0.00248 | 0.00231 | 0.00217 | 0.0021 | 0.0021 | 0.00217 | 0.00229 | 0.00245 | 0.00259 | 0.00269 | 0.00274 | 0.00274 | 0.0027 | 0.00265 | 0.00261 | 0.00259 | 0.00261 | 0.00265 | 0.00271 | 0.00278 | 0.00286 | 0.00291 | 0.00296 | 0.00298 | 0.00298 | 0.00296 | 0.00292 | 0.00283 | 0.0027 | 0.00255 | 0.0024 | 0.00226 | 0.00215 | 0.00208 | 0.00204 | 0.00203 | 0.00206 | 0.00213 | 0.00221 | 0.0023 | 0.0024 | 0.0025 | 0.00259 | 0.00267 | 0.00271 | 0.00273 | 0.00273 | 0.0027 | 0.00267 | 0.00265 | 0.00266 | 0.00269 | 0.00273 | 0.00277 | 0.0028 | 0.00282 | 0.00284 | 0.00286 | 0.00286 | 0.00283 | 0.00276 | 0.00267 | 0.00257 | 0.00247 | 0.0024 | 0.00235 | 0.00235 | 0.00239 | 0.00246 | 0.00253 | 0.00259 | 0.00262 | 0.00262 | 0.00261 | 0.0026 | 0.00261 | 0.00262 | 0.00263 | 0.00264 | 0.00263 | 0.00262 | 0.0026 | 0.00256 | 0.00252 | 0.0025 | 0.00249 | 0.00252 | 0.00258 | 0.00266 | 0.00273 | 0.00278 | 0.00278 | 0.00273 | 0.00264 | 0.00253 | 0.00243 | 0.00238 | 0.00237 | 0.00241 | 0.00247 | 0.00253 | 0.00256 | 0.00255 | 0.00252 | 0.00248 | 0.00245 | 0.00244 | 0.00245 | 0.00246 | 0.00249 | 0.00251 | 0.00252 | 0.00254 | 0.00257 | 0.00262 | 0.00269 | 0.00276 | 0.00282 | 0.00284 | 0.00284 | 0.0028 | 0.00275 | 0.00269 | 0.00263 | 0.00259 | 0.00255 | 0.00253 | 0.00251 | 0.0025 | 0.00251 | 0.00256 | 0.00265 | 0.0028 | 0.00299 | 0.00322 | 0.00345 | 0.00365 | 0.0038 | 0.00386 | 0.0038 | 0.00362 | 0.00337 | 0.0031 | 0.00287 | 0.00273 | 0.0027 | 0.00276 | 0.00289 | 0.00303 | 0.00314 | 0.00319 | 0.00317 | 0.00309 | 0.00296 | 0.00282 | 0.00268 | 0.00258 | 0.00254 | 0.00255 | 0.00262 | 0.00271 | 0.00281 | 0.00287 | 0.00286 | 0.00276 | 0.00259 | 0.00236 | 0.00211 | 0.00189 | 0.00173 | 0.00166 | 0.00166 | 0.00171 | 0.00175 | 0.00177 | 0.00178 | 0.00182 | 0.00193 | 0.00212 | 0.00238 | 0.00269 | 0.00302 | 0.00331 | 0.00356 | 0.00373 | 0.00382 | 0.00384 | 0.00379 | 0.00369 | 0.00357 | 0.00341 | 0.00323 | 0.00301 | 0.00277 | 0.00255 | 0.0024 | 0.00236 | 0.00243 | 0.00258 | 0.00278 | 0.00297 | 0.00315 | 0.00326 | 0.00331 | 0.0033 | 0.00325 | 0.00321 | 0.00321 | 0.00326 | 0.00334 | 0.00342 | 0.00347 | 0.00345 | 0.00335 | 0.00317 | 0.00296 | 0.00275 | 0.00259 | 0.00251 | 0.00253 | 0.00263 | 0.00277 | 0.00294 | 0.00312 | 0.00328 | 0.00342 | 0.00354 | 0.00363 | 0.0037 | 0.00374 | 0.00378 | 0.00381 | 0.00386 | 0.00392 | 0.00398 | 0.00406 | 0.00415 | 0.00426 | 0.00438 | 0.00448 | 0.00456 | 0.00459 | 0.0046 | 0.00459 | 0.00458 | 0.00455 | 0.00452 | 0.00446 | 0.00439 | 0.00428 | 0.00413 | 0.00394 | 0.00373 | 0.00355 | 0.00347 | 0.0035 | 0.00366 | 0.0039 | 0.00418 | 0.00442 | 0.00456 | 0.00454 | 0.00435 | 0.00402 | 0.00364 | 0.00331 | 0.00312 | 0.00308 | 0.0032 | 0.00344 | 0.00374 | 0.00405 | 0.00432 | 0.00451 | 0.00462 | 0.00466 | 0.00468 | 0.00468 | 0.00466 | 0.00463 | 0.00458 | 0.00451 | 0.00444 | 0.00439 | 0.00436 | 0.00438 | 0.00445 | 0.00455 | 0.00467 | 0.00477 | 0.00482 | 0.00483 | 0.00479 | 0.00473 | 0.00466 | 0.00461 | 0.00459 | 0.00463 | 0.00474 | 0.00494 | 0.00522 | 0.00553 | 0.00585 | 0.00613 | 0.00634 | 0.00645 | 0.00647 | 0.00641 | 0.0063 | 0.00617 | 0.00606 | 0.00597 | 0.00591 | 0.00586 | 0.00578 | 0.00567 | 0.00552 | 0.00534 | 0.00516 | 0.005 | 0.00488 | 0.00482 | 0.00484 | 0.00495 | 0.00515 | 0.0054 | 0.00567 | 0.00591 | 0.00608 | 0.00615 | 0.00611 | 0.00597 | 0.00576 | 0.00552 | 0.0053 | 0.00515 | 0.00507 | 0.00505 | 0.00506 | 0.0051 | 0.00514 | 0.00517 | 0.00519 | 0.00518 | 0.00514 | 0.00506 | 0.00496 | 0.00485 | 0.00476 | 0.00472 | 0.00475 | 0.00485 | 0.00502 | 0.00522 | 0.0054 | 0.00551 | 0.00553 | 0.00544 | 0.00526 | 0.00501 | 0.00474 | 0.00449 | 0.00429 | 0.00413 | 0.00401 | 0.00393 | 0.00387 | 0.00383 | 0.00381 | 0.00379 | 0.00377 | 0.00376 | 0.00374 | 0.00373 | 0.00372 | 0.00371 | 0.00372 | 0.00374 | 0.00376 | 0.00379 | 0.00382 | 0.00382 | 0.00381 | 0.00378 | 0.00374 | 0.0037 | 0.00367 | 0.00366 | 0.00365 | 0.00366 | 0.00367 | 0.00369 | 0.00371 | 0.00374 | 0.00377 | 0.00381 | 0.00384 | 0.00387 | 0.00388 | 0.00389 | 0.0039 | 0.0039 | 0.0039 | 0.00391 | 0.00393 | 0.00399 | 0.00408 | 0.00421 | 0.00438 | 0.00457 | 0.00475 | 0.00489 | 0.00497 | 0.00499 | 0.00495 | 0.00488 | 0.00479 | 0.00473 | 0.00469 | 0.00469 | 0.00469 | 0.0047 | 0.00469 | 0.00465 | 0.00459 | 0.00451 | 0.00445 | 0.00441 | 0.0044 | 0.00445 | 0.00456 | 0.00475 | 0.00501 | 0.00533 | 0.00563 | 0.00585 | 0.00596 | 0.00591 | 0.00571 | 0.00538 | 0.00498 | 0.00457 | 0.00418 | 0.00386 | 0.00358 | 0.00335 | 0.00317 | 0.00305 | 0.00301 | 0.00301 | 0.00301 | 0.00299 | 0.00291 | 0.00278 | 0.00262 | 0.00246 | 0.0024 | 0.00249 | 0.00281 | 0.00334 | 0.004 | 0.00467 | 0.00521 | 0.00552 | 0.00558 | 0.0054 | 0.00504 | 0.00459 | 0.00413 | 0.00371 | 0.00338 | 0.00315 | 0.00302 | 0.00297 | 0.00297 | 0.00298 | 0.00297 | 0.00292 | 0.00282 | 0.00268 | 0.00255 | 0.00246 | 0.00244 | 0.00253 | 0.0027 | 0.00292 | 0.00314 | 0.00333 | 0.00347 | 0.00352 | 0.00347 | 0.00331 | 0.00306 | 0.00278 | 0.00252 | 0.00233 | 0.0022 | 0.00215 | 0.00215 | 0.00218 | 0.0022 | 0.00213 | 0.00189 | 0.00149 | 0.00102 | 0.00063 | 0.00049 | 0.00066 | 0.00114 | 0.00183 | 0.00261 | 0.00337 | 0.00398 | 0.00436 | 0.00449 | 0.0044 | 0.0042 | 0.00402 | 0.00392 | 0.00391 | 0.00396 | 0.00404 | 0.00412 | 0.00419 | 0.00425 | 0.00429 | 0.0043 | 0.00422 | 0.00404 | 0.00374 | 0.00335 | 0.00294 | 0.00257 | 0.0023 | 0.00218 | 0.00223 | 0.00246 | 0.0028 | 0.00319 | 0.00354 | 0.00379 | 0.00394 | 0.00402 | 0.00407 | 0.00411 | 0.00416 | 0.0042 | 0.00423 | 0.00423 | 0.00421 | 0.00414 | 0.00402 | 0.00386 | 0.00369 | 0.00355 | 0.00349 | 0.00353 | 0.00366 | 0.00386 | 0.0041 | 0.00436 | 0.00461 | 0.00483 | 0.005 | 0.00511 | 0.00516 | 0.00518 | 0.00519 | 0.0052 | 0.00521 | 0.00522 | 0.00521 | 0.00518 | 0.00508 | 0.00492 | 0.00467 | 0.00439 | 0.00411 | 0.0039 | 0.00379 | 0.00381 | 0.00394 | 0.00418 | 0.00449 | 0.00483 | 0.00514 | 0.00537 | 0.00548 | 0.00549 | 0.00542 | 0.00532 | 0.00521 | 0.00511 | 0.00503 | 0.00499 | 0.00499 | 0.00504 | 0.00512 | 0.00521 | 0.0053 | 0.00538 | 0.00542 | 0.00541 | 0.00533 | 0.00518 | 0.005 | 0.0048 | 0.00462 | 0.00447 | 0.00437 | 0.00435 | 0.0044 | 0.0045 | 0.00462 | 0.00473 | 0.00482 | 0.00491 | 0.00501 | 0.00511 | 0.0052 | 0.00525 | 0.00528 | 0.00529 | 0.00532 | 0.00539 | 0.00548 | 0.0056 | 0.0057 | 0.00577 | 0.0058 | 0.00577 | 0.0057 | 0.00564 | 0.00564 | 0.00576 | 0.00601 | 0.00639 | 0.00684 | 0.0073 | 0.00771 | 0.00806 | 0.00833 | 0.00856 | 0.00877 | 0.00898 | 0.00918 | 0.00937 | 0.0095 | 0.00958 | 0.00958 | 0.00955 | 0.00948 | 0.00942 | 0.00935 | 0.00927 | 0.00914 | 0.00894 | 0.00864 | 0.00827 | 0.00785 | 0.00748 | 0.00725 | 0.00723 | 0.00747 | 0.00791 | 0.00846 | 0.00901 | 0.00944 | 0.00969 | 0.0097 | 0.00947 | 0.00904 | 0.00848 | 0.00792 | 0.00746 | 0.00719 | 0.00712 | 0.00724 | 0.00751 | 0.00786 | 0.00825 | 0.00861 | 0.00888 | 0.009 | 0.00899 | 0.00888 | 0.00872 | 0.00856 | 0.0084 | 0.00823 | 0.00802 | 0.00779 | 0.00754 | 0.0073 | 0.00711 | 0.00695 | 0.00683 | 0.00674 | 0.00668 | 0.00664 | 0.00661 | 0.00658 | 0.00655 | 0.0065 | 0.00642 | 0.00627 | 0.00603 | 0.0057 | 0.0053 | 0.00488 | 0.00452 | 0.00426 | 0.00415 | 0.00419 | 0.00436 | 0.00459 | 0.00481 | 0.00494 | 0.00495 | 0.00489 | 0.0048 | 0.00471 | 0.00466 | 0.00463 | 0.00462 | 0.00462 | 0.00462 | 0.00461 | 0.00459 | 0.00456 | 0.00452 | 0.00448 | 0.00446 | 0.00447 | 0.0045 | 0.00455 | 0.00455 | 0.00444 | 0.00415 | 0.00369 | 0.00315 | 0.00261 | 0.00215 | 0.00184 | 0.00174 | 0.00187 | 0.00224 | 0.00276 | 0.00332 | 0.0038 | 0.00414 | 0.00433 | 0.00442 | 0.00444 | 0.00442 | 0.00437 | 0.00433 | 0.00429 | 0.00428 | 0.00428 | 0.00429 | 0.0043 | 0.00433 | 0.00435 | 0.00437 | 0.00436 | 0.00431 | 0.00421 | 0.00407 | 0.00392 | 0.00377 | 0.00364 | 0.00355 | 0.00352 | 0.00352 | 0.00354 | 0.00354 | 0.00354 | 0.00355 | 0.00359 | 0.00366 | 0.00375 | 0.00386 | 0.00397 | 0.00409 | 0.00419 | 0.00425 | 0.00426 | 0.00423 | 0.0042 | 0.00418 | 0.00419 | 0.00421 | 0.00422 | 0.00423 | 0.00422 | 0.00421 | 0.00419 | 0.00416 | 0.00412 | 0.00407 | 0.00403 | 0.00401 | 0.004 | 0.004 | 0.00402 | 0.00404 | 0.00407 | 0.00409 | 0.00408 | 0.00404 | 0.00395 | 0.00386 | 0.00379 | 0.00375 | 0.00377 | 0.00382 | 0.00391 | 0.00403 | 0.00416 | 0.00429 | 0.0044 | 0.00447 | 0.00451 | 0.00454 | 0.00456 | 0.00459 | 0.00463 | 0.00467 | 0.00472 | 0.00478 | 0.00484 | 0.00488 | 0.00492 | 0.00494 | 0.00495 | 0.00495 | 0.00496 | 0.00499 | 0.00504 | 0.00513 | 0.00524 | 0.00539 | 0.00556 | 0.00573 | 0.00591 | 0.00608 | 0.00623 | 0.00638 | 0.00651 | 0.00663 | 0.00674 | 0.00685 | 0.00696 | 0.00708 | 0.00719 | 0.00731 | 0.00743 | 0.00756 | 0.00768 | 0.00778 | 0.00786 | 0.00793 | 0.008 | 0.00809 | 0.00818 | 0.00826 | 0.0083 | 0.00829 | 0.00824 | 0.00814 | 0.008 | 0.00781 | 0.00759 | 0.00742 | 0.00737 | 0.00745 | 0.00762 | 0.00778 | 0.00786 | 0.00785 | 0.00776 | 0.00761 | 0.0074 | 0.00716 | 0.00695 | 0.00682 | 0.00683 | 0.00695 | 0.00713 | 0.0073 | 0.00744 | 0.00755 | 0.00764 | 0.00771 | 0.00775 | 0.00777 | 0.00776 | 0.00772 | 0.00765 | 0.00757 | 0.00748 | 0.0074 | 0.00731 | 0.00721 | 0.0071 | 0.00699 | 0.00687 | 0.00675 | 0.00661 | 0.00646 | 0.00631 | 0.00616 | 0.00602 | 0.00589 | 0.00576 | 0.00562 | 0.00548 | 0.00535 | 0.00522 | 0.0051 | 0.00499 | 0.00491 | 0.00484 | 0.00478 | 0.00473 | 0.0047 | 0.00467 | 0.00463 | 0.00458 | 0.00452 | 0.00447 | 0.00443 | 0.00439 | 0.00435 | 0.00432 | 0.00428 | 0.00424 | 0.00421 | 0.00418 | 0.00414 | 0.0041 | 0.00406 | 0.00402 | 0.004 | 0.00397 | 0.00394 | 0.0039 | 0.00386 | 0.00381 | 0.00376 | 0.00371 | 0.00366 | 0.0036 | 0.00356 | 0.00353 | 0.00351 | 0.0035 | 0.0035 | 0.0035 | 0.00352 | 0.00354 | 0.00356 | 0.00356 | 0.00355 | 0.00353 | 0.0035 | 0.00346 | 0.00343 | 0.0034 | 0.00338 | 0.00339 | 0.00342 | 0.00347 | 0.00353 | 0.00361 | 0.00369 | 0.00376 | 0.00383 | 0.0039 | 0.00397 | 0.00406 | 0.00414 | 0.00423 | 0.00433 | 0.00443 | 0.00452 | 0.0046 | 0.00466 | 0.0047 | 0.00473 | 0.00475 | 0.00476 | 0.00476 | 0.00476 | 0.00475 | 0.00474 | 0.00472 | 0.0047 | 0.00468 | 0.00465 | 0.00462 | 0.00459 | 0.00455 | 0.00452 | 0.0045 | 0.00448 | 0.00447 | 0.00446 | 0.00446 | 0.00444 | 0.00442 | 0.0044 | 0.00437 | 0.00434 | 0.00431 | 0.00429 | 0.00427 | 0.00426 | 0.00425 | 0.00424 | 0.00424 | 0.00426 | 0.00428 | 0.00431 | 0.00436 | 0.00441 | 0.00447 | 0.00453 | 0.00458 | 0.00463 | 0.00468 | 0.00474 | 0.0048 | 0.00488 | 0.00497 | 0.00507 | 0.00519 | 0.0053 | 0.00542 | 0.00553 | 0.00563 | 0.00574 | 0.00586 | 0.00598 | 0.00611 | 0.00625 | 0.00638 | 0.00652 | 0.00665 | 0.00678 | 0.00691 | 0.00704 | 0.00719 | 0.00737 | 0.00758 | 0.00781 | 0.00807 | 0.00834 | 0.00861 | 0.00889 | 0.00915 | 0.00941 | 0.00964 | 0.00986 | 0.01008 | 0.0103 | 0.01051 | 0.01073 | 0.01095 | 0.01118 | 0.01141 | 0.01164 | 0.01185 | 0.01203 | 0.01216 | 0.01223 | 0.01225 | 0.01223 | 0.01219 | 0.01214 | 0.01208 | 0.01205 | 0.01204 | 0.01206 | 0.01212 | 0.01225 | 0.01247 | 0.0128 | 0.01323 | 0.01373 | 0.01428 | 0.01484 | 0.01539 | 0.01592 | 0.0164 | 0.01683 | 0.01724 | 0.01766 | 0.01812 | 0.01864 | 0.01918 | 0.01974 | 0.0203 | 0.02087 | 0.02143 | 0.02198 | 0.02249 | 0.02295 | 0.02335 | 0.02369 | 0.02395 | 0.02413 | 0.02423 | 0.02422 | 0.02412 | 0.0239 | 0.02363 | 0.02339 | 0.02334 | 0.02358 | 0.02413 | 0.02487 | 0.02566 | 0.02633 | 0.02679 | 0.02696 | 0.02678 | 0.02627 | 0.02556 | 0.02485 | 0.02439 | 0.02433 | 0.02464 | 0.02517 | 0.02577 | 0.02632 | 0.02675 | 0.02703 | 0.02714 | 0.02709 | 0.02692 | 0.02671 | 0.02654 | 0.02644 | 0.02639 | 0.02633 | 0.02624 | 0.02613 | 0.02598 | 0.02582 | 0.02563 | 0.02542 | 0.02518 | 0.02493 | 0.02465 | 0.02434 | 0.024 | 0.02363 | 0.02327 | 0.02296 | 0.02273 | 0.02256 | 0.02238 | 0.02215 | 0.02185 | 0.02147 | 0.02101 | 0.02047 | 0.01985 | 0.01916 | 0.01845 | 0.01781 | 0.01736 | 0.01716 | 0.01721 | 0.0174 | 0.01762 | 0.01777 | 0.01779 | 0.01764 | 0.0173 | 0.01678 | 0.01611 | 0.01542 | 0.01484 | 0.01447 | 0.01428 | 0.01418 | 0.0141 | 0.01402 | 0.01391 | 0.01379 | 0.01366 | 0.01351 | 0.01335 | 0.01318 | 0.013 | 0.01281 | 0.01261 | 0.01239 | 0.01217 | 0.01195 | 0.01172 | 0.01149 | 0.01128 | 0.01108 | 0.0109 | 0.01072 | 0.01054 | 0.01035 | 0.01016 | 0.00997 | 0.00978 | 0.00959 | 0.0094 | 0.00923 | 0.00906 | 0.00892 | 0.00878 | 0.00863 | 0.00849 | 0.00835 | 0.00821 | 0.00809 | 0.00798 | 0.00788 | 0.00778 | 0.00769 | 0.00761 | 0.00753 | 0.00746 | 0.0074 | 0.00735 | 0.0073 | 0.00726 | 0.00722 | 0.00719 | 0.00714 | 0.00708 | 0.007 | 0.00691 | 0.0068 | 0.00669 | 0.00657 | 0.00646 | 0.00634 | 0.00623 | 0.00613 | 0.00603 | 0.00594 | 0.00585 | 0.00577 | 0.00569 | 0.00562 | 0.00555 | 0.00548 | 0.00542 | 0.00536 | 0.0053 | 0.00525 | 0.0052 | 0.00515 | 0.00511 | 0.00507 | 0.00503 | 0.005 | 0.00496 | 0.00492 | 0.00488 | 0.00484 | 0.00478 | 0.00472 | 0.00466 | 0.00459 | 0.00454 | 0.00449 | 0.00444 | 0.0044 | 0.00436 | 0.00434 | 0.00432 | 0.0043 | 0.00427 | 0.00423 | 0.0042 | 0.00416 | 0.00412 | 0.00408 | 0.00403 | 0.00398 | 0.00395 | 0.00394 | 0.00394 | 0.00395 | 0.00395 | 0.00395 | 0.00394 | 0.00393 | 0.0039 | 0.00387 | 0.00384 | 0.00382 | 0.0038 | 0.00379 | 0.00379 | 0.00379 | 0.00378 | 0.00378 | 0.00377 | 0.00375 | 0.00374 | 0.00373 | 0.00372 | 0.00371 | 0.00369 | 0.00368 | 0.00367 | 0.00367 | 0.00369 | 0.00371 | 0.00373 | 0.00375 | 0.00376 | 0.00378 | 0.0038 | 0.0038 | 0.0038 | 0.00379 | 0.00378 | 0.00379 | 0.0038 | 0.00382 | 0.00385 | 0.0039 | 0.00396 | 0.00404 | 0.00412 | 0.00421 | 0.00431 | 0.00441 | 0.00451 | 0.00461 | 0.0047 | 0.00479 | 0.00489 | 0.005 | 0.00512 | 0.00525 | 0.00538 | 0.00552 | 0.00567 | 0.0058 | 0.00593 | 0.00603 | 0.00612 | 0.0062 | 0.00626 | 0.0063 | 0.00634 | 0.00636 | 0.00639 | 0.0064 | 0.00641 | 0.00644 | 0.0065 | 0.00657 | 0.00663 | 0.00665 | 0.00663 | 0.00656 | 0.00646 | 0.00633 | 0.00618 | 0.00602 | 0.0059 | 0.00583 | 0.00581 | 0.00582 | 0.00582 | 0.00581 | 0.00583 | 0.0059 | 0.00602 | 0.00612 | 0.00618 | 0.00618 | 0.00614 | 0.00606 | 0.00594 | 0.00578 | 0.00562 | 0.00548 | 0.00542 | 0.00544 | 0.00549 | 0.00554 | 0.00558 | 0.00561 | 0.00562 | 0.00562 | 0.00561 | 0.00559 | 0.00556 | 0.00551 | 0.00545 | 0.00537 | 0.00528 | 0.00518 | 0.00509 | 0.00499 | 0.0049 | 0.00481 | 0.00471 | 0.0046 | 0.00448 | 0.00436 | 0.00424 | 0.00413 | 0.00403 | 0.00394 | 0.00387 | 0.00381 | 0.00376 | 0.00372 | 0.00366 | 0.0036 | 0.00354 | 0.00349 | 0.00345 | 0.00341 | 0.00337 | 0.00333 | 0.00329 | 0.00327 | 0.00326 | 0.00326 | 0.00324 | 0.00322 | 0.0032 | 0.00319 | 0.00317 | 0.00316 | 0.00314 | 0.00313 | 0.00312 | 0.00313 | 0.00314 | 0.00315 | 0.00315 | 0.00314 | 0.00313 | 0.00313 | 0.00314 | 0.00315 | 0.00315 | 0.00313 | 0.00311 | 0.00308 | 0.00305 | 0.00302 | 0.003 | 0.00298 | 0.00297 | 0.00299 | 0.00301 | 0.00305 | 0.00311 | 0.00316 | 0.00322 | 0.00326 | 0.00329 | 0.00331 | 0.00332 | 0.00333 | 0.00333 | 0.00331 | 0.0033 | 0.0033 | 0.0033 | 0.00331 | 0.00332 | 0.00332 | 0.00332 | 0.00331 | 0.00331 | 0.0033 | 0.00329 | 0.00328 | 0.00327 | 0.00328 | 0.0033 | 0.00333 | 0.00337 | 0.0034 | 0.00343 | 0.00344 | 0.00344 | 0.00343 | 0.00341 | 0.0034 | 0.00338 | 0.00337 | 0.00336 | 0.00335 | 0.00335 | 0.00336 | 0.00336 | 0.00336 | 0.00336 | 0.00337 | 0.00339 | 0.00341 | 0.00342 | 0.00342 | 0.00341 | 0.00339 | 0.00336 | 0.00334 | 0.00331 | 0.00329 | 0.00328 | 0.00328 | 0.00329 | 0.0033 | 0.00331 | 0.00331 | 0.00331 | 0.00331 | 0.00331 | 0.0033 | 0.00329 | 0.00327 | 0.00325 | 0.00325 | 0.00326 | 0.00328 | 0.00331 | 0.00333 | 0.00335 | 0.00336 | 0.00336 | 0.00336 | 0.00336 | 0.00336 | 0.00337 | 0.00338 | 0.00339 | 0.0034 | 0.00342 | 0.00342 | 0.00343 | 0.00343 | 0.00343 | 0.00343 | 0.00344 | 0.00344 | 0.00345 | 0.00346 | 0.00348 | 0.00349 | 0.00349 | 0.00349 | 0.00349 | 0.00348 | 0.00349 | 0.0035 | 0.00351 | 0.00352 | 0.00351 | 0.00351 | 0.00352 | 0.00352 | 0.00352 | 0.00351 | 0.0035 | 0.00351 | 0.00353 | 0.00355 | 0.00357 | 0.00357 | 0.00357 | 0.00358 | 0.00359 | 0.0036 | 0.00362 | 0.00363 | 0.00365 | 0.00367 | 0.0037 | 0.00374 | 0.00377 | 0.00379 | 0.00381 | 0.00384 | 0.00387 | 0.0039 | 0.00393 | 0.00394 | 0.00396 | 0.00397 | 0.00398 | 0.00399 | 0.00401 | 0.00401 | 0.004 | 0.00398 | 0.00397 | 0.00396 | 0.00396 | 0.00396 | 0.00398 | 0.00402 | 0.00407 | 0.00414 | 0.0042 | 0.00425 | 0.00427 | 0.00429 | 0.0043 | 0.00431 | 0.00434 | 0.00436 | 0.00439 | 0.00442 | 0.00444 | 0.00445 | 0.00444 | 0.00441 | 0.00436 | 0.00431 | 0.00425 | 0.0042 | 0.00417 | 0.00416 | 0.00416 | 0.00417 | 0.00419 | 0.00421 | 0.00422 | 0.00423 | 0.00422 | 0.00421 | 0.0042 | 0.00418 | 0.00416 | 0.00414 | 0.00413 | 0.00412 | 0.00412 | 0.00415 | 0.00418 | 0.00422 | 0.00427 | 0.00432 | 0.00436 | 0.00439 | 0.00442 | 0.00445 | 0.00449 | 0.00452 | 0.00456 | 0.00461 | 0.00466 | 0.00471 | 0.00476 | 0.00481 | 0.00486 | 0.0049 | 0.00496 | 0.00501 | 0.00507 | 0.00509 | 0.00507 | 0.00498 | 0.00486 | 0.00481 | 0.00495 | 0.00534 | 0.00588 | 0.00646 | 0.00696 | 0.00732 | 0.00751 | 0.00749 | 0.00726 | 0.00685 | 0.00638 | 0.00601 | 0.00586 | 0.0059 | 0.00602 | 0.00614 | 0.0062 | 0.00622 | 0.00621 | 0.00617 | 0.00612 | 0.00605 | 0.00599 | 0.00593 | 0.0059 | 0.00587 | 0.00583 | 0.00579 | 0.00574 | 0.00567 | 0.00561 | 0.00555 | 0.00553 | 0.00553 | 0.00555 | 0.00558 | 0.00562 | 0.00565 | 0.00569 | 0.00573 | 0.00575 | 0.00576 | 0.00576 | 0.00576 | 0.00578 | 0.00582 | 0.00587 | 0.00593 | 0.00597 | 0.00601 | 0.00606 | 0.00611 | 0.00615 | 0.00619 | 0.00622 | 0.00626 | 0.00631 | 0.00637 | 0.00644 | 0.00649 | 0.0065 | 0.00649 | 0.00647 | 0.00647 | 0.00649 | 0.00655 | 0.00662 | 0.00672 | 0.00684 | 0.00695 | 0.00701 | 0.00698 | 0.00688 | 0.00674 | 0.00663 | 0.00657 | 0.00655 | 0.00658 | 0.00663 | 0.00672 | 0.00684 | 0.00695 | 0.00704 | 0.0071 | 0.00716 | 0.00723 | 0.00733 | 0.00743 | 0.00751 | 0.00757 | 0.00761 | 0.00764 | 0.00766 | 0.00766 | 0.00763 | 0.00756 | 0.00748 | 0.0074 | 0.00734 | 0.00729 | 0.00726 | 0.00725 | 0.00729 | 0.00736 | 0.00745 | 0.00752 | 0.00752 | 0.00746 | 0.00736 | 0.00726 | 0.0072 | 0.00717 | 0.00719 | 0.00727 | 0.0074 | 0.00755 | 0.00767 | 0.00771 | 0.00767 | 0.00759 | 0.00749 | 0.00741 | 0.00731 | 0.00721 | 0.00715 | 0.00715 | 0.00721 | 0.0073 | 0.00735 | 0.00735 | 0.00734 | 0.00735 | 0.0074 | 0.00744 | 0.00747 | 0.00748 | 0.00751 | 0.00756 | 0.0076 | 0.0076 | 0.00755 | 0.00746 | 0.00738 | 0.00735 | 0.00738 | 0.00747 | 0.00759 | 0.00773 | 0.00787 | 0.008 | 0.00811 | 0.00821 | 0.00828 | 0.00834 | 0.00839 | 0.00843 | 0.00847 | 0.00848 | 0.00849 | 0.00848 | 0.00846 | 0.00845 | 0.00844 | 0.00841 | 0.00834 | 0.00824 | 0.00811 | 0.00797 | 0.00785 | 0.00775 | 0.00768 | 0.00763 | 0.00761 | 0.00765 | 0.00771 | 0.00779 | 0.00785 | 0.00789 | 0.00791 | 0.00793 | 0.00794 | 0.00792 | 0.00787 | 0.00781 | 0.00775 | 0.00771 | 0.00769 | 0.00769 | 0.0077 | 0.00772 | 0.00775 | 0.00779 | 0.00784 | 0.00789 | 0.00794 | 0.00798 | 0.00802 | 0.00802 | 0.00794 | 0.00778 | 0.00757 | 0.00737 | 0.00724 | 0.00721 | 0.00726 | 0.00739 | 0.00758 | 0.00775 | 0.00785 | 0.00782 | 0.00763 | 0.0073 | 0.00694 | 0.00662 | 0.00641 | 0.00636 | 0.00645 | 0.00668 | 0.00696 | 0.00723 | 0.00743 | 0.00755 | 0.00757 | 0.00752 | 0.00742 | 0.00729 | 0.00719 | 0.00713 | 0.00714 | 0.00721 | 0.00729 | 0.00733 | 0.0073 | 0.00719 | 0.00706 | 0.00694 | 0.00686 | 0.00685 | 0.00692 | 0.00705 | 0.00724 | 0.00743 | 0.00759 | 0.00768 | 0.00767 | 0.00758 | 0.00741 | 0.00721 | 0.00702 | 0.00686 | 0.00677 | 0.00676 | 0.00681 | 0.00692 | 0.00705 | 0.00718 | 0.0073 | 0.00739 | 0.00743 | 0.00742 | 0.00737 | 0.00732 | 0.00728 | 0.00727 | 0.00729 | 0.00731 | 0.00729 | 0.0072 | 0.00709 | 0.00697 | 0.00689 | 0.00685 | 0.00682 | 0.00676 | 0.00667 | 0.00658 | 0.00652 | 0.00647 | 0.00637 | 0.00619 | 0.00592 | 0.00565 | 0.00548 | 0.00544 | 0.00553 | 0.00572 | 0.00601 | 0.00636 | 0.00673 | 0.00705 | 0.00725 | 0.00732 | 0.00727 | 0.00713 | 0.00694 | 0.0067 | 0.00647 | 0.00631 | 0.00622 | 0.0062 | 0.00619 | 0.00619 | 0.00623 | 0.00632 | 0.00647 | 0.00661 | 0.0067 | 0.00672 | 0.00668 | 0.00659 | 0.00647 | 0.00636 | 0.00624 | 0.00612 | 0.006 | 0.00594 | 0.00596 | 0.00608 | 0.00628 | 0.00651 | 0.00675 | 0.00699 | 0.00725 | 0.00751 | 0.0077 | 0.00779 | 0.00774 | 0.00761 | 0.00747 | 0.00735 | 0.00727 | 0.00723 | 0.00722 | 0.00726 | 0.00734 | 0.00742 | 0.00748 | 0.00748 | 0.0074 | 0.00724 | 0.00702 | 0.00674 | 0.00642 | 0.00607 | 0.00574 | 0.0055 | 0.00539 | 0.00536 | 0.00529 | 0.00507 | 0.00468 | 0.0042 | 0.00374 | 0.00339 | 0.00321 | 0.00325 | 0.00355 | 0.00408 | 0.00476 | 0.00541 | 0.00588 | 0.00611 | 0.00616 | 0.00611 | 0.00603 | 0.00598 | 0.00598 | 0.00605 | 0.00618 | 0.00637 | 0.00659 | 0.00681 | 0.00699 | 0.00707 | 0.00696 | 0.00696 | 0.00696 | 0.00696 | 0.00696 | 0.00696 | 0.00696
SR4-3 | 0.00068 | 0.00068 | 0.068% | 0.00068 | 0.00068 | 0.00068 | 0.00068 | 0.0007 | 0.0007 | 0.00069 | 0.00068 | 0.00066 | 0.00064 | 0.00063 | 0.00063 | 0.00063 | 0.00065 | 0.00068 | 0.00072 | 0.00077 | 0.0008 | 0.00082 | 0.00082 | 0.00081 | 0.00078 | 0.00075 | 0.00072 | 0.0007 | 0.00068 | 0.00067 | 0.00067 | 0.00069 | 0.00071 | 0.00073 | 0.00074 | 0.00074 | 0.00074 | 0.00073 | 0.00073 | 0.00072 | 0.00071 | 0.00071 | 0.00072 | 0.00075 | 0.00077 | 0.00079 | 0.00079 | 0.00076 | 0.00071 | 0.00065 | 0.0006 | 0.00056 | 0.00055 | 0.00056 | 0.0006 | 0.00065 | 0.0007 | 0.00075 | 0.00079 | 0.00082 | 0.00085 | 0.00088 | 0.00094 | 0.001 | 0.00105 | 0.00106 | 0.00101 | 0.00089 | 0.00072 | 0.00054 | 0.00038 | 0.00026 | 0.00022 | 0.00024 | 0.00032 | 0.00043 | 0.00054 | 0.00063 | 0.00068 | 0.0007 | 0.0007 | 0.0007 | 0.00072 | 0.00076 | 0.00081 | 0.00086 | 0.00089 | 0.0009 | 0.00087 | 0.00082 | 0.00076 | 0.00069 | 0.00063 | 0.0006 | 0.00058 | 0.00059 | 0.00063 | 0.0007 | 0.00079 | 0.00087 | 0.00094 | 0.00097 | 0.00098 | 0.00097 | 0.00096 | 0.00095 | 0.00093 | 0.0009 | 0.00086 | 0.00081 | 0.00074 | 0.00066 | 0.00056 | 0.00047 | 0.0004 | 0.00038 | 0.00041 | 0.00049 | 0.00059 | 0.00071 | 0.00081 | 0.0009 | 0.00097 | 0.00102 | 0.00106 | 0.0011 | 0.00114 | 0.00118 | 0.00119 | 0.00116 | 0.00107 | 0.00092 | 0.00073 | 0.00053 | 0.00035 | 0.00021 | 0.00014 | 0.00012 | 0.00016 | 0.00025 | 0.00035 | 0.00046 | 0.00056 | 0.00065 | 0.00073 | 0.00081 | 0.00088 | 0.0009 | 0.00089 | 0.00083 | 0.00074 | 0.00064 | 0.00054 | 0.00046 | 0.00041 | 0.00038 | 0.00038 | 0.0004 | 0.00042 | 0.00045 | 0.00048 | 0.0005 | 0.0005 | 0.00048 | 0.00045 | 0.00041 | 0.00038 | 0.00037 | 0.00039 | 0.00045 | 0.00052 | 0.0006 | 0.00065 | 0.00066 | 0.00065 | 0.00061 | 0.00054 | 0.00044 | 0.00033 | 0.00023 | 0.00016 | 0.00015 | 0.00021 | 0.0003 | 0.00043 | 0.00057 | 0.00071 | 0.0008 | 0.00083 | 0.00077 | 0.00066 | 0.00052 | 0.0004 | 0.0003 | 0.00024 | 0.00021 | 0.00021 | 0.00027 | 0.00039 | 0.00057 | 0.00076 | 0.00091 | 0.00101 | 0.00105 | 0.001 | 0.00089 | 0.00072 | 0.00052 | 0.00036 | 0.00028 | 0.00032 | 0.00044 | 0.0006 | 0.00075 | 0.00087 | 0.00096 | 0.00101 | 0.00104 | 0.00105 | 0.00106 | 0.00107 | 0.0011 | 0.00113 | 0.00117 | 0.00119 | 0.00118 | 0.00115 | 0.00109 | 0.00103 | 0.00097 | 0.00093 | 0.00089 | 0.00087 | 0.00086 | 0.00088 | 0.00092 | 0.00097 | 0.00101 | 0.00105 | 0.00107 | 0.00108 | 0.0011 | 0.00115 | 0.00123 | 0.00134 | 0.00144 | 0.00152 | 0.00156 | 0.00155 | 0.00149 | 0.00142 | 0.00133 | 0.00125 | 0.00118 | 0.00115 | 0.00115 | 0.00115 | 0.00113 | 0.00109 | 0.00102 | 0.00097 | 0.00096 | 0.001 | 0.0011 | 0.00122 | 0.00133 | 0.00139 | 0.00141 | 0.00139 | 0.00138 | 0.00139 | 0.00144 | 0.00153 | 0.00164 | 0.00174 | 0.00183 | 0.00188 | 0.00186 | 0.00179 | 0.00167 | 0.00153 | 0.00142 | 0.00134 | 0.0013 | 0.00129 | 0.00128 | 0.00128 | 0.00128 | 0.0013 | 0.00133 | 0.00136 | 0.00141 | 0.00145 | 0.00151 | 0.00157 | 0.00163 | 0.00168 | 0.0017 | 0.00171 | 0.0017 | 0.00169 | 0.00169 | 0.00172 | 0.00176 | 0.0018 | 0.00183 | 0.00184 | 0.00182 | 0.00177 | 0.00169 | 0.00161 | 0.00154 | 0.0015 | 0.00151 | 0.00157 | 0.00165 | 0.00173 | 0.00179 | 0.0018 | 0.00177 | 0.00172 | 0.00165 | 0.00157 | 0.00148 | 0.00141 | 0.00137 | 0.00136 | 0.00137 | 0.00142 | 0.00148 | 0.00154 | 0.00159 | 0.00162 | 0.00161 | 0.00156 | 0.00146 | 0.00132 | 0.00116 | 0.00101 | 0.00093 | 0.00094 | 0.00104 | 0.0012 | 0.00137 | 0.00151 | 0.00159 | 0.00158 | 0.00147 | 0.00127 | 0.00101 | 0.00074 | 0.00049 | 0.00029 | 0.00015 | 6e-05 | 2e-05 | 2e-05 | 6e-05 | 0.00013 | 0.00023 | 0.00036 | 0.00052 | 0.0007 | 0.00088 | 0.00101 | 0.00109 | 0.00111 | 0.00109 | 0.00104 | 0.00098 | 0.00093 | 0.0009 | 0.00091 | 0.00098 | 0.0011 | 0.00125 | 0.00142 | 0.00157 | 0.00169 | 0.00179 | 0.00186 | 0.0019 | 0.00192 | 0.00191 | 0.00189 | 0.00187 | 0.00185 | 0.00184 | 0.00183 | 0.00181 | 0.00177 | 0.0017 | 0.00161 | 0.0015 | 0.0014 | 0.00133 | 0.00135 | 0.00146 | 0.00166 | 0.00192 | 0.00218 | 0.00243 | 0.0026 | 0.00269 | 0.00268 | 0.0026 | 0.00247 | 0.00236 | 0.00231 | 0.00232 | 0.00238 | 0.00248 | 0.00257 | 0.00264 | 0.00269 | 0.00272 | 0.00275 | 0.00278 | 0.00283 | 0.0029 | 0.00298 | 0.00308 | 0.00316 | 0.00325 | 0.00334 | 0.00345 | 0.0036 | 0.00376 | 0.00391 | 0.00401 | 0.00404 | 0.00399 | 0.00385 | 0.00366 | 0.00344 | 0.00323 | 0.00308 | 0.00299 | 0.00298 | 0.00301 | 0.00307 | 0.00314 | 0.00318 | 0.00319 | 0.00321 | 0.00325 | 0.00334 | 0.00349 | 0.00364 | 0.00372 | 0.00371 | 0.00361 | 0.00346 | 0.00329 | 0.00314 | 0.00303 | 0.00299 | 0.00301 | 0.0031 | 0.00321 | 0.00327 | 0.00325 | 0.00318 | 0.00307 | 0.00298 | 0.00295 | 0.00299 | 0.00307 | 0.00318 | 0.00326 | 0.00332 | 0.00335 | 0.00337 | 0.00337 | 0.00337 | 0.00335 | 0.0033 | 0.00322 | 0.00312 | 0.00302 | 0.00294 | 0.00293 | 0.00299 | 0.0031 | 0.00324 | 0.00336 | 0.00342 | 0.00337 | 0.00321 | 0.00296 | 0.00266 | 0.00239 | 0.00219 | 0.0021 | 0.00211 | 0.00219 | 0.0023 | 0.00241 | 0.0025 | 0.00256 | 0.00259 | 0.00259 | 0.00258 | 0.00257 | 0.00256 | 0.00256 | 0.00256 | 0.00256 | 0.00255 | 0.00255 | 0.00255 | 0.00259 | 0.00263 | 0.00267 | 0.00267 | 0.00262 | 0.00255 | 0.00245 | 0.00234 | 0.00224 | 0.00216 | 0.00213 | 0.00214 | 0.00221 | 0.0023 | 0.00238 | 0.00242 | 0.00242 | 0.00238 | 0.0023 | 0.00221 | 0.00211 | 0.00203 | 0.00197 | 0.00192 | 0.00188 | 0.00184 | 0.00178 | 0.00171 | 0.00162 | 0.00154 | 0.00147 | 0.00141 | 0.00139 | 0.0014 | 0.00143 | 0.00149 | 0.00158 | 0.00168 | 0.00179 | 0.00193 | 0.00208 | 0.00226 | 0.00244 | 0.00259 | 0.00271 | 0.00278 | 0.0028 | 0.00278 | 0.00273 | 0.00266 | 0.00258 | 0.0025 | 0.00244 | 0.00239 | 0.00235 | 0.00234 | 0.00235 | 0.00236 | 0.00238 | 0.00237 | 0.00232 | 0.00223 | 0.00211 | 0.00199 | 0.0019 | 0.00184 | 0.00184 | 0.00189 | 0.00199 | 0.00212 | 0.00225 | 0.00236 | 0.00242 | 0.00245 | 0.00246 | 0.00246 | 0.00247 | 0.00249 | 0.00252 | 0.00254 | 0.00255 | 0.00254 | 0.00252 | 0.0025 | 0.00247 | 0.00245 | 0.00245 | 0.00246 | 0.00247 | 0.00246 | 0.00242 | 0.00236 | 0.0023 | 0.00225 | 0.00223 | 0.00223 | 0.00227 | 0.00233 | 0.00239 | 0.00244 | 0.00247 | 0.00247 | 0.00246 | 0.00245 | 0.00246 | 0.00248 | 0.00252 | 0.00257 | 0.00261 | 0.00265 | 0.00266 | 0.00267 | 0.00267 | 0.00268 | 0.00267 | 0.00265 | 0.0026 | 0.00251 | 0.00238 | 0.00224 | 0.00212 | 0.00202 | 0.00197 | 0.00198 | 0.00204 | 0.00213 | 0.00225 | 0.00236 | 0.00245 | 0.00252 | 0.00257 | 0.0026 | 0.00261 | 0.00261 | 0.0026 | 0.00259 | 0.00257 | 0.00257 | 0.00257 | 0.0026 | 0.00265 | 0.00273 | 0.00281 | 0.00288 | 0.00292 | 0.00292 | 0.00286 | 0.00276 | 0.00264 | 0.00252 | 0.00241 | 0.00233 | 0.00229 | 0.00229 | 0.00234 | 0.00242 | 0.00252 | 0.0026 | 0.00268 | 0.00274 | 0.00278 | 0.00281 | 0.00283 | 0.00284 | 0.00284 | 0.00286 | 0.00288 | 0.00291 | 0.00294 | 0.00295 | 0.00295 | 0.00293 | 0.00291 | 0.00289 | 0.00287 | 0.00287 | 0.00289 | 0.00291 | 0.00292 | 0.00289 | 0.00283 | 0.00275 | 0.00266 | 0.0026 | 0.00257 | 0.00259 | 0.00266 | 0.00277 | 0.00288 | 0.00299 | 0.00305 | 0.00308 | 0.00307 | 0.00305 | 0.00303 | 0.003 | 0.00298 | 0.00298 | 0.00298 | 0.00297 | 0.00296 | 0.00295 | 0.00293 | 0.00293 | 0.00293 | 0.00295 | 0.00298 | 0.00303 | 0.00307 | 0.0031 | 0.00311 | 0.0031 | 0.00307 | 0.00305 | 0.00303 | 0.00303 | 0.00304 | 0.00306 | 0.00309 | 0.00311 | 0.00313 | 0.00313 | 0.00312 | 0.00311 | 0.0031 | 0.0031 | 0.0031 | 0.00311 | 0.00311 | 0.00311 | 0.00309 | 0.00307 | 0.00306 | 0.00307 | 0.00309 | 0.00313 | 0.00316 | 0.00318 | 0.00319 | 0.00319 | 0.00317 | 0.00314 | 0.0031 | 0.00307 | 0.00305 | 0.00305 | 0.00306 | 0.00308 | 0.00311 | 0.00314 | 0.00317 | 0.0032 | 0.00323 | 0.00325 | 0.00327 | 0.00331 | 0.00334 | 0.00336 | 0.00336 | 0.00335 | 0.00333 | 0.00331 | 0.00329 | 0.00327 | 0.00325 | 0.00324 | 0.00325 | 0.00327 | 0.00328 | 0.00329 | 0.00329 | 0.00329 | 0.0033 | 0.00331 | 0.00332 | 0.00332 | 0.00333 | 0.00332 | 0.00332 | 0.00332 | 0.00332 | 0.00332 | 0.00332 | 0.00333 | 0.00333 | 0.00334 | 0.00335 | 0.00336 | 0.00337 | 0.00338 | 0.00338 | 0.00339 | 0.0034 | 0.00341 | 0.00341 | 0.00339 | 0.00335 | 0.00332 | 0.0033 | 0.00329 | 0.00328 | 0.00329 | 0.0033 | 0.00333 | 0.00337 | 0.00339 | 0.0034 | 0.0034 | 0.00339 | 0.00339 | 0.00338 | 0.00338 | 0.00337 | 0.00337 | 0.00337 | 0.00338 | 0.00339 | 0.0034 | 0.00341 | 0.00341 | 0.00342 | 0.00343 | 0.00343 | 0.00344 | 0.00343 | 0.00342 | 0.0034 | 0.00337 | 0.00334 | 0.00331 | 0.00329 | 0.00328 | 0.00325 | 0.00323 | 0.00321 | 0.00321 | 0.00322 | 0.00323 | 0.00325 | 0.00329 | 0.00334 | 0.0034 | 0.00346 | 0.0035 | 0.00351 | 0.00351 | 0.0035 | 0.00349 | 0.00349 | 0.00349 | 0.00349 | 0.00348 | 0.00348 | 0.00348 | 0.00348 | 0.00348 | 0.00348 | 0.00348 | 0.00349 | 0.0035 | 0.00353 | 0.00357 | 0.0036 | 0.00363 | 0.00364 | 0.00364 | 0.00363 | 0.00359 | 0.00355 | 0.00351 | 0.00346 | 0.00343 | 0.00341 | 0.0034 | 0.0034 | 0.0034 | 0.00341 | 0.00342 | 0.00344 | 0.00346 | 0.00349 | 0.00353 | 0.00356 | 0.00359 | 0.0036 | 0.00361 | 0.0036 | 0.00359 | 0.0036 | 0.0036 | 0.00361 | 0.00362 | 0.00364 | 0.00366 | 0.00369 | 0.0037 | 0.00371 | 0.00371 | 0.00371 | 0.00371 | 0.00371 | 0.00369 | 0.00367 | 0.00365 | 0.00364 | 0.00363 | 0.00362 | 0.00361 | 0.00362 | 0.00362 | 0.00363 | 0.00362 | 0.00361 | 0.00359 | 0.00357 | 0.00356 | 0.00355 | 0.00355 | 0.00356 | 0.00358 | 0.00361 | 0.00365 | 0.00368 | 0.0037 | 0.0037 | 0.0037 | 0.00369 | 0.00367 | 0.00365 | 0.00363 | 0.00362 | 0.00362 | 0.00363 | 0.00365 | 0.00367 | 0.0037 | 0.00373 | 0.00377 | 0.0038 | 0.00384 | 0.00386 | 0.00388 | 0.00388 | 0.00388 | 0.00387 | 0.00386 | 0.00384 | 0.0038 | 0.00376 | 0.00372 | 0.00367 | 0.00363 | 0.0036 | 0.00359 | 0.00359 | 0.00361 | 0.00364 | 0.00369 | 0.00373 | 0.00377 | 0.0038 | 0.00381 | 0.00382 | 0.00383 | 0.00384 | 0.00384 | 0.00384 | 0.00384 | 0.00383 | 0.00382 | 0.00382 | 0.00381 | 0.0038 | 0.00379 | 0.00378 | 0.00378 | 0.00379 | 0.0038 | 0.00382 | 0.00384 | 0.00387 | 0.0039 | 0.00392 | 0.00394 | 0.00394 | 0.00392 | 0.00389 | 0.00386 | 0.00383 | 0.00383 | 0.00383 | 0.00384 | 0.00385 | 0.00387 | 0.00389 | 0.0039 | 0.0039 | 0.0039 | 0.00387 | 0.00385 | 0.00382 | 0.0038 | 0.00379 | 0.00378 | 0.00378 | 0.00379 | 0.00381 | 0.00384 | 0.00388 | 0.00392 | 0.00395 | 0.00397 | 0.00399 | 0.004 | 0.00402 | 0.00403 | 0.00402 | 0.00401 | 0.004 | 0.00399 | 0.00399 | 0.00399 | 0.004 | 0.00401 | 0.00402 | 0.00403 | 0.00402 | 0.00401 | 0.00399 | 0.00399 | 0.00399 | 0.004 | 0.00403 | 0.00406 | 0.0041 | 0.00413 | 0.00414 | 0.00414 | 0.00412 | 0.00409 | 0.00404 | 0.004 | 0.00396 | 0.00394 | 0.00393 | 0.00393 | 0.00394 | 0.00396 | 0.00399 | 0.00402 | 0.00405 | 0.00407 | 0.00409 | 0.0041 | 0.00411 | 0.0041 | 0.00409 | 0.00408 | 0.00407 | 0.00407 | 0.00407 | 0.00407 | 0.00407 | 0.00407 | 0.00407 | 0.00406 | 0.00405 | 0.00405 | 0.00405 | 0.00405 | 0.00407 | 0.00409 | 0.00412 | 0.00414 | 0.00416 | 0.00416 | 0.00417 | 0.00417 | 0.00418 | 0.00419 | 0.00419 | 0.00419 | 0.00418 | 0.00417 | 0.00416 | 0.00415 | 0.00415 | 0.00415 | 0.00415 | 0.00416 | 0.00418 | 0.0042 | 0.00421 | 0.00422 | 0.00422 | 0.00423 | 0.00424 | 0.00426 | 0.00428 | 0.00431 | 0.00432 | 0.00434 | 0.00435 | 0.00435 | 0.00434 | 0.00432 | 0.00429 | 0.00427 | 0.00426 | 0.00426 | 0.00428 | 0.00429 | 0.00432 | 0.00434 | 0.00435 | 0.00435 | 0.00434 | 0.00432 | 0.0043 | 0.00429 | 0.00429 | 0.00429 | 0.00429 | 0.00429 | 0.00429 | 0.00428 | 0.00428 | 0.00427 | 0.00427 | 0.00427 | 0.00427 | 0.00428 | 0.00428 | 0.00428 | 0.00428 | 0.00427 | 0.00427 | 0.00427 | 0.00427 | 0.00427 | 0.00428 | 0.00429 | 0.00431 | 0.00433 | 0.00435 | 0.00437 | 0.00438 | 0.0044 | 0.00442 | 0.00443 | 0.00444 | 0.00444 | 0.00445 | 0.00445 | 0.00445 | 0.00445 | 0.00444 | 0.00442 | 0.00439 | 0.00437 | 0.00437 | 0.00437 | 0.0044 | 0.00443 | 0.00446 | 0.00449 | 0.0045 | 0.0045 | 0.00449 | 0.00446 | 0.00443 | 0.00441 | 0.00441 | 0.00442 | 0.00445 | 0.00448 | 0.00451 | 0.00453 | 0.00454 | 0.00454 | 0.00452 | 0.00451 | 0.00449 | 0.00449 | 0.00448 | 0.00449 | 0.00449 | 0.0045 | 0.00452 | 0.00452 | 0.00453 | 0.00453 | 0.00453 | 0.00453 | 0.00452 | 0.00452 | 0.00451 | 0.00449 | 0.00447 | 0.00445 | 0.00444 | 0.00443 | 0.00444 | 0.00446 | 0.00448 | 0.00451 | 0.00455 | 0.00458 | 0.00459 | 0.00459 | 0.00456 | 0.00453 | 0.00449 | 0.00447 | 0.00445 | 0.00444 | 0.00443 | 0.00442 | 0.00443 | 0.00442 | 0.00442 | 0.0044 | 0.00438 | 0.00438 | 0.00439 | 0.00442 | 0.00444 | 0.00446 | 0.00448 | 0.0045 | 0.00452 | 0.00452 | 0.00452 | 0.00451 | 0.00452 | 0.00453 | 0.00455 | 0.00457 | 0.00458 | 0.00459 | 0.00458 | 0.00457 | 0.00455 | 0.00453 | 0.00451 | 0.0045 | 0.00449 | 0.0045 | 0.00452 | 0.00454 | 0.00457 | 0.00459 | 0.0046 | 0.00461 | 0.00462 | 0.00463 | 0.00464 | 0.00466 | 0.00467 | 0.00469 | 0.00471 | 0.00473 | 0.00476 | 0.00477 | 0.00477 | 0.00476 | 0.00473 | 0.0047 | 0.00467 | 0.00463 | 0.0046 | 0.00458 | 0.00456 | 0.00454 | 0.00454 | 0.00455 | 0.00456 | 0.00459 | 0.00463 | 0.00467 | 0.00472 | 0.00475 | 0.00478 | 0.0048 | 0.0048 | 0.0048 | 0.00478 | 0.00477 | 0.00475 | 0.00473 | 0.00472 | 0.00471 | 0.00469 | 0.00467 | 0.00466 | 0.00466 | 0.00467 | 0.00469 | 0.00471 | 0.00473 | 0.00474 | 0.00476 | 0.00477 | 0.00477 | 0.00478 | 0.00478 | 0.0048 | 0.00482 | 0.00484 | 0.00486 | 0.00489 | 0.00491 | 0.00492 | 0.00492 | 0.0049 | 0.00489 | 0.00487 | 0.00486 | 0.00487 | 0.00489 | 0.00492 | 0.00494 | 0.00497 | 0.00499 | 0.00501 | 0.00502 | 0.00504 | 0.00507 | 0.00511 | 0.00516 | 0.00521 | 0.00525 | 0.00528 | 0.0053 | 0.0053 | 0.00531 | 0.00532 | 0.00532 | 0.00533 | 0.00533 | 0.00535 | 0.00538 | 0.00543 | 0.00548 | 0.00555 | 0.00562 | 0.00571 | 0.0058 | 0.00588 | 0.00595 | 0.006 | 0.00606 | 0.00612 | 0.00619 | 0.00627 | 0.00635 | 0.00645 | 0.00654 | 0.00664 | 0.00672 | 0.0068 | 0.00687 | 0.00692 | 0.00697 | 0.00701 | 0.00705 | 0.00708 | 0.00711 | 0.00717 | 0.00725 | 0.00734 | 0.00746 | 0.00759 | 0.00772 | 0.00786 | 0.00799 | 0.0081 | 0.00819 | 0.00827 | 0.00834 | 0.00839 | 0.00846 | 0.00856 | 0.00868 | 0.00882 | 0.00896 | 0.00911 | 0.00926 | 0.00938 | 0.00948 | 0.00953 | 0.00954 | 0.00952 | 0.00952 | 0.00954 | 0.00963 | 0.00979 | 0.01 | 0.01023 | 0.01045 | 0.01064 | 0.01078 | 0.01087 | 0.0109 | 0.01087 | 0.01079 | 0.0107 | 0.01063 | 0.01059 | 0.01056 | 0.01053 | 0.01049 | 0.01048 | 0.01049 | 0.01052 | 0.01054 | 0.01056 | 0.01057 | 0.01057 | 0.01058 | 0.01059 | 0.0106 | 0.01062 | 0.01064 | 0.01067 | 0.0107 | 0.01072 | 0.01072 | 0.01069 | 0.01062 | 0.01054 | 0.01045 | 0.01036 | 0.01028 | 0.01019 | 0.01012 | 0.01005 | 0.01001 | 0.00998 | 0.00995 | 0.00992 | 0.00989 | 0.00985 | 0.0098 | 0.00975 | 0.0097 | 0.00963 | 0.00956 | 0.00951 | 0.00946 | 0.00943 | 0.00941 | 0.00938 | 0.00935 | 0.00931 | 0.00927 | 0.00922 | 0.00916 | 0.00911 | 0.00907 | 0.00904 | 0.00902 | 0.00901 | 0.00901 | 0.00901 | 0.00901 | 0.009 | 0.00898 | 0.00896 | 0.00894 | 0.00892 | 0.00889 | 0.00887 | 0.00885 | 0.00884 | 0.00883 | 0.00883 | 0.00883 | 0.00883 | 0.00883 | 0.00883 | 0.00884 | 0.00886 | 0.00887 | 0.0089 | 0.00893 | 0.00897 | 0.00902 | 0.00907 | 0.00911 | 0.00915 | 0.00919 | 0.00922 | 0.00925 | 0.00927 | 0.00929 | 0.0093 | 0.00931 | 0.00932 | 0.00932 | 0.00932 | 0.00933 | 0.00934 | 0.00936 | 0.00939 | 0.00943 | 0.00948 | 0.00952 | 0.00957 | 0.00962 | 0.00965 | 0.00967 | 0.00968 | 0.00968 | 0.00968 | 0.00968 | 0.00968 | 0.00969 | 0.00972 | 0.0098 | 0.00993 | 0.01008 | 0.01021 | 0.0103 | 0.01034 | 0.01031 | 0.01023 | 0.01009 | 0.00993 | 0.00977 | 0.00965 | 0.00958 | 0.00956 | 0.00956 | 0.00956 | 0.00955 | 0.00953 | 0.00949 | 0.00945 | 0.0094 | 0.00936 | 0.00933 | 0.00932 | 0.00933 | 0.00934 | 0.00936 | 0.00936 | 0.00935 | 0.00933 | 0.00929 | 0.00922 | 0.00915 | 0.00907 | 0.00899 | 0.00891 | 0.00884 | 0.00878 | 0.00871 | 0.00866 | 0.00862 | 0.00859 | 0.00856 | 0.00854 | 0.00852 | 0.00851 | 0.00849 | 0.00846 | 0.00842 | 0.00838 | 0.00833 | 0.00828 | 0.00824 | 0.00818 | 0.00813 | 0.00808 | 0.00802 | 0.00797 | 0.00791 | 0.00784 | 0.00777 | 0.00771 | 0.00765 | 0.00759 | 0.00754 | 0.00748 | 0.00743 | 0.00738 | 0.00733 | 0.00729 | 0.00724 | 0.0072 | 0.00716 | 0.00712 | 0.00708 | 0.00704 | 0.00701 | 0.00698 | 0.00696 | 0.00695 | 0.00693 | 0.00692 | 0.00689 | 0.00686 | 0.00683 | 0.00679 | 0.00675 | 0.0067 | 0.00666 | 0.00663 | 0.00661 | 0.0066 | 0.00659 | 0.00658 | 0.00657 | 0.00655 | 0.00653 | 0.0065 | 0.00647 | 0.00644 | 0.00641 | 0.00637 | 0.00635 | 0.00633 | 0.00632 | 0.00631 | 0.0063 | 0.0063 | 0.0063 | 0.00631 | 0.0063 | 0.0063 | 0.0063 | 0.00629 | 0.0063 | 0.0063 | 0.00629 | 0.00629 | 0.00628 | 0.00627 | 0.00626 | 0.00624 | 0.00622 | 0.0062 | 0.00618 | 0.00617 | 0.00617 | 0.00617 | 0.00617 | 0.00618 | 0.00619 | 0.00621 | 0.00622 | 0.00623 | 0.00622 | 0.00621 | 0.0062 | 0.00619 | 0.00618 | 0.00618 | 0.00618 | 0.00618 | 0.00618 | 0.00618 | 0.00618 | 0.00618 | 0.00618 | 0.00618 | 0.00617 | 0.00617 | 0.00617 | 0.00617 | 0.00617 | 0.00616 | 0.00616 | 0.00615 | 0.00616 | 0.00616 | 0.00617 | 0.00618 | 0.00618 | 0.00617 | 0.00616 | 0.00615 | 0.00615 | 0.00615 | 0.00615 | 0.00616 | 0.00616 | 0.00617 | 0.00618 | 0.00618 | 0.00617 | 0.00616 | 0.00615 | 0.00614 | 0.00613 | 0.00612 | 0.00613 | 0.00614 | 0.00616 | 0.00618 | 0.00619 | 0.0062 | 0.00619 | 0.00618 | 0.00615 | 0.00612 | 0.00609 | 0.00607 | 0.00606 | 0.00607 | 0.00608 | 0.0061 | 0.00613 | 0.00616 | 0.00617 | 0.00619 | 0.0062 | 0.0062 | 0.00621 | 0.00621 | 0.0062 | 0.00619 | 0.00618 | 0.00617 | 0.00617 | 0.00616 | 0.00617 | 0.00617 | 0.00618 | 0.0062 | 0.00622 | 0.00623 | 0.00623 | 0.00622 | 0.0062 | 0.00618 | 0.00617 | 0.00616 | 0.00616 | 0.00616 | 0.00617 | 0.00618 | 0.0062 | 0.00621 | 0.00621 | 0.00621 | 0.00621 | 0.0062 | 0.0062 | 0.00621 | 0.00621 | 0.00621 | 0.0062 | 0.0062 | 0.0062 | 0.00619 | 0.00619 | 0.00618 | 0.00617 | 0.00616 | 0.00616 | 0.00617 | 0.00617 | 0.00618 | 0.00618 | 0.00618 | 0.00619 | 0.0062 | 0.00621 | 0.00621 | 0.00621 | 0.00622 | 0.00622 | 0.00623 | 0.00623 | 0.00622 | 0.00622 | 0.00622 | 0.00622 | 0.00622 | 0.00623 | 0.00623 | 0.00623 | 0.00623 | 0.00624 | 0.00624 | 0.00625 | 0.00624 | 0.00624 | 0.00624 | 0.00623 | 0.00622 | 0.00622 | 0.00621 | 0.0062 | 0.0062 | 0.00621 | 0.00622 | 0.00624 | 0.00625 | 0.00625 | 0.00624 | 0.00624 | 0.00623 | 0.00623 | 0.00623 | 0.00622 | 0.00622 | 0.00622 | 0.00622 | 0.00623 | 0.00623 | 0.00623 | 0.00623 | 0.00623 | 0.00624 | 0.00624 | 0.00624 | 0.00625 | 0.00625 | 0.00625 | 0.00625 | 0.00626 | 0.00626 | 0.00625 | 0.00625 | 0.00625 | 0.00625 | 0.00625 | 0.00625 | 0.00626 | 0.00627 | 0.00628 | 0.00629 | 0.00628 | 0.00628 | 0.00626 | 0.00626 | 0.00625 | 0.00625 | 0.00625 | 0.00626 | 0.00627 | 0.00629 | 0.0063 | 0.00632 | 0.00633 | 0.00634 | 0.00634 | 0.00634 | 0.00634 | 0.00633 | 0.00633 | 0.00633 | 0.00633 | 0.00634 | 0.00636 | 0.00637 | 0.00639 | 0.0064 | 0.00641 | 0.00642 | 0.00643 | 0.00643 | 0.00643 | 0.00642 | 0.00642 | 0.00642 | 0.00642 | 0.00642 | 0.00642 | 0.00642 | 0.00642 | 0.00643 | 0.00643 | 0.00644 | 0.00644 | 0.00645 | 0.00645 | 0.00645 | 0.00646 | 0.00647 | 0.00648 | 0.0065 | 0.00651 | 0.00652 | 0.00653 | 0.00654 | 0.00654 | 0.00653 | 0.00652 | 0.00651 | 0.00651 | 0.0065 | 0.0065 | 0.0065 | 0.0065 | 0.0065 | 0.0065 | 0.00651 | 0.00652 | 0.00654 | 0.00655 | 0.00656 | 0.00656 | 0.00655 | 0.00653 | 0.00651 | 0.00649 | 0.00647 | 0.00647 | 0.00647 | 0.00648 | 0.00651 | 0.00653 | 0.00654 | 0.00655 | 0.00656 | 0.00657 | 0.00657 | 0.00657 | 0.00657 | 0.00657 | 0.00658 | 0.0066 | 0.00662 | 0.00663 | 0.00663 | 0.00662 | 0.00662 | 0.00661 | 0.00659 | 0.00658 | 0.00656 | 0.00655 | 0.00655 | 0.00656 | 0.00657 | 0.00658 | 0.00659 | 0.00661 | 0.00663 | 0.00665 | 0.00666 | 0.00666 | 0.00666 | 0.00665 | 0.00663 | 0.00661 | 0.0066 | 0.00658 | 0.00657 | 0.00656 | 0.00655 | 0.00654 | 0.00654 | 0.00656 | 0.00658 | 0.0066 | 0.00662 | 0.00663 | 0.00663 | 0.00662 | 0.00661 | 0.00661 | 0.00662 | 0.00664 | 0.00668 | 0.00672 | 0.00676 | 0.00679 | 0.00681 | 0.00681 | 0.0068 | 0.00678 | 0.00675 | 0.00674 | 0.00672 | 0.0067 | 0.00669 | 0.00669 | 0.00669 | 0.00669 | 0.00669 | 0.00669 | 0.00669 | 0.00668 | 0.00668 | 0.00667 | 0.00667 | 0.00667 | 0.00668 | 0.0067 | 0.00671 | 0.00672 | 0.00672 | 0.00673 | 0.00674 | 0.00675 | 0.00675 | 0.00674 | 0.00673 | 0.00672 | 0.00671 | 0.0067 | 0.00669 | 0.00669 | 0.0067 | 0.00671 | 0.00673 | 0.00674 | 0.00675 | 0.00675 | 0.00675 | 0.00676 | 0.00677 | 0.00678 | 0.00678 | 0.00679 | 0.00679 | 0.00678 | 0.00678 | 0.00677 | 0.00677 | 0.00677 | 0.00678 | 0.00679 | 0.00681 | 0.00682 | 0.00683 | 0.00684 | 0.00684 | 0.00684 | 0.00683 | 0.00682 | 0.00682 | 0.00683 | 0.00685 | 0.00686 | 0.00688 | 0.00688 | 0.00688 | 0.00688 | 0.00687 | 0.00687 | 0.00687 | 0.00687 | 0.00687 | 0.00688 | 0.00689 | 0.00688 | 0.00687 | 0.00685 | 0.00682 | 0.00681 | 0.00681 | 0.00681 | 0.00681 | 0.00682 | 0.00682 | 0.00682 | 0.00681 | 0.0068 | 0.0068 | 0.0068 | 0.00679 | 0.00679 | 0.00678 | 0.00677 | 0.00676 | 0.00676 | 0.00677 | 0.0068 | 0.00683 | 0.00686 | 0.0069 | 0.00692 | 0.00694 | 0.00695 | 0.00695 | 0.00695 | 0.00695 | 0.00696 | 0.00697 | 0.00698 | 0.00699 | 0.00699 | 0.00699 | 0.00698 | 0.00697 | 0.00697 | 0.00699 | 0.00701 | 0.00702 | 0.00701 | 0.00698 | 0.00694 | 0.00692 | 0.00691 | 0.0069 | 0.00689 | 0.00688 | 0.00689 | 0.0069 | 0.00692 | 0.00693 | 0.00694 | 0.00694 | 0.00696 | 0.00698 | 0.007 | 0.00701 | 0.00701 | 0.00701 | 0.00702 | 0.00702 | 0.00703 | 0.00703 | 0.00705 | 0.00706 | 0.00707 | 0.00707 | 0.00707 | 0.00706 | 0.00705 | 0.00705 | 0.00704 | 0.00702 | 0.00701 | 0.00699 | 0.00699 | 0.007 | 0.00702 | 0.00703 | 0.00703 | 0.00703 | 0.00703 | 0.00703 | 0.00703 | 0.00702 | 0.00702 | 0.00702 | 0.00703 | 0.00704 | 0.00706 | 0.00707 | 0.00708 | 0.00709 | 0.0071 | 0.0071 | 0.00711 | 0.00711 | 0.0071 | 0.00708 | 0.00707 | 0.00706 | 0.00706 | 0.00706 | 0.00707 | 0.00708 | 0.00709 | 0.00711 | 0.00712 | 0.00712 | 0.00711 | 0.0071 | 0.00709 | 0.0071 | 0.00712 | 0.00715 | 0.00718 | 0.0072 | 0.00722 | 0.00721 | 0.00719 | 0.00716 | 0.00712 | 0.00709 | 0.00707 | 0.00706 | 0.00707 | 0.00709 | 0.00711 | 0.00713 | 0.00714 | 0.00716 | 0.00718 | 0.00721 | 0.00724 | 0.00728 | 0.0073 | 0.00732 | 0.00731 | 0.00729 | 0.00726 | 0.00723 | 0.00721 | 0.0072 | 0.0072 | 0.00721 | 0.00722 | 0.00723 | 0.00723 | 0.00723 | 0.00723 | 0.00722 | 0.00721 | 0.00721 | 0.00721 | 0.00722 | 0.00724 | 0.00726 | 0.00728 | 0.00728 | 0.00729 | 0.00729 | 0.00728 | 0.00727 | 0.00731 | 0.00735 | 0.0073 | 0.00715 | 0.0069 | 0.0066 | 0.00628 | 0.00599 | 0.00577 | 0.00564 | 0.00564 | 0.00578 | 0.00608 | 0.00642 | 0.00674 | 0.00704 | 0.00732 | 0.0076 | 0.00787 | 0.00816 | 0.00844 | 0.00872 | 0.009 | 0.00928 | 0.00955 | 0.0098 | 0.01003 | 0.01022 | 0.01037 | 0.01045 | 0.01047 | 0.01041 | 0.01028 | 0.01009 | 0.00983 | 0.00955 | 0.00925 | 0.00895 | 0.00869 | 0.00849 | 0.00837 | 0.00833 | 0.00837 | 0.00849 | 0.00868 | 0.00892 | 0.00921 | 0.00952 | 0.00981 | 0.01008 | 0.01033 | 0.0106 | 0.01088 | 0.01117 | 0.01149 | 0.0118 | 0.01209 | 0.01236 | 0.01258 | 0.01273 | 0.0128 | 0.01282 | 0.01283 | 0.01284 | 0.01285 | 0.01286 | 0.01286 | 0.01288 | 0.01296 | 0.01314 | 0.01345 | 0.01392 | 0.01457 | 0.01536 | 0.01621 | 0.01694 | 0.0174 | 0.01746 | 0.01714 | 0.01648 | 0.01561 | 0.01469 | 0.01386 | 0.01322 | 0.01282 | 0.01267 | 0.01271 | 0.01287 | 0.01303 | 0.01313 | 0.01318 | 0.0132 | 0.01324 | 0.01332 | 0.01342 | 0.01351 | 0.01355 | 0.01357 | 0.01354 | 0.01343 | 0.01331 | 0.01322 | 0.01325 | 0.01344 | 0.01375 | 0.01412 | 0.01449 | 0.01474 | 0.01481 | 0.01459 | 0.01404 | 0.01322 | 0.01225 | 0.01127 | 0.01037 | 0.00961 | 0.00904 | 0.00873 | 0.0086 | 0.00863 | 0.00876 | 0.00886 | 0.00894 | 0.00898 | 0.00896 | 0.00892 | 0.00886 | 0.00877 | 0.00875 | 0.00878 | 0.00884 | 0.00896 | 0.00907 | 0.00918 | 0.0093 | 0.00939 | 0.00945 | 0.00952 | 0.00958 | 0.00964 | 0.00972 | 0.00979 | 0.00987 | 0.00994 | 0.00999 | 0.01003 | 0.01007 | 0.01009 | 0.01009 | 0.0101 | 0.0101 | 0.01009 | 0.01007 | 0.01004 | 0.00997 | 0.0099 | 0.0098 | 0.00969 | 0.00956 | 0.00944 | 0.00931 | 0.00918 | 0.00905 | 0.00891 | 0.00876 | 0.00859 | 0.00841 | 0.00823 | 0.00806 | 0.00791 | 0.00777 | 0.00765 | 0.00756 | 0.00749 | 0.00744 | 0.0074 | 0.00737 | 0.00736 | 0.00738 | 0.00742 | 0.00749 | 0.00757 | 0.00767 | 0.00775 | 0.00782 | 0.00787 | 0.00791 | 0.00792 | 0.00791 | 0.00789 | 0.00787 | 0.00787 | 0.00789 | 0.00793 | 0.00799 | 0.00807 | 0.00817 | 0.00827 | 0.00839 | 0.0085 | 0.00858 | 0.00864 | 0.00865 | 0.00863 | 0.00859 | 0.00854 | 0.0085 | 0.00849 | 0.00851 | 0.00862 | 0.00881 | 0.00897 | 0.00906 | 0.00908 | 0.00901 | 0.00888 | 0.0087 | 0.00848 | 0.00827 | 0.00809 | 0.00799 | 0.00799 | 0.00805 | 0.00807 | 0.0081 | 0.00813 | 0.00816 | 0.00819 | 0.00822 | 0.00825 | 0.00827 | 0.00829 | 0.00831 | 0.00833 | 0.00833 | 0.00832 | 0.00828 | 0.00822 | 0.00814 | 0.00807 | 0.008 | 0.00795 | 0.00792 | 0.00791 | 0.00795 | 0.008 | 0.00806 | 0.00809 | 0.0081 | 0.0081 | 0.00809 | 0.00809 | 0.00809 | 0.00808 | 0.00807 | 0.00807 | 0.00807 | 0.00807 | 0.00805 | 0.00803 | 0.00802 | 0.00804 | 0.00808 | 0.00815 | 0.00821 | 0.00826 | 0.0083 | 0.00832 | 0.00833 | 0.00833 | 0.00831 | 0.0083 | 0.00828 | 0.00827 | 0.00825 | 0.00823 | 0.0082 | 0.00817 | 0.00814 | 0.00813 | 0.00814 | 0.00815 | 0.00819 | 0.00823 | 0.00829 | 0.00832 | 0.00834 | 0.00834 | 0.00833 | 0.00831 | 0.00829 | 0.00829 | 0.00831 | 0.00837 | 0.00844 | 0.0085 | 0.00853 | 0.00853 | 0.0085 | 0.00846 | 0.00842 | 0.00839 | 0.00837 | 0.0084 | 0.00846 | 0.00854 | 0.00858 | 0.00857 | 0.00851 | 0.00841 | 0.00833 | 0.00827 | 0.00824 | 0.00821 | 0.00818 | 0.00818 | 0.0082 | 0.00824 | 0.00829 | 0.00834 | 0.0084 | 0.00847 | 0.00853 | 0.00856 | 0.00854 | 0.00847 | 0.00836 | 0.00824 | 0.00815 | 0.00811 | 0.00812 | 0.00817 | 0.00825 | 0.00832 | 0.00839 | 0.00846 | 0.00855 | 0.00863 | 0.00869 | 0.00871 | 0.00868 | 0.00862 | 0.00853 | 0.00842 | 0.00829 | 0.00816 | 0.00807 | 0.00804 | 0.00807 | 0.00815 | 0.00825 | 0.00834 | 0.00842 | 0.00847 | 0.0085 | 0.00849 | 0.00844 | 0.00834 | 0.00824 | 0.00813 | 0.00805 | 0.00801 | 0.008 | 0.00802 | 0.00805 | 0.0081 | 0.00815 | 0.00819 | 0.00822 | 0.00826 | 0.00829 | 0.00831 | 0.00832 | 0.00832 | 0.0083 | 0.00827 | 0.00823 | 0.0082 | 0.00817 | 0.00814 | 0.00812 | 0.00811 | 0.00812 | 0.00814 | 0.00815 | 0.00815 | 0.00815 | 0.00816 | 0.00819 | 0.00823 | 0.00827 | 0.0083 | 0.00833 | 0.00836 | 0.00838 | 0.00839 | 0.00838 | 0.00835 | 0.00832 | 0.00828 | 0.00825 | 0.00823 | 0.00823 | 0.00827 | 0.00833 | 0.0084 | 0.00847 | 0.00851 | 0.00854 | 0.00856 | 0.00856 | 0.00854 | 0.00851 | 0.00848 | 0.00847 | 0.00847 | 0.00849 | 0.00851 | 0.00852 | 0.00849 | 0.00846 | 0.00846 | 0.00848 | 0.00853 | 0.00861 | 0.0087 | 0.0088 | 0.00891 | 0.00901 | 0.00908 | 0.00908 | 0.00901 | 0.00892 | 0.00882 | 0.00874 | 0.00865 | 0.00857 | 0.00848 | 0.00841 | 0.00836 | 0.00833 | 0.00834 | 0.00836 | 0.0084 | 0.00846 | 0.00853 | 0.00859 | 0.00865 | 0.0087 | 0.00874 | 0.00878 | 0.00883 | 0.0089 | 0.00898 | 0.00907 | 0.00914 | 0.0092 | 0.00923 | 0.00924 | 0.00924 | 0.00923 | 0.00922 | 0.00922 | 0.00922 | 0.00924 | 0.00928 | 0.00933 | 0.00939 | 0.00945 | 0.00948 | 0.00948 | 0.00945 | 0.00939 | 0.00931 | 0.00922 | 0.00915 | 0.0091 | 0.00907 | 0.00907 | 0.00908 | 0.00908 | 0.00906 | 0.00902 | 0.00898 | 0.00893 | 0.00888 | 0.00881 | 0.00874 | 0.00869 | 0.00868 | 0.00874 | 0.00884 | 0.00898 | 0.00917 | 0.00939 | 0.00962 | 0.00984 | 0.00998 | 0.01005 | 0.01007 | 0.01007 | 0.01007 | 0.01006 | 0.01003 | 0.00999 | 0.00994 | 0.00991 | 0.00989 | 0.00988 | 0.00987 | 0.00989 | 0.00995 | 0.01007 | 0.01023 | 0.0104 | 0.01055 | 0.01064 | 0.01065 | 0.01062 | 0.01054 | 0.01041 | 0.01023 | 0.01003 | 0.00983 | 0.00966 | 0.00953 | 0.00943 | 0.00935 | 0.00926 | 0.0092 | 0.00917 | 0.00918 | 0.00921 | 0.00923 | 0.00923 | 0.00923 | 0.0092 | 0.00917 | 0.00912 | 0.00907 | 0.00902 | 0.00899 | 0.009 | 0.00906 | 0.00917 | 0.00931 | 0.00946 | 0.00961 | 0.00978 | 0.00994 | 0.0101 | 0.01023 | 0.01033 | 0.0104 | 0.01042 | 0.01039 | 0.0103 | 0.01014 | 0.00995 | 0.00976 | 0.00958 | 0.00941 | 0.00926 | 0.00913 | 0.00904 | 0.00898 | 0.00893 | 0.00889 | 0.00886 | 0.00885 | 0.00885 | 0.00884 | 0.0088 | 0.00872 | 0.00864 | 0.00859 | 0.00858 | 0.00859 | 0.00861 | 0.00865 | 0.00871 | 0.00878 | 0.00884 | 0.00889 | 0.00892 | 0.00895 | 0.009 | 0.0091 | 0.00925 | 0.00945 | 0.0097 | 0.01001 | 0.01035 | 0.01069 | 0.01101 | 0.01127 | 0.01144 | 0.0115 | 0.01144 | 0.01131 | 0.01114 | 0.01094 | 0.01073 | 0.01052 | 0.01031 | 0.01013 | 0.00997 | 0.00987 | 0.00983 | 0.00983 | 0.00986 | 0.00989 | 0.0099 | 0.00988 | 0.00984 | 0.0098 | 0.00975 | 0.00971 | 0.00967 | 0.00965 | 0.00964 | 0.00964 | 0.00963 | 0.0096 | 0.00956 | 0.00952 | 0.00949 | 0.00948 | 0.00947 | 0.00946 | 0.00943 | 0.00938 | 0.00931 | 0.00925 | 0.00922 | 0.00923 | 0.00927 | 0.00935 | 0.00945 | 0.00957 | 0.00968 | 0.00974 | 0.00973 | 0.00967 | 0.00958 | 0.00948 | 0.00939 | 0.00934 | 0.00933 | 0.00936 | 0.00943 | 0.00952 | 0.0096 | 0.00966 | 0.0097 | 0.00973 | 0.00975 | 0.00976 | 0.00976 | 0.00975 | 0.00973 | 0.00971 | 0.00969 | 0.00965 | 0.00961 | 0.00957 | 0.00954 | 0.00954 | 0.00955 | 0.00955 | 0.00953 | 0.00949 | 0.00946 | 0.00943 | 0.00941 | 0.00941 | 0.00941 | 0.00943 | 0.00947 | 0.0095 | 0.00953 | 0.00953 | 0.00952 | 0.00949 | 0.00948 | 0.00949 | 0.00953 | 0.00957 | 0.00962 | 0.00964 | 0.00965 | 0.00965 | 0.00964 | 0.00962 | 0.0096 | 0.00959 | 0.00959 | 0.00959 | 0.00959 | 0.00959 | 0.00958 | 0.00957 | 0.00955 | 0.00953 | 0.00951 | 0.00952 | 0.00953 | 0.00954 | 0.00954 | 0.00954 | 0.00953 | 0.00951 | 0.0095 | 0.0095 | 0.00951 | 0.00952 | 0.00954 | 0.00957 | 0.0096 | 0.00962 | 0.00964 | 0.00964 | 0.00964 | 0.00963 | 0.00962 | 0.00961 | 0.0096 | 0.00958 | 0.00956 | 0.00953 | 0.0095 | 0.00948 | 0.00946 | 0.00944 | 0.00944 | 0.00944 | 0.00946 | 0.00948 | 0.0095 | 0.00951 | 0.0095 | 0.00948 | 0.00948 | 0.00951 | 0.00957 | 0.00964 | 0.00971 | 0.00976 | 0.0098 | 0.0098 | 0.00978 | 0.00972 | 0.00964 | 0.00957 | 0.00951 | 0.00949 | 0.00948 | 0.00947 | 0.00946 | 0.00945 | 0.00944 | 0.00943 | 0.00944 | 0.00945 | 0.00947 | 0.00949 | 0.0095 | 0.00949 | 0.00948 | 0.00945 | 0.00943 | 0.00941 | 0.0094 | 0.00938 | 0.00936 | 0.00933 | 0.00931 | 0.00931 | 0.00933 | 0.00935 | 0.00935 | 0.00933 | 0.00929 | 0.00924 | 0.00919 | 0.00914 | 0.0091 | 0.00907 | 0.00908 | 0.00913 | 0.00919 | 0.00924 | 0.00926 | 0.00923 | 0.00918 | 0.00914 | 0.00913 | 0.00918 | 0.00928 | 0.0094 | 0.00953 | 0.00964 | 0.00972 | 0.00977 | 0.00977 | 0.00974 | 0.00969 | 0.00964 | 0.00961 | 0.0096 | 0.00961 | 0.00964 | 0.00966 | 0.00968 | 0.00969 | 0.00968 | 0.00965 | 0.0096 | 0.00953 | 0.00945 | 0.00938 | 0.00931 | 0.00927 | 0.00926 | 0.00928 | 0.00932 | 0.00935 | 0.00937 | 0.00937 | 0.00935 | 0.00932 | 0.00929 | 0.00927 | 0.00925 | 0.00923 | 0.00922 | 0.0092 | 0.00916 | 0.0091 | 0.00903 | 0.00898 | 0.00896 | 0.00898 | 0.00902 | 0.00909 | 0.00916 | 0.00921 | 0.00924 | 0.00925 | 0.00927 | 0.0093 | 0.00936 | 0.00943 | 0.00949 | 0.00953 | 0.00953 | 0.00949 | 0.00942 | 0.00931 | 0.00921 | 0.00912 | 0.00905 | 0.00901 | 0.00898 | 0.00896 | 0.00896 | 0.00899 | 0.00905 | 0.00913 | 0.00922 | 0.00931 | 0.00938 | 0.00942 | 0.00941 | 0.00936 | 0.0093 | 0.00926 | 0.00928 | 0.00939 | 0.00955 | 0.00973 | 0.00988 | 0.00997 | 0.00998 | 0.00989 | 0.00972 | 0.00949 | 0.00923 | 0.009 | 0.00884 | 0.00877 | 0.00879 | 0.00887 | 0.00898 | 0.0091 | 0.00919 | 0.00926 | 0.00928 | 0.00926 | 0.00922 | 0.00917 | 0.00912 | 0.00908 | 0.00906 | 0.00905 | 0.00906 | 0.00906 | 0.00904 | 0.00902 | 0.00898 | 0.00896 | 0.00895 | 0.00898 | 0.00904 | 0.00912 | 0.0092 | 0.00927 | 0.00933 | 0.00936 | 0.00935 | 0.00931 | 0.00926 | 0.00922 | 0.00922 | 0.00927 | 0.00935 | 0.00941 | 0.00945 | 0.00944 | 0.00941 | 0.00936 | 0.00933 | 0.00932 | 0.00932 | 0.00932 | 0.00932 | 0.0093 | 0.00925 | 0.00915 | 0.00903 | 0.00889 | 0.00878 | 0.00874 | 0.00876 | 0.00883 | 0.00891 | 0.00898 | 0.00902 | 0.00903 | 0.00902 | 0.00897 | 0.00892 | 0.00887 | 0.00886 | 0.00892 | 0.00903 | 0.00917 | 0.0093 | 0.00941 | 0.00946 | 0.00945 | 0.00936 | 0.0092 | 0.00902 | 0.00885 | 0.00873 | 0.00865 | 0.00862 | 0.00863 | 0.00867 | 0.00876 | 0.00888 | 0.00902 | 0.00915 | 0.00921 | 0.00918 | 0.00906 | 0.00889 | 0.00875 | 0.00869 | 0.00873 | 0.00883 | 0.00896 | 0.00907 | 0.00917 | 0.00923 | 0.00923 | 0.00913 | 0.00895 | 0.00874 | 0.00858 | 0.00848 | 0.00843 | 0.00839 | 0.00835 | 0.00832 | 0.00831 | 0.00833 | 0.00837 | 0.00844 | 0.00858 | 0.00877 | 0.00901 | 0.00924 | 0.00942 | 0.00951 | 0.0095 | 0.00939 | 0.00917 | 0.00889 | 0.00861 | 0.00841 | 0.00833 | 0.00838 | 0.00853 | 0.00871 | 0.00888 | 0.00901 | 0.0091 | 0.00917 | 0.00925 | 0.00934 | 0.00947 | 0.0096 | 0.00972 | 0.00981 | 0.00984 | 0.00979 | 0.00967 | 0.0095 | 0.00934 | 0.00924 | 0.00922 | 0.00929 | 0.00939 | 0.00948 | 0.00953 | 0.0095 | 0.00941 | 0.00925 | 0.00905 | 0.00884 | 0.00867 | 0.00859 | 0.00863 | 0.0088 | 0.00906 | 0.00935 | 0.00958 | 0.00972 | 0.00974 | 0.00966 | 0.00953 | 0.0094 | 0.00931 | 0.00932 | 0.00942 | 0.00957 | 0.00972 | 0.00979 | 0.00975 | 0.00962 | 0.00941 | 0.0092 | 0.00903 | 0.00893 | 0.00892 | 0.009 | 0.00916 | 0.00941 | 0.0097 | 0.00999 | 0.01022 | 0.01035 | 0.01035 | 0.01023 | 0.01002 | 0.00975 | 0.0095 | 0.00931 | 0.00924 | 0.00928 | 0.0094 | 0.00954 | 0.00966 | 0.00977 | 0.00987 | 0.00997 | 0.01005 | 0.0101 | 0.01011 | 0.01007 | 0.01 | 0.0099 | 0.00981 | 0.0098 | 0.00989 | 0.01007 | 0.01031 | 0.01053 | 0.01067 | 0.0107 | 0.01062 | 0.01043 | 0.0102 | 0.00996 | 0.0098 | 0.00975 | 0.00979 | 0.0099 | 0.01003 | 0.01014 | 0.01022 | 0.01028 | 0.01031 | 0.01033 | 0.01034 | 0.01034 | 0.01034 | 0.01034 | 0.01033 | 0.01033 | 0.01031 | 0.0103 | 0.0103 | 0.01031 | 0.01033 | 0.01036 | 0.01039 | 0.01041 | 0.01043 | 0.01044 | 0.01043 | 0.01042 | 0.0104 | 0.01037 | 0.01035 | 0.01033 | 0.01031 | 0.0103 | 0.01028 | 0.01026 | 0.01024 | 0.01021 | 0.01017 | 0.01013 | 0.01009 | 0.01004 | 0.00998 | 0.00992 | 0.00989 | 0.00992 | 0.01003 | 0.01023 | 0.01046 | 0.01066 | 0.01078 | 0.01079 | 0.01068 | 0.01049 | 0.01026 | 0.01004 | 0.00988 | 0.00982 | 0.00984 | 0.0099 | 0.00997 | 0.01 | 0.00998 | 0.00991 | 0.0098 | 0.00966 | 0.00953 | 0.00941 | 0.00937 | 0.0094 | 0.00952 | 0.00967 | 0.00982 | 0.00994 | 0.00999 | 0.00996 | 0.00985 | 0.00966 | 0.00944 | 0.00922 | 0.00905 | 0.00897 | 0.00896 | 0.00897 | 0.00898 | 0.00897 | 0.00894 | 0.0089 | 0.00889 | 0.0089 | 0.00893 | 0.00896 | 0.009 | 0.00907 | 0.00922 | 0.00948 | 0.00987 | 0.01034 | 0.01083 | 0.01125 | 0.01151 | 0.01154 | 0.01134 | 0.01092 | 0.01037 | 0.00983 | 0.0094 | 0.00916 | 0.0091 | 0.00916 | 0.00929 | 0.00941 | 0.0095 | 0.00952 | 0.00949 | 0.00944 | 0.0094 | 0.0094 | 0.00944 | 0.00949 | 0.00956 | 0.00963 | 0.00973 | 0.00985 | 0.00996 | 0.01004 | 0.01006 | 0.01003 | 0.00996 | 0.00986 | 0.00972 | 0.00957 | 0.00942 | 0.00931 | 0.00925 | 0.00924 | 0.00923 | 0.00921 | 0.00916 | 0.00909 | 0.00902 | 0.00897 | 0.00895 | 0.00897 | 0.00906 | 0.00921 | 0.00941 | 0.00962 | 0.0098 | 0.0099 | 0.00991 | 0.00983 | 0.00969 | 0.00954 | 0.00943 | 0.00941 | 0.00949 | 0.00965 | 0.00986 | 0.01008 | 0.01026 | 0.01037 | 0.0104 | 0.01036 | 0.01029 | 0.01023 | 0.0102 | 0.01021 | 0.01025 | 0.01031 | 0.0104 | 0.01048 | 0.01055 | 0.01057 | 0.01056 | 0.01053 | 0.01051 | 0.01051 | 0.01053 | 0.01056 | 0.01058 | 0.0106 | 0.01062 | 0.01064 | 0.01065 | 0.01066 | 0.01066 | 0.01066 | 0.01066 | 0.01067 | 0.01071 | 0.01078 | 0.01086 | 0.01095 | 0.01101 | 0.01103 | 0.01101 | 0.01096 | 0.01087 | 0.01077 | 0.01067 | 0.01063 | 0.01066 | 0.01075 | 0.01088 | 0.01099 | 0.01107 | 0.01109 | 0.01105 | 0.01098 | 0.0109 | 0.01084 | 0.01085 | 0.01095 | 0.01112 | 0.01129 | 0.01143 | 0.01149 | 0.01148 | 0.01139 | 0.01127 | 0.01113 | 0.01101 | 0.01094 | 0.01097 | 0.01107 | 0.01121 | 0.01135 | 0.01147 | 0.01154 | 0.01159 | 0.0116 | 0.01159 | 0.01157 | 0.01155 | 0.01153 | 0.01151 | 0.01151 | 0.0115 | 0.01148 | 0.01148 | 0.01149 | 0.01153 | 0.01156 | 0.01159 | 0.0116 | 0.01159 | 0.01157 | 0.01154 | 0.0115 | 0.01148 | 0.01149 | 0.01154 | 0.01162 | 0.0117 | 0.01177 | 0.01182 | 0.01186 | 0.01188 | 0.0119 | 0.01191 | 0.01191 | 0.01192 | 0.01192 | 0.01193 | 0.01194 | 0.01196 | 0.01196 | 0.01195 | 0.01191 | 0.01186 | 0.01181 | 0.01179 | 0.0118 | 0.01188 | 0.01201 | 0.01221 | 0.01246 | 0.01272 | 0.01296 | 0.01315 | 0.01329 | 0.01339 | 0.01347 | 0.01355 | 0.01362 | 0.01369 | 0.01375 | 0.01378 | 0.01378 | 0.01375 | 0.0137 | 0.01365 | 0.01359 | 0.01353 | 0.01345 | 0.01335 | 0.01322 | 0.01309 | 0.01299 | 0.01294 | 0.01298 | 0.0131 | 0.01328 | 0.01349 | 0.01368 | 0.01381 | 0.01385 | 0.01378 | 0.01364 | 0.01345 | 0.01327 | 0.01314 | 0.01306 | 0.01307 | 0.01313 | 0.01323 | 0.01336 | 0.01349 | 0.0136 | 0.01369 | 0.01375 | 0.01375 | 0.01371 | 0.01363 | 0.01353 | 0.01345 | 0.01339 | 0.01337 | 0.01336 | 0.01337 | 0.01338 | 0.01336 | 0.01333 | 0.01327 | 0.01318 | 0.01308 | 0.01298 | 0.0129 | 0.01283 | 0.01279 | 0.01277 | 0.01276 | 0.01275 | 0.01273 | 0.01268 | 0.0126 | 0.0125 | 0.01239 | 0.01227 | 0.01218 | 0.01212 | 0.01209 | 0.01211 | 0.01216 | 0.01223 | 0.01229 | 0.01233 | 0.01234 | 0.01234 | 0.01233 | 0.01231 | 0.01231 | 0.0123 | 0.0123 | 0.01231 | 0.01231 | 0.01232 | 0.01232 | 0.01231 | 0.01229 | 0.01226 | 0.01223 | 0.01221 | 0.01221 | 0.01223 | 0.01224 | 0.01223 | 0.01218 | 0.01209 | 0.01198 | 0.01187 | 0.01177 | 0.0117 | 0.01166 | 0.01168 | 0.01176 | 0.01188 | 0.01201 | 0.01211 | 0.01217 | 0.01221 | 0.01222 | 0.01221 | 0.01219 | 0.01217 | 0.01216 | 0.01215 | 0.01216 | 0.01217 | 0.01219 | 0.01221 | 0.01222 | 0.01224 | 0.01226 | 0.01227 | 0.01229 | 0.01229 | 0.01229 | 0.01228 | 0.01226 | 0.01223 | 0.01221 | 0.01219 | 0.01217 | 0.01216 | 0.01215 | 0.01215 | 0.01217 | 0.0122 | 0.01222 | 0.01225 | 0.01227 | 0.0123 | 0.01232 | 0.01235 | 0.01236 | 0.01237 | 0.01238 | 0.01239 | 0.0124 | 0.01242 | 0.01243 | 0.01244 | 0.01244 | 0.01244 | 0.01244 | 0.01243 | 0.01241 | 0.01239 | 0.01237 | 0.01237 | 0.01237 | 0.01239 | 0.01241 | 0.01243 | 0.01246 | 0.01248 | 0.0125 | 0.01249 | 0.01248 | 0.01246 | 0.01244 | 0.01244 | 0.01245 | 0.01247 | 0.01249 | 0.01251 | 0.01253 | 0.01256 | 0.01258 | 0.01259 | 0.0126 | 0.0126 | 0.01261 | 0.01262 | 0.01264 | 0.01266 | 0.01269 | 0.01272 | 0.01275 | 0.01278 | 0.01282 | 0.01284 | 0.01287 | 0.01291 | 0.01294 | 0.01297 | 0.01301 | 0.01305 | 0.0131 | 0.01315 | 0.01321 | 0.01328 | 0.01335 | 0.01344 | 0.01353 | 0.01363 | 0.01373 | 0.01383 | 0.01392 | 0.014 | 0.01406 | 0.0141 | 0.01412 | 0.01413 | 0.01414 | 0.01414 | 0.01415 | 0.01416 | 0.01417 | 0.01418 | 0.01419 | 0.01421 | 0.01424 | 0.01426 | 0.01427 | 0.01426 | 0.01423 | 0.01419 | 0.01414 | 0.01407 | 0.01399 | 0.01393 | 0.01393 | 0.01397 | 0.01406 | 0.01414 | 0.01419 | 0.0142 | 0.01418 | 0.01413 | 0.01406 | 0.01397 | 0.01389 | 0.01384 | 0.01385 | 0.01391 | 0.014 | 0.01408 | 0.01415 | 0.0142 | 0.01424 | 0.01427 | 0.01429 | 0.0143 | 0.01429 | 0.01428 | 0.01426 | 0.01423 | 0.01421 | 0.01418 | 0.01416 | 0.01413 | 0.0141 | 0.01407 | 0.01405 | 0.01402 | 0.01398 | 0.01394 | 0.01389 | 0.01383 | 0.01378 | 0.01373 | 0.01367 | 0.01361 | 0.01354 | 0.01347 | 0.0134 | 0.01335 | 0.01331 | 0.01329 | 0.01327 | 0.01326 | 0.01326 | 0.01326 | 0.01326 | 0.01325 | 0.01323 | 0.01321 | 0.01318 | 0.01316 | 0.01314 | 0.01312 | 0.0131 | 0.01308 | 0.01307 | 0.01306 | 0.01305 | 0.01305 | 0.01305 | 0.01304 | 0.01303 | 0.01302 | 0.01302 | 0.01301 | 0.01301 | 0.01301 | 0.01301 | 0.01301 | 0.01299 | 0.01297 | 0.01294 | 0.01292 | 0.0129 | 0.0129 | 0.01291 | 0.01292 | 0.01294 | 0.01296 | 0.01299 | 0.013 | 0.013 | 0.01299 | 0.01297 | 0.01295 | 0.01293 | 0.0129 | 0.01286 | 0.01281 | 0.01277 | 0.01275 | 0.01274 | 0.01275 | 0.01278 | 0.01281 | 0.01285 | 0.01288 | 0.01292 | 0.01294 | 0.01294 | 0.01294 | 0.01295 | 0.01296 | 0.01297 | 0.01298 | 0.01298 | 0.01299 | 0.01299 | 0.013 | 0.013 | 0.01301 | 0.01302 | 0.01302 | 0.01303 | 0.01303 | 0.01303 | 0.01303 | 0.01304 | 0.01304 | 0.01304 | 0.01304 | 0.01305 | 0.01305 | 0.01305 | 0.01306 | 0.01306 | 0.01307 | 0.01308 | 0.01309 | 0.01311 | 0.01313 | 0.01315 | 0.01316 | 0.01317 | 0.01318 | 0.01318 | 0.01318 | 0.01319 | 0.01319 | 0.01321 | 0.01322 | 0.01324 | 0.01325 | 0.01326 | 0.01328 | 0.0133 | 0.01332 | 0.01334 | 0.01335 | 0.01337 | 0.01339 | 0.01341 | 0.01343 | 0.01345 | 0.01347 | 0.01349 | 0.01351 | 0.01353 | 0.01354 | 0.01355 | 0.01356 | 0.01357 | 0.01359 | 0.01362 | 0.01366 | 0.01371 | 0.01376 | 0.01382 | 0.01388 | 0.01393 | 0.01398 | 0.01403 | 0.01408 | 0.01413 | 0.01418 | 0.01423 | 0.01428 | 0.01433 | 0.0144 | 0.01447 | 0.01454 | 0.01462 | 0.01469 | 0.01478 | 0.01487 | 0.01495 | 0.01504 | 0.01513 | 0.01522 | 0.0153 | 0.01539 | 0.01548 | 0.01556 | 0.01563 | 0.01569 | 0.01574 | 0.01577 | 0.01579 | 0.0158 | 0.0158 | 0.01581 | 0.01581 | 0.01582 | 0.01584 | 0.01589 | 0.01597 | 0.0161 | 0.01627 | 0.01646 | 0.01667 | 0.01688 | 0.0171 | 0.0173 | 0.01749 | 0.01765 | 0.01781 | 0.01797 | 0.01815 | 0.01834 | 0.01853 | 0.01873 | 0.01892 | 0.01911 | 0.0193 | 0.01948 | 0.01964 | 0.01979 | 0.01991 | 0.02003 | 0.02011 | 0.02017 | 0.02019 | 0.02018 | 0.02013 | 0.02004 | 0.01992 | 0.01981 | 0.01976 | 0.01982 | 0.01999 | 0.02023 | 0.02048 | 0.02069 | 0.02083 | 0.02086 | 0.02075 | 0.02053 | 0.02023 | 0.01993 | 0.01972 | 0.01965 | 0.01971 | 0.01987 | 0.02006 | 0.02025 | 0.0204 | 0.0205 | 0.02054 | 0.02052 | 0.02047 | 0.02041 | 0.02035 | 0.02032 | 0.0203 | 0.02029 | 0.02027 | 0.02023 | 0.02019 | 0.02014 | 0.02009 | 0.02005 | 0.02 | 0.01993 | 0.01985 | 0.01975 | 0.01964 | 0.0195 | 0.01937 | 0.01925 | 0.01915 | 0.01906 | 0.01898 | 0.01886 | 0.01872 | 0.01854 | 0.01834 | 0.0181 | 0.01784 | 0.01757 | 0.0173 | 0.01707 | 0.01691 | 0.01685 | 0.01688 | 0.01698 | 0.01708 | 0.01715 | 0.01717 | 0.01713 | 0.01701 | 0.01683 | 0.01659 | 0.01634 | 0.01613 | 0.016 | 0.01595 | 0.01593 | 0.01594 | 0.01594 | 0.01594 | 0.01592 | 0.01589 | 0.01585 | 0.01579 | 0.01574 | 0.01569 | 0.01563 | 0.01558 | 0.01552 | 0.01546 | 0.0154 | 0.01533 | 0.01526 | 0.01519 | 0.01513 | 0.01508 | 0.01503 | 0.01497 | 0.01491 | 0.01484 | 0.01477 | 0.0147 | 0.01464 | 0.01459 | 0.01454 | 0.0145 | 0.01447 | 0.01443 | 0.01439 | 0.01434 | 0.01429 | 0.01425 | 0.01421 | 0.01417 | 0.01414 | 0.01411 | 0.01407 | 0.01404 | 0.01401 | 0.01397 | 0.01394 | 0.01392 | 0.0139 | 0.01389 | 0.0139 | 0.01391 | 0.01393 | 0.01394 | 0.01395 | 0.01393 | 0.01391 | 0.01389 | 0.01387 | 0.01385 | 0.01384 | 0.01384 | 0.01385 | 0.01386 | 0.01388 | 0.01388 | 0.01388 | 0.01386 | 0.01385 | 0.01383 | 0.01382 | 0.01382 | 0.01382 | 0.01382 | 0.01381 | 0.01381 | 0.0138 | 0.0138 | 0.01381 | 0.01381 | 0.01382 | 0.01384 | 0.01386 | 0.01388 | 0.01389 | 0.01389 | 0.01389 | 0.01387 | 0.01386 | 0.01385 | 0.01383 | 0.01382 | 0.01382 | 0.01382 | 0.01384 | 0.01385 | 0.01386 | 0.01387 | 0.01388 | 0.01389 | 0.0139 | 0.0139 | 0.01389 | 0.01387 | 0.01386 | 0.01385 | 0.01384 | 0.01385 | 0.01385 | 0.01386 | 0.01388 | 0.0139 | 0.01392 | 0.01394 | 0.01395 | 0.01395 | 0.01396 | 0.01397 | 0.01399 | 0.014 | 0.01401 | 0.01402 | 0.01403 | 0.01404 | 0.01404 | 0.01403 | 0.01402 | 0.01402 | 0.01401 | 0.01401 | 0.01401 | 0.01402 | 0.01404 | 0.01406 | 0.01408 | 0.01409 | 0.0141 | 0.0141 | 0.01412 | 0.01413 | 0.01415 | 0.01416 | 0.01417 | 0.01418 | 0.0142 | 0.01422 | 0.01424 | 0.01425 | 0.01426 | 0.01428 | 0.01431 | 0.01434 | 0.01436 | 0.0144 | 0.01443 | 0.01447 | 0.0145 | 0.01454 | 0.01457 | 0.01461 | 0.01466 | 0.01471 | 0.01475 | 0.01481 | 0.01486 | 0.01492 | 0.01498 | 0.01502 | 0.01506 | 0.01509 | 0.01511 | 0.01513 | 0.01514 | 0.01515 | 0.01516 | 0.01516 | 0.01516 | 0.01515 | 0.01515 | 0.01517 | 0.0152 | 0.01523 | 0.01527 | 0.01529 | 0.0153 | 0.01528 | 0.01525 | 0.01519 | 0.01513 | 0.01507 | 0.01504 | 0.01504 | 0.01506 | 0.01508 | 0.0151 | 0.01514 | 0.01519 | 0.01525 | 0.0153 | 0.01532 | 0.01533 | 0.01531 | 0.01528 | 0.01523 | 0.01516 | 0.01509 | 0.01503 | 0.015 | 0.01501 | 0.01504 | 0.01508 | 0.01512 | 0.01515 | 0.01516 | 0.01517 | 0.01516 | 0.01516 | 0.01515 | 0.01513 | 0.01512 | 0.0151 | 0.01508 | 0.01507 | 0.01505 | 0.01503 | 0.01501 | 0.01499 | 0.01496 | 0.01493 | 0.01489 | 0.01485 | 0.0148 | 0.01475 | 0.01471 | 0.01466 | 0.01462 | 0.01458 | 0.01455 | 0.01453 | 0.01452 | 0.01452 | 0.01452 | 0.01452 | 0.01452 | 0.01451 | 0.0145 | 0.01447 | 0.01445 | 0.01442 | 0.01441 | 0.01442 | 0.01443 | 0.01445 | 0.01447 | 0.01449 | 0.0145 | 0.01451 | 0.0145 | 0.01449 | 0.01448 | 0.01447 | 0.01448 | 0.01448 | 0.0145 | 0.01451 | 0.01452 | 0.01453 | 0.01452 | 0.01451 | 0.01449 | 0.01446 | 0.01444 | 0.01443 | 0.01442 | 0.01441 | 0.01441 | 0.01442 | 0.01442 | 0.01443 | 0.01444 | 0.01445 | 0.01447 | 0.01449 | 0.01451 | 0.01454 | 0.01456 | 0.01457 | 0.01457 | 0.01456 | 0.01455 | 0.01454 | 0.01454 | 0.01454 | 0.01456 | 0.01457 | 0.01459 | 0.01462 | 0.01464 | 0.01467 | 0.01469 | 0.0147 | 0.0147 | 0.01468 | 0.01467 | 0.01465 | 0.01465 | 0.01465 | 0.01466 | 0.01468 | 0.0147 | 0.01471 | 0.01472 | 0.0147 | 0.01467 | 0.01464 | 0.01461 | 0.01459 | 0.01459 | 0.0146 | 0.01463 | 0.01466 | 0.01468 | 0.0147 | 0.01472 | 0.01473 | 0.01474 | 0.01473 | 0.01472 | 0.0147 | 0.01467 | 0.01465 | 0.01463 | 0.01462 | 0.01461 | 0.01461 | 0.01462 | 0.01464 | 0.01467 | 0.01469 | 0.0147 | 0.01469 | 0.01468 | 0.01467 | 0.01466 | 0.01465 | 0.01465 | 0.01465 | 0.01466 | 0.01468 | 0.0147 | 0.01473 | 0.01474 | 0.01475 | 0.01474 | 0.01472 | 0.01471 | 0.0147 | 0.0147 | 0.0147 | 0.01471 | 0.01473 | 0.01475 | 0.01476 | 0.01477 | 0.01477 | 0.01476 | 0.01475 | 0.01475 | 0.01476 | 0.01477 | 0.01477 | 0.01476 | 0.01476 | 0.01475 | 0.01474 | 0.01473 | 0.01472 | 0.01472 | 0.01474 | 0.01477 | 0.0148 | 0.01481 | 0.01481 | 0.0148 | 0.01478 | 0.01477 | 0.01475 | 0.01475 | 0.01475 | 0.01477 | 0.01479 | 0.01481 | 0.01483 | 0.01485 | 0.01487 | 0.01487 | 0.01487 | 0.01487 | 0.01488 | 0.01489 | 0.0149 | 0.0149 | 0.0149 | 0.0149 | 0.01489 | 0.01487 | 0.01484 | 0.01481 | 0.0148 | 0.01481 | 0.01484 | 0.01487 | 0.0149 | 0.01492 | 0.01495 | 0.01498 | 0.01497 | 0.01494 | 0.01488 | 0.0148 | 0.01472 | 0.01466 | 0.01463 | 0.01464 | 0.01467 | 0.01473 | 0.01481 | 0.01488 | 0.01491 | 0.01492 | 0.01491 | 0.01488 | 0.01487 | 0.01488 | 0.01492 | 0.015 | 0.01509 | 0.01516 | 0.01519 | 0.01516 | 0.01509 | 0.01501 | 0.01496 | 0.01494 | 0.01497 | 0.01506 | 0.01519 | 0.01537 | 0.01554 | 0.01567 | 0.01572 | 0.01571 | 0.01567 | 0.01564 | 0.01561 | 0.01561 | 0.01563 | 0.01569 | 0.01579 | 0.0159 | 0.01599 | 0.01599 | 0.0159 | 0.01574 | 0.01556 | 0.0154 | 0.0153 | 0.01526 | 0.01531 | 0.01543 | 0.01561 | 0.01582 | 0.01603 | 0.01618 | 0.01627 | 0.0163 | 0.01628 | 0.01626 | 0.01625 | 0.01625 | 0.01628 | 0.01632 | 0.01637 | 0.01645 | 0.01658 | 0.01677 | 0.0171 | 0.01757 | 0.01789 | 0.01755 | 0.01618 | 0.01394 | 0.01115 | 0.00815 | 0.00548 | 0.00376 | 0.00331 | 0.00419 | 0.00627 | 0.00918 | 0.01221 | 0.01465 | 0.01618 | 0.01689 | 0.01688 | 0.01637 | 0.01576 | 0.01538 | 0.01521 | 0.01516 | 0.01517 | 0.0152 | 0.01524 | 0.01527 | 0.01525 | 0.01516 | 0.01503 | 0.01491 | 0.01481 | 0.01475 | 0.01472 | 0.01474 | 0.01478 | 0.01483 | 0.01487 | 0.01487 | 0.01487 | 0.01487 | 0.01488 | 0.01489 | 0.01486 | 0.01479 | 0.01471 | 0.01464 | 0.01458 | 0.01449 | 0.01433 | 0.01407 | 0.01376 | 0.01346 | 0.01319 | 0.01297 | 0.01284 | 0.01282 | 0.01294 | 0.01319 | 0.01351 | 0.01381 | 0.01403 | 0.01414 | 0.01416 | 0.01409 | 0.01398 | 0.01383 | 0.0137 | 0.01359 | 0.01351 | 0.01343 | 0.01334 | 0.01323 | 0.01318 | 0.01326 | 0.0135 | 0.01381 | 0.01411 | 0.01434 | 0.01447 | 0.01453 | 0.01448 | 0.01432 | 0.01405 | 0.01373 | 0.01344 | 0.01326 | 0.01319 | 0.01315 | 0.01309 | 0.01301 | 0.01292 | 0.01283 | 0.01276 | 0.0127 | 0.01264 | 0.01259 | 0.01253 | 0.01247 | 0.01242 | 0.01239 | 0.01238 | 0.01238 | 0.01238 | 0.01238 | 0.01239 | 0.01241 | 0.01243 | 0.01243 | 0.01241 | 0.01235 | 0.01225 | 0.01214 | 0.01202 | 0.01191 | 0.01183 | 0.01178 | 0.01176 | 0.01179 | 0.01184 | 0.01188 | 0.01189 | 0.01186 | 0.0118 | 0.01171 | 0.01163 | 0.01153 | 0.01144 | 0.01136 | 0.01131 | 0.01131 | 0.01134 | 0.01137 | 0.01139 | 0.01138 | 0.01136 | 0.01133 | 0.0113 | 0.01124 | 0.01118 | 0.01112 | 0.01107 | 0.01104 | 0.01102 | 0.01099 | 0.01094 | 0.01088 | 0.01084 | 0.01082 | 0.01081 | 0.01081 | 0.0108 | 0.01076 | 0.01071 | 0.01065 | 0.01058 | 0.01052 | 0.01047 | 0.01042 | 0.01039 | 0.01038 | 0.01039 | 0.01041 | 0.01043 | 0.01043 | 0.01044 | 0.01045 | 0.01045 | 0.01043 | 0.01039 | 0.01031 | 0.01022 | 0.01013 | 0.01005 | 0.00998 | 0.00993 | 0.00989 | 0.00988 | 0.00989 | 0.00992 | 0.00994 | 0.00992 | 0.00988 | 0.00981 | 0.00974 | 0.00967 | 0.00961 | 0.00955 | 0.0095 | 0.00946 | 0.00945 | 0.00944 | 0.00942 | 0.00938 | 0.00933 | 0.00928 | 0.00926 | 0.00924 | 0.00922 | 0.0092 | 0.00917 | 0.00912 | 0.00904 | 0.00893 | 0.00883 | 0.00875 | 0.00872 | 0.00874 | 0.00878 | 0.00885 | 0.00891 | 0.00896 | 0.00895 | 0.00889 | 0.00875 | 0.00858 | 0.00841 | 0.00825 | 0.00812 | 0.00804 | 0.00802 | 0.00806 | 0.00813 | 0.00822 | 0.0083 | 0.00834 | 0.00836 | 0.00834 | 0.00829 | 0.00822 | 0.00815 | 0.00811 | 0.00811 | 0.00815 | 0.00819 | 0.00823 | 0.00824 | 0.00822 | 0.00818 | 0.00813 | 0.00808 | 0.00805 | 0.00802 | 0.008 | 0.00797 | 0.00792 | 0.00787 | 0.00782 | 0.00778 | 0.00774 | 0.00769 | 0.00764 | 0.00758 | 0.0075 | 0.00743 | 0.00737 | 0.00732 | 0.00729 | 0.00727 | 0.00726 | 0.00727 | 0.0073 | 0.00732 | 0.00732 | 0.0073 | 0.00727 | 0.00725 | 0.00726 | 0.00729 | 0.00732 | 0.00735 | 0.00736 | 0.00733 | 0.00726 | 0.00717 | 0.00707 | 0.00697 | 0.00689 | 0.00681 | 0.00677 | 0.00678 | 0.00685 | 0.00692 | 0.00693 | 0.00685 | 0.00668 | 0.00646 | 0.00627 | 0.00611 | 0.00601 | 0.00598 | 0.006 | 0.00607 | 0.00616 | 0.00621 | 0.0062 | 0.00609 | 0.0059 | 0.00567 | 0.00544 | 0.00527 | 0.00521 | 0.00525 | 0.00538 | 0.00554 | 0.00569 | 0.00579 | 0.00583 | 0.00581 | 0.00572 | 0.00558 | 0.0054 | 0.0052 | 0.00502 | 0.00486 | 0.00473 | 0.00461 | 0.00453 | 0.00449 | 0.00452 | 0.00463 | 0.0048 | 0.00499 | 0.00516 | 0.00528 | 0.00534 | 0.00534 | 0.00528 | 0.00517 | 0.00502 | 0.00487 | 0.00475 | 0.00468 | 0.00467 | 0.00469 | 0.00475 | 0.00483 | 0.00488 | 0.00491 | 0.0049 | 0.00487 | 0.00481 | 0.00475 | 0.00465 | 0.00451 | 0.00434 | 0.00414 | 0.00394 | 0.00373 | 0.00355 | 0.00342 | 0.00334 | 0.00328 | 0.00318 | 0.00303 | 0.00282 | 0.00258 | 0.00235 | 0.00218 | 0.00212 | 0.00217 | 0.00234 | 0.00261 | 0.00291 | 0.00318 | 0.00336 | 0.00347 | 0.00353 | 0.00357 | 0.00362 | 0.0037 | 0.00382 | 0.00394 | 0.00405 | 0.0041 | 0.00409 | 0.004 | 0.00385 | 0.00361 | 0.00361 | 0.00361 | 0.00361 | 0.00361 | 0.00361 | 0.00361
SR4-4 | 0.00098 | 0.00098 | 0.098% | 0.00098 | 0.00098 | 0.00098 | 0.00098 | 0.00097 | 0.00092 | 0.00087 | 0.00083 | 0.00081 | 0.0008 | 0.00082 | 0.00086 | 0.00093 | 0.00102 | 0.00111 | 0.00119 | 0.00123 | 0.00123 | 0.00121 | 0.00118 | 0.00114 | 0.00111 | 0.00109 | 0.00106 | 0.00102 | 0.00097 | 0.00091 | 0.00084 | 0.00077 | 0.00071 | 0.00067 | 0.00064 | 0.00065 | 0.00067 | 0.00069 | 0.00071 | 0.00071 | 0.0007 | 0.00071 | 0.00073 | 0.00078 | 0.00083 | 0.00088 | 0.00091 | 0.0009 | 0.00086 | 0.00078 | 0.0007 | 0.00064 | 0.0006 | 0.00059 | 0.0006 | 0.00062 | 0.00065 | 0.00069 | 0.00074 | 0.00079 | 0.00085 | 0.00092 | 0.001 | 0.00105 | 0.00105 | 0.001 | 0.00087 | 0.00069 | 0.0005 | 0.00032 | 0.0002 | 0.00015 | 0.00014 | 0.00017 | 0.00019 | 0.00021 | 0.00021 | 0.00021 | 0.00022 | 0.00025 | 0.00031 | 0.00042 | 0.00056 | 0.00072 | 0.00087 | 0.00098 | 0.00104 | 0.00104 | 0.00098 | 0.00086 | 0.0007 | 0.00052 | 0.00036 | 0.00025 | 0.00021 | 0.00025 | 0.00036 | 0.00052 | 0.00067 | 0.00077 | 0.00078 | 0.00072 | 0.00061 | 0.0005 | 0.00043 | 0.00043 | 0.00047 | 0.00057 | 0.00067 | 0.00076 | 0.00079 | 0.00074 | 0.00065 | 0.00055 | 0.00048 | 0.00047 | 0.00052 | 0.00063 | 0.00078 | 0.00094 | 0.0011 | 0.00123 | 0.00133 | 0.00139 | 0.00141 | 0.0014 | 0.00135 | 0.00128 | 0.00117 | 0.00103 | 0.00088 | 0.0007 | 0.00054 | 0.00039 | 0.00028 | 0.00021 | 0.00017 | 0.00017 | 0.00021 | 0.00029 | 0.00041 | 0.00055 | 0.0007 | 0.00085 | 0.001 | 0.00114 | 0.00126 | 0.00134 | 0.00138 | 0.00141 | 0.00143 | 0.00148 | 0.00154 | 0.00159 | 0.00161 | 0.00159 | 0.00152 | 0.00142 | 0.0013 | 0.00119 | 0.00109 | 0.00103 | 0.00102 | 0.00104 | 0.00109 | 0.00116 | 0.00123 | 0.0013 | 0.00139 | 0.00149 | 0.00159 | 0.00169 | 0.00176 | 0.0018 | 0.0018 | 0.00177 | 0.00171 | 0.00163 | 0.00156 | 0.0015 | 0.0015 | 0.00154 | 0.00161 | 0.00171 | 0.00182 | 0.00192 | 0.00201 | 0.00207 | 0.00206 | 0.002 | 0.00191 | 0.00181 | 0.00173 | 0.00169 | 0.0017 | 0.00178 | 0.00194 | 0.0022 | 0.00253 | 0.00288 | 0.00321 | 0.00344 | 0.00354 | 0.00349 | 0.00331 | 0.00301 | 0.00266 | 0.00232 | 0.00206 | 0.0019 | 0.00186 | 0.0019 | 0.00199 | 0.00209 | 0.00218 | 0.00224 | 0.00228 | 0.00232 | 0.00236 | 0.00244 | 0.00255 | 0.0027 | 0.00287 | 0.00303 | 0.00318 | 0.00327 | 0.00332 | 0.00331 | 0.00325 | 0.00317 | 0.00307 | 0.00297 | 0.00286 | 0.00276 | 0.00266 | 0.00259 | 0.00253 | 0.00248 | 0.00243 | 0.0024 | 0.0024 | 0.00245 | 0.00254 | 0.0027 | 0.00291 | 0.00313 | 0.00333 | 0.00348 | 0.00358 | 0.00362 | 0.00364 | 0.00362 | 0.00359 | 0.00353 | 0.00346 | 0.00338 | 0.00326 | 0.00309 | 0.00287 | 0.00263 | 0.00241 | 0.00228 | 0.00226 | 0.00235 | 0.00251 | 0.00267 | 0.00282 | 0.00293 | 0.00302 | 0.00312 | 0.00324 | 0.00341 | 0.00361 | 0.00379 | 0.00392 | 0.00397 | 0.0039 | 0.00374 | 0.00348 | 0.00319 | 0.0029 | 0.00266 | 0.0025 | 0.00241 | 0.00235 | 0.00229 | 0.00221 | 0.00212 | 0.00203 | 0.00196 | 0.00191 | 0.00188 | 0.00186 | 0.00185 | 0.00185 | 0.00186 | 0.00187 | 0.00187 | 0.00188 | 0.0019 | 0.00193 | 0.002 | 0.00208 | 0.00217 | 0.00225 | 0.00231 | 0.00233 | 0.00232 | 0.00227 | 0.00218 | 0.00208 | 0.00198 | 0.00192 | 0.00191 | 0.00196 | 0.00205 | 0.00217 | 0.00228 | 0.00237 | 0.00244 | 0.00247 | 0.00246 | 0.00242 | 0.00234 | 0.00225 | 0.00217 | 0.00212 | 0.00212 | 0.00218 | 0.00227 | 0.00239 | 0.0025 | 0.00259 | 0.00265 | 0.00266 | 0.00264 | 0.00259 | 0.00254 | 0.00252 | 0.00256 | 0.00266 | 0.00284 | 0.0031 | 0.00343 | 0.00379 | 0.00412 | 0.00437 | 0.00453 | 0.00459 | 0.00457 | 0.00446 | 0.00426 | 0.00397 | 0.00363 | 0.00329 | 0.00298 | 0.00271 | 0.00246 | 0.00225 | 0.00212 | 0.0021 | 0.00217 | 0.00227 | 0.00232 | 0.00227 | 0.00213 | 0.00197 | 0.00184 | 0.0018 | 0.00184 | 0.00197 | 0.00216 | 0.00237 | 0.00255 | 0.00264 | 0.00258 | 0.00236 | 0.00203 | 0.00165 | 0.00131 | 0.00105 | 0.00089 | 0.00083 | 0.00086 | 0.00097 | 0.00114 | 0.00135 | 0.00156 | 0.00174 | 0.0019 | 0.00201 | 0.00208 | 0.00213 | 0.00215 | 0.00218 | 0.00221 | 0.00228 | 0.00239 | 0.00253 | 0.00272 | 0.00291 | 0.0031 | 0.00325 | 0.00334 | 0.00336 | 0.00331 | 0.00322 | 0.00312 | 0.00304 | 0.00301 | 0.00304 | 0.00314 | 0.00326 | 0.00338 | 0.00349 | 0.00356 | 0.00359 | 0.00359 | 0.00359 | 0.00358 | 0.00361 | 0.00367 | 0.00379 | 0.00396 | 0.00417 | 0.00442 | 0.00471 | 0.00503 | 0.00538 | 0.00573 | 0.00606 | 0.00631 | 0.00647 | 0.00652 | 0.00647 | 0.00634 | 0.00617 | 0.00597 | 0.00578 | 0.00563 | 0.00552 | 0.00546 | 0.00543 | 0.00543 | 0.00547 | 0.00558 | 0.0058 | 0.00613 | 0.00654 | 0.00693 | 0.00724 | 0.00742 | 0.00749 | 0.00745 | 0.00733 | 0.00716 | 0.00699 | 0.00685 | 0.00677 | 0.00674 | 0.00671 | 0.00664 | 0.00651 | 0.00636 | 0.00622 | 0.00612 | 0.00606 | 0.00604 | 0.00604 | 0.00606 | 0.00607 | 0.00609 | 0.0061 | 0.00612 | 0.00613 | 0.00611 | 0.00605 | 0.00596 | 0.00584 | 0.00572 | 0.00562 | 0.00556 | 0.00555 | 0.00559 | 0.00566 | 0.00573 | 0.00575 | 0.00567 | 0.00548 | 0.0052 | 0.00487 | 0.00455 | 0.00428 | 0.00409 | 0.00397 | 0.00391 | 0.00389 | 0.0039 | 0.00391 | 0.00392 | 0.00391 | 0.00391 | 0.00391 | 0.00393 | 0.00395 | 0.00396 | 0.00393 | 0.00386 | 0.00378 | 0.00369 | 0.00363 | 0.00359 | 0.00355 | 0.00348 | 0.00338 | 0.00324 | 0.00307 | 0.0029 | 0.00274 | 0.00263 | 0.00258 | 0.00261 | 0.00272 | 0.00286 | 0.00302 | 0.00315 | 0.00324 | 0.00328 | 0.00327 | 0.00323 | 0.00315 | 0.00307 | 0.00299 | 0.00292 | 0.00286 | 0.00281 | 0.00279 | 0.00278 | 0.00279 | 0.0028 | 0.0028 | 0.00278 | 0.00273 | 0.00266 | 0.00257 | 0.00248 | 0.00242 | 0.00239 | 0.00241 | 0.00247 | 0.00258 | 0.00272 | 0.00286 | 0.00297 | 0.00305 | 0.00309 | 0.00311 | 0.0031 | 0.00306 | 0.003 | 0.00291 | 0.00278 | 0.00264 | 0.00251 | 0.00243 | 0.00241 | 0.00245 | 0.00254 | 0.00265 | 0.0027 | 0.00266 | 0.00249 | 0.00222 | 0.0019 | 0.00161 | 0.00143 | 0.00138 | 0.0015 | 0.00175 | 0.00209 | 0.00243 | 0.00272 | 0.00291 | 0.003 | 0.00303 | 0.00302 | 0.00302 | 0.00305 | 0.00311 | 0.00319 | 0.00329 | 0.00337 | 0.00344 | 0.0035 | 0.00353 | 0.00355 | 0.00353 | 0.00344 | 0.00325 | 0.00294 | 0.00253 | 0.00206 | 0.00161 | 0.00126 | 0.00109 | 0.00112 | 0.00133 | 0.00169 | 0.00212 | 0.00253 | 0.00286 | 0.00309 | 0.00321 | 0.00328 | 0.00334 | 0.00341 | 0.0035 | 0.0036 | 0.00367 | 0.00369 | 0.00366 | 0.0036 | 0.00353 | 0.00349 | 0.00349 | 0.00353 | 0.00357 | 0.00357 | 0.0035 | 0.00332 | 0.00306 | 0.00277 | 0.0025 | 0.00232 | 0.00227 | 0.00237 | 0.00259 | 0.00291 | 0.00326 | 0.00359 | 0.00384 | 0.00397 | 0.00399 | 0.00392 | 0.00382 | 0.00372 | 0.00366 | 0.00366 | 0.00371 | 0.0038 | 0.00392 | 0.00405 | 0.00415 | 0.0042 | 0.00419 | 0.00413 | 0.00404 | 0.00394 | 0.00382 | 0.00367 | 0.0035 | 0.00332 | 0.00318 | 0.00311 | 0.00313 | 0.00322 | 0.00339 | 0.00361 | 0.00386 | 0.0041 | 0.00429 | 0.00442 | 0.00449 | 0.00453 | 0.00456 | 0.00459 | 0.00463 | 0.00465 | 0.00465 | 0.00461 | 0.00452 | 0.00441 | 0.00432 | 0.00426 | 0.00425 | 0.00431 | 0.0044 | 0.00452 | 0.0046 | 0.00461 | 0.00453 | 0.00438 | 0.00419 | 0.00403 | 0.00393 | 0.00393 | 0.00403 | 0.00421 | 0.00443 | 0.00465 | 0.00483 | 0.00495 | 0.00501 | 0.00502 | 0.00503 | 0.00503 | 0.00505 | 0.00507 | 0.00509 | 0.0051 | 0.00508 | 0.00505 | 0.00502 | 0.00498 | 0.00497 | 0.00497 | 0.00498 | 0.00501 | 0.00504 | 0.00505 | 0.00504 | 0.00502 | 0.00498 | 0.00496 | 0.00496 | 0.005 | 0.00506 | 0.00515 | 0.00524 | 0.00533 | 0.00541 | 0.00547 | 0.0055 | 0.00552 | 0.00553 | 0.00554 | 0.00556 | 0.00558 | 0.00558 | 0.00557 | 0.00554 | 0.0055 | 0.00547 | 0.00545 | 0.00544 | 0.00543 | 0.00543 | 0.00543 | 0.00544 | 0.00544 | 0.00542 | 0.00539 | 0.00537 | 0.00536 | 0.00537 | 0.00539 | 0.00543 | 0.00547 | 0.00552 | 0.00557 | 0.00562 | 0.00565 | 0.00568 | 0.00571 | 0.00573 | 0.00574 | 0.00572 | 0.00569 | 0.00563 | 0.00556 | 0.0055 | 0.00547 | 0.00546 | 0.00547 | 0.0055 | 0.00554 | 0.0056 | 0.00567 | 0.00572 | 0.00577 | 0.0058 | 0.00582 | 0.00585 | 0.00588 | 0.00591 | 0.00593 | 0.00595 | 0.00595 | 0.00595 | 0.00595 | 0.00594 | 0.00594 | 0.00593 | 0.00592 | 0.00591 | 0.00591 | 0.00591 | 0.00592 | 0.00593 | 0.00594 | 0.00595 | 0.00595 | 0.00594 | 0.00592 | 0.0059 | 0.00586 | 0.00583 | 0.00582 | 0.00582 | 0.00584 | 0.00588 | 0.00593 | 0.00598 | 0.00602 | 0.00605 | 0.00606 | 0.00606 | 0.00604 | 0.00602 | 0.006 | 0.00599 | 0.006 | 0.00602 | 0.00604 | 0.00606 | 0.00607 | 0.00608 | 0.00608 | 0.00608 | 0.00608 | 0.00607 | 0.00607 | 0.00606 | 0.00606 | 0.00606 | 0.00607 | 0.00607 | 0.00607 | 0.00607 | 0.00606 | 0.00606 | 0.00605 | 0.00605 | 0.00604 | 0.00603 | 0.00603 | 0.00603 | 0.00605 | 0.00606 | 0.00608 | 0.00609 | 0.0061 | 0.00611 | 0.00613 | 0.00615 | 0.00616 | 0.00615 | 0.00615 | 0.00614 | 0.00614 | 0.00615 | 0.00615 | 0.00615 | 0.00615 | 0.00614 | 0.00614 | 0.00613 | 0.00613 | 0.00611 | 0.00611 | 0.00611 | 0.00613 | 0.00615 | 0.00618 | 0.00619 | 0.00619 | 0.00618 | 0.00616 | 0.00614 | 0.00612 | 0.00611 | 0.00611 | 0.00613 | 0.00615 | 0.00618 | 0.00621 | 0.00622 | 0.00621 | 0.00619 | 0.00616 | 0.00612 | 0.00611 | 0.0061 | 0.00612 | 0.00613 | 0.00614 | 0.00613 | 0.00612 | 0.00611 | 0.0061 | 0.00609 | 0.00608 | 0.00607 | 0.00607 | 0.00608 | 0.0061 | 0.00611 | 0.00612 | 0.00613 | 0.00613 | 0.00613 | 0.00612 | 0.00611 | 0.00609 | 0.00607 | 0.00605 | 0.00603 | 0.00601 | 0.006 | 0.00599 | 0.00599 | 0.00599 | 0.00598 | 0.00597 | 0.00596 | 0.00595 | 0.00593 | 0.00592 | 0.00589 | 0.00588 | 0.00587 | 0.00586 | 0.00585 | 0.00585 | 0.00586 | 0.00586 | 0.00586 | 0.00586 | 0.00585 | 0.00584 | 0.00583 | 0.00583 | 0.00582 | 0.00582 | 0.00582 | 0.00583 | 0.00585 | 0.00587 | 0.00589 | 0.00591 | 0.00592 | 0.00592 | 0.00592 | 0.00591 | 0.0059 | 0.00588 | 0.00585 | 0.00582 | 0.00579 | 0.00576 | 0.00573 | 0.0057 | 0.00569 | 0.00569 | 0.0057 | 0.00571 | 0.00573 | 0.00574 | 0.00574 | 0.00573 | 0.00571 | 0.00569 | 0.00567 | 0.00565 | 0.00565 | 0.00565 | 0.00566 | 0.00567 | 0.00569 | 0.00571 | 0.00573 | 0.00573 | 0.00574 | 0.00574 | 0.00574 | 0.00574 | 0.00574 | 0.00574 | 0.00575 | 0.00576 | 0.00578 | 0.00579 | 0.0058 | 0.0058 | 0.00579 | 0.00577 | 0.00575 | 0.00571 | 0.00568 | 0.00564 | 0.00562 | 0.0056 | 0.00559 | 0.00558 | 0.00558 | 0.00558 | 0.00559 | 0.0056 | 0.00562 | 0.00565 | 0.00568 | 0.00571 | 0.00573 | 0.00575 | 0.00574 | 0.00573 | 0.00571 | 0.00568 | 0.00566 | 0.00564 | 0.00563 | 0.00563 | 0.00563 | 0.00564 | 0.00565 | 0.00567 | 0.00568 | 0.00568 | 0.00568 | 0.00567 | 0.00565 | 0.00564 | 0.00563 | 0.00562 | 0.00561 | 0.00561 | 0.00562 | 0.00563 | 0.00564 | 0.00565 | 0.00564 | 0.00564 | 0.00563 | 0.00563 | 0.00563 | 0.00564 | 0.00564 | 0.00564 | 0.00565 | 0.00565 | 0.00566 | 0.00567 | 0.00567 | 0.00566 | 0.00565 | 0.00564 | 0.00562 | 0.00561 | 0.00558 | 0.00556 | 0.00555 | 0.00555 | 0.00556 | 0.00557 | 0.00558 | 0.00559 | 0.0056 | 0.0056 | 0.0056 | 0.00559 | 0.00557 | 0.00556 | 0.00555 | 0.00554 | 0.00554 | 0.00554 | 0.00555 | 0.00555 | 0.00555 | 0.00555 | 0.00554 | 0.00554 | 0.00553 | 0.00553 | 0.00552 | 0.00552 | 0.00553 | 0.00555 | 0.00556 | 0.00556 | 0.00556 | 0.00555 | 0.00554 | 0.00554 | 0.00553 | 0.00552 | 0.00551 | 0.0055 | 0.0055 | 0.0055 | 0.0055 | 0.00549 | 0.00548 | 0.00547 | 0.00545 | 0.00543 | 0.00542 | 0.0054 | 0.0054 | 0.0054 | 0.0054 | 0.00541 | 0.00542 | 0.00543 | 0.00545 | 0.00545 | 0.00545 | 0.00545 | 0.00545 | 0.00545 | 0.00545 | 0.00543 | 0.0054 | 0.00536 | 0.00533 | 0.00529 | 0.00526 | 0.00524 | 0.00522 | 0.00521 | 0.00521 | 0.00521 | 0.00521 | 0.00522 | 0.00523 | 0.00523 | 0.00524 | 0.00523 | 0.00522 | 0.00521 | 0.00519 | 0.00516 | 0.00515 | 0.00515 | 0.00517 | 0.0052 | 0.00523 | 0.00525 | 0.00525 | 0.00524 | 0.00521 | 0.00517 | 0.00512 | 0.00507 | 0.00504 | 0.00502 | 0.00502 | 0.00503 | 0.00504 | 0.00505 | 0.00506 | 0.00508 | 0.00509 | 0.0051 | 0.00509 | 0.00507 | 0.00505 | 0.00503 | 0.005 | 0.00497 | 0.00494 | 0.00492 | 0.00491 | 0.00492 | 0.00492 | 0.00492 | 0.00493 | 0.00493 | 0.00494 | 0.00494 | 0.00493 | 0.00493 | 0.00492 | 0.00491 | 0.00491 | 0.0049 | 0.00488 | 0.00486 | 0.00484 | 0.00481 | 0.00479 | 0.00477 | 0.00477 | 0.00477 | 0.00478 | 0.0048 | 0.00482 | 0.00485 | 0.00487 | 0.00488 | 0.00487 | 0.00486 | 0.00484 | 0.00481 | 0.00479 | 0.00478 | 0.00479 | 0.0048 | 0.00481 | 0.00482 | 0.00482 | 0.00482 | 0.00482 | 0.00482 | 0.00481 | 0.0048 | 0.00479 | 0.0048 | 0.00481 | 0.00482 | 0.00483 | 0.00483 | 0.00482 | 0.00482 | 0.00482 | 0.00482 | 0.00483 | 0.00483 | 0.00483 | 0.00483 | 0.00482 | 0.00482 | 0.00481 | 0.0048 | 0.00479 | 0.00477 | 0.00476 | 0.00475 | 0.00473 | 0.00471 | 0.00468 | 0.00466 | 0.00465 | 0.00464 | 0.00463 | 0.00463 | 0.00462 | 0.00462 | 0.00462 | 0.00462 | 0.00463 | 0.00465 | 0.00468 | 0.00471 | 0.00473 | 0.00474 | 0.00474 | 0.00473 | 0.00471 | 0.0047 | 0.00469 | 0.00469 | 0.00469 | 0.00468 | 0.00467 | 0.00466 | 0.00465 | 0.00464 | 0.00463 | 0.00462 | 0.00461 | 0.00461 | 0.00462 | 0.00462 | 0.00461 | 0.00461 | 0.0046 | 0.00459 | 0.00459 | 0.00459 | 0.00459 | 0.0046 | 0.00462 | 0.00463 | 0.00465 | 0.00465 | 0.00465 | 0.00464 | 0.00462 | 0.00459 | 0.00457 | 0.00454 | 0.00452 | 0.00452 | 0.00452 | 0.00454 | 0.00455 | 0.00457 | 0.00459 | 0.00462 | 0.00464 | 0.00466 | 0.00467 | 0.00468 | 0.00468 | 0.00467 | 0.00465 | 0.00463 | 0.00461 | 0.0046 | 0.00459 | 0.00458 | 0.00457 | 0.00457 | 0.00459 | 0.0046 | 0.00462 | 0.00464 | 0.00466 | 0.00468 | 0.00469 | 0.00471 | 0.00473 | 0.00475 | 0.00476 | 0.00476 | 0.00476 | 0.00477 | 0.00478 | 0.0048 | 0.00483 | 0.00486 | 0.0049 | 0.00494 | 0.00497 | 0.00501 | 0.00505 | 0.00509 | 0.00512 | 0.00517 | 0.00522 | 0.00528 | 0.00536 | 0.00544 | 0.00553 | 0.00563 | 0.00574 | 0.00585 | 0.00596 | 0.00607 | 0.00617 | 0.00626 | 0.00636 | 0.00646 | 0.00656 | 0.00668 | 0.00681 | 0.00695 | 0.00709 | 0.00723 | 0.00737 | 0.00752 | 0.00767 | 0.00783 | 0.008 | 0.00817 | 0.00835 | 0.00853 | 0.00873 | 0.00892 | 0.00912 | 0.00932 | 0.00952 | 0.00973 | 0.00994 | 0.01016 | 0.01038 | 0.0106 | 0.01083 | 0.01106 | 0.01129 | 0.01153 | 0.01179 | 0.01205 | 0.01233 | 0.01261 | 0.01289 | 0.01318 | 0.01347 | 0.01376 | 0.01405 | 0.01433 | 0.01459 | 0.01486 | 0.01512 | 0.01538 | 0.01563 | 0.01588 | 0.01612 | 0.01635 | 0.01657 | 0.01675 | 0.01689 | 0.01698 | 0.01702 | 0.01711 | 0.01732 | 0.0177 | 0.01822 | 0.0188 | 0.01939 | 0.01992 | 0.02035 | 0.02063 | 0.02072 | 0.02061 | 0.02034 | 0.02004 | 0.0198 | 0.01965 | 0.01954 | 0.01947 | 0.01942 | 0.01941 | 0.01943 | 0.01947 | 0.0195 | 0.01952 | 0.01952 | 0.01953 | 0.01957 | 0.01965 | 0.01975 | 0.01986 | 0.01995 | 0.02004 | 0.02009 | 0.0201 | 0.02007 | 0.01998 | 0.01983 | 0.01965 | 0.01944 | 0.01923 | 0.019 | 0.01876 | 0.01853 | 0.01832 | 0.01814 | 0.01801 | 0.0179 | 0.01779 | 0.0177 | 0.0176 | 0.01749 | 0.01738 | 0.01724 | 0.01708 | 0.01692 | 0.01676 | 0.01662 | 0.01648 | 0.01635 | 0.01622 | 0.01607 | 0.01592 | 0.01577 | 0.01561 | 0.01548 | 0.01536 | 0.01528 | 0.01523 | 0.01521 | 0.01522 | 0.01524 | 0.01526 | 0.01525 | 0.01523 | 0.01519 | 0.01514 | 0.01509 | 0.01505 | 0.01503 | 0.01503 | 0.01503 | 0.01503 | 0.01503 | 0.01503 | 0.01502 | 0.01501 | 0.01501 | 0.01502 | 0.01506 | 0.01512 | 0.01519 | 0.01529 | 0.0154 | 0.01551 | 0.01562 | 0.01573 | 0.01584 | 0.01595 | 0.01606 | 0.01617 | 0.01628 | 0.01636 | 0.01643 | 0.01649 | 0.01653 | 0.01654 | 0.01653 | 0.01651 | 0.01649 | 0.01649 | 0.01652 | 0.01659 | 0.01669 | 0.01682 | 0.01695 | 0.01707 | 0.01715 | 0.01721 | 0.01722 | 0.01721 | 0.01718 | 0.01715 | 0.01713 | 0.01713 | 0.01717 | 0.01726 | 0.01746 | 0.01774 | 0.01807 | 0.01836 | 0.01854 | 0.01859 | 0.0185 | 0.01827 | 0.01792 | 0.0175 | 0.01708 | 0.01675 | 0.01656 | 0.01649 | 0.0165 | 0.01651 | 0.01649 | 0.01645 | 0.01637 | 0.01627 | 0.01615 | 0.01605 | 0.01597 | 0.01592 | 0.0159 | 0.01589 | 0.01589 | 0.01588 | 0.01584 | 0.01577 | 0.01566 | 0.01551 | 0.01532 | 0.01511 | 0.0149 | 0.01467 | 0.01446 | 0.01425 | 0.01407 | 0.01391 | 0.01378 | 0.01367 | 0.01358 | 0.0135 | 0.01344 | 0.01338 | 0.01332 | 0.01325 | 0.01317 | 0.01308 | 0.01297 | 0.01286 | 0.01272 | 0.01258 | 0.01242 | 0.01226 | 0.01209 | 0.01192 | 0.01174 | 0.01156 | 0.01139 | 0.01122 | 0.01106 | 0.0109 | 0.01076 | 0.01063 | 0.01051 | 0.0104 | 0.01029 | 0.01017 | 0.01006 | 0.00996 | 0.00985 | 0.00976 | 0.00966 | 0.00957 | 0.00949 | 0.0094 | 0.0093 | 0.0092 | 0.00908 | 0.00896 | 0.00882 | 0.00868 | 0.00854 | 0.00841 | 0.00827 | 0.00815 | 0.00804 | 0.00795 | 0.00787 | 0.0078 | 0.00773 | 0.00767 | 0.00761 | 0.00755 | 0.00748 | 0.00741 | 0.00735 | 0.00729 | 0.00724 | 0.00719 | 0.00713 | 0.00708 | 0.00702 | 0.00696 | 0.00691 | 0.00686 | 0.00682 | 0.00679 | 0.00677 | 0.00676 | 0.00675 | 0.00674 | 0.00673 | 0.00672 | 0.0067 | 0.00667 | 0.00664 | 0.0066 | 0.00657 | 0.00653 | 0.00649 | 0.00645 | 0.00642 | 0.0064 | 0.00639 | 0.00638 | 0.00638 | 0.00638 | 0.00638 | 0.00638 | 0.00637 | 0.00636 | 0.00634 | 0.00632 | 0.0063 | 0.00629 | 0.00629 | 0.00628 | 0.00627 | 0.00626 | 0.00624 | 0.00622 | 0.00621 | 0.0062 | 0.0062 | 0.00619 | 0.00619 | 0.00619 | 0.00619 | 0.00618 | 0.00617 | 0.00615 | 0.00613 | 0.00611 | 0.00609 | 0.00607 | 0.00606 | 0.00604 | 0.00603 | 0.00601 | 0.006 | 0.00599 | 0.00599 | 0.006 | 0.006 | 0.006 | 0.00601 | 0.00601 | 0.00601 | 0.006 | 0.00599 | 0.00598 | 0.00596 | 0.00594 | 0.00593 | 0.00592 | 0.00591 | 0.0059 | 0.0059 | 0.0059 | 0.0059 | 0.00589 | 0.00589 | 0.00588 | 0.00587 | 0.00586 | 0.00585 | 0.00584 | 0.00584 | 0.00584 | 0.00584 | 0.00585 | 0.00585 | 0.00586 | 0.00586 | 0.00586 | 0.00586 | 0.00585 | 0.00585 | 0.00584 | 0.00584 | 0.00583 | 0.00583 | 0.00583 | 0.00583 | 0.00583 | 0.00583 | 0.00582 | 0.00581 | 0.00581 | 0.0058 | 0.0058 | 0.0058 | 0.00579 | 0.00579 | 0.00578 | 0.00578 | 0.00577 | 0.00576 | 0.00575 | 0.00574 | 0.00573 | 0.00573 | 0.00572 | 0.00572 | 0.00572 | 0.00572 | 0.00572 | 0.00573 | 0.00574 | 0.00575 | 0.00574 | 0.00573 | 0.00571 | 0.00569 | 0.00567 | 0.00565 | 0.00564 | 0.00564 | 0.00565 | 0.00567 | 0.00568 | 0.00568 | 0.00567 | 0.00565 | 0.00564 | 0.00563 | 0.00563 | 0.00562 | 0.00562 | 0.00563 | 0.00564 | 0.00565 | 0.00565 | 0.00565 | 0.00564 | 0.00563 | 0.00563 | 0.00562 | 0.00561 | 0.0056 | 0.00559 | 0.00558 | 0.00558 | 0.00559 | 0.00559 | 0.00559 | 0.00559 | 0.00559 | 0.00559 | 0.00558 | 0.00556 | 0.00555 | 0.00553 | 0.00552 | 0.00552 | 0.00552 | 0.00552 | 0.00554 | 0.00555 | 0.00556 | 0.00556 | 0.00556 | 0.00556 | 0.00555 | 0.00554 | 0.00553 | 0.00552 | 0.00551 | 0.0055 | 0.0055 | 0.0055 | 0.00549 | 0.00549 | 0.00548 | 0.00548 | 0.00548 | 0.00547 | 0.00547 | 0.00547 | 0.00547 | 0.00548 | 0.00549 | 0.00549 | 0.00549 | 0.00549 | 0.00549 | 0.00548 | 0.00548 | 0.00549 | 0.00549 | 0.0055 | 0.00551 | 0.00551 | 0.00551 | 0.00551 | 0.0055 | 0.00549 | 0.00548 | 0.00547 | 0.00547 | 0.00547 | 0.00548 | 0.00549 | 0.0055 | 0.00552 | 0.00553 | 0.00554 | 0.00555 | 0.00556 | 0.00556 | 0.00557 | 0.00558 | 0.00558 | 0.00559 | 0.00561 | 0.00563 | 0.00565 | 0.00567 | 0.00567 | 0.00568 | 0.00568 | 0.00568 | 0.00568 | 0.00568 | 0.00567 | 0.00567 | 0.00568 | 0.00569 | 0.0057 | 0.0057 | 0.00571 | 0.00572 | 0.00572 | 0.00573 | 0.00574 | 0.00574 | 0.00574 | 0.00574 | 0.00573 | 0.00573 | 0.00573 | 0.00573 | 0.00573 | 0.00573 | 0.00572 | 0.00571 | 0.00569 | 0.00568 | 0.00567 | 0.00567 | 0.00567 | 0.00566 | 0.00567 | 0.00568 | 0.00569 | 0.00569 | 0.00569 | 0.00568 | 0.00567 | 0.00568 | 0.00569 | 0.00569 | 0.00569 | 0.00568 | 0.00566 | 0.00564 | 0.00563 | 0.00562 | 0.00561 | 0.00561 | 0.00561 | 0.00562 | 0.00564 | 0.00566 | 0.00566 | 0.00566 | 0.00565 | 0.00564 | 0.00563 | 0.00562 | 0.00561 | 0.0056 | 0.0056 | 0.00561 | 0.00562 | 0.00563 | 0.00563 | 0.00563 | 0.00563 | 0.00563 | 0.00562 | 0.00561 | 0.0056 | 0.00558 | 0.00557 | 0.00556 | 0.00555 | 0.00555 | 0.00554 | 0.00554 | 0.00555 | 0.00556 | 0.00558 | 0.00561 | 0.00562 | 0.00563 | 0.00562 | 0.00562 | 0.00561 | 0.00559 | 0.00556 | 0.00553 | 0.00551 | 0.0055 | 0.0055 | 0.0055 | 0.00551 | 0.00552 | 0.00553 | 0.00553 | 0.00553 | 0.00553 | 0.00553 | 0.00553 | 0.00554 | 0.00557 | 0.00559 | 0.00562 | 0.00564 | 0.00566 | 0.00567 | 0.00567 | 0.00565 | 0.00562 | 0.00559 | 0.00558 | 0.00557 | 0.00557 | 0.00557 | 0.00557 | 0.00557 | 0.00558 | 0.00558 | 0.00557 | 0.00555 | 0.00554 | 0.00554 | 0.00554 | 0.00555 | 0.00556 | 0.00556 | 0.00555 | 0.00555 | 0.00556 | 0.00557 | 0.00558 | 0.0056 | 0.00562 | 0.00563 | 0.00564 | 0.00564 | 0.00563 | 0.00561 | 0.00559 | 0.00557 | 0.00554 | 0.00553 | 0.00551 | 0.00551 | 0.0055 | 0.0055 | 0.00551 | 0.00553 | 0.00555 | 0.00556 | 0.00558 | 0.00558 | 0.00559 | 0.00558 | 0.00558 | 0.00558 | 0.00558 | 0.00558 | 0.00558 | 0.00559 | 0.00561 | 0.00562 | 0.00563 | 0.00564 | 0.00564 | 0.00564 | 0.00563 | 0.00562 | 0.00561 | 0.0056 | 0.0056 | 0.0056 | 0.00561 | 0.00562 | 0.00563 | 0.00564 | 0.00564 | 0.00564 | 0.00563 | 0.00562 | 0.00562 | 0.00562 | 0.00562 | 0.00563 | 0.00563 | 0.00563 | 0.00563 | 0.00563 | 0.00562 | 0.00561 | 0.00561 | 0.00561 | 0.00561 | 0.00561 | 0.00561 | 0.00561 | 0.00561 | 0.00562 | 0.00563 | 0.00563 | 0.00563 | 0.00563 | 0.00562 | 0.0056 | 0.00558 | 0.00557 | 0.00556 | 0.00556 | 0.00558 | 0.0056 | 0.00564 | 0.00568 | 0.00571 | 0.00572 | 0.00573 | 0.00572 | 0.00571 | 0.00569 | 0.00567 | 0.00565 | 0.00563 | 0.00562 | 0.00561 | 0.00561 | 0.00562 | 0.00564 | 0.00567 | 0.00569 | 0.0057 | 0.00572 | 0.00573 | 0.00574 | 0.00575 | 0.00574 | 0.00572 | 0.00572 | 0.00572 | 0.00573 | 0.00574 | 0.00574 | 0.00574 | 0.00575 | 0.00576 | 0.00576 | 0.00576 | 0.00575 | 0.00574 | 0.00574 | 0.00573 | 0.00572 | 0.00571 | 0.0057 | 0.0057 | 0.00571 | 0.00572 | 0.00573 | 0.00575 | 0.00577 | 0.00578 | 0.00578 | 0.00578 | 0.00578 | 0.00578 | 0.00578 | 0.00579 | 0.00581 | 0.00583 | 0.00585 | 0.00586 | 0.00586 | 0.00585 | 0.00584 | 0.00583 | 0.00583 | 0.00582 | 0.00583 | 0.00583 | 0.00584 | 0.00586 | 0.00588 | 0.00589 | 0.00591 | 0.00593 | 0.00594 | 0.00595 | 0.00595 | 0.00594 | 0.00593 | 0.00591 | 0.00589 | 0.00588 | 0.00588 | 0.00587 | 0.00586 | 0.00585 | 0.00584 | 0.00584 | 0.00584 | 0.00584 | 0.00584 | 0.00585 | 0.00587 | 0.0059 | 0.00594 | 0.00598 | 0.006 | 0.00602 | 0.00603 | 0.00603 | 0.00602 | 0.00601 | 0.00599 | 0.00598 | 0.00596 | 0.00594 | 0.00594 | 0.00594 | 0.00594 | 0.00595 | 0.00596 | 0.00598 | 0.00601 | 0.00604 | 0.00607 | 0.00608 | 0.00608 | 0.00606 | 0.00603 | 0.006 | 0.00597 | 0.00594 | 0.00594 | 0.00594 | 0.00596 | 0.00598 | 0.00602 | 0.00605 | 0.00607 | 0.00608 | 0.00607 | 0.00607 | 0.00606 | 0.00607 | 0.00608 | 0.00609 | 0.00609 | 0.0061 | 0.00611 | 0.00611 | 0.00609 | 0.00606 | 0.00602 | 0.00597 | 0.00593 | 0.00592 | 0.00595 | 0.00603 | 0.00612 | 0.00623 | 0.00634 | 0.00642 | 0.00647 | 0.00648 | 0.00645 | 0.00638 | 0.00629 | 0.00622 | 0.00615 | 0.00609 | 0.00603 | 0.00595 | 0.00586 | 0.00574 | 0.0056 | 0.00542 | 0.00523 | 0.005 | 0.00475 | 0.00447 | 0.00417 | 0.00386 | 0.00354 | 0.00323 | 0.00296 | 0.00273 | 0.00254 | 0.00242 | 0.00236 | 0.00238 | 0.00245 | 0.00257 | 0.00273 | 0.0029 | 0.00309 | 0.00327 | 0.00345 | 0.00362 | 0.00378 | 0.00395 | 0.00412 | 0.00427 | 0.0044 | 0.00452 | 0.00465 | 0.00478 | 0.00491 | 0.00504 | 0.00516 | 0.00525 | 0.00533 | 0.00538 | 0.0054 | 0.00537 | 0.00529 | 0.00519 | 0.00509 | 0.00501 | 0.00493 | 0.00485 | 0.00474 | 0.0046 | 0.00439 | 0.00406 | 0.00357 | 0.00291 | 0.00216 | 0.00147 | 0.00096 | 0.00071 | 0.00074 | 0.00104 | 0.00156 | 0.00222 | 0.00293 | 0.00358 | 0.0041 | 0.00445 | 0.00471 | 0.00492 | 0.00512 | 0.00532 | 0.00546 | 0.00554 | 0.00556 | 0.00553 | 0.00547 | 0.00537 | 0.00523 | 0.00506 | 0.00486 | 0.00464 | 0.00436 | 0.00406 | 0.00374 | 0.00346 | 0.00323 | 0.00301 | 0.00284 | 0.00272 | 0.00266 | 0.00268 | 0.00272 | 0.00273 | 0.00273 | 0.00272 | 0.00273 | 0.00276 | 0.00275 | 0.00272 | 0.00271 | 0.00271 | 0.00274 | 0.0028 | 0.00283 | 0.00284 | 0.00283 | 0.00277 | 0.00271 | 0.00262 | 0.00249 | 0.00238 | 0.00228 | 0.00221 | 0.0022 | 0.00221 | 0.00226 | 0.00235 | 0.00243 | 0.00253 | 0.00265 | 0.00277 | 0.0029 | 0.00304 | 0.00317 | 0.00328 | 0.00339 | 0.00347 | 0.00355 | 0.00364 | 0.00373 | 0.00383 | 0.00395 | 0.00409 | 0.00422 | 0.00436 | 0.00448 | 0.00458 | 0.00468 | 0.00477 | 0.00485 | 0.00494 | 0.00504 | 0.00513 | 0.00524 | 0.00534 | 0.00544 | 0.00555 | 0.00566 | 0.00575 | 0.00584 | 0.00591 | 0.00596 | 0.00601 | 0.00604 | 0.00605 | 0.00606 | 0.00605 | 0.00604 | 0.00605 | 0.00607 | 0.00611 | 0.00616 | 0.00621 | 0.00625 | 0.00628 | 0.00629 | 0.0063 | 0.00629 | 0.00627 | 0.00624 | 0.0062 | 0.00616 | 0.00612 | 0.00608 | 0.00603 | 0.00597 | 0.00591 | 0.00584 | 0.00579 | 0.00575 | 0.00573 | 0.00571 | 0.00568 | 0.00565 | 0.00563 | 0.00563 | 0.00566 | 0.00569 | 0.00571 | 0.00571 | 0.00571 | 0.0057 | 0.00565 | 0.00561 | 0.00556 | 0.00553 | 0.00552 | 0.00554 | 0.00556 | 0.00557 | 0.00556 | 0.00553 | 0.0055 | 0.00547 | 0.00545 | 0.00547 | 0.00551 | 0.00557 | 0.00564 | 0.0057 | 0.00575 | 0.00579 | 0.00581 | 0.00581 | 0.0058 | 0.00577 | 0.00575 | 0.00571 | 0.00565 | 0.00559 | 0.00554 | 0.00552 | 0.00552 | 0.00553 | 0.00555 | 0.00557 | 0.0056 | 0.00562 | 0.00563 | 0.0056 | 0.00557 | 0.00555 | 0.00555 | 0.00556 | 0.00556 | 0.00555 | 0.00554 | 0.00554 | 0.00554 | 0.00552 | 0.00549 | 0.00547 | 0.00545 | 0.00545 | 0.00546 | 0.00549 | 0.00551 | 0.00552 | 0.00553 | 0.00554 | 0.00553 | 0.0055 | 0.00545 | 0.00541 | 0.00537 | 0.00534 | 0.00532 | 0.00532 | 0.00534 | 0.00537 | 0.00538 | 0.00537 | 0.00534 | 0.00532 | 0.00532 | 0.00533 | 0.00534 | 0.00535 | 0.00536 | 0.00536 | 0.00536 | 0.00534 | 0.00531 | 0.00526 | 0.00523 | 0.00521 | 0.00522 | 0.00526 | 0.0053 | 0.00534 | 0.00537 | 0.00539 | 0.00539 | 0.00538 | 0.00535 | 0.00533 | 0.00531 | 0.0053 | 0.00529 | 0.00526 | 0.00521 | 0.00515 | 0.00511 | 0.00507 | 0.00502 | 0.00497 | 0.00494 | 0.00491 | 0.00489 | 0.00486 | 0.00482 | 0.00478 | 0.00475 | 0.00476 | 0.00481 | 0.00487 | 0.00491 | 0.00493 | 0.00493 | 0.00491 | 0.00489 | 0.00487 | 0.00489 | 0.00493 | 0.00498 | 0.00506 | 0.00517 | 0.00531 | 0.00545 | 0.00556 | 0.00557 | 0.00546 | 0.00524 | 0.00494 | 0.00459 | 0.00423 | 0.0039 | 0.00364 | 0.00351 | 0.00352 | 0.00365 | 0.00383 | 0.00401 | 0.00414 | 0.00422 | 0.00428 | 0.00432 | 0.00433 | 0.00432 | 0.00428 | 0.00424 | 0.00419 | 0.00414 | 0.0041 | 0.00405 | 0.00402 | 0.004 | 0.004 | 0.00401 | 0.00405 | 0.0041 | 0.00417 | 0.00424 | 0.00432 | 0.00437 | 0.00436 | 0.0043 | 0.00421 | 0.00411 | 0.00402 | 0.00396 | 0.00395 | 0.00398 | 0.00405 | 0.00415 | 0.00425 | 0.00433 | 0.00437 | 0.00437 | 0.00435 | 0.00434 | 0.00435 | 0.00437 | 0.0044 | 0.00445 | 0.0045 | 0.00454 | 0.00457 | 0.00457 | 0.00454 | 0.00451 | 0.00449 | 0.0045 | 0.00452 | 0.00456 | 0.00461 | 0.00468 | 0.00474 | 0.00478 | 0.00479 | 0.00479 | 0.00476 | 0.00474 | 0.00471 | 0.0047 | 0.00469 | 0.00467 | 0.00464 | 0.00462 | 0.0046 | 0.00459 | 0.0046 | 0.00458 | 0.00454 | 0.00448 | 0.00443 | 0.00441 | 0.00439 | 0.00437 | 0.00436 | 0.00435 | 0.00435 | 0.00437 | 0.00437 | 0.00435 | 0.00432 | 0.00429 | 0.00427 | 0.00427 | 0.00427 | 0.00427 | 0.00427 | 0.00429 | 0.00433 | 0.00439 | 0.00446 | 0.00453 | 0.0046 | 0.00464 | 0.00465 | 0.00462 | 0.00456 | 0.0045 | 0.00445 | 0.00441 | 0.00438 | 0.00436 | 0.00435 | 0.00432 | 0.00428 | 0.00422 | 0.00415 | 0.00408 | 0.00403 | 0.00401 | 0.004 | 0.00401 | 0.00404 | 0.00408 | 0.00412 | 0.00414 | 0.00413 | 0.00409 | 0.00403 | 0.00397 | 0.00392 | 0.00388 | 0.00386 | 0.00386 | 0.00388 | 0.00394 | 0.004 | 0.00404 | 0.00406 | 0.00408 | 0.0041 | 0.00413 | 0.00415 | 0.00417 | 0.00419 | 0.00425 | 0.00434 | 0.00442 | 0.00446 | 0.00442 | 0.00432 | 0.00418 | 0.00403 | 0.00388 | 0.00374 | 0.00363 | 0.00356 | 0.00356 | 0.0036 | 0.00364 | 0.00364 | 0.00362 | 0.00358 | 0.00356 | 0.00357 | 0.00358 | 0.0036 | 0.00362 | 0.00363 | 0.00363 | 0.00361 | 0.00357 | 0.00351 | 0.00346 | 0.00344 | 0.00344 | 0.00347 | 0.0035 | 0.00353 | 0.00353 | 0.00352 | 0.0035 | 0.00347 | 0.00344 | 0.00341 | 0.00339 | 0.00341 | 0.00346 | 0.00353 | 0.00359 | 0.00359 | 0.00353 | 0.00341 | 0.00326 | 0.00309 | 0.00294 | 0.00281 | 0.00272 | 0.00269 | 0.00271 | 0.00277 | 0.00287 | 0.00298 | 0.00309 | 0.00319 | 0.00326 | 0.00331 | 0.00331 | 0.00326 | 0.00319 | 0.00312 | 0.00308 | 0.00306 | 0.00308 | 0.00313 | 0.00319 | 0.00327 | 0.00332 | 0.00335 | 0.00334 | 0.00332 | 0.00332 | 0.00335 | 0.00341 | 0.0035 | 0.00361 | 0.00372 | 0.00378 | 0.00376 | 0.00365 | 0.0035 | 0.00336 | 0.00325 | 0.00317 | 0.00312 | 0.00313 | 0.0032 | 0.00335 | 0.00353 | 0.0037 | 0.00381 | 0.00386 | 0.00387 | 0.00388 | 0.00387 | 0.00385 | 0.00381 | 0.00374 | 0.00364 | 0.00353 | 0.00342 | 0.00332 | 0.00321 | 0.0031 | 0.00298 | 0.00288 | 0.00281 | 0.00276 | 0.00272 | 0.00267 | 0.00261 | 0.00254 | 0.00247 | 0.00244 | 0.00243 | 0.00245 | 0.0025 | 0.00255 | 0.00261 | 0.00266 | 0.0027 | 0.00275 | 0.00279 | 0.00284 | 0.00288 | 0.00291 | 0.00294 | 0.00299 | 0.00305 | 0.0031 | 0.00313 | 0.00314 | 0.00315 | 0.00317 | 0.00321 | 0.00327 | 0.00332 | 0.00336 | 0.00338 | 0.00337 | 0.00336 | 0.00335 | 0.00333 | 0.00332 | 0.00332 | 0.00334 | 0.00336 | 0.00335 | 0.00328 | 0.00315 | 0.00298 | 0.00282 | 0.00271 | 0.00266 | 0.00269 | 0.00278 | 0.00292 | 0.00308 | 0.00324 | 0.00335 | 0.0034 | 0.00342 | 0.00341 | 0.00339 | 0.00337 | 0.00334 | 0.00331 | 0.00329 | 0.00328 | 0.00327 | 0.00328 | 0.0033 | 0.00333 | 0.00334 | 0.00331 | 0.00322 | 0.00307 | 0.00292 | 0.0028 | 0.00274 | 0.00273 | 0.00277 | 0.00283 | 0.00291 | 0.00301 | 0.0031 | 0.00315 | 0.00316 | 0.00313 | 0.00311 | 0.00311 | 0.00312 | 0.00311 | 0.00308 | 0.00301 | 0.00293 | 0.00286 | 0.00281 | 0.00279 | 0.00281 | 0.00286 | 0.00292 | 0.003 | 0.00307 | 0.00313 | 0.00315 | 0.00314 | 0.00312 | 0.0031 | 0.00308 | 0.00308 | 0.00307 | 0.00306 | 0.00305 | 0.00302 | 0.00299 | 0.00294 | 0.0029 | 0.00288 | 0.00289 | 0.0029 | 0.0029 | 0.00289 | 0.00288 | 0.00287 | 0.00288 | 0.0029 | 0.00293 | 0.00295 | 0.00297 | 0.003 | 0.00302 | 0.00304 | 0.00303 | 0.003 | 0.00297 | 0.00294 | 0.00292 | 0.00289 | 0.00287 | 0.00284 | 0.00282 | 0.00282 | 0.00284 | 0.00287 | 0.00291 | 0.00295 | 0.00295 | 0.00292 | 0.00286 | 0.00277 | 0.00266 | 0.00256 | 0.00247 | 0.00241 | 0.0024 | 0.00243 | 0.00249 | 0.00257 | 0.00265 | 0.00271 | 0.00274 | 0.00274 | 0.00271 | 0.00267 | 0.00263 | 0.0026 | 0.00259 | 0.0026 | 0.00264 | 0.0027 | 0.00277 | 0.00283 | 0.00288 | 0.00291 | 0.00292 | 0.00291 | 0.00289 | 0.00285 | 0.00277 | 0.00266 | 0.00254 | 0.00242 | 0.00231 | 0.00221 | 0.00214 | 0.00209 | 0.00206 | 0.00206 | 0.00209 | 0.00214 | 0.00221 | 0.00228 | 0.00237 | 0.00245 | 0.00253 | 0.0026 | 0.00264 | 0.00265 | 0.00265 | 0.00263 | 0.00262 | 0.00263 | 0.00266 | 0.00272 | 0.00278 | 0.00286 | 0.00292 | 0.00299 | 0.00303 | 0.00304 | 0.00301 | 0.00292 | 0.00281 | 0.00268 | 0.00256 | 0.00246 | 0.0024 | 0.00238 | 0.00239 | 0.00244 | 0.00248 | 0.00251 | 0.00251 | 0.00249 | 0.00246 | 0.00245 | 0.00245 | 0.00246 | 0.00249 | 0.00251 | 0.00254 | 0.00256 | 0.00257 | 0.00257 | 0.00255 | 0.00253 | 0.00252 | 0.00252 | 0.00256 | 0.0026 | 0.00264 | 0.00266 | 0.00264 | 0.00257 | 0.00247 | 0.00236 | 0.00228 | 0.00224 | 0.00225 | 0.00231 | 0.00239 | 0.00248 | 0.00254 | 0.00257 | 0.00258 | 0.00256 | 0.00255 | 0.00256 | 0.00258 | 0.0026 | 0.00261 | 0.00261 | 0.0026 | 0.00257 | 0.00256 | 0.00256 | 0.00258 | 0.00261 | 0.00263 | 0.00263 | 0.00262 | 0.00259 | 0.00257 | 0.00254 | 0.00253 | 0.00253 | 0.00254 | 0.00254 | 0.00252 | 0.0025 | 0.00249 | 0.00251 | 0.00258 | 0.00271 | 0.00292 | 0.00319 | 0.00348 | 0.00375 | 0.00394 | 0.00401 | 0.00394 | 0.00373 | 0.00342 | 0.00308 | 0.00279 | 0.0026 | 0.00254 | 0.00259 | 0.00272 | 0.00287 | 0.00299 | 0.00306 | 0.00305 | 0.00299 | 0.00288 | 0.00275 | 0.00263 | 0.00254 | 0.0025 | 0.0025 | 0.00255 | 0.00261 | 0.00267 | 0.0027 | 0.00266 | 0.00255 | 0.00239 | 0.00221 | 0.00205 | 0.00194 | 0.0019 | 0.00193 | 0.00202 | 0.00211 | 0.00216 | 0.00216 | 0.00212 | 0.00209 | 0.00212 | 0.00225 | 0.00245 | 0.00272 | 0.00301 | 0.00329 | 0.00351 | 0.00367 | 0.00375 | 0.00377 | 0.00373 | 0.00366 | 0.00357 | 0.00345 | 0.0033 | 0.00311 | 0.0029 | 0.0027 | 0.00254 | 0.00247 | 0.00248 | 0.00257 | 0.00271 | 0.00285 | 0.00298 | 0.00307 | 0.0031 | 0.00309 | 0.00304 | 0.00301 | 0.00301 | 0.00306 | 0.00315 | 0.00327 | 0.00338 | 0.00345 | 0.00345 | 0.00337 | 0.00324 | 0.00308 | 0.00293 | 0.00282 | 0.00276 | 0.00277 | 0.00282 | 0.00292 | 0.00303 | 0.00316 | 0.0033 | 0.00344 | 0.00358 | 0.00371 | 0.00381 | 0.00389 | 0.00394 | 0.00396 | 0.00395 | 0.00392 | 0.00388 | 0.00388 | 0.00393 | 0.00405 | 0.00421 | 0.00437 | 0.00451 | 0.0046 | 0.00465 | 0.00464 | 0.00458 | 0.00448 | 0.00436 | 0.00423 | 0.0041 | 0.00397 | 0.00382 | 0.00367 | 0.00356 | 0.00353 | 0.0036 | 0.00379 | 0.00405 | 0.00434 | 0.00459 | 0.00473 | 0.00471 | 0.00453 | 0.00421 | 0.00384 | 0.0035 | 0.00328 | 0.00321 | 0.00328 | 0.00346 | 0.0037 | 0.00395 | 0.00417 | 0.00434 | 0.00445 | 0.00454 | 0.00463 | 0.00473 | 0.00483 | 0.00489 | 0.00491 | 0.00489 | 0.00482 | 0.00473 | 0.00464 | 0.00459 | 0.00459 | 0.00466 | 0.00477 | 0.00488 | 0.00497 | 0.00502 | 0.00501 | 0.00497 | 0.00491 | 0.00484 | 0.00479 | 0.0048 | 0.00487 | 0.00504 | 0.00529 | 0.00559 | 0.00589 | 0.00616 | 0.00637 | 0.00649 | 0.00654 | 0.00654 | 0.00652 | 0.00651 | 0.00651 | 0.00653 | 0.00654 | 0.0065 | 0.0064 | 0.00622 | 0.00597 | 0.00569 | 0.00541 | 0.00518 | 0.00503 | 0.00497 | 0.00502 | 0.00516 | 0.0054 | 0.00569 | 0.00599 | 0.00624 | 0.0064 | 0.00646 | 0.00638 | 0.0062 | 0.00594 | 0.00566 | 0.00543 | 0.00527 | 0.00521 | 0.00521 | 0.00525 | 0.0053 | 0.00535 | 0.00539 | 0.00541 | 0.00539 | 0.00534 | 0.00525 | 0.00513 | 0.00501 | 0.00491 | 0.00486 | 0.00487 | 0.00497 | 0.00514 | 0.00535 | 0.00554 | 0.00565 | 0.00566 | 0.00554 | 0.00533 | 0.00505 | 0.00476 | 0.0045 | 0.0043 | 0.00417 | 0.0041 | 0.00405 | 0.00402 | 0.00399 | 0.00396 | 0.00393 | 0.00389 | 0.00386 | 0.00382 | 0.00379 | 0.00377 | 0.00375 | 0.00374 | 0.00373 | 0.00373 | 0.00373 | 0.00374 | 0.00374 | 0.00375 | 0.00374 | 0.00374 | 0.00373 | 0.00372 | 0.00372 | 0.00371 | 0.00371 | 0.00371 | 0.00371 | 0.00372 | 0.00373 | 0.00374 | 0.00375 | 0.00376 | 0.00377 | 0.00376 | 0.00375 | 0.00374 | 0.00373 | 0.00373 | 0.00374 | 0.00377 | 0.00384 | 0.00396 | 0.00415 | 0.00439 | 0.00464 | 0.00488 | 0.00506 | 0.00515 | 0.00516 | 0.00508 | 0.00496 | 0.00483 | 0.00474 | 0.00469 | 0.00469 | 0.00471 | 0.00473 | 0.00473 | 0.00469 | 0.00463 | 0.00455 | 0.00447 | 0.0044 | 0.00437 | 0.00438 | 0.00445 | 0.0046 | 0.00487 | 0.0052 | 0.00553 | 0.00578 | 0.00592 | 0.00591 | 0.00574 | 0.00543 | 0.00502 | 0.00458 | 0.00418 | 0.00384 | 0.00359 | 0.00337 | 0.0032 | 0.00308 | 0.00302 | 0.003 | 0.00299 | 0.00296 | 0.0029 | 0.00281 | 0.00273 | 0.0027 | 0.00279 | 0.00308 | 0.00359 | 0.00428 | 0.00503 | 0.0057 | 0.00616 | 0.00632 | 0.00619 | 0.00581 | 0.00528 | 0.0047 | 0.00417 | 0.00376 | 0.00347 | 0.00329 | 0.00319 | 0.00314 | 0.00312 | 0.0031 | 0.00306 | 0.00299 | 0.00289 | 0.00279 | 0.0027 | 0.00266 | 0.0027 | 0.00284 | 0.00307 | 0.00335 | 0.0036 | 0.0038 | 0.00391 | 0.00391 | 0.00381 | 0.00359 | 0.00329 | 0.00297 | 0.0027 | 0.00249 | 0.00236 | 0.00229 | 0.00225 | 0.00223 | 0.0022 | 0.00209 | 0.00187 | 0.00153 | 0.00118 | 0.00093 | 0.00092 | 0.00116 | 0.00164 | 0.00227 | 0.00295 | 0.00356 | 0.004 | 0.00424 | 0.00425 | 0.00411 | 0.00391 | 0.00377 | 0.00373 | 0.00378 | 0.00387 | 0.00398 | 0.00406 | 0.00411 | 0.00413 | 0.00411 | 0.00406 | 0.00394 | 0.00376 | 0.00351 | 0.00322 | 0.00292 | 0.00267 | 0.00249 | 0.00242 | 0.00247 | 0.00263 | 0.00287 | 0.00314 | 0.00338 | 0.00354 | 0.00364 | 0.00369 | 0.00372 | 0.00376 | 0.0038 | 0.00383 | 0.00384 | 0.00383 | 0.0038 | 0.00374 | 0.00367 | 0.00359 | 0.00353 | 0.00351 | 0.00354 | 0.00365 | 0.00381 | 0.00399 | 0.00418 | 0.00436 | 0.00452 | 0.00467 | 0.00479 | 0.00488 | 0.00494 | 0.00498 | 0.005 | 0.00501 | 0.00501 | 0.005 | 0.00498 | 0.00495 | 0.0049 | 0.00483 | 0.0047 | 0.00453 | 0.00435 | 0.00421 | 0.00412 | 0.0041 | 0.00416 | 0.00429 | 0.00449 | 0.00474 | 0.00499 | 0.00518 | 0.00529 | 0.0053 | 0.00524 | 0.00515 | 0.00505 | 0.00494 | 0.00485 | 0.00479 | 0.00478 | 0.0048 | 0.00486 | 0.00493 | 0.00501 | 0.00507 | 0.00511 | 0.00508 | 0.00499 | 0.00484 | 0.00466 | 0.00447 | 0.00431 | 0.00419 | 0.00414 | 0.00416 | 0.00426 | 0.0044 | 0.00455 | 0.00468 | 0.00478 | 0.00487 | 0.00495 | 0.00503 | 0.0051 | 0.00514 | 0.00517 | 0.0052 | 0.00525 | 0.00534 | 0.00544 | 0.00555 | 0.00564 | 0.00569 | 0.00568 | 0.00564 | 0.00557 | 0.00552 | 0.00554 | 0.00568 | 0.00595 | 0.00633 | 0.00678 | 0.00724 | 0.00765 | 0.00799 | 0.00828 | 0.00851 | 0.00871 | 0.00891 | 0.00911 | 0.00928 | 0.00942 | 0.00949 | 0.00951 | 0.00947 | 0.00941 | 0.00932 | 0.00923 | 0.00913 | 0.00898 | 0.00878 | 0.00849 | 0.00813 | 0.00775 | 0.00743 | 0.00724 | 0.00726 | 0.00751 | 0.00795 | 0.00849 | 0.009 | 0.00939 | 0.00957 | 0.00953 | 0.00925 | 0.00878 | 0.00822 | 0.00767 | 0.00725 | 0.00702 | 0.00698 | 0.00712 | 0.00738 | 0.00772 | 0.00808 | 0.0084 | 0.00863 | 0.00874 | 0.00872 | 0.0086 | 0.00845 | 0.0083 | 0.00816 | 0.00802 | 0.00785 | 0.00765 | 0.00743 | 0.00722 | 0.00702 | 0.00684 | 0.00669 | 0.00656 | 0.00645 | 0.00637 | 0.00631 | 0.00625 | 0.00621 | 0.00615 | 0.00606 | 0.00591 | 0.00568 | 0.00537 | 0.005 | 0.00462 | 0.00428 | 0.00404 | 0.00392 | 0.00394 | 0.00407 | 0.00426 | 0.00444 | 0.00454 | 0.00455 | 0.00449 | 0.0044 | 0.00431 | 0.00424 | 0.0042 | 0.00417 | 0.00416 | 0.00415 | 0.00414 | 0.00412 | 0.00409 | 0.00406 | 0.00402 | 0.004 | 0.00399 | 0.00401 | 0.00404 | 0.00404 | 0.00394 | 0.00368 | 0.00329 | 0.00282 | 0.00234 | 0.00193 | 0.00165 | 0.00155 | 0.00166 | 0.00196 | 0.00241 | 0.0029 | 0.00333 | 0.00362 | 0.0038 | 0.00387 | 0.00389 | 0.00386 | 0.00381 | 0.00376 | 0.00373 | 0.00371 | 0.00371 | 0.00372 | 0.00374 | 0.00377 | 0.00379 | 0.00382 | 0.00382 | 0.00379 | 0.00372 | 0.00362 | 0.0035 | 0.00337 | 0.00326 | 0.00318 | 0.00314 | 0.00313 | 0.00314 | 0.00314 | 0.00314 | 0.00315 | 0.00319 | 0.00324 | 0.00332 | 0.0034 | 0.00349 | 0.00358 | 0.00366 | 0.00371 | 0.00372 | 0.0037 | 0.00368 | 0.00367 | 0.00368 | 0.00369 | 0.0037 | 0.00369 | 0.00368 | 0.00367 | 0.00365 | 0.00361 | 0.00357 | 0.00352 | 0.00348 | 0.00344 | 0.00342 | 0.00342 | 0.00344 | 0.00345 | 0.00348 | 0.00349 | 0.00349 | 0.00344 | 0.00337 | 0.00328 | 0.00322 | 0.00319 | 0.0032 | 0.00326 | 0.00334 | 0.00345 | 0.00357 | 0.00368 | 0.00378 | 0.00384 | 0.00387 | 0.00389 | 0.00392 | 0.00396 | 0.004 | 0.00405 | 0.00411 | 0.00417 | 0.00423 | 0.00428 | 0.00433 | 0.00436 | 0.00438 | 0.0044 | 0.00443 | 0.00447 | 0.00452 | 0.0046 | 0.00469 | 0.00482 | 0.00497 | 0.00513 | 0.00529 | 0.00545 | 0.00561 | 0.00575 | 0.00588 | 0.00601 | 0.00614 | 0.00626 | 0.00638 | 0.0065 | 0.00661 | 0.00673 | 0.00685 | 0.00696 | 0.00707 | 0.00717 | 0.00724 | 0.00731 | 0.00738 | 0.00746 | 0.00755 | 0.00763 | 0.00767 | 0.00767 | 0.00763 | 0.00754 | 0.0074 | 0.0072 | 0.00698 | 0.0068 | 0.00674 | 0.00682 | 0.007 | 0.00716 | 0.00725 | 0.00725 | 0.00716 | 0.00701 | 0.00679 | 0.00654 | 0.00631 | 0.00618 | 0.00619 | 0.00632 | 0.0065 | 0.00668 | 0.00683 | 0.00694 | 0.00702 | 0.00708 | 0.00711 | 0.00712 | 0.0071 | 0.00705 | 0.00699 | 0.00691 | 0.00683 | 0.00674 | 0.00665 | 0.00655 | 0.00644 | 0.00632 | 0.0062 | 0.00607 | 0.00593 | 0.00578 | 0.00562 | 0.00546 | 0.00531 | 0.00516 | 0.00502 | 0.00488 | 0.00474 | 0.0046 | 0.00447 | 0.00435 | 0.00425 | 0.00416 | 0.00408 | 0.00402 | 0.00396 | 0.00392 | 0.00388 | 0.00384 | 0.00379 | 0.00375 | 0.0037 | 0.00365 | 0.00361 | 0.00357 | 0.00352 | 0.00348 | 0.00343 | 0.00338 | 0.00334 | 0.0033 | 0.00327 | 0.00323 | 0.00321 | 0.00318 | 0.00316 | 0.00313 | 0.0031 | 0.00305 | 0.00299 | 0.00294 | 0.00288 | 0.00283 | 0.00278 | 0.00273 | 0.0027 | 0.00267 | 0.00265 | 0.00264 | 0.00264 | 0.00265 | 0.00266 | 0.00268 | 0.00269 | 0.00269 | 0.00268 | 0.00266 | 0.00262 | 0.00258 | 0.00254 | 0.00251 | 0.00251 | 0.00253 | 0.00258 | 0.00263 | 0.0027 | 0.00277 | 0.00284 | 0.00291 | 0.00298 | 0.00305 | 0.00312 | 0.00319 | 0.00327 | 0.00336 | 0.00344 | 0.00351 | 0.00357 | 0.00363 | 0.00368 | 0.00371 | 0.00374 | 0.00375 | 0.00376 | 0.00376 | 0.00376 | 0.00376 | 0.00375 | 0.00374 | 0.00373 | 0.00372 | 0.0037 | 0.00368 | 0.00365 | 0.00362 | 0.00359 | 0.00356 | 0.00354 | 0.00352 | 0.00351 | 0.00349 | 0.00347 | 0.00345 | 0.00343 | 0.00341 | 0.00339 | 0.00337 | 0.00336 | 0.00335 | 0.00335 | 0.00335 | 0.00335 | 0.00336 | 0.00338 | 0.00341 | 0.00345 | 0.0035 | 0.00356 | 0.00361 | 0.00367 | 0.00374 | 0.0038 | 0.00387 | 0.00394 | 0.00401 | 0.00409 | 0.00418 | 0.00427 | 0.00437 | 0.00447 | 0.00458 | 0.0047 | 0.00482 | 0.00494 | 0.00508 | 0.00521 | 0.00534 | 0.00546 | 0.00557 | 0.00569 | 0.00581 | 0.00595 | 0.0061 | 0.00626 | 0.00644 | 0.00665 | 0.00687 | 0.00711 | 0.00735 | 0.0076 | 0.00785 | 0.00811 | 0.00837 | 0.00863 | 0.00888 | 0.00912 | 0.00936 | 0.0096 | 0.00982 | 0.01004 | 0.01026 | 0.01049 | 0.01073 | 0.01096 | 0.01115 | 0.01129 | 0.01137 | 0.01139 | 0.01137 | 0.01132 | 0.01125 | 0.01118 | 0.01115 | 0.01115 | 0.0112 | 0.0113 | 0.01145 | 0.01168 | 0.01203 | 0.01247 | 0.01297 | 0.01351 | 0.01407 | 0.01463 | 0.01516 | 0.01566 | 0.0161 | 0.01653 | 0.01696 | 0.01745 | 0.01797 | 0.01852 | 0.01907 | 0.01963 | 0.0202 | 0.02076 | 0.02129 | 0.02178 | 0.02223 | 0.02262 | 0.02295 | 0.0232 | 0.02338 | 0.02346 | 0.02345 | 0.02333 | 0.02311 | 0.02281 | 0.02255 | 0.02247 | 0.02269 | 0.02322 | 0.02395 | 0.02473 | 0.0254 | 0.02585 | 0.026 | 0.0258 | 0.02527 | 0.02453 | 0.0238 | 0.02332 | 0.02325 | 0.02356 | 0.0241 | 0.02472 | 0.02529 | 0.02574 | 0.02602 | 0.02614 | 0.02609 | 0.02593 | 0.02573 | 0.02558 | 0.0255 | 0.02547 | 0.02544 | 0.02538 | 0.02527 | 0.02514 | 0.02497 | 0.02478 | 0.02457 | 0.02434 | 0.02409 | 0.02382 | 0.02353 | 0.02319 | 0.02282 | 0.02245 | 0.02214 | 0.02191 | 0.02173 | 0.02154 | 0.02129 | 0.02096 | 0.02053 | 0.02003 | 0.01944 | 0.01879 | 0.01807 | 0.01736 | 0.01674 | 0.01632 | 0.01618 | 0.01628 | 0.01652 | 0.01679 | 0.01696 | 0.017 | 0.01686 | 0.01653 | 0.01601 | 0.01534 | 0.01464 | 0.01406 | 0.01368 | 0.01349 | 0.01341 | 0.01335 | 0.01329 | 0.01321 | 0.01312 | 0.01301 | 0.01288 | 0.01272 | 0.01255 | 0.01237 | 0.01217 | 0.01196 | 0.01173 | 0.01151 | 0.01128 | 0.01104 | 0.01081 | 0.01059 | 0.01037 | 0.01018 | 0.00999 | 0.00981 | 0.00962 | 0.00942 | 0.00921 | 0.00901 | 0.00882 | 0.00864 | 0.00846 | 0.00831 | 0.00817 | 0.00804 | 0.00792 | 0.0078 | 0.00767 | 0.00755 | 0.00744 | 0.00734 | 0.00724 | 0.00714 | 0.00704 | 0.00694 | 0.00684 | 0.00675 | 0.00668 | 0.00661 | 0.00656 | 0.00652 | 0.00648 | 0.00644 | 0.0064 | 0.00634 | 0.00626 | 0.00618 | 0.00608 | 0.00598 | 0.00587 | 0.00576 | 0.00565 | 0.00554 | 0.00543 | 0.00533 | 0.00523 | 0.00515 | 0.00507 | 0.00501 | 0.00495 | 0.0049 | 0.00484 | 0.00479 | 0.00473 | 0.00467 | 0.00459 | 0.00451 | 0.00444 | 0.00438 | 0.00434 | 0.0043 | 0.00428 | 0.00426 | 0.00424 | 0.00421 | 0.00418 | 0.00413 | 0.00407 | 0.00401 | 0.00395 | 0.00389 | 0.00383 | 0.00378 | 0.00374 | 0.0037 | 0.00366 | 0.00363 | 0.00359 | 0.00354 | 0.0035 | 0.00345 | 0.0034 | 0.00335 | 0.0033 | 0.00325 | 0.0032 | 0.00317 | 0.00315 | 0.00314 | 0.00313 | 0.00312 | 0.00311 | 0.0031 | 0.00309 | 0.00308 | 0.00306 | 0.00303 | 0.00301 | 0.00299 | 0.00299 | 0.00298 | 0.00297 | 0.00296 | 0.00294 | 0.00292 | 0.0029 | 0.00288 | 0.00286 | 0.00285 | 0.00283 | 0.00282 | 0.00281 | 0.00281 | 0.00281 | 0.00281 | 0.00281 | 0.00281 | 0.00282 | 0.00282 | 0.00283 | 0.00285 | 0.00286 | 0.00288 | 0.0029 | 0.00292 | 0.00294 | 0.00297 | 0.003 | 0.00303 | 0.00307 | 0.00311 | 0.00317 | 0.00323 | 0.00331 | 0.00339 | 0.00348 | 0.00356 | 0.00364 | 0.00372 | 0.0038 | 0.00389 | 0.00398 | 0.00408 | 0.0042 | 0.00435 | 0.0045 | 0.00465 | 0.0048 | 0.00493 | 0.00504 | 0.00515 | 0.00523 | 0.00531 | 0.00536 | 0.00541 | 0.00545 | 0.00546 | 0.00546 | 0.00546 | 0.00548 | 0.00553 | 0.0056 | 0.00567 | 0.0057 | 0.00569 | 0.00563 | 0.00553 | 0.00539 | 0.00521 | 0.00502 | 0.00487 | 0.0048 | 0.0048 | 0.00483 | 0.00485 | 0.00486 | 0.0049 | 0.00499 | 0.00511 | 0.00521 | 0.00525 | 0.00523 | 0.00517 | 0.00508 | 0.00495 | 0.00479 | 0.00462 | 0.00448 | 0.00442 | 0.00445 | 0.00452 | 0.00459 | 0.00465 | 0.00468 | 0.00469 | 0.00468 | 0.00463 | 0.00457 | 0.0045 | 0.00443 | 0.00435 | 0.00426 | 0.00417 | 0.00408 | 0.00399 | 0.0039 | 0.00381 | 0.00371 | 0.0036 | 0.00349 | 0.00339 | 0.00328 | 0.00318 | 0.00307 | 0.00296 | 0.00287 | 0.00278 | 0.0027 | 0.00263 | 0.00257 | 0.00251 | 0.00246 | 0.00242 | 0.00237 | 0.00233 | 0.00228 | 0.00224 | 0.0022 | 0.00216 | 0.00214 | 0.00212 | 0.00212 | 0.00211 | 0.0021 | 0.00208 | 0.00207 | 0.00206 | 0.00204 | 0.00202 | 0.002 | 0.00199 | 0.00199 | 0.00199 | 0.00199 | 0.00199 | 0.00198 | 0.00198 | 0.00197 | 0.00196 | 0.00195 | 0.00194 | 0.00192 | 0.00189 | 0.00187 | 0.00186 | 0.00186 | 0.00186 | 0.00186 | 0.00187 | 0.00189 | 0.00191 | 0.00194 | 0.00198 | 0.00201 | 0.00205 | 0.00207 | 0.00209 | 0.0021 | 0.0021 | 0.00209 | 0.00207 | 0.00207 | 0.00207 | 0.00208 | 0.0021 | 0.00213 | 0.00216 | 0.00218 | 0.00219 | 0.00219 | 0.00218 | 0.00216 | 0.00214 | 0.00213 | 0.00212 | 0.00213 | 0.00215 | 0.00218 | 0.00221 | 0.00224 | 0.00226 | 0.00226 | 0.00224 | 0.00222 | 0.00218 | 0.00215 | 0.00213 | 0.00212 | 0.00212 | 0.00212 | 0.00213 | 0.00213 | 0.00214 | 0.00215 | 0.00217 | 0.00218 | 0.00219 | 0.0022 | 0.00221 | 0.00222 | 0.00223 | 0.00223 | 0.00224 | 0.00224 | 0.00223 | 0.00222 | 0.0022 | 0.00218 | 0.00215 | 0.00213 | 0.0021 | 0.00208 | 0.00207 | 0.00207 | 0.00209 | 0.0021 | 0.00211 | 0.00211 | 0.00211 | 0.00211 | 0.00211 | 0.00211 | 0.00212 | 0.00212 | 0.00211 | 0.00209 | 0.00207 | 0.00205 | 0.00203 | 0.00202 | 0.00202 | 0.00203 | 0.00205 | 0.00207 | 0.0021 | 0.00211 | 0.00212 | 0.00212 | 0.00212 | 0.00212 | 0.00212 | 0.00212 | 0.00213 | 0.00215 | 0.00217 | 0.0022 | 0.00221 | 0.00222 | 0.00222 | 0.00221 | 0.00221 | 0.00221 | 0.0022 | 0.0022 | 0.00221 | 0.00222 | 0.00224 | 0.00225 | 0.00226 | 0.00226 | 0.00226 | 0.00228 | 0.0023 | 0.00233 | 0.00236 | 0.00237 | 0.00238 | 0.00238 | 0.00237 | 0.00236 | 0.00235 | 0.00234 | 0.00233 | 0.00233 | 0.00235 | 0.00238 | 0.00241 | 0.00244 | 0.00246 | 0.00249 | 0.00252 | 0.00258 | 0.00262 | 0.00266 | 0.00268 | 0.0027 | 0.00272 | 0.00273 | 0.00274 | 0.00274 | 0.00272 | 0.00269 | 0.00266 | 0.00264 | 0.00264 | 0.00265 | 0.00267 | 0.00271 | 0.00276 | 0.00282 | 0.00288 | 0.00294 | 0.00296 | 0.00297 | 0.00298 | 0.00299 | 0.00301 | 0.00304 | 0.00306 | 0.00307 | 0.00308 | 0.00307 | 0.00306 | 0.00304 | 0.00302 | 0.003 | 0.00298 | 0.00295 | 0.00292 | 0.00289 | 0.00287 | 0.00285 | 0.00283 | 0.0028 | 0.00277 | 0.00275 | 0.00272 | 0.0027 | 0.00268 | 0.00267 | 0.00266 | 0.00265 | 0.00264 | 0.00263 | 0.00263 | 0.00262 | 0.00262 | 0.00263 | 0.00264 | 0.00266 | 0.00268 | 0.00269 | 0.00269 | 0.00269 | 0.00268 | 0.00268 | 0.00268 | 0.00271 | 0.00275 | 0.0028 | 0.00287 | 0.00294 | 0.00301 | 0.00308 | 0.00315 | 0.00324 | 0.00335 | 0.00347 | 0.00354 | 0.00339 | 0.00289 | 0.00235 | 0.00233 | 0.00285 | 0.00348 | 0.00399 | 0.00441 | 0.00478 | 0.00512 | 0.00534 | 0.0053 | 0.00489 | 0.00425 | 0.00387 | 0.00408 | 0.00449 | 0.00469 | 0.0047 | 0.00465 | 0.00461 | 0.00458 | 0.00453 | 0.00447 | 0.00439 | 0.0043 | 0.00422 | 0.00415 | 0.0041 | 0.00406 | 0.00403 | 0.00399 | 0.00397 | 0.00395 | 0.00393 | 0.00392 | 0.00393 | 0.00395 | 0.00397 | 0.004 | 0.00405 | 0.00412 | 0.00419 | 0.00424 | 0.00428 | 0.00431 | 0.00434 | 0.00438 | 0.00443 | 0.00448 | 0.00454 | 0.0046 | 0.00466 | 0.00473 | 0.00481 | 0.00488 | 0.00494 | 0.00499 | 0.00503 | 0.00507 | 0.00512 | 0.00517 | 0.00518 | 0.00517 | 0.00513 | 0.00509 | 0.00508 | 0.00511 | 0.00516 | 0.00525 | 0.00536 | 0.00548 | 0.0056 | 0.00567 | 0.00564 | 0.00554 | 0.00541 | 0.00531 | 0.00527 | 0.00527 | 0.00532 | 0.00539 | 0.00549 | 0.00559 | 0.00568 | 0.00573 | 0.00576 | 0.00578 | 0.00584 | 0.00593 | 0.00604 | 0.00614 | 0.00622 | 0.00628 | 0.00631 | 0.00631 | 0.0063 | 0.00625 | 0.00619 | 0.00612 | 0.00606 | 0.00602 | 0.006 | 0.00601 | 0.00603 | 0.00606 | 0.00611 | 0.00618 | 0.00623 | 0.00624 | 0.00619 | 0.00611 | 0.00605 | 0.00602 | 0.00603 | 0.00608 | 0.00615 | 0.00625 | 0.00636 | 0.00644 | 0.00647 | 0.00644 | 0.00638 | 0.00633 | 0.00628 | 0.00624 | 0.0062 | 0.00616 | 0.00617 | 0.00622 | 0.00627 | 0.0063 | 0.0063 | 0.00628 | 0.00629 | 0.00632 | 0.00635 | 0.00636 | 0.00637 | 0.00638 | 0.00641 | 0.00644 | 0.00646 | 0.00645 | 0.00642 | 0.00639 | 0.00638 | 0.00641 | 0.00645 | 0.00653 | 0.00661 | 0.00669 | 0.00676 | 0.00684 | 0.00693 | 0.00702 | 0.00711 | 0.00717 | 0.00722 | 0.00725 | 0.00727 | 0.00728 | 0.00727 | 0.00726 | 0.00724 | 0.00723 | 0.00721 | 0.00717 | 0.0071 | 0.00701 | 0.00692 | 0.00684 | 0.00676 | 0.0067 | 0.00666 | 0.00665 | 0.00668 | 0.00673 | 0.00679 | 0.00684 | 0.00688 | 0.00692 | 0.00695 | 0.00695 | 0.00693 | 0.00687 | 0.00679 | 0.00672 | 0.00668 | 0.00666 | 0.00667 | 0.00669 | 0.00672 | 0.00676 | 0.0068 | 0.00684 | 0.00685 | 0.00684 | 0.00683 | 0.00683 | 0.00681 | 0.00677 | 0.00667 | 0.00654 | 0.00642 | 0.00635 | 0.00636 | 0.00643 | 0.00658 | 0.00677 | 0.00694 | 0.00704 | 0.00701 | 0.00684 | 0.00655 | 0.0062 | 0.00588 | 0.00563 | 0.0055 | 0.00552 | 0.00567 | 0.0059 | 0.00613 | 0.00629 | 0.00636 | 0.00636 | 0.00631 | 0.00625 | 0.00622 | 0.00621 | 0.00625 | 0.00633 | 0.00645 | 0.00657 | 0.00662 | 0.00656 | 0.00639 | 0.00618 | 0.006 | 0.00589 | 0.00586 | 0.00592 | 0.00604 | 0.0062 | 0.00636 | 0.0065 | 0.00657 | 0.00657 | 0.00651 | 0.0064 | 0.00624 | 0.00606 | 0.00588 | 0.00574 | 0.00567 | 0.00565 | 0.00568 | 0.00574 | 0.00582 | 0.00593 | 0.00607 | 0.00618 | 0.00625 | 0.00627 | 0.00627 | 0.00626 | 0.00626 | 0.00627 | 0.00628 | 0.00627 | 0.00621 | 0.00614 | 0.00608 | 0.00606 | 0.00609 | 0.00613 | 0.00612 | 0.00604 | 0.00592 | 0.0058 | 0.0057 | 0.00558 | 0.00538 | 0.00512 | 0.00486 | 0.0047 | 0.00466 | 0.00473 | 0.00487 | 0.00505 | 0.00529 | 0.00556 | 0.00583 | 0.00604 | 0.00617 | 0.0062 | 0.00612 | 0.00594 | 0.0057 | 0.00548 | 0.00533 | 0.00529 | 0.0053 | 0.00531 | 0.00529 | 0.00525 | 0.00524 | 0.00524 | 0.00522 | 0.00516 | 0.00509 | 0.00504 | 0.00504 | 0.00506 | 0.0051 | 0.00511 | 0.00509 | 0.00507 | 0.00509 | 0.0052 | 0.00539 | 0.00563 | 0.00587 | 0.00609 | 0.00629 | 0.0065 | 0.0067 | 0.00685 | 0.00689 | 0.00681 | 0.00668 | 0.00656 | 0.00648 | 0.00647 | 0.00652 | 0.0066 | 0.0067 | 0.00679 | 0.00686 | 0.00688 | 0.00683 | 0.0067 | 0.00647 | 0.00617 | 0.00582 | 0.00544 | 0.00506 | 0.00473 | 0.00449 | 0.00439 | 0.00438 | 0.0044 | 0.00433 | 0.00413 | 0.00382 | 0.00346 | 0.00312 | 0.00289 | 0.00283 | 0.00301 | 0.0034 | 0.00393 | 0.00445 | 0.00482 | 0.00501 | 0.00504 | 0.00498 | 0.00489 | 0.00478 | 0.00471 | 0.0047 | 0.0048 | 0.00502 | 0.00532 | 0.00564 | 0.00591 | 0.00606 | 0.00603 | 0.00603 | 0.00603 | 0.00603 | 0.00603 | 0.00603 | 0.00603
SR4-5 | 0.00088 | 0.00088 | 0.088% | 0.00088 | 0.00088 | 0.00088 | 0.00088 | 0.00087 | 0.00084 | 0.00081 | 0.00078 | 0.00077 | 0.00078 | 0.0008 | 0.00086 | 0.00094 | 0.00105 | 0.00115 | 0.00122 | 0.00124 | 0.00122 | 0.00116 | 0.00109 | 0.00103 | 0.00098 | 0.00095 | 0.00092 | 0.00089 | 0.00084 | 0.00078 | 0.00073 | 0.00068 | 0.00066 | 0.00066 | 0.00068 | 0.00072 | 0.00078 | 0.00083 | 0.00086 | 0.00085 | 0.00082 | 0.0008 | 0.0008 | 0.00082 | 0.00086 | 0.0009 | 0.00093 | 0.00092 | 0.00088 | 0.00081 | 0.00073 | 0.00067 | 0.00064 | 0.00064 | 0.00066 | 0.0007 | 0.00075 | 0.00082 | 0.0009 | 0.00097 | 0.00104 | 0.0011 | 0.00115 | 0.00117 | 0.00114 | 0.00103 | 0.00086 | 0.00065 | 0.00044 | 0.00027 | 0.00018 | 0.00016 | 0.0002 | 0.00027 | 0.00033 | 0.00037 | 0.00039 | 0.00039 | 0.00039 | 0.00041 | 0.00048 | 0.00059 | 0.00075 | 0.00094 | 0.00113 | 0.00127 | 0.00135 | 0.00136 | 0.00128 | 0.00113 | 0.00092 | 0.00068 | 0.00046 | 0.00029 | 0.00022 | 0.00025 | 0.00039 | 0.00059 | 0.00079 | 0.00094 | 0.00099 | 0.00094 | 0.00083 | 0.00072 | 0.00064 | 0.00062 | 0.00065 | 0.00073 | 0.00083 | 0.00089 | 0.0009 | 0.00083 | 0.00071 | 0.00059 | 0.00052 | 0.00053 | 0.00061 | 0.00076 | 0.00096 | 0.00117 | 0.00137 | 0.00154 | 0.00165 | 0.00172 | 0.00174 | 0.00171 | 0.00163 | 0.0015 | 0.00133 | 0.00113 | 0.0009 | 0.00069 | 0.0005 | 0.00036 | 0.00028 | 0.00023 | 0.00023 | 0.00024 | 0.0003 | 0.00038 | 0.0005 | 0.00065 | 0.0008 | 0.00096 | 0.00112 | 0.00127 | 0.00137 | 0.00143 | 0.00145 | 0.00145 | 0.00147 | 0.00153 | 0.00162 | 0.00171 | 0.00177 | 0.00178 | 0.00172 | 0.0016 | 0.00145 | 0.00128 | 0.00113 | 0.00102 | 0.00096 | 0.00098 | 0.00105 | 0.00117 | 0.00131 | 0.00147 | 0.00163 | 0.00178 | 0.00192 | 0.00203 | 0.00209 | 0.00209 | 0.00203 | 0.00194 | 0.0018 | 0.00165 | 0.00151 | 0.00142 | 0.00139 | 0.00142 | 0.0015 | 0.0016 | 0.00172 | 0.00183 | 0.00194 | 0.00201 | 0.00203 | 0.00201 | 0.00197 | 0.00192 | 0.00189 | 0.00188 | 0.00189 | 0.00195 | 0.00208 | 0.0023 | 0.00259 | 0.00292 | 0.00323 | 0.00346 | 0.00357 | 0.00353 | 0.00334 | 0.00304 | 0.00269 | 0.00235 | 0.0021 | 0.00196 | 0.00194 | 0.002 | 0.00211 | 0.00223 | 0.00231 | 0.00237 | 0.00239 | 0.00238 | 0.00238 | 0.0024 | 0.00247 | 0.00259 | 0.00273 | 0.00289 | 0.00302 | 0.00312 | 0.00317 | 0.00317 | 0.00312 | 0.00304 | 0.00296 | 0.00288 | 0.00282 | 0.00278 | 0.00274 | 0.00271 | 0.00268 | 0.00264 | 0.00259 | 0.00254 | 0.00251 | 0.00251 | 0.00256 | 0.00267 | 0.00282 | 0.00299 | 0.00313 | 0.00322 | 0.00325 | 0.00326 | 0.00325 | 0.00325 | 0.00326 | 0.00328 | 0.00331 | 0.00334 | 0.00333 | 0.00326 | 0.00312 | 0.00293 | 0.00274 | 0.00261 | 0.00257 | 0.00263 | 0.00275 | 0.00289 | 0.00303 | 0.00313 | 0.00322 | 0.0033 | 0.0034 | 0.00352 | 0.00364 | 0.00376 | 0.00383 | 0.00383 | 0.00375 | 0.00359 | 0.00336 | 0.0031 | 0.00285 | 0.00265 | 0.00252 | 0.00245 | 0.00242 | 0.00239 | 0.00234 | 0.00229 | 0.00223 | 0.00219 | 0.00216 | 0.00214 | 0.00212 | 0.00209 | 0.00205 | 0.00201 | 0.00196 | 0.00192 | 0.00188 | 0.00188 | 0.00192 | 0.002 | 0.00213 | 0.00227 | 0.00241 | 0.00252 | 0.00258 | 0.00258 | 0.00254 | 0.00245 | 0.00234 | 0.00223 | 0.00213 | 0.00208 | 0.00208 | 0.00212 | 0.00219 | 0.00226 | 0.00234 | 0.00241 | 0.00247 | 0.0025 | 0.00252 | 0.0025 | 0.00247 | 0.00243 | 0.00241 | 0.00243 | 0.00247 | 0.00254 | 0.00261 | 0.00266 | 0.00268 | 0.00266 | 0.0026 | 0.00253 | 0.00245 | 0.00241 | 0.00241 | 0.00249 | 0.00264 | 0.00286 | 0.00312 | 0.0034 | 0.00368 | 0.00392 | 0.00408 | 0.00415 | 0.00415 | 0.00411 | 0.00406 | 0.00397 | 0.00384 | 0.00367 | 0.00347 | 0.00326 | 0.00302 | 0.00276 | 0.0025 | 0.00227 | 0.00214 | 0.00209 | 0.0021 | 0.00208 | 0.00199 | 0.00183 | 0.00166 | 0.00154 | 0.00151 | 0.00161 | 0.00181 | 0.00209 | 0.0024 | 0.00267 | 0.00282 | 0.0028 | 0.00258 | 0.00221 | 0.00177 | 0.00133 | 0.00097 | 0.00071 | 0.00057 | 0.00054 | 0.00063 | 0.00081 | 0.00106 | 0.00132 | 0.00157 | 0.00178 | 0.00196 | 0.0021 | 0.00221 | 0.0023 | 0.00238 | 0.00246 | 0.00255 | 0.00265 | 0.00275 | 0.00285 | 0.00295 | 0.00303 | 0.0031 | 0.00313 | 0.00311 | 0.00307 | 0.00302 | 0.00299 | 0.00298 | 0.00301 | 0.00309 | 0.0032 | 0.00334 | 0.00347 | 0.00359 | 0.00367 | 0.00372 | 0.00375 | 0.00376 | 0.00378 | 0.00383 | 0.00391 | 0.00404 | 0.00421 | 0.00441 | 0.00464 | 0.00488 | 0.00516 | 0.00545 | 0.00576 | 0.00605 | 0.00628 | 0.00645 | 0.00653 | 0.00654 | 0.00649 | 0.00639 | 0.00626 | 0.00612 | 0.00599 | 0.00589 | 0.00582 | 0.00576 | 0.00572 | 0.0057 | 0.00576 | 0.00591 | 0.00615 | 0.00645 | 0.00674 | 0.00696 | 0.0071 | 0.00715 | 0.00713 | 0.00707 | 0.00699 | 0.00693 | 0.0069 | 0.00691 | 0.00696 | 0.00698 | 0.00695 | 0.00685 | 0.00672 | 0.00659 | 0.00648 | 0.0064 | 0.00635 | 0.00632 | 0.0063 | 0.00628 | 0.00627 | 0.00628 | 0.00629 | 0.00631 | 0.00631 | 0.00628 | 0.00622 | 0.00614 | 0.00605 | 0.00597 | 0.00591 | 0.00587 | 0.00583 | 0.0058 | 0.00574 | 0.00561 | 0.00542 | 0.00514 | 0.00483 | 0.00451 | 0.00425 | 0.00406 | 0.00395 | 0.0039 | 0.00388 | 0.00388 | 0.00389 | 0.00389 | 0.00389 | 0.00388 | 0.00389 | 0.00391 | 0.00396 | 0.004 | 0.00403 | 0.00401 | 0.00395 | 0.00386 | 0.00377 | 0.00369 | 0.00362 | 0.00355 | 0.00344 | 0.0033 | 0.00312 | 0.00293 | 0.00275 | 0.00259 | 0.0025 | 0.00247 | 0.00254 | 0.00268 | 0.00286 | 0.00304 | 0.00319 | 0.00328 | 0.00332 | 0.0033 | 0.00323 | 0.00314 | 0.00304 | 0.00294 | 0.00285 | 0.00275 | 0.00267 | 0.0026 | 0.00255 | 0.00253 | 0.00252 | 0.00251 | 0.0025 | 0.00248 | 0.00244 | 0.0024 | 0.00236 | 0.00233 | 0.00234 | 0.0024 | 0.0025 | 0.00263 | 0.00278 | 0.00292 | 0.00301 | 0.00305 | 0.00303 | 0.00298 | 0.0029 | 0.00281 | 0.00271 | 0.00258 | 0.00244 | 0.00229 | 0.00217 | 0.00209 | 0.00209 | 0.00215 | 0.00229 | 0.00244 | 0.00255 | 0.00256 | 0.00243 | 0.0022 | 0.00191 | 0.00164 | 0.00146 | 0.00142 | 0.00153 | 0.00178 | 0.00212 | 0.00246 | 0.00274 | 0.00292 | 0.00299 | 0.00298 | 0.00292 | 0.00287 | 0.00285 | 0.00287 | 0.00293 | 0.00301 | 0.00312 | 0.00322 | 0.00332 | 0.0034 | 0.00346 | 0.00347 | 0.00339 | 0.00319 | 0.00285 | 0.00238 | 0.00183 | 0.0013 | 0.00088 | 0.00064 | 0.00062 | 0.00081 | 0.00117 | 0.00162 | 0.00207 | 0.00244 | 0.00272 | 0.00289 | 0.00302 | 0.00313 | 0.00325 | 0.0034 | 0.00353 | 0.00362 | 0.00364 | 0.00358 | 0.00346 | 0.00333 | 0.00324 | 0.0032 | 0.00321 | 0.00325 | 0.00327 | 0.00321 | 0.00305 | 0.0028 | 0.0025 | 0.00222 | 0.00203 | 0.00197 | 0.00207 | 0.00231 | 0.00266 | 0.00306 | 0.00343 | 0.00371 | 0.00387 | 0.0039 | 0.00382 | 0.0037 | 0.00358 | 0.00349 | 0.00346 | 0.00349 | 0.00357 | 0.00367 | 0.00376 | 0.00383 | 0.00382 | 0.00375 | 0.00363 | 0.00351 | 0.00339 | 0.00327 | 0.00316 | 0.00303 | 0.00291 | 0.00283 | 0.00281 | 0.00287 | 0.003 | 0.00319 | 0.00341 | 0.00365 | 0.00387 | 0.00405 | 0.00415 | 0.00419 | 0.00419 | 0.00419 | 0.0042 | 0.00422 | 0.00425 | 0.00425 | 0.00422 | 0.00416 | 0.00407 | 0.004 | 0.00398 | 0.00401 | 0.00408 | 0.00419 | 0.0043 | 0.00438 | 0.00436 | 0.00425 | 0.00404 | 0.0038 | 0.00359 | 0.00346 | 0.00346 | 0.00356 | 0.00375 | 0.00398 | 0.00419 | 0.00436 | 0.00446 | 0.00452 | 0.00454 | 0.00455 | 0.00456 | 0.0046 | 0.00464 | 0.00469 | 0.00472 | 0.00471 | 0.00468 | 0.00464 | 0.0046 | 0.00459 | 0.00459 | 0.00461 | 0.00463 | 0.00464 | 0.00463 | 0.00459 | 0.00452 | 0.00445 | 0.0044 | 0.00439 | 0.00443 | 0.00452 | 0.00465 | 0.0048 | 0.00494 | 0.00506 | 0.00514 | 0.00519 | 0.0052 | 0.0052 | 0.00519 | 0.00518 | 0.00516 | 0.00513 | 0.00508 | 0.00502 | 0.00496 | 0.00492 | 0.00489 | 0.00487 | 0.00486 | 0.00485 | 0.00485 | 0.00486 | 0.00486 | 0.00487 | 0.00488 | 0.00489 | 0.00491 | 0.00494 | 0.00497 | 0.005 | 0.00503 | 0.00505 | 0.00507 | 0.00507 | 0.00508 | 0.00508 | 0.00509 | 0.0051 | 0.0051 | 0.00508 | 0.00503 | 0.00495 | 0.00487 | 0.0048 | 0.00475 | 0.00473 | 0.00474 | 0.00477 | 0.00482 | 0.0049 | 0.00499 | 0.00507 | 0.00512 | 0.00516 | 0.0052 | 0.00523 | 0.00525 | 0.00527 | 0.00526 | 0.00525 | 0.00523 | 0.00521 | 0.00519 | 0.00517 | 0.00515 | 0.00514 | 0.00513 | 0.00513 | 0.00515 | 0.00518 | 0.00522 | 0.00527 | 0.00532 | 0.00536 | 0.00538 | 0.00537 | 0.00533 | 0.00527 | 0.00519 | 0.00511 | 0.00503 | 0.00498 | 0.00496 | 0.00497 | 0.00501 | 0.00506 | 0.00512 | 0.00518 | 0.00522 | 0.00525 | 0.00527 | 0.00528 | 0.00528 | 0.00528 | 0.00527 | 0.00526 | 0.00525 | 0.00523 | 0.00521 | 0.00519 | 0.00517 | 0.00516 | 0.00516 | 0.00516 | 0.00516 | 0.00516 | 0.00515 | 0.00515 | 0.00515 | 0.00515 | 0.00515 | 0.00516 | 0.00517 | 0.00519 | 0.00522 | 0.00524 | 0.00525 | 0.00524 | 0.00522 | 0.0052 | 0.00519 | 0.00517 | 0.00515 | 0.00514 | 0.00514 | 0.00515 | 0.00517 | 0.00518 | 0.00519 | 0.00518 | 0.00517 | 0.00516 | 0.00515 | 0.00515 | 0.00515 | 0.00516 | 0.00517 | 0.00518 | 0.0052 | 0.00523 | 0.00524 | 0.00525 | 0.00525 | 0.00525 | 0.00523 | 0.00522 | 0.0052 | 0.00516 | 0.00512 | 0.00508 | 0.00504 | 0.00501 | 0.005 | 0.005 | 0.00501 | 0.00503 | 0.00507 | 0.00511 | 0.00515 | 0.00518 | 0.00519 | 0.0052 | 0.00519 | 0.00517 | 0.00515 | 0.00512 | 0.00508 | 0.00503 | 0.00498 | 0.00494 | 0.00491 | 0.00489 | 0.0049 | 0.00491 | 0.00495 | 0.00499 | 0.00503 | 0.00507 | 0.0051 | 0.00511 | 0.00511 | 0.00509 | 0.00507 | 0.00505 | 0.00502 | 0.00498 | 0.00495 | 0.00492 | 0.00489 | 0.00486 | 0.00482 | 0.00479 | 0.00477 | 0.00475 | 0.00474 | 0.00472 | 0.00471 | 0.0047 | 0.00469 | 0.00467 | 0.00465 | 0.00464 | 0.00463 | 0.00465 | 0.00468 | 0.00472 | 0.00477 | 0.0048 | 0.00483 | 0.00484 | 0.00483 | 0.0048 | 0.00475 | 0.00471 | 0.00466 | 0.00463 | 0.00461 | 0.0046 | 0.00461 | 0.00463 | 0.00465 | 0.00467 | 0.0047 | 0.00473 | 0.00476 | 0.00478 | 0.00479 | 0.00479 | 0.00479 | 0.00478 | 0.00476 | 0.00472 | 0.00467 | 0.00462 | 0.00458 | 0.00454 | 0.00451 | 0.00449 | 0.00448 | 0.00449 | 0.00451 | 0.00453 | 0.00456 | 0.00457 | 0.00458 | 0.00459 | 0.0046 | 0.00461 | 0.00462 | 0.00463 | 0.00464 | 0.00464 | 0.00465 | 0.00464 | 0.00463 | 0.0046 | 0.00458 | 0.00457 | 0.00457 | 0.00457 | 0.00458 | 0.0046 | 0.00462 | 0.00464 | 0.00464 | 0.00464 | 0.00462 | 0.0046 | 0.00458 | 0.00455 | 0.00451 | 0.00448 | 0.00446 | 0.00446 | 0.00448 | 0.0045 | 0.00452 | 0.00454 | 0.00455 | 0.00456 | 0.00455 | 0.00453 | 0.0045 | 0.00446 | 0.00443 | 0.00441 | 0.0044 | 0.00438 | 0.00437 | 0.00437 | 0.00439 | 0.00441 | 0.00445 | 0.0045 | 0.00454 | 0.00458 | 0.00462 | 0.00464 | 0.00464 | 0.00463 | 0.0046 | 0.00457 | 0.00453 | 0.00449 | 0.00445 | 0.00442 | 0.00441 | 0.0044 | 0.0044 | 0.00442 | 0.00445 | 0.00449 | 0.00453 | 0.00456 | 0.00458 | 0.0046 | 0.0046 | 0.0046 | 0.00459 | 0.00457 | 0.00456 | 0.00456 | 0.00456 | 0.00457 | 0.00458 | 0.00458 | 0.00458 | 0.00457 | 0.00456 | 0.00454 | 0.00452 | 0.0045 | 0.00448 | 0.00449 | 0.0045 | 0.00452 | 0.00454 | 0.00456 | 0.00457 | 0.00458 | 0.00459 | 0.00459 | 0.0046 | 0.00461 | 0.00462 | 0.00463 | 0.00463 | 0.00461 | 0.00459 | 0.00456 | 0.00452 | 0.00448 | 0.00443 | 0.0044 | 0.00438 | 0.00437 | 0.00437 | 0.00438 | 0.00441 | 0.00445 | 0.0045 | 0.00456 | 0.00461 | 0.00465 | 0.00467 | 0.00467 | 0.00467 | 0.00465 | 0.00463 | 0.00459 | 0.00455 | 0.00451 | 0.00448 | 0.00445 | 0.00443 | 0.00442 | 0.00442 | 0.00443 | 0.00444 | 0.00445 | 0.00446 | 0.00447 | 0.00448 | 0.0045 | 0.00451 | 0.00452 | 0.00453 | 0.00453 | 0.00454 | 0.00453 | 0.00453 | 0.00451 | 0.0045 | 0.00447 | 0.00445 | 0.00441 | 0.00438 | 0.00435 | 0.00433 | 0.00432 | 0.00432 | 0.00432 | 0.00433 | 0.00433 | 0.00434 | 0.00434 | 0.00434 | 0.00435 | 0.00436 | 0.00438 | 0.00439 | 0.0044 | 0.0044 | 0.00438 | 0.00435 | 0.00432 | 0.00431 | 0.00429 | 0.00428 | 0.00427 | 0.00426 | 0.00425 | 0.00423 | 0.00421 | 0.00419 | 0.00417 | 0.00417 | 0.00418 | 0.00421 | 0.00425 | 0.00428 | 0.0043 | 0.00431 | 0.00432 | 0.00431 | 0.0043 | 0.00428 | 0.00425 | 0.00422 | 0.00418 | 0.00415 | 0.00411 | 0.00406 | 0.00403 | 0.00402 | 0.00402 | 0.00405 | 0.00408 | 0.00412 | 0.00415 | 0.00418 | 0.0042 | 0.00421 | 0.00422 | 0.00421 | 0.00421 | 0.00421 | 0.00421 | 0.0042 | 0.00418 | 0.00414 | 0.0041 | 0.00405 | 0.00401 | 0.00398 | 0.00396 | 0.00397 | 0.00398 | 0.004 | 0.00403 | 0.00405 | 0.00407 | 0.00408 | 0.00409 | 0.00408 | 0.00407 | 0.00405 | 0.00404 | 0.00404 | 0.00405 | 0.00407 | 0.00408 | 0.00409 | 0.00409 | 0.00409 | 0.00408 | 0.00406 | 0.00403 | 0.00399 | 0.00396 | 0.00394 | 0.00394 | 0.00394 | 0.00396 | 0.00399 | 0.00402 | 0.00406 | 0.0041 | 0.00413 | 0.00416 | 0.00418 | 0.00418 | 0.00417 | 0.00415 | 0.00413 | 0.0041 | 0.00407 | 0.00403 | 0.00399 | 0.00396 | 0.00393 | 0.0039 | 0.00389 | 0.00389 | 0.00391 | 0.00393 | 0.00396 | 0.00398 | 0.004 | 0.00401 | 0.00401 | 0.00401 | 0.00401 | 0.004 | 0.004 | 0.004 | 0.004 | 0.004 | 0.004 | 0.00399 | 0.00398 | 0.00397 | 0.00396 | 0.00396 | 0.00396 | 0.00397 | 0.00396 | 0.00396 | 0.00395 | 0.00395 | 0.00394 | 0.00394 | 0.00394 | 0.00395 | 0.00395 | 0.00396 | 0.00396 | 0.00396 | 0.00394 | 0.00393 | 0.00391 | 0.00391 | 0.00391 | 0.00392 | 0.00393 | 0.00394 | 0.00394 | 0.00393 | 0.00392 | 0.00391 | 0.00389 | 0.00387 | 0.00386 | 0.00386 | 0.00387 | 0.00388 | 0.00391 | 0.00395 | 0.00398 | 0.004 | 0.00401 | 0.00402 | 0.00401 | 0.00401 | 0.00399 | 0.00397 | 0.00395 | 0.00393 | 0.00392 | 0.00391 | 0.00391 | 0.00391 | 0.00391 | 0.00392 | 0.00394 | 0.00396 | 0.00398 | 0.00401 | 0.00404 | 0.00407 | 0.00409 | 0.00411 | 0.00413 | 0.00414 | 0.00414 | 0.00414 | 0.00414 | 0.00413 | 0.00413 | 0.00412 | 0.00413 | 0.00414 | 0.00417 | 0.00421 | 0.00425 | 0.0043 | 0.00436 | 0.00442 | 0.00448 | 0.00454 | 0.00459 | 0.00464 | 0.00468 | 0.00473 | 0.00479 | 0.00484 | 0.00491 | 0.00498 | 0.00507 | 0.00517 | 0.00528 | 0.00538 | 0.00547 | 0.00556 | 0.00565 | 0.00574 | 0.00584 | 0.00596 | 0.00609 | 0.00624 | 0.0064 | 0.00658 | 0.00676 | 0.00693 | 0.0071 | 0.00727 | 0.00745 | 0.00763 | 0.00781 | 0.00799 | 0.00817 | 0.00835 | 0.00852 | 0.0087 | 0.00888 | 0.00906 | 0.00925 | 0.00946 | 0.00969 | 0.00994 | 0.0102 | 0.01047 | 0.01075 | 0.01104 | 0.01133 | 0.01162 | 0.01191 | 0.0122 | 0.01248 | 0.01275 | 0.01301 | 0.01327 | 0.01353 | 0.01379 | 0.01406 | 0.01433 | 0.0146 | 0.01489 | 0.01517 | 0.01545 | 0.01574 | 0.01601 | 0.01628 | 0.01652 | 0.01673 | 0.01688 | 0.01697 | 0.01702 | 0.0171 | 0.01731 | 0.01769 | 0.01823 | 0.01883 | 0.01944 | 0.01999 | 0.02043 | 0.02071 | 0.0208 | 0.02067 | 0.02037 | 0.02004 | 0.01977 | 0.0196 | 0.01948 | 0.0194 | 0.01935 | 0.01934 | 0.01938 | 0.01944 | 0.01951 | 0.01956 | 0.0196 | 0.01965 | 0.01971 | 0.0198 | 0.01989 | 0.01998 | 0.02005 | 0.02009 | 0.02011 | 0.02009 | 0.02002 | 0.0199 | 0.01973 | 0.01954 | 0.01933 | 0.01912 | 0.01891 | 0.0187 | 0.01851 | 0.01834 | 0.01819 | 0.01806 | 0.01794 | 0.01783 | 0.01771 | 0.01759 | 0.01746 | 0.0173 | 0.01713 | 0.01695 | 0.01676 | 0.01659 | 0.01642 | 0.01627 | 0.01613 | 0.016 | 0.01588 | 0.01576 | 0.01563 | 0.0155 | 0.01538 | 0.01527 | 0.01518 | 0.01512 | 0.01509 | 0.01507 | 0.01506 | 0.01506 | 0.01505 | 0.01502 | 0.01497 | 0.01492 | 0.01487 | 0.01483 | 0.01479 | 0.01477 | 0.01475 | 0.01474 | 0.01473 | 0.01472 | 0.01472 | 0.01472 | 0.01472 | 0.01475 | 0.0148 | 0.01486 | 0.01494 | 0.01504 | 0.01514 | 0.01524 | 0.01535 | 0.01545 | 0.01556 | 0.01566 | 0.01576 | 0.01586 | 0.01593 | 0.016 | 0.01604 | 0.01606 | 0.01607 | 0.01606 | 0.01605 | 0.01604 | 0.01604 | 0.01607 | 0.01612 | 0.01621 | 0.01633 | 0.01647 | 0.0166 | 0.01671 | 0.0168 | 0.01686 | 0.01687 | 0.01686 | 0.01682 | 0.01677 | 0.01673 | 0.0167 | 0.0167 | 0.01678 | 0.01696 | 0.01726 | 0.01762 | 0.01795 | 0.01817 | 0.01825 | 0.01818 | 0.01796 | 0.0176 | 0.01717 | 0.01672 | 0.01637 | 0.01615 | 0.01607 | 0.01606 | 0.01606 | 0.01604 | 0.01599 | 0.0159 | 0.0158 | 0.01568 | 0.01557 | 0.01549 | 0.01544 | 0.01543 | 0.01544 | 0.01545 | 0.01545 | 0.01543 | 0.01538 | 0.01527 | 0.01512 | 0.01493 | 0.01471 | 0.01449 | 0.01427 | 0.01405 | 0.01385 | 0.01365 | 0.01348 | 0.01332 | 0.01318 | 0.01305 | 0.01293 | 0.01283 | 0.01274 | 0.01267 | 0.01259 | 0.01251 | 0.01243 | 0.01234 | 0.01224 | 0.01213 | 0.01201 | 0.01188 | 0.01173 | 0.01158 | 0.01141 | 0.01123 | 0.01103 | 0.01083 | 0.01063 | 0.01044 | 0.01025 | 0.01008 | 0.00992 | 0.00978 | 0.00965 | 0.00954 | 0.00944 | 0.00935 | 0.00927 | 0.00918 | 0.0091 | 0.00901 | 0.00891 | 0.0088 | 0.00868 | 0.00855 | 0.00843 | 0.0083 | 0.00818 | 0.00805 | 0.00793 | 0.00781 | 0.00768 | 0.00756 | 0.00744 | 0.00733 | 0.00724 | 0.00716 | 0.00708 | 0.00702 | 0.00696 | 0.0069 | 0.00684 | 0.00678 | 0.00672 | 0.00666 | 0.0066 | 0.00654 | 0.00648 | 0.00643 | 0.00637 | 0.00632 | 0.00627 | 0.00622 | 0.00618 | 0.00615 | 0.00612 | 0.0061 | 0.00607 | 0.00605 | 0.00603 | 0.00601 | 0.00599 | 0.00597 | 0.00595 | 0.00592 | 0.0059 | 0.00588 | 0.00586 | 0.00583 | 0.00581 | 0.00579 | 0.00577 | 0.00575 | 0.00574 | 0.00571 | 0.00569 | 0.00567 | 0.00565 | 0.00563 | 0.00561 | 0.00559 | 0.00558 | 0.00557 | 0.00559 | 0.0056 | 0.00562 | 0.00563 | 0.00564 | 0.00564 | 0.00564 | 0.00563 | 0.00562 | 0.0056 | 0.00557 | 0.00555 | 0.00554 | 0.00552 | 0.00551 | 0.0055 | 0.00549 | 0.00548 | 0.00547 | 0.00546 | 0.00545 | 0.00545 | 0.00544 | 0.00542 | 0.0054 | 0.00538 | 0.00536 | 0.00534 | 0.00533 | 0.00531 | 0.00531 | 0.00531 | 0.00531 | 0.00532 | 0.00533 | 0.00533 | 0.00532 | 0.00531 | 0.00529 | 0.00528 | 0.00526 | 0.00525 | 0.00525 | 0.00524 | 0.00523 | 0.00522 | 0.00521 | 0.0052 | 0.0052 | 0.00519 | 0.00519 | 0.0052 | 0.0052 | 0.00521 | 0.00522 | 0.00523 | 0.00523 | 0.00524 | 0.00523 | 0.00522 | 0.00521 | 0.00519 | 0.00517 | 0.00515 | 0.00514 | 0.00513 | 0.00512 | 0.00512 | 0.00511 | 0.00512 | 0.00513 | 0.00514 | 0.00515 | 0.00516 | 0.00518 | 0.00519 | 0.0052 | 0.00519 | 0.00518 | 0.00515 | 0.00513 | 0.00511 | 0.00509 | 0.00507 | 0.00507 | 0.00507 | 0.00507 | 0.00508 | 0.00509 | 0.0051 | 0.0051 | 0.0051 | 0.0051 | 0.00511 | 0.00511 | 0.00511 | 0.00511 | 0.0051 | 0.00509 | 0.00508 | 0.00506 | 0.00503 | 0.00502 | 0.005 | 0.005 | 0.005 | 0.00499 | 0.00499 | 0.00498 | 0.00496 | 0.00495 | 0.00493 | 0.00492 | 0.00491 | 0.0049 | 0.00491 | 0.00492 | 0.00494 | 0.00496 | 0.00497 | 0.00498 | 0.00499 | 0.005 | 0.00499 | 0.00498 | 0.00495 | 0.00492 | 0.0049 | 0.00488 | 0.00486 | 0.00485 | 0.00483 | 0.00482 | 0.00482 | 0.00481 | 0.00481 | 0.00481 | 0.00482 | 0.00483 | 0.00486 | 0.00489 | 0.00491 | 0.00494 | 0.00496 | 0.00496 | 0.00494 | 0.00491 | 0.00488 | 0.00484 | 0.00481 | 0.00478 | 0.00476 | 0.00475 | 0.00475 | 0.00477 | 0.00479 | 0.00481 | 0.00482 | 0.00484 | 0.00485 | 0.00485 | 0.00484 | 0.00483 | 0.00482 | 0.00481 | 0.00481 | 0.00482 | 0.00483 | 0.00484 | 0.00484 | 0.00483 | 0.00482 | 0.00481 | 0.0048 | 0.00479 | 0.00479 | 0.00479 | 0.00478 | 0.00478 | 0.00477 | 0.00476 | 0.00475 | 0.00475 | 0.00475 | 0.00476 | 0.00478 | 0.0048 | 0.00483 | 0.00486 | 0.00488 | 0.00491 | 0.00492 | 0.00493 | 0.00494 | 0.00493 | 0.00492 | 0.00491 | 0.00489 | 0.00487 | 0.00486 | 0.00486 | 0.00487 | 0.00489 | 0.00491 | 0.00493 | 0.00496 | 0.00499 | 0.00501 | 0.00503 | 0.00505 | 0.00506 | 0.00507 | 0.00508 | 0.00509 | 0.00509 | 0.00508 | 0.00508 | 0.00507 | 0.00507 | 0.00506 | 0.00506 | 0.00506 | 0.00506 | 0.00506 | 0.00506 | 0.00506 | 0.00507 | 0.00508 | 0.00509 | 0.0051 | 0.0051 | 0.00511 | 0.00511 | 0.00511 | 0.0051 | 0.00509 | 0.00509 | 0.00509 | 0.0051 | 0.0051 | 0.00511 | 0.00511 | 0.0051 | 0.00509 | 0.00508 | 0.00506 | 0.00504 | 0.00501 | 0.00499 | 0.00497 | 0.00496 | 0.00495 | 0.00495 | 0.00496 | 0.00498 | 0.00501 | 0.00504 | 0.00509 | 0.00512 | 0.00515 | 0.00517 | 0.00517 | 0.00515 | 0.00513 | 0.0051 | 0.00506 | 0.00502 | 0.00498 | 0.00496 | 0.00496 | 0.00497 | 0.00498 | 0.00499 | 0.00501 | 0.00502 | 0.00505 | 0.00507 | 0.00509 | 0.0051 | 0.00509 | 0.00508 | 0.00507 | 0.00504 | 0.00502 | 0.00499 | 0.00497 | 0.00496 | 0.00497 | 0.00499 | 0.00501 | 0.00502 | 0.00502 | 0.00502 | 0.00502 | 0.00501 | 0.00501 | 0.005 | 0.00499 | 0.00499 | 0.00499 | 0.005 | 0.00501 | 0.00502 | 0.00503 | 0.00503 | 0.00502 | 0.00502 | 0.00501 | 0.00501 | 0.005 | 0.005 | 0.00501 | 0.00503 | 0.00505 | 0.00507 | 0.00508 | 0.00508 | 0.00507 | 0.00506 | 0.00504 | 0.00502 | 0.00501 | 0.00501 | 0.00503 | 0.00507 | 0.00511 | 0.00514 | 0.00516 | 0.00517 | 0.00517 | 0.00515 | 0.00512 | 0.00509 | 0.00505 | 0.00502 | 0.00499 | 0.00496 | 0.00493 | 0.00492 | 0.00492 | 0.00494 | 0.00498 | 0.00502 | 0.00507 | 0.00511 | 0.00514 | 0.00516 | 0.00517 | 0.00516 | 0.00513 | 0.0051 | 0.00506 | 0.00502 | 0.00498 | 0.00495 | 0.00494 | 0.00493 | 0.00495 | 0.00497 | 0.005 | 0.00502 | 0.00503 | 0.00504 | 0.00504 | 0.00505 | 0.00505 | 0.00505 | 0.00506 | 0.00507 | 0.00507 | 0.00507 | 0.00506 | 0.00504 | 0.00502 | 0.00501 | 0.005 | 0.00499 | 0.005 | 0.005 | 0.00502 | 0.00503 | 0.00505 | 0.00506 | 0.00508 | 0.00508 | 0.00508 | 0.00507 | 0.00506 | 0.00506 | 0.00506 | 0.00506 | 0.00508 | 0.00511 | 0.00514 | 0.00516 | 0.00517 | 0.00516 | 0.00513 | 0.0051 | 0.00506 | 0.00502 | 0.00498 | 0.00496 | 0.00496 | 0.00497 | 0.00499 | 0.005 | 0.005 | 0.00501 | 0.00503 | 0.00505 | 0.00508 | 0.0051 | 0.00511 | 0.00513 | 0.00514 | 0.00515 | 0.00515 | 0.00515 | 0.00515 | 0.00514 | 0.00514 | 0.00514 | 0.00514 | 0.00514 | 0.00514 | 0.00514 | 0.00514 | 0.00516 | 0.00517 | 0.00519 | 0.0052 | 0.00519 | 0.00518 | 0.00516 | 0.00515 | 0.00516 | 0.00517 | 0.00518 | 0.00519 | 0.0052 | 0.00521 | 0.00521 | 0.00521 | 0.00519 | 0.00517 | 0.00516 | 0.00515 | 0.00515 | 0.00514 | 0.00513 | 0.00512 | 0.00511 | 0.0051 | 0.00509 | 0.00508 | 0.00508 | 0.0051 | 0.00513 | 0.00518 | 0.00522 | 0.00526 | 0.00529 | 0.00532 | 0.00534 | 0.00535 | 0.00535 | 0.00532 | 0.00528 | 0.00525 | 0.00521 | 0.00517 | 0.00514 | 0.00512 | 0.0051 | 0.00512 | 0.00515 | 0.0052 | 0.00525 | 0.0053 | 0.00533 | 0.00536 | 0.00538 | 0.00538 | 0.00537 | 0.00536 | 0.00533 | 0.0053 | 0.00528 | 0.00526 | 0.00526 | 0.00526 | 0.00527 | 0.00528 | 0.00531 | 0.00534 | 0.00538 | 0.0054 | 0.00542 | 0.00542 | 0.00543 | 0.00543 | 0.00542 | 0.0054 | 0.00538 | 0.00534 | 0.00531 | 0.00528 | 0.00527 | 0.00525 | 0.00524 | 0.00524 | 0.00526 | 0.00529 | 0.00531 | 0.00534 | 0.00535 | 0.00536 | 0.00535 | 0.00534 | 0.00533 | 0.00531 | 0.0053 | 0.00528 | 0.00528 | 0.00529 | 0.00531 | 0.00534 | 0.00536 | 0.0054 | 0.00543 | 0.00547 | 0.00551 | 0.00554 | 0.00554 | 0.00551 | 0.00547 | 0.00541 | 0.00535 | 0.00529 | 0.00525 | 0.00523 | 0.00524 | 0.00528 | 0.00533 | 0.00538 | 0.00544 | 0.00549 | 0.00553 | 0.00555 | 0.00557 | 0.00558 | 0.00558 | 0.00556 | 0.00553 | 0.0055 | 0.00546 | 0.00542 | 0.00539 | 0.00536 | 0.00535 | 0.00535 | 0.00535 | 0.00535 | 0.00534 | 0.00535 | 0.0054 | 0.00548 | 0.00557 | 0.00567 | 0.00576 | 0.00584 | 0.00589 | 0.0059 | 0.00587 | 0.00579 | 0.00569 | 0.00559 | 0.00549 | 0.0054 | 0.00532 | 0.00522 | 0.00513 | 0.00502 | 0.00489 | 0.00473 | 0.00455 | 0.00432 | 0.00406 | 0.00377 | 0.00345 | 0.00313 | 0.00281 | 0.00251 | 0.00226 | 0.00205 | 0.0019 | 0.00182 | 0.00181 | 0.00185 | 0.00195 | 0.00208 | 0.00222 | 0.00236 | 0.00251 | 0.00265 | 0.0028 | 0.00295 | 0.00311 | 0.00328 | 0.00345 | 0.00363 | 0.00381 | 0.00398 | 0.00414 | 0.00429 | 0.00443 | 0.00456 | 0.00468 | 0.00478 | 0.00485 | 0.00488 | 0.00487 | 0.0048 | 0.0047 | 0.00455 | 0.00439 | 0.00422 | 0.00406 | 0.00391 | 0.00376 | 0.0036 | 0.00338 | 0.00307 | 0.00265 | 0.00212 | 0.00155 | 0.00101 | 0.0006 | 0.00038 | 0.00039 | 0.00061 | 0.00102 | 0.00155 | 0.00213 | 0.0027 | 0.0032 | 0.00362 | 0.00396 | 0.00424 | 0.00449 | 0.00469 | 0.00484 | 0.00493 | 0.00496 | 0.00494 | 0.00488 | 0.00479 | 0.00466 | 0.0045 | 0.00429 | 0.00405 | 0.00379 | 0.00351 | 0.00323 | 0.00296 | 0.00271 | 0.00248 | 0.0023 | 0.00216 | 0.00206 | 0.00199 | 0.00195 | 0.00194 | 0.00193 | 0.00194 | 0.00194 | 0.00196 | 0.00197 | 0.002 | 0.00205 | 0.00212 | 0.00221 | 0.00231 | 0.00239 | 0.00245 | 0.00245 | 0.00239 | 0.00229 | 0.00216 | 0.002 | 0.00184 | 0.00171 | 0.0016 | 0.00155 | 0.00154 | 0.00158 | 0.00165 | 0.00176 | 0.00189 | 0.00204 | 0.0022 | 0.00236 | 0.00252 | 0.00266 | 0.00279 | 0.0029 | 0.00299 | 0.00308 | 0.00316 | 0.00323 | 0.00331 | 0.00341 | 0.00352 | 0.00364 | 0.00376 | 0.00388 | 0.004 | 0.00411 | 0.00423 | 0.00434 | 0.00444 | 0.00455 | 0.00466 | 0.00479 | 0.00493 | 0.00508 | 0.00521 | 0.00533 | 0.00544 | 0.00552 | 0.00559 | 0.00563 | 0.00566 | 0.00568 | 0.00569 | 0.0057 | 0.00571 | 0.00571 | 0.00572 | 0.00572 | 0.00572 | 0.00572 | 0.00571 | 0.00571 | 0.00571 | 0.00571 | 0.00572 | 0.00575 | 0.00578 | 0.00583 | 0.00588 | 0.00593 | 0.00596 | 0.00597 | 0.00594 | 0.00587 | 0.00578 | 0.00566 | 0.00554 | 0.00542 | 0.00532 | 0.00524 | 0.00519 | 0.00516 | 0.00517 | 0.00521 | 0.00527 | 0.00533 | 0.00539 | 0.00544 | 0.00546 | 0.00546 | 0.00542 | 0.00537 | 0.00532 | 0.00528 | 0.00526 | 0.00524 | 0.00523 | 0.00521 | 0.00517 | 0.00512 | 0.00507 | 0.00503 | 0.00501 | 0.00504 | 0.00509 | 0.00517 | 0.00527 | 0.00537 | 0.00546 | 0.00554 | 0.00558 | 0.0056 | 0.00559 | 0.00557 | 0.00555 | 0.00552 | 0.00549 | 0.00544 | 0.0054 | 0.00537 | 0.00534 | 0.00532 | 0.00529 | 0.00526 | 0.00523 | 0.0052 | 0.00518 | 0.00515 | 0.00512 | 0.0051 | 0.00511 | 0.00515 | 0.00519 | 0.00524 | 0.00529 | 0.00534 | 0.00538 | 0.0054 | 0.0054 | 0.00539 | 0.0054 | 0.00541 | 0.00542 | 0.0054 | 0.00536 | 0.0053 | 0.00523 | 0.00515 | 0.00507 | 0.00501 | 0.00499 | 0.00502 | 0.00511 | 0.00522 | 0.00534 | 0.00547 | 0.00558 | 0.00566 | 0.00571 | 0.0057 | 0.00564 | 0.00556 | 0.00546 | 0.00536 | 0.00526 | 0.00516 | 0.00507 | 0.00499 | 0.00493 | 0.00489 | 0.00487 | 0.00488 | 0.00494 | 0.00504 | 0.00517 | 0.00529 | 0.00539 | 0.00544 | 0.00545 | 0.00543 | 0.00542 | 0.00541 | 0.00543 | 0.00548 | 0.00558 | 0.00568 | 0.00575 | 0.00573 | 0.00562 | 0.00544 | 0.00524 | 0.00503 | 0.00485 | 0.0047 | 0.00459 | 0.00453 | 0.00453 | 0.00457 | 0.00462 | 0.00468 | 0.00476 | 0.00487 | 0.00504 | 0.00523 | 0.00541 | 0.00557 | 0.00567 | 0.00572 | 0.00572 | 0.00565 | 0.00554 | 0.00539 | 0.00523 | 0.00507 | 0.00495 | 0.00489 | 0.00491 | 0.00498 | 0.00506 | 0.0051 | 0.00509 | 0.00503 | 0.00494 | 0.0048 | 0.00463 | 0.00446 | 0.00434 | 0.00429 | 0.0043 | 0.00435 | 0.00441 | 0.00444 | 0.00445 | 0.00446 | 0.00445 | 0.00444 | 0.00441 | 0.00437 | 0.00434 | 0.00432 | 0.00431 | 0.00431 | 0.00434 | 0.00438 | 0.00441 | 0.00443 | 0.00443 | 0.00442 | 0.00441 | 0.00441 | 0.00441 | 0.00441 | 0.00439 | 0.00436 | 0.00432 | 0.00427 | 0.00421 | 0.00414 | 0.00409 | 0.00406 | 0.00407 | 0.0041 | 0.00415 | 0.00422 | 0.00427 | 0.00432 | 0.00436 | 0.00439 | 0.00445 | 0.00451 | 0.00459 | 0.00466 | 0.00474 | 0.00481 | 0.00486 | 0.00487 | 0.00485 | 0.00481 | 0.00475 | 0.00469 | 0.00463 | 0.0046 | 0.00459 | 0.00459 | 0.00462 | 0.00465 | 0.00467 | 0.0047 | 0.00473 | 0.00477 | 0.00482 | 0.00488 | 0.00494 | 0.00499 | 0.00502 | 0.00502 | 0.005 | 0.00496 | 0.00489 | 0.00482 | 0.00474 | 0.00465 | 0.00456 | 0.00449 | 0.00444 | 0.0044 | 0.00438 | 0.00438 | 0.00439 | 0.00442 | 0.00447 | 0.00453 | 0.00458 | 0.00462 | 0.00464 | 0.00464 | 0.00462 | 0.00458 | 0.00453 | 0.00448 | 0.00446 | 0.00447 | 0.00452 | 0.00461 | 0.00471 | 0.00479 | 0.00484 | 0.00484 | 0.00481 | 0.00475 | 0.00467 | 0.0046 | 0.00454 | 0.00449 | 0.00446 | 0.00444 | 0.00443 | 0.00443 | 0.00445 | 0.00448 | 0.00453 | 0.00458 | 0.00461 | 0.00461 | 0.00459 | 0.00456 | 0.00453 | 0.00448 | 0.00441 | 0.0043 | 0.00417 | 0.00404 | 0.00393 | 0.00384 | 0.00379 | 0.00382 | 0.00393 | 0.00413 | 0.00438 | 0.00465 | 0.00486 | 0.00501 | 0.00507 | 0.00507 | 0.00501 | 0.00489 | 0.00472 | 0.00454 | 0.0044 | 0.00433 | 0.00431 | 0.00431 | 0.0043 | 0.00428 | 0.00426 | 0.00426 | 0.00425 | 0.00422 | 0.00419 | 0.00419 | 0.00424 | 0.00432 | 0.00437 | 0.00436 | 0.0043 | 0.00422 | 0.00417 | 0.00414 | 0.00413 | 0.00413 | 0.00415 | 0.00418 | 0.0042 | 0.00419 | 0.00414 | 0.00408 | 0.004 | 0.00394 | 0.00389 | 0.00385 | 0.00382 | 0.00379 | 0.00377 | 0.00376 | 0.00379 | 0.00385 | 0.00395 | 0.00406 | 0.00418 | 0.00428 | 0.00437 | 0.00443 | 0.00444 | 0.00438 | 0.00422 | 0.00398 | 0.00368 | 0.00335 | 0.00304 | 0.00281 | 0.00268 | 0.00269 | 0.00282 | 0.00306 | 0.00337 | 0.00372 | 0.00405 | 0.00434 | 0.00455 | 0.00467 | 0.00471 | 0.00466 | 0.00455 | 0.00439 | 0.00418 | 0.00396 | 0.00375 | 0.00359 | 0.00349 | 0.00346 | 0.00348 | 0.00354 | 0.00363 | 0.00376 | 0.00392 | 0.00411 | 0.00429 | 0.00445 | 0.0046 | 0.00471 | 0.00474 | 0.00467 | 0.00449 | 0.00426 | 0.00404 | 0.00385 | 0.0037 | 0.00358 | 0.00352 | 0.00354 | 0.00362 | 0.00374 | 0.00384 | 0.0039 | 0.00395 | 0.00399 | 0.00405 | 0.00411 | 0.00417 | 0.00423 | 0.00429 | 0.00432 | 0.00433 | 0.00431 | 0.00429 | 0.00426 | 0.00423 | 0.00419 | 0.00412 | 0.00405 | 0.00397 | 0.00389 | 0.00377 | 0.0036 | 0.0034 | 0.00317 | 0.00296 | 0.00279 | 0.0027 | 0.00269 | 0.00277 | 0.00293 | 0.00316 | 0.00342 | 0.00369 | 0.00393 | 0.00411 | 0.00419 | 0.00418 | 0.00413 | 0.00404 | 0.00396 | 0.00386 | 0.00374 | 0.00362 | 0.00352 | 0.00345 | 0.00343 | 0.00346 | 0.00352 | 0.00362 | 0.00372 | 0.00382 | 0.00391 | 0.00398 | 0.00404 | 0.00407 | 0.00409 | 0.0041 | 0.0041 | 0.00405 | 0.00394 | 0.00377 | 0.00356 | 0.00336 | 0.00323 | 0.00317 | 0.0032 | 0.0033 | 0.00347 | 0.00365 | 0.00383 | 0.00396 | 0.00405 | 0.00409 | 0.0041 | 0.00408 | 0.00404 | 0.00401 | 0.00399 | 0.00398 | 0.00398 | 0.00399 | 0.00402 | 0.00406 | 0.00411 | 0.00412 | 0.00406 | 0.00391 | 0.00369 | 0.00345 | 0.00325 | 0.00312 | 0.00307 | 0.00308 | 0.00315 | 0.00329 | 0.00346 | 0.00364 | 0.00378 | 0.00388 | 0.00393 | 0.00399 | 0.00406 | 0.00414 | 0.00418 | 0.00416 | 0.00407 | 0.00393 | 0.00374 | 0.00356 | 0.0034 | 0.00327 | 0.00321 | 0.00321 | 0.00326 | 0.00335 | 0.00346 | 0.00355 | 0.00363 | 0.0037 | 0.00377 | 0.00384 | 0.00392 | 0.00398 | 0.00401 | 0.004 | 0.00393 | 0.00382 | 0.0037 | 0.0036 | 0.00354 | 0.00352 | 0.00352 | 0.00352 | 0.00353 | 0.00353 | 0.00353 | 0.00353 | 0.00353 | 0.00353 | 0.00355 | 0.00359 | 0.00364 | 0.0037 | 0.00374 | 0.00375 | 0.00375 | 0.00374 | 0.00373 | 0.00373 | 0.00371 | 0.00369 | 0.00367 | 0.00365 | 0.00365 | 0.00365 | 0.00367 | 0.00369 | 0.0037 | 0.00368 | 0.00361 | 0.00351 | 0.00337 | 0.00321 | 0.00305 | 0.00292 | 0.00284 | 0.00283 | 0.00289 | 0.00301 | 0.00318 | 0.00336 | 0.00352 | 0.00363 | 0.00367 | 0.00364 | 0.00355 | 0.00343 | 0.00331 | 0.00321 | 0.00315 | 0.00315 | 0.0032 | 0.00329 | 0.0034 | 0.0035 | 0.0036 | 0.00368 | 0.00373 | 0.00376 | 0.00376 | 0.00371 | 0.0036 | 0.00346 | 0.00331 | 0.00315 | 0.003 | 0.00287 | 0.00277 | 0.00272 | 0.00271 | 0.00275 | 0.00283 | 0.00293 | 0.00306 | 0.00319 | 0.00332 | 0.00343 | 0.0035 | 0.00355 | 0.00356 | 0.00354 | 0.00352 | 0.0035 | 0.0035 | 0.00353 | 0.00357 | 0.00361 | 0.00364 | 0.00367 | 0.00369 | 0.00371 | 0.0037 | 0.00366 | 0.00358 | 0.00348 | 0.00337 | 0.00326 | 0.00318 | 0.00313 | 0.00313 | 0.00317 | 0.00325 | 0.00334 | 0.00341 | 0.00345 | 0.00346 | 0.00347 | 0.00348 | 0.00349 | 0.00351 | 0.00352 | 0.00351 | 0.0035 | 0.00346 | 0.00341 | 0.00334 | 0.00326 | 0.00319 | 0.00315 | 0.00315 | 0.0032 | 0.00328 | 0.00337 | 0.00345 | 0.00349 | 0.00348 | 0.00343 | 0.00336 | 0.00329 | 0.00325 | 0.00324 | 0.00327 | 0.00331 | 0.00334 | 0.00335 | 0.00332 | 0.00328 | 0.00322 | 0.00318 | 0.00316 | 0.00316 | 0.00318 | 0.00321 | 0.00324 | 0.00327 | 0.00331 | 0.00335 | 0.00342 | 0.00349 | 0.00356 | 0.00361 | 0.00362 | 0.00361 | 0.00357 | 0.00352 | 0.00347 | 0.00343 | 0.00339 | 0.00337 | 0.00334 | 0.00332 | 0.00329 | 0.00329 | 0.00332 | 0.00339 | 0.00352 | 0.0037 | 0.00392 | 0.00415 | 0.00438 | 0.00456 | 0.00465 | 0.00462 | 0.00448 | 0.00426 | 0.00402 | 0.0038 | 0.00366 | 0.00361 | 0.00366 | 0.00375 | 0.00386 | 0.00395 | 0.00397 | 0.00393 | 0.00384 | 0.00371 | 0.00357 | 0.00345 | 0.00338 | 0.00336 | 0.00341 | 0.00351 | 0.00363 | 0.00374 | 0.00381 | 0.00379 | 0.00368 | 0.00348 | 0.00323 | 0.00295 | 0.00272 | 0.00255 | 0.00248 | 0.00249 | 0.00253 | 0.00258 | 0.0026 | 0.00261 | 0.00265 | 0.00275 | 0.00293 | 0.00319 | 0.0035 | 0.00382 | 0.00412 | 0.00436 | 0.00453 | 0.00462 | 0.00464 | 0.0046 | 0.00452 | 0.00442 | 0.00429 | 0.00412 | 0.00391 | 0.00367 | 0.00345 | 0.00329 | 0.00323 | 0.00327 | 0.0034 | 0.00358 | 0.00377 | 0.00394 | 0.00406 | 0.00411 | 0.0041 | 0.00405 | 0.00402 | 0.00402 | 0.00408 | 0.00418 | 0.00429 | 0.00436 | 0.00437 | 0.00428 | 0.00412 | 0.0039 | 0.00367 | 0.00348 | 0.00336 | 0.00333 | 0.00339 | 0.0035 | 0.00365 | 0.00382 | 0.00398 | 0.00415 | 0.0043 | 0.00445 | 0.00458 | 0.00469 | 0.00477 | 0.00483 | 0.00488 | 0.0049 | 0.00492 | 0.00492 | 0.00494 | 0.00498 | 0.00504 | 0.00511 | 0.00518 | 0.00522 | 0.00526 | 0.00529 | 0.00531 | 0.00533 | 0.00532 | 0.00529 | 0.00524 | 0.00515 | 0.00501 | 0.00482 | 0.00463 | 0.00446 | 0.00437 | 0.0044 | 0.00453 | 0.00474 | 0.00499 | 0.0052 | 0.00532 | 0.00529 | 0.0051 | 0.00477 | 0.00441 | 0.0041 | 0.00391 | 0.00388 | 0.00399 | 0.00422 | 0.00451 | 0.00481 | 0.00508 | 0.00528 | 0.0054 | 0.00547 | 0.00552 | 0.00556 | 0.00559 | 0.0056 | 0.00558 | 0.00554 | 0.00547 | 0.0054 | 0.00535 | 0.00532 | 0.00534 | 0.0054 | 0.00549 | 0.00558 | 0.00564 | 0.00567 | 0.00566 | 0.00563 | 0.00559 | 0.00555 | 0.00554 | 0.00556 | 0.00565 | 0.00582 | 0.00606 | 0.00636 | 0.00667 | 0.00695 | 0.00716 | 0.00728 | 0.00729 | 0.00723 | 0.00711 | 0.00697 | 0.00686 | 0.0068 | 0.00677 | 0.00676 | 0.00673 | 0.00665 | 0.00651 | 0.00633 | 0.00613 | 0.00593 | 0.00578 | 0.00568 | 0.00568 | 0.00577 | 0.00596 | 0.00621 | 0.00649 | 0.00675 | 0.00694 | 0.00702 | 0.007 | 0.00687 | 0.00666 | 0.00642 | 0.0062 | 0.00604 | 0.00596 | 0.00594 | 0.00596 | 0.006 | 0.00604 | 0.00607 | 0.00609 | 0.00608 | 0.00603 | 0.00596 | 0.00586 | 0.00575 | 0.00566 | 0.00561 | 0.00561 | 0.0057 | 0.00584 | 0.00603 | 0.00619 | 0.0063 | 0.00631 | 0.00621 | 0.00603 | 0.00579 | 0.00554 | 0.00531 | 0.00513 | 0.00501 | 0.00493 | 0.00489 | 0.00486 | 0.00483 | 0.0048 | 0.00477 | 0.00473 | 0.00468 | 0.00463 | 0.00457 | 0.00453 | 0.0045 | 0.00449 | 0.00449 | 0.00452 | 0.00455 | 0.00459 | 0.00462 | 0.00463 | 0.00463 | 0.00463 | 0.00461 | 0.00461 | 0.0046 | 0.0046 | 0.00459 | 0.0046 | 0.0046 | 0.00462 | 0.00463 | 0.00465 | 0.00467 | 0.00469 | 0.00471 | 0.00472 | 0.00472 | 0.00472 | 0.00471 | 0.00472 | 0.00474 | 0.00477 | 0.00482 | 0.00492 | 0.00506 | 0.00526 | 0.00548 | 0.00569 | 0.00587 | 0.00598 | 0.00601 | 0.00597 | 0.00588 | 0.00578 | 0.00568 | 0.00562 | 0.00559 | 0.00558 | 0.00558 | 0.00557 | 0.00553 | 0.00547 | 0.0054 | 0.00534 | 0.0053 | 0.0053 | 0.00535 | 0.00547 | 0.00568 | 0.00599 | 0.00636 | 0.00671 | 0.00698 | 0.0071 | 0.00705 | 0.00682 | 0.00645 | 0.00598 | 0.0055 | 0.00505 | 0.00469 | 0.0044 | 0.00418 | 0.00401 | 0.00391 | 0.00388 | 0.00391 | 0.00394 | 0.00395 | 0.00391 | 0.00382 | 0.00371 | 0.00361 | 0.0036 | 0.00376 | 0.00414 | 0.00471 | 0.0054 | 0.00606 | 0.00657 | 0.00682 | 0.0068 | 0.00653 | 0.00609 | 0.00558 | 0.00509 | 0.00467 | 0.00437 | 0.00418 | 0.00409 | 0.00407 | 0.00409 | 0.00411 | 0.0041 | 0.00404 | 0.00394 | 0.00382 | 0.00371 | 0.00365 | 0.00367 | 0.00378 | 0.00396 | 0.00418 | 0.00439 | 0.00455 | 0.00465 | 0.00466 | 0.00457 | 0.00438 | 0.00411 | 0.00382 | 0.00357 | 0.00339 | 0.0033 | 0.00327 | 0.00329 | 0.00335 | 0.00339 | 0.00333 | 0.00311 | 0.00272 | 0.00224 | 0.00184 | 0.00167 | 0.0018 | 0.00222 | 0.00286 | 0.00359 | 0.00431 | 0.0049 | 0.00527 | 0.0054 | 0.00534 | 0.00518 | 0.00504 | 0.00499 | 0.00503 | 0.00514 | 0.00526 | 0.00538 | 0.00546 | 0.00551 | 0.00553 | 0.00549 | 0.00537 | 0.00514 | 0.0048 | 0.0044 | 0.00399 | 0.00364 | 0.0034 | 0.00331 | 0.00339 | 0.00363 | 0.00397 | 0.00436 | 0.0047 | 0.00494 | 0.00508 | 0.00514 | 0.00518 | 0.00521 | 0.00525 | 0.00527 | 0.00528 | 0.00527 | 0.00523 | 0.00516 | 0.00503 | 0.00488 | 0.00472 | 0.0046 | 0.00456 | 0.00461 | 0.00475 | 0.00495 | 0.00518 | 0.00541 | 0.00564 | 0.00584 | 0.006 | 0.00611 | 0.00618 | 0.00623 | 0.00626 | 0.00629 | 0.00631 | 0.00631 | 0.00627 | 0.00619 | 0.00605 | 0.00584 | 0.00556 | 0.00524 | 0.00495 | 0.00473 | 0.00463 | 0.00465 | 0.0048 | 0.00505 | 0.00538 | 0.00574 | 0.00607 | 0.00632 | 0.00646 | 0.00648 | 0.00643 | 0.00633 | 0.00622 | 0.0061 | 0.00599 | 0.00592 | 0.0059 | 0.00592 | 0.00597 | 0.00604 | 0.00611 | 0.00617 | 0.0062 | 0.00618 | 0.0061 | 0.00597 | 0.0058 | 0.00563 | 0.00547 | 0.00534 | 0.00526 | 0.00524 | 0.00529 | 0.00538 | 0.00547 | 0.00556 | 0.00563 | 0.00571 | 0.00579 | 0.00588 | 0.00596 | 0.00601 | 0.00604 | 0.00606 | 0.0061 | 0.00618 | 0.00629 | 0.0064 | 0.0065 | 0.00657 | 0.00658 | 0.00655 | 0.00649 | 0.00645 | 0.0065 | 0.00667 | 0.00699 | 0.00743 | 0.00794 | 0.00845 | 0.0089 | 0.00926 | 0.00955 | 0.00978 | 0.00998 | 0.01017 | 0.01036 | 0.01053 | 0.01066 | 0.01073 | 0.01075 | 0.01073 | 0.01069 | 0.01065 | 0.01061 | 0.01054 | 0.01043 | 0.01024 | 0.00994 | 0.00955 | 0.00912 | 0.00873 | 0.00849 | 0.00847 | 0.0087 | 0.00915 | 0.00972 | 0.01028 | 0.01073 | 0.01097 | 0.01097 | 0.01072 | 0.01027 | 0.0097 | 0.00913 | 0.00869 | 0.00844 | 0.00839 | 0.00853 | 0.00879 | 0.00914 | 0.00951 | 0.00984 | 0.01007 | 0.01018 | 0.01014 | 0.01001 | 0.00984 | 0.00965 | 0.00947 | 0.00927 | 0.00904 | 0.00878 | 0.0085 | 0.00823 | 0.008 | 0.00781 | 0.00767 | 0.00755 | 0.00747 | 0.00742 | 0.00738 | 0.00735 | 0.00732 | 0.00728 | 0.0072 | 0.00704 | 0.0068 | 0.00645 | 0.00604 | 0.00561 | 0.00523 | 0.00495 | 0.00483 | 0.00486 | 0.00501 | 0.00524 | 0.00546 | 0.00559 | 0.00562 | 0.00558 | 0.00551 | 0.00545 | 0.00541 | 0.0054 | 0.00539 | 0.0054 | 0.0054 | 0.00539 | 0.00536 | 0.00532 | 0.00526 | 0.0052 | 0.00516 | 0.00514 | 0.00516 | 0.00519 | 0.00519 | 0.00508 | 0.0048 | 0.00436 | 0.00384 | 0.00331 | 0.00286 | 0.00256 | 0.00245 | 0.00258 | 0.00292 | 0.00341 | 0.00394 | 0.0044 | 0.00471 | 0.00489 | 0.00496 | 0.00497 | 0.00494 | 0.0049 | 0.00486 | 0.00483 | 0.00481 | 0.00481 | 0.00482 | 0.00484 | 0.00486 | 0.00487 | 0.00488 | 0.00485 | 0.0048 | 0.0047 | 0.00456 | 0.00441 | 0.00425 | 0.00412 | 0.00403 | 0.00398 | 0.00396 | 0.00396 | 0.00394 | 0.00392 | 0.00392 | 0.00394 | 0.004 | 0.00408 | 0.00418 | 0.0043 | 0.00443 | 0.00456 | 0.00466 | 0.00472 | 0.00474 | 0.00477 | 0.00481 | 0.00487 | 0.00492 | 0.00497 | 0.00499 | 0.00499 | 0.00497 | 0.00494 | 0.0049 | 0.00485 | 0.0048 | 0.00477 | 0.00475 | 0.00475 | 0.00478 | 0.00482 | 0.00487 | 0.00491 | 0.00495 | 0.00496 | 0.00494 | 0.00488 | 0.0048 | 0.00474 | 0.00471 | 0.00471 | 0.00476 | 0.00484 | 0.00494 | 0.00506 | 0.00517 | 0.00527 | 0.00533 | 0.00537 | 0.00539 | 0.00541 | 0.00544 | 0.00548 | 0.00552 | 0.00559 | 0.00566 | 0.00574 | 0.00582 | 0.00588 | 0.00593 | 0.00596 | 0.00598 | 0.00601 | 0.00605 | 0.0061 | 0.00619 | 0.0063 | 0.00645 | 0.00662 | 0.0068 | 0.00698 | 0.00714 | 0.00729 | 0.00743 | 0.00755 | 0.00767 | 0.0078 | 0.00792 | 0.00806 | 0.0082 | 0.00835 | 0.0085 | 0.00865 | 0.0088 | 0.00894 | 0.00906 | 0.00915 | 0.00922 | 0.00928 | 0.00936 | 0.00943 | 0.00948 | 0.00949 | 0.00946 | 0.00939 | 0.00928 | 0.00913 | 0.00894 | 0.00873 | 0.00858 | 0.00855 | 0.00868 | 0.00888 | 0.00908 | 0.0092 | 0.00921 | 0.00913 | 0.00897 | 0.00874 | 0.00847 | 0.00821 | 0.00806 | 0.00805 | 0.00817 | 0.00836 | 0.00856 | 0.00873 | 0.00888 | 0.00899 | 0.00908 | 0.00914 | 0.00917 | 0.00915 | 0.00911 | 0.00905 | 0.00898 | 0.00891 | 0.00883 | 0.00875 | 0.00867 | 0.00857 | 0.00847 | 0.00836 | 0.00823 | 0.00809 | 0.00794 | 0.00779 | 0.00763 | 0.00748 | 0.00733 | 0.00718 | 0.00702 | 0.00685 | 0.00669 | 0.00654 | 0.00641 | 0.0063 | 0.00621 | 0.00615 | 0.0061 | 0.00606 | 0.00603 | 0.00599 | 0.00595 | 0.00588 | 0.00581 | 0.00573 | 0.00565 | 0.00557 | 0.00548 | 0.00539 | 0.00531 | 0.00526 | 0.00522 | 0.0052 | 0.0052 | 0.0052 | 0.0052 | 0.00521 | 0.00522 | 0.00523 | 0.00522 | 0.00521 | 0.00518 | 0.00515 | 0.00511 | 0.00506 | 0.00501 | 0.00495 | 0.0049 | 0.00486 | 0.00482 | 0.00479 | 0.00477 | 0.00476 | 0.00476 | 0.00478 | 0.0048 | 0.00481 | 0.00481 | 0.00479 | 0.00475 | 0.00469 | 0.00462 | 0.00454 | 0.00448 | 0.00444 | 0.00443 | 0.00444 | 0.00447 | 0.0045 | 0.00453 | 0.00456 | 0.00457 | 0.00456 | 0.00455 | 0.00452 | 0.00449 | 0.00447 | 0.00444 | 0.00443 | 0.00441 | 0.00441 | 0.00441 | 0.00443 | 0.00444 | 0.00447 | 0.00449 | 0.00452 | 0.00455 | 0.00458 | 0.00461 | 0.00463 | 0.00463 | 0.00462 | 0.00459 | 0.00456 | 0.00452 | 0.00448 | 0.00444 | 0.00442 | 0.00441 | 0.00443 | 0.00445 | 0.00449 | 0.00453 | 0.00458 | 0.00464 | 0.00469 | 0.00474 | 0.00478 | 0.00481 | 0.00483 | 0.00484 | 0.00484 | 0.00484 | 0.00483 | 0.00483 | 0.00483 | 0.00484 | 0.00486 | 0.00489 | 0.00493 | 0.00498 | 0.00503 | 0.00508 | 0.00514 | 0.00519 | 0.00525 | 0.0053 | 0.00536 | 0.00542 | 0.00548 | 0.00554 | 0.0056 | 0.00565 | 0.00571 | 0.00576 | 0.00582 | 0.00589 | 0.00595 | 0.00603 | 0.0061 | 0.00618 | 0.00627 | 0.00634 | 0.00642 | 0.00649 | 0.00659 | 0.0067 | 0.00684 | 0.00699 | 0.00717 | 0.00737 | 0.00759 | 0.00783 | 0.00807 | 0.00831 | 0.00853 | 0.00876 | 0.00898 | 0.0092 | 0.00941 | 0.00962 | 0.00981 | 0.01 | 0.0102 | 0.0104 | 0.01061 | 0.0108 | 0.01094 | 0.01105 | 0.01112 | 0.01118 | 0.01123 | 0.01126 | 0.01128 | 0.01131 | 0.01137 | 0.01145 | 0.01155 | 0.01169 | 0.01191 | 0.01222 | 0.01263 | 0.01313 | 0.01368 | 0.01426 | 0.01484 | 0.01542 | 0.01596 | 0.01646 | 0.01693 | 0.01741 | 0.01792 | 0.01846 | 0.01901 | 0.01956 | 0.0201 | 0.02065 | 0.02117 | 0.02167 | 0.02212 | 0.02252 | 0.02287 | 0.02316 | 0.02337 | 0.02349 | 0.02353 | 0.02348 | 0.02332 | 0.02305 | 0.02271 | 0.02239 | 0.02224 | 0.02239 | 0.02285 | 0.02351 | 0.02421 | 0.02481 | 0.02519 | 0.02527 | 0.02501 | 0.0244 | 0.02357 | 0.02274 | 0.02216 | 0.02199 | 0.02221 | 0.02267 | 0.0232 | 0.02368 | 0.02405 | 0.02425 | 0.02428 | 0.02417 | 0.02395 | 0.02372 | 0.02355 | 0.02349 | 0.02349 | 0.02351 | 0.0235 | 0.02346 | 0.02337 | 0.02326 | 0.02311 | 0.02294 | 0.02274 | 0.0225 | 0.02222 | 0.0219 | 0.02152 | 0.02111 | 0.02069 | 0.02031 | 0.02002 | 0.01977 | 0.01952 | 0.01921 | 0.01882 | 0.01833 | 0.01777 | 0.01713 | 0.01641 | 0.01564 | 0.01486 | 0.01417 | 0.0137 | 0.01352 | 0.01362 | 0.01387 | 0.01416 | 0.01438 | 0.01445 | 0.01436 | 0.01406 | 0.01356 | 0.01289 | 0.01219 | 0.0116 | 0.01122 | 0.01103 | 0.01095 | 0.01091 | 0.01085 | 0.01079 | 0.01072 | 0.01065 | 0.01056 | 0.01046 | 0.01034 | 0.0102 | 0.01005 | 0.00988 | 0.0097 | 0.00949 | 0.00927 | 0.00903 | 0.00878 | 0.00853 | 0.0083 | 0.00808 | 0.00787 | 0.00766 | 0.00745 | 0.00725 | 0.00708 | 0.00692 | 0.00677 | 0.00663 | 0.00651 | 0.00639 | 0.00628 | 0.00617 | 0.00604 | 0.0059 | 0.00576 | 0.00561 | 0.00548 | 0.00536 | 0.00524 | 0.00513 | 0.00502 | 0.00491 | 0.00482 | 0.00475 | 0.00469 | 0.00465 | 0.00461 | 0.00459 | 0.00458 | 0.00456 | 0.00455 | 0.00452 | 0.00448 | 0.00443 | 0.00439 | 0.00435 | 0.00431 | 0.00427 | 0.00424 | 0.00421 | 0.00419 | 0.00417 | 0.00415 | 0.00413 | 0.0041 | 0.00408 | 0.00405 | 0.00401 | 0.00398 | 0.00394 | 0.00391 | 0.00387 | 0.00384 | 0.00382 | 0.00383 | 0.00385 | 0.00389 | 0.00392 | 0.00395 | 0.00398 | 0.004 | 0.004 | 0.00399 | 0.00396 | 0.00392 | 0.00387 | 0.00381 | 0.00376 | 0.00371 | 0.00367 | 0.00364 | 0.00364 | 0.00365 | 0.00368 | 0.00373 | 0.00379 | 0.00384 | 0.00388 | 0.00391 | 0.00392 | 0.00391 | 0.00389 | 0.00386 | 0.00381 | 0.00375 | 0.0037 | 0.00367 | 0.00366 | 0.00366 | 0.00366 | 0.00367 | 0.00369 | 0.00372 | 0.00375 | 0.00378 | 0.0038 | 0.00382 | 0.00384 | 0.00386 | 0.00387 | 0.00388 | 0.00387 | 0.00386 | 0.00386 | 0.00386 | 0.00388 | 0.0039 | 0.00392 | 0.00394 | 0.00396 | 0.00398 | 0.004 | 0.00402 | 0.00403 | 0.00403 | 0.00403 | 0.00403 | 0.00404 | 0.00406 | 0.00408 | 0.0041 | 0.00413 | 0.00417 | 0.00422 | 0.00428 | 0.00435 | 0.00442 | 0.0045 | 0.00458 | 0.00466 | 0.00474 | 0.00481 | 0.00488 | 0.00493 | 0.00498 | 0.00502 | 0.00507 | 0.00514 | 0.00523 | 0.00534 | 0.00547 | 0.00563 | 0.0058 | 0.00598 | 0.00616 | 0.00631 | 0.00644 | 0.00653 | 0.00661 | 0.00665 | 0.00668 | 0.00669 | 0.00668 | 0.00666 | 0.00662 | 0.00658 | 0.00659 | 0.00664 | 0.00672 | 0.00682 | 0.00689 | 0.00693 | 0.00693 | 0.00688 | 0.00678 | 0.00663 | 0.00647 | 0.00634 | 0.00628 | 0.00629 | 0.00633 | 0.00635 | 0.00637 | 0.00642 | 0.00652 | 0.00664 | 0.00674 | 0.00678 | 0.00678 | 0.00673 | 0.00666 | 0.00655 | 0.00639 | 0.00621 | 0.00606 | 0.00598 | 0.006 | 0.00606 | 0.00613 | 0.0062 | 0.00626 | 0.00632 | 0.00636 | 0.00639 | 0.0064 | 0.00639 | 0.00636 | 0.0063 | 0.00621 | 0.0061 | 0.00598 | 0.00584 | 0.00571 | 0.00558 | 0.00545 | 0.00534 | 0.00524 | 0.00516 | 0.00507 | 0.00499 | 0.00491 | 0.00484 | 0.00479 | 0.00475 | 0.00472 | 0.00469 | 0.00465 | 0.0046 | 0.00454 | 0.00445 | 0.00435 | 0.00425 | 0.00415 | 0.00406 | 0.00398 | 0.00392 | 0.0039 | 0.00391 | 0.00395 | 0.00399 | 0.00404 | 0.00407 | 0.0041 | 0.00412 | 0.00411 | 0.00409 | 0.00405 | 0.00401 | 0.00397 | 0.00395 | 0.00392 | 0.0039 | 0.00387 | 0.00386 | 0.00386 | 0.00387 | 0.00388 | 0.00388 | 0.00388 | 0.00387 | 0.00386 | 0.00384 | 0.00382 | 0.00379 | 0.00378 | 0.00379 | 0.00381 | 0.00383 | 0.00386 | 0.00391 | 0.00398 | 0.00405 | 0.00411 | 0.00415 | 0.00417 | 0.00419 | 0.00419 | 0.00417 | 0.00411 | 0.00405 | 0.00398 | 0.00394 | 0.00391 | 0.00388 | 0.00386 | 0.00385 | 0.00386 | 0.0039 | 0.00396 | 0.00403 | 0.00409 | 0.00415 | 0.0042 | 0.00423 | 0.00425 | 0.00425 | 0.00423 | 0.00418 | 0.00413 | 0.00407 | 0.00401 | 0.00395 | 0.00389 | 0.00384 | 0.00381 | 0.00382 | 0.00385 | 0.0039 | 0.00397 | 0.00404 | 0.00409 | 0.00414 | 0.00416 | 0.00418 | 0.00418 | 0.00415 | 0.0041 | 0.00404 | 0.00399 | 0.00395 | 0.00392 | 0.0039 | 0.00388 | 0.00389 | 0.0039 | 0.00393 | 0.00396 | 0.00397 | 0.00396 | 0.00394 | 0.00391 | 0.00388 | 0.00386 | 0.00384 | 0.00383 | 0.00382 | 0.00384 | 0.00387 | 0.00391 | 0.00396 | 0.00399 | 0.00401 | 0.00401 | 0.004 | 0.00397 | 0.00392 | 0.00386 | 0.0038 | 0.00374 | 0.00369 | 0.00366 | 0.00365 | 0.00366 | 0.00369 | 0.00373 | 0.00378 | 0.00383 | 0.00388 | 0.00394 | 0.00399 | 0.00402 | 0.00403 | 0.00402 | 0.004 | 0.00397 | 0.00393 | 0.00388 | 0.00381 | 0.00375 | 0.00369 | 0.00365 | 0.00362 | 0.00361 | 0.00361 | 0.00365 | 0.0037 | 0.00376 | 0.00382 | 0.00387 | 0.0039 | 0.00391 | 0.00391 | 0.00388 | 0.00385 | 0.00382 | 0.00378 | 0.00376 | 0.00374 | 0.00373 | 0.00372 | 0.00373 | 0.00374 | 0.00375 | 0.00375 | 0.00376 | 0.00377 | 0.00379 | 0.0038 | 0.00381 | 0.00381 | 0.00381 | 0.0038 | 0.0038 | 0.0038 | 0.00381 | 0.00382 | 0.00384 | 0.00385 | 0.00384 | 0.00383 | 0.00381 | 0.00377 | 0.00373 | 0.0037 | 0.00367 | 0.00365 | 0.00363 | 0.00361 | 0.00358 | 0.00355 | 0.00353 | 0.00353 | 0.00355 | 0.00359 | 0.00365 | 0.00372 | 0.00379 | 0.00385 | 0.00388 | 0.00389 | 0.00387 | 0.00383 | 0.00376 | 0.00367 | 0.00357 | 0.00346 | 0.00336 | 0.00327 | 0.0032 | 0.00316 | 0.00314 | 0.00315 | 0.00318 | 0.00323 | 0.0033 | 0.00337 | 0.00342 | 0.00346 | 0.00348 | 0.00348 | 0.00346 | 0.00341 | 0.00337 | 0.00332 | 0.00328 | 0.00324 | 0.00322 | 0.00322 | 0.00323 | 0.00326 | 0.00331 | 0.00338 | 0.00345 | 0.00351 | 0.00357 | 0.0036 | 0.00361 | 0.0036 | 0.00358 | 0.00355 | 0.00354 | 0.00354 | 0.00357 | 0.00361 | 0.00364 | 0.00362 | 0.00352 | 0.00338 | 0.00329 | 0.0034 | 0.00372 | 0.0042 | 0.00469 | 0.0051 | 0.00536 | 0.00544 | 0.00533 | 0.00502 | 0.00457 | 0.00409 | 0.00374 | 0.00365 | 0.00378 | 0.00401 | 0.00424 | 0.00442 | 0.00453 | 0.00458 | 0.00457 | 0.0045 | 0.00438 | 0.00423 | 0.00407 | 0.00392 | 0.00378 | 0.00367 | 0.00358 | 0.00352 | 0.00348 | 0.00348 | 0.00351 | 0.00358 | 0.00367 | 0.00378 | 0.0039 | 0.004 | 0.00409 | 0.00414 | 0.00414 | 0.00409 | 0.00401 | 0.00391 | 0.00384 | 0.0038 | 0.0038 | 0.00383 | 0.00388 | 0.00395 | 0.00402 | 0.00409 | 0.00415 | 0.00419 | 0.00423 | 0.00424 | 0.00425 | 0.00424 | 0.00424 | 0.00423 | 0.00423 | 0.00421 | 0.00418 | 0.00417 | 0.00419 | 0.00424 | 0.00431 | 0.00437 | 0.00443 | 0.00449 | 0.00453 | 0.00451 | 0.00438 | 0.00416 | 0.0039 | 0.00368 | 0.00352 | 0.00344 | 0.00344 | 0.00351 | 0.00366 | 0.00387 | 0.00409 | 0.00429 | 0.00443 | 0.00454 | 0.00464 | 0.00473 | 0.00479 | 0.00482 | 0.0048 | 0.00473 | 0.00463 | 0.0045 | 0.00437 | 0.00421 | 0.00405 | 0.00392 | 0.00384 | 0.00383 | 0.0039 | 0.00403 | 0.00421 | 0.00441 | 0.00463 | 0.00482 | 0.00494 | 0.00492 | 0.00478 | 0.00456 | 0.00433 | 0.00414 | 0.004 | 0.00393 | 0.00394 | 0.00402 | 0.00416 | 0.00429 | 0.00438 | 0.00439 | 0.00435 | 0.0043 | 0.00426 | 0.0042 | 0.00414 | 0.00408 | 0.00408 | 0.00413 | 0.00418 | 0.00421 | 0.0042 | 0.00419 | 0.00421 | 0.00428 | 0.00436 | 0.00443 | 0.00449 | 0.00453 | 0.00456 | 0.00456 | 0.0045 | 0.00437 | 0.0042 | 0.00402 | 0.00388 | 0.00383 | 0.00385 | 0.00396 | 0.00412 | 0.00429 | 0.00446 | 0.00463 | 0.00479 | 0.00493 | 0.00504 | 0.00509 | 0.00507 | 0.00501 | 0.00491 | 0.00477 | 0.00461 | 0.00443 | 0.00427 | 0.00415 | 0.00409 | 0.00408 | 0.00408 | 0.00409 | 0.00413 | 0.00417 | 0.00423 | 0.00429 | 0.00435 | 0.00442 | 0.0045 | 0.00458 | 0.00463 | 0.00465 | 0.00463 | 0.00458 | 0.00453 | 0.00447 | 0.0044 | 0.00434 | 0.0043 | 0.00429 | 0.00431 | 0.00436 | 0.00443 | 0.0045 | 0.00456 | 0.0046 | 0.00463 | 0.00462 | 0.00458 | 0.00453 | 0.00447 | 0.00443 | 0.00438 | 0.0043 | 0.00419 | 0.0041 | 0.00406 | 0.00408 | 0.00414 | 0.00424 | 0.00435 | 0.00445 | 0.0045 | 0.00443 | 0.00423 | 0.0039 | 0.00351 | 0.00313 | 0.00285 | 0.00271 | 0.00275 | 0.00298 | 0.00337 | 0.00383 | 0.00429 | 0.00466 | 0.00492 | 0.00506 | 0.00506 | 0.00494 | 0.00472 | 0.00444 | 0.00416 | 0.00393 | 0.00377 | 0.00366 | 0.00355 | 0.00342 | 0.00331 | 0.00327 | 0.00332 | 0.00349 | 0.00374 | 0.00407 | 0.00446 | 0.00485 | 0.0052 | 0.00541 | 0.00544 | 0.00528 | 0.00497 | 0.00457 | 0.00412 | 0.00367 | 0.00329 | 0.00303 | 0.00293 | 0.00298 | 0.00315 | 0.0034 | 0.00369 | 0.004 | 0.00429 | 0.00453 | 0.0047 | 0.00479 | 0.0048 | 0.00476 | 0.00468 | 0.0046 | 0.00452 | 0.00446 | 0.00442 | 0.00438 | 0.00437 | 0.00436 | 0.00436 | 0.00431 | 0.00419 | 0.00398 | 0.00374 | 0.00354 | 0.00341 | 0.00329 | 0.00314 | 0.00293 | 0.00273 | 0.00262 | 0.00268 | 0.0029 | 0.00326 | 0.00375 | 0.00432 | 0.00488 | 0.00535 | 0.00562 | 0.00567 | 0.00552 | 0.00515 | 0.00458 | 0.00384 | 0.00304 | 0.00233 | 0.00181 | 0.00153 | 0.00145 | 0.00156 | 0.00187 | 0.00239 | 0.00306 | 0.00373 | 0.00426 | 0.00458 | 0.00468 | 0.0046 | 0.00436 | 0.00401 | 0.00355 | 0.00303 | 0.0025 | 0.00206 | 0.00178 | 0.00169 | 0.00178 | 0.00201 | 0.00235 | 0.00279 | 0.00333 | 0.00394 | 0.00452 | 0.00498 | 0.00526 | 0.00536 | 0.00533 | 0.00521 | 0.00505 | 0.00486 | 0.0047 | 0.00459 | 0.00454 | 0.00455 | 0.00458 | 0.00459 | 0.00453 | 0.00437 | 0.00411 | 0.00375 | 0.00331 | 0.00283 | 0.00238 | 0.00205 | 0.00187 | 0.00183 | 0.0018 | 0.00169 | 0.00146 | 0.00119 | 0.00097 | 0.00089 | 0.00099 | 0.00132 | 0.00188 | 0.0026 | 0.00334 | 0.0039 | 0.00411 | 0.00393 | 0.00342 | 0.00271 | 0.00195 | 0.00126 | 0.00076 | 0.00054 | 0.00063 | 0.00101 | 0.00162 | 0.00239 | 0.0032 | 0.00395 | 0.0045 | 0.0045 | 0.0045 | 0.0045 | 0.0045 | 0.0045 | 0.0045

## Ultrasonic signal
纤维回波信号A（由纤维反射超声波被采集到的信号），后续信号处理包含滤波，降噪，提高信噪比等。 在对超声波信号进行收集与分析的过程中，所获取的超声波信号呈现出由多种不同来源波形组成的复杂特征。具体而言，可将其归纳为以下四种主要波形类别。 首先是发射波的直接回弹波。当超声波发射器发出超声波后，部分超声波在传播路径中遇到直接反射界面，如检测装置内部的某些固定结构或与发射器距离较近的强反射体，便会直接回弹返回至接收器。这部分波形具有相对稳定的特征，其传播时间和强度与发射波的初始参数以及反射界面的性质密切相关，在信号分析中常作为参考基准之一。 其次是发射到纤维上的反射波。超声波在传播过程中与目标纤维相互作用，由于纤维与周围介质存在声阻抗差异，超声波会在纤维表面发生反射。这一反射波携带了纤维的诸多特性信息，如纤维的形态、分布以及物理性质等。不同类型和状态的纤维所产生的反射波在波形、频率和强度等方面会表现出明显的差异，通过对该反射波的细致分析，能够深入了解纤维的相关特征。 再者是发射到溶液中的反射波。若超声波传播的介质包含溶液，当超声波遇到溶液中不同成分之间的界面或溶液与容器壁等边界时，会产生反射。溶液的密度、浓度、温度等因素都会对反射波的特性产生影响。该反射波有助于分析溶液的物理性质以及溶液与其他物质之间的相互作用情况。 最后是发射到杂质上回弹的信号波以及噪音。杂质在检测环境中普遍存在，超声波与杂质相互作用后会产生回弹信号波。这些杂质可能来源广泛，其形状、大小和性质各异，导致回弹信号波的特征较为复杂且不规则。同时，噪音也是超声波信号中的一部分，它可能来源于检测设备的电子元件、环境干扰等多种因素。噪音的存在会对其他有效信号的分析造成干扰，因此在信号处理过程中，通常需要采用适当的滤波和去噪技术来降低其影响，以准确提取和分析上述三种具有实际物理意义的反射波信号。
LB0 |  |  | LD0 |  |  | SS0 |  |  | SR0 | LB1-1 |  |  | LB1-2 |  |  | LB1-3 |  |  | LB1-3 |  |  | LB1-4 |  |  | LB1-5 |  |  | LB2-1 (1) |  |  | LB2-1(2) |  |  | LB2-2 (1) |  |  | LB2-2(2) |  |  | LB2-3 (1) |  |  | LB2-3(2) |  |  | LB2-4 (1) |  |  | LB2-4(2) |  |  | LB2-5 (1) |  |  | LB2-5(2) |  |  | LB3-1 (1) |  |  | LB3-1(2) |  |  | LB3-2 (1) |  |  | LB3-2(2) |  |  | LB3-3(1) |  |  | LB3-3(2) |  |  | LB3-4 (1) |  |  | LB3-4(2) |  |  | LB3-5 (1) |  |  | LB3-5(2) |  |  | LB4-0 |  |  | LB4-1 |  |  | LB4-2 |  |  | LB4-3 |  |  | LB4-4 |  |  | LB4-5 |  |  | LD1-0 |  |  | LD1-1 |  |  | LD1-2 |  |  | LD1-3 |  |  | LD1-4 |  |  | LD1-5 |  |  | LD2-1 (1) |  |  | LD2-1(2) |  |  | LD2-2(1) |  |  | LD2-2(2) |  |  | LD2-3 (1) |  |  | LD2-3(2) |  |  | LD2-4 (1) |  |  | LD2-4(2) |  |  | LD2-5 (1) |  |  | LD2-5(2) |  |  | LD3-1 (1) |  |  | LD3-1(2) |  |  | LD3-2 (1) |  |  | LD3-2 (2) |  |  | LD3-3 (1) |  |  | LD3-3(2) |  |  | LD3-4 (1) |  |  | LD3-4 (2) |  |  | LD3-5 (1) |  |  | LD3-5 (2) |  |  | LD4-0 |  |  | LD4-1 |  |  | LD4-2 |  |  | LD4-3 |  |  | LD4-4 |  |  | LD4-5 |  |  | SS1-0 |  |  | SS1-1 |  |  | SS1-2 |  |  | SS1-3 |  |  | SS1-4 |  |  | SS1-5 |  |  | SS2-1 (1) |  |  | SS2-1(2) |  |  | SS2-2 (1) |  |  | SS2-2(2) |  |  | SS2-3 (1) |  |  | SS2-3(2) |  |  | SS2-4 (1) |  |  | SS2-4(2) |  |  | SS2-5 (1) |  |  | SS2-5 (2) |  |  | SS3-1 (1) |  |  | SS3-1(2) |  |  | SS3-2 (1) |  |  | SS3-2(2) |  |  | SS3-3 (1) |  |  | SS3-3 (2) |  |  | SS3-4 (1) |  |  | SS3-4(2) |  |  | SS3-5 (1) |  |  | SS3-5 (2) |  |  | SS4-0 |  |  | SS4-1 |  |  | SS4-2 |  |  | SS3-5 (2) |  |  | SS4-4 |  |  | SS4-5 |  |  | SR1-0 |  |  | SR1-1 |  |  | SR1-2 |  |  | SR1-3 |  |  | SR1-4 |  |  | SR1-5 |  |  | SR2-1 (1) |  |  | SR2-1(2) |  |  | SR2-2 (1) |  |  | SR2-2(2) |  |  | SR2-3 (1) |  |  | SR2-3(2) |  |  | SR2-4 (1) |  |  | SR2-4(2) |  |  | SR2-5 (1) |  |  | SR1-3 |  |  | SR3-1 (1) |  |  | SR3-1(2) |  |  | SR3-2 (1) |  |  | SR3-2(2) |  |  | SR2-3 (1) |  |  | SR2-3(2) |  |  | SR3-4 (1) |  |  | SR3-4(2) |  |  | SR3-5 (1) |  |  | SR3-5( 2) |  |  | SR4-0 |  |  | SR4-1 |  |  | SR4-2 |  |  | SR2-3(2) |  |  | SR4-4 |  |  | SR4-5
-1.02 | -0.992 | -1.11 | -0.736 | -0.912 | -0.848 | -0.904 | -0.976 | -0.928 | -0.04 | -2.12 | -2.44 | -2.02 | 2.56E-1 | 5.28E-1 | 9.20E-2 | 2.38E+0 | 2.34E+0 | 2.44E+0 | 7.12E-1 | 7.32E-1 | 7.88E-1 | 1.70E+0 | 1.76E+0 | 1.66E+0 | -0.38 | -0.38 | -0.592 | 2.59E+0 | 2.56E+0 | 2.58E+0 | -0.864 | -0.888 | -0.524 | 3.36E-1 | -0.104 | 5.52E-1 | -0.388 | -0.348 | -0.368 | -0.256 | -0.272 | -0.256 | -0.54 | -0.348 | -0.66 | -0.348 | -0.304 | -0.276 | -0.54 | -0.528 | -0.624 | -0.188 | 7.60E-2 | -0.104 | 2.38E+0 | 2.34E+0 | 2.44E+0 | -0.5 | -0.412 | -0.46 | -0.296 | -0.4 | -0.28 | 1.15E+0 | 1.04E+0 | 1.27E+0 | -0.164 | -0.24 | -0.256 | -2.12 | -2.44 | -2.02 | 2.38E+0 | 2.34E+0 | 2.44E+0 | 2.88E-1 | 8.00E-2 | 5.52E-1 | -0.404 | -0.352 | -0.444 | 1.67E+0 | 1.25E+0 | 1.62E+0 | -0.344 | -0.288 | -0.312 | -0.008 | -0.176 | -0.016 | -0.092 | -0.088 | 1.60E-2 | -0.176 | -0.144 | -0.4 | 2.38E+0 | 2.34E+0 | 2.44E+0 | -0.616 | -0.66 | -0.728 | 5.28E-1 | 9.20E-2 | 2.38E+0 | -5.86 | -5.86 | -5.94 | 8.80E-2 | 1.04E-1 | 9.20E-2 | 1.14E+0 | 1.02E+0 | 1.18E+0 | 7.48E-1 | 7.60E-1 | 7.28E-1 | 2.17E+0 | 2.17E+0 | 2.04E+0 | -0.38 | -0.356 | -0.532 | 6.72E-1 | 7.68E-1 | 7.44E-1 | -0.06 | -0.076 | -0.072 | 9.76E-1 | 1.02E+0 | 9.76E-1 | -0.88 | -0.724 | -1.09 | 1.44E+0 | 1.38E+0 | 1.44E+0 | -0.124 | -0.128 | -0.156 | 1.66E+0 | 1.54E+0 | 1.54E+0 | -0.056 | -0.14 | -0.112 | 6.00E-2 | -0.012 | -0.088 | 1.14E+0 | 1.02E+0 | 1.18E+0 | -0.28 | -0.084 | -0.296 | -0.332 | -0.3 | -0.412 | 5.64E-1 | 6.00E-1 | 6.04E-1 | -0.308 | -0.32 | -0.3 | 6.00E-2 | -0.012 | -0.088 | 1.14E+0 | 1.02E+0 | 1.18E+0 | -0.176 | 2.36E+0 | 2.24E+0 | -0.26 | -0.192 | -0.2 | 2.48E+0 | 2.66E+0 | 2.54E+0 | -0.088 | -0.048 | -0.224 | 1.22E+0 | 1.34E+0 | 1.19E+0 | -0.296 | -0.36 | -0.272 | -0.24 | -0.152 | -0.4 | 7.48E-1 | 7.60E-1 | 7.28E-1 | -0.496 | -0.52 | -0.34 | -0.096 | -0.16 | -0.196 | -5.53 | -5.51 | -5.54 | 8.96E-1 | 8.96E-1 | 9.32E-1 | 1.07E+0 | 1.00E+0 | 1.12E+0 | 2.56E+0 | 2.55E+0 | 2.46E+0 | 2.65E+0 | 2.52E+0 | 2.59E+0 | -0.384 | -0.42 | -0.488 | 2.42E+0 | 2.36E+0 | 2.42E+0 | -0.428 | -0.252 | -0.38 | 2.34E+0 | 2.46E+0 | 2.44E+0 | -0.432 | -0.444 | -0.404 | 2.35E+0 | 1.93E+0 | 2.39E+0 | -0.272 | -0.224 | -0.248 | 1.83E+0 | 1.37E+0 | 2.38E+0 | 1.28E-1 | 2.76E-1 | 1.04E-1 | 7.60E-2 | 6.80E-2 | -0.02 | 2.56E+0 | 2.55E+0 | 2.46E+0 | -0.536 | -0.704 | -0.6 | 8.00E-3 | -0.02 | 9.60E-2 | 5.20E-1 | 5.76E-1 | 5.52E-1 | -0.004 | -0.2 | -0.12 | 7.60E-2 | 6.80E-2 | -0.02 | 2.56E+0 | 2.55E+0 | 2.46E+0 | 1.80E+0 | 1.65E+0 | 1.70E+0 | -0.32 | -0.304 | -0.252 | 2.08E+0 | 2.08E+0 | 2.08E+0 | -0.216 | -0.288 | -0.288 | 1.69E+0 | 1.48E+0 | 2.16E+0 | -0.2 | -0.128 | -0.364 | -0.072 | -0.128 | -0.36 | -0.216 | -0.288 | -0.288 | -0.712 | -0.596 | -0.72 | 1.92E-1 | 1.00E-1 | -0.056 | -5.46 | -5.46 | -2.19 | 5.40E-1 | 6.16E-1 | 5.76E-1 | 1.08E+0 | 9.88E-1 | 2.20E+0 | 7.68E-1 | 5.92E-1 | 6.32E-1 | 2.62E+0 | 2.52E+0 | 2.45E+0 | -0.26 | -0.372 | -0.52 | 1.88E+0 | 1.85E+0 | 2.12E+0 | 4.40E-1 | 4.48E-1 | 2.88E-1 | 1.56E+0 | 1.48E+0 | 1.61E+0 | 8.20E-1 | 7.04E-1 | 6.16E-1 | 7.60E-1 | 5.52E-1 | 1.65E+0 | 1.04E-1 | 1.60E-1 | 5.20E-2 | 2.48E-1 | 6.40E-2 | 5.04E-1 | 4.40E-2 | 4.16E-1 | -0.216 | -0.02 | 1.64E-1 | -0.088 | 7.68E-1 | 5.92E-1 | 6.32E-1 | -1.08 | -1.04 | -0.996 | -0.336 | -0.132 | -0.452 | 1.10E+0 | 9.68E-1 | 1.01E+0 | 1.04E-1 | 1.88E-1 | -0.112 | 7.60E-1 | 5.52E-1 | 1.65E+0 | 1.04E-1 | 1.60E-1 | 5.20E-2 | 1.23E+0 | 1.08E+0 | 1.45E+0 | -0.408 | -0.396 | -0.436 | 1.64E+0 | 1.55E+0 | 1.59E+0 | -0.168 | -0.196 | -0.2 | 1.07E+0 | 9.20E-1 | 1.16E+0 | -0.368 | -0.344 | -0.528 | -0.24 | -0.224 | -0.224 | 1.04E-1 | 1.60E-1 | 5.20E-2 | -0.664 | -0.624 | -0.568 | 1.20E-2 | 1.68E-1 | -0.012
-0.976 | -1.06 | -1.16 | -0.776 | -0.808 | -0.928 | -0.992 | -0.92 | -1 | 2.24E-1 | -2.06 | -2.48 | -1.77 | 3.00E-1 | 4.88E-1 | 1.36E-1 | 2.32E+0 | 2.24E+0 | 2.33E+0 | 7.68E-1 | 6.76E-1 | 6.88E-1 | 1.84E+0 | 1.86E+0 | 1.56E+0 | -0.508 | -0.484 | -0.484 | 2.62E+0 | 2.60E+0 | 2.61E+0 | -0.584 | -0.732 | -0.6 | 2.48E-1 | -0.016 | 5.84E-1 | -0.488 | -0.44 | -0.524 | -0.284 | -0.304 | -0.22 | -0.424 | -0.496 | -0.74 | -0.236 | -0.364 | -0.212 | -0.624 | -0.676 | -0.54 | 1.16E-1 | -0.032 | -0.232 | 2.32E+0 | 2.24E+0 | 2.33E+0 | -0.452 | -0.272 | -0.4 | -0.44 | -0.288 | -0.392 | 1.34E+0 | 9.96E-1 | 1.33E+0 | -0.232 | -0.152 | -0.344 | -2.06 | -2.48 | -1.77 | 2.32E+0 | 2.24E+0 | 2.33E+0 | 2.24E-1 | 3.04E-1 | 4.48E-1 | -0.26 | -0.252 | -0.332 | 1.54E+0 | 1.16E+0 | 1.56E+0 | -0.156 | -0.2 | -0.216 | -0.12 | -0.312 | 8.80E-2 | -0.204 | -0.224 | -0.424 | -0.288 | -0.232 | -0.264 | 2.32E+0 | 2.24E+0 | 2.33E+0 | -0.704 | -0.752 | -0.656 | 4.88E-1 | 1.36E-1 | 2.32E+0 | -5.93 | -5.93 | -5.88 | 1.40E-1 | 1.48E-1 | 1.28E-1 | 1.05E+0 | 1.18E+0 | 1.06E+0 | 6.88E-1 | 6.92E-1 | 6.32E-1 | 2.24E+0 | 2.26E+0 | 2.16E+0 | -0.5 | -0.448 | -0.412 | 7.20E-1 | 8.04E-1 | 7.84E-1 | -0.176 | -0.192 | -0.148 | 1.01E+0 | 9.52E-1 | 1.09E+0 | -0.804 | -0.624 | -1.02 | 1.39E+0 | 1.44E+0 | 1.47E+0 | -0.244 | -0.028 | -0.276 | 1.48E+0 | 1.60E+0 | 1.58E+0 | -0.14 | -0.056 | -0.02 | -0.06 | 8.00E-2 | -0.172 | 1.05E+0 | 1.18E+0 | 1.06E+0 | -0.392 | -0.552 | -0.368 | -0.196 | -0.412 | -0.512 | 6.52E-1 | 7.00E-1 | 5.20E-1 | -0.204 | -0.22 | -0.412 | -0.06 | 8.00E-2 | -0.172 | 1.05E+0 | 1.18E+0 | 1.06E+0 | -0.16 | 2.29E+0 | 2.29E+0 | -0.152 | -0.296 | -0.324 | 2.62E+0 | 2.54E+0 | 2.63E+0 | -0.192 | -0.176 | -0.084 | 1.13E+0 | 9.96E-1 | 1.12E+0 | -0.384 | -0.256 | -0.392 | -0.16 | -0.264 | -0.324 | 6.88E-1 | 6.92E-1 | 6.32E-1 | -0.604 | -0.648 | -0.444 | -0.184 | -0.076 | -0.276 | -5.5 | -5.47 | -5.58 | 9.48E-1 | 9.52E-1 | 8.84E-1 | 9.76E-1 | 1.06E+0 | 9.20E-1 | 2.46E+0 | 2.51E+0 | 2.38E+0 | 2.50E+0 | 2.66E+0 | 2.46E+0 | -0.512 | -0.336 | -0.644 | 2.36E+0 | 2.41E+0 | 2.36E+0 | -0.316 | -0.496 | -0.52 | 2.60E+0 | 2.52E+0 | 2.35E+0 | -0.34 | -0.324 | -0.532 | 2.23E+0 | 1.85E+0 | 2.46E+0 | -0.18 | -0.096 | -0.356 | 1.88E+0 | 1.42E+0 | 2.44E+0 | 2.60E-1 | 1.96E-1 | 1.84E-1 | 2.12E-1 | 2.16E-1 | 9.60E-2 | 2.46E+0 | 2.51E+0 | 2.38E+0 | -0.652 | -0.452 | -0.648 | 8.80E-2 | 6.80E-2 | -0.004 | 4.64E-1 | 4.32E-1 | 4.00E-1 | -0.124 | -0.044 | 1.60E-2 | 2.12E-1 | 2.16E-1 | 9.60E-2 | 2.46E+0 | 2.51E+0 | 2.38E+0 | 1.70E+0 | 1.72E+0 | 1.83E+0 | -0.224 | -0.224 | -0.356 | 1.96E+0 | 1.97E+0 | 1.97E+0 | -0.352 | -0.216 | -0.376 | 1.85E+0 | 1.90E+0 | 2.00E+0 | -0.124 | -0.26 | -0.28 | 2.40E-2 | 4.00E-3 | -0.292 | -0.352 | -0.216 | -0.376 | -0.628 | -0.68 | -0.628 | 9.20E-2 | 2.04E-1 | 2.40E-2 | -5.52 | -5.52 | -2.09 | 5.96E-1 | 5.20E-1 | 5.12E-1 | 1.01E+0 | 1.08E+0 | 2.27E+0 | 5.92E-1 | 7.60E-1 | 6.88E-1 | 2.49E+0 | 2.62E+0 | 2.56E+0 | -0.352 | -0.304 | -0.332 | 1.94E+0 | 1.94E+0 | 1.94E+0 | 2.92E-1 | 3.20E-1 | 3.80E-1 | 1.63E+0 | 1.54E+0 | 1.47E+0 | 6.88E-1 | 8.20E-1 | 7.20E-1 | 8.64E-1 | 7.04E-1 | 1.46E+0 | -0.056 | 8.00E-2 | -0.072 | 1.76E-1 | 2.56E-1 | 6.56E-1 | 1.48E-1 | 3.04E-1 | -0.128 | 1.88E-1 | 5.60E-2 | -0.016 | 5.92E-1 | 7.60E-1 | 6.88E-1 | -1 | -0.952 | -0.892 | -0.096 | -0.224 | -0.36 | 9.04E-1 | 9.20E-1 | 1.07E+0 | 1.88E-1 | 6.40E-2 | 2.52E-1 | 8.64E-1 | 7.04E-1 | 1.46E+0 | -0.056 | 8.00E-2 | -0.072 | 1.38E+0 | 9.92E-1 | 1.34E+0 | -0.536 | -0.48 | -0.548 | 1.55E+0 | 1.62E+0 | 1.66E+0 | -0.272 | -0.284 | -0.32 | 1.01E+0 | 8.32E-1 | 1.09E+0 | -0.44 | -0.44 | -0.456 | -0.336 | -0.312 | -0.4 | -0.056 | 8.00E-2 | -0.072 | -0.564 | -0.7 | -0.692 | 1.24E-1 | 2.48E-1 | -0.12
-0.968 | -1.06 | -1.1 | -0.728 | -0.888 | -0.848 | -0.912 | -0.928 | -0.984 | -0.024 | -2.12 | -2.44 | -1.8 | 2.96E-1 | 5.48E-1 | 2.12E-1 | 2.29E+0 | 2.34E+0 | 2.31E+0 | 8.52E-1 | 6.84E-1 | 7.64E-1 | 1.83E+0 | 1.77E+0 | 1.54E+0 | -0.384 | -0.48 | -0.476 | 2.62E+0 | 2.57E+0 | 2.58E+0 | -0.808 | -0.68 | -0.712 | 3.68E-1 | -0.104 | 5.44E-1 | -0.48 | -0.364 | -0.504 | -0.284 | -0.264 | -0.216 | -0.416 | -0.528 | -0.612 | -0.328 | -0.276 | -0.224 | -0.64 | -0.664 | -0.62 | 1.60E-1 | -0.044 | -0.228 | 2.29E+0 | 2.34E+0 | 2.31E+0 | -0.396 | -0.28 | -0.404 | -0.312 | -0.424 | -0.408 | 1.19E+0 | 1.05E+0 | 1.27E+0 | -0.148 | -0.264 | -0.264 | -2.12 | -2.44 | -1.8 | 2.29E+0 | 2.34E+0 | 2.31E+0 | 2.16E-1 | 2.80E-1 | 4.08E-1 | -0.412 | -0.252 | -0.324 | 1.69E+0 | 1.12E+0 | 1.52E+0 | -0.328 | -0.192 | -0.304 | -0.02 | -0.196 | 4.00E-3 | -0.208 | -0.204 | -0.252 | -0.288 | -0.248 | -0.288 | 2.29E+0 | 2.34E+0 | 2.31E+0 | -0.728 | -0.652 | -0.74 | 5.48E-1 | 2.12E-1 | 2.29E+0 | -5.86 | -5.86 | -5.94 | 1.40E-1 | 1.52E-1 | 2.00E-2 | 1.14E+0 | 1.05E+0 | 1.19E+0 | 6.88E-1 | 7.60E-1 | 7.32E-1 | 2.10E+0 | 2.18E+0 | 2.04E+0 | -0.504 | -0.468 | -0.388 | 6.56E-1 | 7.68E-1 | 7.84E-1 | -0.184 | -0.04 | -0.052 | 9.76E-1 | 9.68E-1 | 9.28E-1 | -0.808 | -0.716 | -0.976 | 1.38E+0 | 1.42E+0 | 1.57E+0 | -0.12 | -0.148 | -0.256 | 1.62E+0 | 1.52E+0 | 1.60E+0 | -0.168 | -0.04 | -0.016 | -0.036 | 1.04E-1 | -0.084 | 1.14E+0 | 1.05E+0 | 1.19E+0 | -0.272 | -0.08 | -0.296 | -0.188 | -0.412 | -0.404 | 5.68E-1 | 6.84E-1 | 6.00E-1 | -0.344 | -0.204 | -0.412 | -0.036 | 1.04E-1 | -0.084 | 1.14E+0 | 1.05E+0 | 1.19E+0 | -0.168 | 2.35E+0 | 2.20E+0 | -0.132 | -0.188 | -0.192 | 2.53E+0 | 2.54E+0 | 2.55E+0 | -0.244 | -0.088 | -0.228 | 1.20E+0 | 1.24E+0 | 1.04E+0 | -0.288 | -0.416 | -0.272 | -0.168 | -0.152 | -0.416 | 6.88E-1 | 7.60E-1 | 7.32E-1 | -0.612 | -0.488 | -0.424 | -0.18 | -0.164 | -0.276 | -5.48 | -5.51 | -5.54 | 8.60E-1 | 8.92E-1 | 8.52E-1 | 1.08E+0 | 1.06E+0 | 9.76E-1 | 2.49E+0 | 2.57E+0 | 2.45E+0 | 2.52E+0 | 2.55E+0 | 2.44E+0 | -0.512 | -0.336 | -0.616 | 2.36E+0 | 2.40E+0 | 2.37E+0 | -0.504 | -0.524 | -0.476 | 2.52E+0 | 2.44E+0 | 2.44E+0 | -0.356 | -0.34 | -0.4 | 2.24E+0 | 1.84E+0 | 2.40E+0 | -0.26 | -0.1 | -0.236 | 1.88E+0 | 1.38E+0 | 2.38E+0 | 2.60E-1 | 1.64E-1 | 6.40E-2 | 4.80E-2 | 1.08E-1 | -0.02 | 2.49E+0 | 2.57E+0 | 2.45E+0 | -0.564 | -0.636 | -0.564 | 8.40E-2 | 5.60E-2 | 1.20E-2 | 5.68E-1 | 6.32E-1 | 4.24E-1 | -0.112 | -0.18 | -0.02 | 4.80E-2 | 1.08E-1 | -0.02 | 2.49E+0 | 2.57E+0 | 2.45E+0 | 1.68E+0 | 1.74E+0 | 1.82E+0 | -0.304 | -0.2 | -0.26 | 2.08E+0 | 1.98E+0 | 2.09E+0 | -0.356 | -0.304 | -0.292 | 1.72E+0 | 1.81E+0 | 2.13E+0 | -0.124 | -0.156 | -0.272 | 4.80E-2 | -0.172 | -0.296 | -0.356 | -0.304 | -0.292 | -0.712 | -0.788 | -0.596 | 2.20E-1 | 2.04E-1 | 2.00E-2 | -5.51 | -5.53 | -2.18 | 5.44E-1 | 5.36E-1 | 6.64E-1 | 1.01E+0 | 1.09E+0 | 2.26E+0 | 5.84E-1 | 7.44E-1 | 6.32E-1 | 2.64E+0 | 2.60E+0 | 2.60E+0 | -0.34 | -0.392 | -0.488 | 1.88E+0 | 1.95E+0 | 2.01E+0 | 3.36E-1 | 3.32E-1 | 3.56E-1 | 1.64E+0 | 1.47E+0 | 1.63E+0 | 6.88E-1 | 7.12E-1 | 6.52E-1 | 8.32E-1 | 6.72E-1 | 1.60E+0 | -0.02 | 8.40E-2 | 7.20E-2 | 2.72E-1 | 1.92E-1 | 6.40E-1 | 1.28E-1 | 4.44E-1 | -0.208 | 8.00E-3 | 5.60E-2 | -0.124 | 5.84E-1 | 7.44E-1 | 6.32E-1 | -1.08 | -0.924 | -0.9 | -0.172 | -0.116 | -0.472 | 1.04E+0 | 9.76E-1 | 1.10E+0 | 1.68E-1 | 2.16E-1 | 1.72E-1 | 8.32E-1 | 6.72E-1 | 1.60E+0 | -0.02 | 8.40E-2 | 7.20E-2 | 1.41E+0 | 1.10E+0 | 1.49E+0 | -0.42 | -0.46 | -0.564 | 1.63E+0 | 1.53E+0 | 1.68E+0 | -0.168 | -0.304 | -0.18 | 9.48E-1 | 8.48E-1 | 1.09E+0 | -0.376 | -0.448 | -0.44 | -0.312 | -0.2 | -0.384 | -0.02 | 8.40E-2 | 7.20E-2 | -0.572 | -0.568 | -0.688 | 1.60E-2 | 1.60E-1 | -0.04
-1.02 | -1.01 | -1.18 | -0.776 | -0.824 | -0.904 | -0.976 | -0.976 | -0.928 | 1.84E-1 | -2.06 | -2.47 | -2 | 2.64E-1 | 4.76E-1 | -0.024 | 2.42E+0 | 2.23E+0 | 2.47E+0 | 6.12E-1 | 7.32E-1 | 7.16E-1 | 1.70E+0 | 1.86E+0 | 1.64E+0 | -0.472 | -0.404 | -0.62 | 2.58E+0 | 2.60E+0 | 2.61E+0 | -0.648 | -0.992 | -0.5 | 2.32E-1 | -0.008 | 5.92E-1 | -0.372 | -0.448 | -0.4 | -0.248 | -0.304 | -0.252 | -0.528 | -0.36 | -0.764 | -0.248 | -0.384 | -0.272 | -0.552 | -0.56 | -0.476 | -0.244 | 5.60E-2 | -0.12 | 2.42E+0 | 2.23E+0 | 2.47E+0 | -0.556 | -0.396 | -0.472 | -0.424 | -0.264 | -0.272 | 1.26E+0 | 9.84E-1 | 1.33E+0 | -0.244 | -0.14 | -0.344 | -2.06 | -2.47 | -2 | 2.42E+0 | 2.23E+0 | 2.47E+0 | 3.04E-1 | 1.04E-1 | 6.08E-1 | -0.3 | -0.352 | -0.456 | 1.53E+0 | 1.30E+0 | 1.66E+0 | -0.14 | -0.288 | -0.212 | -0.112 | -0.32 | 7.20E-2 | -0.104 | -0.108 | -0.124 | -0.176 | -0.144 | -0.376 | 2.42E+0 | 2.23E+0 | 2.47E+0 | -0.596 | -0.736 | -0.664 | 4.76E-1 | -0.024 | 2.42E+0 | -5.93 | -5.92 | -5.88 | 1.00E-1 | 9.20E-2 | 1.84E-1 | 1.06E+0 | 1.18E+0 | 1.05E+0 | 7.48E-1 | 6.96E-1 | 6.48E-1 | 2.25E+0 | 2.26E+0 | 2.18E+0 | -0.344 | -0.308 | -0.528 | 7.36E-1 | 8.24E-1 | 7.36E-1 | -0.064 | -0.208 | -0.16 | 1.01E+0 | 1.01E+0 | 1.12E+0 | -0.916 | -0.616 | -1.1 | 1.45E+0 | 1.38E+0 | 1.34E+0 | -0.184 | -0.024 | -0.168 | 1.51E+0 | 1.61E+0 | 1.53E+0 | -0.04 | -0.12 | -0.088 | 5.60E-2 | -0.016 | -0.176 | 1.06E+0 | 1.18E+0 | 1.05E+0 | -0.38 | -0.532 | -0.368 | -0.308 | -0.316 | -0.492 | 6.48E-1 | 6.04E-1 | 5.16E-1 | -0.184 | -0.328 | -0.316 | 5.60E-2 | -0.016 | -0.176 | 1.06E+0 | 1.18E+0 | 1.05E+0 | -0.2 | 2.29E+0 | 2.30E+0 | -0.312 | -0.296 | -0.292 | 2.60E+0 | 2.67E+0 | 2.62E+0 | -0.084 | -0.16 | -0.128 | 1.14E+0 | 1.09E+0 | 1.28E+0 | -0.368 | -0.216 | -0.376 | -0.256 | -0.256 | -0.324 | 7.48E-1 | 6.96E-1 | 6.48E-1 | -0.492 | -0.676 | -0.34 | -0.116 | -0.068 | -0.192 | -5.54 | -5.48 | -5.58 | 9.64E-1 | 9.64E-1 | 9.56E-1 | 9.52E-1 | 9.68E-1 | 1.09E+0 | 2.54E+0 | 2.46E+0 | 2.39E+0 | 2.61E+0 | 2.64E+0 | 2.62E+0 | -0.372 | -0.436 | -0.5 | 2.42E+0 | 2.36E+0 | 2.41E+0 | -0.212 | -0.224 | -0.396 | 2.41E+0 | 2.54E+0 | 2.36E+0 | -0.448 | -0.472 | -0.516 | 2.34E+0 | 1.92E+0 | 2.45E+0 | -0.184 | -0.228 | -0.348 | 1.83E+0 | 1.42E+0 | 2.44E+0 | 1.56E-1 | 2.80E-1 | 2.04E-1 | 2.36E-1 | 1.84E-1 | 1.00E-1 | 2.54E+0 | 2.46E+0 | 2.39E+0 | -0.612 | -0.528 | -0.684 | -0.004 | -0.024 | 1.00E-1 | 4.16E-1 | 4.40E-1 | 6.24E-1 | -0.016 | -0.036 | -0.12 | 2.36E-1 | 1.84E-1 | 1.00E-1 | 2.54E+0 | 2.46E+0 | 2.39E+0 | 1.83E+0 | 1.62E+0 | 1.72E+0 | -0.228 | -0.32 | -0.36 | 1.98E+0 | 2.08E+0 | 1.96E+0 | -0.2 | -0.208 | -0.368 | 1.84E+0 | 1.58E+0 | 2.02E+0 | -0.224 | -0.212 | -0.356 | -0.128 | 3.20E-2 | -0.372 | -0.2 | -0.208 | -0.368 | -0.62 | -0.504 | -0.708 | 1.08E-1 | 9.60E-2 | -0.064 | -5.46 | -5.43 | -2.11 | 5.88E-1 | 5.96E-1 | 4.32E-1 | 1.08E+0 | 9.84E-1 | 2.22E+0 | 7.76E-1 | 6.08E-1 | 6.88E-1 | 2.48E+0 | 2.53E+0 | 2.42E+0 | -0.28 | -0.292 | -0.332 | 1.93E+0 | 1.87E+0 | 2.08E+0 | 4.04E-1 | 4.20E-1 | 2.84E-1 | 1.55E+0 | 1.55E+0 | 1.46E+0 | 8.04E-1 | 8.36E-1 | 7.32E-1 | 7.76E-1 | 5.60E-1 | 1.52E+0 | 9.20E-2 | 1.76E-1 | -0.064 | 1.52E-1 | 9.60E-2 | 5.20E-1 | 4.00E-2 | 2.64E-1 | -0.124 | 1.76E-1 | 1.60E-1 | -0.012 | 7.76E-1 | 6.08E-1 | 6.88E-1 | -0.988 | -1.05 | -1.01 | -0.268 | -0.244 | -0.372 | 9.72E-1 | 9.24E-1 | 9.68E-1 | 7.60E-2 | 2.40E-2 | 1.20E-2 | 7.76E-1 | 5.60E-1 | 1.52E+0 | 9.20E-2 | 1.76E-1 | -0.064 | 1.20E+0 | 1.00E+0 | 1.30E+0 | -0.516 | -0.408 | -0.432 | 1.56E+0 | 1.62E+0 | 1.56E+0 | -0.26 | -0.188 | -0.308 | 1.13E+0 | 9.08E-1 | 1.15E+0 | -0.448 | -0.32 | -0.544 | -0.24 | -0.32 | -0.232 | 9.20E-2 | 1.76E-1 | -0.064 | -0.656 | -0.724 | -0.58 | 1.32E-1 | 2.40E-1 | -0.112
-1.02 | -0.992 | -1.2 | -0.704 | -0.88 | -0.896 | -0.904 | -0.928 | -0.928 | 4.80E-2 | -2.07 | -2.44 | -1.87 | 3.00E-1 | 5.32E-1 | 2.40E-1 | 2.32E+0 | 2.26E+0 | 2.34E+0 | 6.84E-1 | 6.64E-1 | 6.96E-1 | 1.82E+0 | 1.75E+0 | 1.56E+0 | -0.384 | -0.5 | -0.732 | 2.58E+0 | 2.56E+0 | 2.62E+0 | -0.672 | -0.9 | -0.508 | 2.72E-1 | -0.04 | 5.80E-1 | -0.4 | -0.352 | -0.512 | -0.116 | -0.304 | -0.26 | -0.42 | -0.368 | -0.78 | -0.268 | -0.368 | -0.272 | -0.54 | -0.548 | -0.48 | -0.1 | -0.052 | -0.124 | 2.32E+0 | 2.26E+0 | 2.34E+0 | -0.54 | -0.36 | -0.412 | -0.304 | -0.424 | -0.376 | 1.26E+0 | 1.05E+0 | 1.34E+0 | -0.156 | -0.244 | -0.36 | -2.07 | -2.44 | -1.87 | 2.32E+0 | 2.26E+0 | 2.34E+0 | 2.88E-1 | 1.52E-1 | 4.24E-1 | -0.296 | -0.224 | -0.328 | 1.54E+0 | 1.10E+0 | 1.64E+0 | -0.304 | -0.268 | -0.212 | -0.012 | -0.192 | 0.00E+0 | -0.216 | -0.2 | -0.236 | -0.296 | -0.232 | -0.28 | 2.32E+0 | 2.26E+0 | 2.34E+0 | -0.616 | -0.736 | -0.628 | 5.32E-1 | 2.40E-1 | 2.32E+0 | -5.87 | -5.92 | -5.89 | 8.80E-2 | 1.00E-1 | 1.32E-1 | 1.07E+0 | 1.00E+0 | 1.07E+0 | 6.76E-1 | 7.56E-1 | 6.48E-1 | 2.17E+0 | 2.26E+0 | 2.03E+0 | -0.492 | -0.336 | -0.52 | 7.12E-1 | 7.68E-1 | 7.36E-1 | -0.18 | -0.244 | -0.02 | 1.01E+0 | 1.01E+0 | 9.44E-1 | -0.908 | -0.708 | -0.988 | 1.39E+0 | 1.38E+0 | 1.32E+0 | -0.112 | -0.02 | -0.276 | 1.55E+0 | 1.53E+0 | 1.53E+0 | -0.12 | -0.06 | -0.124 | -0.028 | 8.40E-2 | -0.056 | 1.07E+0 | 1.00E+0 | 1.07E+0 | -0.364 | -0.288 | -0.284 | -0.184 | -0.408 | -0.38 | 6.48E-1 | 6.88E-1 | 6.12E-1 | -0.196 | -0.308 | -0.408 | -0.028 | 8.40E-2 | -0.056 | 1.07E+0 | 1.00E+0 | 1.07E+0 | -0.184 | 2.37E+0 | 2.23E+0 | -0.284 | -0.312 | -0.208 | 2.60E+0 | 2.51E+0 | 2.61E+0 | -0.2 | -0.16 | -0.12 | 1.14E+0 | 1.26E+0 | 1.12E+0 | -0.224 | -0.36 | -0.288 | -0.168 | -0.152 | -0.4 | 6.76E-1 | 7.56E-1 | 6.48E-1 | -0.5 | -0.656 | -0.324 | -0.112 | -0.044 | -0.288 | -5.5 | -5.53 | -5.58 | 9.48E-1 | 9.68E-1 | 9.56E-1 | 1.07E+0 | 8.64E-1 | 1.06E+0 | 2.38E+0 | 2.62E+0 | 2.44E+0 | 2.65E+0 | 2.62E+0 | 2.46E+0 | -0.54 | -0.416 | -0.504 | 2.37E+0 | 2.35E+0 | 2.36E+0 | -0.504 | -0.448 | -0.528 | 2.48E+0 | 2.39E+0 | 2.29E+0 | -0.468 | -0.364 | -0.516 | 2.32E+0 | 1.87E+0 | 2.40E+0 | -0.308 | -0.112 | -0.36 | 1.83E+0 | 1.38E+0 | 2.44E+0 | 2.68E-1 | 1.68E-1 | 1.96E-1 | -0.012 | 8.40E-2 | -0.012 | 2.38E+0 | 2.62E+0 | 2.44E+0 | -0.62 | -0.548 | -0.648 | -0.016 | 6.40E-2 | 4.00E-3 | 2.88E-1 | 5.76E-1 | 7.20E-1 | -0.024 | -0.064 | -0.108 | -0.012 | 8.40E-2 | -0.012 | 2.38E+0 | 2.62E+0 | 2.44E+0 | 1.79E+0 | 1.79E+0 | 1.74E+0 | -0.296 | -0.22 | -0.256 | 1.97E+0 | 1.96E+0 | 2.07E+0 | -0.22 | -0.22 | -0.372 | 1.83E+0 | 1.53E+0 | 2.04E+0 | -0.096 | -0.148 | -0.376 | 8.00E-3 | -0.116 | -0.268 | -0.22 | -0.22 | -0.372 | -0.728 | -0.548 | -0.716 | 1.12E-1 | 1.96E-1 | -0.068 | -5.51 | -5.42 | -2.17 | 5.36E-1 | 6.04E-1 | 5.84E-1 | 1.09E+0 | 9.80E-1 | 2.28E+0 | 5.92E-1 | 6.24E-1 | 7.36E-1 | 2.50E+0 | 2.62E+0 | 2.61E+0 | -0.376 | -0.292 | -0.48 | 1.94E+0 | 1.87E+0 | 2.08E+0 | 4.28E-1 | 4.28E-1 | 2.72E-1 | 1.64E+0 | 1.47E+0 | 1.46E+0 | 8.04E-1 | 8.64E-1 | 6.32E-1 | 8.56E-1 | 6.64E-1 | 1.62E+0 | 4.80E-2 | 1.76E-1 | 4.00E-2 | 1.60E-1 | 2.00E-1 | 5.36E-1 | 3.20E-2 | 2.80E-1 | -0.324 | 4.00E-3 | 1.48E-1 | -0.104 | 5.92E-1 | 6.24E-1 | 7.36E-1 | -1.08 | -0.944 | -1.04 | -0.16 | -0.268 | -0.38 | 9.56E-1 | 9.76E-1 | 1.00E+0 | 2.04E-1 | 4.80E-2 | 1.28E-1 | 8.56E-1 | 6.64E-1 | 1.62E+0 | 4.80E-2 | 1.76E-1 | 4.00E-2 | 1.35E+0 | 1.13E+0 | 1.30E+0 | -0.54 | -0.488 | -0.46 | 1.64E+0 | 1.62E+0 | 1.66E+0 | -0.232 | -0.292 | -0.188 | 9.84E-1 | 8.52E-1 | 1.14E+0 | -0.44 | -0.432 | -0.456 | -0.328 | -0.304 | -0.384 | 4.80E-2 | 1.76E-1 | 4.00E-2 | -0.572 | -0.708 | -0.516 | 1.04E-1 | 2.36E-1 | -0.104
-0.976 | -1.06 | -1.08 | -0.784 | -0.832 | -0.848 | -0.968 | -0.976 | -0.976 | 1.68E-1 | -2.1 | -2.47 | -1.94 | 2.64E-1 | 4.68E-1 | -0.016 | 2.39E+0 | 2.32E+0 | 2.45E+0 | 8.12E-1 | 7.44E-1 | 7.72E-1 | 1.71E+0 | 1.86E+0 | 1.66E+0 | -0.48 | -0.38 | -0.392 | 2.64E+0 | 2.62E+0 | 2.57E+0 | -0.752 | -0.712 | -0.612 | 3.28E-1 | -0.088 | 5.52E-1 | -0.476 | -0.452 | -0.412 | -0.448 | -0.264 | -0.216 | -0.536 | -0.488 | -0.568 | -0.32 | -0.288 | -0.22 | -0.616 | -0.636 | -0.66 | 2.40E-2 | 8.80E-2 | -0.232 | 2.39E+0 | 2.32E+0 | 2.45E+0 | -0.42 | -0.312 | -0.464 | -0.44 | -0.272 | -0.28 | 1.20E+0 | 9.84E-1 | 1.26E+0 | -0.248 | -0.12 | -0.26 | -2.1 | -2.47 | -1.94 | 2.39E+0 | 2.32E+0 | 2.45E+0 | 2.24E-1 | 2.72E-1 | 5.60E-1 | -0.392 | -0.384 | -0.42 | 1.67E+0 | 1.32E+0 | 1.56E+0 | -0.18 | -0.192 | -0.3 | -0.132 | -0.332 | 8.40E-2 | -0.12 | -0.112 | -0.128 | -0.184 | -0.152 | -0.376 | 2.39E+0 | 2.32E+0 | 2.45E+0 | -0.696 | -0.652 | -0.74 | 4.68E-1 | -0.016 | 2.39E+0 | -5.91 | -5.87 | -5.94 | 1.44E-1 | 1.40E-1 | 8.80E-2 | 1.14E+0 | 1.23E+0 | 1.16E+0 | 7.48E-1 | 7.04E-1 | 7.28E-1 | 2.24E+0 | 2.18E+0 | 2.18E+0 | -0.384 | -0.464 | -0.392 | 6.64E-1 | 8.08E-1 | 7.92E-1 | -0.056 | -0.048 | -0.172 | 9.68E-1 | 9.60E-1 | 1.09E+0 | -0.8 | -0.624 | -1.11 | 1.44E+0 | 1.42E+0 | 1.55E+0 | -0.212 | -0.148 | -0.144 | 1.58E+0 | 1.60E+0 | 1.60E+0 | -0.052 | -0.144 | -0.016 | 5.20E-2 | -0.004 | -0.18 | 1.14E+0 | 1.23E+0 | 1.16E+0 | -0.296 | -0.364 | -0.42 | -0.32 | -0.32 | -0.5 | 5.72E-1 | 6.16E-1 | 5.24E-1 | -0.34 | -0.224 | -0.32 | 5.20E-2 | -0.004 | -0.18 | 1.14E+0 | 1.23E+0 | 1.16E+0 | -0.152 | 2.30E+0 | 2.30E+0 | -0.128 | -0.156 | -0.308 | 2.51E+0 | 2.68E+0 | 2.55E+0 | -0.1 | -0.04 | -0.208 | 1.20E+0 | 1.08E+0 | 1.20E+0 | -0.44 | -0.248 | -0.376 | -0.256 | -0.24 | -0.312 | 7.48E-1 | 7.04E-1 | 7.28E-1 | -0.576 | -0.496 | -0.452 | -0.256 | -0.152 | -0.16 | -5.54 | -5.46 | -5.53 | 8.96E-1 | 8.84E-1 | 8.84E-1 | 9.52E-1 | 1.18E+0 | 9.84E-1 | 2.62E+0 | 2.44E+0 | 2.40E+0 | 2.50E+0 | 2.54E+0 | 2.61E+0 | -0.356 | -0.348 | -0.608 | 2.41E+0 | 2.43E+0 | 2.41E+0 | -0.264 | -0.312 | -0.4 | 2.44E+0 | 2.61E+0 | 2.50E+0 | -0.332 | -0.452 | -0.44 | 2.22E+0 | 1.91E+0 | 2.46E+0 | -0.168 | -0.204 | -0.232 | 1.88E+0 | 1.44E+0 | 2.38E+0 | 1.12E-1 | 3.08E-1 | 8.80E-2 | 2.72E-1 | 2.08E-1 | 6.00E-2 | 2.62E+0 | 2.44E+0 | 2.40E+0 | -0.56 | -0.616 | -0.588 | 1.00E-1 | -0.02 | 1.08E-1 | 6.88E-1 | 4.88E-1 | 2.00E-1 | -0.136 | -0.164 | -0.02 | 2.72E-1 | 2.08E-1 | 6.00E-2 | 2.62E+0 | 2.44E+0 | 2.40E+0 | 1.72E+0 | 1.54E+0 | 1.80E+0 | -0.224 | -0.3 | -0.332 | 2.07E+0 | 2.09E+0 | 1.98E+0 | -0.348 | -0.296 | -0.292 | 1.71E+0 | 1.82E+0 | 2.11E+0 | -0.228 | -0.216 | -0.272 | -0.076 | 3.60E-2 | -0.368 | -0.348 | -0.296 | -0.292 | -0.62 | -0.704 | -0.596 | 1.84E-1 | 9.60E-2 | 2.40E-2 | -5.47 | -5.54 | -2.1 | 5.92E-1 | 5.48E-1 | 4.96E-1 | 1.00E+0 | 1.10E+0 | 2.21E+0 | 7.84E-1 | 7.20E-1 | 6.00E-1 | 2.62E+0 | 2.48E+0 | 2.40E+0 | -0.22 | -0.392 | -0.336 | 1.88E+0 | 1.94E+0 | 2.01E+0 | 2.96E-1 | 3.04E-1 | 3.72E-1 | 1.54E+0 | 1.55E+0 | 1.63E+0 | 7.08E-1 | 6.60E-1 | 7.28E-1 | 7.76E-1 | 5.28E-1 | 1.50E+0 | -0.024 | 9.60E-2 | -0.044 | 2.72E-1 | 9.60E-2 | 6.16E-1 | 1.40E-1 | 4.08E-1 | -0.036 | 1.60E-1 | 4.00E-2 | -0.012 | 7.84E-1 | 7.20E-1 | 6.00E-1 | -0.992 | -1.03 | -0.884 | -0.28 | -0.116 | -0.492 | 1.04E+0 | 9.24E-1 | 1.06E+0 | 1.00E-1 | 2.32E-1 | 8.00E-3 | 7.76E-1 | 5.28E-1 | 1.50E+0 | -0.024 | 9.60E-2 | -0.044 | 1.28E+0 | 9.60E-1 | 1.47E+0 | -0.428 | -0.392 | -0.524 | 1.57E+0 | 1.55E+0 | 1.59E+0 | -0.164 | -0.196 | -0.3 | 1.09E+0 | 9.00E-1 | 1.09E+0 | -0.352 | -0.328 | -0.544 | -0.232 | -0.216 | -0.256 | -0.024 | 9.60E-2 | -0.044 | -0.656 | -0.604 | -0.776 | 2.00E-2 | 1.52E-1 | -0.048
-0.984 | -0.976 | -1.15 | -0.72 | -0.872 | -0.848 | -0.96 | -0.968 | -0.928 | 1.52E-1 | -2.07 | -2.48 | -1.86 | 2.32E-1 | 4.92E-1 | 1.60E-1 | 2.30E+0 | 2.23E+0 | 2.42E+0 | 6.48E-1 | 6.60E-1 | 7.88E-1 | 1.72E+0 | 1.86E+0 | 1.54E+0 | -0.492 | -0.4 | -0.5 | 2.63E+0 | 2.55E+0 | 2.57E+0 | -0.764 | -0.756 | -0.528 | 3.52E-1 | -0.024 | 5.84E-1 | -0.5 | -0.356 | -0.392 | -0.432 | -0.3 | -0.256 | -0.512 | -0.5 | -0.736 | -0.32 | -0.372 | -0.224 | -0.552 | -0.564 | -0.596 | 1.20E-2 | 1.36E-1 | -0.244 | 2.30E+0 | 2.23E+0 | 2.42E+0 | -0.524 | -0.36 | -0.492 | -0.312 | -0.288 | -0.392 | 1.19E+0 | 9.76E-1 | 1.34E+0 | -0.152 | -0.148 | -0.26 | -2.07 | -2.48 | -1.86 | 2.30E+0 | 2.23E+0 | 2.42E+0 | 2.32E-1 | 2.64E-1 | 4.24E-1 | -0.288 | -0.224 | -0.312 | 1.66E+0 | 1.16E+0 | 1.62E+0 | -0.176 | -0.284 | -0.22 | -0.104 | -0.296 | 1.00E-1 | -0.112 | -0.104 | -0.244 | -0.296 | -0.232 | -0.392 | 2.30E+0 | 2.23E+0 | 2.42E+0 | -0.712 | -0.636 | -0.66 | 4.92E-1 | 1.60E-1 | 2.30E+0 | -5.9 | -5.92 | -5.89 | 8.80E-2 | 1.40E-1 | 8.40E-2 | 1.15E+0 | 1.20E+0 | 1.07E+0 | 6.88E-1 | 6.92E-1 | 7.32E-1 | 2.24E+0 | 2.14E+0 | 2.02E+0 | -0.52 | -0.332 | -0.4 | 6.72E-1 | 7.96E-1 | 7.84E-1 | -0.06 | -0.204 | -0.068 | 9.76E-1 | 1.00E+0 | 9.60E-1 | -0.792 | -0.608 | -0.996 | 1.40E+0 | 1.39E+0 | 1.40E+0 | -0.204 | 1.60E-2 | -0.164 | 1.54E+0 | 1.53E+0 | 1.56E+0 | -0.052 | -0.128 | -0.012 | 5.60E-2 | -0.02 | -0.144 | 1.15E+0 | 1.20E+0 | 1.07E+0 | -0.276 | -0.364 | -0.252 | -0.352 | -0.412 | -0.356 | 6.32E-1 | 7.12E-1 | 6.28E-1 | -0.36 | -0.444 | -0.412 | 5.60E-2 | -0.02 | -0.144 | 1.15E+0 | 1.20E+0 | 1.07E+0 | -0.168 | 2.28E+0 | 2.30E+0 | -0.296 | -0.172 | -0.212 | 2.59E+0 | 2.66E+0 | 2.52E+0 | -0.192 | -0.168 | -0.096 | 1.14E+0 | 1.09E+0 | 1.18E+0 | -0.264 | -0.256 | -0.384 | -0.128 | -0.152 | -0.412 | 6.88E-1 | 6.92E-1 | 7.32E-1 | -0.6 | -0.524 | -0.344 | -0.076 | -0.148 | -0.372 | -5.54 | -5.47 | -5.58 | 8.96E-1 | 8.80E-1 | 9.76E-1 | 9.84E-1 | 1.18E+0 | 1.09E+0 | 2.38E+0 | 2.50E+0 | 2.44E+0 | 2.52E+0 | 2.54E+0 | 2.44E+0 | -0.5 | -0.436 | -0.596 | 2.41E+0 | 2.52E+0 | 2.36E+0 | -0.456 | -0.424 | -0.544 | 2.44E+0 | 2.52E+0 | 2.48E+0 | -0.452 | -0.28 | -0.408 | 2.23E+0 | 1.86E+0 | 2.40E+0 | -0.168 | -0.22 | -0.212 | 1.83E+0 | 1.33E+0 | 2.44E+0 | 1.36E-1 | 3.20E-1 | 8.40E-2 | 8.80E-2 | 2.72E-1 | 8.00E-2 | 2.38E+0 | 2.50E+0 | 2.44E+0 | -0.556 | -0.644 | -0.592 | 1.08E-1 | 7.20E-2 | 8.00E-3 | 6.16E-1 | 4.96E-1 | 7.36E-1 | -0.104 | -0.064 | -0.112 | 8.80E-2 | 2.72E-1 | 8.00E-2 | 2.38E+0 | 2.50E+0 | 2.44E+0 | 1.72E+0 | 1.58E+0 | 1.73E+0 | -0.224 | -0.3 | -0.344 | 1.99E+0 | 1.97E+0 | 1.95E+0 | -0.36 | -0.204 | -0.368 | 1.82E+0 | 1.74E+0 | 2.10E+0 | -0.216 | -0.116 | -0.368 | -0.072 | -0.108 | -0.268 | -0.36 | -0.204 | -0.368 | -0.728 | -0.58 | -0.62 | 1.16E-1 | 2.00E-1 | -0.056 | -5.47 | -5.46 | -2.1 | 5.44E-1 | 5.52E-1 | 5.64E-1 | 1.10E+0 | 1.00E+0 | 2.20E+0 | 6.32E-1 | 7.20E-1 | 5.76E-1 | 2.49E+0 | 2.62E+0 | 2.59E+0 | -0.392 | -0.292 | -0.348 | 1.99E+0 | 1.94E+0 | 2.01E+0 | 3.04E-1 | 4.12E-1 | 3.84E-1 | 1.65E+0 | 1.44E+0 | 1.62E+0 | 7.04E-1 | 6.44E-1 | 7.68E-1 | 7.84E-1 | 5.20E-1 | 1.62E+0 | -0.02 | 5.60E-2 | -0.044 | 2.40E-1 | 1.20E-1 | 6.08E-1 | 1.52E-1 | 2.92E-1 | -0.204 | 3.20E-2 | 1.40E-1 | -0.02 | 6.32E-1 | 7.20E-1 | 5.76E-1 | -1.13 | -0.96 | -0.912 | -0.28 | -0.22 | -0.464 | 9.44E-1 | 9.24E-1 | 1.06E+0 | 1.76E-1 | 5.20E-2 | 4.00E-3 | 7.84E-1 | 5.20E-1 | 1.62E+0 | -0.02 | 5.60E-2 | -0.044 | 1.34E+0 | 1.09E+0 | 1.45E+0 | -0.432 | -0.392 | -0.564 | 1.63E+0 | 1.64E+0 | 1.59E+0 | -0.268 | -0.172 | -0.32 | 1.02E+0 | 8.48E-1 | 1.14E+0 | -0.36 | -0.424 | -0.528 | -0.36 | -0.328 | -0.36 | -0.02 | 5.60E-2 | -0.044 | -0.668 | -0.704 | -0.568 | 2.40E-2 | 2.52E-1 | -0.124
-1.02 | -1.08 | -1.1 | -0.792 | -0.816 | -0.904 | -0.904 | -0.92 | -1 | 4.00E-2 | -2.1 | -2.43 | -1.93 | 3.20E-1 | 5.24E-1 | 6.80E-2 | 2.40E+0 | 2.34E+0 | 2.36E+0 | 8.24E-1 | 7.48E-1 | 6.84E-1 | 1.82E+0 | 1.78E+0 | 1.68E+0 | -0.364 | -0.488 | -0.588 | 2.58E+0 | 2.62E+0 | 2.63E+0 | -0.688 | -0.872 | -0.636 | 2.00E-1 | -0.088 | 5.44E-1 | -0.336 | -0.456 | -0.52 | -0.104 | -0.268 | -0.212 | -0.372 | -0.348 | -0.628 | -0.264 | -0.296 | -0.272 | -0.624 | -0.652 | -0.52 | -0.108 | -0.084 | -0.124 | 2.40E+0 | 2.34E+0 | 2.36E+0 | -0.432 | -0.312 | -0.38 | -0.4 | -0.392 | -0.288 | 1.26E+0 | 1.06E+0 | 1.27E+0 | -0.272 | -0.248 | -0.376 | -2.1 | -2.43 | -1.93 | 2.40E+0 | 2.34E+0 | 2.36E+0 | 2.96E-1 | 1.84E-1 | 5.60E-1 | -0.404 | -0.388 | -0.448 | 1.57E+0 | 1.26E+0 | 1.56E+0 | -0.32 | -0.196 | -0.296 | -0.028 | -0.204 | -0.024 | -0.212 | -0.216 | -0.144 | -0.192 | -0.152 | -0.272 | 2.40E+0 | 2.34E+0 | 2.36E+0 | -0.584 | -0.748 | -0.74 | 5.24E-1 | 6.80E-2 | 2.40E+0 | -5.87 | -5.88 | -5.94 | 1.40E-1 | 9.60E-2 | 1.48E-1 | 1.05E+0 | 1.00E+0 | 1.17E+0 | 7.48E-1 | 7.64E-1 | 6.40E-1 | 2.16E+0 | 2.27E+0 | 2.18E+0 | -0.384 | -0.484 | -0.512 | 7.12E-1 | 7.76E-1 | 7.36E-1 | -0.18 | -0.072 | -0.152 | 1.01E+0 | 9.68E-1 | 1.08E+0 | -0.916 | -0.76 | -1.09 | 1.44E+0 | 1.42E+0 | 1.49E+0 | -0.12 | -0.18 | -0.272 | 1.59E+0 | 1.61E+0 | 1.58E+0 | -0.124 | -0.048 | -0.08 | -0.06 | 9.20E-2 | -0.092 | 1.05E+0 | 1.00E+0 | 1.17E+0 | -0.388 | -0.28 | -0.4 | -0.16 | -0.3 | -0.484 | 5.84E-1 | 5.92E-1 | 5.00E-1 | -0.188 | -0.108 | -0.3 | -0.06 | 9.20E-2 | -0.092 | 1.05E+0 | 1.00E+0 | 1.17E+0 | -0.152 | 2.40E+0 | 2.23E+0 | -0.108 | -0.284 | -0.284 | 2.52E+0 | 2.54E+0 | 2.66E+0 | -0.096 | -0.016 | -0.244 | 1.20E+0 | 1.26E+0 | 1.13E+0 | -0.416 | -0.376 | -0.264 | -0.304 | -0.224 | -0.3 | 7.48E-1 | 7.64E-1 | 6.40E-1 | -0.504 | -0.624 | -0.448 | -0.212 | -0.064 | -0.076 | -5.49 | -5.52 | -5.54 | 9.52E-1 | 9.60E-1 | 8.40E-1 | 1.06E+0 | 8.80E-1 | 9.52E-1 | 2.66E+0 | 2.56E+0 | 2.39E+0 | 2.63E+0 | 2.62E+0 | 2.60E+0 | -0.396 | -0.336 | -0.468 | 2.37E+0 | 2.23E+0 | 2.42E+0 | -0.3 | -0.32 | -0.376 | 2.48E+0 | 2.45E+0 | 2.32E+0 | -0.34 | -0.552 | -0.528 | 2.35E+0 | 1.91E+0 | 2.46E+0 | -0.268 | -0.088 | -0.372 | 1.88E+0 | 1.47E+0 | 2.37E+0 | 2.76E-1 | 1.44E-1 | 1.76E-1 | 2.08E-1 | 5.20E-2 | -0.028 | 2.66E+0 | 2.56E+0 | 2.39E+0 | -0.624 | -0.52 | -0.648 | -0.024 | -0.02 | 1.04E-1 | 3.92E-1 | 5.60E-1 | 2.96E-1 | -0.016 | -0.168 | -0.02 | 2.08E-1 | 5.20E-2 | -0.028 | 2.66E+0 | 2.56E+0 | 2.39E+0 | 1.78E+0 | 1.82E+0 | 1.82E+0 | -0.292 | -0.228 | -0.26 | 2.06E+0 | 2.08E+0 | 2.13E+0 | -0.184 | -0.32 | -0.276 | 1.70E+0 | 1.63E+0 | 2.03E+0 | -0.104 | -0.236 | -0.268 | 2.00E-2 | -0.004 | -0.384 | -0.184 | -0.32 | -0.276 | -0.62 | -0.68 | -0.696 | 1.88E-1 | 9.20E-2 | 2.40E-2 | -5.5 | -5.51 | -2.18 | 6.12E-1 | 5.96E-1 | 5.16E-1 | 9.84E-1 | 1.07E+0 | 2.27E+0 | 7.04E-1 | 6.40E-1 | 7.60E-1 | 2.63E+0 | 2.53E+0 | 2.44E+0 | -0.26 | -0.38 | -0.472 | 1.84E+0 | 1.85E+0 | 2.08E+0 | 4.16E-1 | 3.36E-1 | 2.72E-1 | 1.54E+0 | 1.57E+0 | 1.46E+0 | 8.08E-1 | 8.64E-1 | 6.32E-1 | 8.48E-1 | 7.20E-1 | 1.49E+0 | 7.20E-2 | 1.72E-1 | 3.20E-2 | 1.84E-1 | 1.76E-1 | 5.36E-1 | 5.60E-2 | 4.16E-1 | -0.128 | 1.32E-1 | 6.80E-2 | -0.124 | 7.04E-1 | 6.40E-1 | 7.60E-1 | -0.96 | -1.03 | -0.98 | -0.172 | -0.132 | -0.38 | 1.06E+0 | 9.84E-1 | 1.02E+0 | 8.80E-2 | 2.00E-1 | 1.28E-1 | 8.48E-1 | 7.20E-1 | 1.49E+0 | 7.20E-2 | 1.72E-1 | 3.20E-2 | 1.28E+0 | 9.92E-1 | 1.34E+0 | -0.52 | -0.472 | -0.412 | 1.56E+0 | 1.54E+0 | 1.66E+0 | -0.144 | -0.3 | -0.184 | 1.06E+0 | 9.08E-1 | 1.08E+0 | -0.456 | -0.336 | -0.456 | -0.24 | -0.216 | -0.248 | 7.20E-2 | 1.72E-1 | 3.20E-2 | -0.548 | -0.62 | -0.732 | 9.20E-2 | 1.48E-1 | -0.028
-1.05 | -0.992 | -1.14 | -0.808 | -0.824 | -0.904 | -0.976 | -0.92 | -0.92 | 5.60E-2 | -2.07 | -2.43 | -1.87 | 3.08E-1 | 4.92E-1 | 1.52E-1 | 2.32E+0 | 2.18E+0 | 2.44E+0 | 7.92E-1 | 7.72E-1 | 7.72E-1 | 1.70E+0 | 1.75E+0 | 1.56E+0 | -0.384 | -0.396 | -0.604 | 2.62E+0 | 2.55E+0 | 2.56E+0 | -0.68 | -0.756 | -0.52 | 4.00E-1 | -0.024 | 5.36E-1 | -0.524 | -0.448 | -0.412 | -0.392 | -0.304 | -0.26 | -0.548 | -0.488 | -0.592 | -0.224 | -0.356 | -0.268 | -0.644 | -0.564 | -0.516 | -0.1 | 1.00E-1 | -0.108 | 2.32E+0 | 2.18E+0 | 2.44E+0 | -0.508 | -0.308 | -0.38 | -0.256 | -0.256 | -0.272 | 1.19E+0 | 1.06E+0 | 1.28E+0 | -0.168 | -0.24 | -0.256 | -2.07 | -2.43 | -1.87 | 2.32E+0 | 2.18E+0 | 2.44E+0 | 1.92E-1 | 1.04E-1 | 5.60E-1 | -0.304 | -0.26 | -0.448 | 1.64E+0 | 1.24E+0 | 1.62E+0 | -0.296 | -0.18 | -0.28 | -0.096 | -0.296 | -0.044 | -0.104 | -0.204 | -0.128 | -0.152 | -0.12 | -0.24 | 2.32E+0 | 2.18E+0 | 2.44E+0 | -0.548 | -0.656 | -0.736 | 4.92E-1 | 1.52E-1 | 2.32E+0 | -5.87 | -5.94 | -5.93 | 1.40E-1 | 1.48E-1 | 2.44E-1 | 1.06E+0 | 1.02E+0 | 1.17E+0 | 6.28E-1 | 6.96E-1 | 6.08E-1 | 2.14E+0 | 2.27E+0 | 2.16E+0 | -0.368 | -0.296 | -0.416 | 6.72E-1 | 7.68E-1 | 7.84E-1 | -0.18 | -0.068 | -0.192 | 1.02E+0 | 9.52E-1 | 1.02E+0 | -0.788 | -0.712 | -1 | 1.40E+0 | 1.44E+0 | 1.42E+0 | -0.108 | -0.028 | -0.252 | 1.53E+0 | 1.51E+0 | 1.58E+0 | -0.14 | -0.04 | -0.028 | -0.036 | -0.024 | -0.172 | 1.06E+0 | 1.02E+0 | 1.17E+0 | -0.372 | -0.368 | -0.396 | -0.348 | -0.404 | -0.48 | 5.88E-1 | 7.24E-1 | 5.16E-1 | -0.192 | -0.3 | -0.404 | -0.036 | -0.024 | -0.172 | 1.06E+0 | 1.02E+0 | 1.17E+0 | -0.144 | 2.22E+0 | 2.24E+0 | -0.136 | -0.164 | -0.316 | 2.46E+0 | 2.66E+0 | 2.53E+0 | -0.096 | -0.168 | -0.224 | 1.14E+0 | 1.09E+0 | 1.20E+0 | -0.384 | -0.248 | -0.376 | -0.24 | -0.24 | -0.336 | 6.28E-1 | 6.96E-1 | 6.08E-1 | -0.504 | -0.508 | -0.344 | -0.204 | -0.144 | -0.288 | -5.6 | -5.43 | -5.58 | 9.64E-1 | 9.36E-1 | 9.48E-1 | 9.76E-1 | 9.52E-1 | 1.09E+0 | 2.49E+0 | 2.56E+0 | 2.38E+0 | 2.48E+0 | 2.63E+0 | 2.49E+0 | -0.396 | -0.452 | -0.484 | 2.37E+0 | 2.41E+0 | 2.36E+0 | -0.332 | -0.28 | -0.392 | 2.43E+0 | 2.51E+0 | 2.44E+0 | -0.496 | -0.248 | -0.552 | 2.36E+0 | 1.86E+0 | 2.47E+0 | -0.164 | -0.12 | -0.368 | 1.83E+0 | 1.37E+0 | 2.38E+0 | 2.36E-1 | 3.20E-1 | 1.84E-1 | 4.80E-2 | 2.20E-1 | -0.052 | 2.49E+0 | 2.56E+0 | 2.38E+0 | -0.564 | -0.536 | -0.592 | -0.06 | -0.032 | 1.08E-1 | 5.28E-1 | 4.72E-1 | 4.40E-1 | -0.02 | -0.168 | -0.024 | 4.80E-2 | 2.20E-1 | -0.052 | 2.49E+0 | 2.56E+0 | 2.38E+0 | 1.78E+0 | 1.60E+0 | 1.82E+0 | -0.232 | -0.312 | -0.34 | 1.98E+0 | 1.96E+0 | 1.96E+0 | -0.348 | -0.212 | -0.304 | 1.72E+0 | 1.64E+0 | 2.10E+0 | -0.132 | -0.22 | -0.248 | 2.40E-2 | -0.008 | -0.372 | -0.348 | -0.212 | -0.304 | -0.72 | -0.696 | -0.692 | 2.08E-1 | 1.00E-1 | -0.06 | -5.46 | -5.46 | -2.17 | 5.28E-1 | 6.20E-1 | 5.64E-1 | 1.01E+0 | 9.84E-1 | 2.20E+0 | 7.04E-1 | 7.04E-1 | 7.12E-1 | 2.60E+0 | 2.60E+0 | 2.36E+0 | -0.38 | -0.376 | -0.48 | 1.86E+0 | 1.94E+0 | 2.02E+0 | 3.04E-1 | 3.04E-1 | 3.88E-1 | 1.63E+0 | 1.55E+0 | 1.38E+0 | 8.36E-1 | 8.16E-1 | 5.96E-1 | 7.68E-1 | 5.76E-1 | 1.80E+0 | 8.00E-2 | 8.40E-2 | 6.00E-2 | 1.84E-1 | 1.12E-1 | 3.84E-1 | 2.04E-1 | 3.92E-1 | -0.148 | 1.60E-1 | 5.20E-2 | -0.108 | 7.04E-1 | 7.04E-1 | 7.12E-1 | -1.07 | -0.94 | -0.976 | -0.272 | -0.24 | -0.348 | 9.28E-1 | 1.01E+0 | 1.06E+0 | 1.00E-1 | 8.00E-2 | 1.28E-1 | 7.68E-1 | 5.76E-1 | 1.80E+0 | 8.00E-2 | 8.40E-2 | 6.00E-2 | 1.22E+0 | 1.09E+0 | 1.46E+0 | -0.432 | -0.4 | -0.416 | 1.57E+0 | 1.61E+0 | 1.59E+0 | -0.248 | -0.2 | -0.192 | 1.01E+0 | 9.00E-1 | 1.09E+0 | -0.36 | -0.352 | -0.44 | -0.216 | -0.304 | -0.256 | 8.00E-2 | 8.40E-2 | 6.00E-2 | -0.584 | -0.776 | -0.576 | 2.80E-2 | 2.52E-1 | -0.188
-0.92 | -1.07 | -1.11 | -0.728 | -0.872 | -0.864 | -0.904 | -0.976 | -1 | 1.36E-1 | -2.12 | -2.48 | -1.92 | 2.52E-1 | 5.24E-1 | 8.00E-2 | 2.39E+0 | 2.39E+0 | 2.36E+0 | 6.84E-1 | 6.60E-1 | 7.00E-1 | 1.82E+0 | 1.86E+0 | 1.66E+0 | -0.504 | -0.508 | -0.484 | 2.59E+0 | 2.61E+0 | 2.62E+0 | -0.776 | -0.88 | -0.652 | 1.84E-1 | -0.096 | 6.00E-1 | -0.34 | -0.364 | -0.488 | -0.18 | -0.26 | -0.22 | -0.424 | -0.372 | -0.804 | -0.372 | -0.304 | -0.22 | -0.528 | -0.648 | -0.644 | 2.00E-2 | -0.048 | -0.236 | 2.39E+0 | 2.39E+0 | 2.36E+0 | -0.448 | -0.36 | -0.492 | -0.408 | -0.4 | -0.384 | 1.26E+0 | 9.80E-1 | 1.33E+0 | -0.252 | -0.14 | -0.36 | -2.12 | -2.48 | -1.92 | 2.39E+0 | 2.39E+0 | 2.36E+0 | 3.28E-1 | 3.04E-1 | 4.48E-1 | -0.384 | -0.34 | -0.308 | 1.58E+0 | 1.18E+0 | 1.57E+0 | -0.2 | -0.292 | -0.216 | -0.04 | -0.212 | 1.00E-1 | -0.2 | -0.108 | -0.252 | -0.336 | -0.28 | -0.4 | 2.39E+0 | 2.39E+0 | 2.36E+0 | -0.812 | -0.744 | -0.636 | 5.24E-1 | 8.00E-2 | 2.39E+0 | -5.92 | -5.86 | -5.89 | 9.60E-2 | 9.60E-2 | -0.028 | 1.13E+0 | 1.17E+0 | 1.08E+0 | 7.92E-1 | 7.60E-1 | 7.52E-1 | 2.24E+0 | 2.19E+0 | 2.06E+0 | -0.488 | -0.464 | -0.52 | 7.20E-1 | 8.36E-1 | 7.44E-1 | -0.068 | -0.208 | -0.008 | 9.68E-1 | 1.02E+0 | 1.05E+0 | -0.912 | -0.616 | -1.08 | 1.44E+0 | 1.38E+0 | 1.48E+0 | -0.2 | -0.144 | -0.168 | 1.59E+0 | 1.61E+0 | 1.54E+0 | -0.048 | -0.136 | -0.104 | 5.20E-2 | 9.20E-2 | -0.076 | 1.13E+0 | 1.17E+0 | 1.08E+0 | -0.288 | -0.268 | -0.26 | -0.22 | -0.296 | -0.412 | 6.68E-1 | 5.84E-1 | 6.12E-1 | -0.344 | -0.232 | -0.296 | 5.20E-2 | 9.20E-2 | -0.076 | 1.13E+0 | 1.17E+0 | 1.08E+0 | -0.192 | 2.43E+0 | 2.29E+0 | -0.26 | -0.316 | -0.172 | 2.66E+0 | 2.56E+0 | 2.63E+0 | -0.196 | -0.072 | -0.12 | 1.20E+0 | 1.26E+0 | 1.11E+0 | -0.28 | -0.368 | -0.28 | -0.168 | -0.128 | -0.404 | 7.92E-1 | 7.60E-1 | 7.52E-1 | -0.604 | -0.632 | -0.428 | -0.076 | -0.032 | -0.16 | -5.42 | -5.59 | -5.54 | 8.60E-1 | 9.04E-1 | 8.80E-1 | 1.08E+0 | 1.07E+0 | 9.68E-1 | 2.57E+0 | 2.50E+0 | 2.46E+0 | 2.64E+0 | 2.55E+0 | 2.61E+0 | -0.484 | -0.296 | -0.62 | 2.41E+0 | 2.36E+0 | 2.42E+0 | -0.432 | -0.5 | -0.516 | 2.49E+0 | 2.44E+0 | 2.36E+0 | -0.344 | -0.548 | -0.396 | 2.22E+0 | 1.91E+0 | 2.37E+0 | -0.288 | -0.216 | -0.236 | 1.89E+0 | 1.42E+0 | 2.44E+0 | 1.60E-1 | 1.32E-1 | 8.40E-2 | 2.28E-1 | 8.80E-2 | 9.20E-2 | 2.57E+0 | 2.50E+0 | 2.46E+0 | -0.616 | -0.632 | -0.652 | 1.76E-1 | 7.60E-2 | 4.00E-3 | 4.40E-1 | 5.84E-1 | 5.52E-1 | -0.112 | -0.068 | -0.124 | 2.28E-1 | 8.80E-2 | 9.20E-2 | 2.57E+0 | 2.50E+0 | 2.46E+0 | 1.72E+0 | 1.76E+0 | 1.73E+0 | -0.296 | -0.22 | -0.248 | 2.09E+0 | 2.10E+0 | 2.10E+0 | -0.208 | -0.32 | -0.368 | 1.82E+0 | 1.72E+0 | 2.03E+0 | -0.204 | -0.14 | -0.36 | -0.08 | -0.112 | -0.276 | -0.208 | -0.32 | -0.368 | -0.616 | -0.596 | -0.612 | 7.20E-2 | 2.16E-1 | 3.60E-2 | -5.51 | -5.5 | -2.1 | 6.12E-1 | 5.24E-1 | 5.08E-1 | 1.10E+0 | 1.09E+0 | 2.29E+0 | 6.32E-1 | 6.40E-1 | 6.08E-1 | 2.49E+0 | 2.50E+0 | 2.66E+0 | -0.268 | -0.268 | -0.376 | 1.95E+0 | 1.87E+0 | 2.08E+0 | 4.36E-1 | 4.20E-1 | 2.48E-1 | 1.55E+0 | 1.46E+0 | 1.74E+0 | 6.68E-1 | 7.12E-1 | 7.52E-1 | 8.48E-1 | 6.80E-1 | 1.30E+0 | -0.008 | 1.84E-1 | -0.06 | 2.40E-1 | 2.00E-1 | 8.08E-1 | 2.00E-2 | 2.92E-1 | -0.228 | 3.60E-2 | 1.68E-1 | 4.40E-2 | 6.32E-1 | 6.40E-1 | 6.08E-1 | -1.01 | -1.04 | -0.92 | -0.176 | -0.104 | -0.488 | 1.08E+0 | 8.88E-1 | 1.01E+0 | 2.00E-1 | 1.76E-1 | 2.80E-2 | 8.48E-1 | 6.80E-1 | 1.30E+0 | -0.008 | 1.84E-1 | -0.06 | 1.39E+0 | 9.92E-1 | 1.34E+0 | -0.524 | -0.472 | -0.548 | 1.64E+0 | 1.55E+0 | 1.66E+0 | -0.16 | -0.276 | -0.312 | 1.08E+0 | 8.48E-1 | 1.15E+0 | -0.464 | -0.424 | -0.592 | -0.32 | -0.2 | -0.384 | -0.008 | 1.84E-1 | -0.06 | -0.656 | -0.584 | -0.688 | 1.00E-1 | 1.60E-1 | 1.60E-2
-0.96 | -1.05 | -1.1 | -0.784 | -0.88 | -0.848 | -0.904 | -0.976 | -0.936 | 1.36E-1 | -2.07 | -2.46 | -1.89 | 2.56E-1 | 4.96E-1 | 2.00E-2 | 2.28E+0 | 2.26E+0 | 2.44E+0 | 7.08E-1 | 6.72E-1 | 7.96E-1 | 1.69E+0 | 1.76E+0 | 1.57E+0 | -0.528 | -0.476 | -0.616 | 2.63E+0 | 2.62E+0 | 2.58E+0 | -0.672 | -0.74 | -0.472 | 4.48E-1 | -0.024 | 6.12E-1 | -0.488 | -0.368 | -0.396 | -0.308 | -0.3 | -0.224 | -0.416 | -0.496 | -0.748 | -0.256 | -0.212 | -0.276 | -0.508 | -0.552 | -0.644 | 4.40E-2 | 6.00E-2 | -0.252 | 2.28E+0 | 2.26E+0 | 2.44E+0 | -0.456 | -0.368 | -0.4 | -0.4 | -0.4 | -0.392 | 1.25E+0 | 9.92E-1 | 1.28E+0 | -0.16 | -0.28 | -0.256 | -2.07 | -2.46 | -1.89 | 2.28E+0 | 2.26E+0 | 2.44E+0 | 3.12E-1 | 3.28E-1 | 5.44E-1 | -0.376 | -0.26 | -0.46 | 1.64E+0 | 1.24E+0 | 1.56E+0 | -0.288 | -0.276 | -0.296 | -0.116 | -0.3 | 7.20E-2 | -0.224 | -0.192 | -0.232 | -0.104 | -0.136 | -0.288 | 2.28E+0 | 2.26E+0 | 2.44E+0 | -0.608 | -0.66 | -0.64 | 4.96E-1 | 2.00E-2 | 2.28E+0 | -5.91 | -5.92 | -5.93 | 9.60E-2 | 1.48E-1 | 1.96E-1 | 1.14E+0 | 1.03E+0 | 1.08E+0 | 6.80E-1 | 7.00E-1 | 6.36E-1 | 2.24E+0 | 2.26E+0 | 2.06E+0 | -0.504 | -0.504 | -0.524 | 6.72E-1 | 7.12E-1 | 7.92E-1 | -0.068 | -0.08 | -0.012 | 9.68E-1 | 9.44E-1 | 1.00E+0 | -0.884 | -0.632 | -1.16 | 1.40E+0 | 1.42E+0 | 1.40E+0 | -0.224 | -0.144 | -0.26 | 1.54E+0 | 1.54E+0 | 1.56E+0 | -0.168 | -0.152 | -0.108 | -0.032 | 1.04E-1 | -0.176 | 1.14E+0 | 1.03E+0 | 1.08E+0 | -0.36 | -0.288 | -0.368 | -0.34 | -0.296 | -0.5 | 5.76E-1 | 7.16E-1 | 5.16E-1 | -0.188 | -0.224 | -0.296 | -0.032 | 1.04E-1 | -0.176 | 1.14E+0 | 1.03E+0 | 1.08E+0 | -0.2 | 2.26E+0 | 2.30E+0 | -0.264 | -0.284 | -0.188 | 2.61E+0 | 2.64E+0 | 2.54E+0 | -0.096 | -0.144 | -0.232 | 1.19E+0 | 1.13E+0 | 1.12E+0 | -0.392 | -0.24 | -0.432 | -0.264 | -0.264 | -0.304 | 6.80E-1 | 7.00E-1 | 6.36E-1 | -0.512 | -0.636 | -0.44 | -0.092 | -0.148 | -0.296 | -5.49 | -5.6 | -5.54 | 9.60E-1 | 9.60E-1 | 8.92E-1 | 1.06E+0 | 1.06E+0 | 9.44E-1 | 2.56E+0 | 2.50E+0 | 2.39E+0 | 2.66E+0 | 2.52E+0 | 2.46E+0 | -0.34 | -0.348 | -0.448 | 2.43E+0 | 2.31E+0 | 2.37E+0 | -0.44 | -0.46 | -0.52 | 2.44E+0 | 2.43E+0 | 2.44E+0 | -0.44 | -0.464 | -0.52 | 2.26E+0 | 1.90E+0 | 2.40E+0 | -0.288 | -0.12 | -0.356 | 1.88E+0 | 1.44E+0 | 2.38E+0 | 1.56E-1 | 2.64E-1 | 2.08E-1 | 2.20E-1 | 2.08E-1 | 7.60E-2 | 2.56E+0 | 2.50E+0 | 2.39E+0 | -0.664 | -0.62 | -0.676 | -0.004 | -0.032 | 9.20E-2 | 4.64E-1 | 4.88E-1 | 4.56E-1 | 1.20E-2 | -0.18 | -0.02 | 2.20E-1 | 2.08E-1 | 7.60E-2 | 2.56E+0 | 2.50E+0 | 2.39E+0 | 1.81E+0 | 1.75E+0 | 1.82E+0 | -0.188 | -0.292 | -0.264 | 2.06E+0 | 2.09E+0 | 2.08E+0 | -0.22 | -0.192 | -0.292 | 2.20E+0 | 1.62E+0 | 2.04E+0 | -0.124 | -0.228 | -0.364 | -0.088 | -0.016 | -0.364 | -0.22 | -0.192 | -0.292 | -0.732 | -0.712 | -0.712 | 1.00E-1 | 1.08E-1 | 2.00E-2 | -5.47 | -5.45 | -2.1 | 5.88E-1 | 6.20E-1 | 4.60E-1 | 1.01E+0 | 1.07E+0 | 2.27E+0 | 5.92E-1 | 7.04E-1 | 6.88E-1 | 2.51E+0 | 2.54E+0 | 2.62E+0 | -0.26 | -0.304 | -0.488 | 1.93E+0 | 1.96E+0 | 2.00E+0 | 2.84E-1 | 3.20E-1 | 3.76E-1 | 1.63E+0 | 1.46E+0 | 1.87E+0 | 8.08E-1 | 6.68E-1 | 6.28E-1 | 7.60E-1 | 6.80E-1 | 1.97E+0 | 8.80E-2 | 2.00E-2 | -0.084 | 2.48E-1 | 1.76E-1 | 8.80E-1 | 2.00E-2 | 4.12E-1 | -0.224 | 1.56E-1 | 2.40E-2 | 8.00E-3 | 5.92E-1 | 7.04E-1 | 6.88E-1 | -1.07 | -0.948 | -0.9 | -0.16 | -0.28 | -0.5 | 9.36E-1 | 9.88E-1 | 1.06E+0 | 9.20E-2 | 8.00E-2 | 4.00E-2 | 7.60E-1 | 6.80E-1 | 1.97E+0 | 8.80E-2 | 2.00E-2 | -0.084 | 1.26E+0 | 1.12E+0 | 1.33E+0 | -0.548 | -0.384 | -0.444 | 1.65E+0 | 1.61E+0 | 1.66E+0 | -0.168 | -0.304 | -0.18 | 1.08E+0 | 9.16E-1 | 1.09E+0 | -0.44 | -0.44 | -0.544 | -0.328 | -0.232 | -0.264 | 8.80E-2 | 2.00E-2 | -0.084 | -0.58 | -0.704 | -0.696 | 2.80E-2 | 2.56E-1 | -0.152
-1.02 | -0.992 | -1.16 | -0.736 | -0.816 | -0.92 | -0.984 | -0.912 | -0.984 | 4.80E-2 | -2.1 | -2.43 | -1.93 | 3.08E-1 | 5.20E-1 | 1.92E-1 | 2.41E+0 | 2.32E+0 | 2.36E+0 | 7.68E-1 | 7.32E-1 | 6.68E-1 | 1.85E+0 | 1.86E+0 | 1.66E+0 | -0.304 | -0.412 | -0.476 | 2.56E+0 | 2.55E+0 | 2.61E+0 | -0.772 | -0.884 | -0.652 | 1.84E-1 | -0.088 | 5.04E-1 | -0.392 | -0.436 | -0.504 | -0.236 | -0.272 | -0.256 | -0.54 | -0.36 | -0.616 | -0.34 | -0.448 | -0.22 | -0.616 | -0.64 | -0.5 | -0.096 | -0.04 | -0.112 | 2.41E+0 | 2.32E+0 | 2.36E+0 | -0.496 | -0.308 | -0.476 | -0.312 | -0.28 | -0.272 | 1.20E+0 | 1.05E+0 | 1.33E+0 | -0.244 | -0.116 | -0.348 | -2.1 | -2.43 | -1.93 | 2.41E+0 | 2.32E+0 | 2.36E+0 | 2.24E-1 | 1.04E-1 | 4.72E-1 | -0.316 | -0.372 | -0.308 | 1.57E+0 | 1.17E+0 | 1.63E+0 | -0.196 | -0.2 | -0.216 | -0.008 | -0.208 | 4.00E-3 | -0.108 | -0.088 | -0.124 | -0.32 | -0.264 | -0.384 | 2.41E+0 | 2.32E+0 | 2.36E+0 | -0.724 | -0.736 | -0.752 | 5.20E-1 | 1.92E-1 | 2.41E+0 | -5.87 | -5.87 | -5.89 | 1.44E-1 | 1.00E-1 | 1.60E-2 | 1.04E+0 | 1.17E+0 | 1.17E+0 | 7.56E-1 | 7.52E-1 | 7.44E-1 | 2.16E+0 | 2.16E+0 | 2.17E+0 | -0.38 | -0.288 | -0.416 | 7.20E-1 | 8.48E-1 | 7.36E-1 | -0.18 | -0.204 | -0.22 | 1.01E+0 | 1.03E+0 | 1.06E+0 | -0.804 | -0.724 | -0.948 | 1.44E+0 | 1.38E+0 | 1.51E+0 | -0.096 | -0.024 | -0.172 | 1.59E+0 | 1.60E+0 | 1.58E+0 | -0.02 | -0.048 | -0.024 | 5.20E-2 | -0.048 | -0.084 | 1.04E+0 | 1.17E+0 | 1.17E+0 | -0.296 | -0.348 | -0.292 | -0.22 | -0.408 | -0.392 | 6.52E-1 | 5.80E-1 | 6.00E-1 | -0.324 | -0.32 | -0.408 | 5.20E-2 | -0.048 | -0.084 | 1.04E+0 | 1.17E+0 | 1.17E+0 | -0.16 | 2.36E+0 | 2.22E+0 | -0.16 | -0.2 | -0.312 | 2.52E+0 | 2.56E+0 | 2.61E+0 | -0.192 | -0.08 | -0.116 | 1.14E+0 | 1.20E+0 | 1.18E+0 | -0.288 | -0.376 | -0.232 | -0.136 | -0.136 | -0.408 | 7.56E-1 | 7.52E-1 | 7.44E-1 | -0.588 | -0.504 | -0.332 | -0.176 | -0.068 | -0.196 | -5.54 | -5.42 | -5.58 | 8.80E-1 | 8.96E-1 | 9.28E-1 | 9.84E-1 | 9.68E-1 | 1.09E+0 | 2.46E+0 | 2.56E+0 | 2.45E+0 | 2.50E+0 | 2.63E+0 | 2.59E+0 | -0.496 | -0.444 | -0.66 | 2.35E+0 | 2.45E+0 | 2.41E+0 | -0.304 | -0.316 | -0.372 | 2.49E+0 | 2.54E+0 | 2.35E+0 | -0.356 | -0.328 | -0.424 | 2.32E+0 | 1.86E+0 | 2.46E+0 | -0.172 | -0.2 | -0.24 | 1.83E+0 | 1.36E+0 | 2.44E+0 | 2.32E-1 | 1.80E-1 | 8.80E-2 | 8.00E-2 | 1.00E-1 | -0.016 | 2.46E+0 | 2.56E+0 | 2.45E+0 | -0.532 | -0.544 | -0.564 | 1.28E-1 | 8.40E-2 | 8.00E-3 | 5.28E-1 | 5.76E-1 | 5.60E-1 | -0.16 | -0.068 | -0.124 | 8.00E-2 | 1.00E-1 | -0.016 | 2.46E+0 | 2.56E+0 | 2.45E+0 | 1.71E+0 | 1.61E+0 | 1.71E+0 | -0.328 | -0.232 | -0.34 | 1.98E+0 | 1.95E+0 | 1.98E+0 | -0.328 | -0.336 | -0.38 | 1.36E+0 | 1.75E+0 | 2.10E+0 | -0.232 | -0.116 | -0.26 | 0.00E+0 | -0.1 | -0.284 | -0.328 | -0.336 | -0.38 | -0.604 | -0.596 | -0.612 | 2.24E-1 | 2.00E-1 | -0.06 | -5.51 | -5.52 | -2.18 | 5.44E-1 | 5.44E-1 | 6.20E-1 | 1.08E+0 | 9.96E-1 | 2.20E+0 | 7.44E-1 | 6.48E-1 | 6.40E-1 | 2.63E+0 | 2.61E+0 | 2.42E+0 | -0.368 | -0.392 | -0.336 | 1.87E+0 | 1.86E+0 | 2.08E+0 | 3.96E-1 | 4.44E-1 | 2.84E-1 | 1.55E+0 | 1.56E+0 | 1.19E+0 | 7.16E-1 | 8.92E-1 | 7.40E-1 | 8.64E-1 | 5.60E-1 | 1.18E+0 | -0.032 | 1.84E-1 | 6.40E-2 | 1.68E-1 | 9.60E-2 | 2.64E-1 | 1.92E-1 | 2.88E-1 | -0.128 | 3.60E-2 | 1.44E-1 | -0.1 | 7.44E-1 | 6.48E-1 | 6.40E-1 | -1.01 | -1.03 | -1.01 | -0.256 | -0.072 | -0.324 | 1.07E+0 | 8.96E-1 | 1.00E+0 | 1.88E-1 | 1.92E-1 | 1.16E-1 | 8.64E-1 | 5.60E-1 | 1.18E+0 | -0.032 | 1.84E-1 | 6.40E-2 | 1.36E+0 | 9.84E-1 | 1.46E+0 | -0.42 | -0.492 | -0.56 | 1.56E+0 | 1.56E+0 | 1.58E+0 | -0.26 | -0.188 | -0.312 | 1.01E+0 | 8.36E-1 | 1.15E+0 | -0.36 | -0.344 | -0.4 | -0.232 | -0.312 | -0.368 | -0.032 | 1.84E-1 | 6.40E-2 | -0.668 | -0.568 | -0.56 | 9.60E-2 | 1.64E-1 | -0.028
-0.968 | -1.07 | -1.11 | -0.776 | -0.888 | -0.904 | -0.984 | -0.92 | -1 | 4.00E-2 | -2.11 | -2.43 | -1.88 | 3.88E-1 | 4.96E-1 | 1.40E-1 | 2.32E+0 | 2.32E+0 | 2.43E+0 | 7.68E-1 | 6.68E-1 | 7.68E-1 | 1.84E+0 | 1.85E+0 | 1.53E+0 | -0.492 | -0.38 | -0.488 | 2.63E+0 | 2.54E+0 | 2.57E+0 | -0.776 | -0.888 | -0.504 | 3.84E-1 | -0.024 | 6.56E-1 | -0.488 | -0.476 | -0.496 | -0.316 | -0.296 | -0.216 | -0.408 | -0.496 | -0.744 | -0.26 | -0.432 | -0.224 | -0.652 | -0.652 | -0.452 | 2.40E-2 | -0.036 | -0.244 | 2.32E+0 | 2.32E+0 | 2.43E+0 | -0.444 | -0.244 | -0.284 | -0.424 | -0.408 | -0.384 | 1.20E+0 | 1.04E+0 | 1.33E+0 | -0.252 | -0.272 | -0.224 | -2.11 | -2.43 | -1.88 | 2.32E+0 | 2.32E+0 | 2.43E+0 | 1.68E-1 | 1.60E-1 | 5.52E-1 | -0.288 | -0.36 | -0.472 | 1.55E+0 | 1.24E+0 | 1.63E+0 | -0.312 | -0.204 | -0.292 | -0.152 | -0.168 | 8.40E-2 | -0.212 | -0.26 | -0.228 | -0.288 | -0.136 | -0.392 | 2.32E+0 | 2.32E+0 | 2.43E+0 | -0.6 | -0.628 | -0.744 | 4.96E-1 | 1.40E-1 | 2.32E+0 | -5.87 | -5.92 | -5.94 | 9.20E-2 | 1.00E-1 | 4.80E-2 | 1.06E+0 | 1.15E+0 | 1.16E+0 | 6.84E-1 | 6.92E-1 | 6.24E-1 | 2.26E+0 | 2.19E+0 | 2.04E+0 | -0.324 | -0.324 | -0.556 | 7.12E-1 | 7.52E-1 | 7.92E-1 | -0.172 | -0.228 | -0.2 | 1.02E+0 | 1.01E+0 | 9.92E-1 | -0.784 | -0.62 | -0.936 | 1.39E+0 | 1.31E+0 | 1.36E+0 | -0.072 | -0.024 | -0.156 | 1.60E+0 | 1.54E+0 | 1.55E+0 | -0.028 | 1.00E-1 | 0.00E+0 | 6.80E-2 | 1.20E-1 | -0.088 | 1.06E+0 | 1.15E+0 | 1.16E+0 | -0.384 | -0.404 | -0.28 | -0.316 | -0.392 | -0.492 | 5.76E-1 | 6.04E-1 | 5.12E-1 | -0.22 | -0.224 | -0.392 | 6.80E-2 | 1.20E-1 | -0.088 | 1.06E+0 | 1.15E+0 | 1.16E+0 | -0.16 | 2.29E+0 | 2.22E+0 | -0.26 | -0.196 | -0.212 | 2.53E+0 | 2.66E+0 | 2.64E+0 | -0.088 | -0.144 | -0.22 | 1.20E+0 | 1.15E+0 | 1.13E+0 | -0.288 | -0.248 | -0.28 | -0.136 | -0.304 | -0.416 | 6.84E-1 | 6.92E-1 | 6.24E-1 | -0.476 | -0.512 | -0.332 | -0.18 | -0.008 | -0.284 | -5.54 | -5.54 | -5.54 | 8.96E-1 | 9.48E-1 | 9.44E-1 | 1.08E+0 | 1.06E+0 | 9.68E-1 | 2.57E+0 | 2.50E+0 | 2.40E+0 | 2.51E+0 | 2.54E+0 | 2.58E+0 | -0.504 | -0.316 | -0.592 | 2.36E+0 | 2.35E+0 | 2.37E+0 | -0.42 | -0.3 | -0.356 | 2.43E+0 | 2.46E+0 | 2.44E+0 | -0.368 | -0.344 | -0.552 | 2.25E+0 | 1.93E+0 | 2.37E+0 | -0.168 | -0.112 | -0.24 | 1.88E+0 | 1.42E+0 | 2.34E+0 | 2.32E-1 | 2.68E-1 | 9.20E-2 | 2.04E-1 | 2.04E-1 | 1.08E-1 | 2.57E+0 | 2.50E+0 | 2.40E+0 | -0.64 | -0.76 | -0.808 | -0.028 | 6.80E-2 | 2.00E-2 | 4.32E-1 | 5.60E-1 | 5.60E-1 | -0.008 | -0.172 | -0.14 | 2.04E-1 | 2.04E-1 | 1.08E-1 | 2.57E+0 | 2.50E+0 | 2.40E+0 | 1.72E+0 | 1.64E+0 | 1.71E+0 | -0.356 | -0.224 | -0.248 | 1.98E+0 | 1.95E+0 | 2.08E+0 | -0.224 | -0.2 | -0.392 | 1.86E+0 | 1.74E+0 | 2.15E+0 | -0.104 | -0.148 | -0.256 | 1.20E-2 | -0.104 | -0.408 | -0.224 | -0.2 | -0.392 | -0.62 | -0.604 | -0.7 | 2.12E-1 | 8.80E-2 | 3.60E-2 | -5.47 | -5.46 | -2.17 | 5.88E-1 | 4.96E-1 | 4.84E-1 | 1.08E+0 | 9.80E-1 | 2.26E+0 | 7.28E-1 | 6.96E-1 | 6.80E-1 | 2.62E+0 | 2.61E+0 | 2.44E+0 | -0.26 | -0.388 | -0.368 | 1.93E+0 | 1.86E+0 | 2.07E+0 | 3.32E-1 | 4.16E-1 | 3.64E-1 | 1.57E+0 | 1.55E+0 | 1.31E+0 | 7.08E-1 | 6.64E-1 | 6.24E-1 | 8.72E-1 | 6.88E-1 | 1.70E+0 | 6.80E-2 | 7.20E-2 | 8.00E-2 | 2.80E-1 | 1.92E-1 | 3.92E-1 | 1.36E-1 | 4.56E-1 | -0.108 | 1.44E-1 | 4.00E-2 | -0.112 | 7.28E-1 | 6.96E-1 | 6.80E-1 | -1.07 | -0.936 | -0.84 | -0.288 | -0.104 | -0.464 | 1.04E+0 | 9.20E-1 | 1.11E+0 | 1.00E-1 | 2.00E-1 | 5.60E-2 | 8.72E-1 | 6.88E-1 | 1.70E+0 | 6.80E-2 | 7.20E-2 | 8.00E-2 | 1.17E+0 | 1.30E+0 | 1.50E+0 | -0.404 | -0.472 | -0.572 | 1.64E+0 | 1.62E+0 | 1.55E+0 | -0.148 | -0.164 | -0.2 | 1.01E+0 | 9.12E-1 | 1.16E+0 | -0.376 | -0.44 | -0.568 | -0.32 | -0.304 | -0.272 | 6.80E-2 | 7.20E-2 | 8.00E-2 | -0.652 | -0.604 | -0.684 | 2.00E-2 | 2.44E-1 | -0.124
-1.04 | -0.984 | -1.15 | -0.712 | -0.824 | -0.856 | -0.888 | -0.984 | -0.92 | 1.44E-1 | -2.06 | -2.48 | -1.92 | 1.92E-1 | 5.24E-1 | 8.40E-2 | 2.39E+0 | 2.24E+0 | 2.37E+0 | 7.12E-1 | 7.32E-1 | 7.04E-1 | 1.67E+0 | 1.78E+0 | 1.66E+0 | -0.368 | -0.496 | -0.588 | 2.57E+0 | 2.66E+0 | 2.62E+0 | -0.68 | -0.772 | -0.636 | 2.56E-1 | -0.088 | 4.68E-1 | -0.364 | -0.36 | -0.408 | -0.224 | -0.272 | -0.26 | -0.544 | -0.368 | -0.652 | -0.324 | -0.2 | -0.268 | -0.552 | -0.556 | -0.672 | -0.096 | 5.60E-2 | -0.124 | 2.39E+0 | 2.24E+0 | 2.37E+0 | -0.508 | -0.388 | -0.592 | -0.312 | -0.288 | -0.28 | 1.25E+0 | 9.96E-1 | 1.28E+0 | -0.156 | -0.128 | -0.352 | -2.06 | -2.48 | -1.92 | 2.39E+0 | 2.24E+0 | 2.37E+0 | 3.28E-1 | 2.56E-1 | 4.56E-1 | -0.388 | -0.248 | -0.312 | 1.66E+0 | 1.16E+0 | 1.56E+0 | -0.172 | -0.292 | -0.224 | -0.012 | -0.324 | -0.008 | -0.12 | -0.06 | -0.136 | -0.192 | -0.248 | -0.264 | 2.39E+0 | 2.24E+0 | 2.37E+0 | -0.724 | -0.736 | -0.656 | 5.24E-1 | 8.40E-2 | 2.39E+0 | -5.92 | -5.87 | -5.88 | 1.44E-1 | 1.56E-1 | 1.72E-1 | 1.13E+0 | 1.06E+0 | 1.06E+0 | 7.48E-1 | 7.52E-1 | 7.44E-1 | 2.14E+0 | 2.26E+0 | 2.18E+0 | -0.536 | -0.48 | -0.36 | 6.64E-1 | 8.20E-1 | 7.28E-1 | -0.072 | -0.036 | -0.024 | 9.68E-1 | 9.60E-1 | 1.09E+0 | -0.924 | -0.732 | -1.13 | 1.44E+0 | 1.51E+0 | 1.56E+0 | -0.228 | -0.132 | -0.288 | 1.52E+0 | 1.60E+0 | 1.58E+0 | -0.156 | -0.216 | -0.084 | -0.028 | 4.00E-3 | -0.16 | 1.13E+0 | 1.06E+0 | 1.06E+0 | -0.264 | -0.264 | -0.372 | -0.196 | -0.292 | -0.404 | 6.36E-1 | 6.88E-1 | 6.04E-1 | -0.328 | -0.336 | -0.292 | -0.028 | 4.00E-3 | -0.16 | 1.13E+0 | 1.06E+0 | 1.06E+0 | -0.176 | 2.36E+0 | 2.31E+0 | -0.16 | -0.32 | -0.296 | 2.59E+0 | 2.52E+0 | 2.54E+0 | -0.196 | -0.08 | -0.128 | 1.14E+0 | 1.20E+0 | 1.19E+0 | -0.376 | -0.376 | -0.392 | -0.288 | -0.104 | -0.28 | 7.48E-1 | 7.52E-1 | 7.44E-1 | -0.632 | -0.628 | -0.428 | -0.068 | -0.236 | -0.188 | -5.47 | -5.45 | -5.58 | 9.40E-1 | 9.00E-1 | 8.84E-1 | 9.76E-1 | 9.84E-1 | 1.07E+0 | 2.48E+0 | 2.56E+0 | 2.44E+0 | 2.61E+0 | 2.65E+0 | 2.48E+0 | -0.384 | -0.432 | -0.516 | 2.42E+0 | 2.40E+0 | 2.41E+0 | -0.316 | -0.436 | -0.532 | 2.49E+0 | 2.52E+0 | 2.36E+0 | -0.448 | -0.46 | -0.396 | 2.32E+0 | 1.84E+0 | 2.48E+0 | -0.26 | -0.2 | -0.356 | 1.83E+0 | 1.37E+0 | 2.48E+0 | 1.56E-1 | 1.48E-1 | 1.92E-1 | 6.80E-2 | 6.00E-2 | -0.08 | 2.48E+0 | 2.56E+0 | 2.44E+0 | -0.528 | -0.412 | -0.46 | 9.20E-2 | -0.056 | 8.80E-2 | 5.44E-1 | 4.96E-1 | 4.40E-1 | -0.144 | -0.048 | 4.80E-2 | 6.80E-2 | 6.00E-2 | -0.08 | 2.48E+0 | 2.56E+0 | 2.44E+0 | 1.78E+0 | 1.72E+0 | 1.82E+0 | -0.188 | -0.316 | -0.356 | 2.07E+0 | 2.06E+0 | 1.95E+0 | -0.34 | -0.336 | -0.288 | 1.70E+0 | 1.64E+0 | 2.00E+0 | -0.212 | -0.216 | -0.368 | -0.072 | 1.20E-2 | -0.28 | -0.34 | -0.336 | -0.288 | -0.724 | -0.7 | -0.624 | 1.04E-1 | 2.08E-1 | -0.076 | -5.5 | -5.52 | -2.11 | 5.44E-1 | 6.56E-1 | 5.92E-1 | 1.02E+0 | 1.09E+0 | 2.20E+0 | 6.32E-1 | 6.48E-1 | 6.32E-1 | 2.48E+0 | 2.51E+0 | 2.56E+0 | -0.356 | -0.268 | -0.468 | 1.88E+0 | 1.93E+0 | 2.02E+0 | 4.08E-1 | 3.28E-1 | 2.72E-1 | 1.62E+0 | 1.47E+0 | 1.74E+0 | 8.20E-1 | 8.60E-1 | 7.36E-1 | 7.60E-1 | 5.60E-1 | 1.42E+0 | -0.004 | 1.88E-1 | -0.056 | 1.68E-1 | 1.04E-1 | 7.28E-1 | 4.40E-2 | 2.44E-1 | -0.204 | 3.20E-2 | 1.40E-1 | 2.00E-2 | 6.32E-1 | 6.48E-1 | 6.32E-1 | -1.01 | -1.06 | -1.06 | -0.164 | -0.232 | -0.38 | 9.56E-1 | 9.80E-1 | 9.72E-1 | 1.76E-1 | 6.80E-2 | 1.16E-1 | 7.60E-1 | 5.60E-1 | 1.42E+0 | -0.004 | 1.88E-1 | -0.056 | 1.62E+0 | 7.36E-1 | 1.29E+0 | -0.536 | -0.4 | -0.412 | 1.58E+0 | 1.55E+0 | 1.70E+0 | -0.252 | -0.292 | -0.304 | 1.07E+0 | 8.40E-1 | 1.08E+0 | -0.432 | -0.32 | -0.424 | -0.24 | -0.224 | -0.36 | -0.004 | 1.88E-1 | -0.056 | -0.572 | -0.744 | -0.576 | 1.20E-1 | 1.60E-1 | -0.012
-0.968 | -0.992 | -1.1 | -0.688 | -0.888 | -0.896 | -0.896 | -0.92 | -0.928 | 1.36E-1 | -2.06 | -2.48 | -1.92 | 3.28E-1 | 4.84E-1 | 8.80E-2 | 2.30E+0 | 2.33E+0 | 2.36E+0 | 7.16E-1 | 6.80E-1 | 6.96E-1 | 1.67E+0 | 1.73E+0 | 1.67E+0 | -0.352 | -0.492 | -0.656 | 2.63E+0 | 2.48E+0 | 2.56E+0 | -0.676 | -0.896 | -0.536 | 3.36E-1 | -0.024 | 6.52E-1 | -0.532 | -0.468 | -0.516 | -0.3 | -0.3 | -0.204 | -0.576 | -0.508 | -0.632 | -0.36 | -0.376 | -0.268 | -0.612 | -0.628 | -0.48 | -0.076 | -0.036 | -0.12 | 2.30E+0 | 2.33E+0 | 2.36E+0 | -0.532 | -0.292 | -0.228 | -0.312 | -0.264 | -0.288 | 1.26E+0 | 1.05E+0 | 1.34E+0 | -0.244 | -0.136 | -0.264 | -2.06 | -2.48 | -1.92 | 2.30E+0 | 2.33E+0 | 2.36E+0 | 3.20E-1 | 1.52E-1 | 5.44E-1 | -0.284 | -0.26 | -0.44 | 1.54E+0 | 1.24E+0 | 1.57E+0 | -0.292 | -0.296 | -0.312 | -0.188 | -0.184 | 2.80E-1 | -0.216 | -0.108 | -0.14 | -0.288 | -0.28 | -0.384 | 2.30E+0 | 2.33E+0 | 2.36E+0 | -0.696 | -0.644 | -0.632 | 4.84E-1 | 8.80E-2 | 2.30E+0 | -6.01 | -5.93 | -5.94 | 9.60E-2 | 1.84E-1 | 7.60E-2 | 1.12E+0 | 1.04E+0 | 1.17E+0 | 7.64E-1 | 7.00E-1 | 7.32E-1 | 2.23E+0 | 2.28E+0 | 2.21E+0 | -0.516 | -0.448 | -0.528 | 7.12E-1 | 7.64E-1 | 6.56E-1 | -0.02 | -0.188 | -0.044 | 9.76E-1 | 1.01E+0 | 1.10E+0 | -0.804 | -0.616 | -0.948 | 1.43E+0 | 1.38E+0 | 1.41E+0 | -0.1 | 2.00E-2 | -0.172 | 1.60E+0 | 1.54E+0 | 1.58E+0 | -0.14 | -0.164 | -0.012 | 8.00E-2 | 4.00E-3 | -0.08 | 1.12E+0 | 1.04E+0 | 1.17E+0 | -0.292 | -0.372 | -0.408 | -0.204 | -0.408 | -0.412 | 5.84E-1 | 6.88E-1 | 5.96E-1 | -0.336 | -0.248 | -0.408 | 8.00E-2 | 4.00E-3 | -0.08 | 1.12E+0 | 1.04E+0 | 1.17E+0 | -0.168 | 2.27E+0 | 2.23E+0 | -0.156 | -0.272 | -0.204 | 2.60E+0 | 2.50E+0 | 2.62E+0 | -0.2 | -0.208 | -0.116 | 1.15E+0 | 1.21E+0 | 1.13E+0 | -0.272 | -0.256 | -0.368 | -0.264 | -0.248 | -0.436 | 7.64E-1 | 7.00E-1 | 7.32E-1 | -0.492 | -0.492 | -0.432 | -0.076 | -0.188 | -0.172 | -5.53 | -5.53 | -5.54 | 9.36E-1 | 9.40E-1 | 9.36E-1 | 1.08E+0 | 9.84E-1 | 9.76E-1 | 2.46E+0 | 2.51E+0 | 2.39E+0 | 2.50E+0 | 2.64E+0 | 2.61E+0 | -0.376 | -0.452 | -0.632 | 2.42E+0 | 2.34E+0 | 2.37E+0 | -0.328 | -0.332 | -0.376 | 2.43E+0 | 2.51E+0 | 2.44E+0 | -0.464 | -0.44 | -0.552 | 2.34E+0 | 1.91E+0 | 2.36E+0 | -0.292 | -0.208 | -0.36 | 1.88E+0 | 1.43E+0 | 2.45E+0 | 2.56E-1 | 1.72E-1 | 1.80E-1 | 2.08E-1 | 2.00E-1 | -0.036 | 2.46E+0 | 2.51E+0 | 2.39E+0 | -0.548 | -0.664 | -0.444 | -0.02 | 9.20E-2 | -0.008 | 4.56E-1 | 4.64E-1 | 5.52E-1 | 4.80E-2 | -0.148 | -0.104 | 2.08E-1 | 2.00E-1 | -0.036 | 2.46E+0 | 2.51E+0 | 2.39E+0 | 1.80E+0 | 1.64E+0 | 1.82E+0 | -0.224 | -0.304 | -0.256 | 2.07E+0 | 1.98E+0 | 2.06E+0 | -0.404 | -0.32 | -0.392 | 1.82E+0 | 1.58E+0 | 2.10E+0 | -0.076 | -0.132 | -0.38 | -0.092 | -0.136 | -0.444 | -0.404 | -0.32 | -0.392 | -0.624 | -0.588 | -0.74 | 1.12E-1 | 2.20E-1 | 4.00E-2 | -5.47 | -5.45 | -2.11 | 5.44E-1 | 5.32E-1 | 5.76E-1 | 1.01E+0 | 1.08E+0 | 2.34E+0 | 7.28E-1 | 7.36E-1 | 7.12E-1 | 2.50E+0 | 2.48E+0 | 2.56E+0 | -0.372 | -0.268 | -0.348 | 1.85E+0 | 2.02E+0 | 2.08E+0 | 2.96E-1 | 3.12E-1 | 3.88E-1 | 1.68E+0 | 1.47E+0 | 1.51E+0 | 6.96E-1 | 6.80E-1 | 7.08E-1 | 8.40E-1 | 5.68E-1 | 1.62E+0 | 7.20E-2 | 1.84E-1 | -0.064 | 1.60E-1 | 9.60E-2 | 6.16E-1 | -0.012 | 4.20E-1 | -0.284 | -0.016 | 1.68E-1 | -0.108 | 7.28E-1 | 7.36E-1 | 7.12E-1 | -1.09 | -1.04 | -1.02 | -0.292 | -0.132 | -0.496 | 1.14E+0 | 9.72E-1 | 1.06E+0 | 1.88E-1 | 8.00E-2 | 1.04E-1 | 8.40E-1 | 5.68E-1 | 1.62E+0 | 7.20E-2 | 1.84E-1 | -0.064 | 9.76E-1 | 1.37E+0 | 1.30E+0 | -0.42 | -0.484 | -0.532 | 1.57E+0 | 1.54E+0 | 1.70E+0 | -0.244 | -0.292 | -0.324 | 1.08E+0 | 9.00E-1 | 1.15E+0 | -0.424 | -0.44 | -0.424 | -0.232 | -0.224 | -0.392 | 7.20E-2 | 1.84E-1 | -0.064 | -0.58 | -0.788 | -0.568 | 1.08E-1 | 1.40E-1 | -0.124
-1.02 | -1.08 | -1.16 | -0.856 | -0.832 | -0.856 | -0.976 | -0.984 | -0.984 | 4.00E-2 | -2.11 | -2.43 | -1.88 | 2.44E-1 | 5.40E-1 | 1.40E-1 | 2.41E+0 | 2.24E+0 | 2.44E+0 | 7.76E-1 | 7.36E-1 | 7.92E-1 | 1.88E+0 | 1.86E+0 | 1.53E+0 | -0.48 | -0.384 | -0.436 | 2.58E+0 | 2.68E+0 | 2.62E+0 | -0.756 | -0.748 | -0.612 | 2.48E-1 | -0.088 | 4.88E-1 | -0.248 | -0.348 | -0.404 | -0.244 | -0.268 | -0.272 | -0.348 | -0.34 | -0.752 | -0.2 | -0.276 | -0.228 | -0.536 | -0.56 | -0.668 | 1.60E-2 | 6.00E-2 | -0.24 | 2.41E+0 | 2.24E+0 | 2.44E+0 | -0.432 | -0.376 | -0.656 | -0.4 | -0.432 | -0.392 | 1.19E+0 | 9.76E-1 | 1.27E+0 | -0.16 | -0.24 | -0.364 | -2.11 | -2.43 | -1.88 | 2.41E+0 | 2.24E+0 | 2.44E+0 | 2.08E-1 | 2.72E-1 | 4.56E-1 | -0.396 | -0.344 | -0.324 | 1.67E+0 | 1.18E+0 | 1.63E+0 | -0.192 | -0.188 | -0.196 | 5.60E-2 | -0.308 | -0.18 | -0.116 | -0.208 | -0.232 | -0.184 | -0.12 | -0.264 | 2.41E+0 | 2.24E+0 | 2.44E+0 | -0.616 | -0.744 | -0.764 | 5.40E-1 | 1.40E-1 | 2.41E+0 | -5.78 | -5.86 | -5.89 | 1.40E-1 | 4.40E-2 | 1.40E-1 | 1.07E+0 | 1.17E+0 | 1.07E+0 | 6.80E-1 | 7.52E-1 | 6.48E-1 | 2.17E+0 | 2.16E+0 | 2.01E+0 | -0.372 | -0.34 | -0.392 | 6.64E-1 | 8.08E-1 | 8.48E-1 | -0.208 | -0.096 | -0.136 | 1.01E+0 | 9.60E-1 | 8.72E-1 | -0.912 | -0.712 | -1.14 | 1.40E+0 | 1.42E+0 | 1.51E+0 | -0.22 | -0.144 | -0.268 | 1.54E+0 | 1.59E+0 | 1.55E+0 | -0.028 | 1.20E-2 | -0.12 | -0.092 | 8.40E-2 | -0.188 | 1.07E+0 | 1.17E+0 | 1.07E+0 | -0.364 | -0.276 | -0.252 | -0.3 | -0.32 | -0.52 | 6.36E-1 | 6.08E-1 | 5.24E-1 | -0.204 | -0.312 | -0.32 | -0.092 | 8.40E-2 | -0.188 | 1.07E+0 | 1.17E+0 | 1.07E+0 | -0.152 | 2.36E+0 | 2.29E+0 | -0.28 | -0.192 | -0.3 | 2.53E+0 | 2.68E+0 | 2.55E+0 | -0.088 | -0.064 | -0.236 | 1.20E+0 | 1.14E+0 | 1.19E+0 | -0.376 | -0.392 | -0.272 | -0.144 | -0.136 | -0.3 | 6.80E-1 | 7.52E-1 | 6.48E-1 | -0.58 | -0.612 | -0.348 | -0.208 | -0.032 | -0.296 | -5.5 | -5.46 | -5.58 | 9.00E-1 | 9.04E-1 | 8.84E-1 | 9.52E-1 | 1.07E+0 | 1.06E+0 | 2.65E+0 | 2.57E+0 | 2.46E+0 | 2.66E+0 | 2.52E+0 | 2.46E+0 | -0.5 | -0.32 | -0.46 | 2.36E+0 | 2.44E+0 | 2.41E+0 | -0.44 | -0.432 | -0.524 | 2.49E+0 | 2.46E+0 | 2.36E+0 | -0.36 | -0.344 | -0.424 | 2.24E+0 | 1.86E+0 | 2.50E+0 | -0.168 | -0.108 | -0.248 | 1.83E+0 | 1.36E+0 | 2.37E+0 | 1.36E-1 | 3.00E-1 | 1.12E-1 | 6.40E-2 | 8.80E-2 | 7.60E-2 | 2.65E+0 | 2.57E+0 | 2.46E+0 | -0.616 | -0.484 | -0.764 | 1.00E-1 | -0.028 | 1.08E-1 | 5.44E-1 | 6.00E-1 | 4.80E-1 | -0.168 | -0.076 | -0.024 | 6.40E-2 | 8.80E-2 | 7.60E-2 | 2.65E+0 | 2.57E+0 | 2.46E+0 | 1.72E+0 | 1.72E+0 | 1.71E+0 | -0.316 | -0.22 | -0.328 | 1.98E+0 | 2.06E+0 | 1.99E+0 | -0.14 | -0.22 | -0.296 | 1.72E+0 | 1.78E+0 | 2.04E+0 | -0.244 | -0.252 | -0.28 | 4.00E-2 | 1.20E-2 | -0.26 | -0.14 | -0.22 | -0.296 | -0.764 | -0.708 | -0.616 | 1.80E-1 | 1.00E-1 | -0.06 | -5.52 | -5.51 | -2.18 | 5.92E-1 | 6.00E-1 | 5.16E-1 | 1.09E+0 | 9.92E-1 | 2.15E+0 | 6.32E-1 | 6.16E-1 | 6.16E-1 | 2.61E+0 | 2.63E+0 | 2.40E+0 | -0.256 | -0.42 | -0.476 | 1.94E+0 | 1.74E+0 | 2.02E+0 | 4.08E-1 | 4.16E-1 | 2.72E-1 | 1.50E+0 | 1.55E+0 | 1.58E+0 | 8.36E-1 | 8.36E-1 | 6.40E-1 | 7.84E-1 | 6.72E-1 | 1.49E+0 | -0.024 | 8.00E-2 | 6.00E-2 | 2.56E-1 | 1.92E-1 | 5.28E-1 | 1.80E-1 | 2.92E-1 | -0.12 | 1.96E-1 | 3.20E-2 | -0.016 | 6.32E-1 | 6.16E-1 | 6.16E-1 | -0.996 | -0.952 | -0.876 | -0.172 | -0.232 | -0.376 | 8.40E-1 | 9.20E-1 | 1.01E+0 | 7.60E-2 | 2.00E-1 | 3.20E-2 | 7.84E-1 | 6.72E-1 | 1.49E+0 | -0.024 | 8.00E-2 | 6.00E-2 | 1.63E+0 | 7.44E-1 | 1.47E+0 | -0.52 | -0.404 | -0.452 | 1.63E+0 | 1.62E+0 | 1.53E+0 | -0.168 | -0.184 | -0.184 | 1.00E+0 | 8.44E-1 | 1.09E+0 | -0.36 | -0.336 | -0.576 | -0.328 | -0.304 | -0.248 | -0.024 | 8.00E-2 | 6.00E-2 | -0.648 | -0.548 | -0.684 | 1.20E-2 | 2.56E-1 | -0.024
-0.968 | -1.07 | -1.1 | -0.576 | -0.872 | -0.848 | -0.888 | -0.92 | -0.912 | 4.00E-2 | -2.16 | -2.44 | -1.87 | 3.04E-1 | 4.92E-1 | 9.20E-2 | 2.28E+0 | 2.35E+0 | 2.35E+0 | 7.12E-1 | 6.40E-1 | 7.96E-1 | 1.69E+0 | 1.78E+0 | 1.64E+0 | -0.476 | -0.516 | -0.468 | 2.58E+0 | 2.52E+0 | 2.62E+0 | -0.688 | -0.876 | -0.54 | 3.28E-1 | -0.136 | 7.44E-1 | -0.488 | -0.364 | -0.504 | -0.296 | -0.304 | -0.22 | -0.528 | -0.296 | -0.608 | -0.188 | -0.304 | -0.264 | -0.552 | -0.56 | -0.524 | 2.00E-2 | -0.052 | -0.14 | 2.28E+0 | 2.35E+0 | 2.35E+0 | -0.428 | -0.308 | -0.28 | -0.296 | -0.432 | -0.272 | 1.19E+0 | 1.04E+0 | 1.34E+0 | -0.256 | -0.136 | -0.404 | -2.16 | -2.44 | -1.87 | 2.28E+0 | 2.35E+0 | 2.35E+0 | 2.08E-1 | 2.64E-1 | 6.00E-1 | -0.296 | -0.376 | -0.456 | 1.64E+0 | 1.26E+0 | 1.64E+0 | -0.208 | -0.292 | -0.184 | -0.136 | -0.196 | -0.064 | -0.092 | -0.1 | -0.152 | -0.2 | -0.152 | -0.384 | 2.28E+0 | 2.35E+0 | 2.35E+0 | -0.736 | -0.752 | -0.632 | 4.92E-1 | 9.20E-2 | 2.28E+0 | -5.99 | -5.92 | -5.95 | 3.20E-2 | 1.92E-1 | 1.36E-1 | 1.07E+0 | 1.16E+0 | 1.07E+0 | 6.88E-1 | 6.96E-1 | 7.24E-1 | 2.24E+0 | 2.28E+0 | 2.04E+0 | -0.568 | -0.324 | -0.396 | 7.20E-1 | 7.68E-1 | 8.40E-1 | -0.216 | -0.02 | -0.06 | 9.68E-1 | 9.68E-1 | 1.16E+0 | -0.82 | -0.612 | -1.11 | 1.44E+0 | 1.38E+0 | 1.41E+0 | -0.116 | 0.00E+0 | -0.164 | 1.58E+0 | 1.58E+0 | 1.55E+0 | -0.068 | -0.116 | -0.092 | -0.064 | -0.016 | -0.048 | 1.07E+0 | 1.16E+0 | 1.07E+0 | -0.364 | -0.352 | -0.292 | -0.304 | -0.308 | -0.384 | 5.64E-1 | 6.20E-1 | 6.12E-1 | -0.188 | -0.22 | -0.308 | -0.064 | -0.016 | -0.048 | 1.07E+0 | 1.16E+0 | 1.07E+0 | -0.216 | 2.29E+0 | 2.23E+0 | -0.08 | -0.156 | -0.324 | 2.24E+0 | 2.57E+0 | 2.62E+0 | -0.212 | -0.08 | -0.08 | 1.21E+0 | 1.13E+0 | 1.19E+0 | -0.392 | -0.264 | -0.256 | -0.152 | -0.12 | -0.452 | 6.88E-1 | 6.96E-1 | 7.24E-1 | -0.484 | -0.62 | -0.312 | -0.112 | -0.068 | -0.304 | -5.53 | -5.46 | -5.54 | 9.00E-1 | 8.32E-1 | 9.48E-1 | 1.10E+0 | 1.10E+0 | 1.08E+0 | 2.66E+0 | 2.50E+0 | 2.44E+0 | 2.66E+0 | 2.54E+0 | 2.60E+0 | -0.508 | -0.336 | -0.616 | 2.41E+0 | 2.40E+0 | 2.42E+0 | -0.436 | -0.396 | -0.492 | 2.44E+0 | 2.52E+0 | 2.43E+0 | -0.332 | -0.352 | -0.408 | 2.32E+0 | 1.91E+0 | 2.35E+0 | -0.252 | -0.08 | -0.364 | 1.88E+0 | 1.42E+0 | 2.35E+0 | 2.72E-1 | 2.56E-1 | 2.32E-1 | 3.60E-2 | 3.12E-1 | 7.20E-2 | 2.66E+0 | 2.50E+0 | 2.44E+0 | -0.636 | -0.644 | -0.668 | 1.00E-1 | 6.40E-2 | 0.00E+0 | 4.32E-1 | 5.60E-1 | 4.80E-1 | -0.12 | -0.06 | -0.104 | 3.60E-2 | 3.12E-1 | 7.20E-2 | 2.66E+0 | 2.50E+0 | 2.44E+0 | 1.78E+0 | 1.72E+0 | 1.86E+0 | -0.204 | -0.204 | -0.26 | 1.99E+0 | 1.98E+0 | 1.98E+0 | -0.34 | -0.308 | -0.38 | 1.67E+0 | 1.76E+0 | 2.04E+0 | -0.232 | -0.236 | -0.376 | -0.068 | -0.108 | -0.26 | -0.34 | -0.308 | -0.38 | -0.62 | -0.584 | -0.628 | 1.12E-1 | 2.04E-1 | -0.056 | -5.46 | -5.5 | -2.09 | 5.92E-1 | 6.04E-1 | 5.28E-1 | 1.12E+0 | 1.08E+0 | 2.28E+0 | 6.32E-1 | 7.68E-1 | 6.96E-1 | 2.51E+0 | 2.61E+0 | 2.42E+0 | -0.256 | -0.288 | -0.336 | 1.95E+0 | 1.77E+0 | 2.02E+0 | 2.88E-1 | 4.32E-1 | 3.88E-1 | 1.67E+0 | 1.57E+0 | 1.48E+0 | 8.16E-1 | 8.28E-1 | 6.12E-1 | 7.76E-1 | 6.56E-1 | 1.62E+0 | -0.028 | 6.80E-2 | -0.076 | 2.72E-1 | 1.84E-1 | 5.52E-1 | 1.44E-1 | 4.00E-1 | -0.14 | -0.004 | 1.48E-1 | -0.112 | 6.32E-1 | 7.68E-1 | 6.96E-1 | -1.1 | -0.964 | -1 | -0.268 | -0.224 | -0.46 | 1.17E+0 | 9.24E-1 | 1.07E+0 | 9.60E-2 | 2.04E-1 | 8.00E-3 | 7.76E-1 | 6.56E-1 | 1.62E+0 | -0.028 | 6.80E-2 | -0.076 | 1.10E+0 | 1.14E+0 | 1.33E+0 | -0.532 | -0.388 | -0.556 | 1.53E+0 | 1.61E+0 | 1.69E+0 | -0.256 | -0.332 | -0.172 | 1.00E+0 | 9.12E-1 | 1.16E+0 | -0.368 | -0.344 | -0.536 | -0.248 | -0.2 | -0.272 | -0.028 | 6.80E-2 | -0.076 | -0.652 | -0.708 | -0.688 | 1.28E-1 | 2.36E-1 | -0.156
-1.03 | -1 | -1.15 | -0.936 | -0.824 | -0.92 | -0.976 | -0.968 | -1.01 | 1.60E-1 | -2.03 | -2.46 | -1.92 | 2.56E-1 | 5.24E-1 | 1.52E-1 | 2.41E+0 | 2.23E+0 | 2.45E+0 | 7.76E-1 | 7.72E-1 | 6.88E-1 | 1.84E+0 | 1.85E+0 | 1.57E+0 | -0.38 | -0.404 | -0.616 | 2.62E+0 | 2.65E+0 | 2.58E+0 | -0.772 | -0.748 | -0.612 | 2.56E-1 | 2.40E-2 | 3.64E-1 | -0.356 | -0.444 | -0.408 | -0.24 | -0.268 | -0.26 | -0.388 | -0.56 | -0.744 | -0.388 | -0.368 | -0.22 | -0.656 | -0.676 | -0.616 | -0.08 | 8.40E-2 | -0.232 | 2.41E+0 | 2.23E+0 | 2.45E+0 | -0.504 | -0.364 | -0.568 | -0.408 | -0.24 | -0.4 | 1.26E+0 | 1.00E+0 | 1.27E+0 | -0.156 | -0.236 | -0.224 | -2.03 | -2.46 | -1.92 | 2.41E+0 | 2.23E+0 | 2.45E+0 | 3.04E-1 | 1.68E-1 | 4.32E-1 | -0.424 | -0.248 | -0.308 | 1.58E+0 | 1.16E+0 | 1.56E+0 | -0.288 | -0.148 | -0.3 | -0.004 | -0.34 | 9.60E-2 | -0.212 | -0.204 | -0.228 | -0.28 | -0.232 | -0.264 | 2.41E+0 | 2.23E+0 | 2.45E+0 | -0.612 | -0.628 | -0.756 | 5.24E-1 | 1.52E-1 | 2.41E+0 | -5.82 | -5.87 | -5.87 | 2.04E-1 | 8.00E-2 | 8.00E-2 | 1.13E+0 | 1.05E+0 | 1.16E+0 | 7.52E-1 | 7.56E-1 | 6.44E-1 | 2.14E+0 | 2.16E+0 | 2.18E+0 | -0.28 | -0.448 | -0.508 | 6.64E-1 | 8.08E-1 | 6.88E-1 | -0.04 | -0.252 | -0.14 | 1.02E+0 | 1.01E+0 | 9.36E-1 | -0.896 | -0.732 | -0.94 | 1.39E+0 | 1.43E+0 | 1.48E+0 | -0.188 | -0.128 | -0.264 | 1.55E+0 | 1.55E+0 | 1.58E+0 | -0.14 | -0.044 | -0.012 | 6.80E-2 | 8.80E-2 | -0.18 | 1.13E+0 | 1.05E+0 | 1.16E+0 | -0.3 | -0.272 | -0.368 | -0.196 | -0.416 | -0.496 | 6.56E-1 | 6.80E-1 | 5.12E-1 | -0.364 | -0.348 | -0.416 | 6.80E-2 | 8.80E-2 | -0.18 | 1.13E+0 | 1.05E+0 | 1.16E+0 | -0.168 | 2.35E+0 | 2.30E+0 | -0.384 | -0.328 | -0.192 | 2.78E+0 | 2.64E+0 | 2.54E+0 | -0.08 | -0.176 | -0.248 | 1.12E+0 | 1.21E+0 | 1.13E+0 | -0.288 | -0.36 | -0.408 | -0.256 | -0.232 | -0.272 | 7.52E-1 | 7.56E-1 | 6.44E-1 | -0.596 | -0.52 | -0.444 | -0.192 | -0.148 | -0.176 | -5.5 | -5.52 | -5.58 | 9.44E-1 | 1.01E+0 | 8.72E-1 | 9.28E-1 | 9.52E-1 | 9.76E-1 | 2.37E+0 | 2.55E+0 | 2.38E+0 | 2.49E+0 | 2.64E+0 | 2.46E+0 | -0.388 | -0.452 | -0.472 | 2.36E+0 | 2.36E+0 | 2.36E+0 | -0.324 | -0.324 | -0.404 | 2.48E+0 | 2.44E+0 | 2.38E+0 | -0.432 | -0.436 | -0.492 | 2.25E+0 | 1.86E+0 | 2.50E+0 | -0.176 | -0.232 | -0.22 | 1.83E+0 | 1.37E+0 | 2.46E+0 | 1.56E-1 | 1.76E-1 | 7.60E-2 | 2.56E-1 | -0.04 | -0.036 | 2.37E+0 | 2.55E+0 | 2.38E+0 | -0.564 | -0.524 | -0.576 | -0.028 | -0.04 | 1.00E-1 | 5.60E-1 | 4.96E-1 | 5.44E-1 | 0.00E+0 | -0.152 | -0.024 | 2.56E-1 | -0.04 | -0.036 | 2.37E+0 | 2.55E+0 | 2.38E+0 | 1.72E+0 | 1.62E+0 | 1.66E+0 | -0.3 | -0.316 | -0.344 | 2.07E+0 | 2.05E+0 | 2.08E+0 | -0.192 | -0.22 | -0.276 | 1.87E+0 | 1.62E+0 | 2.10E+0 | -0.088 | -0.128 | -0.248 | 4.00E-3 | 1.60E-2 | -0.376 | -0.192 | -0.22 | -0.276 | -0.724 | -0.684 | -0.7 | 1.84E-1 | 1.08E-1 | 4.80E-2 | -5.52 | -5.46 | -2.19 | 5.44E-1 | 5.44E-1 | 5.64E-1 | 9.72E-1 | 1.00E+0 | 2.21E+0 | 7.12E-1 | 5.44E-1 | 6.24E-1 | 2.62E+0 | 2.53E+0 | 2.61E+0 | -0.384 | -0.4 | -0.508 | 1.85E+0 | 2.02E+0 | 2.08E+0 | 4.16E-1 | 3.00E-1 | 2.76E-1 | 1.54E+0 | 1.44E+0 | 1.60E+0 | 6.56E-1 | 7.20E-1 | 7.28E-1 | 8.56E-1 | 5.84E-1 | 1.48E+0 | 8.80E-2 | 2.00E-1 | 5.60E-2 | 1.76E-1 | 1.12E-1 | 6.08E-1 | 4.40E-2 | 3.16E-1 | -0.204 | 1.60E-1 | 6.00E-2 | -0.008 | 7.12E-1 | 5.44E-1 | 6.24E-1 | -0.948 | -1.03 | -0.896 | -0.172 | -0.148 | -0.376 | 8.20E-1 | 9.76E-1 | 9.96E-1 | 1.92E-1 | 6.40E-2 | 1.24E-1 | 8.56E-1 | 5.84E-1 | 1.48E+0 | 8.80E-2 | 2.00E-1 | 5.60E-2 | 1.49E+0 | 9.60E-1 | 1.45E+0 | -0.412 | -0.492 | -0.436 | 1.68E+0 | 1.55E+0 | 1.56E+0 | -0.156 | -0.168 | -0.332 | 1.08E+0 | 8.48E-1 | 1.07E+0 | -0.448 | -0.424 | -0.448 | -0.336 | -0.368 | -0.352 | 8.80E-2 | 2.00E-1 | 5.60E-2 | -0.544 | -0.628 | -0.58 | 1.20E-2 | 1.36E-1 | -0.024
-0.936 | -1 | -1.16 | -0.92 | -0.888 | -0.856 | -0.92 | -0.888 | -0.912 | 6.40E-2 | -2.03 | -2.43 | -1.92 | 2.60E-1 | 4.92E-1 | 1.40E-1 | 2.29E+0 | 2.22E+0 | 2.34E+0 | 6.72E-1 | 7.64E-1 | 7.92E-1 | 1.72E+0 | 1.75E+0 | 1.53E+0 | -0.372 | -0.396 | -0.492 | 2.59E+0 | 2.56E+0 | 2.63E+0 | -0.748 | -0.756 | -0.632 | 2.72E-1 | -0.008 | 3.40E-1 | -0.364 | -0.452 | -0.404 | -0.3 | -0.304 | -0.224 | -0.428 | -0.576 | -0.724 | -0.34 | -0.356 | -0.272 | -0.536 | -0.644 | -0.508 | 3.20E-2 | 6.80E-2 | -0.124 | 2.29E+0 | 2.22E+0 | 2.34E+0 | -0.444 | -0.308 | -0.524 | -0.4 | -0.456 | -0.28 | 1.30E+0 | 9.84E-1 | 1.35E+0 | -0.244 | -0.116 | -0.24 | -2.03 | -2.43 | -1.92 | 2.29E+0 | 2.22E+0 | 2.34E+0 | 2.16E-1 | 1.36E-1 | 4.24E-1 | -0.296 | -0.268 | -0.304 | 1.47E+0 | 1.18E+0 | 1.56E+0 | -0.192 | -0.308 | -0.184 | -0.096 | -0.22 | 1.16E-1 | -0.208 | -0.112 | -0.14 | -0.184 | -0.152 | -0.28 | 2.29E+0 | 2.22E+0 | 2.34E+0 | -0.74 | -0.636 | -0.76 | 4.92E-1 | 1.40E-1 | 2.29E+0 | -5.92 | -5.93 | -5.87 | 6.40E-2 | 1.52E-1 | 1.32E-1 | 1.06E+0 | 1.06E+0 | 1.08E+0 | 6.92E-1 | 7.04E-1 | 7.32E-1 | 2.12E+0 | 2.29E+0 | 2.20E+0 | -0.576 | -0.448 | -0.532 | 6.64E-1 | 8.08E-1 | 8.00E-1 | -0.18 | -0.064 | -0.068 | 9.76E-1 | 9.68E-1 | 1.08E+0 | -0.796 | -0.724 | -1.14 | 1.46E+0 | 1.43E+0 | 1.42E+0 | -0.128 | -0.176 | -0.24 | 1.55E+0 | 1.58E+0 | 1.59E+0 | -0.14 | -0.028 | -0.024 | -0.032 | 4.00E-3 | -0.16 | 1.06E+0 | 1.06E+0 | 1.08E+0 | -0.428 | -0.256 | -0.392 | -0.328 | -0.428 | -0.5 | 5.88E-1 | 7.12E-1 | 5.16E-1 | -0.184 | -0.32 | -0.428 | -0.032 | 4.00E-3 | -0.16 | 1.06E+0 | 1.06E+0 | 1.08E+0 | -0.2 | 2.37E+0 | 2.22E+0 | -0.032 | -0.148 | -0.192 | 2.77E+0 | 2.66E+0 | 2.64E+0 | -0.184 | -0.072 | -0.084 | 1.15E+0 | 1.21E+0 | 1.14E+0 | -0.264 | -0.44 | -0.384 | -0.152 | -0.264 | -0.308 | 6.92E-1 | 7.04E-1 | 7.32E-1 | -0.648 | -0.636 | -0.34 | -0.08 | -0.184 | -0.328 | -5.5 | -5.47 | -5.58 | 9.36E-1 | 9.88E-1 | 8.60E-1 | 9.68E-1 | 9.52E-1 | 1.00E+0 | 2.44E+0 | 2.56E+0 | 2.46E+0 | 2.46E+0 | 2.64E+0 | 2.59E+0 | -0.516 | -0.344 | -0.504 | 2.41E+0 | 2.36E+0 | 2.42E+0 | -0.436 | -0.432 | -0.368 | 2.41E+0 | 2.44E+0 | 2.38E+0 | -0.48 | -0.348 | -0.548 | 2.32E+0 | 1.86E+0 | 2.36E+0 | -0.16 | -0.2 | -0.344 | 1.84E+0 | 1.38E+0 | 2.49E+0 | 2.48E-1 | 1.56E-1 | 9.60E-2 | 2.04E-1 | 1.92E-1 | 7.20E-2 | 2.44E+0 | 2.56E+0 | 2.46E+0 | -0.616 | -0.62 | -0.648 | 9.20E-2 | -0.02 | 1.00E-1 | 4.32E-1 | 5.92E-1 | 4.48E-1 | -0.132 | -0.028 | -0.024 | 2.04E-1 | 1.92E-1 | 7.20E-2 | 2.44E+0 | 2.56E+0 | 2.46E+0 | 1.73E+0 | 1.58E+0 | 1.82E+0 | -0.228 | -0.316 | -0.348 | 2.07E+0 | 2.06E+0 | 2.07E+0 | -0.132 | -0.32 | -0.292 | 1.82E+0 | 1.75E+0 | 2.10E+0 | -0.252 | -0.228 | -0.38 | -0.084 | -0.108 | -0.268 | -0.132 | -0.32 | -0.292 | -0.72 | -0.7 | -0.62 | 1.96E-1 | 1.12E-1 | 4.40E-2 | -5.54 | -5.52 | -2.09 | 6.08E-1 | 6.04E-1 | 5.24E-1 | 1.08E+0 | 1.01E+0 | 2.29E+0 | 6.16E-1 | 8.64E-1 | 6.32E-1 | 2.60E+0 | 2.49E+0 | 2.57E+0 | -0.248 | -0.284 | -0.468 | 1.96E+0 | 1.81E+0 | 2.02E+0 | 5.24E-1 | 3.24E-1 | 2.44E-1 | 1.54E+0 | 1.59E+0 | 1.61E+0 | 6.88E-1 | 8.24E-1 | 5.84E-1 | 8.80E-1 | 6.80E-1 | 1.63E+0 | 6.80E-2 | 9.20E-2 | -0.104 | 2.48E-1 | 6.40E-2 | 5.12E-1 | 8.00E-3 | 3.92E-1 | -0.152 | 2.80E-2 | 6.00E-2 | 4.00E-3 | 6.16E-1 | 8.64E-1 | 6.32E-1 | -1.12 | -0.928 | -1.02 | -0.324 | -0.124 | -0.344 | 1.09E+0 | 8.96E-1 | 1.06E+0 | 2.00E-1 | 8.80E-2 | 2.40E-2 | 8.80E-1 | 6.80E-1 | 1.63E+0 | 6.80E-2 | 9.20E-2 | -0.104 | 1.23E+0 | 1.16E+0 | 1.33E+0 | -0.52 | -0.472 | -0.424 | 1.57E+0 | 1.63E+0 | 1.56E+0 | -0.16 | -0.18 | -0.196 | 1.01E+0 | 9.04E-1 | 1.15E+0 | -0.344 | -0.432 | -0.44 | -0.32 | -0.208 | -0.288 | 6.80E-2 | 9.20E-2 | -0.104 | -0.652 | -0.732 | -0.58 | 2.00E-2 | 2.44E-1 | -0.356
-1.04 | -1.07 | -1.09 | -0.592 | -0.816 | -0.912 | -0.984 | -0.992 | -0.992 | 1.28E-1 | -2.15 | -2.49 | -1.88 | 3.00E-1 | 5.32E-1 | 9.20E-2 | 2.41E+0 | 2.35E+0 | 2.45E+0 | 7.84E-1 | 6.48E-1 | 6.80E-1 | 1.81E+0 | 1.90E+0 | 1.68E+0 | -0.508 | -0.504 | -0.612 | 2.63E+0 | 2.61E+0 | 2.55E+0 | -0.672 | -0.868 | -0.516 | 3.28E-1 | -0.112 | 8.12E-1 | -0.468 | -0.352 | -0.512 | -0.24 | -0.26 | -0.256 | -0.544 | -0.304 | -0.64 | -0.256 | -0.304 | -0.224 | -0.624 | -0.552 | -0.628 | -0.112 | -0.032 | -0.22 | 2.41E+0 | 2.35E+0 | 2.45E+0 | -0.52 | -0.364 | -0.36 | -0.28 | -0.264 | -0.432 | 1.16E+0 | 1.04E+0 | 1.25E+0 | -0.156 | -0.264 | -0.392 | -2.15 | -2.49 | -1.88 | 2.41E+0 | 2.35E+0 | 2.45E+0 | 3.04E-1 | 3.12E-1 | 5.68E-1 | -0.38 | -0.344 | -0.476 | 1.72E+0 | 1.24E+0 | 1.63E+0 | -0.284 | -0.164 | -0.304 | -0.032 | -0.284 | -0.036 | -0.108 | -0.2 | -0.228 | -0.288 | -0.24 | -0.384 | 2.41E+0 | 2.35E+0 | 2.45E+0 | -0.604 | -0.744 | -0.652 | 5.32E-1 | 9.20E-2 | 2.41E+0 | -5.86 | -5.86 | -5.95 | 1.76E-1 | 7.60E-2 | 8.00E-2 | 1.14E+0 | 1.16E+0 | 1.18E+0 | 7.40E-1 | 7.48E-1 | 6.48E-1 | 2.26E+0 | 2.17E+0 | 2.01E+0 | -0.312 | -0.344 | -0.388 | 7.20E-1 | 7.68E-1 | 7.28E-1 | -0.084 | -0.204 | -0.124 | 1.01E+0 | 1.01E+0 | 9.60E-1 | -0.92 | -0.596 | -0.964 | 1.40E+0 | 1.38E+0 | 1.49E+0 | -0.192 | 0.00E+0 | -0.148 | 1.58E+0 | 1.54E+0 | 1.54E+0 | -0.06 | -0.136 | -0.096 | 7.20E-2 | 8.40E-2 | -0.068 | 1.14E+0 | 1.16E+0 | 1.18E+0 | -0.252 | -0.376 | -0.276 | -0.188 | -0.312 | -0.408 | 6.36E-1 | 5.72E-1 | 6.12E-1 | -0.336 | -0.24 | -0.312 | 7.20E-2 | 8.40E-2 | -0.068 | 1.14E+0 | 1.16E+0 | 1.18E+0 | -0.16 | 2.29E+0 | 2.30E+0 | -0.372 | -0.34 | -0.304 | 2.31E+0 | 2.55E+0 | 2.51E+0 | -0.088 | -0.144 | -0.244 | 1.20E+0 | 1.14E+0 | 1.18E+0 | -0.376 | -0.192 | -0.256 | -0.256 | -0.144 | -0.488 | 7.40E-1 | 7.48E-1 | 6.48E-1 | -0.452 | -0.472 | -0.432 | -0.192 | -0.032 | -0.148 | -5.53 | -5.53 | -5.53 | 9.04E-1 | 8.80E-1 | 9.60E-1 | 1.07E+0 | 1.10E+0 | 1.06E+0 | 2.58E+0 | 2.50E+0 | 2.38E+0 | 2.67E+0 | 2.53E+0 | 2.48E+0 | -0.368 | -0.44 | -0.644 | 2.37E+0 | 2.41E+0 | 2.35E+0 | -0.324 | -0.312 | -0.564 | 2.50E+0 | 2.54E+0 | 2.43E+0 | -0.368 | -0.444 | -0.36 | 2.26E+0 | 1.91E+0 | 2.48E+0 | -0.276 | -0.104 | -0.24 | 1.88E+0 | 1.42E+0 | 2.34E+0 | 1.28E-1 | 2.76E-1 | 1.80E-1 | 6.40E-2 | 1.00E-1 | -0.04 | 2.58E+0 | 2.50E+0 | 2.38E+0 | -0.564 | -0.544 | -0.592 | -0.008 | 8.80E-2 | 4.00E-3 | 5.52E-1 | 4.56E-1 | 5.84E-1 | 4.00E-3 | -0.164 | -0.128 | 6.40E-2 | 1.00E-1 | -0.04 | 2.58E+0 | 2.50E+0 | 2.38E+0 | 1.78E+0 | 1.76E+0 | 1.68E+0 | -0.304 | -0.2 | -0.26 | 1.98E+0 | 1.97E+0 | 1.98E+0 | -0.416 | -0.212 | -0.38 | 1.71E+0 | 1.62E+0 | 2.03E+0 | -0.108 | -0.148 | -0.256 | 2.00E-2 | -0.004 | -0.392 | -0.416 | -0.212 | -0.38 | -0.616 | -0.596 | -0.7 | 1.04E-1 | 2.20E-1 | -0.08 | -5.45 | -5.44 | -2.18 | 5.08E-1 | 5.40E-1 | 5.60E-1 | 9.96E-1 | 1.06E+0 | 2.20E+0 | 7.52E-1 | 4.16E-1 | 6.88E-1 | 2.50E+0 | 2.62E+0 | 2.44E+0 | -0.368 | -0.38 | -0.356 | 1.85E+0 | 1.97E+0 | 2.07E+0 | 1.20E-1 | 4.52E-1 | 3.68E-1 | 1.66E+0 | 1.45E+0 | 1.47E+0 | 8.40E-1 | 7.28E-1 | 7.48E-1 | 6.96E-1 | 5.76E-1 | 1.47E+0 | -0.028 | 1.88E-1 | 8.40E-2 | 1.76E-1 | 2.16E-1 | 6.48E-1 | 1.68E-1 | 3.12E-1 | -0.244 | 1.40E-1 | 1.64E-1 | -0.096 | 7.52E-1 | 4.16E-1 | 6.88E-1 | -0.96 | -1.06 | -0.876 | -0.144 | -0.228 | -0.496 | 9.08E-1 | 1.02E+0 | 1.00E+0 | 6.80E-2 | 1.76E-1 | 1.20E-1 | 6.96E-1 | 5.76E-1 | 1.47E+0 | -0.028 | 1.88E-1 | 8.40E-2 | 1.40E+0 | 8.96E-1 | 1.46E+0 | -0.424 | -0.404 | -0.548 | 1.64E+0 | 1.52E+0 | 1.69E+0 | -0.272 | -0.296 | -0.304 | 1.08E+0 | 8.48E-1 | 1.09E+0 | -0.456 | -0.336 | -0.56 | -0.224 | -0.328 | -0.368 | -0.028 | 1.88E-1 | 8.40E-2 | -0.588 | -0.6 | -0.704 | 1.24E-1 | 1.60E-1 | 1.28E-1
-0.968 | -1.06 | -1.1 | -0.64 | -0.88 | -0.928 | -0.888 | -0.936 | -0.984 | 5.60E-2 | -2.06 | -2.42 | -1.92 | 3.04E-1 | 4.76E-1 | 1.40E-1 | 2.32E+0 | 2.32E+0 | 2.36E+0 | 7.88E-1 | 7.44E-1 | 7.92E-1 | 1.87E+0 | 1.77E+0 | 1.65E+0 | -0.344 | -0.368 | -0.644 | 2.62E+0 | 2.63E+0 | 2.47E+0 | -0.676 | -0.836 | -0.516 | 2.72E-1 | -0.024 | 3.96E-1 | -0.396 | -0.356 | -0.416 | -0.292 | -0.268 | -0.228 | -0.528 | -0.496 | -0.64 | -0.26 | -0.352 | -0.264 | -0.608 | -0.56 | -0.64 | 2.00E-2 | 8.00E-2 | -0.116 | 2.32E+0 | 2.32E+0 | 2.36E+0 | -0.504 | -0.312 | -0.396 | -0.392 | -0.392 | -0.288 | 1.18E+0 | 1.04E+0 | 1.33E+0 | -0.244 | -0.248 | -0.256 | -2.06 | -2.42 | -1.92 | 2.32E+0 | 2.32E+0 | 2.36E+0 | 2.00E-1 | 1.84E-1 | 5.36E-1 | -0.396 | -0.252 | -0.42 | 1.70E+0 | 1.18E+0 | 1.56E+0 | -0.316 | -0.284 | -0.292 | -0.112 | -0.212 | 0.00E+0 | -0.072 | -0.104 | -0.256 | -0.272 | -0.136 | -0.272 | 2.32E+0 | 2.32E+0 | 2.36E+0 | -0.612 | -0.76 | -0.76 | 4.76E-1 | 1.40E-1 | 2.32E+0 | -5.93 | -5.87 | -5.94 | 5.60E-2 | 2.12E-1 | 8.00E-2 | 1.16E+0 | 1.14E+0 | 1.02E+0 | 7.44E-1 | 7.64E-1 | 6.36E-1 | 2.25E+0 | 2.13E+0 | 2.17E+0 | -0.492 | -0.464 | -0.52 | 7.20E-1 | 7.68E-1 | 7.36E-1 | -0.18 | -0.212 | -0.076 | 1.02E+0 | 9.52E-1 | 9.76E-1 | -0.908 | -0.732 | -0.948 | 1.39E+0 | 1.38E+0 | 1.42E+0 | -0.216 | -0.012 | -0.176 | 1.59E+0 | 1.62E+0 | 1.54E+0 | -0.064 | -0.036 | -0.116 | 5.60E-2 | 9.20E-2 | -0.172 | 1.16E+0 | 1.14E+0 | 1.02E+0 | -0.376 | -0.368 | -0.256 | -0.196 | -0.316 | -0.48 | 5.72E-1 | 7.08E-1 | 5.24E-1 | -0.22 | -0.352 | -0.316 | 5.60E-2 | 9.20E-2 | -0.172 | 1.16E+0 | 1.14E+0 | 1.02E+0 | -0.176 | 2.28E+0 | 2.28E+0 | -0.312 | -0.12 | -0.176 | 2.48E+0 | 2.66E+0 | 2.55E+0 | -0.192 | -0.184 | -0.224 | 1.14E+0 | 1.20E+0 | 1.19E+0 | -0.376 | -0.352 | -0.488 | -0.264 | -0.136 | -0.312 | 7.44E-1 | 7.64E-1 | 6.36E-1 | -0.496 | -0.524 | -0.568 | -0.076 | -0.184 | -0.308 | -5.54 | -5.46 | -5.57 | 9.56E-1 | 9.56E-1 | 9.28E-1 | 1.07E+0 | 1.06E+0 | 1.10E+0 | 2.48E+0 | 2.48E+0 | 2.40E+0 | 2.47E+0 | 2.42E+0 | 2.56E+0 | -0.368 | -0.328 | -0.696 | 2.31E+0 | 2.35E+0 | 2.32E+0 | -0.432 | -0.44 | -0.312 | 2.49E+0 | 2.51E+0 | 2.44E+0 | -0.424 | -0.464 | -0.52 | 2.25E+0 | 1.86E+0 | 2.34E+0 | -0.284 | -0.22 | -0.368 | 1.88E+0 | 1.38E+0 | 2.48E+0 | 1.40E-1 | 2.56E-1 | 1.88E-1 | 2.04E-1 | 1.00E-1 | 7.60E-2 | 2.48E+0 | 2.48E+0 | 2.40E+0 | -0.612 | -0.604 | -0.596 | -0.004 | 6.40E-2 | 9.60E-2 | 5.28E-1 | 6.96E-1 | 4.32E-1 | 0.00E+0 | -0.156 | -0.024 | 2.04E-1 | 1.00E-1 | 7.60E-2 | 2.48E+0 | 2.48E+0 | 2.40E+0 | 1.78E+0 | 1.62E+0 | 1.87E+0 | -0.312 | -0.204 | -0.336 | 2.07E+0 | 1.99E+0 | 1.98E+0 | -0.172 | -0.3 | -0.296 | 1.82E+0 | 1.62E+0 | 2.02E+0 | -0.12 | -0.124 | -0.284 | 3.60E-2 | -0.1 | -0.264 | -0.172 | -0.3 | -0.296 | -0.724 | -0.716 | -0.744 | 1.88E-1 | 1.16E-1 | -0.064 | -5.46 | -5.53 | -2.12 | 5.32E-1 | 6.00E-1 | 5.20E-1 | 1.16E+0 | 1.00E+0 | 2.26E+0 | 6.32E-1 | 9.36E-1 | 6.80E-1 | 2.52E+0 | 2.52E+0 | 2.46E+0 | -0.368 | -0.388 | -0.46 | 1.94E+0 | 1.99E+0 | 2.08E+0 | 4.96E-1 | 3.40E-1 | 2.64E-1 | 1.65E+0 | 1.46E+0 | 1.62E+0 | 8.04E-1 | 7.20E-1 | 6.16E-1 | 9.20E-1 | 5.68E-1 | 1.50E+0 | 8.00E-2 | 1.64E-1 | -0.096 | 2.40E-1 | 2.00E-1 | 5.28E-1 | 0.00E+0 | 3.04E-1 | -0.22 | 1.56E-1 | 4.80E-2 | -0.02 | 6.32E-1 | 9.36E-1 | 6.80E-1 | -1 | -0.952 | -0.992 | -0.14 | -0.24 | -0.36 | 9.00E-1 | 9.00E-1 | 1.00E+0 | 8.40E-2 | 6.80E-2 | 1.32E-1 | 9.20E-1 | 5.68E-1 | 1.50E+0 | 8.00E-2 | 1.64E-1 | -0.096 | 1.38E+0 | 9.04E-1 | 1.45E+0 | -0.424 | -0.552 | -0.444 | 1.55E+0 | 1.60E+0 | 1.59E+0 | -0.168 | -0.2 | -0.324 | 9.64E-1 | 8.32E-1 | 1.10E+0 | -0.424 | -0.432 | -0.536 | -0.336 | -0.216 | -0.28 | 8.00E-2 | 1.64E-1 | -0.096 | -0.656 | -0.72 | -0.716 | 1.20E-2 | 2.80E-1 | 1.20E-2
-1.02 | -1 | -1.16 | -0.856 | -0.816 | -0.832 | -1.01 | -0.976 | -0.936 | 1.36E-1 | -2.12 | -2.48 | -1.88 | 2.52E-1 | 5.28E-1 | 8.80E-2 | 2.38E+0 | 2.24E+0 | 2.43E+0 | 6.96E-1 | 6.52E-1 | 6.96E-1 | 1.67E+0 | 1.84E+0 | 1.57E+0 | -0.468 | -0.48 | -0.472 | 2.58E+0 | 2.55E+0 | 2.69E+0 | -0.788 | -0.768 | -0.632 | 3.20E-1 | -0.096 | 7.36E-1 | -0.476 | -0.444 | -0.5 | -0.244 | -0.3 | -0.252 | -0.432 | -0.364 | -0.756 | -0.316 | -0.312 | -0.224 | -0.544 | -0.648 | -0.524 | -0.088 | -0.052 | -0.256 | 2.38E+0 | 2.24E+0 | 2.43E+0 | -0.452 | -0.372 | -0.48 | -0.296 | -0.28 | -0.384 | 1.27E+0 | 9.80E-1 | 1.27E+0 | -0.164 | -0.128 | -0.368 | -2.12 | -2.48 | -1.88 | 2.38E+0 | 2.24E+0 | 2.43E+0 | 3.36E-1 | 2.40E-1 | 4.64E-1 | -0.292 | -0.36 | -0.32 | 1.51E+0 | 1.24E+0 | 1.63E+0 | -0.164 | -0.204 | -0.196 | -0.016 | -0.28 | 6.40E-2 | -0.232 | -0.2 | -0.1 | -0.2 | -0.264 | -0.384 | 2.38E+0 | 2.24E+0 | 2.43E+0 | -0.704 | -0.656 | -0.648 | 5.28E-1 | 8.80E-2 | 2.38E+0 | -5.87 | -5.94 | -5.88 | 1.68E-1 | 2.40E-2 | 1.32E-1 | 1.06E+0 | 1.06E+0 | 1.24E+0 | 6.84E-1 | 6.88E-1 | 7.28E-1 | 2.16E+0 | 2.30E+0 | 2.04E+0 | -0.38 | -0.336 | -0.396 | 6.56E-1 | 8.04E-1 | 7.92E-1 | -0.044 | -0.068 | -0.148 | 9.60E-1 | 1.02E+0 | 1.07E+0 | -0.796 | -0.6 | -1.16 | 1.44E+0 | 1.43E+0 | 1.47E+0 | -0.116 | -0.148 | -0.256 | 1.54E+0 | 1.50E+0 | 1.58E+0 | -0.124 | -0.14 | -0.028 | -0.04 | -0.028 | -0.052 | 1.06E+0 | 1.06E+0 | 1.24E+0 | -0.288 | -0.276 | -0.412 | -0.328 | -0.436 | -0.412 | 6.48E-1 | 5.92E-1 | 6.04E-1 | -0.32 | -0.22 | -0.436 | -0.04 | -0.028 | -0.052 | 1.06E+0 | 1.06E+0 | 1.24E+0 | -0.128 | 2.36E+0 | 2.23E+0 | -0.128 | -0.348 | -0.352 | 2.62E+0 | 2.54E+0 | 2.61E+0 | -0.096 | -0.056 | -0.104 | 1.20E+0 | 1.14E+0 | 1.13E+0 | -0.272 | -0.264 | -0.176 | -0.144 | -0.264 | -0.404 | 6.84E-1 | 6.88E-1 | 7.28E-1 | -0.608 | -0.616 | -0.156 | -0.212 | -0.056 | -0.164 | -5.5 | -5.53 | -5.54 | 8.84E-1 | 8.88E-1 | 8.88E-1 | 9.60E-1 | 9.84E-1 | 9.68E-1 | 2.55E+0 | 2.58E+0 | 2.45E+0 | 2.68E+0 | 2.79E+0 | 2.49E+0 | -0.5 | -0.456 | -0.424 | 2.46E+0 | 2.41E+0 | 2.48E+0 | -0.32 | -0.292 | -0.556 | 2.43E+0 | 2.46E+0 | 2.37E+0 | -0.352 | -0.328 | -0.42 | 2.32E+0 | 1.91E+0 | 2.50E+0 | -0.18 | -0.104 | -0.244 | 1.84E+0 | 1.42E+0 | 2.32E+0 | 2.44E-1 | 1.92E-1 | 9.60E-2 | 7.20E-2 | 2.00E-1 | -0.028 | 2.55E+0 | 2.58E+0 | 2.45E+0 | -0.568 | -0.568 | -0.648 | 9.20E-2 | -0.024 | -0.012 | 4.64E-1 | 3.52E-1 | 5.76E-1 | -0.14 | -0.072 | -0.104 | 7.20E-2 | 2.00E-1 | -0.028 | 2.55E+0 | 2.58E+0 | 2.45E+0 | 1.72E+0 | 1.75E+0 | 1.70E+0 | -0.204 | -0.324 | -0.26 | 1.98E+0 | 2.05E+0 | 2.07E+0 | -0.376 | -0.216 | -0.368 | 1.72E+0 | 1.78E+0 | 2.11E+0 | -0.204 | -0.232 | -0.372 | -0.084 | 0.00E+0 | -0.376 | -0.376 | -0.216 | -0.368 | -0.608 | -0.584 | -0.612 | 8.80E-2 | 1.92E-1 | 2.40E-2 | -5.54 | -5.44 | -2.17 | 5.88E-1 | 5.44E-1 | 5.64E-1 | 9.64E-1 | 1.07E+0 | 2.21E+0 | 7.20E-1 | 3.68E-1 | 6.32E-1 | 2.60E+0 | 2.61E+0 | 2.58E+0 | -0.26 | -0.272 | -0.348 | 1.87E+0 | 1.84E+0 | 2.02E+0 | 2.20E-1 | 4.48E-1 | 3.76E-1 | 1.55E+0 | 1.55E+0 | 1.49E+0 | 6.96E-1 | 8.04E-1 | 7.36E-1 | 7.60E-1 | 6.96E-1 | 1.64E+0 | -0.04 | 8.00E-2 | 6.80E-2 | 1.76E-1 | 1.04E-1 | 6.24E-1 | 2.00E-1 | 4.08E-1 | -0.12 | 1.60E-2 | 1.72E-1 | -0.112 | 7.20E-1 | 3.68E-1 | 6.32E-1 | -1.06 | -1.04 | -0.9 | -0.296 | -0.132 | -0.476 | 1.08E+0 | 9.88E-1 | 1.06E+0 | 2.12E-1 | 1.96E-1 | 1.20E-2 | 7.60E-1 | 6.96E-1 | 1.64E+0 | -0.04 | 8.00E-2 | 6.80E-2 | 1.24E+0 | 1.14E+0 | 1.34E+0 | -0.532 | -0.34 | -0.524 | 1.63E+0 | 1.56E+0 | 1.66E+0 | -0.24 | -0.28 | -0.176 | 1.11E+0 | 9.32E-1 | 1.15E+0 | -0.368 | -0.344 | -0.448 | -0.232 | -0.32 | -0.376 | -0.04 | 8.00E-2 | 6.80E-2 | -0.58 | -0.62 | -0.58 | 9.20E-2 | 1.32E-1 | -0.144
-0.96 | -0.992 | -1.11 | -0.808 | -0.912 | -0.912 | -0.912 | -0.976 | -0.928 | 5.60E-2 | -2.06 | -2.47 | -1.87 | 3.00E-1 | 5.28E-1 | 1.36E-1 | 2.40E+0 | 2.24E+0 | 2.46E+0 | 7.04E-1 | 7.40E-1 | 6.56E-1 | 1.82E+0 | 1.85E+0 | 1.56E+0 | -0.488 | -0.484 | -0.624 | 2.58E+0 | 2.54E+0 | 2.66E+0 | -0.78 | -0.864 | -0.468 | 2.32E-1 | -0.032 | 6.64E-1 | -0.476 | -0.452 | -0.496 | -0.252 | -0.3 | -0.22 | -0.432 | -0.472 | -0.732 | -0.32 | -0.3 | -0.272 | -0.632 | -0.66 | -0.628 | -0.116 | 5.20E-2 | -0.12 | 2.40E+0 | 2.24E+0 | 2.46E+0 | -0.5 | -0.276 | -0.376 | -0.304 | -0.288 | -0.28 | 1.19E+0 | 1.04E+0 | 1.33E+0 | -0.256 | -0.256 | -0.264 | -2.06 | -2.47 | -1.87 | 2.40E+0 | 2.24E+0 | 2.46E+0 | 4.16E-1 | 2.40E-1 | 4.48E-1 | -0.452 | -0.38 | -0.248 | 1.57E+0 | 1.25E+0 | 1.63E+0 | -0.312 | -0.32 | -0.28 | -0.112 | -0.296 | -0.008 | -0.216 | -0.096 | -0.272 | -0.192 | -0.248 | -0.28 | 2.40E+0 | 2.24E+0 | 2.46E+0 | -0.588 | -0.792 | -0.632 | 5.28E-1 | 1.36E-1 | 2.40E+0 | -5.88 | -5.92 | -5.9 | 8.00E-2 | 1.56E-1 | 1.48E-1 | 1.14E+0 | 1.15E+0 | 1.09E+0 | 7.60E-1 | 6.96E-1 | 6.44E-1 | 2.24E+0 | 2.13E+0 | 2.17E+0 | -0.504 | -0.344 | -0.348 | 6.64E-1 | 7.64E-1 | 7.28E-1 | -0.28 | -0.06 | -0.056 | 1.02E+0 | 1.02E+0 | 9.84E-1 | -0.812 | -0.716 | -0.952 | 1.43E+0 | 1.43E+0 | 1.43E+0 | -0.128 | -0.048 | -0.3 | 1.54E+0 | 1.64E+0 | 1.58E+0 | -0.064 | -0.044 | -0.024 | -0.056 | 8.40E-2 | -0.076 | 1.14E+0 | 1.15E+0 | 1.09E+0 | -0.384 | -0.388 | -0.372 | -0.188 | -0.408 | -0.404 | 5.56E-1 | 7.00E-1 | 5.08E-1 | -0.328 | -0.232 | -0.408 | -0.056 | 8.40E-2 | -0.076 | 1.14E+0 | 1.15E+0 | 1.09E+0 | -0.192 | 2.30E+0 | 2.23E+0 | -0.144 | -0.336 | -0.32 | 2.59E+0 | 2.53E+0 | 2.55E+0 | -0.224 | -0.152 | -0.116 | 1.20E+0 | 1.14E+0 | 1.18E+0 | -0.272 | -0.264 | -0.184 | -0.168 | -0.144 | -0.316 | 7.60E-1 | 6.96E-1 | 6.44E-1 | -0.64 | -0.52 | -0.556 | -0.184 | -0.148 | -0.34 | -5.54 | -5.46 | -5.58 | 9.84E-1 | 9.04E-1 | 8.92E-1 | 9.44E-1 | 1.07E+0 | 9.76E-1 | 2.48E+0 | 2.60E+0 | 2.39E+0 | 2.62E+0 | 2.44E+0 | 2.59E+0 | -0.488 | -0.448 | -0.66 | 2.36E+0 | 2.41E+0 | 2.42E+0 | -0.296 | -0.308 | -0.376 | 2.50E+0 | 2.46E+0 | 2.43E+0 | -0.368 | -0.352 | -0.556 | 2.32E+0 | 1.94E+0 | 2.55E+0 | -0.256 | -0.22 | -0.22 | 1.89E+0 | 1.42E+0 | 2.35E+0 | 2.44E-1 | 1.48E-1 | 9.60E-2 | 9.60E-2 | 1.00E-1 | -0.104 | 2.48E+0 | 2.60E+0 | 2.39E+0 | -0.648 | -0.564 | -0.688 | -0.028 | -0.02 | 9.60E-2 | 4.32E-1 | 4.56E-1 | 5.92E-1 | -0.032 | -0.184 | 1.16E-1 | 9.60E-2 | 1.00E-1 | -0.104 | 2.48E+0 | 2.60E+0 | 2.39E+0 | 1.81E+0 | 1.71E+0 | 1.71E+0 | -0.34 | -0.224 | -0.244 | 1.98E+0 | 2.06E+0 | 1.96E+0 | -0.332 | -0.304 | -0.284 | 1.85E+0 | 1.62E+0 | 2.17E+0 | -0.228 | -0.108 | -0.444 | 6.40E-2 | -0.088 | -0.372 | -0.332 | -0.304 | -0.284 | -0.744 | -0.688 | -0.788 | 2.04E-1 | 1.08E-1 | 3.20E-2 | -5.52 | -5.42 | -2.18 | 5.44E-1 | 4.88E-1 | 5.84E-1 | 9.84E-1 | 9.80E-1 | 2.26E+0 | 6.96E-1 | 9.28E-1 | 5.84E-1 | 2.48E+0 | 2.61E+0 | 2.56E+0 | -0.376 | -0.384 | -0.328 | 1.96E+0 | 1.95E+0 | 2.08E+0 | 2.84E-1 | 4.36E-1 | 3.96E-1 | 1.67E+0 | 1.55E+0 | 1.39E+0 | 6.96E-1 | 8.20E-1 | 7.28E-1 | 7.60E-1 | 5.68E-1 | 1.50E+0 | 6.40E-2 | 9.60E-2 | 8.00E-2 | 2.56E-1 | 8.00E-2 | 6.72E-1 | 1.20E-1 | 4.04E-1 | -0.136 | 2.80E-2 | 1.40E-1 | 9.20E-2 | 6.96E-1 | 9.28E-1 | 5.84E-1 | -1.07 | -1.08 | -0.896 | -0.172 | -0.14 | -0.312 | 1.04E+0 | 9.72E-1 | 1.11E+0 | 9.60E-2 | 1.88E-1 | 3.60E-2 | 7.60E-1 | 5.68E-1 | 1.50E+0 | 6.40E-2 | 9.60E-2 | 8.00E-2 | 1.24E+0 | 1.10E+0 | 1.34E+0 | -0.424 | -0.5 | -0.548 | 1.64E+0 | 1.61E+0 | 1.59E+0 | -0.156 | -0.192 | -0.204 | 9.92E-1 | 9.04E-1 | 1.09E+0 | -0.44 | -0.416 | -0.44 | -0.24 | -0.32 | -0.272 | 6.40E-2 | 9.60E-2 | 8.00E-2 | -0.672 | -0.628 | -0.788 | 2.80E-2 | 1.56E-1 | 2.00E-2
-1.03 | -1.06 | -1.16 | -0.688 | -0.832 | -0.856 | -0.968 | -0.912 | -0.984 | 1.28E-1 | -2.12 | -2.43 | -1.94 | 2.64E-1 | 4.92E-1 | 8.80E-2 | 2.29E+0 | 2.33E+0 | 2.34E+0 | 7.76E-1 | 6.72E-1 | 8.32E-1 | 1.71E+0 | 1.76E+0 | 1.64E+0 | -0.384 | -0.404 | -0.488 | 2.62E+0 | 2.63E+0 | 2.54E+0 | -0.688 | -0.776 | -0.724 | 3.68E-1 | -0.08 | 4.48E-1 | -0.368 | -0.356 | -0.404 | -0.288 | -0.26 | -0.26 | -0.512 | -0.4 | -0.64 | -0.26 | -0.364 | -0.212 | -0.54 | -0.528 | -0.508 | 4.40E-2 | -0.048 | -0.24 | 2.29E+0 | 2.33E+0 | 2.34E+0 | -0.44 | -0.376 | -0.5 | -0.4 | -0.4 | -0.4 | 1.27E+0 | 9.96E-1 | 1.28E+0 | -0.156 | -0.14 | -0.332 | -2.12 | -2.43 | -1.94 | 2.29E+0 | 2.33E+0 | 2.34E+0 | 1.12E-1 | 1.76E-1 | 5.52E-1 | -0.288 | -0.2 | -0.464 | 1.65E+0 | 1.17E+0 | 1.56E+0 | -0.148 | -0.192 | -0.216 | -0.024 | -0.2 | 8.00E-2 | -0.1 | -0.204 | -0.128 | -0.288 | -0.152 | -0.368 | 2.29E+0 | 2.33E+0 | 2.34E+0 | -0.74 | -0.592 | -0.732 | 4.92E-1 | 8.80E-2 | 2.29E+0 | -5.91 | -5.86 | -5.94 | 1.56E-1 | 9.20E-2 | 7.20E-2 | 1.06E+0 | 1.07E+0 | 1.17E+0 | 6.76E-1 | 7.64E-1 | 7.24E-1 | 2.15E+0 | 2.32E+0 | 2.03E+0 | -0.38 | -0.46 | -0.604 | 7.20E-1 | 8.24E-1 | 8.08E-1 | 2.80E-2 | -0.216 | -0.148 | 9.60E-1 | 9.60E-1 | 1.07E+0 | -0.936 | -0.624 | -1.1 | 1.40E+0 | 1.38E+0 | 1.47E+0 | -0.188 | -0.112 | -0.132 | 1.60E+0 | 1.48E+0 | 1.55E+0 | -0.16 | -0.12 | -0.08 | 6.40E-2 | 0.00E+0 | -0.188 | 1.06E+0 | 1.07E+0 | 1.17E+0 | -0.28 | -0.232 | -0.284 | -0.324 | -0.328 | -0.524 | 6.68E-1 | 5.92E-1 | 6.24E-1 | -0.188 | -0.36 | -0.328 | 6.40E-2 | 0.00E+0 | -0.188 | 1.06E+0 | 1.07E+0 | 1.17E+0 | -0.16 | 2.34E+0 | 2.30E+0 | -0.304 | -0.148 | -0.152 | 2.53E+0 | 2.65E+0 | 2.61E+0 | -0.068 | -0.08 | -0.228 | 1.14E+0 | 1.20E+0 | 1.14E+0 | -0.384 | -0.376 | -0.432 | -0.248 | -0.256 | -0.416 | 6.76E-1 | 7.64E-1 | 7.24E-1 | -0.472 | -0.604 | -0.236 | -0.108 | -0.064 | -0.092 | -5.49 | -5.54 | -5.54 | 8.44E-1 | 9.48E-1 | 9.28E-1 | 1.13E+0 | 9.84E-1 | 1.07E+0 | 2.55E+0 | 2.45E+0 | 2.45E+0 | 2.51E+0 | 2.71E+0 | 2.49E+0 | -0.372 | -0.304 | -0.456 | 2.42E+0 | 2.36E+0 | 2.36E+0 | -0.452 | -0.432 | -0.508 | 2.43E+0 | 2.51E+0 | 2.37E+0 | -0.476 | -0.44 | -0.388 | 2.26E+0 | 1.83E+0 | 2.31E+0 | -0.176 | -0.112 | -0.364 | 1.83E+0 | 1.37E+0 | 2.47E+0 | 1.56E-1 | 2.52E-1 | 1.72E-1 | 1.96E-1 | 1.88E-1 | 1.44E-1 | 2.55E+0 | 2.45E+0 | 2.45E+0 | -0.532 | -0.612 | -0.568 | 9.60E-2 | 5.60E-2 | 8.00E-3 | 5.68E-1 | 5.92E-1 | 4.24E-1 | -0.116 | -0.048 | -0.276 | 1.96E-1 | 1.88E-1 | 1.44E-1 | 2.55E+0 | 2.45E+0 | 2.45E+0 | 1.70E+0 | 1.65E+0 | 1.83E+0 | -0.2 | -0.324 | -0.348 | 2.08E+0 | 1.99E+0 | 2.07E+0 | -0.2 | -0.188 | -0.372 | 1.70E+0 | 1.77E+0 | 2.00E+0 | -0.108 | -0.248 | -0.244 | -0.164 | 4.00E-3 | -0.268 | -0.2 | -0.188 | -0.372 | -0.584 | -0.6 | -0.552 | 1.08E-1 | 2.04E-1 | -0.072 | -5.46 | -5.54 | -2.1 | 5.92E-1 | 6.40E-1 | 4.92E-1 | 1.10E+0 | 1.08E+0 | 2.21E+0 | 6.24E-1 | 4.72E-1 | 7.44E-1 | 2.62E+0 | 2.51E+0 | 2.45E+0 | -0.248 | -0.296 | -0.5 | 1.85E+0 | 1.86E+0 | 2.00E+0 | 4.52E-1 | 3.24E-1 | 2.72E-1 | 1.51E+0 | 1.47E+0 | 1.69E+0 | 8.12E-1 | 7.20E-1 | 6.40E-1 | 8.48E-1 | 6.64E-1 | 1.63E+0 | -0.008 | 1.72E-1 | -0.104 | 1.68E-1 | 2.24E-1 | 4.88E-1 | 4.40E-2 | 3.00E-1 | -0.212 | 1.52E-1 | 5.60E-2 | -0.18 | 6.24E-1 | 4.72E-1 | 7.44E-1 | -0.984 | -0.884 | -0.996 | -0.272 | -0.22 | -0.492 | 9.64E-1 | 9.28E-1 | 9.68E-1 | 1.88E-1 | 7.60E-2 | 1.20E-1 | 8.48E-1 | 6.64E-1 | 1.63E+0 | -0.008 | 1.72E-1 | -0.104 | 1.39E+0 | 9.84E-1 | 1.45E+0 | -0.564 | -0.38 | -0.444 | 1.57E+0 | 1.55E+0 | 1.66E+0 | -0.288 | -0.292 | -0.304 | 1.08E+0 | 8.44E-1 | 1.14E+0 | -0.368 | -0.344 | -0.536 | -0.328 | -0.224 | -0.36 | -0.008 | 1.72E-1 | -0.104 | -0.548 | -0.708 | -0.516 | 1.12E-1 | 2.60E-1 | -0.172
-0.968 | -1.06 | -1.18 | -0.8 | -0.888 | -0.896 | -0.96 | -0.936 | -0.976 | 7.20E-2 | -2.05 | -2.44 | -1.93 | 3.00E-1 | 4.92E-1 | 1.36E-1 | 2.42E+0 | 2.33E+0 | 2.46E+0 | 7.20E-1 | 7.28E-1 | 6.32E-1 | 1.70E+0 | 1.84E+0 | 1.56E+0 | -0.468 | -0.504 | -0.488 | 2.58E+0 | 2.56E+0 | 2.57E+0 | -0.688 | -0.736 | -0.676 | 2.72E-1 | -0.072 | 5.20E-1 | -0.472 | -0.348 | -0.5 | -0.252 | -0.264 | -0.248 | -0.544 | -0.476 | -0.716 | -0.312 | -0.308 | -0.264 | -0.64 | -0.684 | -0.488 | -0.088 | -0.044 | -0.124 | 2.42E+0 | 2.33E+0 | 2.46E+0 | -0.504 | -0.368 | -0.392 | -0.416 | -0.28 | -0.4 | 1.18E+0 | 9.96E-1 | 1.25E+0 | -0.248 | -0.148 | -0.248 | -2.05 | -2.44 | -1.93 | 2.42E+0 | 2.33E+0 | 2.46E+0 | 1.60E-1 | 1.68E-1 | 4.48E-1 | -0.296 | -0.196 | -0.3 | 1.65E+0 | 1.24E+0 | 1.57E+0 | -0.176 | -0.272 | -0.296 | -0.132 | -0.308 | 6.40E-2 | -0.12 | -0.216 | -0.108 | -0.296 | -0.248 | -0.384 | 2.42E+0 | 2.33E+0 | 2.46E+0 | -0.716 | -0.732 | -0.76 | 4.92E-1 | 1.36E-1 | 2.42E+0 | -5.91 | -5.93 | -5.93 | 3.60E-2 | 1.48E-1 | -0.004 | 1.07E+0 | 1.05E+0 | 1.07E+0 | 6.84E-1 | 7.56E-1 | 6.28E-1 | 2.16E+0 | 2.30E+0 | 2.20E+0 | -0.512 | -0.344 | -0.524 | 7.28E-1 | 7.52E-1 | 7.92E-1 | -0.24 | -0.08 | -0.06 | 1.02E+0 | 1.02E+0 | 9.92E-1 | -0.804 | -0.592 | -1 | 1.43E+0 | 1.39E+0 | 1.42E+0 | -0.244 | -0.148 | -0.108 | 1.55E+0 | 1.60E+0 | 1.60E+0 | -0.14 | -0.172 | -0.104 | -0.028 | 1.00E-1 | -0.196 | 1.07E+0 | 1.05E+0 | 1.07E+0 | -0.388 | -0.248 | -0.26 | -0.2 | -0.284 | -0.408 | 5.76E-1 | 6.12E-1 | 5.20E-1 | -0.212 | -0.224 | -0.284 | -0.028 | 1.00E-1 | -0.196 | 1.07E+0 | 1.05E+0 | 1.07E+0 | -0.168 | 2.30E+0 | 2.24E+0 | -0.164 | -0.144 | -0.288 | 2.60E+0 | 2.52E+0 | 2.62E+0 | -0.08 | -0.176 | -0.104 | 1.14E+0 | 1.14E+0 | 1.12E+0 | -0.288 | -0.36 | -0.408 | -0.264 | -0.256 | -0.4 | 6.84E-1 | 7.56E-1 | 6.28E-1 | -0.68 | -0.644 | -0.452 | -0.212 | -0.172 | -0.176 | -5.56 | -5.53 | -5.52 | 8.40E-1 | 9.04E-1 | 8.92E-1 | 9.36E-1 | 9.84E-1 | 9.76E-1 | 2.54E+0 | 2.48E+0 | 2.44E+0 | 2.53E+0 | 2.67E+0 | 2.47E+0 | -0.508 | -0.336 | -0.624 | 2.41E+0 | 2.42E+0 | 2.42E+0 | -0.34 | -0.28 | -0.42 | 2.49E+0 | 2.64E+0 | 2.42E+0 | -0.472 | -0.348 | -0.572 | 2.33E+0 | 1.86E+0 | 2.37E+0 | -0.172 | -0.196 | -0.436 | 1.84E+0 | 1.42E+0 | 2.37E+0 | 1.24E-1 | 1.52E-1 | 1.00E-1 | 2.32E-1 | 8.80E-2 | -0.068 | 2.54E+0 | 2.48E+0 | 2.44E+0 | -0.636 | -0.648 | -0.676 | 4.00E-3 | 8.00E-2 | 0.00E+0 | 4.72E-1 | 5.84E-1 | 5.76E-1 | -0.184 | -0.06 | -0.164 | 2.32E-1 | 8.80E-2 | -0.068 | 2.54E+0 | 2.48E+0 | 2.44E+0 | 1.73E+0 | 1.86E+0 | 1.74E+0 | -0.204 | -0.296 | -0.256 | 1.98E+0 | 2.07E+0 | 2.00E+0 | -0.36 | -0.212 | -0.372 | 1.70E+0 | 1.74E+0 | 2.03E+0 | -0.228 | -0.216 | -0.352 | -0.076 | -0.088 | -0.416 | -0.36 | -0.212 | -0.372 | -0.724 | -0.576 | -0.604 | 1.08E-1 | 2.04E-1 | -0.052 | -5.46 | -5.46 | -2.1 | 5.48E-1 | 6.08E-1 | 4.88E-1 | 1.11E+0 | 1.08E+0 | 2.20E+0 | 6.48E-1 | 8.16E-1 | 7.28E-1 | 2.62E+0 | 2.49E+0 | 2.54E+0 | -0.36 | -0.28 | -0.456 | 2.12E+0 | 1.87E+0 | 2.01E+0 | 4.16E-1 | 4.28E-1 | 2.52E-1 | 1.52E+0 | 1.49E+0 | 1.40E+0 | 7.12E-1 | 6.60E-1 | 7.12E-1 | 8.40E-1 | 6.64E-1 | 1.50E+0 | -0.032 | 9.20E-2 | 7.20E-2 | 2.48E-1 | 3.36E-1 | 6.24E-1 | 4.00E-2 | 4.36E-1 | -0.244 | 3.20E-2 | 4.80E-2 | -0.004 | 6.48E-1 | 8.16E-1 | 7.28E-1 | -1.1 | -1.04 | -1.08 | -0.264 | -0.252 | -0.472 | 1.04E+0 | 9.72E-1 | 1.09E+0 | 1.92E-1 | 1.88E-1 | 1.16E-1 | 8.40E-1 | 6.64E-1 | 1.50E+0 | -0.032 | 9.20E-2 | 7.20E-2 | 1.23E+0 | 1.10E+0 | 1.30E+0 | -0.52 | -0.392 | -0.524 | 1.57E+0 | 1.61E+0 | 1.56E+0 | -0.164 | -0.18 | -0.18 | 1.02E+0 | 9.04E-1 | 1.15E+0 | -0.432 | -0.44 | -0.44 | -0.408 | -0.224 | -0.504 | -0.032 | 9.20E-2 | 7.20E-2 | -0.572 | -0.6 | -0.704 | 1.04E-1 | 2.48E-1 | -0.144
-1.02 | -1 | -1.09 | -0.72 | -0.824 | -0.848 | -0.92 | -0.976 | -0.928 | 1.28E-1 | -2.13 | -2.47 | -1.88 | 2.60E-1 | 5.28E-1 | 8.40E-2 | 2.31E+0 | 2.24E+0 | 2.35E+0 | 7.60E-1 | 6.80E-1 | 8.72E-1 | 1.83E+0 | 1.74E+0 | 1.65E+0 | -0.404 | -0.388 | -0.596 | 2.63E+0 | 2.62E+0 | 2.63E+0 | -0.752 | -0.88 | -0.484 | 3.28E-1 | -0.04 | 6.04E-1 | -0.392 | -0.452 | -0.412 | -0.292 | -0.304 | -0.22 | -0.428 | -0.38 | -0.64 | -0.268 | -0.356 | -0.228 | -0.512 | -0.532 | -0.66 | 1.60E-2 | 5.60E-2 | -0.248 | 2.31E+0 | 2.24E+0 | 2.35E+0 | -0.444 | -0.312 | -0.484 | -0.296 | -0.416 | -0.28 | 1.27E+0 | 1.05E+0 | 1.35E+0 | -0.16 | -0.244 | -0.372 | -2.13 | -2.47 | -1.88 | 2.31E+0 | 2.24E+0 | 2.35E+0 | 3.84E-1 | 2.48E-1 | 5.52E-1 | -0.424 | -0.364 | -0.44 | 1.56E+0 | 1.18E+0 | 1.63E+0 | -0.316 | -0.192 | -0.216 | 4.00E-3 | -0.192 | 8.00E-3 | -0.2 | -0.108 | -0.252 | -0.192 | -0.152 | -0.28 | 2.31E+0 | 2.24E+0 | 2.35E+0 | -0.62 | -0.632 | -0.648 | 5.28E-1 | 8.40E-2 | 2.31E+0 | -5.87 | -5.86 | -5.89 | 2.32E-1 | 1.00E-1 | 2.20E-1 | 1.12E+0 | 1.16E+0 | 1.16E+0 | 7.48E-1 | 7.04E-1 | 7.48E-1 | 2.25E+0 | 2.18E+0 | 2.02E+0 | -0.388 | -0.464 | -0.4 | 6.56E-1 | 8.96E-1 | 7.44E-1 | -0.016 | -0.208 | -0.136 | 9.76E-1 | 9.60E-1 | 1.06E+0 | -0.9 | -0.712 | -1.08 | 1.40E+0 | 1.42E+0 | 1.48E+0 | -0.104 | -0.024 | -0.272 | 1.58E+0 | 1.53E+0 | 1.52E+0 | -0.048 | -0.012 | -0.024 | 6.40E-2 | -0.012 | -0.072 | 1.12E+0 | 1.16E+0 | 1.16E+0 | -0.288 | -0.376 | -0.424 | -0.304 | -0.412 | -0.488 | 6.40E-1 | 7.08E-1 | 6.20E-1 | -0.324 | -0.32 | -0.412 | 6.40E-2 | -0.012 | -0.072 | 1.12E+0 | 1.16E+0 | 1.16E+0 | -0.192 | 2.35E+0 | 2.28E+0 | -0.26 | -0.304 | -0.196 | 2.52E+0 | 2.67E+0 | 2.53E+0 | -0.204 | -0.064 | -0.228 | 1.21E+0 | 1.20E+0 | 1.19E+0 | -0.384 | -0.264 | -0.256 | -0.152 | -0.144 | -0.336 | 7.48E-1 | 7.04E-1 | 7.48E-1 | -0.412 | -0.46 | -0.328 | -0.068 | -0.024 | -0.296 | -5.49 | -5.46 | -5.58 | 1.00E+0 | 9.56E-1 | 9.40E-1 | 1.10E+0 | 1.08E+0 | 1.09E+0 | 2.48E+0 | 2.59E+0 | 2.40E+0 | 2.63E+0 | 2.51E+0 | 2.58E+0 | -0.372 | -0.444 | -0.492 | 2.36E+0 | 2.34E+0 | 2.37E+0 | -0.448 | -0.48 | -0.5 | 2.43E+0 | 2.31E+0 | 2.35E+0 | -0.368 | -0.452 | -0.42 | 2.24E+0 | 1.90E+0 | 2.48E+0 | -0.272 | -0.124 | -0.152 | 1.87E+0 | 1.38E+0 | 2.46E+0 | 2.72E-1 | 2.88E-1 | 1.88E-1 | 4.40E-2 | 2.08E-1 | 1.16E-1 | 2.48E+0 | 2.59E+0 | 2.40E+0 | -0.552 | -0.536 | -0.548 | 1.00E-1 | -0.024 | 1.08E-1 | 5.28E-1 | 4.56E-1 | 4.40E-1 | 2.80E-2 | -0.16 | 4.00E-3 | 4.40E-2 | 2.08E-1 | 1.16E-1 | 2.48E+0 | 2.59E+0 | 2.40E+0 | 1.78E+0 | 1.43E+0 | 1.81E+0 | -0.316 | -0.204 | -0.328 | 2.07E+0 | 1.98E+0 | 2.06E+0 | -0.196 | -0.296 | -0.296 | 1.86E+0 | 1.64E+0 | 2.10E+0 | -0.132 | -0.116 | -0.264 | 3.20E-2 | -0.02 | -0.248 | -0.196 | -0.296 | -0.296 | -0.608 | -0.704 | -0.72 | 2.04E-1 | 9.20E-2 | 4.00E-2 | -5.51 | -5.5 | -2.18 | 5.92E-1 | 5.40E-1 | 5.92E-1 | 9.92E-1 | 9.96E-1 | 2.29E+0 | 7.04E-1 | 5.68E-1 | 6.00E-1 | 2.48E+0 | 2.62E+0 | 2.45E+0 | -0.264 | -0.404 | -0.364 | 1.67E+0 | 1.94E+0 | 2.08E+0 | 2.88E-1 | 3.32E-1 | 3.72E-1 | 1.67E+0 | 1.54E+0 | 1.69E+0 | 8.16E-1 | 8.72E-1 | 6.24E-1 | 7.84E-1 | 5.68E-1 | 1.63E+0 | 6.80E-2 | 1.84E-1 | -0.076 | 1.76E-1 | -0.032 | 5.20E-1 | 1.28E-1 | 2.68E-1 | -0.088 | 1.52E-1 | 1.56E-1 | -0.124 | 7.04E-1 | 5.68E-1 | 6.00E-1 | -0.968 | -0.936 | -0.82 | -0.16 | -0.116 | -0.368 | 9.76E-1 | 9.24E-1 | 9.64E-1 | 9.20E-2 | 8.80E-2 | 4.40E-2 | 7.84E-1 | 5.68E-1 | 1.63E+0 | 6.80E-2 | 1.84E-1 | -0.076 | 1.40E+0 | 9.92E-1 | 1.50E+0 | -0.42 | -0.488 | -0.44 | 1.63E+0 | 1.56E+0 | 1.68E+0 | -0.244 | -0.292 | -0.308 | 1.07E+0 | 8.48E-1 | 1.09E+0 | -0.36 | -0.328 | -0.552 | -0.184 | -0.304 | -0.024 | 6.80E-2 | 1.84E-1 | -0.076 | -0.652 | -0.708 | -0.564 | 2.00E-2 | 1.36E-1 | 4.00E-3
-0.976 | -1 | -1.15 | -0.8 | -0.864 | -0.896 | -0.976 | -0.904 | -0.976 | 7.20E-2 | -2.04 | -2.46 | -1.92 | 2.64E-1 | 4.92E-1 | 1.44E-1 | 2.24E+0 | 2.35E+0 | 2.36E+0 | 7.68E-1 | 7.28E-1 | 7.92E-1 | 1.85E+0 | 1.91E+0 | 1.66E+0 | -0.488 | -0.516 | -0.484 | 2.54E+0 | 2.57E+0 | 2.57E+0 | -0.768 | -0.768 | -0.632 | 2.64E-1 | -0.088 | 5.28E-1 | -0.488 | -0.364 | -0.512 | -0.284 | -0.272 | -0.256 | -0.496 | -0.384 | -0.624 | -0.248 | -0.3 | -0.268 | -0.548 | -0.56 | -0.516 | 1.20E-2 | 9.60E-2 | -0.108 | 2.24E+0 | 2.35E+0 | 2.36E+0 | -0.424 | -0.364 | -0.48 | -0.312 | -0.4 | -0.408 | 1.10E+0 | 9.80E-1 | 1.34E+0 | -0.256 | -0.128 | -0.26 | -2.04 | -2.46 | -1.92 | 2.24E+0 | 2.35E+0 | 2.36E+0 | 2.16E-1 | 2.56E-1 | 4.64E-1 | -0.4 | -0.252 | -0.448 | 1.65E+0 | 1.24E+0 | 1.62E+0 | -0.196 | -0.18 | -0.312 | -0.02 | -0.312 | 8.40E-2 | -0.112 | -0.064 | -0.12 | -0.28 | -0.248 | -0.368 | 2.24E+0 | 2.35E+0 | 2.36E+0 | -0.6 | -0.624 | -0.644 | 4.92E-1 | 1.44E-1 | 2.24E+0 | -5.92 | -5.88 | -5.94 | 1.64E-1 | 1.40E-1 | 8.00E-2 | 1.14E+0 | 1.06E+0 | 1.16E+0 | 6.72E-1 | 6.92E-1 | 7.40E-1 | 2.13E+0 | 2.16E+0 | 2.06E+0 | -0.364 | -0.292 | -0.56 | 6.72E-1 | 6.04E-1 | 7.44E-1 | -0.064 | -0.06 | -0.148 | 1.02E+0 | 1.01E+0 | 9.84E-1 | -0.808 | -0.624 | -1.02 | 1.39E+0 | 1.39E+0 | 1.43E+0 | -0.204 | -0.124 | -0.256 | 1.54E+0 | 1.60E+0 | 1.54E+0 | -0.16 | -0.12 | -0.104 | 1.20E-1 | -0.024 | -0.048 | 1.14E+0 | 1.06E+0 | 1.16E+0 | -0.284 | -0.356 | -0.428 | -0.192 | -0.3 | -0.376 | 6.44E-1 | 7.04E-1 | 6.72E-1 | -0.196 | -0.232 | -0.3 | 1.20E-1 | -0.024 | -0.048 | 1.14E+0 | 1.06E+0 | 1.16E+0 | -0.184 | 2.37E+0 | 2.22E+0 | -0.164 | -0.184 | -0.32 | 2.52E+0 | 2.66E+0 | 2.49E+0 | -0.232 | -0.072 | -0.108 | 1.20E+0 | 1.14E+0 | 1.18E+0 | -0.368 | -0.392 | -0.408 | -0.256 | -0.144 | -0.308 | 6.72E-1 | 6.92E-1 | 7.40E-1 | -0.608 | -0.52 | -0.456 | -0.256 | -0.064 | -0.188 | -5.5 | -5.52 | -5.58 | 8.68E-1 | 9.68E-1 | 9.24E-1 | 9.36E-1 | 9.76E-1 | 9.84E-1 | 2.54E+0 | 2.51E+0 | 2.45E+0 | 2.48E+0 | 2.69E+0 | 2.45E+0 | -0.548 | -0.336 | -0.624 | 2.36E+0 | 2.36E+0 | 2.42E+0 | -0.416 | -0.292 | -0.404 | 2.50E+0 | 2.58E+0 | 2.36E+0 | -0.448 | -0.428 | -0.408 | 2.23E+0 | 1.86E+0 | 2.46E+0 | -0.252 | -0.224 | -0.216 | 1.83E+0 | 1.37E+0 | 2.50E+0 | 1.56E-1 | 2.64E-1 | 2.12E-1 | 3.04E-1 | 2.20E-1 | 7.60E-2 | 2.54E+0 | 2.51E+0 | 2.45E+0 | -0.632 | -0.524 | -0.672 | 1.32E-1 | 6.00E-2 | -0.008 | 5.44E-1 | 5.68E-1 | 5.52E-1 | 2.80E-2 | -0.072 | -0.12 | 3.04E-1 | 2.20E-1 | 7.60E-2 | 2.54E+0 | 2.51E+0 | 2.45E+0 | 1.72E+0 | 1.96E+0 | 1.82E+0 | -0.316 | -0.312 | -0.332 | 2.07E+0 | 2.05E+0 | 2.11E+0 | -0.216 | -0.216 | -0.38 | 1.85E+0 | 1.78E+0 | 2.03E+0 | -0.208 | -0.116 | -0.372 | -0.084 | 0.00E+0 | -0.268 | -0.216 | -0.216 | -0.38 | -0.604 | -0.592 | -0.624 | 2.00E-1 | 2.44E-1 | -0.072 | -5.47 | -5.44 | -2.16 | 5.92E-1 | 5.44E-1 | 5.72E-1 | 1.01E+0 | 1.00E+0 | 2.20E+0 | 6.32E-1 | 7.68E-1 | 7.36E-1 | 2.52E+0 | 2.62E+0 | 2.56E+0 | -0.36 | -0.284 | -0.468 | 2.08E+0 | 1.88E+0 | 2.02E+0 | 3.08E-1 | 4.20E-1 | 4.04E-1 | 1.54E+0 | 1.55E+0 | 1.46E+0 | 8.12E-1 | 7.16E-1 | 6.48E-1 | 8.40E-1 | 5.76E-1 | 1.50E+0 | -0.028 | 7.20E-2 | -0.068 | 1.76E-1 | 7.20E-2 | 6.08E-1 | 1.32E-1 | 3.20E-1 | -0.196 | 4.00E-3 | 1.60E-1 | 4.00E-3 | 6.32E-1 | 7.68E-1 | 7.36E-1 | -1.02 | -1.03 | -1.06 | -0.256 | -0.14 | -0.476 | 9.52E-1 | 9.24E-1 | 1.13E+0 | 1.92E-1 | 1.96E-1 | 2.80E-2 | 8.40E-1 | 5.76E-1 | 1.50E+0 | -0.028 | 7.20E-2 | -0.068 | 1.37E+0 | 1.14E+0 | 1.36E+0 | -0.524 | -0.384 | -0.44 | 1.57E+0 | 1.62E+0 | 1.68E+0 | -0.404 | -0.312 | -0.308 | 1.00E+0 | 8.32E-1 | 1.15E+0 | -0.432 | -0.296 | -0.552 | -0.216 | -0.32 | -0.232 | -0.028 | 7.20E-2 | -0.068 | -0.556 | -0.716 | -0.688 | 1.64E-1 | 2.56E-1 | -0.128
-1.02 | -1.06 | -1.1 | -0.712 | -0.816 | -0.848 | -0.912 | -0.992 | -0.936 | 1.36E-1 | -2.14 | -2.43 | -1.88 | 3.00E-1 | 5.24E-1 | 7.60E-2 | 2.48E+0 | 2.23E+0 | 2.44E+0 | 7.08E-1 | 6.72E-1 | 6.88E-1 | 1.70E+0 | 1.71E+0 | 1.56E+0 | -0.372 | -0.416 | -0.616 | 2.64E+0 | 2.61E+0 | 2.62E+0 | -0.68 | -0.868 | -0.508 | 3.28E-1 | -0.032 | 5.96E-1 | -0.364 | -0.452 | -0.392 | -0.244 | -0.304 | -0.22 | -0.428 | -0.476 | -0.76 | -0.352 | -0.356 | -0.224 | -0.648 | -0.652 | -0.62 | -0.104 | -0.064 | -0.24 | 2.48E+0 | 2.23E+0 | 2.44E+0 | -0.536 | -0.308 | -0.392 | -0.4 | -0.256 | -0.272 | 1.35E+0 | 1.04E+0 | 1.27E+0 | -0.16 | -0.268 | -0.364 | -2.14 | -2.43 | -1.88 | 2.48E+0 | 2.23E+0 | 2.44E+0 | 3.04E-1 | 1.44E-1 | 5.52E-1 | -0.28 | -0.368 | -0.304 | 1.57E+0 | 1.17E+0 | 1.57E+0 | -0.284 | -0.288 | -0.2 | -0.116 | -0.184 | -0.008 | -0.208 | -0.248 | -0.244 | -0.2 | -0.136 | -0.272 | 2.48E+0 | 2.23E+0 | 2.44E+0 | -0.724 | -0.768 | -0.748 | 5.24E-1 | 7.60E-2 | 2.48E+0 | -5.87 | -5.92 | -5.87 | 7.20E-2 | 1.00E-1 | 1.32E-1 | 1.05E+0 | 1.17E+0 | 1.08E+0 | 7.52E-1 | 7.56E-1 | 6.36E-1 | 2.24E+0 | 2.29E+0 | 2.15E+0 | -0.5 | -0.492 | -0.372 | 7.12E-1 | 9.72E-1 | 7.92E-1 | -0.196 | -0.192 | -0.052 | 9.76E-1 | 9.68E-1 | 1.07E+0 | -0.904 | -0.724 | -1.09 | 1.44E+0 | 1.42E+0 | 1.46E+0 | -0.108 | -0.028 | -0.16 | 1.59E+0 | 1.53E+0 | 1.60E+0 | -0.044 | -0.036 | -0.012 | -0.088 | 1.32E-1 | -0.172 | 1.05E+0 | 1.17E+0 | 1.08E+0 | -0.368 | -0.272 | -0.252 | -0.3 | -0.42 | -0.524 | 5.80E-1 | 5.96E-1 | 4.68E-1 | -0.324 | -0.308 | -0.42 | -0.088 | 1.32E-1 | -0.172 | 1.05E+0 | 1.17E+0 | 1.08E+0 | -0.152 | 2.26E+0 | 2.30E+0 | -0.284 | -0.296 | -0.176 | 2.60E+0 | 2.55E+0 | 2.65E+0 | -0.064 | -0.168 | -0.24 | 1.14E+0 | 1.20E+0 | 1.14E+0 | -0.272 | -0.224 | -0.256 | -0.152 | -0.224 | -0.436 | 7.52E-1 | 7.56E-1 | 6.36E-1 | -0.476 | -0.612 | -0.3 | -0.064 | -0.148 | -0.272 | -5.54 | -5.47 | -5.54 | 9.64E-1 | 8.84E-1 | 8.96E-1 | 1.09E+0 | 1.07E+0 | 1.07E+0 | 2.50E+0 | 2.56E+0 | 2.39E+0 | 2.64E+0 | 2.45E+0 | 2.60E+0 | -0.352 | -0.428 | -0.488 | 2.41E+0 | 2.40E+0 | 2.34E+0 | -0.328 | -0.448 | -0.504 | 2.42E+0 | 2.44E+0 | 2.45E+0 | -0.332 | -0.348 | -0.5 | 2.34E+0 | 1.91E+0 | 2.38E+0 | -0.172 | -0.08 | -0.372 | 1.88E+0 | 1.42E+0 | 2.31E+0 | 2.76E-1 | 1.80E-1 | 7.20E-2 | -0.052 | 6.80E-2 | -0.028 | 2.50E+0 | 2.56E+0 | 2.39E+0 | -0.552 | -0.644 | -0.584 | -0.028 | -0.064 | 8.80E-2 | 4.40E-1 | 4.88E-1 | 4.72E-1 | -0.136 | -0.164 | 1.20E-2 | -0.052 | 6.80E-2 | -0.028 | 2.50E+0 | 2.56E+0 | 2.39E+0 | 1.78E+0 | 1.37E+0 | 1.74E+0 | -0.22 | -0.228 | -0.24 | 1.97E+0 | 2.00E+0 | 1.93E+0 | -0.344 | -0.296 | -0.304 | 1.71E+0 | 1.61E+0 | 2.10E+0 | -0.124 | -0.248 | -0.28 | 4.00E-3 | -0.128 | -0.404 | -0.344 | -0.296 | -0.304 | -0.728 | -0.684 | -0.704 | 6.80E-2 | 8.80E-2 | 3.60E-2 | -5.51 | -5.53 | -2.12 | 5.44E-1 | 6.08E-1 | 5.16E-1 | 1.08E+0 | 1.07E+0 | 2.27E+0 | 7.20E-1 | 5.68E-1 | 5.68E-1 | 2.60E+0 | 2.54E+0 | 2.47E+0 | -0.252 | -0.38 | -0.36 | 1.78E+0 | 1.94E+0 | 2.08E+0 | 4.04E-1 | 3.48E-1 | 2.80E-1 | 1.65E+0 | 1.46E+0 | 1.62E+0 | 6.92E-1 | 8.24E-1 | 7.20E-1 | 7.84E-1 | 6.80E-1 | 1.62E+0 | 1.04E-1 | 1.96E-1 | 5.20E-2 | 2.64E-1 | 2.32E-1 | 5.36E-1 | 6.00E-2 | 4.12E-1 | -0.124 | 1.68E-1 | 5.20E-2 | -0.112 | 7.20E-1 | 5.68E-1 | 5.68E-1 | -1.06 | -0.948 | -0.868 | -0.164 | -0.236 | -0.372 | 1.07E+0 | 9.80E-1 | 9.76E-1 | 1.00E-1 | 8.00E-2 | 1.32E-1 | 7.84E-1 | 6.80E-1 | 1.62E+0 | 1.04E-1 | 1.96E-1 | 5.20E-2 | 1.26E+0 | 9.76E-1 | 1.42E+0 | -0.412 | -0.492 | -0.544 | 1.64E+0 | 1.55E+0 | 1.56E+0 | -0.012 | -0.148 | -0.164 | 1.08E+0 | 9.08E-1 | 1.08E+0 | -0.368 | -0.472 | -0.424 | -0.336 | -0.216 | -0.384 | 1.04E-1 | 1.96E-1 | 5.20E-2 | -0.688 | -0.616 | -0.548 | -0.048 | 1.40E-1 | -0.02
-1.05 | -1.07 | -1.17 | -0.712 | -0.824 | -0.856 | -0.88 | -0.904 | -0.928 | 1.20E-1 | -2.18 | -2.48 | -1.93 | 3.04E-1 | 4.96E-1 | 8.00E-2 | 2.28E+0 | 2.24E+0 | 2.43E+0 | 7.12E-1 | 7.28E-1 | 6.84E-1 | 1.82E+0 | 1.86E+0 | 1.54E+0 | -0.504 | -0.392 | -0.588 | 2.58E+0 | 2.61E+0 | 2.63E+0 | -0.756 | -0.86 | -0.64 | 3.12E-1 | -0.088 | 5.40E-1 | -0.496 | -0.444 | -0.524 | -0.256 | -0.304 | -0.22 | -0.42 | -0.488 | -0.728 | -0.216 | -0.312 | -0.28 | -0.648 | -0.64 | -0.652 | 4.80E-2 | 6.40E-2 | -0.108 | 2.28E+0 | 2.24E+0 | 2.43E+0 | -0.496 | -0.36 | -0.38 | -0.408 | -0.28 | -0.248 | 1.18E+0 | 1.05E+0 | 1.27E+0 | -0.152 | -0.252 | -0.368 | -2.18 | -2.48 | -1.93 | 2.28E+0 | 2.24E+0 | 2.43E+0 | 2.24E-1 | 1.20E-1 | 4.48E-1 | -0.3 | -0.224 | -0.3 | 1.57E+0 | 1.26E+0 | 1.63E+0 | -0.2 | -0.288 | -0.34 | -0.036 | -0.196 | 1.04E-1 | -0.084 | -0.084 | -0.232 | -0.168 | -0.16 | -0.256 | 2.28E+0 | 2.24E+0 | 2.43E+0 | -0.74 | -0.644 | -0.74 | 4.96E-1 | 8.00E-2 | 2.28E+0 | -5.92 | -5.92 | -5.89 | 9.20E-2 | 1.40E-1 | 1.32E-1 | 1.15E+0 | 1.19E+0 | 1.09E+0 | 6.84E-1 | 6.48E-1 | 7.20E-1 | 2.13E+0 | 2.28E+0 | 2.05E+0 | -0.372 | -0.308 | -0.396 | 7.20E-1 | 6.00E-1 | 7.52E-1 | -0.04 | -0.176 | -0.16 | 1.02E+0 | 1.02E+0 | 8.80E-1 | -0.796 | -0.62 | -1 | 1.38E+0 | 1.39E+0 | 1.47E+0 | -0.224 | -0.04 | -0.252 | 1.59E+0 | 1.67E+0 | 1.55E+0 | -0.036 | -0.028 | -0.028 | 6.80E-2 | -0.012 | -0.16 | 1.15E+0 | 1.19E+0 | 1.09E+0 | -0.496 | -0.252 | -0.28 | -0.304 | -0.32 | -0.504 | 5.80E-1 | 7.04E-1 | 4.96E-1 | -0.336 | -0.192 | -0.32 | 6.80E-2 | -0.012 | -0.16 | 1.15E+0 | 1.19E+0 | 1.09E+0 | -0.168 | 2.29E+0 | 2.22E+0 | -0.244 | -0.284 | -0.204 | 2.64E+0 | 2.56E+0 | 2.53E+0 | -0.24 | -0.152 | -0.016 | 1.19E+0 | 1.22E+0 | 1.14E+0 | -0.28 | -0.376 | -0.376 | -0.256 | -0.24 | -0.424 | 6.84E-1 | 6.48E-1 | 7.20E-1 | -0.6 | -0.668 | -0.32 | -0.208 | -0.012 | -0.292 | -5.54 | -5.51 | -5.58 | 8.92E-1 | 9.40E-1 | 8.64E-1 | 9.84E-1 | 9.76E-1 | 1.00E+0 | 2.54E+0 | 2.51E+0 | 2.44E+0 | 2.65E+0 | 2.65E+0 | 2.42E+0 | -0.492 | -0.336 | -0.488 | 2.41E+0 | 2.35E+0 | 2.35E+0 | -0.344 | -0.464 | -0.384 | 2.44E+0 | 2.45E+0 | 2.38E+0 | -0.36 | -0.436 | -0.56 | 2.32E+0 | 1.91E+0 | 2.48E+0 | -0.164 | -0.116 | -0.244 | 1.84E+0 | 1.38E+0 | 2.36E+0 | 1.32E-1 | 1.60E-1 | 1.92E-1 | 7.20E-2 | 2.20E-1 | 9.60E-2 | 2.54E+0 | 2.51E+0 | 2.44E+0 | -0.636 | -0.64 | -0.588 | 1.00E-1 | -0.016 | 1.00E-1 | 3.60E-1 | 5.92E-1 | 4.40E-1 | -0.172 | -0.06 | -0.14 | 7.20E-2 | 2.20E-1 | 9.60E-2 | 2.54E+0 | 2.51E+0 | 2.44E+0 | 1.72E+0 | 1.78E+0 | 1.72E+0 | -0.232 | -0.328 | -0.348 | 1.98E+0 | 2.05E+0 | 2.08E+0 | -0.344 | -0.212 | -0.38 | 1.69E+0 | 1.65E+0 | 2.05E+0 | -0.056 | -0.296 | -0.268 | -0.08 | 1.20E-2 | -0.256 | -0.344 | -0.212 | -0.38 | -0.736 | -0.696 | -0.7 | 1.84E-1 | 1.16E-1 | 3.60E-2 | -5.46 | -5.46 | -2.15 | 6.08E-1 | 5.36E-1 | 6.40E-1 | 1.08E+0 | 1.07E+0 | 2.31E+0 | 7.04E-1 | 7.44E-1 | 7.04E-1 | 2.50E+0 | 2.61E+0 | 2.45E+0 | -0.244 | -0.272 | -0.496 | 1.83E+0 | 1.87E+0 | 2.02E+0 | 4.48E-1 | 4.16E-1 | 2.56E-1 | 1.65E+0 | 1.44E+0 | 1.58E+0 | 8.64E-1 | 8.12E-1 | 7.24E-1 | 8.96E-1 | 5.60E-1 | 1.50E+0 | 7.60E-2 | 1.00E-1 | -0.056 | 1.84E-1 | 6.40E-2 | 6.32E-1 | 4.80E-2 | 3.88E-1 | -0.128 | 2.40E-2 | 2.40E-2 | 4.00E-3 | 7.04E-1 | 7.44E-1 | 7.04E-1 | -1.1 | -1.04 | -0.972 | -0.288 | -0.224 | -0.38 | 1.04E+0 | 9.84E-1 | 1.07E+0 | 8.40E-2 | 1.76E-1 | 1.20E-1 | 8.96E-1 | 5.60E-1 | 1.50E+0 | 7.60E-2 | 1.00E-1 | -0.056 | 1.27E+0 | 9.76E-1 | 1.35E+0 | -0.564 | -0.38 | -0.584 | 1.57E+0 | 1.62E+0 | 1.52E+0 | -0.124 | -0.172 | -0.312 | 1.00E+0 | 9.08E-1 | 1.07E+0 | -0.44 | -0.336 | -0.6 | -0.328 | -0.312 | -0.36 | 7.60E-2 | 1.00E-1 | -0.056 | -0.704 | -0.708 | -0.576 | -0.036 | 2.48E-1 | -0.044
-0.944 | -0.976 | -1.1 | -0.84 | -0.872 | -0.912 | -1.01 | -0.976 | -0.976 | 6.40E-2 | -1.98 | -2.43 | -1.87 | 2.60E-1 | 5.24E-1 | 1.44E-1 | 2.44E+0 | 2.33E+0 | 2.36E+0 | 7.68E-1 | 6.72E-1 | 7.88E-1 | 1.71E+0 | 1.74E+0 | 1.68E+0 | -0.38 | -0.496 | -0.476 | 2.63E+0 | 2.56E+0 | 2.56E+0 | -0.672 | -0.772 | -0.516 | 2.80E-1 | -0.016 | 5.92E-1 | -0.36 | -0.36 | -0.404 | -0.288 | -0.252 | -0.256 | -0.536 | -0.384 | -0.648 | -0.384 | -0.348 | -0.204 | -0.528 | -0.56 | -0.5 | -0.112 | -0.028 | -0.264 | 2.44E+0 | 2.33E+0 | 2.36E+0 | -0.456 | -0.308 | -0.484 | -0.296 | -0.432 | -0.4 | 1.28E+0 | 9.92E-1 | 1.34E+0 | -0.244 | -0.132 | -0.248 | -1.98 | -2.43 | -1.87 | 2.44E+0 | 2.33E+0 | 2.36E+0 | 2.96E-1 | 2.88E-1 | 5.76E-1 | -0.388 | -0.34 | -0.456 | 1.65E+0 | 1.18E+0 | 1.57E+0 | -0.308 | -0.18 | -0.18 | -0.104 | -0.3 | -0.04 | -0.212 | -0.208 | -0.136 | -0.296 | -0.248 | -0.376 | 2.44E+0 | 2.33E+0 | 2.36E+0 | -0.592 | -0.756 | -0.644 | 5.24E-1 | 1.44E-1 | 2.44E+0 | -5.87 | -5.87 | -5.94 | 1.48E-1 | 1.04E-1 | 8.80E-2 | 1.05E+0 | 1.02E+0 | 1.15E+0 | 7.56E-1 | 8.04E-1 | 6.48E-1 | 2.25E+0 | 2.16E+0 | 2.18E+0 | -0.52 | -0.456 | -0.504 | 6.64E-1 | 9.20E-1 | 7.84E-1 | -0.208 | -0.072 | -0.052 | 9.68E-1 | 9.60E-1 | 1.17E+0 | -0.92 | -0.716 | -1.08 | 1.45E+0 | 1.42E+0 | 1.43E+0 | -0.084 | -0.14 | -0.168 | 1.54E+0 | 1.46E+0 | 1.58E+0 | -0.156 | -0.144 | -0.12 | -0.04 | 8.40E-2 | -0.064 | 1.05E+0 | 1.02E+0 | 1.15E+0 | -0.152 | -0.372 | -0.388 | -0.196 | -0.4 | -0.404 | 6.48E-1 | 5.92E-1 | 6.36E-1 | -0.2 | -0.328 | -0.4 | -0.04 | 8.40E-2 | -0.064 | 1.05E+0 | 1.02E+0 | 1.15E+0 | -0.2 | 2.36E+0 | 2.30E+0 | -0.172 | -0.176 | -0.336 | 2.45E+0 | 2.64E+0 | 2.65E+0 | -0.076 | -0.072 | -0.304 | 1.15E+0 | 1.14E+0 | 1.18E+0 | -0.368 | -0.232 | -0.28 | -0.152 | -0.12 | -0.308 | 7.56E-1 | 8.04E-1 | 6.48E-1 | -0.48 | -0.504 | -0.432 | -0.088 | -0.176 | -0.184 | -5.49 | -5.47 | -5.52 | 9.48E-1 | 9.04E-1 | 9.60E-1 | 1.06E+0 | 1.09E+0 | 1.06E+0 | 2.49E+0 | 2.56E+0 | 2.40E+0 | 2.42E+0 | 2.53E+0 | 2.62E+0 | -0.384 | -0.456 | -0.624 | 2.36E+0 | 2.41E+0 | 2.42E+0 | -0.432 | -0.284 | -0.528 | 2.49E+0 | 2.54E+0 | 2.43E+0 | -0.46 | -0.376 | -0.408 | 2.26E+0 | 1.86E+0 | 2.37E+0 | -0.288 | -0.204 | -0.376 | 1.88E+0 | 1.42E+0 | 2.45E+0 | 2.24E-1 | 2.84E-1 | 8.00E-2 | 2.00E-1 | 6.80E-2 | -0.032 | 2.49E+0 | 2.56E+0 | 2.40E+0 | -0.552 | -0.524 | -0.648 | 0.00E+0 | 7.60E-2 | -0.008 | 6.16E-1 | 4.64E-1 | 5.68E-1 | 1.20E-2 | -0.168 | 8.00E-3 | 2.00E-1 | 6.80E-2 | -0.032 | 2.49E+0 | 2.56E+0 | 2.40E+0 | 1.79E+0 | 1.60E+0 | 1.82E+0 | -0.292 | -0.208 | -0.244 | 2.07E+0 | 1.98E+0 | 1.98E+0 | -0.204 | -0.304 | -0.296 | 1.86E+0 | 1.75E+0 | 2.10E+0 | -0.244 | -0.092 | -0.396 | 1.60E-2 | -0.1 | -0.372 | -0.204 | -0.304 | -0.296 | -0.584 | -0.596 | -0.612 | 8.40E-2 | 2.12E-1 | -0.068 | -5.52 | -5.51 | -2.12 | 5.24E-1 | 6.24E-1 | 4.60E-1 | 1.01E+0 | 1.00E+0 | 2.16E+0 | 6.32E-1 | 6.00E-1 | 6.32E-1 | 2.60E+0 | 2.50E+0 | 2.56E+0 | -0.376 | -0.388 | -0.344 | 1.98E+0 | 1.93E+0 | 2.09E+0 | 3.08E-1 | 2.96E-1 | 3.84E-1 | 1.54E+0 | 1.58E+0 | 1.50E+0 | 6.80E-1 | 7.28E-1 | 6.48E-1 | 6.96E-1 | 6.88E-1 | 1.63E+0 | -0.012 | 1.80E-1 | 4.40E-2 | 2.56E-1 | 2.16E-1 | 5.28E-1 | 1.20E-1 | 3.16E-1 | -0.228 | 1.48E-1 | 1.72E-1 | -0.12 | 6.32E-1 | 6.00E-1 | 6.32E-1 | -0.96 | -0.952 | -0.92 | -0.144 | -0.112 | -0.468 | 9.56E-1 | 9.08E-1 | 9.96E-1 | 2.08E-1 | 8.00E-2 | 2.00E-2 | 6.96E-1 | 6.88E-1 | 1.63E+0 | -0.012 | 1.80E-1 | 4.40E-2 | 1.36E+0 | 1.11E+0 | 1.44E+0 | -0.404 | -0.488 | -0.432 | 1.64E+0 | 1.55E+0 | 1.73E+0 | -0.292 | -0.304 | -0.164 | 1.06E+0 | 8.36E-1 | 1.16E+0 | -0.36 | -0.432 | -0.4 | -0.232 | -0.176 | -0.248 | -0.012 | 1.80E-1 | 4.40E-2 | -0.488 | -0.612 | -0.688 | 2.16E-1 | 1.48E-1 | -0.124
-1.02 | -1.06 | -1.1 | -0.712 | -0.872 | -0.912 | -0.984 | -0.92 | -0.936 | 1.28E-1 | -2.21 | -2.47 | -1.87 | 2.64E-1 | 4.92E-1 | 8.80E-2 | 2.39E+0 | 2.24E+0 | 2.36E+0 | 8.04E-1 | 7.72E-1 | 6.80E-1 | 1.81E+0 | 1.75E+0 | 1.65E+0 | -0.472 | -0.488 | -0.62 | 2.62E+0 | 2.55E+0 | 2.61E+0 | -0.676 | -0.916 | -0.628 | 2.80E-1 | -0.104 | 5.52E-1 | -0.488 | -0.476 | -0.536 | -0.284 | -0.264 | -0.26 | -0.424 | -0.476 | -0.648 | -0.16 | -0.272 | -0.216 | -0.5 | -0.564 | -0.64 | -0.08 | 6.00E-2 | -0.284 | 2.39E+0 | 2.24E+0 | 2.36E+0 | -0.44 | -0.368 | -0.508 | -0.256 | -0.408 | -0.304 | 1.26E+0 | 9.84E-1 | 1.33E+0 | -0.16 | -0.236 | -0.26 | -2.21 | -2.47 | -1.87 | 2.39E+0 | 2.24E+0 | 2.36E+0 | 3.28E-1 | 2.40E-1 | 4.56E-1 | -0.392 | -0.248 | -0.284 | 1.54E+0 | 1.25E+0 | 1.56E+0 | -0.184 | -0.184 | -0.3 | -0.12 | -0.312 | 8.00E-2 | -0.112 | -0.1 | -0.276 | -0.184 | -0.16 | -0.288 | 2.39E+0 | 2.24E+0 | 2.36E+0 | -0.724 | -0.64 | -0.748 | 4.92E-1 | 8.80E-2 | 2.39E+0 | -5.91 | -5.92 | -5.86 | 1.00E-1 | 1.00E-1 | 8.80E-2 | 1.16E+0 | 1.16E+0 | 1.06E+0 | 6.80E-1 | 7.00E-1 | 6.36E-1 | 2.18E+0 | 2.28E+0 | 2.06E+0 | -0.496 | -0.304 | -0.54 | 7.20E-1 | 8.80E-1 | 7.44E-1 | -0.192 | -0.188 | -0.068 | 9.68E-1 | 1.01E+0 | 8.96E-1 | -0.876 | -0.636 | -1.1 | 1.44E+0 | 1.38E+0 | 1.47E+0 | -0.252 | -0.144 | -0.164 | 1.59E+0 | 1.66E+0 | 1.58E+0 | -0.036 | -0.052 | -0.136 | 9.60E-2 | 0.00E+0 | -0.248 | 1.16E+0 | 1.16E+0 | 1.06E+0 | -0.452 | -0.28 | -0.432 | -0.3 | -0.308 | -0.484 | 5.92E-1 | 6.84E-1 | 6.36E-1 | -0.324 | -0.312 | -0.308 | 9.60E-2 | 0.00E+0 | -0.248 | 1.16E+0 | 1.16E+0 | 1.06E+0 | -0.192 | 2.29E+0 | 2.29E+0 | -0.292 | -0.28 | -0.192 | 2.49E+0 | 2.56E+0 | 2.55E+0 | -0.1 | -0.216 | -0.296 | 1.22E+0 | 1.21E+0 | 1.18E+0 | -0.392 | -0.344 | -0.288 | -0.288 | -0.272 | -0.452 | 6.80E-1 | 7.00E-1 | 6.36E-1 | -0.604 | -0.512 | -0.432 | -0.052 | -0.212 | -0.192 | -5.54 | -5.51 | -5.54 | 8.84E-1 | 8.96E-1 | 1.01E+0 | 9.76E-1 | 9.68E-1 | 9.12E-1 | 2.55E+0 | 2.64E+0 | 2.44E+0 | 2.68E+0 | 2.50E+0 | 2.59E+0 | -0.388 | -0.44 | -0.476 | 2.34E+0 | 2.41E+0 | 2.36E+0 | -0.436 | -0.456 | -0.508 | 2.49E+0 | 2.50E+0 | 2.43E+0 | -0.416 | -0.448 | -0.52 | 2.26E+0 | 1.92E+0 | 2.28E+0 | -0.288 | -0.204 | -0.372 | 1.84E+0 | 1.38E+0 | 2.34E+0 | 2.44E-1 | 1.84E-1 | 2.04E-1 | 2.80E-1 | 6.00E-2 | -0.012 | 2.55E+0 | 2.64E+0 | 2.44E+0 | -0.568 | -0.612 | -0.652 | -0.012 | -0.016 | 1.04E-1 | 4.16E-1 | 5.84E-1 | 5.52E-1 | -0.124 | -0.148 | -0.112 | 2.80E-1 | 6.00E-2 | -0.012 | 2.55E+0 | 2.64E+0 | 2.44E+0 | 1.78E+0 | 1.76E+0 | 1.82E+0 | -0.212 | -0.224 | -0.348 | 2.10E+0 | 1.98E+0 | 2.06E+0 | -0.188 | -0.304 | -0.304 | 1.82E+0 | 1.74E+0 | 1.98E+0 | -0.204 | -0.144 | -0.272 | -0.1 | -0.112 | -0.408 | -0.188 | -0.304 | -0.304 | -0.748 | -0.696 | -0.764 | 1.88E-1 | 6.80E-2 | -0.06 | -5.46 | -5.51 | -2.1 | 5.36E-1 | 6.48E-1 | 4.76E-1 | 1.09E+0 | 9.56E-1 | 2.36E+0 | 7.12E-1 | 6.24E-1 | 6.24E-1 | 2.53E+0 | 2.53E+0 | 2.46E+0 | -0.228 | -0.412 | -0.452 | 1.93E+0 | 1.96E+0 | 2.07E+0 | 2.64E-1 | 3.08E-1 | 2.68E-1 | 1.54E+0 | 1.44E+0 | 1.47E+0 | 6.60E-1 | 7.16E-1 | 7.56E-1 | 9.36E-1 | 7.04E-1 | 1.61E+0 | -0.048 | 1.80E-1 | -0.08 | 1.84E-1 | 1.76E-1 | 6.16E-1 | 2.00E-2 | 4.00E-1 | -0.212 | 1.76E-1 | 2.80E-2 | -0.012 | 7.12E-1 | 6.24E-1 | 6.24E-1 | -1.02 | -0.948 | -1.02 | -0.16 | -0.132 | -0.476 | 9.20E-1 | 1.02E+0 | 9.96E-1 | 4.00E-2 | 4.80E-2 | 1.16E-1 | 9.36E-1 | 7.04E-1 | 1.61E+0 | -0.048 | 1.80E-1 | -0.08 | 1.35E+0 | 9.36E-1 | 1.30E+0 | -0.54 | -0.396 | -0.548 | 1.58E+0 | 1.61E+0 | 1.68E+0 | -0.16 | -0.16 | -0.344 | 1.07E+0 | 9.04E-1 | 1.08E+0 | -0.368 | -0.456 | -0.416 | -0.24 | -0.224 | -0.28 | -0.048 | 1.80E-1 | -0.08 | -0.56 | -0.628 | -0.54 | 1.20E-2 | 1.60E-1 | -0.044
-0.976 | -0.992 | -1.17 | -0.784 | -0.832 | -0.848 | -0.888 | -1 | -0.984 | 5.60E-2 | -1.99 | -2.43 | -1.94 | 3.08E-1 | 5.28E-1 | 1.36E-1 | 2.30E+0 | 2.33E+0 | 2.44E+0 | 6.84E-1 | 6.56E-1 | 7.96E-1 | 1.72E+0 | 1.86E+0 | 1.56E+0 | -0.396 | -0.372 | -0.472 | 2.58E+0 | 2.65E+0 | 2.58E+0 | -0.76 | -0.72 | -0.524 | 3.20E-1 | -0.016 | 5.84E-1 | -0.376 | -0.328 | -0.384 | -0.248 | -0.304 | -0.216 | -0.54 | -0.376 | -0.728 | -0.416 | -0.384 | -0.28 | -0.644 | -0.64 | -0.5 | 2.40E-2 | -0.032 | -0.076 | 2.30E+0 | 2.33E+0 | 2.44E+0 | -0.5 | -0.296 | -0.36 | -0.424 | -0.264 | -0.384 | 1.19E+0 | 1.06E+0 | 1.27E+0 | -0.248 | -0.152 | -0.36 | -1.99 | -2.43 | -1.94 | 2.30E+0 | 2.33E+0 | 2.44E+0 | 1.84E-1 | 1.60E-1 | 5.52E-1 | -0.312 | -0.364 | -0.452 | 1.69E+0 | 1.18E+0 | 1.64E+0 | -0.34 | -0.296 | -0.2 | -0.016 | -0.2 | 1.20E-2 | -0.2 | -0.192 | -0.096 | -0.296 | -0.24 | -0.368 | 2.30E+0 | 2.33E+0 | 2.44E+0 | -0.596 | -0.736 | -0.656 | 5.28E-1 | 1.36E-1 | 2.30E+0 | -5.88 | -5.87 | -5.96 | 1.36E-1 | 1.44E-1 | 1.36E-1 | 1.06E+0 | 1.05E+0 | 1.17E+0 | 7.60E-1 | 7.68E-1 | 7.56E-1 | 2.25E+0 | 2.16E+0 | 2.15E+0 | -0.384 | -0.532 | -0.38 | 6.56E-1 | 7.00E-1 | 7.84E-1 | -0.068 | -0.088 | -0.144 | 1.02E+0 | 9.60E-1 | 1.14E+0 | -0.812 | -0.732 | -0.988 | 1.40E+0 | 1.43E+0 | 1.43E+0 | -0.068 | -0.028 | -0.244 | 1.54E+0 | 1.47E+0 | 1.55E+0 | -0.128 | -0.124 | 1.60E-2 | -0.072 | 9.20E-2 | 3.60E-2 | 1.06E+0 | 1.05E+0 | 1.17E+0 | -0.204 | -0.356 | -0.232 | -0.176 | -0.404 | -0.412 | 6.36E-1 | 6.12E-1 | 5.04E-1 | -0.216 | -0.244 | -0.404 | -0.072 | 9.20E-2 | 3.60E-2 | 1.06E+0 | 1.05E+0 | 1.17E+0 | -0.168 | 2.36E+0 | 2.24E+0 | -0.164 | -0.188 | -0.32 | 2.61E+0 | 2.65E+0 | 2.62E+0 | -0.192 | -0.04 | -0.024 | 1.08E+0 | 1.15E+0 | 1.14E+0 | -0.288 | -0.264 | -0.392 | -0.128 | -0.128 | -0.228 | 7.60E-1 | 7.68E-1 | 7.56E-1 | -0.496 | -0.644 | -0.304 | -0.2 | -0.052 | -0.316 | -5.5 | -5.47 | -5.58 | 9.68E-1 | 9.56E-1 | 8.12E-1 | 1.07E+0 | 1.06E+0 | 1.12E+0 | 2.50E+0 | 2.42E+0 | 2.40E+0 | 2.48E+0 | 2.63E+0 | 2.46E+0 | -0.5 | -0.32 | -0.632 | 2.46E+0 | 2.35E+0 | 2.42E+0 | -0.328 | -0.308 | -0.404 | 2.42E+0 | 2.46E+0 | 2.37E+0 | -0.356 | -0.34 | -0.432 | 2.32E+0 | 1.86E+0 | 2.55E+0 | -0.176 | -0.1 | -0.244 | 1.88E+0 | 1.42E+0 | 2.48E+0 | 1.48E-1 | 2.76E-1 | 8.40E-2 | 4.40E-2 | 2.20E-1 | 7.60E-2 | 2.50E+0 | 2.42E+0 | 2.40E+0 | -0.632 | -0.556 | -0.592 | 9.60E-2 | 7.20E-2 | -0.008 | 5.68E-1 | 4.72E-1 | 4.48E-1 | -0.004 | -0.072 | -0.008 | 4.40E-2 | 2.20E-1 | 7.60E-2 | 2.50E+0 | 2.42E+0 | 2.40E+0 | 1.71E+0 | 1.61E+0 | 1.73E+0 | -0.32 | -0.312 | -0.256 | 1.96E+0 | 2.06E+0 | 1.96E+0 | -0.36 | -0.204 | -0.372 | 1.72E+0 | 1.63E+0 | 2.17E+0 | -0.108 | -0.22 | -0.364 | 4.80E-2 | 0.00E+0 | -0.272 | -0.36 | -0.204 | -0.372 | -0.588 | -0.58 | -0.532 | 9.60E-2 | 1.88E-1 | 2.80E-2 | -5.51 | -5.46 | -2.18 | 6.04E-1 | 5.00E-1 | 6.08E-1 | 1.02E+0 | 1.12E+0 | 2.16E+0 | 6.32E-1 | 7.28E-1 | 7.28E-1 | 2.60E+0 | 2.63E+0 | 2.56E+0 | -0.396 | -0.284 | -0.352 | 1.87E+0 | 1.86E+0 | 2.02E+0 | 4.08E-1 | 4.24E-1 | 4.00E-1 | 1.66E+0 | 1.57E+0 | 1.60E+0 | 8.36E-1 | 8.16E-1 | 5.96E-1 | 7.44E-1 | 5.52E-1 | 1.50E+0 | 8.00E-2 | 6.80E-2 | 5.60E-2 | 2.48E-1 | 1.12E-1 | 5.36E-1 | 1.64E-1 | 3.08E-1 | -0.132 | 1.20E-2 | 1.76E-1 | -0.096 | 6.32E-1 | 7.28E-1 | 7.28E-1 | -1.06 | -1.04 | -0.872 | -0.276 | -0.24 | -0.368 | 1.05E+0 | 8.96E-1 | 1.08E+0 | 2.00E-1 | 2.00E-1 | 1.60E-2 | 7.44E-1 | 5.52E-1 | 1.50E+0 | 8.00E-2 | 6.80E-2 | 5.60E-2 | 1.26E+0 | 1.14E+0 | 1.47E+0 | -0.428 | -0.492 | -0.444 | 1.63E+0 | 1.55E+0 | 1.58E+0 | -0.256 | -0.308 | -0.18 | 1.01E+0 | 8.48E-1 | 1.16E+0 | -0.424 | -0.32 | -0.576 | -0.344 | -0.32 | -0.376 | 8.00E-2 | 6.80E-2 | 5.60E-2 | -0.672 | -0.704 | -0.784 | 1.12E-1 | 2.60E-1 | -0.12
-1.06 | -1.06 | -1.1 | -0.72 | -0.808 | -0.896 | -0.904 | -0.912 | -0.976 | 1.44E-1 | -2.16 | -2.41 | -1.87 | 3.20E-1 | 4.92E-1 | 1.36E-1 | 2.39E+0 | 2.35E+0 | 2.45E+0 | 6.72E-1 | 7.44E-1 | 6.80E-1 | 1.72E+0 | 1.85E+0 | 1.66E+0 | -0.376 | -0.4 | -0.496 | 2.57E+0 | 2.48E+0 | 2.57E+0 | -0.812 | -0.864 | -0.548 | 3.20E-1 | -0.104 | 5.88E-1 | -0.488 | -0.5 | -0.508 | -0.248 | -0.3 | -0.216 | -0.432 | -0.492 | -0.744 | -0.332 | -0.36 | -0.368 | -0.644 | -0.66 | -0.528 | -0.12 | -0.092 | -0.244 | 2.39E+0 | 2.35E+0 | 2.45E+0 | -0.584 | -0.3 | -0.4 | -0.408 | -0.4 | -0.416 | 1.20E+0 | 9.84E-1 | 1.34E+0 | -0.152 | -0.256 | -0.256 | -2.16 | -2.41 | -1.87 | 2.39E+0 | 2.35E+0 | 2.45E+0 | 2.24E-1 | 2.72E-1 | 5.52E-1 | -0.3 | -0.252 | -0.492 | 1.71E+0 | 1.24E+0 | 1.63E+0 | -0.328 | -0.188 | -0.316 | -0.032 | -0.2 | -0.012 | -0.208 | -0.104 | -0.224 | -0.296 | -0.24 | -0.272 | 2.39E+0 | 2.35E+0 | 2.45E+0 | -0.584 | -0.616 | -0.728 | 4.92E-1 | 1.36E-1 | 2.39E+0 | -5.91 | -5.91 | -5.89 | 1.48E-1 | 8.40E-2 | 8.40E-2 | 1.06E+0 | 1.04E+0 | 1.16E+0 | 7.48E-1 | 7.56E-1 | 6.28E-1 | 2.24E+0 | 2.19E+0 | 2.03E+0 | -0.368 | -0.444 | -0.516 | 7.52E-1 | 8.20E-1 | 8.00E-1 | -0.2 | -0.068 | -0.056 | 1.01E+0 | 1.01E+0 | 9.52E-1 | -0.828 | -0.716 | -1.01 | 1.39E+0 | 1.42E+0 | 1.46E+0 | -0.112 | -0.02 | -0.264 | 1.52E+0 | 1.62E+0 | 1.58E+0 | -0.156 | -0.036 | -0.02 | 8.80E-2 | 1.24E-1 | -0.08 | 1.06E+0 | 1.04E+0 | 1.16E+0 | -0.36 | -0.356 | -0.284 | -0.212 | -0.4 | -0.4 | 5.68E-1 | 6.12E-1 | 5.32E-1 | -0.188 | -0.34 | -0.4 | 8.80E-2 | 1.24E-1 | -0.08 | 1.06E+0 | 1.04E+0 | 1.16E+0 | -0.168 | 2.44E+0 | 2.23E+0 | -0.152 | -0.276 | -0.3 | 2.51E+0 | 2.55E+0 | 2.62E+0 | -0.216 | -0.16 | -0.24 | 1.13E+0 | 1.19E+0 | 1.18E+0 | -0.272 | -0.432 | -0.472 | -0.24 | -0.136 | -0.316 | 7.48E-1 | 7.56E-1 | 6.28E-1 | -0.464 | -0.5 | -0.488 | -0.072 | -0.152 | -0.276 | -5.54 | -5.52 | -5.58 | 9.36E-1 | 9.52E-1 | 9.72E-1 | 9.60E-1 | 9.84E-1 | 9.68E-1 | 2.55E+0 | 2.48E+0 | 2.46E+0 | 2.51E+0 | 2.67E+0 | 2.47E+0 | -0.528 | -0.436 | -0.492 | 2.32E+0 | 2.36E+0 | 2.36E+0 | -0.312 | -0.32 | -0.496 | 2.50E+0 | 2.51E+0 | 2.36E+0 | -0.368 | -0.352 | -0.424 | 2.34E+0 | 1.93E+0 | 2.35E+0 | -0.244 | -0.228 | -0.328 | 1.88E+0 | 1.43E+0 | 2.32E+0 | 2.40E-1 | 3.08E-1 | 1.92E-1 | 6.80E-2 | 9.20E-2 | -0.016 | 2.55E+0 | 2.48E+0 | 2.46E+0 | -0.508 | -0.568 | -0.596 | 9.20E-2 | -0.036 | 1.04E-1 | 5.52E-1 | 6.24E-1 | 5.44E-1 | -0.124 | -0.156 | -0.016 | 6.80E-2 | 9.20E-2 | -0.016 | 2.55E+0 | 2.48E+0 | 2.46E+0 | 1.68E+0 | 1.82E+0 | 1.70E+0 | -0.304 | -0.312 | -0.256 | 1.97E+0 | 2.05E+0 | 2.17E+0 | -0.34 | -0.304 | -0.368 | 1.72E+0 | 1.75E+0 | 2.00E+0 | -0.128 | -0.096 | -0.388 | -0.008 | 4.00E-2 | -0.376 | -0.34 | -0.304 | -0.368 | -0.84 | -0.68 | -0.736 | 2.04E-1 | 7.60E-2 | 2.80E-2 | -5.46 | -5.5 | -2.1 | 5.40E-1 | 6.36E-1 | 5.20E-1 | 1.11E+0 | 9.84E-1 | 2.28E+0 | 7.20E-1 | 7.04E-1 | 5.28E-1 | 2.46E+0 | 2.51E+0 | 2.45E+0 | -0.24 | -0.268 | -0.488 | 1.88E+0 | 1.97E+0 | 2.01E+0 | 3.28E-1 | 4.36E-1 | 3.76E-1 | 1.65E+0 | 1.46E+0 | 1.49E+0 | 6.96E-1 | 7.12E-1 | 7.32E-1 | 8.64E-1 | 5.52E-1 | 1.50E+0 | 7.60E-2 | 8.80E-2 | -0.072 | 2.56E-1 | 1.12E-1 | 6.40E-1 | 1.36E-1 | 4.12E-1 | -0.136 | 2.00E-2 | 6.00E-2 | -0.104 | 7.20E-1 | 7.04E-1 | 5.28E-1 | -1 | -1.02 | -0.852 | -0.164 | -0.136 | -0.46 | 1.04E+0 | 9.24E-1 | 1.08E+0 | 9.20E-2 | 7.60E-2 | 4.40E-2 | 8.64E-1 | 5.52E-1 | 1.50E+0 | 7.60E-2 | 8.80E-2 | -0.072 | 1.37E+0 | 9.92E-1 | 1.35E+0 | -0.54 | -0.508 | -0.432 | 1.64E+0 | 1.61E+0 | 1.55E+0 | -0.124 | -0.164 | -0.196 | 1.00E+0 | 8.96E-1 | 1.08E+0 | -0.36 | -0.432 | -0.544 | -0.32 | -0.32 | -0.28 | 7.60E-2 | 8.80E-2 | -0.072 | -0.668 | -0.62 | -0.504 | 1.00E-1 | 1.24E-1 | -0.12
-0.96 | -0.992 | -1.15 | -0.776 | -0.904 | -0.848 | -0.976 | -0.984 | -0.928 | 4.80E-2 | -2.02 | -2.5 | -1.93 | 2.52E-1 | 5.24E-1 | 8.00E-2 | 2.31E+0 | 2.22E+0 | 2.34E+0 | 7.96E-1 | 6.64E-1 | 7.76E-1 | 1.83E+0 | 1.76E+0 | 1.56E+0 | -0.476 | -0.496 | -0.6 | 2.63E+0 | 2.68E+0 | 2.62E+0 | -0.608 | -0.764 | -0.624 | 2.72E-1 | 0.00E+0 | 5.44E-1 | -0.372 | -0.34 | -0.388 | -0.288 | -0.268 | -0.268 | -0.512 | -0.368 | -0.624 | -0.264 | -0.296 | -0.104 | -0.544 | -0.584 | -0.664 | 5.20E-2 | 7.60E-2 | -0.116 | 2.31E+0 | 2.22E+0 | 2.34E+0 | -0.336 | -0.404 | -0.476 | -0.312 | -0.28 | -0.256 | 1.25E+0 | 1.06E+0 | 1.26E+0 | -0.268 | -0.128 | -0.34 | -2.02 | -2.5 | -1.93 | 2.31E+0 | 2.22E+0 | 2.34E+0 | 3.04E-1 | 1.44E-1 | 4.72E-1 | -0.412 | -0.368 | -0.244 | 1.51E+0 | 1.18E+0 | 1.57E+0 | -0.172 | -0.288 | -0.196 | -0.104 | -0.3 | 8.00E-2 | -0.12 | -0.204 | -0.156 | -0.176 | -0.144 | -0.384 | 2.31E+0 | 2.22E+0 | 2.34E+0 | -0.74 | -0.752 | -0.648 | 5.24E-1 | 8.00E-2 | 2.31E+0 | -5.87 | -5.88 | -5.94 | 8.40E-2 | 1.44E-1 | 1.36E-1 | 1.14E+0 | 1.16E+0 | 1.08E+0 | 6.80E-1 | 6.96E-1 | 7.44E-1 | 2.13E+0 | 2.25E+0 | 2.18E+0 | -0.54 | -0.336 | -0.4 | 6.16E-1 | 7.56E-1 | 7.20E-1 | -0.052 | -0.204 | -0.148 | 9.68E-1 | 9.60E-1 | 1.10E+0 | -0.92 | -0.608 | -1.08 | 1.44E+0 | 1.38E+0 | 1.44E+0 | -0.208 | -0.128 | -0.156 | 1.60E+0 | 1.50E+0 | 1.54E+0 | -0.024 | -0.116 | -0.096 | -0.056 | 0.00E+0 | -0.164 | 1.14E+0 | 1.16E+0 | 1.08E+0 | -0.296 | -0.288 | -0.372 | -0.304 | -0.288 | -0.52 | 6.52E-1 | 6.88E-1 | 6.00E-1 | -0.376 | -0.224 | -0.288 | -0.056 | 0.00E+0 | -0.164 | 1.14E+0 | 1.16E+0 | 1.08E+0 | -0.144 | 2.18E+0 | 2.28E+0 | -0.268 | -0.204 | -0.18 | 2.60E+0 | 2.66E+0 | 2.55E+0 | -0.076 | -0.08 | -0.096 | 1.20E+0 | 1.15E+0 | 1.13E+0 | -0.392 | -0.2 | -0.224 | -0.176 | -0.248 | -0.416 | 6.80E-1 | 6.96E-1 | 7.44E-1 | -0.616 | -0.616 | -0.288 | -0.22 | -0.068 | -0.192 | -5.5 | -5.48 | -5.54 | 9.04E-1 | 9.00E-1 | 8.44E-1 | 1.09E+0 | 1.06E+0 | 1.06E+0 | 2.48E+0 | 2.58E+0 | 2.37E+0 | 2.62E+0 | 2.52E+0 | 2.58E+0 | -0.368 | -0.348 | -0.624 | 2.44E+0 | 2.41E+0 | 2.42E+0 | -0.468 | -0.42 | -0.38 | 2.42E+0 | 2.46E+0 | 2.43E+0 | -0.468 | -0.44 | -0.512 | 2.24E+0 | 1.83E+0 | 2.50E+0 | -0.176 | -0.072 | -0.232 | 1.83E+0 | 1.36E+0 | 2.48E+0 | 1.40E-1 | 1.28E-1 | 8.00E-2 | 1.92E-1 | 1.96E-1 | 7.60E-2 | 2.48E+0 | 2.58E+0 | 2.37E+0 | -0.68 | -0.608 | -0.652 | -0.012 | 6.00E-2 | 2.40E-2 | 4.32E-1 | 4.48E-1 | 4.64E-1 | -0.004 | -0.064 | -0.1 | 1.92E-1 | 1.96E-1 | 7.60E-2 | 2.48E+0 | 2.58E+0 | 2.37E+0 | 1.80E+0 | 1.54E+0 | 1.84E+0 | -0.232 | -0.216 | -0.356 | 2.07E+0 | 1.98E+0 | 1.88E+0 | -0.212 | -0.2 | -0.28 | 1.85E+0 | 1.63E+0 | 2.14E+0 | -0.232 | -0.228 | -0.252 | -0.072 | -0.172 | -0.272 | -0.212 | -0.2 | -0.28 | -0.52 | -0.556 | -0.592 | 1.16E-1 | 2.08E-1 | -0.06 | -5.52 | -5.46 | -2.18 | 6.00E-1 | 5.08E-1 | 5.68E-1 | 9.44E-1 | 1.10E+0 | 2.19E+0 | 6.16E-1 | 6.40E-1 | 7.92E-1 | 2.61E+0 | 2.66E+0 | 2.58E+0 | -0.356 | -0.4 | -0.36 | 1.93E+0 | 1.84E+0 | 2.10E+0 | 4.20E-1 | 3.12E-1 | 2.80E-1 | 1.54E+0 | 1.56E+0 | 1.59E+0 | 8.08E-1 | 8.48E-1 | 6.40E-1 | 7.52E-1 | 7.04E-1 | 1.60E+0 | 0.00E+0 | 1.76E-1 | 5.60E-2 | 1.76E-1 | 1.92E-1 | 5.12E-1 | 2.40E-2 | 3.20E-1 | -0.216 | 1.68E-1 | 1.48E-1 | -0.024 | 6.16E-1 | 6.40E-1 | 7.92E-1 | -1.08 | -0.952 | -1.06 | -0.3 | -0.228 | -0.38 | 9.40E-1 | 9.64E-1 | 9.44E-1 | 1.96E-1 | 2.04E-1 | 1.24E-1 | 7.52E-1 | 7.04E-1 | 1.60E+0 | 0.00E+0 | 1.76E-1 | 5.60E-2 | 1.27E+0 | 1.10E+0 | 1.45E+0 | -0.376 | -0.384 | -0.544 | 1.56E+0 | 1.56E+0 | 1.70E+0 | -0.272 | -0.3 | -0.308 | 1.07E+0 | 8.56E-1 | 1.15E+0 | -0.44 | -0.336 | -0.432 | -0.224 | -0.208 | -0.36 | 0.00E+0 | 1.76E-1 | 5.60E-2 | -0.556 | -0.708 | -0.768 | 1.20E-2 | 2.96E-1 | -0.028
-0.968 | -1.09 | -1.16 | -0.768 | -0.824 | -0.856 | -0.896 | -0.92 | -0.92 | 1.52E-1 | -2.15 | -2.48 | -1.92 | 3.00E-1 | 5.28E-1 | 6.40E-2 | 2.31E+0 | 2.32E+0 | 2.30E+0 | 7.84E-1 | 6.72E-1 | 7.08E-1 | 1.68E+0 | 1.85E+0 | 1.56E+0 | -0.5 | -0.488 | -0.476 | 2.62E+0 | 2.49E+0 | 2.63E+0 | -0.748 | -0.744 | -0.616 | 3.28E-1 | -0.088 | 6.12E-1 | -0.48 | -0.324 | -0.512 | -0.284 | -0.268 | -0.264 | -0.544 | -0.352 | -0.608 | -0.256 | -0.304 | -0.16 | -0.608 | -0.42 | -0.7 | -0.104 | -0.072 | -0.256 | 2.31E+0 | 2.32E+0 | 2.30E+0 | -0.64 | -0.376 | -0.416 | -0.4 | -0.28 | -0.44 | 1.18E+0 | 9.84E-1 | 1.32E+0 | -0.24 | -0.148 | -0.364 | -2.15 | -2.48 | -1.92 | 2.31E+0 | 2.32E+0 | 2.30E+0 | 3.28E-1 | 5.60E-2 | 4.64E-1 | -0.308 | -0.224 | -0.28 | 1.69E+0 | 1.18E+0 | 1.63E+0 | -0.32 | -0.276 | -0.284 | 7.60E-2 | -0.192 | 7.20E-2 | -0.104 | -0.104 | -0.244 | -0.184 | -0.232 | -0.272 | 2.31E+0 | 2.32E+0 | 2.30E+0 | -0.556 | -0.656 | -0.76 | 5.28E-1 | 6.40E-2 | 2.31E+0 | -5.86 | -5.93 | -5.94 | 1.36E-1 | 1.52E-1 | 8.40E-2 | 1.14E+0 | 1.15E+0 | 1.18E+0 | 6.56E-1 | 6.92E-1 | 7.24E-1 | 2.26E+0 | 2.28E+0 | 2.18E+0 | -0.364 | -0.468 | -0.512 | 6.16E-1 | 8.04E-1 | 7.36E-1 | -0.172 | -0.024 | -0.056 | 1.02E+0 | 1.01E+0 | 1.06E+0 | -0.896 | -0.624 | -1.11 | 1.44E+0 | 1.43E+0 | 1.42E+0 | -0.224 | -0.164 | -0.168 | 1.64E+0 | 1.59E+0 | 1.58E+0 | -0.156 | -0.124 | -0.036 | -0.032 | 0.00E+0 | -0.168 | 1.14E+0 | 1.15E+0 | 1.18E+0 | -0.388 | -0.256 | -0.268 | -0.32 | -0.424 | -0.404 | 5.88E-1 | 6.12E-1 | 5.20E-1 | -0.216 | -0.34 | -0.424 | -0.032 | 0.00E+0 | -0.168 | 1.14E+0 | 1.15E+0 | 1.18E+0 | -0.144 | 2.23E+0 | 2.30E+0 | -0.148 | -0.284 | -0.156 | 2.61E+0 | 2.69E+0 | 2.55E+0 | -0.096 | -0.064 | -0.108 | 1.15E+0 | 1.21E+0 | 1.19E+0 | -0.288 | -0.408 | -0.232 | -0.256 | -0.144 | -0.432 | 6.56E-1 | 6.92E-1 | 7.24E-1 | -0.616 | -0.5 | -0.448 | -0.212 | -0.028 | -0.168 | -5.49 | -5.47 | -5.54 | 9.08E-1 | 9.00E-1 | 8.68E-1 | 1.08E+0 | 9.92E-1 | 9.84E-1 | 2.49E+0 | 2.44E+0 | 2.31E+0 | 2.50E+0 | 2.52E+0 | 2.61E+0 | -0.528 | -0.324 | -0.68 | 2.42E+0 | 2.42E+0 | 2.41E+0 | -0.316 | -0.292 | -0.508 | 2.49E+0 | 2.50E+0 | 2.36E+0 | -0.456 | -0.468 | -0.524 | 2.15E+0 | 1.86E+0 | 2.46E+0 | -0.28 | -0.22 | -0.348 | 1.77E+0 | 1.42E+0 | 2.44E+0 | 2.40E-1 | 1.12E-1 | 1.96E-1 | 5.60E-2 | 1.92E-1 | -0.056 | 2.49E+0 | 2.44E+0 | 2.31E+0 | -0.616 | -0.54 | -0.56 | -0.004 | -0.04 | -0.008 | 4.64E-1 | 4.64E-1 | 5.84E-1 | -0.128 | -0.052 | -0.108 | 5.60E-2 | 1.92E-1 | -0.056 | 2.49E+0 | 2.44E+0 | 2.31E+0 | 1.79E+0 | 1.59E+0 | 1.73E+0 | -0.304 | -0.204 | -0.332 | 2.07E+0 | 2.06E+0 | 1.85E+0 | -0.368 | -0.304 | -0.368 | 1.82E+0 | 1.65E+0 | 2.11E+0 | -0.112 | -0.14 | -0.288 | 4.80E-2 | 8.00E-3 | -0.384 | -0.368 | -0.304 | -0.368 | -0.576 | -0.736 | -0.616 | 1.08E-1 | 1.92E-1 | -0.076 | -5.46 | -5.46 | -2.16 | 5.44E-1 | 6.04E-1 | 4.96E-1 | 1.14E+0 | 9.76E-1 | 2.27E+0 | 6.40E-1 | 7.12E-1 | 6.00E-1 | 2.47E+0 | 2.38E+0 | 2.60E+0 | -0.264 | -0.44 | -0.36 | 1.94E+0 | 1.63E+0 | 2.07E+0 | 4.00E-1 | 4.16E-1 | 2.56E-1 | 1.54E+0 | 1.57E+0 | 1.39E+0 | 8.20E-1 | 6.84E-1 | 7.44E-1 | 7.76E-1 | 5.44E-1 | 1.62E+0 | -0.02 | 1.84E-1 | -0.06 | 2.72E-1 | 9.60E-2 | 6.40E-1 | 5.20E-2 | 4.24E-1 | -0.088 | 2.40E-2 | 5.20E-2 | 2.00E-2 | 6.40E-1 | 7.12E-1 | 6.00E-1 | -1.08 | -1.07 | -0.72 | -0.164 | -0.12 | -0.484 | 1.04E+0 | 9.24E-1 | 1.10E+0 | 1.88E-1 | 4.80E-2 | 1.12E-1 | 7.76E-1 | 5.44E-1 | 1.62E+0 | -0.02 | 1.84E-1 | -0.06 | 1.42E+0 | 9.92E-1 | 1.30E+0 | -0.42 | -0.384 | -0.436 | 1.57E+0 | 1.53E+0 | 1.56E+0 | -0.272 | -0.184 | -0.18 | 1.01E+0 | 9.28E-1 | 1.15E+0 | -0.36 | -0.448 | -0.456 | -0.24 | -0.232 | -0.384 | -0.02 | 1.84E-1 | -0.06 | -0.584 | -0.576 | -0.688 | 1.00E-1 | 2.52E-1 | -0.124
-1.03 | -0.992 | -1.1 | -0.744 | -0.888 | -0.904 | -0.992 | -1 | -0.976 | 5.60E-2 | -2.02 | -2.42 | -1.88 | 2.60E-1 | 4.96E-1 | 1.60E-1 | 2.39E+0 | 2.26E+0 | 2.51E+0 | 7.00E-1 | 7.52E-1 | 7.72E-1 | 1.84E+0 | 1.74E+0 | 1.66E+0 | -0.392 | -0.376 | -0.624 | 2.58E+0 | 2.70E+0 | 2.55E+0 | -0.68 | -0.872 | -0.516 | 2.56E-1 | -0.032 | 5.28E-1 | -0.38 | -0.456 | -0.38 | -0.248 | -0.3 | -0.216 | -0.404 | -0.488 | -0.736 | -0.332 | -0.36 | -0.3 | -0.54 | -0.756 | -0.464 | 3.20E-2 | 1.08E-1 | -0.1 | 2.39E+0 | 2.26E+0 | 2.51E+0 | -0.332 | -0.312 | -0.46 | -0.288 | -0.408 | -0.256 | 1.26E+0 | 1.04E+0 | 1.28E+0 | -0.164 | -0.244 | -0.244 | -2.02 | -2.42 | -1.88 | 2.39E+0 | 2.26E+0 | 2.51E+0 | 1.76E-1 | 3.04E-1 | 5.60E-1 | -0.38 | -0.348 | -0.448 | 1.52E+0 | 1.24E+0 | 1.56E+0 | -0.184 | -0.192 | -0.216 | -0.224 | -0.304 | -0.004 | -0.192 | -0.216 | -0.128 | -0.304 | -0.152 | -0.384 | 2.39E+0 | 2.26E+0 | 2.51E+0 | -0.724 | -0.752 | -0.64 | 4.96E-1 | 1.60E-1 | 2.39E+0 | -5.93 | -5.86 | -5.88 | 1.00E-1 | 8.80E-2 | 1.36E-1 | 1.05E+0 | 1.06E+0 | 1.08E+0 | 7.76E-1 | 7.56E-1 | 6.44E-1 | 2.15E+0 | 2.18E+0 | 2.04E+0 | -0.512 | -0.344 | -0.392 | 7.84E-1 | 7.64E-1 | 8.00E-1 | -0.064 | -0.232 | -0.132 | 9.60E-1 | 9.68E-1 | 1.00E+0 | -0.808 | -0.704 | -0.988 | 1.38E+0 | 1.39E+0 | 1.47E+0 | -0.108 | -0.016 | -0.24 | 1.46E+0 | 1.54E+0 | 1.54E+0 | -0.036 | -0.044 | -0.104 | 5.60E-2 | 8.80E-2 | -0.08 | 1.05E+0 | 1.06E+0 | 1.08E+0 | -0.276 | -0.38 | -0.42 | -0.204 | -0.308 | -0.496 | 6.40E-1 | 6.92E-1 | 6.12E-1 | -0.34 | -0.236 | -0.308 | 5.60E-2 | 8.80E-2 | -0.08 | 1.05E+0 | 1.06E+0 | 1.08E+0 | -0.168 | 2.40E+0 | 2.22E+0 | -0.312 | -0.188 | -0.312 | 2.50E+0 | 2.53E+0 | 2.62E+0 | -0.196 | -0.168 | -0.232 | 1.19E+0 | 1.14E+0 | 1.14E+0 | -0.384 | -0.216 | -0.44 | -0.144 | -0.248 | -0.304 | 7.76E-1 | 7.56E-1 | 6.44E-1 | -0.452 | -0.66 | -0.308 | -0.096 | -0.188 | -0.3 | -5.54 | -5.51 | -5.58 | 9.36E-1 | 9.44E-1 | 9.68E-1 | 9.44E-1 | 1.06E+0 | 1.07E+0 | 2.54E+0 | 2.65E+0 | 2.54E+0 | 2.66E+0 | 2.64E+0 | 2.46E+0 | -0.364 | -0.468 | -0.444 | 2.36E+0 | 2.34E+0 | 2.37E+0 | -0.456 | -0.448 | -0.4 | 2.42E+0 | 2.47E+0 | 2.45E+0 | -0.344 | -0.332 | -0.436 | 2.42E+0 | 1.92E+0 | 2.40E+0 | -0.188 | -0.1 | -0.264 | 1.91E+0 | 1.38E+0 | 2.37E+0 | 1.36E-1 | 3.60E-1 | 1.00E-1 | 1.88E-1 | 8.00E-2 | 6.80E-2 | 2.54E+0 | 2.65E+0 | 2.54E+0 | -0.568 | -0.616 | -0.692 | 9.60E-2 | 6.40E-2 | 1.20E-1 | 5.36E-1 | 6.08E-1 | 4.48E-1 | -0.008 | -0.176 | -0.004 | 1.88E-1 | 8.00E-2 | 6.80E-2 | 2.54E+0 | 2.65E+0 | 2.54E+0 | 1.72E+0 | 1.78E+0 | 1.81E+0 | -0.232 | -0.3 | -0.26 | 1.98E+0 | 1.98E+0 | 2.14E+0 | -0.18 | -0.204 | -0.304 | 1.72E+0 | 1.73E+0 | 2.03E+0 | -0.228 | -0.22 | -0.356 | -0.088 | -0.136 | -0.272 | -0.18 | -0.204 | -0.304 | -0.768 | -0.54 | -0.704 | 2.00E-1 | 1.04E-1 | 8.00E-2 | -5.51 | -5.51 | -2.12 | 5.88E-1 | 5.40E-1 | 5.88E-1 | 9.64E-1 | 1.10E+0 | 2.20E+0 | 7.04E-1 | 6.48E-1 | 7.52E-1 | 2.63E+0 | 2.72E+0 | 2.40E+0 | -0.356 | -0.272 | -0.472 | 1.88E+0 | 2.10E+0 | 2.02E+0 | 2.72E-1 | 3.12E-1 | 3.84E-1 | 1.65E+0 | 1.46E+0 | 1.67E+0 | 6.92E-1 | 8.40E-1 | 5.96E-1 | 8.48E-1 | 6.88E-1 | 1.50E+0 | 6.80E-2 | 1.00E-1 | 6.00E-2 | 1.44E-1 | 2.08E-1 | 5.04E-1 | 1.20E-1 | 2.80E-1 | -0.252 | 1.76E-1 | 1.52E-1 | -0.108 | 7.04E-1 | 6.48E-1 | 7.52E-1 | -0.992 | -0.936 | -1.17 | -0.304 | -0.256 | -0.384 | 9.56E-1 | 9.72E-1 | 9.84E-1 | 8.40E-2 | 2.16E-1 | 2.80E-2 | 8.48E-1 | 6.88E-1 | 1.50E+0 | 6.80E-2 | 1.00E-1 | 6.00E-2 | 1.22E+0 | 1.10E+0 | 1.46E+0 | -0.528 | -0.512 | -0.54 | 1.63E+0 | 1.61E+0 | 1.68E+0 | -0.16 | -0.304 | -0.332 | 1.07E+0 | 8.28E-1 | 1.09E+0 | -0.456 | -0.336 | -0.552 | -0.336 | -0.296 | -0.256 | 6.80E-2 | 1.00E-1 | 6.00E-2 | -0.652 | -0.708 | -0.576 | 2.00E-2 | 1.48E-1 | -0.032
-1.02 | -1.06 | -1.16 | -0.776 | -0.816 | -0.832 | -0.896 | -0.968 | -0.992 | 1.36E-1 | -2.13 | -2.42 | -1.93 | 1.92E-1 | 4.80E-1 | 8.00E-2 | 2.40E+0 | 2.31E+0 | 2.36E+0 | 7.68E-1 | 7.32E-1 | 8.08E-1 | 1.84E+0 | 1.87E+0 | 1.68E+0 | -0.496 | -0.496 | -0.636 | 2.62E+0 | 2.54E+0 | 2.66E+0 | -0.688 | -0.748 | -0.544 | 3.36E-1 | -0.104 | 5.24E-1 | -0.484 | -0.348 | -0.348 | -0.284 | -0.268 | -0.216 | -0.496 | -0.468 | -0.764 | -0.344 | -0.472 | -0.216 | -0.552 | -0.788 | -0.656 | 1.60E-2 | -0.124 | -0.1 | 2.40E+0 | 2.31E+0 | 2.36E+0 | -0.42 | -0.36 | -0.412 | -0.304 | -0.256 | -0.296 | 1.26E+0 | 1.06E+0 | 1.27E+0 | -0.264 | -0.264 | -0.26 | -2.13 | -2.42 | -1.93 | 2.40E+0 | 2.31E+0 | 2.36E+0 | 2.16E-1 | 3.52E-1 | 4.56E-1 | -0.288 | -0.228 | -0.316 | 1.55E+0 | 1.24E+0 | 1.58E+0 | -0.208 | -0.288 | -0.216 | 2.16E-1 | -0.176 | 9.20E-2 | -0.116 | -0.236 | -0.124 | -0.2 | -0.144 | -0.392 | 2.40E+0 | 2.31E+0 | 2.36E+0 | -0.7 | -0.756 | -0.752 | 4.80E-1 | 8.00E-2 | 2.40E+0 | -5.93 | -5.93 | -5.86 | 1.44E-1 | 1.48E-1 | 1.32E-1 | 1.06E+0 | 1.16E+0 | 1.07E+0 | 6.84E-1 | 7.68E-1 | 6.48E-1 | 2.23E+0 | 2.25E+0 | 2.03E+0 | -0.496 | -0.48 | -0.38 | 6.16E-1 | 7.72E-1 | 7.92E-1 | -0.072 | -0.092 | -0.148 | 1.02E+0 | 9.68E-1 | 1.06E+0 | -0.816 | -0.728 | -0.996 | 1.39E+0 | 1.39E+0 | 1.44E+0 | -0.2 | -0.024 | -0.276 | 1.70E+0 | 1.60E+0 | 1.58E+0 | -0.048 | -0.12 | -0.112 | 5.60E-2 | 1.16E-1 | -0.036 | 1.06E+0 | 1.16E+0 | 1.07E+0 | -0.368 | -0.296 | -0.248 | -0.176 | -0.4 | -0.48 | 6.68E-1 | 6.92E-1 | 6.12E-1 | -0.184 | -0.236 | -0.4 | 5.60E-2 | 1.16E-1 | -0.036 | 1.06E+0 | 1.16E+0 | 1.07E+0 | -0.176 | 2.40E+0 | 2.29E+0 | -0.288 | -0.292 | -0.328 | 2.49E+0 | 2.54E+0 | 2.54E+0 | -0.08 | -0.184 | -0.088 | 1.20E+0 | 1.14E+0 | 1.13E+0 | -0.256 | -0.432 | -0.4 | -0.128 | -0.152 | -0.404 | 6.84E-1 | 7.68E-1 | 6.48E-1 | -0.596 | -0.632 | -0.34 | -0.228 | -0.056 | -0.312 | -5.5 | -5.47 | -5.58 | 9.52E-1 | 9.72E-1 | 8.68E-1 | 1.14E+0 | 1.06E+0 | 9.84E-1 | 2.48E+0 | 2.57E+0 | 2.50E+0 | 2.63E+0 | 2.54E+0 | 2.57E+0 | -0.496 | -0.444 | -0.632 | 2.42E+0 | 2.41E+0 | 2.35E+0 | -0.42 | -0.432 | -0.524 | 2.49E+0 | 2.52E+0 | 2.44E+0 | -0.34 | -0.424 | -0.428 | 2.21E+0 | 1.86E+0 | 2.39E+0 | -0.264 | -0.092 | -0.348 | 1.95E+0 | 1.38E+0 | 2.43E+0 | 1.56E-1 | 2.72E-1 | 2.20E-1 | 6.80E-2 | 2.16E-1 | 6.40E-2 | 2.48E+0 | 2.57E+0 | 2.50E+0 | -0.612 | -0.604 | -0.652 | 1.16E-1 | 6.40E-2 | 1.04E-1 | 4.64E-1 | 5.60E-1 | 4.40E-1 | -0.008 | -0.072 | -0.012 | 6.80E-2 | 2.16E-1 | 6.40E-2 | 2.48E+0 | 2.57E+0 | 2.50E+0 | 1.78E+0 | 1.62E+0 | 1.83E+0 | -0.312 | -0.308 | -0.34 | 2.08E+0 | 2.05E+0 | 2.06E+0 | -0.332 | -0.16 | -0.372 | 1.71E+0 | 1.75E+0 | 2.11E+0 | -0.204 | -0.232 | -0.392 | -0.08 | 0.00E+0 | -0.248 | -0.332 | -0.16 | -0.372 | -0.592 | -0.568 | -0.592 | 1.08E-1 | 2.08E-1 | -0.044 | -5.51 | -5.51 | -2.12 | 5.32E-1 | 5.36E-1 | 5.76E-1 | 1.08E+0 | 1.07E+0 | 2.27E+0 | 7.12E-1 | 7.36E-1 | 6.00E-1 | 2.59E+0 | 2.63E+0 | 2.47E+0 | -0.364 | -0.292 | -0.476 | 1.86E+0 | 2.06E+0 | 1.99E+0 | 4.00E-1 | 4.12E-1 | 2.56E-1 | 1.57E+0 | 1.46E+0 | 1.45E+0 | 6.84E-1 | 6.84E-1 | 5.72E-1 | 8.32E-1 | 5.92E-1 | 1.59E+0 | 8.00E-2 | 8.80E-2 | -0.044 | 2.96E-1 | 1.92E-1 | 6.32E-1 | 1.56E-1 | 3.20E-1 | -0.124 | -0.012 | 1.72E-1 | -0.016 | 7.12E-1 | 7.36E-1 | 6.00E-1 | -0.996 | -1.01 | -0.796 | -0.272 | -0.228 | -0.468 | 9.44E-1 | 8.64E-1 | 1.07E+0 | 1.80E-1 | 2.12E-1 | 2.00E-2 | 8.32E-1 | 5.92E-1 | 1.59E+0 | 8.00E-2 | 8.80E-2 | -0.044 | 1.26E+0 | 9.52E-1 | 1.43E+0 | -0.512 | -0.4 | -0.404 | 1.57E+0 | 1.62E+0 | 1.67E+0 | -0.244 | -0.164 | -0.332 | 1.08E+0 | 9.12E-1 | 1.07E+0 | -0.448 | -0.416 | -0.568 | -0.232 | -0.368 | -0.256 | 8.00E-2 | 8.80E-2 | -0.044 | -0.668 | -0.7 | -0.7 | 1.04E-1 | 1.36E-1 | 6.00E-2
-0.976 | -0.992 | -1.1 | -0.728 | -0.888 | -0.912 | -0.976 | -0.912 | -0.904 | 7.20E-2 | -2.06 | -2.49 | -1.88 | 3.60E-1 | 5.36E-1 | 1.36E-1 | 2.30E+0 | 2.26E+0 | 2.44E+0 | 7.16E-1 | 6.56E-1 | 6.60E-1 | 1.70E+0 | 1.77E+0 | 1.54E+0 | -0.388 | -0.396 | -0.464 | 2.58E+0 | 2.63E+0 | 2.54E+0 | -0.772 | -0.872 | -0.608 | 2.56E-1 | -0.016 | 6.16E-1 | -0.38 | -0.456 | -0.548 | -0.252 | -0.304 | -0.264 | -0.428 | -0.38 | -0.628 | -0.24 | -0.24 | -0.272 | -0.656 | -0.472 | -0.492 | -0.076 | 1.12E-1 | -0.268 | 2.30E+0 | 2.26E+0 | 2.44E+0 | -0.532 | -0.312 | -0.476 | -0.392 | -0.4 | -0.392 | 1.19E+0 | 9.80E-1 | 1.33E+0 | -0.16 | -0.124 | -0.372 | -2.06 | -2.49 | -1.88 | 2.30E+0 | 2.26E+0 | 2.44E+0 | 3.04E-1 | 1.28E-1 | 5.52E-1 | -0.384 | -0.396 | -0.456 | 1.68E+0 | 1.18E+0 | 1.63E+0 | -0.292 | -0.18 | -0.312 | -0.364 | -0.316 | 0.00E+0 | -0.216 | -0.068 | -0.232 | -0.304 | -0.232 | -0.224 | 2.30E+0 | 2.26E+0 | 2.44E+0 | -0.608 | -0.644 | -0.616 | 5.36E-1 | 1.36E-1 | 2.30E+0 | -5.86 | -5.87 | -5.95 | 9.60E-2 | 8.80E-2 | 8.80E-2 | 1.14E+0 | 1.05E+0 | 1.17E+0 | 7.40E-1 | 7.00E-1 | 7.20E-1 | 2.14E+0 | 2.17E+0 | 2.17E+0 | -0.372 | -0.332 | -0.532 | 7.68E-1 | 8.08E-1 | 7.36E-1 | -0.184 | -0.208 | -0.056 | 9.76E-1 | 1.01E+0 | 9.84E-1 | -0.888 | -0.62 | -1.1 | 1.44E+0 | 1.42E+0 | 1.47E+0 | -0.116 | -0.132 | -0.156 | 1.40E+0 | 1.54E+0 | 1.55E+0 | -0.136 | -0.036 | 1.20E-2 | -0.06 | 0.00E+0 | -0.164 | 1.14E+0 | 1.05E+0 | 1.17E+0 | -0.292 | -0.344 | -0.408 | -0.316 | -0.3 | -0.408 | 5.68E-1 | 6.00E-1 | 5.28E-1 | -0.348 | -0.312 | -0.3 | -0.06 | 0.00E+0 | -0.164 | 1.14E+0 | 1.05E+0 | 1.17E+0 | -0.16 | 2.23E+0 | 2.23E+0 | -0.172 | -0.18 | -0.164 | 2.62E+0 | 2.66E+0 | 2.62E+0 | -0.216 | -0.064 | -0.236 | 1.15E+0 | 1.20E+0 | 1.19E+0 | -0.44 | -0.168 | -0.272 | -0.288 | -0.232 | -0.332 | 7.40E-1 | 7.00E-1 | 7.20E-1 | -0.456 | -0.516 | -0.448 | -0.048 | -0.148 | -0.172 | -5.54 | -5.53 | -5.54 | 8.92E-1 | 8.84E-1 | 9.60E-1 | 9.28E-1 | 9.84E-1 | 1.09E+0 | 2.54E+0 | 2.50E+0 | 2.33E+0 | 2.50E+0 | 2.64E+0 | 2.48E+0 | -0.372 | -0.328 | -0.508 | 2.36E+0 | 2.36E+0 | 2.42E+0 | -0.328 | -0.3 | -0.376 | 2.44E+0 | 2.46E+0 | 2.36E+0 | -0.444 | -0.348 | -0.492 | 2.35E+0 | 1.91E+0 | 2.46E+0 | -0.156 | -0.228 | -0.204 | 1.77E+0 | 1.42E+0 | 2.38E+0 | 2.56E-1 | 1.64E-1 | 7.60E-2 | 1.92E-1 | 9.20E-2 | -0.02 | 2.54E+0 | 2.50E+0 | 2.33E+0 | -0.572 | -0.564 | -0.592 | -0.012 | -0.016 | 8.00E-3 | 5.28E-1 | 4.56E-1 | 5.68E-1 | -0.116 | -0.156 | -0.112 | 1.92E-1 | 9.20E-2 | -0.02 | 2.54E+0 | 2.50E+0 | 2.33E+0 | 1.73E+0 | 1.73E+0 | 1.72E+0 | -0.22 | -0.224 | -0.256 | 1.97E+0 | 1.99E+0 | 1.98E+0 | -0.212 | -0.336 | -0.3 | 1.83E+0 | 1.61E+0 | 2.04E+0 | -0.116 | -0.128 | -0.264 | 1.20E-2 | -0.108 | -0.416 | -0.212 | -0.336 | -0.3 | -0.736 | -0.704 | -0.72 | 1.92E-1 | 1.16E-1 | 3.60E-2 | -5.47 | -5.46 | -2.17 | 6.00E-1 | 6.04E-1 | 5.08E-1 | 1.02E+0 | 9.92E-1 | 2.21E+0 | 6.32E-1 | 6.00E-1 | 7.28E-1 | 2.52E+0 | 2.52E+0 | 2.57E+0 | -0.244 | -0.404 | -0.352 | 1.94E+0 | 1.73E+0 | 2.10E+0 | 2.80E-1 | 3.48E-1 | 4.16E-1 | 1.63E+0 | 1.56E+0 | 1.62E+0 | 8.12E-1 | 8.40E-1 | 7.76E-1 | 7.84E-1 | 6.64E-1 | 1.52E+0 | -0.04 | 1.64E-1 | 4.40E-2 | 1.36E-1 | 1.04E-1 | 5.28E-1 | 3.20E-2 | 3.92E-1 | -0.232 | 2.12E-1 | 4.80E-2 | -0.12 | 6.32E-1 | 6.00E-1 | 7.28E-1 | -1.08 | -0.972 | -1.14 | -0.156 | -0.12 | -0.364 | 1.04E+0 | 1.03E+0 | 1.00E+0 | 9.20E-2 | 7.20E-2 | 1.24E-1 | 7.84E-1 | 6.64E-1 | 1.52E+0 | -0.04 | 1.64E-1 | 4.40E-2 | 1.36E+0 | 1.11E+0 | 1.36E+0 | -0.424 | -0.484 | -0.552 | 1.63E+0 | 1.56E+0 | 1.57E+0 | -0.176 | -0.288 | -0.18 | 9.88E-1 | 8.40E-1 | 1.17E+0 | -0.352 | -0.344 | -0.424 | -0.328 | -0.176 | -0.36 | -0.04 | 1.64E-1 | 4.40E-2 | -0.58 | -0.628 | -0.584 | 2.00E-2 | 2.52E-1 | -0.196
-0.96 | -1.06 | -1.1 | -0.736 | -0.824 | -0.856 | -0.92 | -0.968 | -1 | 1.28E-1 | -2.12 | -2.49 | -1.92 | 2.40E-1 | 5.28E-1 | 8.00E-2 | 2.38E+0 | 2.32E+0 | 2.44E+0 | 8.08E-1 | 6.60E-1 | 6.80E-1 | 1.68E+0 | 1.89E+0 | 1.54E+0 | -0.5 | -0.408 | -0.608 | 2.62E+0 | 2.56E+0 | 2.61E+0 | -0.664 | -0.892 | -0.632 | 3.28E-1 | -0.096 | 6.00E-1 | -0.52 | -0.292 | -0.352 | -0.248 | -0.308 | -0.252 | -0.592 | -0.5 | -0.728 | -0.244 | -0.18 | -0.224 | -0.632 | -0.688 | -0.5 | 2.80E-2 | -0.052 | -0.1 | 2.38E+0 | 2.32E+0 | 2.44E+0 | -0.44 | -0.292 | -0.488 | -0.392 | -0.272 | -0.384 | 1.28E+0 | 1.05E+0 | 1.35E+0 | -0.14 | -0.268 | -0.236 | -2.12 | -2.49 | -1.92 | 2.38E+0 | 2.32E+0 | 2.44E+0 | 3.04E-1 | 1.36E-1 | 5.84E-1 | -0.272 | -0.356 | -0.308 | 1.55E+0 | 1.26E+0 | 1.56E+0 | -0.2 | -0.276 | -0.216 | 1.16E-1 | -0.308 | 1.24E-1 | -0.212 | -0.108 | -0.148 | -0.312 | -0.152 | -0.416 | 2.38E+0 | 2.32E+0 | 2.44E+0 | -0.82 | -0.632 | -0.724 | 5.28E-1 | 8.00E-2 | 2.38E+0 | -5.91 | -5.87 | -5.94 | 1.36E-1 | 9.60E-2 | 8.80E-2 | 1.07E+0 | 1.04E+0 | 1.15E+0 | 7.56E-1 | 7.68E-1 | 6.36E-1 | 2.25E+0 | 2.27E+0 | 2.04E+0 | -0.508 | -0.34 | -0.532 | 6.40E-1 | 7.68E-1 | 7.36E-1 | -0.06 | -0.064 | -0.068 | 9.76E-1 | 9.68E-1 | 9.84E-1 | -0.924 | -0.616 | -1.09 | 1.44E+0 | 1.37E+0 | 1.47E+0 | -0.12 | -0.028 | -0.256 | 1.73E+0 | 1.60E+0 | 1.55E+0 | -0.136 | 0.00E+0 | -0.032 | 1.28E-1 | 4.00E-3 | -0.164 | 1.07E+0 | 1.04E+0 | 1.15E+0 | -0.276 | -0.276 | -0.372 | -0.304 | -0.4 | -0.528 | 5.80E-1 | 6.88E-1 | 5.28E-1 | -0.188 | -0.34 | -0.4 | 1.28E-1 | 4.00E-3 | -0.164 | 1.07E+0 | 1.04E+0 | 1.15E+0 | -0.152 | 2.36E+0 | 2.29E+0 | -0.156 | -0.192 | -0.192 | 2.62E+0 | 2.55E+0 | 2.65E+0 | -0.216 | -0.08 | -0.108 | 1.21E+0 | 1.21E+0 | 1.11E+0 | -0.376 | -0.152 | -0.224 | -0.28 | -0.24 | -0.324 | 7.56E-1 | 7.68E-1 | 6.36E-1 | -0.596 | -0.504 | -0.336 | -0.104 | -0.168 | -0.28 | -5.5 | -5.47 | -5.54 | 9.52E-1 | 8.96E-1 | 8.24E-1 | 1.08E+0 | 1.11E+0 | 1.10E+0 | 2.54E+0 | 2.48E+0 | 2.54E+0 | 2.48E+0 | 2.65E+0 | 2.36E+0 | -0.488 | -0.332 | -0.5 | 2.55E+0 | 2.37E+0 | 2.42E+0 | -0.348 | -0.432 | -0.508 | 2.43E+0 | 2.52E+0 | 2.36E+0 | -0.368 | -0.372 | -0.408 | 2.32E+0 | 1.91E+0 | 2.26E+0 | -0.152 | -0.236 | -0.228 | 1.89E+0 | 1.35E+0 | 2.44E+0 | 2.28E-1 | 1.36E-1 | 2.00E-2 | 1.92E-1 | 1.96E-1 | -0.032 | 2.54E+0 | 2.48E+0 | 2.54E+0 | -0.552 | -0.632 | -0.652 | 8.40E-2 | 7.60E-2 | 9.60E-2 | 5.60E-1 | 5.60E-1 | 4.32E-1 | -0.124 | -0.048 | 4.00E-3 | 1.92E-1 | 1.96E-1 | -0.032 | 2.54E+0 | 2.48E+0 | 2.54E+0 | 1.78E+0 | 1.62E+0 | 1.74E+0 | -0.228 | -0.32 | -0.352 | 1.98E+0 | 1.98E+0 | 1.99E+0 | -0.368 | -0.192 | -0.3 | 1.85E+0 | 1.64E+0 | 2.10E+0 | -0.096 | -0.128 | -0.252 | -0.08 | -0.108 | -0.372 | -0.368 | -0.192 | -0.3 | -0.624 | -0.7 | -0.7 | 1.00E-1 | 1.20E-1 | -0.068 | -5.52 | -5.5 | -2.18 | 5.28E-1 | 5.96E-1 | 5.16E-1 | 1.08E+0 | 9.96E-1 | 2.22E+0 | 6.16E-1 | 6.48E-1 | 6.96E-1 | 2.51E+0 | 2.63E+0 | 2.59E+0 | -0.376 | -0.264 | -0.332 | 1.85E+0 | 1.83E+0 | 2.01E+0 | 4.40E-1 | 4.28E-1 | 3.76E-1 | 1.53E+0 | 1.46E+0 | 1.49E+0 | 7.20E-1 | 8.24E-1 | 7.76E-1 | 8.40E-1 | 5.76E-1 | 1.49E+0 | 6.00E-2 | 1.96E-1 | -0.072 | 1.84E-1 | 2.00E-1 | 5.28E-1 | 4.00E-2 | 3.80E-1 | -0.12 | 1.76E-1 | 6.40E-2 | 3.20E-2 | 6.16E-1 | 6.48E-1 | 6.96E-1 | -0.968 | -1.02 | -0.924 | -0.284 | -0.244 | -0.38 | 9.52E-1 | 9.80E-1 | 1.01E+0 | 9.20E-2 | 2.00E-1 | 1.24E-1 | 8.40E-1 | 5.76E-1 | 1.49E+0 | 6.00E-2 | 1.96E-1 | -0.072 | 1.27E+0 | 1.08E+0 | 1.32E+0 | -0.396 | -0.376 | -0.568 | 1.55E+0 | 1.52E+0 | 1.70E+0 | -0.248 | -0.176 | -0.308 | 1.07E+0 | 9.48E-1 | 1.16E+0 | -0.368 | -0.352 | -0.448 | -0.312 | -0.2 | -0.264 | 6.00E-2 | 1.96E-1 | -0.072 | -0.576 | -0.58 | -0.688 | 1.16E-1 | 8.80E-2 | -0.008
-1.02 | -0.976 | -1.15 | -0.808 | -0.872 | -0.928 | -0.968 | -0.92 | -0.912 | 6.40E-2 | -2.04 | -2.42 | -1.88 | 3.24E-1 | 4.72E-1 | 1.40E-1 | 2.32E+0 | 2.24E+0 | 2.35E+0 | 6.68E-1 | 7.52E-1 | 7.92E-1 | 1.83E+0 | 1.72E+0 | 1.65E+0 | -0.372 | -0.488 | -0.464 | 2.58E+0 | 2.62E+0 | 2.57E+0 | -0.752 | -0.728 | -0.512 | 2.72E-1 | -0.016 | 5.28E-1 | -0.324 | -0.508 | -0.54 | -0.288 | -0.264 | -0.216 | -0.4 | -0.392 | -0.632 | -0.36 | -0.444 | -0.26 | -0.536 | -0.52 | -0.64 | -0.104 | 7.20E-2 | -0.276 | 2.32E+0 | 2.24E+0 | 2.35E+0 | -0.512 | -0.392 | -0.388 | -0.304 | -0.44 | -0.272 | 1.18E+0 | 9.84E-1 | 1.25E+0 | -0.264 | -0.14 | -0.364 | -2.04 | -2.42 | -1.88 | 2.32E+0 | 2.24E+0 | 2.35E+0 | 2.16E-1 | 3.04E-1 | 4.32E-1 | -0.404 | -0.256 | -0.452 | 1.66E+0 | 1.16E+0 | 1.63E+0 | -0.296 | -0.192 | -0.296 | -0.216 | -0.2 | -0.036 | -0.096 | -0.208 | -0.236 | -0.16 | -0.248 | -0.248 | 2.32E+0 | 2.24E+0 | 2.35E+0 | -0.508 | -0.76 | -0.66 | 4.72E-1 | 1.40E-1 | 2.32E+0 | -5.88 | -5.92 | -5.87 | 1.00E-1 | 1.48E-1 | 1.40E-1 | 1.13E+0 | 1.17E+0 | 1.08E+0 | 6.76E-1 | 6.84E-1 | 7.32E-1 | 2.14E+0 | 2.20E+0 | 2.19E+0 | -0.376 | -0.456 | -0.392 | 7.52E-1 | 8.04E-1 | 7.92E-1 | -0.176 | -0.184 | -0.128 | 1.01E+0 | 1.01E+0 | 1.06E+0 | -0.808 | -0.716 | -1 | 1.40E+0 | 1.43E+0 | 1.42E+0 | -0.208 | -0.132 | -0.164 | 1.44E+0 | 1.54E+0 | 1.58E+0 | -0.06 | -0.152 | -0.1 | -0.088 | 8.00E-2 | -0.076 | 1.13E+0 | 1.17E+0 | 1.08E+0 | -0.396 | -0.364 | -0.292 | -0.192 | -0.312 | -0.408 | 6.36E-1 | 6.12E-1 | 6.00E-1 | -0.34 | -0.208 | -0.312 | -0.088 | 8.00E-2 | -0.076 | 1.13E+0 | 1.17E+0 | 1.08E+0 | -0.168 | 2.28E+0 | 2.23E+0 | -0.252 | -0.316 | -0.304 | 2.49E+0 | 2.66E+0 | 2.52E+0 | -0.088 | -0.16 | -0.204 | 1.14E+0 | 1.14E+0 | 1.20E+0 | -0.296 | -0.48 | -0.424 | -0.16 | -0.144 | -0.432 | 6.76E-1 | 6.84E-1 | 7.32E-1 | -0.476 | -0.636 | -0.44 | -0.208 | -0.06 | -0.168 | -5.54 | -5.52 | -5.58 | 8.92E-1 | 9.56E-1 | 1.00E+0 | 9.76E-1 | 9.60E-1 | 9.44E-1 | 2.50E+0 | 2.58E+0 | 2.36E+0 | 2.66E+0 | 2.50E+0 | 2.74E+0 | -0.376 | -0.42 | -0.624 | 2.25E+0 | 2.41E+0 | 2.36E+0 | -0.424 | -0.324 | -0.38 | 2.48E+0 | 2.46E+0 | 2.44E+0 | -0.468 | -0.46 | -0.536 | 2.24E+0 | 1.86E+0 | 2.55E+0 | -0.308 | -0.072 | -0.384 | 1.83E+0 | 1.43E+0 | 2.38E+0 | 1.44E-1 | 2.88E-1 | 2.16E-1 | 5.60E-2 | 9.20E-2 | 9.60E-2 | 2.50E+0 | 2.58E+0 | 2.36E+0 | -0.624 | -0.516 | -0.596 | -0.004 | -0.052 | -0.012 | 4.32E-1 | 4.96E-1 | 6.00E-1 | -0.032 | -0.184 | -0.108 | 5.60E-2 | 9.20E-2 | 9.60E-2 | 2.50E+0 | 2.58E+0 | 2.36E+0 | 1.72E+0 | 1.74E+0 | 1.80E+0 | -0.3 | -0.224 | -0.252 | 2.06E+0 | 2.07E+0 | 2.06E+0 | -0.184 | -0.3 | -0.4 | 1.70E+0 | 1.74E+0 | 2.04E+0 | -0.228 | -0.252 | -0.404 | 1.20E-2 | -0.012 | -0.284 | -0.184 | -0.3 | -0.4 | -0.732 | -0.604 | -0.62 | 2.00E-1 | 1.96E-1 | 4.00E-2 | -5.46 | -5.46 | -2.1 | 6.12E-1 | 5.48E-1 | 5.68E-1 | 1.00E+0 | 1.06E+0 | 2.26E+0 | 7.60E-1 | 7.12E-1 | 6.32E-1 | 2.59E+0 | 2.47E+0 | 2.38E+0 | -0.244 | -0.372 | -0.472 | 1.94E+0 | 1.96E+0 | 2.09E+0 | 3.08E-1 | 3.12E-1 | 2.52E-1 | 1.65E+0 | 1.58E+0 | 1.61E+0 | 8.04E-1 | 7.16E-1 | 5.76E-1 | 7.76E-1 | 6.80E-1 | 1.65E+0 | -0.008 | 8.40E-2 | 6.40E-2 | 2.48E-1 | 1.04E-1 | 6.32E-1 | 1.32E-1 | 3.20E-1 | -0.228 | 8.00E-3 | 1.52E-1 | -0.116 | 7.60E-1 | 7.12E-1 | 6.32E-1 | -1.11 | -0.96 | -0.98 | -0.16 | -0.14 | -0.468 | 1.05E+0 | 9.16E-1 | 1.07E+0 | 1.88E-1 | 8.40E-2 | 1.60E-2 | 7.76E-1 | 6.80E-1 | 1.65E+0 | -0.008 | 8.40E-2 | 6.40E-2 | 1.37E+0 | 1.01E+0 | 1.46E+0 | -0.548 | -0.48 | -0.416 | 1.64E+0 | 1.62E+0 | 1.56E+0 | -0.144 | -0.308 | -0.184 | 1.00E+0 | 8.00E-1 | 1.09E+0 | -0.448 | -0.424 | -0.552 | -0.216 | -0.328 | -0.368 | -0.008 | 8.40E-2 | 6.40E-2 | -0.68 | -0.812 | -0.588 | 1.20E-2 | 3.36E-1 | -0.144
-1.02 | -1.01 | -1.11 | -0.768 | -0.888 | -0.92 | -0.912 | -0.936 | -0.984 | 1.36E-1 | -2.13 | -2.5 | -1.88 | 2.52E-1 | 5.36E-1 | 8.80E-2 | 2.39E+0 | 2.24E+0 | 2.42E+0 | 6.68E-1 | 6.44E-1 | 6.84E-1 | 1.68E+0 | 1.74E+0 | 1.66E+0 | -0.384 | -0.392 | -0.628 | 2.59E+0 | 2.54E+0 | 2.55E+0 | -0.676 | -0.776 | -0.632 | 3.36E-1 | -0.096 | 5.28E-1 | -0.392 | -0.476 | -0.512 | -0.252 | -0.296 | -0.26 | -0.564 | -0.376 | -0.636 | -0.232 | -0.364 | -0.268 | -0.516 | -0.556 | -0.508 | -0.08 | 7.20E-2 | -0.1 | 2.39E+0 | 2.24E+0 | 2.42E+0 | -0.496 | -0.276 | -0.484 | -0.392 | -0.192 | -0.296 | 1.27E+0 | 1.05E+0 | 1.35E+0 | -0.164 | -0.26 | -0.252 | -2.13 | -2.5 | -1.88 | 2.39E+0 | 2.24E+0 | 2.42E+0 | 3.20E-1 | 1.44E-1 | 4.56E-1 | -0.388 | -0.364 | -0.304 | 1.66E+0 | 1.24E+0 | 1.56E+0 | -0.296 | -0.2 | -0.304 | -0.004 | -0.184 | -0.004 | -0.192 | 4.00E-2 | -0.124 | -0.168 | -0.12 | -0.368 | 2.39E+0 | 2.24E+0 | 2.42E+0 | -0.592 | -0.652 | -0.76 | 5.36E-1 | 8.80E-2 | 2.39E+0 | -5.87 | -5.88 | -5.89 | 8.80E-2 | 1.36E-1 | 8.40E-2 | 1.06E+0 | 1.16E+0 | 1.08E+0 | 7.60E-1 | 7.68E-1 | 6.12E-1 | 2.24E+0 | 2.15E+0 | 2.04E+0 | -0.512 | -0.488 | -0.524 | 7.28E-1 | 7.44E-1 | 8.56E-1 | -0.176 | -0.192 | -0.056 | 9.68E-1 | 9.60E-1 | 1.06E+0 | -0.896 | -0.616 | -1.09 | 1.44E+0 | 1.43E+0 | 1.28E+0 | -0.204 | -0.136 | -0.176 | 1.43E+0 | 1.58E+0 | 1.58E+0 | -0.024 | -0.024 | -0.02 | -0.048 | -0.028 | -0.168 | 1.06E+0 | 1.16E+0 | 1.08E+0 | -0.276 | -0.392 | -0.236 | -0.3 | -0.316 | -0.412 | 5.68E-1 | 6.84E-1 | 6.00E-1 | -0.312 | -0.308 | -0.316 | -0.048 | -0.028 | -0.168 | 1.06E+0 | 1.16E+0 | 1.08E+0 | -0.144 | 2.43E+0 | 2.30E+0 | -0.14 | -0.316 | -0.208 | 2.63E+0 | 2.55E+0 | 2.55E+0 | -0.108 | -0.192 | -0.216 | 1.15E+0 | 1.20E+0 | 1.20E+0 | -0.384 | -0.368 | -0.28 | -0.16 | -0.264 | -0.32 | 7.60E-1 | 7.68E-1 | 6.12E-1 | -0.6 | -0.52 | -0.42 | -0.244 | -0.192 | -0.32 | -5.49 | -5.47 | -5.54 | 8.76E-1 | 8.92E-1 | 8.84E-1 | 1.06E+0 | 9.68E-1 | 1.09E+0 | 2.49E+0 | 2.44E+0 | 2.47E+0 | 2.65E+0 | 2.70E+0 | 2.43E+0 | -0.488 | -0.328 | -0.616 | 2.55E+0 | 2.42E+0 | 2.36E+0 | -0.456 | -0.468 | -0.504 | 2.50E+0 | 2.51E+0 | 2.43E+0 | -0.432 | -0.444 | -0.52 | 2.26E+0 | 1.85E+0 | 2.59E+0 | -0.18 | -0.216 | -0.228 | 1.88E+0 | 1.28E+0 | 2.44E+0 | 1.12E-1 | 2.64E-1 | 2.00E-1 | 2.08E-1 | 1.92E-1 | -0.036 | 2.49E+0 | 2.44E+0 | 2.47E+0 | -0.628 | -0.604 | -0.648 | 1.28E-1 | 1.28E-1 | 1.08E-1 | 4.48E-1 | 5.92E-1 | 5.44E-1 | -0.016 | -0.156 | 4.00E-3 | 2.08E-1 | 1.92E-1 | -0.036 | 2.49E+0 | 2.44E+0 | 2.47E+0 | 1.72E+0 | 1.64E+0 | 1.74E+0 | -0.308 | -0.2 | -0.34 | 2.06E+0 | 1.99E+0 | 1.96E+0 | -0.204 | -0.224 | -0.288 | 1.82E+0 | 1.64E+0 | 2.14E+0 | -0.276 | -0.112 | -0.288 | 4.00E-2 | -0.012 | -0.26 | -0.204 | -0.224 | -0.288 | -0.612 | -0.684 | -0.704 | 2.00E-1 | 2.08E-1 | 3.20E-2 | -5.46 | -5.52 | -2.1 | 5.36E-1 | 5.44E-1 | 5.16E-1 | 1.00E+0 | 1.08E+0 | 2.21E+0 | 5.60E-1 | 7.12E-1 | 6.24E-1 | 2.50E+0 | 2.53E+0 | 2.36E+0 | -0.36 | -0.4 | -0.38 | 2.02E+0 | 1.95E+0 | 2.08E+0 | 4.08E-1 | 3.24E-1 | 3.88E-1 | 1.63E+0 | 1.58E+0 | 1.46E+0 | 8.36E-1 | 7.12E-1 | 5.76E-1 | 8.40E-1 | 5.60E-1 | 1.51E+0 | -0.076 | 1.76E-1 | -0.08 | 1.76E-1 | 1.12E-1 | 5.36E-1 | 1.76E-1 | 4.08E-1 | -0.22 | 8.00E-3 | 5.60E-2 | 1.20E-2 | 5.60E-1 | 7.12E-1 | 6.24E-1 | -1.08 | -1.03 | -0.908 | -0.32 | -0.128 | -0.488 | 1.07E+0 | 1.02E+0 | 1.00E+0 | 5.60E-2 | 1.88E-1 | 1.20E-1 | 8.40E-1 | 5.60E-1 | 1.51E+0 | -0.076 | 1.76E-1 | -0.08 | 1.25E+0 | 1.00E+0 | 1.34E+0 | -0.524 | -0.468 | -0.604 | 1.64E+0 | 1.63E+0 | 1.67E+0 | -0.176 | -0.364 | -0.32 | 1.06E+0 | 9.16E-1 | 1.16E+0 | -0.36 | -0.448 | -0.456 | -0.336 | -0.208 | -0.376 | -0.076 | 1.76E-1 | -0.08 | -0.664 | -0.592 | -0.564 | 2.00E-2 | 1.64E-1 | -0.044
-0.968 | -1.05 | -1.15 | -0.728 | -0.816 | -0.848 | -0.976 | -0.968 | -0.928 | 4.80E-2 | -2.06 | -2.42 | -1.92 | 3.16E-1 | 4.88E-1 | 1.40E-1 | 2.31E+0 | 2.34E+0 | 2.37E+0 | 8.08E-1 | 7.68E-1 | 7.80E-1 | 1.85E+0 | 1.85E+0 | 1.58E+0 | -0.48 | -0.504 | -0.472 | 2.62E+0 | 2.66E+0 | 2.64E+0 | -0.756 | -0.852 | -0.528 | 2.64E-1 | -0.016 | 6.08E-1 | -0.48 | -0.308 | -0.408 | -0.288 | -0.264 | -0.22 | -0.404 | -0.468 | -0.744 | -0.36 | -0.3 | -0.212 | -0.62 | -0.652 | -0.64 | 1.60E-2 | -0.028 | -0.252 | 2.31E+0 | 2.34E+0 | 2.37E+0 | -0.456 | -0.376 | -0.396 | -0.312 | -0.536 | -0.392 | 1.18E+0 | 9.84E-1 | 1.25E+0 | -0.248 | -0.132 | -0.352 | -2.06 | -2.42 | -1.92 | 2.31E+0 | 2.34E+0 | 2.37E+0 | 1.84E-1 | 2.64E-1 | 5.60E-1 | -0.296 | -0.22 | -0.448 | 1.55E+0 | 1.17E+0 | 1.62E+0 | -0.176 | -0.288 | -0.208 | -0.12 | -0.312 | 7.20E-2 | -0.12 | -0.268 | -0.232 | -0.304 | -0.256 | -0.288 | 2.31E+0 | 2.34E+0 | 2.37E+0 | -0.724 | -0.744 | -0.62 | 4.88E-1 | 1.40E-1 | 2.31E+0 | -5.92 | -5.92 | -5.94 | 1.48E-1 | 1.00E-1 | 1.36E-1 | 1.14E+0 | 1.06E+0 | 1.16E+0 | 6.84E-1 | 6.84E-1 | 7.64E-1 | 2.16E+0 | 2.27E+0 | 2.17E+0 | -0.376 | -0.316 | -0.392 | 6.56E-1 | 8.20E-1 | 6.72E-1 | -0.072 | -0.088 | -0.164 | 1.01E+0 | 1.02E+0 | 9.92E-1 | -0.796 | -0.732 | -1.01 | 1.38E+0 | 1.37E+0 | 1.62E+0 | -0.124 | -0.036 | -0.252 | 1.71E+0 | 1.54E+0 | 1.54E+0 | -0.148 | -0.144 | -0.1 | 9.60E-2 | 1.12E-1 | -0.044 | 1.14E+0 | 1.06E+0 | 1.16E+0 | -0.36 | -0.26 | -0.4 | -0.216 | -0.4 | -0.5 | 6.44E-1 | 6.20E-1 | 5.20E-1 | -0.188 | -0.236 | -0.4 | 9.60E-2 | 1.12E-1 | -0.044 | 1.14E+0 | 1.06E+0 | 1.16E+0 | -0.16 | 2.20E+0 | 2.24E+0 | -0.292 | -0.188 | -0.296 | 2.51E+0 | 2.66E+0 | 2.61E+0 | -0.22 | -0.064 | -0.112 | 1.20E+0 | 1.14E+0 | 1.12E+0 | -0.288 | -0.256 | -0.368 | -0.248 | -0.144 | -0.412 | 6.84E-1 | 6.84E-1 | 7.64E-1 | -0.484 | -0.632 | -0.324 | -0.072 | -0.04 | -0.148 | -5.54 | -5.52 | -5.57 | 9.64E-1 | 9.52E-1 | 9.40E-1 | 9.84E-1 | 1.08E+0 | 9.68E-1 | 2.54E+0 | 2.63E+0 | 2.38E+0 | 2.49E+0 | 2.51E+0 | 2.60E+0 | -0.356 | -0.44 | -0.484 | 2.20E+0 | 2.35E+0 | 2.42E+0 | -0.328 | -0.292 | -0.392 | 2.42E+0 | 2.46E+0 | 2.38E+0 | -0.352 | -0.368 | -0.412 | 2.32E+0 | 1.94E+0 | 2.31E+0 | -0.28 | -0.096 | -0.376 | 1.83E+0 | 1.50E+0 | 2.38E+0 | 2.36E-1 | 1.96E-1 | 8.00E-2 | 6.80E-2 | 6.80E-2 | 8.00E-2 | 2.54E+0 | 2.63E+0 | 2.38E+0 | -0.552 | -0.564 | -0.584 | -0.036 | -0.06 | -0.004 | 5.52E-1 | 4.56E-1 | 4.40E-1 | -0.112 | -0.064 | -0.14 | 6.80E-2 | 6.80E-2 | 8.00E-2 | 2.54E+0 | 2.63E+0 | 2.38E+0 | 1.81E+0 | 1.76E+0 | 1.82E+0 | -0.228 | -0.312 | -0.264 | 1.98E+0 | 2.05E+0 | 2.09E+0 | -0.332 | -0.296 | -0.384 | 1.69E+0 | 1.74E+0 | 2.02E+0 | -0.012 | -0.244 | -0.372 | -0.116 | -0.128 | -0.388 | -0.332 | -0.296 | -0.384 | -0.724 | -0.568 | -0.556 | 1.08E-1 | 7.20E-2 | -0.068 | -5.54 | -5.46 | -2.17 | 5.92E-1 | 6.00E-1 | 5.72E-1 | 1.08E+0 | 9.84E-1 | 2.26E+0 | 7.76E-1 | 6.32E-1 | 6.96E-1 | 2.61E+0 | 2.62E+0 | 2.65E+0 | -0.264 | -0.244 | -0.456 | 1.81E+0 | 1.87E+0 | 2.02E+0 | 2.92E-1 | 4.12E-1 | 2.80E-1 | 1.55E+0 | 1.41E+0 | 1.62E+0 | 6.64E-1 | 8.08E-1 | 7.84E-1 | 7.76E-1 | 6.72E-1 | 1.61E+0 | 1.40E-1 | 7.20E-2 | 8.00E-2 | 2.40E-1 | 1.92E-1 | 6.32E-1 | 2.40E-2 | 3.08E-1 | -0.116 | 1.76E-1 | 1.80E-1 | -0.104 | 7.76E-1 | 6.32E-1 | 6.96E-1 | -1.01 | -0.952 | -0.984 | -0.18 | -0.244 | -0.344 | 9.36E-1 | 8.88E-1 | 1.06E+0 | 1.88E-1 | 4.00E-2 | 3.20E-2 | 7.76E-1 | 6.72E-1 | 1.61E+0 | 1.40E-1 | 7.20E-2 | 8.00E-2 | 1.37E+0 | 1.10E+0 | 1.46E+0 | -0.44 | -0.404 | -0.424 | 1.57E+0 | 1.49E+0 | 1.59E+0 | -0.244 | -0.12 | -0.156 | 1.00E+0 | 8.36E-1 | 1.08E+0 | -0.424 | -0.328 | -0.528 | -0.216 | -0.344 | -0.272 | 1.40E-1 | 7.20E-2 | 8.00E-2 | -0.576 | -0.728 | -0.688 | 1.04E-1 | 2.52E-1 | -0.128
-0.976 | -1.06 | -1.16 | -0.72 | -0.832 | -0.856 | -0.88 | -0.928 | -0.984 | 1.52E-1 | -2.12 | -2.43 | -1.93 | 2.60E-1 | 5.28E-1 | 1.32E-1 | 2.32E+0 | 2.32E+0 | 2.34E+0 | 7.16E-1 | 7.88E-1 | 6.52E-1 | 1.82E+0 | 1.85E+0 | 1.49E+0 | -0.38 | -0.408 | -0.588 | 2.50E+0 | 2.53E+0 | 2.64E+0 | -0.78 | -0.868 | -0.544 | 2.56E-1 | -0.088 | 6.12E-1 | -0.38 | -0.344 | -0.504 | -0.248 | -0.308 | -0.22 | -0.568 | -0.504 | -0.728 | -0.244 | -0.36 | -0.216 | -0.444 | -0.652 | -0.516 | 4.80E-2 | -0.048 | -0.076 | 2.32E+0 | 2.32E+0 | 2.34E+0 | -0.504 | -0.308 | -0.472 | -0.416 | -0.488 | -0.272 | 1.26E+0 | 1.04E+0 | 1.33E+0 | -0.14 | -0.128 | -0.26 | -2.12 | -2.43 | -1.93 | 2.32E+0 | 2.32E+0 | 2.34E+0 | 2.00E-1 | 2.40E-1 | 5.44E-1 | -0.416 | -0.256 | -0.312 | 1.59E+0 | 1.16E+0 | 1.62E+0 | -0.184 | -0.2 | -0.312 | -0.012 | -0.348 | 6.80E-2 | -0.22 | -0.04 | -0.24 | -0.28 | -0.24 | -0.28 | 2.32E+0 | 2.32E+0 | 2.34E+0 | -0.608 | -0.74 | -0.78 | 5.28E-1 | 1.32E-1 | 2.32E+0 | -5.87 | -5.96 | -5.87 | 1.68E-1 | 1.00E-1 | 8.40E-2 | 1.16E+0 | 1.08E+0 | 1.16E+0 | 6.80E-1 | 6.92E-1 | 7.52E-1 | 2.23E+0 | 2.14E+0 | 2.03E+0 | -0.356 | -0.456 | -0.5 | 7.20E-1 | 8.08E-1 | 6.72E-1 | -0.184 | -0.06 | -0.028 | 9.68E-1 | 9.60E-1 | 1.01E+0 | -0.824 | -0.712 | -0.992 | 1.43E+0 | 1.47E+0 | 1.58E+0 | -0.192 | -0.032 | -0.124 | 1.64E+0 | 1.59E+0 | 1.55E+0 | -0.156 | -0.112 | -0.02 | -0.032 | 1.20E-1 | -0.08 | 1.16E+0 | 1.08E+0 | 1.16E+0 | -0.352 | -0.356 | -0.288 | -0.304 | -0.412 | -0.516 | 5.84E-1 | 6.88E-1 | 6.04E-1 | -0.192 | -0.328 | -0.412 | -0.032 | 1.20E-1 | -0.08 | 1.16E+0 | 1.08E+0 | 1.16E+0 | -0.16 | 2.45E+0 | 2.31E+0 | -0.168 | -0.18 | -0.328 | 2.52E+0 | 2.65E+0 | 2.55E+0 | -0.212 | -0.08 | -0.24 | 1.20E+0 | 1.20E+0 | 1.18E+0 | -0.264 | -0.24 | -0.28 | -0.128 | -0.28 | -0.396 | 6.80E-1 | 6.92E-1 | 7.52E-1 | -0.484 | -0.508 | -0.432 | -0.192 | -0.256 | -0.28 | -5.5 | -5.51 | -5.54 | 8.84E-1 | 9.40E-1 | 9.28E-1 | 1.07E+0 | 1.10E+0 | 9.44E-1 | 2.56E+0 | 2.62E+0 | 2.38E+0 | 2.62E+0 | 2.50E+0 | 2.47E+0 | -0.372 | -0.44 | -0.464 | 2.29E+0 | 2.30E+0 | 2.42E+0 | -0.292 | -0.312 | -0.5 | 2.43E+0 | 2.51E+0 | 2.37E+0 | -0.324 | -0.352 | -0.432 | 2.26E+0 | 1.91E+0 | 2.48E+0 | -0.188 | -0.128 | -0.212 | 1.81E+0 | 1.46E+0 | 2.44E+0 | 1.68E-1 | 2.60E-1 | 7.60E-2 | 9.20E-2 | 1.88E-1 | -0.024 | 2.56E+0 | 2.62E+0 | 2.38E+0 | -0.656 | -0.544 | -0.652 | -0.004 | -0.032 | 2.40E-2 | 5.36E-1 | 5.76E-1 | 4.64E-1 | -0.136 | -0.152 | -0.008 | 9.20E-2 | 1.88E-1 | -0.024 | 2.56E+0 | 2.62E+0 | 2.38E+0 | 1.86E+0 | 1.62E+0 | 1.87E+0 | -0.212 | -0.32 | -0.264 | 1.98E+0 | 1.99E+0 | 2.08E+0 | -0.196 | -0.308 | -0.292 | 1.64E+0 | 1.63E+0 | 2.01E+0 | -0.088 | -0.284 | -0.368 | 1.20E-2 | -0.004 | -0.388 | -0.196 | -0.308 | -0.292 | -0.732 | -0.596 | -0.712 | 1.88E-1 | 2.08E-1 | 3.20E-2 | -5.47 | -5.46 | -2.16 | 5.44E-1 | 6.24E-1 | 5.64E-1 | 1.08E+0 | 1.09E+0 | 2.43E+0 | 5.92E-1 | 7.04E-1 | 6.32E-1 | 2.61E+0 | 2.61E+0 | 2.58E+0 | -0.356 | -0.428 | -0.356 | 1.85E+0 | 1.79E+0 | 1.92E+0 | 3.32E-1 | 2.96E-1 | 3.72E-1 | 1.55E+0 | 1.58E+0 | 1.58E+0 | 7.12E-1 | 8.08E-1 | 7.68E-1 | 8.56E-1 | 7.20E-1 | 1.60E+0 | 1.76E-1 | 7.60E-2 | -0.052 | 2.40E-1 | 2.08E-1 | 6.32E-1 | 1.28E-1 | 4.00E-1 | -0.124 | 1.84E-1 | 6.00E-2 | -0.016 | 5.92E-1 | 7.04E-1 | 6.32E-1 | -1.06 | -1.03 | -0.92 | -0.168 | -0.128 | -0.476 | 9.60E-1 | 9.24E-1 | 9.84E-1 | 8.80E-2 | 7.60E-2 | 4.40E-2 | 8.56E-1 | 7.20E-1 | 1.60E+0 | 1.76E-1 | 7.60E-2 | -0.052 | 1.27E+0 | 1.01E+0 | 1.34E+0 | -0.42 | -0.4 | -0.596 | 1.57E+0 | 1.68E+0 | 1.66E+0 | -0.168 | -0.164 | -0.16 | 1.00E+0 | 8.32E-1 | 1.19E+0 | -0.352 | -0.352 | -0.448 | -0.328 | -0.216 | -0.28 | 1.76E-1 | 7.60E-2 | -0.052 | -0.564 | -0.624 | -0.74 | 2.80E-2 | 1.48E-1 | -0.024
-1.02 | -1.01 | -1.1 | -0.784 | -0.888 | -0.904 | -0.984 | -1.01 | -0.928 | 5.60E-2 | -2.06 | -2.47 | -1.87 | 3.08E-1 | 4.88E-1 | 9.20E-2 | 2.40E+0 | 2.24E+0 | 2.46E+0 | 7.64E-1 | 6.16E-1 | 8.16E-1 | 1.71E+0 | 1.78E+0 | 1.70E+0 | -0.484 | -0.492 | -0.488 | 2.68E+0 | 2.62E+0 | 2.56E+0 | -0.668 | -0.764 | -0.636 | 3.36E-1 | -0.032 | 5.20E-1 | -0.472 | -0.476 | -0.404 | -0.288 | -0.264 | -0.252 | -0.356 | -0.392 | -0.648 | -0.348 | -0.304 | -0.284 | -0.736 | -0.568 | -0.624 | -0.08 | 6.80E-2 | -0.28 | 2.40E+0 | 2.24E+0 | 2.46E+0 | -0.444 | -0.364 | -0.408 | -0.304 | -0.232 | -0.392 | 1.20E+0 | 9.88E-1 | 1.27E+0 | -0.256 | -0.244 | -0.34 | -2.06 | -2.47 | -1.87 | 2.40E+0 | 2.24E+0 | 2.46E+0 | 3.12E-1 | 1.84E-1 | 4.64E-1 | -0.304 | -0.368 | -0.456 | 1.64E+0 | 1.25E+0 | 1.56E+0 | -0.292 | -0.284 | -0.204 | -0.12 | -0.14 | 4.00E-3 | -0.088 | -0.26 | -0.108 | -0.2 | -0.152 | -0.368 | 2.40E+0 | 2.24E+0 | 2.46E+0 | -0.736 | -0.628 | -0.616 | 4.88E-1 | 9.20E-2 | 2.40E+0 | -5.92 | -5.84 | -5.94 | 7.20E-2 | 1.44E-1 | 1.36E-1 | 1.04E+0 | 1.14E+0 | 1.09E+0 | 7.48E-1 | 7.68E-1 | 6.28E-1 | 2.14E+0 | 2.26E+0 | 2.18E+0 | -0.5 | -0.352 | -0.376 | 6.64E-1 | 7.64E-1 | 8.40E-1 | -0.08 | -0.212 | -0.152 | 1.02E+0 | 1.02E+0 | 1.05E+0 | -0.9 | -0.62 | -1.09 | 1.40E+0 | 1.33E+0 | 1.28E+0 | -0.12 | -0.12 | -0.304 | 1.51E+0 | 1.54E+0 | 1.58E+0 | -0.052 | -0.048 | -0.092 | 9.20E-2 | -0.004 | -0.168 | 1.04E+0 | 1.14E+0 | 1.09E+0 | -0.3 | -0.28 | -0.38 | -0.22 | -0.296 | -0.396 | 6.40E-1 | 6.04E-1 | 5.16E-1 | -0.336 | -0.228 | -0.296 | 9.20E-2 | -0.004 | -0.168 | 1.04E+0 | 1.14E+0 | 1.09E+0 | -0.176 | 2.22E+0 | 2.20E+0 | -0.26 | -0.284 | -0.18 | 2.61E+0 | 2.55E+0 | 2.62E+0 | -0.08 | -0.16 | -0.104 | 1.15E+0 | 1.14E+0 | 1.13E+0 | -0.424 | -0.376 | -0.368 | -0.264 | -0.112 | -0.332 | 7.48E-1 | 7.68E-1 | 6.28E-1 | -0.592 | -0.64 | -0.296 | -0.104 | 2.80E-2 | -0.192 | -5.54 | -5.48 | -5.58 | 9.48E-1 | 9.04E-1 | 8.88E-1 | 9.84E-1 | 9.28E-1 | 1.09E+0 | 2.46E+0 | 2.49E+0 | 2.46E+0 | 2.51E+0 | 2.67E+0 | 2.57E+0 | -0.5 | -0.324 | -0.616 | 2.50E+0 | 2.48E+0 | 2.36E+0 | -0.444 | -0.416 | -0.376 | 2.50E+0 | 2.46E+0 | 2.43E+0 | -0.504 | -0.436 | -0.536 | 2.32E+0 | 1.86E+0 | 2.38E+0 | -0.256 | -0.192 | -0.36 | 1.90E+0 | 1.35E+0 | 2.38E+0 | 2.56E-1 | 1.68E-1 | 1.96E-1 | 1.72E-1 | 9.20E-2 | 7.60E-2 | 2.46E+0 | 2.49E+0 | 2.46E+0 | -0.532 | -0.612 | -0.584 | 9.20E-2 | 7.20E-2 | 1.08E-1 | 4.56E-1 | 4.80E-1 | 5.44E-1 | -0.016 | -0.06 | -0.116 | 1.72E-1 | 9.20E-2 | 7.60E-2 | 2.46E+0 | 2.49E+0 | 2.46E+0 | 1.66E+0 | 1.74E+0 | 1.67E+0 | -0.312 | -0.212 | -0.34 | 2.08E+0 | 2.05E+0 | 1.97E+0 | -0.348 | -0.208 | -0.384 | 1.88E+0 | 1.74E+0 | 2.13E+0 | -0.224 | -0.124 | -0.272 | -0.072 | -0.108 | -0.292 | -0.348 | -0.208 | -0.384 | -0.564 | -0.704 | -0.628 | 1.12E-1 | 8.00E-2 | -0.06 | -5.51 | -5.51 | -2.12 | 5.92E-1 | 5.32E-1 | 5.12E-1 | 1.02E+0 | 9.52E-1 | 2.04E+0 | 7.52E-1 | 6.40E-1 | 6.96E-1 | 2.49E+0 | 2.51E+0 | 2.42E+0 | -0.252 | -0.256 | -0.508 | 1.96E+0 | 2.00E+0 | 2.18E+0 | 4.16E-1 | 4.36E-1 | 2.76E-1 | 1.64E+0 | 1.45E+0 | 1.50E+0 | 7.92E-1 | 7.40E-1 | 6.16E-1 | 7.68E-1 | 5.52E-1 | 1.50E+0 | -0.088 | 1.72E-1 | 7.60E-2 | 1.84E-1 | 8.80E-2 | 4.64E-1 | 4.40E-2 | 3.00E-1 | -0.208 | 2.40E-2 | 1.52E-1 | -0.108 | 7.52E-1 | 6.40E-1 | 6.96E-1 | -1.01 | -0.96 | -0.992 | -0.288 | -0.252 | -0.38 | 1.05E+0 | 9.80E-1 | 1.11E+0 | 1.84E-1 | 1.92E-1 | 1.36E-1 | 7.68E-1 | 5.52E-1 | 1.50E+0 | -0.088 | 1.72E-1 | 7.60E-2 | 1.35E+0 | 1.08E+0 | 1.46E+0 | -0.532 | -0.484 | -0.396 | 1.63E+0 | 1.52E+0 | 1.59E+0 | -0.288 | -0.312 | -0.324 | 1.09E+0 | 9.20E-1 | 1.01E+0 | -0.44 | -0.408 | -0.56 | -0.224 | -0.304 | -0.36 | -0.088 | 1.72E-1 | 7.60E-2 | -0.688 | -0.716 | -0.564 | 1.04E-1 | 2.52E-1 | -0.128
-1.02 | -1.06 | -1.18 | -0.744 | -0.88 | -0.84 | -0.96 | -0.92 | -0.936 | 1.36E-1 | -2.14 | -2.48 | -1.92 | 2.64E-1 | 4.36E-1 | 8.80E-2 | 2.29E+0 | 2.24E+0 | 2.35E+0 | 7.64E-1 | 6.16E-1 | 7.92E-1 | 1.71E+0 | 1.75E+0 | 1.58E+0 | -0.504 | -0.388 | -0.584 | 2.71E+0 | 2.55E+0 | 2.57E+0 | -0.68 | -0.728 | -0.512 | 3.28E-1 | -0.032 | 5.88E-1 | -0.364 | -0.336 | -0.412 | -0.284 | -0.268 | -0.252 | -0.54 | -0.38 | -0.644 | -0.268 | -0.304 | -0.276 | -0.428 | -0.636 | -0.648 | 2.80E-2 | -0.048 | -0.24 | 2.29E+0 | 2.24E+0 | 2.35E+0 | -0.512 | -0.388 | -0.408 | -0.4 | -0.424 | -0.28 | 1.19E+0 | 9.80E-1 | 1.27E+0 | -0.156 | -0.116 | -0.36 | -2.14 | -2.48 | -1.92 | 2.29E+0 | 2.24E+0 | 2.35E+0 | 2.24E-1 | 1.76E-1 | 5.52E-1 | -0.388 | -0.228 | -0.46 | 1.57E+0 | 1.25E+0 | 1.57E+0 | -0.164 | -0.16 | -0.292 | -0.024 | -0.352 | 6.80E-2 | -0.116 | -0.272 | -0.144 | -0.288 | -0.24 | -0.272 | 2.29E+0 | 2.24E+0 | 2.35E+0 | -0.588 | -0.724 | -0.656 | 4.36E-1 | 8.80E-2 | 2.29E+0 | -5.92 | -5.95 | -5.89 | 6.80E-2 | 1.52E-1 | 1.40E-1 | 1.02E+0 | 1.15E+0 | 1.07E+0 | 6.88E-1 | 7.00E-1 | 7.48E-1 | 2.27E+0 | 2.19E+0 | 2.06E+0 | -0.392 | -0.46 | -0.364 | 6.48E-1 | 8.24E-1 | 6.96E-1 | -0.08 | -0.072 | -0.132 | 9.68E-1 | 9.60E-1 | 1.04E+0 | -0.92 | -0.696 | -1.11 | 1.34E+0 | 1.51E+0 | 1.39E+0 | -0.208 | -0.14 | -0.268 | 1.59E+0 | 1.60E+0 | 1.59E+0 | -0.032 | -0.14 | -0.112 | -0.032 | 1.20E-2 | -0.08 | 1.02E+0 | 1.15E+0 | 1.07E+0 | -0.256 | -0.372 | -0.284 | -0.188 | -0.404 | -0.4 | 6.40E-1 | 5.92E-1 | 4.92E-1 | -0.36 | -0.212 | -0.404 | -0.032 | 1.20E-2 | -0.08 | 1.02E+0 | 1.15E+0 | 1.07E+0 | -0.136 | 2.40E+0 | 2.20E+0 | -0.16 | -0.308 | -0.18 | 2.60E+0 | 2.56E+0 | 2.64E+0 | -0.08 | -0.192 | -0.12 | 1.14E+0 | 1.15E+0 | 1.18E+0 | -0.424 | -0.232 | -0.368 | -0.272 | -0.136 | -0.444 | 6.88E-1 | 7.00E-1 | 7.48E-1 | -0.496 | -0.616 | -0.492 | -0.196 | -0.16 | -0.292 | -5.54 | -5.52 | -5.58 | 8.72E-1 | 8.84E-1 | 9.36E-1 | 9.44E-1 | 9.84E-1 | 9.92E-1 | 2.55E+0 | 2.56E+0 | 2.40E+0 | 2.52E+0 | 2.52E+0 | 2.59E+0 | -0.352 | -0.328 | -0.604 | 2.45E+0 | 2.34E+0 | 2.36E+0 | -0.32 | -0.436 | -0.5 | 2.51E+0 | 2.51E+0 | 2.36E+0 | -0.5 | -0.344 | -0.524 | 2.33E+0 | 1.84E+0 | 2.40E+0 | -0.188 | -0.208 | -0.252 | 1.80E+0 | 1.43E+0 | 2.44E+0 | 1.52E-1 | 1.92E-1 | 8.00E-2 | 8.40E-2 | 1.92E-1 | -0.016 | 2.55E+0 | 2.56E+0 | 2.40E+0 | -0.544 | -0.608 | -0.708 | -0.032 | -0.092 | 4.00E-3 | 5.76E-1 | 3.92E-1 | 4.40E-1 | -0.012 | -0.04 | 2.00E-2 | 8.40E-2 | 1.92E-1 | -0.016 | 2.55E+0 | 2.56E+0 | 2.40E+0 | 1.69E+0 | 1.65E+0 | 1.72E+0 | -0.312 | -0.208 | -0.34 | 1.98E+0 | 2.04E+0 | 2.07E+0 | -0.22 | -0.18 | -0.412 | 1.66E+0 | 1.78E+0 | 2.17E+0 | -0.124 | -0.108 | -0.356 | -0.096 | -0.112 | -0.24 | -0.22 | -0.18 | -0.412 | -0.748 | -0.6 | -0.616 | 1.04E-1 | 2.80E-2 | 3.60E-2 | -5.46 | -5.5 | -2.15 | 6.68E-1 | 6.04E-1 | 5.00E-1 | 1.10E+0 | 9.84E-1 | 2.09E+0 | 6.24E-1 | 7.52E-1 | 6.80E-1 | 2.46E+0 | 2.48E+0 | 2.46E+0 | -0.348 | -0.264 | -0.356 | 1.93E+0 | 1.88E+0 | 2.09E+0 | 2.96E-1 | 2.84E-1 | 2.28E-1 | 1.63E+0 | 1.47E+0 | 1.61E+0 | 8.12E-1 | 7.16E-1 | 7.36E-1 | 7.76E-1 | 6.80E-1 | 1.62E+0 | -0.024 | 1.76E-1 | -0.064 | 1.84E-1 | 1.92E-1 | 6.80E-1 | 4.00E-2 | 2.60E-1 | -0.26 | 2.00E-1 | 4.00E-2 | 1.60E-2 | 6.24E-1 | 7.52E-1 | 6.80E-1 | -1.06 | -1.05 | -0.984 | -0.356 | -0.26 | -0.504 | 1.04E+0 | 9.76E-1 | 1.13E+0 | 1.88E-1 | 8.80E-2 | 1.12E-1 | 7.76E-1 | 6.80E-1 | 1.62E+0 | -0.024 | 1.76E-1 | -0.064 | 1.22E+0 | 1.08E+0 | 1.31E+0 | -0.4 | -0.472 | -0.544 | 1.57E+0 | 1.62E+0 | 1.59E+0 | -0.136 | -0.184 | -0.192 | 1.07E+0 | 9.04E-1 | 1.06E+0 | -0.44 | -0.344 | -0.536 | -0.344 | -0.152 | -0.28 | -0.024 | 1.76E-1 | -0.064 | -0.576 | -0.708 | -0.584 | 4.00E-3 | 1.52E-1 | -0.2
-0.968 | -1.01 | -1.1 | -0.768 | -0.84 | -0.904 | -0.912 | -0.976 | -0.976 | 5.60E-2 | -2.03 | -2.42 | -1.88 | 3.00E-1 | 5.76E-1 | 1.40E-1 | 2.44E+0 | 2.32E+0 | 2.43E+0 | 7.20E-1 | 8.12E-1 | 6.68E-1 | 1.82E+0 | 1.87E+0 | 1.65E+0 | -0.392 | -0.516 | -0.48 | 2.54E+0 | 2.61E+0 | 2.62E+0 | -0.752 | -0.9 | -0.624 | 2.64E-1 | -0.088 | 5.56E-1 | -0.484 | -0.448 | -0.496 | -0.256 | -0.312 | -0.216 | -0.384 | -0.476 | -0.736 | -0.316 | -0.36 | -0.212 | -0.716 | -0.544 | -0.528 | -0.1 | 5.20E-2 | -0.112 | 2.44E+0 | 2.32E+0 | 2.43E+0 | -0.432 | -0.268 | -0.46 | -0.296 | -0.264 | -0.416 | 1.26E+0 | 1.06E+0 | 1.33E+0 | -0.264 | -0.244 | -0.252 | -2.03 | -2.42 | -1.88 | 2.44E+0 | 2.32E+0 | 2.43E+0 | 3.12E-1 | 2.48E-1 | 4.56E-1 | -0.288 | -0.348 | -0.312 | 1.64E+0 | 1.18E+0 | 1.63E+0 | -0.324 | -0.284 | -0.208 | -0.108 | -0.156 | 8.00E-3 | -0.224 | -0.06 | -0.232 | -0.192 | -0.144 | -0.392 | 2.44E+0 | 2.32E+0 | 2.43E+0 | -0.716 | -0.62 | -0.732 | 5.76E-1 | 1.40E-1 | 2.44E+0 | -5.87 | -5.86 | -5.93 | 1.68E-1 | 9.60E-2 | 7.20E-2 | 1.19E+0 | 1.06E+0 | 1.17E+0 | 7.48E-1 | 7.56E-1 | 6.36E-1 | 2.15E+0 | 2.26E+0 | 2.16E+0 | -0.528 | -0.324 | -0.592 | 7.36E-1 | 7.44E-1 | 8.40E-1 | -0.18 | -0.216 | -0.056 | 1.01E+0 | 1.02E+0 | 1.01E+0 | -0.788 | -0.624 | -0.992 | 1.51E+0 | 1.34E+0 | 1.50E+0 | -0.088 | -0.008 | -0.144 | 1.54E+0 | 1.55E+0 | 1.54E+0 | -0.144 | -0.044 | -0.012 | 6.00E-2 | 8.80E-2 | -0.164 | 1.19E+0 | 1.06E+0 | 1.17E+0 | -0.372 | -0.264 | -0.368 | -0.3 | -0.324 | -0.492 | 5.88E-1 | 7.12E-1 | 6.20E-1 | -0.204 | -0.32 | -0.324 | 6.00E-2 | 8.80E-2 | -0.164 | 1.19E+0 | 1.06E+0 | 1.17E+0 | -0.176 | 2.28E+0 | 2.31E+0 | -0.272 | -0.188 | -0.304 | 2.53E+0 | 2.65E+0 | 2.54E+0 | -0.244 | -0.048 | -0.228 | 1.20E+0 | 1.20E+0 | 1.12E+0 | -0.232 | -0.384 | -0.288 | -0.144 | -0.248 | -0.272 | 7.48E-1 | 7.56E-1 | 6.36E-1 | -0.596 | -0.528 | -0.276 | -0.096 | -0.036 | -0.132 | -5.49 | -5.46 | -5.54 | 9.64E-1 | 9.68E-1 | 8.92E-1 | 1.09E+0 | 1.06E+0 | 1.07E+0 | 2.49E+0 | 2.50E+0 | 2.45E+0 | 2.64E+0 | 2.64E+0 | 2.46E+0 | -0.508 | -0.432 | -0.508 | 2.33E+0 | 2.44E+0 | 2.43E+0 | -0.432 | -0.316 | -0.408 | 2.42E+0 | 2.46E+0 | 2.44E+0 | -0.332 | -0.46 | -0.428 | 2.25E+0 | 1.94E+0 | 2.46E+0 | -0.268 | -0.12 | -0.356 | 1.90E+0 | 1.37E+0 | 2.37E+0 | 2.40E-1 | 2.64E-1 | 2.00E-1 | 1.92E-1 | 7.20E-2 | 9.20E-2 | 2.49E+0 | 2.50E+0 | 2.45E+0 | -0.632 | -0.556 | -0.524 | 1.12E-1 | 1.16E-1 | 1.00E-1 | 4.32E-1 | 6.48E-1 | 5.84E-1 | -0.112 | -0.184 | -0.112 | 1.92E-1 | 7.20E-2 | 9.20E-2 | 2.49E+0 | 2.50E+0 | 2.45E+0 | 1.80E+0 | 1.72E+0 | 1.83E+0 | -0.236 | -0.308 | -0.24 | 2.06E+0 | 1.99E+0 | 1.99E+0 | -0.324 | -0.348 | -0.292 | 1.90E+0 | 1.58E+0 | 2.01E+0 | -0.216 | -0.244 | -0.276 | 2.00E-2 | 4.00E-3 | -0.472 | -0.324 | -0.348 | -0.292 | -0.588 | -0.684 | -0.708 | 1.92E-1 | 2.68E-1 | -0.056 | -5.53 | -5.46 | -2.12 | 4.52E-1 | 5.44E-1 | 5.88E-1 | 1.00E+0 | 1.09E+0 | 2.40E+0 | 7.12E-1 | 6.24E-1 | 6.32E-1 | 2.62E+0 | 2.61E+0 | 2.58E+0 | -0.268 | -0.396 | -0.484 | 1.88E+0 | 1.94E+0 | 2.01E+0 | 4.08E-1 | 4.44E-1 | 4.16E-1 | 1.55E+0 | 1.56E+0 | 1.49E+0 | 7.04E-1 | 8.20E-1 | 6.40E-1 | 8.56E-1 | 5.76E-1 | 1.50E+0 | 8.00E-2 | 6.80E-2 | 4.40E-2 | 2.56E-1 | 1.04E-1 | 5.04E-1 | 1.32E-1 | 4.12E-1 | -0.136 | -0.004 | 1.80E-1 | -0.136 | 7.12E-1 | 6.24E-1 | 6.32E-1 | -1.01 | -0.932 | -0.912 | -0.108 | -0.08 | -0.384 | 9.64E-1 | 9.20E-1 | 9.44E-1 | 8.40E-2 | 1.84E-1 | 3.60E-2 | 8.56E-1 | 5.76E-1 | 1.50E+0 | 8.00E-2 | 6.80E-2 | 4.40E-2 | 1.40E+0 | 1.00E+0 | 1.50E+0 | -0.536 | -0.4 | -0.436 | 1.64E+0 | 1.56E+0 | 1.66E+0 | -0.256 | -0.296 | -0.296 | 1.02E+0 | 8.56E-1 | 1.17E+0 | -0.36 | -0.432 | -0.456 | -0.224 | -0.4 | -0.368 | 8.00E-2 | 6.80E-2 | 4.40E-2 | -0.66 | -0.6 | -0.696 | 1.28E-1 | 2.52E-1 | 5.20E-2
-1.03 | -1.06 | -1.17 | -0.784 | -0.872 | -0.848 | -0.976 | -0.968 | -0.984 | 1.52E-1 | -2.06 | -2.48 | -1.91 | 2.60E-1 | 4.60E-1 | 8.80E-2 | 2.28E+0 | 2.25E+0 | 2.35E+0 | 7.60E-1 | 6.52E-1 | 7.56E-1 | 1.73E+0 | 1.73E+0 | 1.66E+0 | -0.472 | -0.396 | -0.472 | 2.63E+0 | 2.56E+0 | 2.55E+0 | -0.692 | -0.728 | -0.54 | 2.00E-1 | -0.088 | 6.04E-1 | -0.472 | -0.352 | -0.484 | -0.288 | -0.264 | -0.256 | -0.424 | -0.384 | -0.628 | -0.336 | -0.288 | -0.28 | -0.516 | -0.648 | -0.664 | 1.20E-2 | -0.036 | -0.092 | 2.28E+0 | 2.25E+0 | 2.35E+0 | -0.54 | -0.3 | -0.492 | -0.296 | -0.288 | -0.392 | 1.25E+0 | 9.88E-1 | 1.28E+0 | -0.244 | -0.136 | -0.368 | -2.06 | -2.48 | -1.91 | 2.28E+0 | 2.25E+0 | 2.35E+0 | 2.24E-1 | 1.76E-1 | 4.40E-1 | -0.312 | -0.224 | -0.424 | 1.57E+0 | 1.24E+0 | 1.62E+0 | -0.196 | -0.2 | -0.212 | -0.136 | -0.324 | -0.008 | -0.12 | -0.084 | -0.124 | -0.2 | -0.232 | -0.28 | 2.28E+0 | 2.25E+0 | 2.35E+0 | -0.696 | -0.756 | -0.628 | 4.60E-1 | 8.80E-2 | 2.28E+0 | -5.92 | -5.87 | -5.93 | 1.40E-1 | 6.80E-2 | 8.40E-2 | 1.15E+0 | 1.18E+0 | 1.07E+0 | 6.76E-1 | 7.00E-1 | 6.44E-1 | 2.16E+0 | 2.18E+0 | 2.02E+0 | -0.376 | -0.496 | -0.536 | 6.64E-1 | 8.16E-1 | 8.08E-1 | -0.04 | -0.084 | -0.036 | 1.02E+0 | 9.60E-1 | 1.04E+0 | -0.788 | -0.724 | -1.09 | 1.49E+0 | 1.46E+0 | 1.41E+0 | -0.112 | -0.004 | -0.112 | 1.60E+0 | 1.56E+0 | 1.62E+0 | -0.128 | -0.112 | -0.092 | 5.60E-2 | 1.20E-1 | -0.068 | 1.15E+0 | 1.18E+0 | 1.07E+0 | -0.3 | -0.364 | -0.428 | -0.316 | -0.4 | -0.484 | 5.72E-1 | 6.92E-1 | 4.36E-1 | -0.188 | -0.312 | -0.4 | 5.60E-2 | 1.20E-1 | -0.068 | 1.15E+0 | 1.18E+0 | 1.07E+0 | -0.176 | 2.28E+0 | 2.33E+0 | -0.264 | -0.292 | -0.32 | 2.53E+0 | 2.52E+0 | 2.63E+0 | -0.212 | -0.064 | -0.244 | 1.14E+0 | 1.22E+0 | 1.18E+0 | -0.376 | -0.224 | -0.384 | -0.16 | -0.136 | -0.432 | 6.76E-1 | 7.00E-1 | 6.44E-1 | -0.592 | -0.644 | -0.304 | -0.064 | -0.16 | -0.316 | -5.5 | -5.46 | -5.54 | 8.88E-1 | 8.76E-1 | 8.92E-1 | 1.10E+0 | 9.12E-1 | 1.06E+0 | 2.55E+0 | 2.51E+0 | 2.45E+0 | 2.52E+0 | 2.52E+0 | 2.47E+0 | -0.38 | -0.344 | -0.476 | 2.36E+0 | 2.35E+0 | 2.36E+0 | -0.436 | -0.408 | -0.504 | 2.43E+0 | 2.46E+0 | 2.35E+0 | -0.448 | -0.36 | -0.504 | 2.34E+0 | 1.86E+0 | 2.46E+0 | -0.252 | -0.108 | -0.364 | 1.78E+0 | 1.37E+0 | 2.39E+0 | 2.52E-1 | 2.68E-1 | 5.60E-2 | 6.40E-2 | 2.08E-1 | 6.40E-2 | 2.55E+0 | 2.51E+0 | 2.45E+0 | -0.572 | -0.604 | -0.584 | 9.60E-2 | 7.20E-2 | -0.036 | 4.64E-1 | 5.84E-1 | 4.64E-1 | 0.00E+0 | -0.036 | -0.108 | 6.40E-2 | 2.08E-1 | 6.40E-2 | 2.55E+0 | 2.51E+0 | 2.45E+0 | 1.79E+0 | 1.64E+0 | 1.82E+0 | -0.34 | -0.312 | -0.348 | 2.06E+0 | 2.05E+0 | 2.00E+0 | -0.328 | -0.224 | -0.372 | 1.83E+0 | 1.62E+0 | 2.10E+0 | -0.276 | -0.096 | -0.284 | -0.112 | -0.12 | -0.376 | -0.328 | -0.224 | -0.372 | -0.6 | -0.58 | -0.588 | 1.12E-1 | 2.28E-1 | 3.20E-2 | -5.46 | -5.51 | -2.18 | 4.60E-1 | 5.32E-1 | 5.24E-1 | 1.01E+0 | 9.96E-1 | 2.12E+0 | 7.36E-1 | 7.20E-1 | 6.08E-1 | 2.51E+0 | 2.62E+0 | 2.48E+0 | -0.364 | -0.28 | -0.368 | 1.95E+0 | 1.88E+0 | 2.01E+0 | 2.72E-1 | 3.28E-1 | 4.16E-1 | 1.63E+0 | 1.56E+0 | 1.49E+0 | 7.04E-1 | 6.76E-1 | 6.20E-1 | 8.56E-1 | 5.68E-1 | 1.50E+0 | 9.20E-2 | 1.72E-1 | -0.06 | 2.56E-1 | 1.04E-1 | 5.36E-1 | 1.40E-1 | 5.00E-1 | -0.088 | 1.64E-1 | 1.84E-1 | -0.016 | 7.36E-1 | 7.20E-1 | 6.08E-1 | -0.996 | -0.952 | -0.876 | -0.324 | -0.296 | -0.368 | 9.72E-1 | 9.76E-1 | 1.01E+0 | 2.00E-1 | 5.60E-2 | 4.40E-2 | 8.56E-1 | 5.68E-1 | 1.50E+0 | 9.20E-2 | 1.72E-1 | -0.06 | 1.36E+0 | 9.44E-1 | 1.45E+0 | -0.54 | -0.376 | -0.56 | 1.58E+0 | 1.55E+0 | 1.66E+0 | -0.244 | -0.2 | -0.312 | 1.07E+0 | 8.48E-1 | 1.09E+0 | -0.432 | -0.416 | -0.448 | -0.224 | -0.176 | -0.264 | 9.20E-2 | 1.72E-1 | -0.06 | -0.66 | -0.712 | -0.536 | 9.60E-2 | 1.48E-1 | -0.132
-0.968 | -1 | -1.09 | -0.736 | -0.824 | -0.904 | -0.904 | -0.912 | -0.92 | 4.00E-2 | -2.13 | -2.42 | -1.89 | 3.04E-1 | 5.72E-1 | 1.36E-1 | 2.42E+0 | 2.32E+0 | 2.44E+0 | 7.08E-1 | 7.36E-1 | 7.20E-1 | 1.80E+0 | 1.91E+0 | 1.57E+0 | -0.372 | -0.492 | -0.636 | 2.57E+0 | 2.62E+0 | 2.63E+0 | -0.768 | -0.88 | -0.612 | 3.84E-1 | -0.024 | 5.36E-1 | -0.392 | -0.448 | -0.416 | -0.252 | -0.3 | -0.224 | -0.496 | -0.488 | -0.8 | -0.232 | -0.368 | -0.208 | -0.664 | -0.56 | -0.496 | -0.096 | 6.80E-2 | -0.268 | 2.42E+0 | 2.32E+0 | 2.44E+0 | -0.428 | -0.364 | -0.368 | -0.4 | -0.416 | -0.288 | 1.20E+0 | 1.05E+0 | 1.32E+0 | -0.16 | -0.236 | -0.256 | -2.13 | -2.42 | -1.89 | 2.42E+0 | 2.32E+0 | 2.44E+0 | 3.04E-1 | 2.40E-1 | 5.60E-1 | -0.384 | -0.352 | -0.324 | 1.65E+0 | 1.17E+0 | 1.56E+0 | -0.288 | -0.288 | -0.308 | 4.00E-3 | -0.192 | 7.60E-2 | -0.2 | -0.252 | -0.232 | -0.272 | -0.16 | -0.368 | 2.42E+0 | 2.32E+0 | 2.44E+0 | -0.604 | -0.66 | -0.74 | 5.72E-1 | 1.36E-1 | 2.42E+0 | -5.86 | -5.93 | -5.89 | 9.60E-2 | 1.68E-1 | 1.40E-1 | 1.06E+0 | 1.03E+0 | 1.15E+0 | 7.56E-1 | 7.60E-1 | 7.32E-1 | 2.26E+0 | 2.25E+0 | 2.16E+0 | -0.5 | -0.328 | -0.38 | 7.12E-1 | 7.60E-1 | 7.20E-1 | -0.208 | -0.184 | -0.164 | 9.68E-1 | 1.00E+0 | 1.01E+0 | -0.9 | -0.616 | -1.01 | 1.31E+0 | 1.36E+0 | 1.49E+0 | -0.208 | -0.124 | -0.348 | 1.52E+0 | 1.58E+0 | 1.53E+0 | -0.064 | -0.036 | 0.00E+0 | -0.036 | -0.012 | -0.184 | 1.06E+0 | 1.03E+0 | 1.15E+0 | -0.356 | -0.272 | -0.24 | -0.184 | -0.32 | -0.396 | 6.52E-1 | 6.08E-1 | 7.00E-1 | -0.376 | -0.228 | -0.32 | -0.036 | -0.012 | -0.184 | 1.06E+0 | 1.03E+0 | 1.15E+0 | -0.16 | 2.37E+0 | 2.19E+0 | -0.148 | -0.188 | -0.156 | 2.60E+0 | 2.68E+0 | 2.54E+0 | -0.084 | -0.168 | -0.116 | 1.19E+0 | 1.13E+0 | 1.13E+0 | -0.288 | -0.416 | -0.264 | -0.256 | -0.224 | -0.276 | 7.56E-1 | 7.60E-1 | 7.32E-1 | -0.48 | -0.516 | -0.452 | -0.2 | -0.056 | -0.16 | -5.53 | -5.52 | -5.58 | 9.52E-1 | 9.60E-1 | 9.32E-1 | 9.76E-1 | 1.13E+0 | 9.84E-1 | 2.48E+0 | 2.56E+0 | 2.37E+0 | 2.63E+0 | 2.64E+0 | 2.59E+0 | -0.524 | -0.42 | -0.612 | 2.42E+0 | 2.42E+0 | 2.41E+0 | -0.308 | -0.312 | -0.4 | 2.49E+0 | 2.51E+0 | 2.45E+0 | -0.292 | -0.424 | -0.428 | 2.22E+0 | 1.92E+0 | 2.40E+0 | -0.172 | -0.204 | -0.236 | 1.92E+0 | 1.42E+0 | 2.43E+0 | 1.44E-1 | 1.52E-1 | 2.00E-1 | 1.96E-1 | 6.80E-2 | -0.016 | 2.48E+0 | 2.56E+0 | 2.37E+0 | -0.608 | -0.564 | -0.652 | -0.008 | -0.02 | 1.00E-1 | 5.36E-1 | 4.64E-1 | 5.44E-1 | -0.112 | -0.204 | -0.012 | 1.96E-1 | 6.80E-2 | -0.016 | 2.48E+0 | 2.56E+0 | 2.37E+0 | 1.70E+0 | 1.72E+0 | 1.72E+0 | -0.232 | -0.228 | -0.236 | 1.99E+0 | 1.99E+0 | 2.06E+0 | -0.24 | -0.304 | -0.308 | 1.70E+0 | 1.74E+0 | 2.03E+0 | -0.088 | -0.252 | -0.36 | 3.20E-2 | -0.008 | -0.256 | -0.24 | -0.304 | -0.308 | -0.744 | -0.688 | -0.708 | 1.88E-1 | 1.08E-1 | -0.052 | -5.51 | -5.46 | -2.09 | 6.72E-1 | 6.20E-1 | 5.68E-1 | 1.08E+0 | 1.07E+0 | 2.35E+0 | 6.24E-1 | 6.16E-1 | 7.20E-1 | 2.61E+0 | 2.54E+0 | 2.57E+0 | -0.244 | -0.384 | -0.456 | 1.86E+0 | 1.93E+0 | 2.09E+0 | 4.16E-1 | 4.44E-1 | 2.52E-1 | 1.55E+0 | 1.46E+0 | 1.59E+0 | 8.08E-1 | 8.36E-1 | 7.28E-1 | 7.44E-1 | 6.80E-1 | 1.62E+0 | -0.044 | 7.20E-2 | 4.40E-2 | 1.68E-1 | 1.92E-1 | 6.16E-1 | 4.40E-2 | 1.96E-1 | -0.26 | 2.40E-2 | 3.20E-2 | -0.108 | 6.24E-1 | 6.16E-1 | 7.20E-1 | -1.08 | -1.03 | -1.02 | -0.116 | -0.104 | -0.468 | 1.04E+0 | 9.28E-1 | 1.06E+0 | 9.20E-2 | 1.96E-1 | 1.00E-1 | 7.44E-1 | 6.80E-1 | 1.62E+0 | -0.044 | 7.20E-2 | 4.40E-2 | 1.26E+0 | 1.14E+0 | 1.36E+0 | -0.4 | -0.488 | -0.428 | 1.63E+0 | 1.60E+0 | 1.59E+0 | -0.164 | -0.292 | -0.172 | 1.00E+0 | 9.12E-1 | 1.15E+0 | -0.368 | -0.352 | -0.536 | -0.336 | -0.344 | -0.368 | -0.044 | 7.20E-2 | 4.40E-2 | -0.56 | -0.604 | -0.692 | 3.20E-2 | 2.52E-1 | -0.02
-0.968 | -1.06 | -1.15 | -0.72 | -0.872 | -0.872 | -0.976 | -0.912 | -0.992 | 4.80E-2 | -2.04 | -2.48 | -1.88 | 2.48E-1 | 4.40E-1 | 1.52E-1 | 2.40E+0 | 2.32E+0 | 2.36E+0 | 7.68E-1 | 7.28E-1 | 5.48E-1 | 1.84E+0 | 1.72E+0 | 1.56E+0 | -0.352 | -0.5 | -0.592 | 2.64E+0 | 2.55E+0 | 2.62E+0 | -0.652 | -0.856 | -0.516 | 2.08E-1 | -0.04 | 6.04E-1 | -0.36 | -0.312 | -0.512 | -0.24 | -0.26 | -0.256 | -0.416 | -0.38 | -0.756 | -0.36 | -0.312 | -0.268 | -0.668 | -0.648 | -0.508 | 4.00E-2 | 6.40E-2 | -0.112 | 2.40E+0 | 2.32E+0 | 2.36E+0 | -0.496 | -0.312 | -0.38 | -0.408 | -0.416 | -0.288 | 1.20E+0 | 9.88E-1 | 1.33E+0 | -0.164 | -0.272 | -0.256 | -2.04 | -2.48 | -1.88 | 2.40E+0 | 2.32E+0 | 2.36E+0 | 2.16E-1 | 1.68E-1 | 5.92E-1 | -0.388 | -0.352 | -0.316 | 1.58E+0 | 1.25E+0 | 1.57E+0 | -0.16 | -0.276 | -0.212 | -0.028 | -0.32 | 4.00E-3 | -0.064 | -0.236 | -0.136 | -0.192 | -0.16 | -0.408 | 2.40E+0 | 2.32E+0 | 2.36E+0 | -0.592 | -0.648 | -0.728 | 4.40E-1 | 1.52E-1 | 2.40E+0 | -6.03 | -5.93 | -5.88 | 9.60E-2 | 1.56E-1 | 1.36E-1 | 9.72E-1 | 1.16E+0 | 1.08E+0 | 6.88E-1 | 6.84E-1 | 6.32E-1 | 2.14E+0 | 2.18E+0 | 1.98E+0 | -0.556 | -0.32 | -0.516 | 6.72E-1 | 8.00E-1 | 9.28E-1 | -0.068 | -0.072 | -0.172 | 9.68E-1 | 1.00E+0 | 1.06E+0 | -0.932 | -0.624 | -1.02 | 1.38E+0 | 1.43E+0 | 1.48E+0 | -0.12 | -0.036 | -0.3 | 1.59E+0 | 1.59E+0 | 1.54E+0 | -0.124 | -0.048 | -0.096 | 9.20E-2 | 0.00E+0 | -0.196 | 9.72E-1 | 1.16E+0 | 1.08E+0 | -0.368 | -0.368 | -0.408 | -0.308 | -0.3 | -0.508 | 6.60E-1 | 6.12E-1 | 4.72E-1 | -0.196 | -0.192 | -0.3 | 9.20E-2 | 0.00E+0 | -0.196 | 9.72E-1 | 1.16E+0 | 1.08E+0 | -0.168 | 2.36E+0 | 2.36E+0 | -0.252 | -0.188 | -0.2 | 2.59E+0 | 2.65E+0 | 2.63E+0 | -0.252 | -0.144 | -0.228 | 1.20E+0 | 1.14E+0 | 1.18E+0 | -0.28 | -0.36 | -0.28 | -0.152 | -0.24 | -0.432 | 6.88E-1 | 6.84E-1 | 6.32E-1 | -0.632 | -0.496 | -0.328 | -0.096 | -0.044 | -0.288 | -5.54 | -5.47 | -5.54 | 9.44E-1 | 8.16E-1 | 8.64E-1 | 1.06E+0 | 9.68E-1 | 9.84E-1 | 2.49E+0 | 2.51E+0 | 2.49E+0 | 2.63E+0 | 2.64E+0 | 2.46E+0 | -0.368 | -0.464 | -0.5 | 2.41E+0 | 2.36E+0 | 2.44E+0 | -0.332 | -0.324 | -0.416 | 2.42E+0 | 2.46E+0 | 2.47E+0 | -0.54 | -0.364 | -0.532 | 2.26E+0 | 1.76E+0 | 2.58E+0 | -0.268 | -0.092 | -0.236 | 1.88E+0 | 1.42E+0 | 2.36E+0 | 2.52E-1 | 1.64E-1 | 2.08E-1 | 2.00E-1 | 2.04E-1 | 7.20E-2 | 2.49E+0 | 2.51E+0 | 2.49E+0 | -0.56 | -0.644 | -0.648 | 4.00E-3 | -0.032 | 9.20E-2 | 5.52E-1 | 4.96E-1 | 5.44E-1 | -0.008 | -0.06 | 0.00E+0 | 2.00E-1 | 2.04E-1 | 7.20E-2 | 2.49E+0 | 2.51E+0 | 2.49E+0 | 1.71E+0 | 1.76E+0 | 1.81E+0 | -0.228 | -0.308 | -0.344 | 1.98E+0 | 2.08E+0 | 1.98E+0 | -0.324 | -0.204 | -0.396 | 1.67E+0 | 1.78E+0 | 2.10E+0 | -0.24 | -0.128 | -0.38 | -0.072 | 0.00E+0 | -0.376 | -0.324 | -0.204 | -0.396 | -0.708 | -0.7 | -0.588 | 2.04E-1 | 1.20E-1 | -0.088 | -5.46 | -5.47 | -2.17 | 5.12E-1 | 6.08E-1 | 5.60E-1 | 1.01E+0 | 1.00E+0 | 2.30E+0 | 6.08E-1 | 7.20E-1 | 6.40E-1 | 2.48E+0 | 2.60E+0 | 2.44E+0 | -0.252 | -0.252 | -0.364 | 1.85E+0 | 1.94E+0 | 1.99E+0 | 3.08E-1 | 3.24E-1 | 2.60E-1 | 1.66E+0 | 1.58E+0 | 1.50E+0 | 7.20E-1 | 8.08E-1 | 6.48E-1 | 9.04E-1 | 5.76E-1 | 1.63E+0 | 8.00E-2 | 7.20E-2 | 4.00E-2 | 2.56E-1 | 1.84E-1 | 5.36E-1 | -0.04 | 4.44E-1 | -0.244 | 4.80E-2 | 1.72E-1 | -0.004 | 6.08E-1 | 7.20E-1 | 6.40E-1 | -1.12 | -1.02 | -0.924 | -0.152 | -0.236 | -0.368 | 9.76E-1 | 9.20E-1 | 1.08E+0 | 7.20E-2 | 2.00E-1 | 1.64E-1 | 9.04E-1 | 5.76E-1 | 1.63E+0 | 8.00E-2 | 7.20E-2 | 4.00E-2 | 1.34E+0 | 1.01E+0 | 1.34E+0 | -0.56 | -0.488 | -0.364 | 1.62E+0 | 1.54E+0 | 1.58E+0 | -0.252 | -0.176 | -0.2 | 1.07E+0 | 9.12E-1 | 1.18E+0 | -0.36 | -0.432 | -0.456 | -0.24 | -0.2 | -0.28 | 8.00E-2 | 7.20E-2 | 4.00E-2 | -0.704 | -0.704 | -0.516 | 1.00E-1 | 2.40E-1 | -0.036
-1.03 | -0.992 | -1.1 | -0.808 | -0.824 | -0.904 | -0.904 | -0.976 | -0.928 | 1.36E-1 | -2.14 | -2.42 | -1.93 | 3.12E-1 | 6.00E-1 | 7.60E-2 | 2.30E+0 | 2.25E+0 | 2.43E+0 | 7.04E-1 | 6.80E-1 | 8.96E-1 | 1.71E+0 | 1.88E+0 | 1.65E+0 | -0.488 | -0.4 | -0.468 | 2.58E+0 | 2.62E+0 | 2.58E+0 | -0.76 | -0.772 | -0.628 | 4.00E-1 | -0.096 | 5.36E-1 | -0.512 | -0.488 | -0.396 | -0.288 | -0.312 | -0.216 | -0.536 | -0.504 | -0.62 | -0.22 | -0.352 | -0.224 | -0.52 | -0.548 | -0.644 | -0.104 | -0.032 | -0.244 | 2.30E+0 | 2.25E+0 | 2.43E+0 | -0.444 | -0.364 | -0.504 | -0.296 | -0.28 | -0.432 | 1.26E+0 | 1.04E+0 | 1.27E+0 | -0.3 | -0.108 | -0.348 | -2.14 | -2.42 | -1.93 | 2.30E+0 | 2.25E+0 | 2.43E+0 | 3.04E-1 | 2.56E-1 | 4.24E-1 | -0.264 | -0.256 | -0.468 | 1.64E+0 | 1.16E+0 | 1.63E+0 | -0.328 | -0.184 | -0.292 | -0.12 | -0.168 | 7.20E-2 | -0.212 | -0.08 | -0.24 | -0.28 | -0.232 | -0.272 | 2.30E+0 | 2.25E+0 | 2.43E+0 | -0.72 | -0.756 | -0.656 | 6.00E-1 | 7.60E-2 | 2.30E+0 | -5.79 | -5.87 | -5.94 | 1.40E-1 | 1.00E-1 | 8.40E-2 | 1.25E+0 | 1.04E+0 | 1.17E+0 | 7.48E-1 | 7.76E-1 | 7.40E-1 | 2.23E+0 | 2.29E+0 | 2.20E+0 | -0.356 | -0.456 | -0.384 | 7.12E-1 | 7.68E-1 | 5.68E-1 | -0.172 | -0.204 | -0.016 | 1.02E+0 | 9.68E-1 | 9.92E-1 | -0.788 | -0.728 | -1.07 | 1.46E+0 | 1.38E+0 | 1.42E+0 | -0.208 | -0.14 | -0.092 | 1.54E+0 | 1.52E+0 | 1.58E+0 | -0.04 | -0.128 | -0.028 | -0.072 | 8.40E-2 | -0.04 | 1.25E+0 | 1.04E+0 | 1.17E+0 | -0.288 | -0.276 | -0.26 | -0.196 | -0.432 | -0.392 | 5.72E-1 | 6.92E-1 | 6.52E-1 | -0.336 | -0.32 | -0.432 | -0.072 | 8.40E-2 | -0.04 | 1.25E+0 | 1.04E+0 | 1.17E+0 | -0.152 | 2.29E+0 | 2.17E+0 | -0.172 | -0.304 | -0.304 | 2.52E+0 | 2.57E+0 | 2.52E+0 | -0.08 | -0.072 | -0.104 | 1.14E+0 | 1.21E+0 | 1.14E+0 | -0.4 | -0.256 | -0.4 | -0.256 | -0.128 | -0.296 | 7.48E-1 | 7.76E-1 | 7.40E-1 | -0.46 | -0.636 | -0.448 | -0.208 | -0.152 | -0.18 | -5.5 | -5.54 | -5.58 | 8.96E-1 | 1.03E+0 | 9.52E-1 | 9.84E-1 | 1.06E+0 | 1.06E+0 | 2.54E+0 | 2.55E+0 | 2.37E+0 | 2.49E+0 | 2.50E+0 | 2.60E+0 | -0.488 | -0.272 | -0.6 | 2.36E+0 | 2.40E+0 | 2.34E+0 | -0.436 | -0.448 | -0.496 | 2.50E+0 | 2.51E+0 | 2.33E+0 | -0.32 | -0.452 | -0.428 | 2.32E+0 | 1.99E+0 | 2.28E+0 | -0.144 | -0.22 | -0.348 | 1.83E+0 | 1.37E+0 | 2.45E+0 | 1.28E-1 | 2.72E-1 | 7.20E-2 | 7.60E-2 | 9.60E-2 | -0.024 | 2.54E+0 | 2.55E+0 | 2.37E+0 | -0.62 | -0.532 | -0.596 | 8.40E-2 | 6.80E-2 | -0.02 | 4.16E-1 | 5.68E-1 | 4.72E-1 | -0.12 | -0.172 | -0.112 | 7.60E-2 | 9.60E-2 | -0.024 | 2.54E+0 | 2.55E+0 | 2.37E+0 | 1.80E+0 | 1.60E+0 | 1.74E+0 | -0.304 | -0.22 | -0.244 | 2.07E+0 | 1.97E+0 | 2.07E+0 | -0.224 | -0.308 | -0.296 | 1.86E+0 | 1.62E+0 | 2.03E+0 | -0.1 | -0.264 | -0.272 | 8.00E-3 | -0.088 | -0.272 | -0.224 | -0.308 | -0.296 | -0.62 | -0.6 | -0.708 | 1.00E-1 | 2.00E-1 | 4.80E-2 | -5.52 | -5.5 | -2.12 | 6.28E-1 | 5.48E-1 | 5.20E-1 | 1.08E+0 | 1.07E+0 | 2.18E+0 | 7.52E-1 | 6.16E-1 | 6.88E-1 | 2.61E+0 | 2.50E+0 | 2.58E+0 | -0.38 | -0.396 | -0.496 | 1.97E+0 | 1.85E+0 | 2.09E+0 | 4.12E-1 | 4.20E-1 | 3.68E-1 | 1.53E+0 | 1.45E+0 | 1.59E+0 | 7.92E-1 | 7.16E-1 | 7.20E-1 | 7.28E-1 | 6.80E-1 | 1.49E+0 | -0.056 | 2.08E-1 | -0.044 | 1.84E-1 | 1.04E-1 | 6.16E-1 | 1.80E-1 | 2.48E-1 | -0.1 | 1.36E-1 | 2.00E-2 | -0.12 | 7.52E-1 | 6.16E-1 | 6.88E-1 | -0.956 | -0.968 | -0.98 | -0.32 | -0.132 | -0.48 | 1.04E+0 | 9.88E-1 | 1.00E+0 | 1.88E-1 | 7.60E-2 | 2.00E-2 | 7.28E-1 | 6.80E-1 | 1.49E+0 | -0.056 | 2.08E-1 | -0.044 | 1.28E+0 | 1.08E+0 | 1.43E+0 | -0.412 | -0.368 | -0.64 | 1.57E+0 | 1.61E+0 | 1.66E+0 | -0.168 | -0.284 | -0.316 | 1.02E+0 | 8.36E-1 | 1.07E+0 | -0.44 | -0.344 | -0.544 | -0.32 | -0.304 | -0.352 | -0.056 | 2.08E-1 | -0.044 | -0.552 | -0.624 | -0.708 | 2.40E-2 | 1.64E-1 | -0.116
-0.96 | -0.992 | -1.11 | -0.768 | -0.84 | -0.92 | -0.896 | -0.928 | -0.992 | 1.36E-1 | -2.12 | -2.49 | -1.92 | 2.96E-1 | 5.36E-1 | 7.60E-2 | 2.30E+0 | 2.24E+0 | 2.36E+0 | 8.12E-1 | 6.56E-1 | 6.60E-1 | 1.68E+0 | 1.75E+0 | 1.56E+0 | -0.408 | -0.368 | -0.48 | 2.58E+0 | 2.55E+0 | 2.57E+0 | -0.676 | -0.748 | -0.532 | 3.92E-1 | -0.08 | 5.36E-1 | -0.344 | -0.336 | -0.392 | -0.256 | -0.236 | -0.224 | -0.428 | -0.376 | -0.62 | -0.336 | -0.312 | -0.196 | -0.52 | -0.564 | -0.644 | -0.08 | 6.80E-2 | -0.228 | 2.30E+0 | 2.24E+0 | 2.36E+0 | -0.5 | -0.364 | -0.488 | -0.424 | -0.288 | -0.44 | 1.27E+0 | 9.64E-1 | 1.33E+0 | -0.164 | -0.24 | -0.252 | -2.12 | -2.49 | -1.92 | 2.30E+0 | 2.24E+0 | 2.36E+0 | 2.00E-1 | 2.96E-1 | 4.48E-1 | -0.284 | -0.18 | -0.304 | 1.66E+0 | 1.24E+0 | 1.57E+0 | -0.196 | -0.204 | -0.288 | -0.152 | -0.212 | 9.20E-2 | -0.232 | -0.104 | -0.232 | -0.176 | -0.128 | -0.376 | 2.30E+0 | 2.24E+0 | 2.36E+0 | -0.604 | -0.656 | -0.74 | 5.36E-1 | 7.60E-2 | 2.30E+0 | -5.73 | -5.88 | -5.94 | 1.60E-2 | 1.60E-1 | 9.20E-2 | 1.15E+0 | 1.06E+0 | 1.16E+0 | 7.40E-1 | 7.00E-1 | 6.36E-1 | 2.28E+0 | 2.26E+0 | 2.26E+0 | -0.36 | -0.488 | -0.556 | 5.76E-1 | 8.08E-1 | 9.12E-1 | -0.172 | -0.188 | -0.06 | 9.68E-1 | 1.01E+0 | 1.06E+0 | -0.9 | -0.728 | -0.996 | 1.46E+0 | 1.43E+0 | 1.53E+0 | -0.12 | -0.16 | -0.292 | 1.54E+0 | 1.60E+0 | 1.58E+0 | -0.144 | -0.152 | -0.092 | 1.32E-1 | 1.00E-1 | -0.044 | 1.15E+0 | 1.06E+0 | 1.16E+0 | -0.276 | -0.384 | -0.26 | -0.18 | -0.292 | -0.496 | 5.64E-1 | 6.16E-1 | 6.12E-1 | -0.2 | -0.36 | -0.292 | 1.32E-1 | 1.00E-1 | -0.044 | 1.15E+0 | 1.06E+0 | 1.16E+0 | -0.176 | 2.23E+0 | 2.30E+0 | -0.304 | -0.16 | -0.3 | 2.46E+0 | 2.68E+0 | 2.65E+0 | -0.088 | -0.176 | -0.08 | 1.15E+0 | 1.14E+0 | 1.13E+0 | -0.384 | -0.272 | -0.384 | -0.248 | -0.24 | -0.288 | 7.40E-1 | 7.00E-1 | 6.36E-1 | -0.604 | -0.508 | -0.42 | -0.24 | -0.172 | -0.292 | -5.5 | -5.52 | -5.57 | 8.64E-1 | 9.48E-1 | 9.36E-1 | 1.06E+0 | 1.08E+0 | 9.52E-1 | 2.54E+0 | 2.50E+0 | 2.38E+0 | 2.65E+0 | 2.64E+0 | 2.56E+0 | -0.364 | -0.424 | -0.472 | 2.41E+0 | 2.36E+0 | 2.37E+0 | -0.44 | -0.316 | -0.504 | 2.36E+0 | 2.52E+0 | 2.46E+0 | -0.456 | -0.328 | -0.412 | 2.26E+0 | 1.83E+0 | 2.25E+0 | -0.352 | -0.204 | -0.236 | 1.83E+0 | 1.37E+0 | 2.38E+0 | 2.60E-1 | 2.88E-1 | 1.88E-1 | 2.12E-1 | 8.80E-2 | 1.12E-1 | 2.54E+0 | 2.50E+0 | 2.38E+0 | -0.556 | -0.544 | -0.592 | 0.00E+0 | -0.024 | -0.032 | 5.44E-1 | 6.08E-1 | 5.76E-1 | -0.012 | -0.164 | 0.00E+0 | 2.12E-1 | 8.80E-2 | 1.12E-1 | 2.54E+0 | 2.50E+0 | 2.38E+0 | 1.71E+0 | 1.61E+0 | 1.73E+0 | -0.3 | -0.216 | -0.408 | 1.99E+0 | 2.08E+0 | 2.06E+0 | -0.22 | -0.308 | -0.304 | 1.84E+0 | 1.74E+0 | 2.10E+0 | -0.116 | -0.232 | -0.268 | -0.112 | 4.00E-3 | -0.268 | -0.22 | -0.308 | -0.304 | -0.74 | -0.7 | -0.704 | 2.08E-1 | 9.60E-2 | -0.064 | -5.52 | -5.46 | -2.16 | 6.24E-1 | 5.44E-1 | 5.60E-1 | 1.02E+0 | 9.96E-1 | 2.20E+0 | 6.24E-1 | 6.32E-1 | 6.96E-1 | 2.61E+0 | 2.54E+0 | 2.45E+0 | -0.28 | -0.388 | -0.36 | 1.96E+0 | 1.98E+0 | 2.07E+0 | 4.36E-1 | 3.24E-1 | 2.68E-1 | 1.53E+0 | 1.49E+0 | 1.61E+0 | 6.72E-1 | 8.04E-1 | 6.08E-1 | 7.84E-1 | 5.68E-1 | 1.62E+0 | 7.20E-2 | 1.68E-1 | -0.088 | 2.56E-1 | 1.68E-1 | 6.08E-1 | -0.016 | 2.92E-1 | -0.24 | 1.40E-1 | 1.68E-1 | -0.012 | 6.24E-1 | 6.32E-1 | 6.96E-1 | -1.1 | -0.932 | -0.928 | -0.164 | -0.276 | -0.472 | 1.06E+0 | 8.92E-1 | 9.44E-1 | 8.40E-2 | 1.88E-1 | 1.60E-2 | 7.84E-1 | 5.68E-1 | 1.62E+0 | 7.20E-2 | 1.68E-1 | -0.088 | 1.24E+0 | 1.08E+0 | 1.43E+0 | -0.512 | -0.512 | -0.336 | 1.56E+0 | 1.55E+0 | 1.66E+0 | -0.148 | -0.32 | -0.36 | 1.00E+0 | 9.08E-1 | 1.00E+0 | -0.352 | -0.344 | -0.536 | -0.24 | -0.2 | -0.384 | 7.20E-2 | 1.68E-1 | -0.088 | -0.58 | -0.612 | -0.724 | -0.004 | 2.52E-1 | -0.048
-1.02 | -1.06 | -1.15 | -0.736 | -0.88 | -0.848 | -0.992 | -0.992 | -0.936 | 4.80E-2 | -2.06 | -2.42 | -1.87 | 2.64E-1 | 4.92E-1 | 1.36E-1 | 2.40E+0 | 2.34E+0 | 2.44E+0 | 6.88E-1 | 7.52E-1 | 8.08E-1 | 1.84E+0 | 1.89E+0 | 1.66E+0 | -0.468 | -0.544 | -0.592 | 2.63E+0 | 2.62E+0 | 2.61E+0 | -0.76 | -0.872 | -0.604 | 1.92E-1 | -0.04 | 6.00E-1 | -0.508 | -0.476 | -0.528 | -0.288 | -0.352 | -0.26 | -0.544 | -0.472 | -0.744 | -0.244 | -0.348 | -0.312 | -0.628 | -0.648 | -0.52 | 2.80E-2 | -0.032 | -0.116 | 2.40E+0 | 2.34E+0 | 2.44E+0 | -0.452 | -0.312 | -0.388 | -0.304 | -0.424 | -0.288 | 1.18E+0 | 1.07E+0 | 1.27E+0 | -0.252 | -0.144 | -0.352 | -2.06 | -2.42 | -1.87 | 2.40E+0 | 2.34E+0 | 2.44E+0 | 3.44E-1 | 1.44E-1 | 5.76E-1 | -0.404 | -0.4 | -0.452 | 1.56E+0 | 1.18E+0 | 1.64E+0 | -0.312 | -0.276 | -0.208 | 2.80E-2 | -0.292 | -0.024 | -0.084 | -0.228 | -0.136 | -0.296 | -0.24 | -0.272 | 2.40E+0 | 2.34E+0 | 2.44E+0 | -0.716 | -0.736 | -0.608 | 4.92E-1 | 1.36E-1 | 2.40E+0 | -6.06 | -5.91 | -5.86 | 2.12E-1 | 9.20E-2 | 1.36E-1 | 1.04E+0 | 1.16E+0 | 1.08E+0 | 6.88E-1 | 7.52E-1 | 7.28E-1 | 2.04E+0 | 2.17E+0 | 1.97E+0 | -0.504 | -0.328 | -0.36 | 8.64E-1 | 7.64E-1 | 6.72E-1 | -0.084 | -0.092 | -0.148 | 1.01E+0 | 9.68E-1 | 9.92E-1 | -0.804 | -0.628 | -1.11 | 1.38E+0 | 1.39E+0 | 1.36E+0 | -0.212 | 1.20E-2 | -0.132 | 1.58E+0 | 1.54E+0 | 1.54E+0 | -0.052 | -0.024 | 0.00E+0 | -0.08 | -0.032 | -0.208 | 1.04E+0 | 1.16E+0 | 1.08E+0 | -0.384 | -0.248 | -0.392 | -0.324 | -0.428 | -0.392 | 6.44E-1 | 6.92E-1 | 5.16E-1 | -0.308 | -0.224 | -0.428 | -0.08 | -0.032 | -0.208 | 1.04E+0 | 1.16E+0 | 1.08E+0 | -0.144 | 2.40E+0 | 2.22E+0 | -0.12 | -0.316 | -0.208 | 2.68E+0 | 2.55E+0 | 2.54E+0 | -0.184 | -0.048 | -0.232 | 1.20E+0 | 1.22E+0 | 1.19E+0 | -0.28 | -0.352 | -0.264 | -0.168 | -0.144 | -0.42 | 6.88E-1 | 7.52E-1 | 7.28E-1 | -0.48 | -0.64 | -0.312 | -0.072 | -0.032 | -0.172 | -5.53 | -5.47 | -5.54 | 9.92E-1 | 8.88E-1 | 8.88E-1 | 9.76E-1 | 9.68E-1 | 1.09E+0 | 2.49E+0 | 2.56E+0 | 2.46E+0 | 2.48E+0 | 2.51E+0 | 2.48E+0 | -0.536 | -0.324 | -0.612 | 2.37E+0 | 2.40E+0 | 2.42E+0 | -0.336 | -0.416 | -0.4 | 2.54E+0 | 2.45E+0 | 2.37E+0 | -0.296 | -0.468 | -0.536 | 2.31E+0 | 1.95E+0 | 2.58E+0 | -0.084 | -0.1 | -0.356 | 1.88E+0 | 1.42E+0 | 2.43E+0 | 1.44E-1 | 1.76E-1 | 1.12E-1 | 5.60E-2 | 1.88E-1 | -0.02 | 2.49E+0 | 2.56E+0 | 2.46E+0 | -0.628 | -0.62 | -0.648 | 9.20E-2 | 7.60E-2 | 1.00E-1 | 4.48E-1 | 4.56E-1 | 4.40E-1 | -0.124 | -0.06 | -0.112 | 5.60E-2 | 1.88E-1 | -0.02 | 2.49E+0 | 2.56E+0 | 2.46E+0 | 1.80E+0 | 1.74E+0 | 1.82E+0 | -0.224 | -0.316 | -0.208 | 2.06E+0 | 1.94E+0 | 2.00E+0 | -0.344 | -0.2 | -0.384 | 1.70E+0 | 1.63E+0 | 2.03E+0 | -0.22 | -0.124 | -0.384 | 6.80E-2 | -0.104 | -0.372 | -0.344 | -0.2 | -0.384 | -0.592 | -0.596 | -0.596 | 8.00E-2 | 1.92E-1 | 4.40E-2 | -5.46 | -5.51 | -2.1 | 5.24E-1 | 6.04E-1 | 5.20E-1 | 1.07E+0 | 1.08E+0 | 2.27E+0 | 7.36E-1 | 7.12E-1 | 6.08E-1 | 2.51E+0 | 2.62E+0 | 2.57E+0 | -0.34 | -0.268 | -0.48 | 1.87E+0 | 1.87E+0 | 2.00E+0 | 2.72E-1 | 4.16E-1 | 3.92E-1 | 1.66E+0 | 1.54E+0 | 1.48E+0 | 8.20E-1 | 6.88E-1 | 7.36E-1 | 8.56E-1 | 6.72E-1 | 1.51E+0 | -0.036 | 8.00E-2 | 6.80E-2 | 1.76E-1 | 1.28E-1 | 5.36E-1 | 2.40E-1 | 4.16E-1 | -0.1 | 2.40E-2 | 5.20E-2 | -0.12 | 7.36E-1 | 7.12E-1 | 6.08E-1 | -0.976 | -1.04 | -0.972 | -0.292 | -0.068 | -0.372 | 9.36E-1 | 1.01E+0 | 1.14E+0 | 1.92E-1 | 7.60E-2 | 1.16E-1 | 8.56E-1 | 6.72E-1 | 1.51E+0 | -0.036 | 8.00E-2 | 6.80E-2 | 1.38E+0 | 1.01E+0 | 1.35E+0 | -0.424 | -0.368 | -0.644 | 1.64E+0 | 1.61E+0 | 1.58E+0 | -0.248 | -0.18 | -0.176 | 1.07E+0 | 8.48E-1 | 1.22E+0 | -0.448 | -0.432 | -0.456 | -0.336 | -0.336 | -0.28 | -0.036 | 8.00E-2 | 6.80E-2 | -0.66 | -0.712 | -0.564 | 1.08E-1 | 1.60E-1 | -0.12
-0.968 | -0.992 | -1.1 | -0.776 | -0.824 | -0.904 | -1 | -0.976 | -0.976 | 1.44E-1 | -2.12 | -2.49 | -1.88 | 3.20E-1 | 5.32E-1 | 1.36E-1 | 2.44E+0 | 2.24E+0 | 2.43E+0 | 6.84E-1 | 6.64E-1 | 8.04E-1 | 1.86E+0 | 1.86E+0 | 1.52E+0 | -0.392 | -0.512 | -0.6 | 2.62E+0 | 2.62E+0 | 2.64E+0 | -0.792 | -0.872 | -0.512 | 3.60E-1 | -0.032 | 5.52E-1 | -0.472 | -0.468 | -0.4 | -0.284 | -0.216 | -0.224 | -0.428 | -0.384 | -0.74 | -0.248 | -0.304 | -0.196 | -0.672 | -0.644 | -0.508 | -0.088 | -0.036 | -0.276 | 2.44E+0 | 2.24E+0 | 2.43E+0 | -0.532 | -0.372 | -0.48 | -0.32 | -0.28 | -0.288 | 1.30E+0 | 9.16E-1 | 1.19E+0 | -0.248 | -0.268 | -0.232 | -2.12 | -2.49 | -1.88 | 2.44E+0 | 2.24E+0 | 2.43E+0 | 1.92E-1 | 2.40E-1 | 5.92E-1 | -0.304 | -0.36 | -0.296 | 1.68E+0 | 1.24E+0 | 1.56E+0 | -0.328 | -0.2 | -0.208 | 3.60E-2 | -0.212 | 8.00E-3 | -0.208 | -0.196 | -0.224 | -0.184 | -0.136 | -0.384 | 2.44E+0 | 2.24E+0 | 2.43E+0 | -0.732 | -0.816 | -0.656 | 5.32E-1 | 1.36E-1 | 2.44E+0 | -5.77 | -5.88 | -5.95 | 4.40E-2 | 1.40E-1 | 1.60E-1 | 1.05E+0 | 1.04E+0 | 1.17E+0 | 6.80E-1 | 7.52E-1 | 6.52E-1 | 2.28E+0 | 2.10E+0 | 1.98E+0 | -0.368 | -0.488 | -0.592 | 8.32E-1 | 7.68E-1 | 6.96E-1 | -0.184 | -0.284 | -0.156 | 1.02E+0 | 9.60E-1 | 9.84E-1 | -0.816 | -0.708 | -1.02 | 1.45E+0 | 1.42E+0 | 1.50E+0 | -0.124 | 2.00E-2 | -0.264 | 1.55E+0 | 1.54E+0 | 1.54E+0 | -0.14 | -0.108 | -0.088 | -0.072 | 1.44E-1 | -0.072 | 1.05E+0 | 1.04E+0 | 1.17E+0 | -0.364 | -0.408 | -0.256 | -0.2 | -0.304 | -0.4 | 6.48E-1 | 6.92E-1 | 7.72E-1 | -0.336 | -0.336 | -0.304 | -0.072 | 1.44E-1 | -0.072 | 1.05E+0 | 1.04E+0 | 1.17E+0 | -0.136 | 2.41E+0 | 2.19E+0 | -0.256 | -0.292 | -0.172 | 2.52E+0 | 2.50E+0 | 2.61E+0 | -0.192 | -0.176 | -0.236 | 1.29E+0 | 1.12E+0 | 1.13E+0 | -0.384 | -0.376 | -0.272 | -0.304 | -0.144 | -0.312 | 6.80E-1 | 7.52E-1 | 6.52E-1 | -0.608 | -0.64 | -0.268 | -0.224 | -0.072 | -0.28 | -5.5 | -5.47 | -5.58 | 7.76E-1 | 8.96E-1 | 8.92E-1 | 9.92E-1 | 9.84E-1 | 1.10E+0 | 2.55E+0 | 2.50E+0 | 2.37E+0 | 2.50E+0 | 2.54E+0 | 2.46E+0 | -0.484 | -0.328 | -0.488 | 2.35E+0 | 2.40E+0 | 2.47E+0 | -0.436 | -0.324 | -0.368 | 2.55E+0 | 2.51E+0 | 2.36E+0 | -0.468 | -0.36 | -0.424 | 2.42E+0 | 1.81E+0 | 2.34E+0 | -0.124 | -0.096 | -0.344 | 1.88E+0 | 1.42E+0 | 2.37E+0 | 2.44E-1 | 2.92E-1 | 7.20E-2 | 1.88E-1 | 1.20E-2 | -0.024 | 2.55E+0 | 2.50E+0 | 2.37E+0 | -0.568 | -0.552 | -0.648 | -0.068 | 7.60E-2 | 1.28E-1 | 3.76E-1 | 4.96E-1 | 4.24E-1 | 4.00E-3 | -0.18 | 4.00E-3 | 1.88E-1 | 1.20E-2 | -0.024 | 2.55E+0 | 2.50E+0 | 2.37E+0 | 1.70E+0 | 1.74E+0 | 1.72E+0 | -0.32 | -0.22 | -0.388 | 1.96E+0 | 2.10E+0 | 2.07E+0 | -0.332 | -0.308 | -0.284 | 1.70E+0 | 1.74E+0 | 2.10E+0 | -0.092 | -0.236 | -0.432 | -0.156 | -0.112 | -0.288 | -0.332 | -0.308 | -0.284 | -0.604 | -0.572 | -0.568 | 1.12E-1 | 1.12E-1 | 3.20E-2 | -5.46 | -5.51 | -2.12 | 5.92E-1 | 6.04E-1 | 5.16E-1 | 1.09E+0 | 1.08E+0 | 2.28E+0 | 5.52E-1 | 7.28E-1 | 7.04E-1 | 2.63E+0 | 2.51E+0 | 2.47E+0 | -0.244 | -0.392 | -0.48 | 1.81E+0 | 1.97E+0 | 1.91E+0 | 2.48E-1 | 4.64E-1 | 2.28E-1 | 1.50E+0 | 1.56E+0 | 1.48E+0 | 6.92E-1 | 8.12E-1 | 6.60E-1 | 8.40E-1 | 5.52E-1 | 1.60E+0 | -0.048 | 8.80E-2 | -0.084 | 1.68E-1 | 1.12E-1 | 6.24E-1 | 1.36E-1 | 3.12E-1 | -0.124 | 1.80E-1 | 2.00E-2 | -0.02 | 5.52E-1 | 7.28E-1 | 7.04E-1 | -0.988 | -0.952 | -0.992 | -0.184 | -0.264 | -0.356 | 1.06E+0 | 9.00E-1 | 9.76E-1 | 5.60E-2 | 7.60E-2 | 5.20E-2 | 8.40E-1 | 5.52E-1 | 1.60E+0 | -0.048 | 8.80E-2 | -0.084 | 1.38E+0 | 1.09E+0 | 1.34E+0 | -0.524 | -0.488 | -0.352 | 1.63E+0 | 1.56E+0 | 1.60E+0 | -0.156 | -0.144 | -0.216 | 1.00E+0 | 9.12E-1 | 1.21E+0 | -0.48 | -0.32 | -0.456 | -0.32 | -0.312 | -0.272 | -0.048 | 8.80E-2 | -0.084 | -0.568 | -0.62 | -0.768 | 1.20E-2 | 1.32E-1 | -0.152
-1.02 | -1.09 | -1.17 | -0.72 | -0.896 | -0.856 | -0.88 | -0.928 | -0.92 | 5.60E-2 | -2.06 | -2.41 | -1.92 | 2.52E-1 | 4.88E-1 | 8.80E-2 | 2.24E+0 | 2.32E+0 | 2.36E+0 | 8.04E-1 | 7.36E-1 | 6.92E-1 | 1.70E+0 | 1.77E+0 | 1.66E+0 | -0.492 | -0.36 | -0.484 | 2.58E+0 | 2.56E+0 | 2.56E+0 | -0.652 | -0.768 | -0.656 | 2.16E-1 | -0.088 | 5.80E-1 | -0.376 | -0.356 | -0.492 | -0.244 | -0.324 | -0.248 | -0.508 | -0.484 | -0.644 | -0.336 | -0.356 | -0.288 | -0.52 | -0.568 | -0.632 | 5.20E-2 | 7.60E-2 | -0.08 | 2.24E+0 | 2.32E+0 | 2.36E+0 | -0.404 | -0.304 | -0.376 | -0.4 | -0.416 | -0.408 | 1.15E+0 | 1.12E+0 | 1.41E+0 | -0.156 | -0.128 | -0.384 | -2.06 | -2.41 | -1.92 | 2.24E+0 | 2.32E+0 | 2.36E+0 | 3.28E-1 | 1.76E-1 | 4.32E-1 | -0.404 | -0.228 | -0.476 | 1.52E+0 | 1.15E+0 | 1.63E+0 | -0.144 | -0.28 | -0.308 | -0.144 | -0.292 | 6.00E-2 | -0.12 | -0.092 | -0.152 | -0.288 | -0.264 | -0.28 | 2.24E+0 | 2.32E+0 | 2.36E+0 | -0.588 | -0.592 | -0.74 | 4.88E-1 | 8.80E-2 | 2.24E+0 | -6.02 | -5.92 | -5.86 | 1.72E-1 | 1.00E-1 | 6.80E-2 | 1.15E+0 | 1.16E+0 | 1.07E+0 | 7.56E-1 | 6.96E-1 | 7.16E-1 | 2.11E+0 | 2.36E+0 | 2.24E+0 | -0.508 | -0.348 | -0.364 | 5.44E-1 | 8.08E-1 | 8.48E-1 | -0.072 | -0.008 | -0.048 | 9.68E-1 | 1.02E+0 | 1.06E+0 | -0.924 | -0.624 | -1.08 | 1.38E+0 | 1.39E+0 | 1.40E+0 | -0.18 | -0.14 | -0.172 | 1.58E+0 | 1.59E+0 | 1.58E+0 | -0.056 | -0.048 | -0.008 | 8.40E-2 | -0.056 | -0.208 | 1.15E+0 | 1.16E+0 | 1.07E+0 | -0.296 | -0.252 | -0.372 | -0.308 | -0.424 | -0.48 | 5.80E-1 | 6.16E-1 | 3.56E-1 | -0.192 | -0.24 | -0.424 | 8.40E-2 | -0.056 | -0.208 | 1.15E+0 | 1.16E+0 | 1.07E+0 | -0.16 | 2.26E+0 | 2.31E+0 | -0.156 | -0.196 | -0.328 | 2.60E+0 | 2.70E+0 | 2.54E+0 | -0.108 | -0.056 | -0.088 | 1.06E+0 | 1.22E+0 | 1.18E+0 | -0.28 | -0.256 | -0.384 | -0.096 | -0.232 | -0.416 | 7.56E-1 | 6.96E-1 | 7.16E-1 | -0.496 | -0.496 | -0.536 | -0.084 | -0.168 | -0.188 | -5.53 | -5.52 | -5.53 | 1.04E+0 | 9.52E-1 | 9.36E-1 | 1.06E+0 | 1.06E+0 | 9.36E-1 | 2.49E+0 | 2.56E+0 | 2.46E+0 | 2.63E+0 | 2.66E+0 | 2.59E+0 | -0.376 | -0.432 | -0.604 | 2.43E+0 | 2.36E+0 | 2.31E+0 | -0.328 | -0.432 | -0.528 | 2.40E+0 | 2.46E+0 | 2.44E+0 | -0.336 | -0.432 | -0.516 | 2.12E+0 | 1.96E+0 | 2.51E+0 | -0.296 | -0.216 | -0.236 | 1.83E+0 | 1.36E+0 | 2.44E+0 | 1.60E-1 | 1.28E-1 | 1.88E-1 | 8.40E-2 | 3.04E-1 | 8.00E-2 | 2.49E+0 | 2.56E+0 | 2.46E+0 | -0.616 | -0.62 | -0.596 | 1.52E-1 | -0.036 | -0.032 | 6.24E-1 | 5.68E-1 | 5.84E-1 | -0.132 | -0.048 | -0.14 | 8.40E-2 | 3.04E-1 | 8.00E-2 | 2.49E+0 | 2.56E+0 | 2.46E+0 | 1.81E+0 | 1.63E+0 | 1.82E+0 | -0.2 | -0.3 | -0.224 | 2.08E+0 | 1.95E+0 | 1.99E+0 | -0.204 | -0.196 | -0.384 | 1.83E+0 | 1.63E+0 | 2.04E+0 | -0.208 | -0.12 | -0.248 | 8.40E-2 | -0.004 | -0.384 | -0.204 | -0.196 | -0.384 | -0.736 | -0.696 | -0.796 | 1.92E-1 | 1.92E-1 | -0.072 | -5.52 | -5.46 | -2.17 | 5.28E-1 | 5.40E-1 | 5.64E-1 | 9.92E-1 | 9.96E-1 | 2.20E+0 | 7.92E-1 | 6.24E-1 | 6.24E-1 | 2.49E+0 | 2.62E+0 | 2.57E+0 | -0.388 | -0.288 | -0.344 | 2.01E+0 | 1.85E+0 | 2.20E+0 | 5.00E-1 | 2.52E-1 | 4.40E-1 | 1.70E+0 | 1.46E+0 | 1.60E+0 | 8.20E-1 | 7.32E-1 | 7.20E-1 | 7.60E-1 | 6.88E-1 | 1.52E+0 | 1.12E-1 | 1.68E-1 | 6.80E-2 | 2.48E-1 | 1.84E-1 | 5.28E-1 | 3.20E-2 | 3.92E-1 | -0.224 | -0.012 | 1.80E-1 | -0.104 | 7.92E-1 | 6.24E-1 | 6.24E-1 | -1.08 | -1.02 | -0.904 | -0.264 | -0.088 | -0.472 | 9.40E-1 | 9.88E-1 | 1.13E+0 | 2.40E-1 | 1.96E-1 | 1.12E-1 | 7.60E-1 | 6.88E-1 | 1.52E+0 | 1.12E-1 | 1.68E-1 | 6.80E-2 | 1.24E+0 | 1.00E+0 | 1.47E+0 | -0.428 | -0.376 | -0.62 | 1.58E+0 | 1.61E+0 | 1.66E+0 | -0.248 | -0.3 | -0.296 | 1.09E+0 | 8.48E-1 | 1.03E+0 | -0.328 | -0.44 | -0.544 | -0.232 | -0.224 | -0.36 | 1.12E-1 | 1.68E-1 | 6.80E-2 | -0.68 | -0.716 | -0.556 | 9.60E-2 | 2.68E-1 | -0.012
-1.02 | -1.01 | -1.16 | -0.72 | -0.912 | -0.856 | -0.912 | -0.936 | -0.936 | 7.20E-2 | -2.06 | -2.48 | -1.93 | 2.40E-1 | 5.24E-1 | 9.20E-2 | 2.46E+0 | 2.24E+0 | 2.44E+0 | 7.24E-1 | 6.76E-1 | 7.84E-1 | 1.71E+0 | 1.75E+0 | 1.56E+0 | -0.488 | -0.48 | -0.612 | 2.62E+0 | 2.61E+0 | 2.63E+0 | -0.684 | -0.88 | -0.688 | 3.52E-1 | -0.04 | 5.88E-1 | -0.476 | -0.34 | -0.488 | -0.244 | -0.252 | -0.248 | -0.528 | -0.38 | -0.648 | -0.42 | -0.356 | -0.284 | -0.544 | -0.544 | -0.656 | 2.40E-2 | -0.044 | -0.252 | 2.46E+0 | 2.24E+0 | 2.44E+0 | -0.52 | -0.38 | -0.48 | -0.304 | -0.384 | -0.288 | 1.17E+0 | 1.14E+0 | 1.34E+0 | -0.116 | -0.264 | -0.384 | -2.06 | -2.48 | -1.93 | 2.46E+0 | 2.24E+0 | 2.44E+0 | 2.16E-1 | 2.48E-1 | 4.48E-1 | -0.412 | -0.268 | -0.468 | 1.66E+0 | 1.24E+0 | 1.64E+0 | -0.292 | -0.276 | -0.284 | -0.144 | -0.292 | 7.20E-2 | -0.112 | -0.212 | -0.252 | -0.296 | -0.072 | -0.384 | 2.46E+0 | 2.24E+0 | 2.44E+0 | -0.6 | -0.624 | -0.74 | 5.24E-1 | 9.20E-2 | 2.46E+0 | -5.99 | -5.92 | -5.94 | 1.60E-1 | 1.04E-1 | 8.80E-2 | 1.13E+0 | 1.16E+0 | 1.06E+0 | 6.84E-1 | 7.60E-1 | 7.24E-1 | 2.15E+0 | 2.29E+0 | 2.16E+0 | -0.488 | -0.336 | -0.656 | 5.84E-1 | 8.00E-1 | 7.12E-1 | -0.052 | 5.20E-2 | -0.06 | 1.01E+0 | 1.03E+0 | 1.06E+0 | -0.804 | -0.62 | -0.992 | 1.38E+0 | 1.38E+0 | 1.47E+0 | -0.104 | -0.04 | -0.244 | 1.60E+0 | 1.58E+0 | 1.54E+0 | -0.124 | -0.144 | -0.036 | -0.032 | -0.076 | -0.076 | 1.13E+0 | 1.16E+0 | 1.06E+0 | -0.268 | -0.376 | -0.356 | -0.32 | -0.4 | -0.396 | 5.20E-1 | 7.04E-1 | 7.52E-1 | -0.196 | -0.34 | -0.4 | -0.032 | -0.076 | -0.076 | 1.13E+0 | 1.16E+0 | 1.06E+0 | -0.168 | 2.36E+0 | 2.16E+0 | -0.152 | -0.3 | -0.18 | 2.52E+0 | 2.67E+0 | 2.61E+0 | -0.228 | -0.16 | -0.104 | 1.12E+0 | 1.11E+0 | 1.18E+0 | -0.288 | -0.256 | -0.416 | -0.256 | -0.144 | -0.412 | 6.84E-1 | 7.60E-1 | 7.24E-1 | -0.588 | -0.64 | -0.344 | -0.184 | -0.068 | -0.184 | -5.54 | -5.48 | -5.53 | 9.40E-1 | 9.44E-1 | 8.92E-1 | 9.76E-1 | 9.76E-1 | 1.07E+0 | 2.56E+0 | 2.50E+0 | 2.36E+0 | 2.47E+0 | 2.64E+0 | 2.58E+0 | -0.504 | -0.324 | -0.496 | 2.40E+0 | 2.40E+0 | 2.36E+0 | -0.34 | -0.448 | -0.508 | 2.42E+0 | 2.46E+0 | 2.45E+0 | -0.492 | -0.448 | -0.516 | 2.42E+0 | 1.94E+0 | 2.38E+0 | -0.28 | -0.112 | -0.232 | 1.88E+0 | 1.42E+0 | 2.36E+0 | 1.44E-1 | 3.16E-1 | 2.08E-1 | 8.40E-2 | 2.64E-1 | -0.024 | 2.56E+0 | 2.50E+0 | 2.36E+0 | -0.66 | -0.56 | -0.692 | -0.008 | 9.60E-2 | -0.028 | 5.76E-1 | 5.68E-1 | 5.84E-1 | -0.008 | -0.168 | -0.108 | 8.40E-2 | 2.64E-1 | -0.024 | 2.56E+0 | 2.50E+0 | 2.36E+0 | 1.70E+0 | 1.64E+0 | 1.84E+0 | -0.22 | -0.212 | -0.352 | 1.92E+0 | 1.99E+0 | 1.96E+0 | -0.224 | -0.192 | -0.384 | 1.69E+0 | 1.62E+0 | 2.16E+0 | -0.212 | -0.152 | -0.252 | 3.20E-2 | -0.116 | -0.288 | -0.224 | -0.192 | -0.384 | -0.796 | -0.684 | -0.62 | 1.00E-1 | 1.92E-1 | 3.60E-2 | -5.47 | -5.51 | -2.12 | 5.32E-1 | 6.20E-1 | 5.64E-1 | 1.02E+0 | 9.08E-1 | 2.27E+0 | 8.08E-1 | 7.12E-1 | 6.32E-1 | 2.45E+0 | 2.49E+0 | 2.46E+0 | -0.264 | -0.288 | -0.488 | 1.93E+0 | 1.88E+0 | 2.02E+0 | 2.84E-1 | 4.36E-1 | 2.40E-1 | 1.67E+0 | 1.57E+0 | 1.58E+0 | 8.20E-1 | 8.00E-1 | 6.32E-1 | 6.80E-1 | 5.60E-1 | 1.53E+0 | -0.036 | 8.40E-2 | -0.072 | 1.92E-1 | 1.20E-1 | 6.08E-1 | 5.60E-2 | 4.08E-1 | -0.152 | 2.40E-2 | 2.12E-1 | -0.004 | 8.08E-1 | 7.12E-1 | 6.32E-1 | -0.988 | -0.92 | -0.9 | -0.172 | -0.212 | -0.468 | 9.64E-1 | 9.68E-1 | 1.12E+0 | 2.52E-1 | 1.72E-1 | 2.00E-2 | 6.80E-1 | 5.60E-1 | 1.53E+0 | -0.036 | 8.40E-2 | -0.072 | 1.40E+0 | 9.92E-1 | 1.50E+0 | -0.524 | -0.392 | -0.556 | 1.64E+0 | 1.56E+0 | 1.66E+0 | -0.144 | -0.184 | -0.188 | 1.08E+0 | 8.04E-1 | 1.15E+0 | -0.344 | -0.336 | -0.552 | -0.24 | -0.224 | -0.264 | -0.036 | 8.40E-2 | -0.072 | -0.58 | -0.708 | -0.708 | 0.00E+0 | 1.56E-1 | -0.036
-0.976 | -1.06 | -1.1 | -0.768 | -0.816 | -0.896 | -0.976 | -0.968 | -0.976 | 1.28E-1 | -2.13 | -2.42 | -1.86 | 3.12E-1 | 4.92E-1 | 1.28E-1 | 2.30E+0 | 2.33E+0 | 2.35E+0 | 7.64E-1 | 7.24E-1 | 6.80E-1 | 1.82E+0 | 1.87E+0 | 1.73E+0 | -0.384 | -0.404 | -0.488 | 2.59E+0 | 2.56E+0 | 2.56E+0 | -0.756 | -0.72 | -0.452 | 2.56E-1 | -0.08 | 5.48E-1 | -0.38 | -0.464 | -0.42 | -0.3 | -0.32 | -0.224 | -0.428 | -0.488 | -0.716 | -0.172 | -0.3 | -0.208 | -0.608 | -0.652 | -0.508 | -0.088 | 6.80E-2 | -0.124 | 2.30E+0 | 2.33E+0 | 2.35E+0 | -0.436 | -0.248 | -0.392 | -0.424 | -0.28 | -0.416 | 1.29E+0 | 9.32E-1 | 1.24E+0 | -0.292 | -0.136 | -0.236 | -2.13 | -2.42 | -1.86 | 2.30E+0 | 2.33E+0 | 2.35E+0 | 3.12E-1 | 1.76E-1 | 5.68E-1 | -0.288 | -0.336 | -0.292 | 1.56E+0 | 1.18E+0 | 1.56E+0 | -0.2 | -0.176 | -0.22 | 2.40E-2 | -0.2 | 8.00E-3 | -0.212 | -0.12 | -0.112 | -0.168 | -0.344 | -0.28 | 2.30E+0 | 2.33E+0 | 2.35E+0 | -0.716 | -0.756 | -0.656 | 4.92E-1 | 1.28E-1 | 2.30E+0 | -5.82 | -5.87 | -5.88 | 6.00E-2 | 1.40E-1 | 1.40E-1 | 1.06E+0 | 1.06E+0 | 1.18E+0 | 7.56E-1 | 6.96E-1 | 6.48E-1 | 2.26E+0 | 2.17E+0 | 2.06E+0 | -0.4 | -0.468 | -0.312 | 7.76E-1 | 7.72E-1 | 8.32E-1 | -0.16 | -0.3 | -0.12 | 9.68E-1 | 9.36E-1 | 9.84E-1 | -0.916 | -0.704 | -1.09 | 1.44E+0 | 1.42E+0 | 1.42E+0 | -0.208 | -0.152 | -0.168 | 1.52E+0 | 1.55E+0 | 1.59E+0 | -0.04 | -0.044 | -0.112 | 5.60E-2 | 1.64E-1 | -0.184 | 1.06E+0 | 1.06E+0 | 1.18E+0 | -0.392 | -0.248 | -0.288 | -0.204 | -0.32 | -0.492 | 7.00E-1 | 6.04E-1 | 3.80E-1 | -0.34 | -0.224 | -0.32 | 5.60E-2 | 1.64E-1 | -0.184 | 1.06E+0 | 1.06E+0 | 1.18E+0 | -0.152 | 2.30E+0 | 2.35E+0 | -0.272 | -0.16 | -0.304 | 2.60E+0 | 2.53E+0 | 2.54E+0 | -0.08 | -0.08 | -0.228 | 1.21E+0 | 1.23E+0 | 1.14E+0 | -0.368 | -0.376 | -0.216 | -0.152 | -0.248 | -0.304 | 7.56E-1 | 6.96E-1 | 6.48E-1 | -0.464 | -0.504 | -0.428 | -0.096 | -0.156 | -0.276 | -5.5 | -5.52 | -5.58 | 8.92E-1 | 9.00E-1 | 9.24E-1 | 1.07E+0 | 1.08E+0 | 9.76E-1 | 2.47E+0 | 2.57E+0 | 2.48E+0 | 2.69E+0 | 2.51E+0 | 2.47E+0 | -0.368 | -0.44 | -0.636 | 2.37E+0 | 2.36E+0 | 2.42E+0 | -0.432 | -0.32 | -0.404 | 2.50E+0 | 2.51E+0 | 2.33E+0 | -0.336 | -0.344 | -0.416 | 2.18E+0 | 1.82E+0 | 2.46E+0 | -0.164 | -0.204 | -0.376 | 1.82E+0 | 1.36E+0 | 2.46E+0 | 2.52E-1 | 1.16E-1 | 9.60E-2 | 1.92E-1 | 5.20E-2 | 8.40E-2 | 2.47E+0 | 2.57E+0 | 2.48E+0 | -0.532 | -0.608 | -0.544 | 9.20E-2 | -0.024 | 1.48E-1 | 4.32E-1 | 4.96E-1 | 4.32E-1 | -0.136 | -0.056 | -0.004 | 1.92E-1 | 5.20E-2 | 8.40E-2 | 2.47E+0 | 2.57E+0 | 2.48E+0 | 1.80E+0 | 1.71E+0 | 1.70E+0 | -0.32 | -0.336 | -0.208 | 2.15E+0 | 2.05E+0 | 2.10E+0 | -0.332 | -0.316 | -0.292 | 1.85E+0 | 1.76E+0 | 2.02E+0 | -0.072 | -0.232 | -0.4 | -0.076 | -0.016 | -0.38 | -0.332 | -0.316 | -0.292 | -0.564 | -0.608 | -0.708 | 2.00E-1 | 9.60E-2 | -0.064 | -5.51 | -5.46 | -2.16 | 6.00E-1 | 5.24E-1 | 5.04E-1 | 1.10E+0 | 1.15E+0 | 2.21E+0 | 5.52E-1 | 6.32E-1 | 6.96E-1 | 2.64E+0 | 2.62E+0 | 2.56E+0 | -0.376 | -0.412 | -0.356 | 1.85E+0 | 1.93E+0 | 2.08E+0 | 4.32E-1 | 2.84E-1 | 4.08E-1 | 1.55E+0 | 1.45E+0 | 1.50E+0 | 6.92E-1 | 7.00E-1 | 7.28E-1 | 9.36E-1 | 6.88E-1 | 1.60E+0 | 6.80E-2 | 1.80E-1 | 6.80E-2 | 2.40E-1 | 1.84E-1 | 5.36E-1 | 1.24E-1 | 2.68E-1 | -0.232 | 1.56E-1 | 0.00E+0 | -0.14 | 5.52E-1 | 6.32E-1 | 6.96E-1 | -1.08 | -1.04 | -0.992 | -0.256 | -0.124 | -0.376 | 1.03E+0 | 9.20E-1 | 9.56E-1 | 2.40E-2 | 6.80E-2 | 1.28E-1 | 9.36E-1 | 6.88E-1 | 1.60E+0 | 6.80E-2 | 1.80E-1 | 6.80E-2 | 1.23E+0 | 1.09E+0 | 1.32E+0 | -0.38 | -0.496 | -0.416 | 1.57E+0 | 1.61E+0 | 1.59E+0 | -0.272 | -0.304 | -0.316 | 1.00E+0 | 9.72E-1 | 1.09E+0 | -0.448 | -0.432 | -0.44 | -0.336 | -0.304 | -0.376 | 6.80E-2 | 1.80E-1 | 6.80E-2 | -0.676 | -0.6 | -0.564 | 1.20E-1 | 2.44E-1 | -0.124
-0.976 | -0.992 | -1.14 | -0.728 | -0.912 | -0.904 | -0.904 | -0.904 | -0.936 | 4.00E-2 | -2.12 | -2.48 | -1.89 | 3.04E-1 | 5.40E-1 | 1.36E-1 | 2.30E+0 | 2.22E+0 | 2.43E+0 | 7.64E-1 | 7.32E-1 | 7.04E-1 | 1.71E+0 | 1.86E+0 | 1.72E+0 | -0.384 | -0.512 | -0.496 | 2.58E+0 | 2.56E+0 | 2.64E+0 | -0.684 | -0.696 | -0.504 | 3.28E-1 | -0.088 | 5.36E-1 | -0.488 | -0.32 | -0.488 | -0.288 | -0.312 | -0.22 | -0.428 | -0.376 | -0.632 | -0.216 | -0.356 | -0.276 | -0.552 | -0.58 | -0.504 | 5.20E-2 | -0.052 | -0.116 | 2.30E+0 | 2.22E+0 | 2.43E+0 | -0.512 | -0.292 | -0.476 | -0.4 | -0.44 | -0.424 | 1.17E+0 | 1.07E+0 | 1.34E+0 | -0.112 | -0.28 | -0.384 | -2.12 | -2.48 | -1.89 | 2.30E+0 | 2.22E+0 | 2.43E+0 | 2.96E-1 | 2.64E-1 | 5.92E-1 | -0.288 | -0.24 | -0.416 | 1.67E+0 | 1.26E+0 | 1.56E+0 | -0.208 | -0.284 | -0.296 | -0.164 | -0.416 | 8.00E-3 | -0.2 | -0.224 | -0.14 | -0.2 | -0.144 | -0.256 | 2.30E+0 | 2.22E+0 | 2.43E+0 | -0.708 | -0.744 | -0.636 | 5.40E-1 | 1.36E-1 | 2.30E+0 | -5.84 | -5.91 | -5.88 | 1.56E-1 | 1.00E-1 | 1.40E-1 | 1.13E+0 | 1.14E+0 | 1.16E+0 | 6.84E-1 | 6.92E-1 | 6.44E-1 | 2.23E+0 | 2.24E+0 | 2.04E+0 | -0.368 | -0.34 | -0.348 | 6.56E-1 | 8.08E-1 | 7.20E-1 | -0.188 | 1.60E-2 | -0.172 | 1.05E+0 | 9.60E-1 | 1.06E+0 | -0.796 | -0.632 | -1.09 | 1.44E+0 | 1.42E+0 | 1.33E+0 | -0.212 | -0.016 | -0.164 | 1.52E+0 | 1.58E+0 | 1.58E+0 | -0.156 | -0.052 | 1.20E-2 | -0.048 | -0.016 | -0.164 | 1.13E+0 | 1.14E+0 | 1.16E+0 | -0.368 | -0.38 | -0.248 | -0.32 | -0.408 | -0.408 | 6.32E-1 | 7.16E-1 | 6.08E-1 | -0.324 | -0.224 | -0.408 | -0.048 | -0.016 | -0.164 | 1.13E+0 | 1.14E+0 | 1.16E+0 | -0.152 | 2.35E+0 | 2.30E+0 | -0.292 | -0.336 | -0.308 | 2.61E+0 | 2.52E+0 | 2.54E+0 | -0.212 | -0.176 | -0.108 | 1.20E+0 | 1.20E+0 | 1.12E+0 | -0.376 | -0.248 | -0.384 | -0.008 | -0.144 | -0.328 | 6.84E-1 | 6.92E-1 | 6.44E-1 | -0.504 | -0.52 | -0.34 | -0.076 | -0.18 | -0.296 | -5.5 | -5.46 | -5.54 | 9.40E-1 | 9.04E-1 | 9.32E-1 | 1.06E+0 | 1.06E+0 | 9.92E-1 | 2.44E+0 | 2.50E+0 | 2.36E+0 | 2.63E+0 | 2.53E+0 | 2.46E+0 | -0.544 | -0.316 | -0.608 | 2.37E+0 | 2.42E+0 | 2.36E+0 | -0.424 | -0.436 | -0.496 | 2.52E+0 | 2.46E+0 | 2.51E+0 | -0.34 | -0.444 | -0.428 | 2.34E+0 | 1.92E+0 | 2.39E+0 | -0.268 | -0.196 | -0.364 | 1.83E+0 | 1.38E+0 | 2.46E+0 | 1.68E-1 | 1.64E-1 | 1.92E-1 | 6.40E-2 | 8.00E-2 | 8.00E-2 | 2.44E+0 | 2.50E+0 | 2.36E+0 | -0.56 | -0.564 | -0.668 | 9.60E-2 | -0.024 | -0.016 | 4.56E-1 | 6.00E-1 | 5.44E-1 | 0.00E+0 | -0.072 | -0.108 | 6.40E-2 | 8.00E-2 | 8.00E-2 | 2.44E+0 | 2.50E+0 | 2.36E+0 | 1.79E+0 | 1.62E+0 | 1.81E+0 | -0.308 | -0.208 | -0.336 | 2.08E+0 | 1.99E+0 | 2.08E+0 | -0.352 | -0.4 | -0.376 | 1.67E+0 | 1.95E+0 | 2.11E+0 | -0.2 | -0.28 | -0.284 | -0.072 | -0.112 | -0.392 | -0.352 | -0.4 | -0.376 | -0.728 | -0.576 | -0.704 | 1.08E-1 | 1.96E-1 | 5.60E-2 | -5.52 | -5.51 | -2.09 | 5.44E-1 | 5.36E-1 | 5.92E-1 | 8.48E-1 | 1.12E+0 | 2.27E+0 | 7.20E-1 | 7.12E-1 | 6.00E-1 | 2.64E+0 | 2.62E+0 | 2.47E+0 | -0.276 | -0.284 | -0.356 | 1.86E+0 | 1.88E+0 | 2.11E+0 | 2.84E-1 | 4.24E-1 | 4.24E-1 | 1.65E+0 | 1.58E+0 | 1.48E+0 | 6.72E-1 | 8.64E-1 | 6.28E-1 | 7.36E-1 | 6.88E-1 | 1.59E+0 | -0.02 | 7.60E-2 | -0.056 | 2.40E-1 | 2.32E-1 | 6.16E-1 | 1.24E-1 | 3.28E-1 | -0.252 | 8.00E-3 | 4.00E-3 | -0.012 | 7.20E-1 | 7.12E-1 | 6.00E-1 | -1 | -0.956 | -1.02 | -0.164 | -0.224 | -0.368 | 1.06E+0 | 9.72E-1 | 1.01E+0 | 1.88E-1 | 1.64E-1 | 2.80E-2 | 7.36E-1 | 6.88E-1 | 1.59E+0 | -0.02 | 7.60E-2 | -0.056 | 1.41E+0 | 1.01E+0 | 1.46E+0 | -0.524 | -0.48 | -0.452 | 1.53E+0 | 1.54E+0 | 1.66E+0 | -0.24 | -0.16 | -0.196 | 1.09E+0 | 8.44E-1 | 1.17E+0 | -0.352 | -0.424 | -0.56 | -0.328 | -0.224 | -0.36 | -0.02 | 7.60E-2 | -0.056 | -0.58 | -0.708 | -0.564 | 9.20E-2 | 1.52E-1 | -0.136
-1.04 | -1.08 | -1.09 | -0.808 | -0.8 | -0.856 | -0.992 | -0.992 | -0.976 | 1.44E-1 | -2.06 | -2.42 | -1.92 | 2.56E-1 | 4.76E-1 | 8.80E-2 | 2.40E+0 | 2.34E+0 | 2.36E+0 | 7.16E-1 | 6.60E-1 | 7.68E-1 | 1.83E+0 | 1.76E+0 | 1.46E+0 | -0.48 | -0.4 | -0.608 | 2.63E+0 | 2.61E+0 | 2.54E+0 | -0.776 | -0.92 | -0.656 | 2.64E-1 | -0.024 | 6.00E-1 | -0.388 | -0.5 | -0.392 | -0.244 | -0.256 | -0.26 | -0.504 | -0.488 | -0.752 | -0.368 | -0.3 | -0.188 | -0.628 | -0.66 | -0.628 | -0.132 | 6.80E-2 | -0.256 | 2.40E+0 | 2.34E+0 | 2.36E+0 | -0.44 | -0.364 | -0.396 | -0.304 | -0.272 | -0.272 | 1.29E+0 | 9.68E-1 | 1.25E+0 | -0.28 | -0.128 | -0.232 | -2.06 | -2.42 | -1.92 | 2.40E+0 | 2.34E+0 | 2.36E+0 | 2.24E-1 | 1.68E-1 | 4.24E-1 | -0.412 | -0.372 | -0.332 | 1.54E+0 | 1.15E+0 | 1.63E+0 | -0.296 | -0.2 | -0.2 | 1.60E-2 | -0.12 | 7.60E-2 | -0.116 | -0.1 | -0.232 | -0.288 | -0.248 | -0.4 | 2.40E+0 | 2.34E+0 | 2.36E+0 | -0.604 | -0.628 | -0.732 | 4.76E-1 | 8.80E-2 | 2.40E+0 | -5.95 | -5.89 | -5.94 | 8.40E-2 | 1.44E-1 | 8.40E-2 | 1.06E+0 | 1.08E+0 | 1.06E+0 | 7.56E-1 | 7.72E-1 | 7.28E-1 | 2.13E+0 | 2.17E+0 | 2.16E+0 | -0.5 | -0.5 | -0.592 | 7.36E-1 | 7.64E-1 | 8.00E-1 | -0.052 | -0.268 | -0.052 | 8.96E-1 | 1.01E+0 | 9.92E-1 | -0.9 | -0.728 | -1.02 | 1.40E+0 | 1.39E+0 | 1.58E+0 | -0.104 | -0.132 | -0.264 | 1.61E+0 | 1.55E+0 | 1.54E+0 | -0.028 | -0.116 | -0.096 | 6.80E-2 | 8.80E-2 | -0.06 | 1.06E+0 | 1.08E+0 | 1.06E+0 | -0.304 | -0.26 | -0.428 | -0.184 | -0.32 | -0.48 | 5.88E-1 | 5.96E-1 | 5.24E-1 | -0.212 | -0.312 | -0.32 | 6.80E-2 | 8.80E-2 | -0.06 | 1.06E+0 | 1.08E+0 | 1.06E+0 | -0.168 | 2.30E+0 | 2.22E+0 | -0.156 | -0.148 | -0.192 | 2.53E+0 | 2.68E+0 | 2.62E+0 | -0.088 | -0.048 | -0.22 | 1.14E+0 | 1.14E+0 | 1.20E+0 | -0.288 | -0.384 | -0.256 | -0.376 | -0.24 | -0.4 | 7.56E-1 | 7.72E-1 | 7.28E-1 | -0.6 | -0.628 | -0.44 | -0.216 | -0.032 | -0.172 | -5.54 | -5.52 | -5.58 | 9.04E-1 | 9.44E-1 | 8.84E-1 | 9.60E-1 | 9.84E-1 | 1.06E+0 | 2.59E+0 | 2.56E+0 | 2.48E+0 | 2.51E+0 | 2.64E+0 | 2.61E+0 | -0.364 | -0.448 | -0.5 | 2.42E+0 | 2.33E+0 | 2.41E+0 | -0.316 | -0.288 | -0.396 | 2.42E+0 | 2.51E+0 | 2.31E+0 | -0.46 | -0.356 | -0.504 | 2.24E+0 | 1.86E+0 | 2.46E+0 | -0.168 | -0.112 | -0.236 | 1.88E+0 | 1.42E+0 | 2.35E+0 | 2.44E-1 | 2.64E-1 | 8.00E-2 | 2.00E-1 | 2.28E-1 | -0.028 | 2.59E+0 | 2.56E+0 | 2.48E+0 | -0.636 | -0.608 | -0.556 | -0.012 | 8.00E-2 | 1.08E-1 | 5.28E-1 | 4.64E-1 | 4.56E-1 | -0.148 | -0.156 | -0.024 | 2.00E-1 | 2.28E-1 | -0.028 | 2.59E+0 | 2.56E+0 | 2.48E+0 | 1.73E+0 | 1.74E+0 | 1.73E+0 | -0.212 | -0.324 | -0.264 | 1.96E+0 | 2.04E+0 | 1.97E+0 | -0.212 | -0.164 | -0.3 | 1.87E+0 | 1.42E+0 | 2.03E+0 | -0.136 | -0.092 | -0.368 | 4.80E-2 | 0.00E+0 | -0.26 | -0.212 | -0.164 | -0.3 | -0.608 | -0.684 | -0.604 | 1.88E-1 | 1.16E-1 | -0.064 | -5.46 | -5.46 | -2.2 | 5.92E-1 | 6.12E-1 | 4.92E-1 | 1.23E+0 | 9.40E-1 | 2.21E+0 | 6.32E-1 | 5.84E-1 | 7.12E-1 | 2.49E+0 | 2.52E+0 | 2.55E+0 | -0.352 | -0.392 | -0.468 | 1.94E+0 | 1.97E+0 | 2.00E+0 | 4.24E-1 | 3.32E-1 | 2.52E-1 | 1.54E+0 | 1.44E+0 | 1.62E+0 | 8.36E-1 | 7.04E-1 | 7.40E-1 | 8.72E-1 | 5.68E-1 | 1.52E+0 | 7.60E-2 | 1.72E-1 | 7.60E-2 | 1.76E-1 | 7.20E-2 | 5.20E-1 | 5.60E-2 | 3.88E-1 | -0.104 | 1.96E-1 | 2.00E-1 | -0.104 | 6.32E-1 | 5.84E-1 | 7.12E-1 | -1.07 | -1.02 | -0.888 | -0.296 | -0.132 | -0.496 | 9.32E-1 | 9.28E-1 | 1.06E+0 | 9.20E-2 | 6.00E-2 | 1.20E-1 | 8.72E-1 | 5.68E-1 | 1.52E+0 | 7.60E-2 | 1.72E-1 | 7.60E-2 | 1.24E+0 | 1.10E+0 | 1.33E+0 | -0.428 | -0.392 | -0.54 | 1.67E+0 | 1.64E+0 | 1.58E+0 | -0.164 | -0.288 | -0.324 | 9.88E-1 | 9.12E-1 | 1.08E+0 | -0.44 | -0.352 | -0.44 | -0.208 | -0.32 | -0.264 | 7.60E-2 | 1.72E-1 | 7.60E-2 | -0.656 | -0.628 | -0.704 | 3.20E-2 | 2.60E-1 | -0.032
-1.03 | -0.968 | -1.17 | -0.728 | -0.808 | -0.864 | -0.984 | -0.904 | -0.984 | 1.36E-1 | -2.11 | -2.47 | -1.91 | 3.08E-1 | 5.24E-1 | 8.40E-2 | 2.31E+0 | 2.24E+0 | 2.36E+0 | 7.76E-1 | 7.24E-1 | 7.88E-1 | 1.66E+0 | 1.85E+0 | 1.52E+0 | -0.404 | -0.404 | -0.492 | 2.59E+0 | 2.54E+0 | 2.64E+0 | -0.648 | -0.708 | -0.52 | 3.60E-1 | -0.08 | 6.16E-1 | -0.496 | -0.312 | -0.412 | -0.252 | -0.324 | -0.256 | -0.548 | -0.496 | -0.732 | -0.256 | -0.348 | -0.076 | -0.64 | -0.64 | -0.508 | 2.80E-2 | 8.40E-2 | -0.232 | 2.31E+0 | 2.24E+0 | 2.36E+0 | -0.516 | -0.312 | -0.396 | -0.392 | -0.264 | -0.416 | 1.26E+0 | 8.84E-1 | 1.50E+0 | -0.252 | -0.12 | -0.264 | -2.11 | -2.47 | -1.91 | 2.31E+0 | 2.24E+0 | 2.36E+0 | 2.24E-1 | 1.84E-1 | 4.24E-1 | -0.404 | -0.364 | -0.32 | 1.76E+0 | 1.25E+0 | 1.51E+0 | -0.192 | -0.3 | -0.192 | -0.032 | -0.368 | 8.00E-2 | -0.084 | -0.108 | -0.148 | -0.176 | -0.12 | -0.296 | 2.31E+0 | 2.24E+0 | 2.36E+0 | -0.592 | -0.764 | -0.74 | 5.24E-1 | 8.40E-2 | 2.31E+0 | -5.94 | -5.88 | -5.89 | 1.48E-1 | 9.60E-2 | 8.40E-2 | 1.07E+0 | 1.16E+0 | 1.07E+0 | 7.52E-1 | 5.28E-1 | 6.36E-1 | 2.24E+0 | 2.28E+0 | 2.16E+0 | -0.492 | -0.352 | -0.528 | 7.36E-1 | 7.64E-1 | 7.44E-1 | -0.168 | -0.024 | -0.052 | 1.09E+0 | 9.68E-1 | 1.01E+0 | -0.732 | -0.604 | -1.1 | 1.39E+0 | 1.42E+0 | 1.49E+0 | -0.2 | -0.036 | -0.24 | 1.60E+0 | 1.55E+0 | 1.58E+0 | -0.148 | -0.012 | 2.00E-2 | 4.80E-2 | 1.08E-1 | -0.068 | 1.07E+0 | 1.16E+0 | 1.07E+0 | -0.388 | -0.372 | -0.36 | -0.308 | -0.284 | -0.504 | 5.84E-1 | 7.12E-1 | 5.96E-1 | -0.204 | -0.208 | -0.284 | 4.80E-2 | 1.08E-1 | -0.068 | 1.07E+0 | 1.16E+0 | 1.07E+0 | -0.168 | 2.30E+0 | 2.23E+0 | -0.244 | -0.156 | -0.188 | 2.53E+0 | 2.66E+0 | 2.55E+0 | -0.22 | -0.056 | -0.072 | 1.13E+0 | 1.10E+0 | 1.14E+0 | -0.392 | -0.248 | -0.256 | -0.272 | -0.064 | -0.424 | 7.52E-1 | 5.28E-1 | 6.36E-1 | -0.604 | -0.628 | -0.44 | -0.112 | -0.156 | -0.28 | -5.54 | -5.47 | -5.54 | 9.00E-1 | 9.72E-1 | 8.92E-1 | 1.06E+0 | 9.28E-1 | 1.08E+0 | 2.57E+0 | 2.58E+0 | 2.39E+0 | 2.50E+0 | 2.64E+0 | 2.38E+0 | -0.516 | -0.3 | -0.48 | 2.41E+0 | 2.36E+0 | 2.35E+0 | -0.332 | -0.428 | -0.408 | 2.50E+0 | 2.54E+0 | 2.36E+0 | -0.52 | -0.448 | -0.44 | 2.23E+0 | 1.91E+0 | 2.38E+0 | -0.18 | -0.212 | -0.216 | 1.83E+0 | 1.45E+0 | 2.43E+0 | 2.72E-1 | 1.60E-1 | 8.00E-2 | 5.60E-2 | 9.20E-2 | 7.20E-2 | 2.57E+0 | 2.58E+0 | 2.39E+0 | -0.616 | -0.648 | -0.6 | 1.00E-1 | -0.04 | -0.028 | 4.00E-1 | 5.04E-1 | 5.60E-1 | -0.132 | -0.144 | -0.008 | 5.60E-2 | 9.20E-2 | 7.20E-2 | 2.57E+0 | 2.58E+0 | 2.39E+0 | 1.73E+0 | 1.72E+0 | 1.73E+0 | -0.228 | -0.316 | -0.348 | 1.99E+0 | 1.99E+0 | 1.99E+0 | -0.244 | -0.216 | -0.384 | 1.70E+0 | 1.80E+0 | 2.10E+0 | -0.12 | -0.06 | -0.38 | -0.088 | -0.008 | -0.284 | -0.244 | -0.216 | -0.384 | -0.716 | -0.676 | -0.624 | 1.88E-1 | 2.12E-1 | -0.068 | -5.46 | -5.43 | -2.12 | 6.12E-1 | 6.16E-1 | 5.12E-1 | 9.64E-1 | 1.07E+0 | 2.22E+0 | 7.20E-1 | 7.36E-1 | 7.12E-1 | 2.49E+0 | 2.49E+0 | 2.45E+0 | -0.26 | -0.292 | -0.328 | 1.88E+0 | 1.96E+0 | 2.02E+0 | 4.20E-1 | 3.04E-1 | 2.56E-1 | 1.65E+0 | 1.43E+0 | 1.50E+0 | 6.96E-1 | 8.24E-1 | 7.32E-1 | 7.76E-1 | 5.60E-1 | 1.59E+0 | 6.80E-2 | 1.88E-1 | 7.60E-2 | 1.52E-1 | 9.60E-2 | 5.28E-1 | 1.20E-2 | 3.96E-1 | -0.132 | 2.00E-2 | -0.06 | -0.024 | 7.20E-1 | 7.36E-1 | 7.12E-1 | -1.08 | -0.964 | -0.976 | -0.264 | -0.224 | -0.472 | 9.56E-1 | 9.80E-1 | 1.01E+0 | 8.40E-2 | 2.12E-1 | 2.40E-2 | 7.76E-1 | 5.60E-1 | 1.59E+0 | 6.80E-2 | 1.88E-1 | 7.60E-2 | 1.36E+0 | 1.11E+0 | 1.44E+0 | -0.412 | -0.396 | -0.564 | 1.52E+0 | 1.49E+0 | 1.68E+0 | -0.264 | -0.184 | -0.208 | 1.08E+0 | 8.44E-1 | 1.16E+0 | -0.432 | -0.352 | -0.552 | -0.352 | -0.288 | -0.368 | 6.80E-2 | 1.88E-1 | 7.60E-2 | -0.572 | -0.712 | -0.672 | 9.60E-2 | 2.40E-1 | -0.036
-0.968 | -1.1 | -1.06 | -0.792 | -0.888 | -0.912 | -0.896 | -0.984 | -0.936 | 5.60E-2 | -2.06 | -2.43 | -1.88 | 2.60E-1 | 4.96E-1 | 1.40E-1 | 2.39E+0 | 2.32E+0 | 2.43E+0 | 6.96E-1 | 6.60E-1 | 7.04E-1 | 1.87E+0 | 1.74E+0 | 1.66E+0 | -0.48 | -0.504 | -0.584 | 2.62E+0 | 2.63E+0 | 2.56E+0 | -0.772 | -0.9 | -0.652 | 2.16E-1 | -0.04 | 5.32E-1 | -0.364 | -0.488 | -0.496 | -0.288 | -0.22 | -0.22 | -0.428 | -0.388 | -0.632 | -0.328 | -0.308 | -0.44 | -0.544 | -0.568 | -0.644 | -0.104 | -0.068 | -0.128 | 2.39E+0 | 2.32E+0 | 2.43E+0 | -0.408 | -0.368 | -0.464 | -0.312 | -0.416 | -0.28 | 1.20E+0 | 1.12E+0 | 1.15E+0 | -0.148 | -0.24 | -0.352 | -2.06 | -2.43 | -1.88 | 2.39E+0 | 2.32E+0 | 2.43E+0 | 3.28E-1 | 2.32E-1 | 6.00E-1 | -0.276 | -0.2 | -0.42 | 1.48E+0 | 1.18E+0 | 1.68E+0 | -0.296 | -0.188 | -0.328 | -0.104 | -0.152 | 0.00E+0 | -0.228 | -0.204 | -0.232 | -0.28 | -0.264 | -0.376 | 2.39E+0 | 2.32E+0 | 2.43E+0 | -0.724 | -0.632 | -0.652 | 4.96E-1 | 1.40E-1 | 2.39E+0 | -5.85 | -5.91 | -5.93 | 8.80E-2 | 1.48E-1 | 1.40E-1 | 1.13E+0 | 1.06E+0 | 1.20E+0 | 6.76E-1 | 9.44E-1 | 7.28E-1 | 2.14E+0 | 2.18E+0 | 2.04E+0 | -0.4 | -0.44 | -0.384 | 5.76E-1 | 8.08E-1 | 7.92E-1 | -0.076 | -0.228 | -0.128 | 9.36E-1 | 1.01E+0 | 1.05E+0 | -1 | -0.712 | -0.996 | 1.44E+0 | 1.38E+0 | 1.42E+0 | -0.128 | -0.164 | -0.176 | 1.53E+0 | 1.58E+0 | 1.55E+0 | -0.056 | -0.136 | -0.136 | -0.064 | -0.008 | -0.184 | 1.13E+0 | 1.06E+0 | 1.20E+0 | -0.272 | -0.26 | -0.288 | -0.196 | -0.44 | -0.38 | 6.40E-1 | 5.88E-1 | 5.32E-1 | -0.332 | -0.34 | -0.44 | -0.064 | -0.008 | -0.184 | 1.13E+0 | 1.06E+0 | 1.20E+0 | -0.136 | 2.35E+0 | 2.29E+0 | -0.164 | -0.3 | -0.296 | 2.59E+0 | 2.55E+0 | 2.61E+0 | -0.072 | -0.176 | -0.224 | 1.20E+0 | 1.26E+0 | 1.18E+0 | -0.28 | -0.36 | -0.4 | -0.12 | -0.288 | -0.308 | 6.76E-1 | 9.44E-1 | 7.28E-1 | -0.508 | -0.528 | -0.32 | -0.188 | -0.06 | -0.18 | -5.5 | -5.53 | -5.58 | 9.40E-1 | 8.68E-1 | 9.28E-1 | 9.76E-1 | 1.10E+0 | 9.76E-1 | 2.46E+0 | 2.47E+0 | 2.45E+0 | 2.64E+0 | 2.54E+0 | 2.65E+0 | -0.36 | -0.456 | -0.624 | 2.37E+0 | 2.40E+0 | 2.42E+0 | -0.428 | -0.328 | -0.488 | 2.43E+0 | 2.42E+0 | 2.43E+0 | -0.344 | -0.352 | -0.528 | 2.34E+0 | 1.86E+0 | 2.47E+0 | -0.272 | -0.096 | -0.388 | 1.88E+0 | 1.34E+0 | 2.38E+0 | 1.32E-1 | 2.56E-1 | 2.00E-1 | 1.92E-1 | 2.00E-1 | -0.012 | 2.46E+0 | 2.47E+0 | 2.45E+0 | -0.556 | -0.524 | -0.648 | -0.016 | 7.60E-2 | 1.28E-1 | 5.76E-1 | 5.68E-1 | 4.64E-1 | 4.00E-3 | -0.048 | -0.104 | 1.92E-1 | 2.00E-1 | -0.012 | 2.46E+0 | 2.47E+0 | 2.45E+0 | 1.78E+0 | 1.64E+0 | 1.83E+0 | -0.32 | -0.224 | -0.24 | 2.06E+0 | 2.07E+0 | 2.06E+0 | -0.34 | -0.3 | -0.292 | 1.86E+0 | 1.57E+0 | 2.04E+0 | -0.232 | -0.34 | -0.208 | 1.20E-2 | -0.116 | -0.392 | -0.34 | -0.3 | -0.292 | -0.62 | -0.604 | -0.688 | 1.00E-1 | 1.12E-1 | 4.00E-2 | -5.52 | -5.54 | -2.16 | 5.08E-1 | 5.16E-1 | 5.68E-1 | 1.13E+0 | 1.00E+0 | 2.26E+0 | 6.08E-1 | 6.16E-1 | 6.16E-1 | 2.62E+0 | 2.61E+0 | 2.56E+0 | -0.372 | -0.384 | -0.512 | 1.94E+0 | 1.86E+0 | 2.08E+0 | 3.36E-1 | 4.20E-1 | 3.68E-1 | 1.54E+0 | 1.58E+0 | 1.61E+0 | 8.20E-1 | 7.24E-1 | 6.28E-1 | 8.48E-1 | 6.96E-1 | 1.52E+0 | -0.04 | 9.20E-2 | -0.072 | 2.56E-1 | 1.92E-1 | 6.40E-1 | 1.72E-1 | 3.00E-1 | -0.224 | 1.56E-1 | 2.52E-1 | -0.112 | 6.08E-1 | 6.16E-1 | 6.16E-1 | -0.972 | -1.02 | -0.92 | -0.188 | -0.14 | -0.38 | 1.05E+0 | 9.16E-1 | 1.06E+0 | 1.92E-1 | 8.40E-2 | 1.28E-1 | 8.48E-1 | 6.96E-1 | 1.52E+0 | -0.04 | 9.20E-2 | -0.072 | 1.26E+0 | 9.36E-1 | 1.34E+0 | -0.588 | -0.488 | -0.432 | 1.71E+0 | 1.71E+0 | 1.58E+0 | -0.16 | -0.32 | -0.296 | 1.00E+0 | 9.24E-1 | 1.07E+0 | -0.36 | -0.416 | -0.432 | -0.224 | -0.224 | -0.256 | -0.04 | 9.20E-2 | -0.072 | -0.668 | -0.62 | -0.576 | 3.20E-2 | 1.52E-1 | -0.128
-1.02 | -0.992 | -1.1 | -0.736 | -0.824 | -0.856 | -0.912 | -0.92 | -0.992 | 1.28E-1 | -2.11 | -2.46 | -1.91 | 3.04E-1 | 4.88E-1 | 1.32E-1 | 2.32E+0 | 2.24E+0 | 2.37E+0 | 7.60E-1 | 6.88E-1 | 7.04E-1 | 1.64E+0 | 1.75E+0 | 1.64E+0 | -0.372 | -0.38 | -0.612 | 2.62E+0 | 2.61E+0 | 2.55E+0 | -0.632 | -0.756 | -0.532 | 8.80E-2 | -0.04 | 5.36E-1 | -0.388 | -0.468 | -0.512 | -0.296 | -0.384 | -0.256 | -0.54 | -0.488 | -0.644 | -0.256 | -0.36 | -0.352 | -0.524 | -0.572 | -0.44 | -0.092 | 5.60E-2 | -0.232 | 2.32E+0 | 2.24E+0 | 2.37E+0 | -0.452 | -0.292 | -0.5 | -0.304 | -0.288 | -0.392 | 1.18E+0 | 1.10E+0 | 1.27E+0 | -0.164 | -0.26 | -0.256 | -2.11 | -2.46 | -1.91 | 2.32E+0 | 2.24E+0 | 2.37E+0 | 2.08E-1 | 1.44E-1 | 5.44E-1 | -0.3 | -0.352 | -0.284 | 1.49E+0 | 1.19E+0 | 1.67E+0 | -0.304 | -0.316 | -0.296 | -0.096 | -0.192 | -0.028 | -0.26 | -0.112 | -0.3 | -0.176 | -0.144 | -0.376 | 2.32E+0 | 2.24E+0 | 2.37E+0 | -0.592 | -0.752 | -0.74 | 4.88E-1 | 1.32E-1 | 2.32E+0 | -5.87 | -5.93 | -5.94 | 8.80E-2 | 1.00E-1 | 4.80E-2 | 1.06E+0 | 1.06E+0 | 9.84E-1 | 6.84E-1 | 6.60E-1 | 7.28E-1 | 2.17E+0 | 2.26E+0 | 2.15E+0 | -0.528 | -0.452 | -0.548 | 8.08E-1 | 7.76E-1 | 7.36E-1 | -0.036 | -0.184 | -0.068 | 1.02E+0 | 1.01E+0 | 1.00E+0 | -0.764 | -0.62 | -1.08 | 1.44E+0 | 1.38E+0 | 1.47E+0 | -0.12 | -0.176 | -0.18 | 1.60E+0 | 1.58E+0 | 1.54E+0 | -0.132 | -0.168 | -0.108 | 4.80E-2 | 9.60E-2 | -0.18 | 1.06E+0 | 1.06E+0 | 9.84E-1 | -0.416 | -0.4 | -0.376 | -0.308 | -0.264 | -0.504 | 6.52E-1 | 6.20E-1 | 5.16E-1 | -0.212 | -0.316 | -0.264 | 4.80E-2 | 9.60E-2 | -0.18 | 1.06E+0 | 1.06E+0 | 9.84E-1 | -0.16 | 2.37E+0 | 2.28E+0 | -0.3 | -0.328 | -0.208 | 2.51E+0 | 2.65E+0 | 2.52E+0 | -0.224 | -0.056 | -0.22 | 1.19E+0 | 1.22E+0 | 1.19E+0 | -0.288 | -0.24 | -0.288 | -0.264 | -0.264 | -0.424 | 6.84E-1 | 6.60E-1 | 7.28E-1 | -0.616 | -0.508 | -0.432 | -0.2 | -0.156 | -0.168 | -5.5 | -5.51 | -5.54 | 9.40E-1 | 9.64E-1 | 9.52E-1 | 9.84E-1 | 9.60E-1 | 1.07E+0 | 2.46E+0 | 2.47E+0 | 2.39E+0 | 2.49E+0 | 2.64E+0 | 2.60E+0 | -0.392 | -0.436 | -0.484 | 2.45E+0 | 2.35E+0 | 2.53E+0 | -0.436 | -0.464 | -0.376 | 2.50E+0 | 2.45E+0 | 2.36E+0 | -0.34 | -0.352 | -0.516 | 2.32E+0 | 1.86E+0 | 2.38E+0 | -0.3 | -0.208 | -0.24 | 1.82E+0 | 1.46E+0 | 2.44E+0 | 2.52E-1 | 1.80E-1 | 1.96E-1 | 2.00E-1 | 8.80E-2 | 1.08E-1 | 2.46E+0 | 2.47E+0 | 2.39E+0 | -0.62 | -0.632 | -0.652 | -0.016 | -0.036 | 1.00E-1 | 4.00E-1 | 6.08E-1 | 5.76E-1 | -0.012 | -0.18 | 2.00E-2 | 2.00E-1 | 8.80E-2 | 1.08E-1 | 2.46E+0 | 2.47E+0 | 2.39E+0 | 1.78E+0 | 1.72E+0 | 1.82E+0 | -0.316 | -0.204 | -0.256 | 2.08E+0 | 2.06E+0 | 2.07E+0 | -0.372 | -0.324 | -0.296 | 1.86E+0 | 1.74E+0 | 2.20E+0 | -0.112 | -0.312 | -0.252 | 2.40E-2 | -0.016 | -0.38 | -0.372 | -0.324 | -0.296 | -0.712 | -0.704 | -0.696 | 1.96E-1 | 1.12E-1 | 9.20E-2 | -5.46 | -5.43 | -2.12 | 5.12E-1 | 5.40E-1 | 5.24E-1 | 1.09E+0 | 1.08E+0 | 2.20E+0 | 7.36E-1 | 5.52E-1 | 6.40E-1 | 2.50E+0 | 2.52E+0 | 2.57E+0 | -0.36 | -0.388 | -0.372 | 1.98E+0 | 1.96E+0 | 2.02E+0 | 2.56E-1 | 3.20E-1 | 2.72E-1 | 1.53E+0 | 1.57E+0 | 1.47E+0 | 8.40E-1 | 7.12E-1 | 5.80E-1 | 8.48E-1 | 6.72E-1 | 1.66E+0 | 8.00E-2 | 1.80E-1 | -0.096 | 1.84E-1 | 9.60E-2 | 5.28E-1 | 4.40E-2 | 3.96E-1 | -0.216 | 1.96E-1 | 3.20E-2 | -0.332 | 7.36E-1 | 5.52E-1 | 6.40E-1 | -0.968 | -0.96 | -0.912 | -0.268 | -0.14 | -0.36 | 1.05E+0 | 9.24E-1 | 1.01E+0 | 2.00E-1 | 1.96E-1 | 8.00E-3 | 8.48E-1 | 6.72E-1 | 1.66E+0 | 8.00E-2 | 1.80E-1 | -0.096 | 1.37E+0 | 9.84E-1 | 1.50E+0 | -0.412 | -0.472 | -0.56 | 1.54E+0 | 1.54E+0 | 1.58E+0 | -0.144 | -0.164 | -0.172 | 1.12E+0 | 8.48E-1 | 1.08E+0 | -0.44 | -0.328 | -0.544 | -0.344 | -0.224 | -0.288 | 8.00E-2 | 1.80E-1 | -0.096 | -0.708 | -0.572 | -0.564 | 8.00E-3 | 2.64E-1 | -0.048
-0.976 | -1.07 | -1.17 | -0.776 | -0.896 | -0.928 | -0.984 | -0.976 | -0.928 | 7.20E-2 | -2.07 | -2.44 | -1.89 | 2.64E-1 | 5.36E-1 | 9.20E-2 | 2.38E+0 | 2.33E+0 | 2.42E+0 | 7.12E-1 | 7.68E-1 | 7.80E-1 | 1.88E+0 | 1.86E+0 | 1.57E+0 | -0.488 | -0.52 | -0.472 | 2.59E+0 | 2.57E+0 | 2.64E+0 | -0.768 | -0.84 | -0.608 | 4.56E-1 | -0.072 | 5.92E-1 | -0.488 | -0.34 | -0.408 | -0.244 | -0.172 | -0.22 | -0.428 | -0.372 | -0.744 | -0.344 | -0.292 | -0.144 | -0.628 | -0.652 | -0.72 | 3.60E-2 | -0.036 | -0.088 | 2.38E+0 | 2.33E+0 | 2.42E+0 | -0.5 | -0.376 | -0.384 | -0.424 | -0.416 | -0.28 | 1.29E+0 | 9.32E-1 | 1.33E+0 | -0.248 | -0.136 | -0.348 | -2.07 | -2.44 | -1.89 | 2.38E+0 | 2.33E+0 | 2.42E+0 | 2.96E-1 | 3.04E-1 | 4.72E-1 | -0.392 | -0.256 | -0.436 | 1.69E+0 | 1.24E+0 | 1.50E+0 | -0.168 | -0.164 | -0.192 | -0.028 | -0.3 | 1.12E-1 | 4.00E-3 | -0.212 | -0.108 | -0.288 | -0.232 | -0.272 | 2.38E+0 | 2.33E+0 | 2.42E+0 | -0.72 | -0.652 | -0.648 | 5.36E-1 | 9.20E-2 | 2.38E+0 | -5.91 | -5.86 | -5.87 | 1.40E-1 | 1.44E-1 | 1.64E-1 | 1.14E+0 | 1.15E+0 | 1.24E+0 | 7.64E-1 | 7.96E-1 | 6.44E-1 | 2.25E+0 | 2.16E+0 | 2.06E+0 | -0.36 | -0.324 | -0.388 | 6.40E-1 | 8.00E-1 | 7.84E-1 | -0.208 | -0.1 | -0.148 | 9.60E-1 | 9.60E-1 | 1.06E+0 | -0.928 | -0.716 | -1.01 | 1.39E+0 | 1.44E+0 | 1.43E+0 | -0.216 | -0.012 | -0.268 | 1.53E+0 | 1.56E+0 | 1.59E+0 | -0.044 | -0.032 | -0.008 | -0.028 | 0.00E+0 | -0.072 | 1.14E+0 | 1.15E+0 | 1.24E+0 | -0.252 | -0.248 | -0.284 | -0.2 | -0.464 | -0.396 | 5.68E-1 | 6.96E-1 | 6.12E-1 | -0.316 | -0.232 | -0.464 | -0.028 | 0.00E+0 | -0.072 | 1.14E+0 | 1.15E+0 | 1.24E+0 | -0.144 | 2.30E+0 | 2.24E+0 | -0.136 | -0.168 | -0.296 | 2.63E+0 | 2.55E+0 | 2.66E+0 | -0.092 | -0.192 | -0.088 | 1.15E+0 | 1.14E+0 | 1.12E+0 | -0.4 | -0.376 | -0.392 | -0.144 | -0.104 | -0.304 | 7.64E-1 | 7.96E-1 | 6.44E-1 | -0.504 | -0.632 | -0.352 | -0.068 | -0.012 | -0.292 | -5.54 | -5.47 | -5.58 | 9.00E-1 | 8.92E-1 | 8.68E-1 | 1.07E+0 | 1.09E+0 | 9.60E-1 | 2.56E+0 | 2.60E+0 | 2.44E+0 | 2.68E+0 | 2.52E+0 | 2.45E+0 | -0.504 | -0.324 | -0.604 | 2.32E+0 | 2.43E+0 | 2.24E+0 | -0.324 | -0.316 | -0.508 | 2.42E+0 | 2.53E+0 | 2.43E+0 | -0.448 | -0.448 | -0.412 | 2.26E+0 | 1.92E+0 | 2.47E+0 | -0.164 | -0.112 | -0.356 | 1.89E+0 | 1.33E+0 | 2.38E+0 | 1.44E-1 | 2.88E-1 | 1.00E-1 | 6.80E-2 | 1.88E-1 | -0.048 | 2.56E+0 | 2.60E+0 | 2.44E+0 | -0.564 | -0.536 | -0.584 | 1.04E-1 | 8.00E-2 | -0.016 | 5.52E-1 | 4.56E-1 | 4.40E-1 | -0.144 | -0.04 | -0.128 | 6.80E-2 | 1.88E-1 | -0.048 | 2.56E+0 | 2.60E+0 | 2.44E+0 | 1.73E+0 | 1.64E+0 | 1.73E+0 | -0.216 | -0.336 | -0.344 | 1.97E+0 | 1.99E+0 | 1.99E+0 | -0.216 | -0.208 | -0.372 | 1.67E+0 | 1.63E+0 | 2.02E+0 | -0.212 | -0.024 | -0.372 | -0.096 | -0.096 | -0.268 | -0.216 | -0.208 | -0.372 | -0.616 | -0.604 | -0.624 | 1.04E-1 | 2.00E-1 | -0.144 | -5.54 | -5.53 | -2.15 | 6.48E-1 | 6.12E-1 | 5.60E-1 | 1.00E+0 | 9.88E-1 | 2.26E+0 | 6.16E-1 | 8.00E-1 | 6.80E-1 | 2.60E+0 | 2.62E+0 | 2.44E+0 | -0.232 | -0.268 | -0.464 | 1.84E+0 | 1.87E+0 | 2.08E+0 | 4.44E-1 | 4.12E-1 | 3.92E-1 | 1.67E+0 | 1.46E+0 | 1.60E+0 | 6.72E-1 | 8.48E-1 | 8.08E-1 | 7.76E-1 | 5.76E-1 | 1.44E+0 | -0.04 | 7.20E-2 | 8.80E-2 | 2.48E-1 | 2.00E-1 | 6.24E-1 | 1.48E-1 | 3.12E-1 | -0.12 | -0.016 | 1.64E-1 | 2.20E-1 | 6.16E-1 | 8.00E-1 | 6.80E-1 | -1.1 | -1.02 | -0.996 | -0.164 | -0.224 | -0.452 | 9.48E-1 | 1.00E+0 | 1.06E+0 | 6.80E-2 | 7.60E-2 | 1.56E-1 | 7.76E-1 | 5.76E-1 | 1.44E+0 | -0.04 | 7.20E-2 | 8.80E-2 | 1.26E+0 | 1.11E+0 | 1.32E+0 | -0.552 | -0.404 | -0.428 | 1.66E+0 | 1.63E+0 | 1.67E+0 | -0.264 | -0.284 | -0.308 | 9.84E-1 | 9.12E-1 | 1.15E+0 | -0.344 | -0.44 | -0.44 | -0.232 | -0.312 | -0.368 | -0.04 | 7.20E-2 | 8.80E-2 | -0.512 | -0.74 | -0.716 | 1.08E-1 | 1.56E-1 | -0.124
-1.03 | -0.984 | -1.16 | -0.728 | -0.88 | -0.832 | -0.968 | -0.936 | -0.976 | 4.80E-2 | -2.1 | -2.43 | -1.92 | 2.40E-1 | 4.92E-1 | 8.40E-2 | 2.29E+0 | 2.24E+0 | 2.36E+0 | 6.68E-1 | 7.96E-1 | 7.12E-1 | 1.68E+0 | 1.84E+0 | 1.64E+0 | -0.396 | -0.384 | -0.616 | 2.58E+0 | 2.57E+0 | 2.67E+0 | -0.768 | -0.74 | -0.528 | 4.32E-1 | -0.072 | 5.92E-1 | -0.46 | -0.456 | -0.488 | -0.288 | -0.324 | -0.22 | -0.428 | -0.388 | -0.78 | -0.264 | -0.308 | -0.224 | -0.548 | -0.684 | -0.468 | -0.136 | -0.06 | -0.244 | 2.29E+0 | 2.24E+0 | 2.36E+0 | -0.452 | -0.312 | -0.48 | -0.304 | -0.392 | -0.288 | 1.18E+0 | 9.36E-1 | 1.39E+0 | -0.24 | -0.144 | -0.348 | -2.1 | -2.43 | -1.92 | 2.29E+0 | 2.24E+0 | 2.36E+0 | 1.92E-1 | 1.76E-1 | 4.72E-1 | -0.3 | -0.26 | -0.3 | 1.55E+0 | 1.18E+0 | 1.55E+0 | -0.38 | -0.2 | -0.3 | -0.096 | -0.296 | 6.40E-2 | -0.252 | -0.204 | -0.292 | -0.28 | -0.24 | -0.28 | 2.29E+0 | 2.24E+0 | 2.36E+0 | -0.532 | -0.652 | -0.632 | 4.92E-1 | 8.40E-2 | 2.29E+0 | -5.87 | -5.86 | -5.88 | 1.60E-2 | 1.40E-1 | 4.40E-2 | 1.04E+0 | 1.02E+0 | 1.05E+0 | 7.56E-1 | 7.72E-1 | 5.60E-1 | 2.14E+0 | 2.17E+0 | 2.06E+0 | -0.496 | -0.484 | -0.388 | 7.36E-1 | 7.72E-1 | 8.08E-1 | -0.064 | -0.184 | -0.176 | 9.60E-1 | 1.02E+0 | 1.05E+0 | -0.704 | -0.608 | -1.09 | 1.28E+0 | 1.39E+0 | 1.43E+0 | -0.12 | -0.004 | -0.264 | 1.58E+0 | 1.55E+0 | 1.56E+0 | -0.144 | -0.052 | -0.024 | 7.60E-2 | 1.08E-1 | -0.052 | 1.04E+0 | 1.02E+0 | 1.05E+0 | -0.372 | -0.44 | -0.4 | -0.184 | -0.448 | -0.412 | 6.36E-1 | 7.12E-1 | 5.08E-1 | -0.336 | -0.316 | -0.448 | 7.60E-2 | 1.08E-1 | -0.052 | 1.04E+0 | 1.02E+0 | 1.05E+0 | -0.144 | 2.29E+0 | 2.23E+0 | -0.148 | -0.18 | -0.176 | 2.53E+0 | 2.67E+0 | 2.55E+0 | -0.088 | -0.056 | -0.22 | 1.15E+0 | 1.14E+0 | 1.03E+0 | -0.272 | -0.368 | -0.28 | -0.272 | -0.12 | -0.408 | 7.56E-1 | 7.72E-1 | 5.60E-1 | -0.588 | -0.636 | -0.44 | -0.224 | -0.164 | -0.276 | -5.54 | -5.46 | -5.54 | 8.32E-1 | 9.00E-1 | 8.92E-1 | 9.84E-1 | 1.07E+0 | 1.10E+0 | 2.60E+0 | 2.56E+0 | 2.30E+0 | 2.52E+0 | 2.56E+0 | 2.47E+0 | -0.496 | -0.416 | -0.612 | 2.34E+0 | 2.44E+0 | 2.25E+0 | -0.3 | -0.336 | -0.38 | 2.42E+0 | 2.44E+0 | 2.36E+0 | -0.352 | -0.352 | -0.428 | 2.26E+0 | 1.82E+0 | 2.38E+0 | -0.176 | -0.192 | -0.248 | 1.83E+0 | 1.36E+0 | 2.44E+0 | 1.56E-1 | 2.48E-1 | 7.20E-2 | 2.20E-1 | 7.20E-2 | 1.20E-1 | 2.60E+0 | 2.56E+0 | 2.30E+0 | -0.568 | -0.52 | -0.664 | -0.028 | -0.02 | 8.00E-3 | 4.48E-1 | 4.48E-1 | 5.36E-1 | -0.02 | -0.148 | -0.104 | 2.20E-1 | 7.20E-2 | 1.20E-1 | 2.60E+0 | 2.56E+0 | 2.30E+0 | 1.65E+0 | 1.76E+0 | 1.82E+0 | -0.328 | -0.212 | -0.264 | 1.96E+0 | 1.98E+0 | 2.07E+0 | -0.344 | -0.216 | -0.3 | 1.82E+0 | 1.73E+0 | 2.29E+0 | -0.128 | -0.12 | -0.28 | 0.00E+0 | -0.128 | -0.28 | -0.344 | -0.216 | -0.3 | -0.62 | -0.596 | -0.708 | 1.84E-1 | 1.12E-1 | -0.064 | -5.52 | -5.5 | -2.17 | 5.44E-1 | 5.36E-1 | 5.20E-1 | 1.00E+0 | 1.08E+0 | 2.26E+0 | 7.20E-1 | 5.76E-1 | 6.32E-1 | 2.59E+0 | 2.61E+0 | 2.46E+0 | -0.368 | -0.392 | -0.352 | 1.96E+0 | 1.85E+0 | 2.02E+0 | 4.32E-1 | 2.88E-1 | 3.92E-1 | 1.65E+0 | 1.46E+0 | 1.64E+0 | 7.04E-1 | 8.32E-1 | 5.96E-1 | 8.40E-1 | 6.64E-1 | 1.50E+0 | -0.02 | 1.84E-1 | -0.056 | 2.48E-1 | 1.12E-1 | 5.36E-1 | 1.84E-1 | 4.20E-1 | -0.144 | 2.12E-1 | 1.60E-1 | 2.00E-2 | 7.20E-1 | 5.76E-1 | 6.32E-1 | -0.996 | -1.04 | -1.02 | -0.172 | -0.232 | -0.368 | 9.12E-1 | 1.01E+0 | 1.10E+0 | 1.76E-1 | 1.80E-1 | 3.20E-2 | 8.40E-1 | 6.64E-1 | 1.50E+0 | -0.02 | 1.84E-1 | -0.056 | 1.37E+0 | 1.01E+0 | 1.35E+0 | -0.432 | -0.476 | -0.444 | 1.56E+0 | 1.55E+0 | 1.58E+0 | -0.168 | -0.3 | -0.308 | 9.48E-1 | 8.44E-1 | 1.09E+0 | -0.432 | -0.328 | -0.544 | -0.328 | -0.304 | -0.456 | -0.02 | 1.84E-1 | -0.056 | -0.58 | -0.608 | -0.568 | 2.80E-2 | 2.52E-1 | -0.028
-0.96 | -1.07 | -1.1 | -0.784 | -0.824 | -0.928 | -0.912 | -0.984 | -0.944 | 1.36E-1 | -2.07 | -2.48 | -1.89 | 3.16E-1 | 5.32E-1 | 1.36E-1 | 2.42E+0 | 2.33E+0 | 2.43E+0 | 8.08E-1 | 6.04E-1 | 7.60E-1 | 1.86E+0 | 1.76E+0 | 1.54E+0 | -0.472 | -0.492 | -0.488 | 2.63E+0 | 2.61E+0 | 2.51E+0 | -0.652 | -0.876 | -0.632 | 1.20E-1 | -0.04 | 5.40E-1 | -0.372 | -0.356 | -0.396 | -0.248 | -0.228 | -0.26 | -0.524 | -0.512 | -0.596 | -0.312 | -0.352 | -0.272 | -0.636 | -0.56 | -0.636 | 4.00E-2 | 6.80E-2 | -0.112 | 2.42E+0 | 2.33E+0 | 2.43E+0 | -0.5 | -0.356 | -0.392 | -0.416 | -0.296 | -0.392 | 1.27E+0 | 1.10E+0 | 1.21E+0 | -0.16 | -0.24 | -0.264 | -2.07 | -2.48 | -1.89 | 2.42E+0 | 2.33E+0 | 2.43E+0 | 3.44E-1 | 2.40E-1 | 5.44E-1 | -0.408 | -0.348 | -0.432 | 1.66E+0 | 1.26E+0 | 1.63E+0 | -0.12 | -0.328 | -0.2 | -0.032 | -0.204 | 1.20E-2 | -0.068 | -0.108 | -0.108 | -0.2 | -0.152 | -0.376 | 2.42E+0 | 2.33E+0 | 2.43E+0 | -0.796 | -0.756 | -0.752 | 5.32E-1 | 1.36E-1 | 2.42E+0 | -5.91 | -5.94 | -5.94 | 2.60E-1 | 1.00E-1 | 1.80E-1 | 1.15E+0 | 1.18E+0 | 1.17E+0 | 6.60E-1 | 6.88E-1 | 8.16E-1 | 2.25E+0 | 2.26E+0 | 2.16E+0 | -0.376 | -0.32 | -0.556 | 6.56E-1 | 8.04E-1 | 7.20E-1 | -0.184 | -0.08 | -0.04 | 1.02E+0 | 9.44E-1 | 1.00E+0 | -0.948 | -0.74 | -0.98 | 1.61E+0 | 1.43E+0 | 1.48E+0 | -0.188 | -0.18 | -0.176 | 1.54E+0 | 1.59E+0 | 1.58E+0 | -0.068 | -0.108 | -0.112 | -0.028 | -0.02 | -0.18 | 1.15E+0 | 1.18E+0 | 1.17E+0 | -0.28 | -0.232 | -0.26 | -0.344 | -0.296 | -0.484 | 5.80E-1 | 5.84E-1 | 5.96E-1 | -0.228 | -0.22 | -0.296 | -0.028 | -0.02 | -0.18 | 1.15E+0 | 1.18E+0 | 1.17E+0 | -0.168 | 2.35E+0 | 2.29E+0 | -0.3 | -0.284 | -0.308 | 2.60E+0 | 2.54E+0 | 2.62E+0 | -0.196 | -0.176 | -0.092 | 1.20E+0 | 1.20E+0 | 1.29E+0 | -0.4 | -0.248 | -0.384 | -0.128 | -0.272 | -0.328 | 6.60E-1 | 6.88E-1 | 8.16E-1 | -0.496 | -0.504 | -0.324 | -0.072 | -0.056 | -0.196 | -5.49 | -5.53 | -5.58 | 1.03E+0 | 9.44E-1 | 9.28E-1 | 1.06E+0 | 9.76E-1 | 9.44E-1 | 2.44E+0 | 2.50E+0 | 2.50E+0 | 2.61E+0 | 2.63E+0 | 2.60E+0 | -0.288 | -0.328 | -0.512 | 2.44E+0 | 2.33E+0 | 2.52E+0 | -0.44 | -0.416 | -0.512 | 2.50E+0 | 2.54E+0 | 2.45E+0 | -0.452 | -0.44 | -0.532 | 2.32E+0 | 1.94E+0 | 2.48E+0 | -0.256 | -0.1 | -0.332 | 1.88E+0 | 1.44E+0 | 2.38E+0 | 2.44E-1 | 1.56E-1 | 2.12E-1 | 6.80E-2 | 2.08E-1 | -0.1 | 2.44E+0 | 2.50E+0 | 2.50E+0 | -0.62 | -0.648 | -0.576 | 9.20E-2 | 6.00E-2 | 1.04E-1 | 5.28E-1 | 6.16E-1 | 4.72E-1 | -0.124 | -0.068 | 8.00E-3 | 6.80E-2 | 2.08E-1 | -0.1 | 2.44E+0 | 2.50E+0 | 2.50E+0 | 1.85E+0 | 1.59E+0 | 1.73E+0 | -0.224 | -0.316 | -0.348 | 2.13E+0 | 2.06E+0 | 1.99E+0 | -0.204 | -0.304 | -0.368 | 1.72E+0 | 1.65E+0 | 1.86E+0 | -0.208 | -0.276 | -0.376 | -0.064 | 2.40E-2 | -0.388 | -0.204 | -0.304 | -0.368 | -0.74 | -0.708 | -0.596 | 1.16E-1 | 2.00E-1 | 5.20E-2 | -5.46 | -5.46 | -2.11 | 5.88E-1 | 6.04E-1 | 5.64E-1 | 1.08E+0 | 9.96E-1 | 2.20E+0 | 6.32E-1 | 7.52E-1 | 6.96E-1 | 2.52E+0 | 2.51E+0 | 2.57E+0 | -0.26 | -0.28 | -0.476 | 1.86E+0 | 2.00E+0 | 2.08E+0 | 3.20E-1 | 4.16E-1 | 2.76E-1 | 1.54E+0 | 1.58E+0 | 1.46E+0 | 8.16E-1 | 7.08E-1 | 7.56E-1 | 7.76E-1 | 5.76E-1 | 1.62E+0 | 9.60E-2 | 3.60E-2 | 4.80E-2 | 1.84E-1 | 2.08E-1 | 6.16E-1 | 2.00E-2 | 2.88E-1 | -0.204 | -0.008 | 5.20E-2 | -0.144 | 6.32E-1 | 7.52E-1 | 6.96E-1 | -1.08 | -0.944 | -0.9 | -0.284 | -0.112 | -0.476 | 1.07E+0 | 8.96E-1 | 9.96E-1 | 8.40E-2 | 8.80E-2 | 1.12E-1 | 7.76E-1 | 5.76E-1 | 1.62E+0 | 9.60E-2 | 3.60E-2 | 4.80E-2 | 1.26E+0 | 1.10E+0 | 1.46E+0 | -0.536 | -0.396 | -0.544 | 1.64E+0 | 1.61E+0 | 1.67E+0 | -0.248 | -0.16 | -0.196 | 1.13E+0 | 9.12E-1 | 1.16E+0 | -0.368 | -0.44 | -0.44 | -0.224 | -0.216 | -0.2 | 9.60E-2 | 3.60E-2 | 4.80E-2 | -0.664 | -0.712 | -0.696 | 1.00E-1 | 1.32E-1 | -0.136
-1.03 | -1.01 | -1.1 | -0.728 | -0.832 | -0.84 | -0.92 | -0.984 | -0.968 | 7.20E-2 | -2.11 | -2.48 | -1.88 | 3.12E-1 | 4.96E-1 | 1.36E-1 | 2.42E+0 | 2.21E+0 | 2.36E+0 | 8.04E-1 | 6.72E-1 | 8.08E-1 | 1.72E+0 | 1.74E+0 | 1.65E+0 | -0.488 | -0.52 | -0.608 | 2.59E+0 | 2.56E+0 | 2.67E+0 | -0.668 | -0.732 | -0.628 | 1.76E-1 | -0.072 | 5.48E-1 | -0.384 | -0.516 | -0.408 | -0.248 | -0.312 | -0.252 | -0.528 | -0.488 | -0.596 | -0.256 | -0.352 | -0.096 | -0.62 | -0.548 | -0.504 | 4.80E-2 | -0.068 | -0.256 | 2.42E+0 | 2.21E+0 | 2.36E+0 | -0.5 | -0.3 | -0.404 | -0.408 | -0.408 | -0.272 | 1.18E+0 | 1.05E+0 | 1.22E+0 | -0.248 | -0.148 | -0.348 | -2.11 | -2.48 | -1.88 | 2.42E+0 | 2.21E+0 | 2.36E+0 | 2.96E-1 | 2.32E-1 | 4.48E-1 | -0.288 | -0.244 | -0.304 | 1.67E+0 | 1.12E+0 | 1.62E+0 | -0.368 | -0.348 | -0.288 | -0.112 | -0.296 | 8.00E-3 | -0.196 | -0.212 | -0.112 | -0.296 | -0.248 | -0.176 | 2.42E+0 | 2.21E+0 | 2.36E+0 | -0.576 | -0.752 | -0.64 | 4.96E-1 | 1.36E-1 | 2.42E+0 | -5.92 | -5.95 | -5.93 | -0.008 | 9.20E-2 | 8.00E-2 | 1.14E+0 | 1.22E+0 | 1.06E+0 | 6.88E-1 | 7.04E-1 | 5.96E-1 | 2.24E+0 | 2.26E+0 | 2.16E+0 | -0.364 | -0.336 | -0.532 | 7.28E-1 | 7.72E-1 | 7.36E-1 | -0.188 | -0.056 | -0.124 | 1.01E+0 | 1.02E+0 | 1.14E+0 | -0.784 | -0.616 | -1.16 | 1.23E+0 | 1.42E+0 | 1.36E+0 | -0.12 | 2.80E-2 | -0.292 | 1.64E+0 | 1.54E+0 | 1.58E+0 | -0.02 | -0.056 | -0.096 | -0.068 | 0.00E+0 | -0.084 | 1.14E+0 | 1.22E+0 | 1.06E+0 | -0.38 | -0.288 | -0.444 | -0.468 | -0.4 | -0.384 | 5.88E-1 | 5.64E-1 | 5.24E-1 | -0.328 | -0.344 | -0.4 | -0.068 | 0.00E+0 | -0.084 | 1.14E+0 | 1.22E+0 | 1.06E+0 | -0.176 | 2.29E+0 | 2.23E+0 | -0.32 | -0.304 | -0.204 | 2.53E+0 | 2.68E+0 | 2.52E+0 | -0.24 | -0.152 | -0.108 | 1.14E+0 | 1.19E+0 | 1.04E+0 | -0.28 | -0.424 | -0.264 | -0.152 | -0.152 | -0.312 | 6.88E-1 | 7.04E-1 | 5.96E-1 | -0.488 | -0.62 | -0.436 | -0.184 | -0.06 | -0.184 | -5.54 | -5.52 | -5.58 | 8.64E-1 | 1.00E+0 | 9.32E-1 | 9.76E-1 | 9.68E-1 | 9.84E-1 | 2.38E+0 | 2.48E+0 | 2.35E+0 | 2.64E+0 | 2.63E+0 | 2.58E+0 | -0.508 | -0.324 | -0.648 | 2.36E+0 | 2.40E+0 | 2.42E+0 | -0.28 | -0.328 | -0.388 | 2.49E+0 | 2.36E+0 | 2.36E+0 | -0.348 | -0.464 | -0.532 | 2.32E+0 | 1.84E+0 | 2.46E+0 | -0.288 | -0.196 | -0.256 | 1.88E+0 | 1.45E+0 | 2.38E+0 | 2.40E-1 | 1.84E-1 | 1.96E-1 | 2.08E-1 | 1.84E-1 | -0.028 | 2.38E+0 | 2.48E+0 | 2.35E+0 | -0.652 | -0.68 | -0.592 | 4.00E-3 | -0.044 | -0.004 | 5.60E-1 | 4.64E-1 | 4.64E-1 | -0.02 | -0.052 | -0.112 | 2.08E-1 | 1.84E-1 | -0.028 | 2.38E+0 | 2.48E+0 | 2.35E+0 | 1.68E+0 | 1.76E+0 | 1.70E+0 | -0.296 | -0.308 | -0.244 | 2.12E+0 | 2.05E+0 | 1.99E+0 | -0.344 | -0.192 | -0.384 | 1.66E+0 | 1.62E+0 | 1.98E+0 | -0.116 | -0.228 | -0.408 | 3.20E-2 | 2.40E-2 | -0.388 | -0.344 | -0.192 | -0.384 | -0.616 | -0.532 | -0.624 | 9.60E-2 | 9.20E-2 | 3.60E-2 | -5.53 | -5.5 | -2.11 | 5.04E-1 | 5.36E-1 | 5.20E-1 | 1.01E+0 | 1.08E+0 | 2.18E+0 | 7.20E-1 | 7.04E-1 | 5.84E-1 | 2.50E+0 | 2.50E+0 | 2.44E+0 | -0.268 | -0.388 | -0.468 | 1.94E+0 | 1.85E+0 | 2.02E+0 | 3.00E-1 | 2.80E-1 | 2.44E-1 | 1.64E+0 | 1.54E+0 | 1.50E+0 | 8.28E-1 | 6.88E-1 | 5.80E-1 | 8.80E-1 | 5.60E-1 | 1.50E+0 | 8.80E-2 | 1.80E-1 | -0.076 | 2.40E-1 | 2.16E-1 | 5.04E-1 | 4.00E-2 | 4.08E-1 | -0.292 | 3.60E-2 | 1.56E-1 | -0.12 | 7.20E-1 | 7.04E-1 | 5.84E-1 | -1 | -1.06 | -0.912 | -0.264 | -0.248 | -0.464 | 1.06E+0 | 9.24E-1 | 9.68E-1 | 1.88E-1 | 6.80E-2 | 4.40E-2 | 8.80E-1 | 5.60E-1 | 1.50E+0 | 8.80E-2 | 1.80E-1 | -0.076 | 1.36E+0 | 1.10E+0 | 1.44E+0 | -0.536 | -0.384 | -0.548 | 1.55E+0 | 1.55E+0 | 1.58E+0 | -0.16 | -0.164 | -0.316 | 1.13E+0 | 9.12E-1 | 1.16E+0 | -0.424 | -0.448 | -0.544 | -0.232 | -0.24 | -0.376 | 8.80E-2 | 1.80E-1 | -0.076 | -0.676 | -0.704 | -0.572 | -0.004 | 3.08E-1 | -0.116
-0.976 | -1.06 | -1.15 | -0.776 | -0.88 | -0.912 | -0.96 | -0.92 | -0.936 | 1.28E-1 | -2.06 | -2.42 | -1.93 | 2.60E-1 | 5.32E-1 | 8.40E-2 | 2.29E+0 | 2.36E+0 | 2.43E+0 | 7.04E-1 | 7.32E-1 | 6.92E-1 | 1.80E+0 | 1.88E+0 | 1.57E+0 | -0.384 | -0.388 | -0.484 | 2.62E+0 | 2.61E+0 | 2.52E+0 | -0.752 | -0.88 | -0.516 | 3.52E-1 | -0.04 | 5.92E-1 | -0.472 | -0.28 | -0.5 | -0.292 | -0.264 | -0.224 | -0.436 | -0.384 | -0.772 | -0.328 | -0.312 | -0.42 | -0.536 | -0.652 | -0.656 | -0.092 | 7.20E-2 | -0.104 | 2.29E+0 | 2.36E+0 | 2.43E+0 | -0.448 | -0.392 | -0.472 | -0.296 | -0.296 | -0.44 | 1.26E+0 | 9.84E-1 | 1.39E+0 | -0.152 | -0.244 | -0.252 | -2.06 | -2.42 | -1.93 | 2.29E+0 | 2.36E+0 | 2.43E+0 | 2.24E-1 | 1.76E-1 | 5.52E-1 | -0.404 | -0.364 | -0.44 | 1.55E+0 | 1.30E+0 | 1.57E+0 | -0.112 | -0.164 | -0.22 | -0.024 | -0.12 | 7.20E-2 | -0.108 | -0.108 | -0.272 | -0.184 | -0.112 | -0.488 | 2.29E+0 | 2.36E+0 | 2.43E+0 | -0.736 | -0.64 | -0.744 | 5.32E-1 | 8.40E-2 | 2.29E+0 | -5.87 | -5.8 | -5.89 | 2.20E-1 | 1.56E-1 | 1.36E-1 | 1.06E+0 | 1.01E+0 | 1.16E+0 | 7.44E-1 | 7.52E-1 | 7.68E-1 | 2.16E+0 | 2.18E+0 | 2.06E+0 | -0.504 | -0.464 | -0.384 | 6.64E-1 | 8.24E-1 | 7.92E-1 | -0.032 | -0.228 | -0.056 | 9.76E-1 | 9.60E-1 | 8.64E-1 | -0.956 | -0.708 | -0.94 | 1.56E+0 | 1.38E+0 | 1.53E+0 | -0.212 | -0.196 | -0.104 | 1.49E+0 | 1.59E+0 | 1.55E+0 | -0.14 | -0.124 | -0.028 | 5.60E-2 | 9.60E-2 | -0.18 | 1.06E+0 | 1.01E+0 | 1.16E+0 | -0.264 | -0.356 | -0.204 | 4.40E-2 | -0.324 | -0.508 | 6.44E-1 | 7.48E-1 | 6.08E-1 | -0.22 | -0.22 | -0.324 | 5.60E-2 | 9.60E-2 | -0.18 | 1.06E+0 | 1.01E+0 | 1.16E+0 | -0.144 | 2.36E+0 | 2.30E+0 | -0.076 | -0.188 | -0.316 | 2.59E+0 | 2.55E+0 | 2.64E+0 | -0.048 | -0.072 | -0.22 | 1.20E+0 | 1.14E+0 | 1.23E+0 | -0.376 | -0.216 | -0.384 | -0.248 | -0.24 | -0.432 | 7.44E-1 | 7.52E-1 | 7.68E-1 | -0.616 | -0.508 | -0.332 | -0.1 | -0.148 | -0.296 | -5.49 | -5.48 | -5.54 | 9.72E-1 | 8.64E-1 | 8.88E-1 | 1.07E+0 | 1.07E+0 | 1.08E+0 | 2.60E+0 | 2.60E+0 | 2.47E+0 | 2.51E+0 | 2.51E+0 | 2.48E+0 | -0.364 | -0.432 | -0.484 | 2.42E+0 | 2.36E+0 | 2.35E+0 | -0.472 | -0.444 | -0.524 | 2.44E+0 | 2.62E+0 | 2.45E+0 | -0.464 | -0.348 | -0.436 | 2.25E+0 | 1.94E+0 | 2.40E+0 | -0.172 | -0.128 | -0.352 | 1.82E+0 | 1.33E+0 | 2.44E+0 | 1.40E-1 | 2.76E-1 | 1.04E-1 | 4.80E-2 | 8.80E-2 | 6.80E-2 | 2.60E+0 | 2.60E+0 | 2.47E+0 | -0.528 | -0.508 | -0.668 | 8.80E-2 | 6.80E-2 | 9.20E-2 | 4.32E-1 | 5.68E-1 | 5.44E-1 | -0.124 | -0.16 | -0.02 | 4.80E-2 | 8.80E-2 | 6.80E-2 | 2.60E+0 | 2.60E+0 | 2.47E+0 | 1.86E+0 | 1.61E+0 | 1.83E+0 | -0.236 | -0.188 | -0.336 | 1.94E+0 | 2.00E+0 | 2.06E+0 | -0.208 | -0.316 | -0.28 | 1.86E+0 | 1.74E+0 | 2.18E+0 | -0.228 | -0.12 | -0.252 | -0.1 | -0.176 | -0.24 | -0.208 | -0.316 | -0.28 | -0.72 | -0.756 | -0.696 | 1.96E-1 | 2.08E-1 | -0.06 | -5.44 | -5.45 | -2.16 | 6.48E-1 | 6.16E-1 | 5.64E-1 | 1.10E+0 | 9.88E-1 | 2.30E+0 | 6.32E-1 | 6.32E-1 | 7.36E-1 | 2.63E+0 | 2.62E+0 | 2.56E+0 | -0.36 | -0.28 | -0.372 | 1.88E+0 | 1.96E+0 | 2.08E+0 | 4.28E-1 | 4.36E-1 | 3.96E-1 | 1.55E+0 | 1.48E+0 | 1.59E+0 | 6.84E-1 | 8.28E-1 | 7.80E-1 | 7.60E-1 | 6.88E-1 | 1.62E+0 | -0.036 | 8.80E-2 | 6.40E-2 | 1.84E-1 | 8.00E-2 | 6.16E-1 | 1.36E-1 | 2.64E-1 | -0.096 | 1.48E-1 | 4.80E-2 | 8.00E-3 | 6.32E-1 | 6.32E-1 | 7.36E-1 | -1.09 | -0.936 | -0.992 | -0.18 | -0.116 | -0.356 | 9.44E-1 | 9.76E-1 | 1.09E+0 | 9.20E-2 | 1.76E-1 | 1.20E-1 | 7.60E-1 | 6.88E-1 | 1.62E+0 | -0.036 | 8.80E-2 | 6.40E-2 | 1.27E+0 | 9.92E-1 | 1.34E+0 | -0.384 | -0.492 | -0.42 | 1.64E+0 | 1.61E+0 | 1.66E+0 | -0.264 | -0.3 | -0.196 | 9.52E-1 | 8.40E-1 | 1.09E+0 | -0.344 | -0.328 | -0.456 | -0.336 | -0.296 | -0.28 | -0.036 | 8.80E-2 | 6.40E-2 | -0.564 | -0.612 | -0.7 | 1.12E-1 | 1.08E-1 | -0.048
-1.03 | -1.05 | -1.16 | -0.736 | -0.832 | -0.832 | -0.912 | -0.92 | -0.928 | 1.20E-1 | -2.06 | -2.5 | -1.93 | 2.52E-1 | 5.76E-1 | 8.80E-2 | 2.39E+0 | 2.31E+0 | 2.43E+0 | 6.68E-1 | 6.64E-1 | 7.64E-1 | 1.72E+0 | 1.88E+0 | 1.66E+0 | -0.496 | -0.404 | -0.612 | 2.62E+0 | 2.57E+0 | 2.63E+0 | -0.76 | -0.732 | -0.488 | 2.56E-1 | -0.04 | 5.40E-1 | -0.484 | -0.312 | -0.512 | -0.312 | -0.26 | -0.228 | -0.492 | -0.384 | -0.756 | -0.248 | -0.352 | -0.156 | -0.552 | -0.568 | -0.608 | 2.40E-2 | 6.40E-2 | -0.104 | 2.39E+0 | 2.31E+0 | 2.43E+0 | -0.512 | -0.312 | -0.46 | -0.312 | -0.416 | -0.424 | 1.20E+0 | 1.06E+0 | 1.36E+0 | -0.268 | -0.148 | -0.36 | -2.06 | -2.5 | -1.93 | 2.39E+0 | 2.31E+0 | 2.43E+0 | 2.16E-1 | 2.40E-1 | 5.52E-1 | -0.404 | -0.372 | -0.448 | 1.66E+0 | 1.24E+0 | 1.56E+0 | -0.172 | -0.284 | -0.2 | 8.00E-3 | -0.48 | 8.40E-2 | -0.1 | -0.188 | -0.252 | -0.192 | -0.136 | -0.408 | 2.39E+0 | 2.31E+0 | 2.43E+0 | -0.716 | -0.74 | -0.644 | 5.76E-1 | 8.80E-2 | 2.39E+0 | -5.87 | -6.01 | -5.94 | 1.52E-1 | 1.48E-1 | 7.60E-2 | 1.06E+0 | 1.05E+0 | 8.24E-1 | 6.68E-1 | 7.56E-1 | 6.36E-1 | 2.25E+0 | 2.16E+0 | 2.05E+0 | -0.356 | -0.348 | -0.52 | 7.20E-1 | 7.52E-1 | 8.00E-1 | -0.04 | -0.236 | -0.172 | 9.76E-1 | 1.01E+0 | 8.56E-1 | -0.796 | -0.74 | -0.936 | 1.32E+0 | 1.43E+0 | 1.52E+0 | -0.224 | -0.132 | -0.18 | 1.49E+0 | 1.54E+0 | 1.60E+0 | -0.144 | -0.124 | -0.104 | -0.032 | -0.016 | -0.18 | 1.06E+0 | 1.05E+0 | 8.24E-1 | -0.376 | -0.26 | -0.26 | -0.332 | -0.396 | -0.416 | 5.76E-1 | 6.16E-1 | 6.24E-1 | -0.204 | -0.24 | -0.396 | -0.032 | -0.016 | -0.18 | 1.06E+0 | 1.05E+0 | 8.24E-1 | -0.128 | 2.30E+0 | 2.29E+0 | -0.168 | -0.332 | -0.216 | 2.60E+0 | 2.69E+0 | 2.54E+0 | -0.072 | -0.072 | -0.224 | 1.20E+0 | 1.20E+0 | 1.18E+0 | -0.28 | -0.264 | -0.28 | -0.168 | -0.152 | -0.304 | 6.68E-1 | 7.56E-1 | 6.36E-1 | -0.632 | -0.676 | -0.348 | -0.208 | -0.02 | -0.18 | -5.56 | -5.48 | -5.54 | 9.44E-1 | 8.36E-1 | 9.32E-1 | 9.92E-1 | 9.84E-1 | 9.76E-1 | 2.55E+0 | 2.40E+0 | 2.44E+0 | 2.49E+0 | 2.54E+0 | 2.46E+0 | -0.368 | -0.428 | -0.504 | 2.42E+0 | 2.33E+0 | 2.44E+0 | -0.428 | -0.304 | -0.544 | 2.42E+0 | 2.56E+0 | 2.32E+0 | -0.34 | -0.428 | -0.488 | 2.24E+0 | 1.92E+0 | 2.39E+0 | -0.26 | -0.192 | -0.336 | 1.84E+0 | 1.51E+0 | 2.44E+0 | 1.68E-1 | 2.64E-1 | 8.80E-2 | 6.80E-2 | -0.008 | -0.044 | 2.55E+0 | 2.40E+0 | 2.44E+0 | -0.616 | -0.536 | -0.552 | -0.016 | 1.00E-1 | -0.004 | 4.56E-1 | 6.00E-1 | 6.32E-1 | -0.016 | -0.06 | -0.112 | 6.80E-2 | -0.008 | -0.044 | 2.55E+0 | 2.40E+0 | 2.44E+0 | 1.78E+0 | 1.73E+0 | 1.73E+0 | -0.196 | -0.368 | -0.26 | 2.08E+0 | 1.99E+0 | 1.99E+0 | -0.352 | -0.212 | -0.384 | 1.60E+0 | 1.63E+0 | 2.00E+0 | -0.192 | -0.132 | -0.396 | -0.108 | -0.108 | -0.252 | -0.352 | -0.212 | -0.384 | -0.612 | -0.592 | -0.596 | 9.60E-2 | 2.04E-1 | -0.072 | -5.47 | -5.46 | -2.17 | 4.84E-1 | 4.44E-1 | 5.92E-1 | 1.08E+0 | 1.07E+0 | 2.26E+0 | 7.12E-1 | 6.40E-1 | 7.12E-1 | 2.61E+0 | 2.52E+0 | 2.48E+0 | -0.248 | -0.28 | -0.52 | 1.85E+0 | 1.86E+0 | 2.02E+0 | 3.16E-1 | 4.20E-1 | 3.76E-1 | 1.54E+0 | 1.48E+0 | 1.68E+0 | 8.04E-1 | 7.08E-1 | 5.88E-1 | 7.84E-1 | 6.88E-1 | 1.52E+0 | -0.016 | 7.20E-2 | 7.20E-2 | 2.48E-1 | 2.00E-1 | 5.28E-1 | 4.40E-2 | 2.56E-1 | -0.24 | 2.40E-2 | -0.008 | -0.024 | 7.12E-1 | 6.40E-1 | 7.12E-1 | -1.01 | -1.05 | -0.996 | -0.168 | -0.228 | -0.468 | 9.44E-1 | 9.72E-1 | 1.08E+0 | 2.36E-1 | 4.40E-2 | 1.20E-1 | 7.84E-1 | 6.88E-1 | 1.52E+0 | -0.016 | 7.20E-2 | 7.20E-2 | 1.41E+0 | 1.09E+0 | 1.50E+0 | -0.516 | -0.36 | -0.432 | 1.64E+0 | 1.54E+0 | 1.68E+0 | -0.156 | -0.184 | -0.296 | 1.01E+0 | 9.08E-1 | 1.07E+0 | -0.44 | -0.432 | -0.536 | -0.328 | -0.232 | -0.36 | -0.016 | 7.20E-2 | 7.20E-2 | -0.584 | -0.596 | -0.552 | 9.60E-2 | 2.80E-1 | -0.116
-0.976 | -1 | -1.1 | -0.792 | -0.864 | -0.912 | -0.976 | -0.976 | -0.984 | 6.40E-2 | -2.1 | -2.41 | -1.88 | 3.12E-1 | 4.48E-1 | 1.32E-1 | 2.32E+0 | 2.25E+0 | 2.36E+0 | 8.24E-1 | 7.44E-1 | 7.08E-1 | 1.83E+0 | 1.77E+0 | 1.57E+0 | -0.38 | -0.508 | -0.448 | 2.58E+0 | 2.60E+0 | 2.57E+0 | -0.692 | -0.896 | -0.616 | 3.28E-1 | -0.08 | 5.96E-1 | -0.376 | -0.54 | -0.392 | -0.216 | -0.308 | -0.252 | -0.428 | -0.552 | -0.62 | -0.332 | -0.304 | -0.304 | -0.648 | -0.652 | -0.496 | -0.092 | -0.06 | -0.26 | 2.32E+0 | 2.25E+0 | 2.36E+0 | -0.424 | -0.364 | -0.408 | -0.416 | -0.256 | -0.272 | 1.25E+0 | 9.72E-1 | 1.22E+0 | -0.14 | -0.236 | -0.252 | -2.1 | -2.41 | -1.88 | 2.32E+0 | 2.25E+0 | 2.36E+0 | 3.12E-1 | 1.76E-1 | 4.56E-1 | -0.292 | -0.248 | -0.292 | 1.58E+0 | 1.16E+0 | 1.62E+0 | -0.312 | -0.2 | -0.292 | -0.12 | 2.00E-2 | -0.02 | -0.204 | -0.12 | -0.132 | -0.288 | -0.256 | -0.256 | 2.32E+0 | 2.25E+0 | 2.36E+0 | -0.6 | -0.664 | -0.748 | 4.48E-1 | 1.32E-1 | 2.32E+0 | -5.91 | -5.8 | -5.88 | 8.40E-2 | 1.00E-1 | 1.52E-1 | 1.15E+0 | 1.16E+0 | 1.31E+0 | 7.60E-1 | 6.96E-1 | 7.68E-1 | 2.15E+0 | 2.27E+0 | 2.19E+0 | -0.556 | -0.444 | -0.408 | 6.64E-1 | 8.24E-1 | 7.28E-1 | -0.204 | -0.052 | -0.044 | 1.02E+0 | 9.44E-1 | 1.21E+0 | -0.884 | -0.62 | -1.13 | 1.49E+0 | 1.38E+0 | 1.37E+0 | -0.092 | 2.80E-2 | -0.256 | 1.65E+0 | 1.58E+0 | 1.51E+0 | -0.052 | -0.04 | -0.016 | 5.60E-2 | 1.04E-1 | -0.068 | 1.15E+0 | 1.16E+0 | 1.31E+0 | -0.28 | -0.368 | -0.384 | -0.18 | -0.3 | -0.492 | 6.48E-1 | 6.88E-1 | 5.00E-1 | -0.348 | -0.308 | -0.3 | 5.60E-2 | 1.04E-1 | -0.068 | 1.15E+0 | 1.16E+0 | 1.31E+0 | -0.16 | 2.35E+0 | 2.23E+0 | -0.28 | -0.156 | -0.3 | 2.52E+0 | 2.53E+0 | 2.63E+0 | -0.204 | -0.176 | -0.104 | 1.14E+0 | 1.14E+0 | 1.12E+0 | -0.4 | -0.368 | -0.384 | -0.248 | -0.232 | -0.408 | 7.60E-1 | 6.96E-1 | 7.68E-1 | -0.448 | -0.496 | -0.436 | -0.06 | -0.188 | -0.296 | -5.49 | -5.51 | -5.58 | 8.96E-1 | 1.00E+0 | 8.84E-1 | 1.07E+0 | 1.06E+0 | 1.07E+0 | 2.49E+0 | 2.63E+0 | 2.40E+0 | 2.64E+0 | 2.65E+0 | 2.60E+0 | -0.488 | -0.324 | -0.604 | 2.36E+0 | 2.44E+0 | 2.35E+0 | -0.32 | -0.416 | -0.328 | 2.50E+0 | 2.41E+0 | 2.48E+0 | -0.456 | -0.34 | -0.424 | 2.33E+0 | 1.86E+0 | 2.47E+0 | -0.176 | -0.104 | -0.256 | 1.87E+0 | 1.23E+0 | 2.37E+0 | 2.36E-1 | 1.72E-1 | 1.88E-1 | 1.92E-1 | 2.96E-1 | 1.08E-1 | 2.49E+0 | 2.63E+0 | 2.40E+0 | -0.572 | -0.616 | -0.684 | 1.00E-1 | -0.02 | 9.60E-2 | 5.36E-1 | 4.48E-1 | 4.16E-1 | -0.108 | -0.176 | -0.012 | 1.92E-1 | 2.96E-1 | 1.08E-1 | 2.49E+0 | 2.63E+0 | 2.40E+0 | 1.72E+0 | 1.65E+0 | 1.82E+0 | -0.316 | -0.176 | -0.348 | 1.95E+0 | 2.06E+0 | 2.07E+0 | -0.2 | -0.316 | -0.3 | 1.93E+0 | 1.74E+0 | 2.14E+0 | -0.132 | -0.244 | -0.252 | 2.00E-2 | 1.60E-2 | -0.396 | -0.2 | -0.316 | -0.3 | -0.736 | -0.704 | -0.728 | 2.36E-1 | 1.16E-1 | 2.00E-2 | -5.52 | -5.5 | -2.11 | 6.32E-1 | 6.76E-1 | 4.88E-1 | 1.02E+0 | 9.96E-1 | 2.22E+0 | 6.24E-1 | 7.20E-1 | 6.00E-1 | 2.51E+0 | 2.65E+0 | 2.56E+0 | -0.356 | -0.392 | -0.348 | 1.95E+0 | 1.93E+0 | 2.08E+0 | 4.12E-1 | 3.36E-1 | 2.64E-1 | 1.66E+0 | 1.54E+0 | 1.44E+0 | 6.96E-1 | 8.64E-1 | 7.60E-1 | 8.40E-1 | 5.52E-1 | 1.61E+0 | 6.00E-2 | 1.76E-1 | -0.08 | 1.76E-1 | 6.40E-2 | 6.24E-1 | 1.60E-1 | 4.60E-1 | -0.08 | 1.80E-1 | 1.52E-1 | -0.108 | 6.24E-1 | 7.20E-1 | 6.00E-1 | -1.07 | -0.94 | -0.876 | -0.288 | -0.12 | -0.368 | 1.06E+0 | 9.20E-1 | 1.00E+0 | 8.00E-2 | 2.16E-1 | 2.00E-2 | 8.40E-1 | 5.52E-1 | 1.61E+0 | 6.00E-2 | 1.76E-1 | -0.08 | 1.22E+0 | 9.92E-1 | 1.30E+0 | -0.432 | -0.492 | -0.536 | 1.57E+0 | 1.62E+0 | 1.57E+0 | -0.264 | -0.304 | -0.168 | 1.06E+0 | 8.36E-1 | 1.16E+0 | -0.368 | -0.32 | -0.448 | -0.232 | -0.328 | -0.28 | 6.00E-2 | 1.76E-1 | -0.08 | -0.652 | -0.728 | -0.712 | 2.80E-2 | 1.56E-1 | -0.044
-0.96 | -0.952 | -1.15 | -0.728 | -0.832 | -0.864 | -0.904 | -0.92 | -0.912 | 1.28E-1 | -2.06 | -2.48 | -1.95 | 3.00E-1 | 4.88E-1 | 4.40E-2 | 2.30E+0 | 2.16E+0 | 2.42E+0 | 8.08E-1 | 5.36E-1 | 7.12E-1 | 1.72E+0 | 1.75E+0 | 1.56E+0 | -0.508 | -0.492 | -0.616 | 2.63E+0 | 2.56E+0 | 2.63E+0 | -0.656 | -0.86 | -0.66 | 2.64E-1 | -0.016 | 5.80E-1 | -0.492 | -0.236 | -0.408 | -0.236 | -0.3 | -0.248 | -0.536 | -0.556 | -0.756 | -0.324 | -0.3 | -0.272 | -0.652 | -0.632 | -0.516 | 3.20E-2 | 7.60E-2 | -0.02 | 2.30E+0 | 2.16E+0 | 2.42E+0 | -0.568 | -0.308 | -0.464 | -0.416 | -0.256 | -0.384 | 1.25E+0 | 9.80E-1 | 1.33E+0 | -0.168 | -0.248 | -0.248 | -2.06 | -2.48 | -1.95 | 2.30E+0 | 2.16E+0 | 2.42E+0 | 3.04E-1 | 1.52E-1 | 4.64E-1 | -0.432 | -0.36 | -0.32 | 1.58E+0 | 1.24E+0 | 1.57E+0 | -0.2 | -0.284 | -0.296 | -0.108 | -0.552 | 7.20E-2 | -0.132 | -0.22 | -0.14 | -0.312 | -0.16 | -0.408 | 2.30E+0 | 2.16E+0 | 2.42E+0 | -0.792 | -0.752 | -0.728 | 4.88E-1 | 4.40E-2 | 2.30E+0 | -5.91 | -5.94 | -5.94 | 1.40E-1 | 1.00E-1 | 8.80E-2 | 1.05E+0 | 1.14E+0 | 1.22E+0 | 7.52E-1 | 7.52E-1 | 5.96E-1 | 2.14E+0 | 2.26E+0 | 2.04E+0 | -0.388 | -0.32 | -0.568 | 7.20E-1 | 8.04E-1 | 7.20E-1 | -0.204 | -0.064 | -0.144 | 9.76E-1 | 8.80E-1 | 1.10E+0 | -0.928 | -0.588 | -1.01 | 1.38E+0 | 1.42E+0 | 1.48E+0 | -0.124 | -0.04 | -0.172 | 1.52E+0 | 1.60E+0 | 1.59E+0 | -0.152 | -0.056 | -0.016 | 7.20E-2 | -0.044 | -0.176 | 1.05E+0 | 1.14E+0 | 1.22E+0 | -0.292 | -0.28 | -0.284 | -0.324 | -0.436 | -0.5 | 6.48E-1 | 7.08E-1 | 5.08E-1 | -0.364 | -0.308 | -0.436 | 7.20E-2 | -0.044 | -0.176 | 1.05E+0 | 1.14E+0 | 1.22E+0 | -0.144 | 2.36E+0 | 2.29E+0 | -0.284 | -0.296 | -0.3 | 2.61E+0 | 2.65E+0 | 2.54E+0 | -0.204 | -0.072 | -0.072 | 1.20E+0 | 1.28E+0 | 1.20E+0 | -0.368 | -0.376 | -0.384 | -0.296 | -0.248 | -0.408 | 7.52E-1 | 7.52E-1 | 5.96E-1 | -0.624 | -0.516 | -0.44 | -0.196 | -0.176 | -0.268 | -5.5 | -5.51 | -5.52 | 9.40E-1 | 8.16E-1 | 8.88E-1 | 9.68E-1 | 9.68E-1 | 9.92E-1 | 2.42E+0 | 2.47E+0 | 2.40E+0 | 2.50E+0 | 2.63E+0 | 2.63E+0 | -0.492 | -0.476 | -0.464 | 2.24E+0 | 2.30E+0 | 2.44E+0 | -0.316 | -0.324 | -0.408 | 2.42E+0 | 2.45E+0 | 2.36E+0 | -0.288 | -0.348 | -0.428 | 2.33E+0 | 1.86E+0 | 2.46E+0 | -0.18 | -0.112 | -0.212 | 1.84E+0 | 1.44E+0 | 2.36E+0 | 2.80E-1 | 1.60E-1 | 8.40E-2 | 1.76E-1 | 2.00E-1 | -0.084 | 2.42E+0 | 2.47E+0 | 2.40E+0 | -0.608 | -0.556 | -0.644 | -0.024 | -0.016 | 9.60E-2 | 4.40E-1 | 5.68E-1 | 5.44E-1 | -0.14 | -0.064 | -0.128 | 1.76E-1 | 2.00E-1 | -0.084 | 2.42E+0 | 2.47E+0 | 2.40E+0 | 1.79E+0 | 1.66E+0 | 1.81E+0 | -0.192 | -0.324 | -0.248 | 2.08E+0 | 1.92E+0 | 1.99E+0 | -0.244 | -0.22 | -0.408 | 1.73E+0 | 1.75E+0 | 2.04E+0 | -0.096 | -0.272 | -0.396 | 1.60E-2 | 1.20E-2 | -0.372 | -0.244 | -0.22 | -0.408 | -0.62 | -0.68 | -0.684 | 2.40E-1 | 1.12E-1 | -0.06 | -5.36 | -5.51 | -2.12 | 6.00E-1 | 5.08E-1 | 5.20E-1 | 1.08E+0 | 1.01E+0 | 2.27E+0 | 6.00E-1 | 6.16E-1 | 7.36E-1 | 2.47E+0 | 2.62E+0 | 2.35E+0 | -0.364 | -0.288 | -0.484 | 1.94E+0 | 1.87E+0 | 2.08E+0 | 3.40E-1 | 3.16E-1 | 2.72E-1 | 1.51E+0 | 1.55E+0 | 1.43E+0 | 7.12E-1 | 8.08E-1 | 7.32E-1 | 7.84E-1 | 6.80E-1 | 1.51E+0 | 6.00E-2 | 2.56E-1 | 7.60E-2 | 2.56E-1 | 8.80E-2 | 5.44E-1 | 4.40E-2 | 4.12E-1 | -0.144 | 1.52E-1 | 1.56E-1 | -0.136 | 6.00E-1 | 6.16E-1 | 7.36E-1 | -1.07 | -0.956 | -0.88 | -0.192 | -0.228 | -0.472 | 9.56E-1 | 9.80E-1 | 1.02E+0 | 8.40E-2 | 6.80E-2 | 2.00E-2 | 7.84E-1 | 6.80E-1 | 1.51E+0 | 6.00E-2 | 2.56E-1 | 7.60E-2 | 1.22E+0 | 1.10E+0 | 1.43E+0 | -0.424 | -0.396 | -0.576 | 1.63E+0 | 1.54E+0 | 1.66E+0 | -0.244 | -0.156 | -0.304 | 1.08E+0 | 8.48E-1 | 1.15E+0 | -0.36 | -0.432 | -0.448 | -0.208 | -0.224 | -0.368 | 6.00E-2 | 2.56E-1 | 7.60E-2 | -0.684 | -0.556 | -0.708 | 3.60E-2 | 2.68E-1 | -0.152
-1.03 | -1.08 | -1.1 | -0.792 | -0.872 | -0.912 | -0.968 | -0.96 | -1.01 | 4.80E-2 | -2.12 | -2.43 | -1.83 | 2.60E-1 | 5.40E-1 | 1.56E-1 | 2.39E+0 | 2.39E+0 | 2.36E+0 | 6.80E-1 | 8.52E-1 | 7.64E-1 | 1.80E+0 | 1.86E+0 | 1.65E+0 | -0.352 | -0.412 | -0.48 | 2.57E+0 | 2.62E+0 | 2.56E+0 | -0.748 | -0.768 | -0.496 | 3.28E-1 | -0.096 | 5.52E-1 | -0.376 | -0.556 | -0.516 | -0.308 | -0.268 | -0.224 | -0.428 | -0.276 | -0.616 | -0.256 | -0.356 | -0.212 | -0.5 | -0.56 | -0.636 | -0.084 | -0.036 | -0.304 | 2.39E+0 | 2.39E+0 | 2.36E+0 | -0.368 | -0.364 | -0.408 | -0.272 | -0.408 | -0.28 | 1.20E+0 | 1.05E+0 | 1.27E+0 | -0.26 | -0.144 | -0.352 | -2.12 | -2.43 | -1.83 | 2.39E+0 | 2.39E+0 | 2.36E+0 | 2.24E-1 | 2.56E-1 | 5.36E-1 | -0.308 | -0.236 | -0.424 | 1.64E+0 | 1.19E+0 | 1.63E+0 | -0.296 | -0.196 | -0.18 | -0.024 | 0.00E+0 | 4.00E-3 | -0.208 | -0.048 | -0.232 | -0.176 | -0.24 | -0.264 | 2.39E+0 | 2.39E+0 | 2.36E+0 | -0.504 | -0.62 | -0.612 | 5.40E-1 | 1.56E-1 | 2.39E+0 | -5.87 | -5.86 | -5.87 | 9.20E-2 | 1.44E-1 | 1.28E-1 | 1.14E+0 | 1.07E+0 | 1.01E+0 | 6.32E-1 | 7.00E-1 | 7.60E-1 | 2.25E+0 | 2.19E+0 | 2.15E+0 | -0.492 | -0.496 | -0.356 | 6.80E-1 | 7.72E-1 | 8.08E-1 | -0.068 | -0.204 | -0.048 | 1.02E+0 | 1.07E+0 | 9.44E-1 | -0.812 | -0.724 | -1.08 | 1.45E+0 | 1.39E+0 | 1.40E+0 | -0.2 | -0.168 | -0.24 | 1.60E+0 | 1.53E+0 | 1.54E+0 | -0.036 | -0.12 | -0.092 | -0.06 | 9.20E-2 | -0.088 | 1.14E+0 | 1.07E+0 | 1.01E+0 | -0.392 | -0.356 | -0.372 | -0.188 | -0.28 | -0.4 | 5.76E-1 | 6.08E-1 | 6.20E-1 | -0.188 | -0.248 | -0.28 | -0.06 | 9.20E-2 | -0.088 | 1.14E+0 | 1.07E+0 | 1.01E+0 | -0.16 | 2.28E+0 | 2.23E+0 | -0.156 | -0.184 | -0.188 | 2.51E+0 | 2.55E+0 | 2.62E+0 | -0.076 | -0.152 | -0.232 | 1.13E+0 | 1.07E+0 | 1.12E+0 | -0.272 | -0.248 | -0.28 | -0.128 | -0.136 | -0.332 | 6.32E-1 | 7.00E-1 | 7.60E-1 | -0.444 | -0.624 | -0.336 | -0.088 | -0.032 | -0.196 | -5.53 | -5.48 | -5.58 | 9.00E-1 | 1.06E+0 | 9.36E-1 | 1.07E+0 | 1.08E+0 | 1.06E+0 | 2.64E+0 | 2.60E+0 | 2.45E+0 | 2.64E+0 | 2.54E+0 | 2.43E+0 | -0.384 | -0.24 | -0.604 | 2.48E+0 | 2.48E+0 | 2.35E+0 | -0.44 | -0.432 | -0.512 | 2.50E+0 | 2.53E+0 | 2.44E+0 | -0.552 | -0.448 | -0.536 | 2.24E+0 | 1.91E+0 | 2.39E+0 | -0.256 | -0.232 | -0.392 | 1.88E+0 | 1.34E+0 | 2.45E+0 | 1.32E-1 | 2.56E-1 | 2.12E-1 | 8.00E-2 | 1.00E-1 | 1.24E-1 | 2.64E+0 | 2.60E+0 | 2.45E+0 | -0.568 | -0.628 | -0.596 | 1.20E-1 | 6.40E-2 | -0.008 | 5.52E-1 | 4.88E-1 | 4.48E-1 | -0.024 | -0.168 | 0.00E+0 | 8.00E-2 | 1.00E-1 | 1.24E-1 | 2.64E+0 | 2.60E+0 | 2.45E+0 | 1.70E+0 | 1.71E+0 | 1.72E+0 | -0.32 | -0.212 | -0.352 | 1.97E+0 | 2.14E+0 | 2.07E+0 | -0.34 | -0.296 | -0.288 | 1.82E+0 | 1.62E+0 | 2.10E+0 | -0.208 | -0.116 | -0.284 | -0.1 | -0.096 | -0.292 | -0.34 | -0.296 | -0.288 | -0.708 | -0.532 | -0.62 | 9.60E-2 | 1.92E-1 | 4.00E-2 | -5.64 | -5.45 | -2.16 | 5.32E-1 | 6.48E-1 | 5.72E-1 | 1.02E+0 | 1.07E+0 | 2.21E+0 | 7.36E-1 | 7.20E-1 | 6.00E-1 | 2.63E+0 | 2.48E+0 | 2.67E+0 | -0.212 | -0.372 | -0.356 | 1.88E+0 | 1.94E+0 | 2.02E+0 | 4.12E-1 | 4.08E-1 | 3.60E-1 | 1.67E+0 | 1.46E+0 | 1.61E+0 | 8.20E-1 | 7.36E-1 | 6.36E-1 | 8.48E-1 | 5.76E-1 | 1.59E+0 | -0.024 | 5.60E-2 | -0.064 | 1.60E-1 | 2.08E-1 | 6.08E-1 | 1.24E-1 | 2.68E-1 | -0.236 | 8.00E-3 | 4.00E-2 | 0.00E+0 | 7.36E-1 | 7.20E-1 | 6.00E-1 | -1 | -1.02 | -1.03 | -0.268 | -0.12 | -0.36 | 1.03E+0 | 9.24E-1 | 1.06E+0 | 1.76E-1 | 2.20E-1 | 1.28E-1 | 8.48E-1 | 5.76E-1 | 1.59E+0 | -0.024 | 5.60E-2 | -0.064 | 1.39E+0 | 9.44E-1 | 1.35E+0 | -0.528 | -0.484 | -0.432 | 1.57E+0 | 1.61E+0 | 1.59E+0 | -0.172 | -0.304 | -0.188 | 1.00E+0 | 9.08E-1 | 1.09E+0 | -0.448 | -0.352 | -0.544 | -0.328 | -0.296 | -0.256 | -0.024 | 5.60E-2 | -0.064 | -0.56 | -0.78 | -0.544 | 1.08E-1 | 1.56E-1 | -0.024
-1.02 | -1.05 | -1.12 | -0.784 | -0.832 | -0.84 | -0.904 | -0.968 | -0.984 | 1.36E-1 | -2.12 | -2.41 | -1.97 | 3.08E-1 | 5.28E-1 | 1.68E-1 | 2.28E+0 | 2.23E+0 | 2.43E+0 | 7.64E-1 | 6.40E-1 | 7.60E-1 | 1.72E+0 | 1.90E+0 | 1.57E+0 | -0.384 | -0.392 | -0.464 | 2.62E+0 | 2.56E+0 | 2.69E+0 | -0.688 | -0.756 | -0.524 | 3.12E-1 | -0.08 | 5.96E-1 | -0.392 | -0.3 | -0.508 | -0.252 | -0.26 | -0.264 | -0.4 | -0.5 | -0.648 | -0.272 | -0.352 | -0.272 | -0.528 | -0.564 | -0.632 | -0.112 | 5.60E-2 | -0.116 | 2.28E+0 | 2.23E+0 | 2.43E+0 | -0.528 | -0.3 | -0.388 | -0.288 | -0.248 | -0.248 | 1.20E+0 | 1.05E+0 | 1.26E+0 | -0.152 | -0.268 | -0.248 | -2.12 | -2.41 | -1.97 | 2.28E+0 | 2.23E+0 | 2.43E+0 | 2.96E-1 | 2.88E-1 | 5.76E-1 | -0.448 | -0.34 | -0.44 | 1.57E+0 | 1.24E+0 | 1.56E+0 | -0.184 | -0.192 | -0.212 | -0.024 | -0.176 | 1.08E-1 | -0.204 | -0.08 | -0.224 | -0.184 | -0.144 | -0.28 | 2.28E+0 | 2.23E+0 | 2.43E+0 | -0.748 | -0.624 | -0.74 | 5.28E-1 | 1.68E-1 | 2.28E+0 | -5.91 | -5.93 | -5.89 | 9.60E-2 | 1.00E-1 | 7.20E-2 | 1.14E+0 | 1.17E+0 | 1.08E+0 | 6.32E-1 | 7.64E-1 | 6.20E-1 | 2.24E+0 | 2.26E+0 | 2.15E+0 | -0.496 | -0.332 | -0.512 | 7.12E-1 | 8.00E-1 | 7.92E-1 | -0.18 | -0.24 | -0.06 | 9.76E-1 | 8.40E-1 | 9.84E-1 | -0.788 | -0.584 | -1 | 1.38E+0 | 1.42E+0 | 1.42E+0 | -0.208 | -0.168 | -0.164 | 1.59E+0 | 1.60E+0 | 1.55E+0 | -0.056 | -0.032 | -0.024 | 6.80E-2 | 8.40E-2 | -0.296 | 1.14E+0 | 1.17E+0 | 1.08E+0 | -0.268 | -0.268 | -0.272 | -0.192 | -0.4 | -0.38 | 6.36E-1 | 7.04E-1 | 6.20E-1 | -0.32 | -0.356 | -0.4 | 6.80E-2 | 8.40E-2 | -0.296 | 1.14E+0 | 1.17E+0 | 1.08E+0 | -0.144 | 2.29E+0 | 2.24E+0 | -0.164 | -0.184 | -0.204 | 2.47E+0 | 2.57E+0 | 2.67E+0 | -0.188 | -0.16 | -0.212 | 1.19E+0 | 1.28E+0 | 1.14E+0 | -0.28 | -0.36 | -0.256 | -0.248 | -0.328 | -0.42 | 6.32E-1 | 7.64E-1 | 6.20E-1 | -0.6 | -0.488 | -0.324 | -0.096 | 8.00E-3 | -0.288 | -5.5 | -5.51 | -5.54 | 8.96E-1 | 8.72E-1 | 9.56E-1 | 1.07E+0 | 9.68E-1 | 9.52E-1 | 2.42E+0 | 2.57E+0 | 2.46E+0 | 2.67E+0 | 2.53E+0 | 2.44E+0 | -0.348 | -0.428 | -0.488 | 2.32E+0 | 2.44E+0 | 2.42E+0 | -0.444 | -0.328 | -0.396 | 2.49E+0 | 2.52E+0 | 2.38E+0 | -0.328 | -0.448 | -0.528 | 2.34E+0 | 1.99E+0 | 2.46E+0 | -0.28 | -0.212 | -0.228 | 1.81E+0 | 1.42E+0 | 2.44E+0 | 2.56E-1 | 2.80E-1 | 1.92E-1 | 3.24E-1 | 1.00E-1 | 1.00E-1 | 2.42E+0 | 2.57E+0 | 2.46E+0 | -0.628 | -0.532 | -0.704 | 1.32E-1 | -0.028 | 1.04E-1 | 4.40E-1 | 4.96E-1 | 4.24E-1 | -0.036 | -0.148 | 2.40E-2 | 3.24E-1 | 1.00E-1 | 1.00E-1 | 2.42E+0 | 2.57E+0 | 2.46E+0 | 1.80E+0 | 1.64E+0 | 1.81E+0 | -0.312 | -0.316 | -0.252 | 2.00E+0 | 1.94E+0 | 1.97E+0 | -0.232 | -0.308 | -0.3 | 1.69E+0 | 1.73E+0 | 2.04E+0 | -0.084 | -0.132 | -0.26 | -0.088 | -0.004 | -0.368 | -0.232 | -0.308 | -0.3 | -0.588 | -0.564 | -0.696 | 1.92E-1 | 2.20E-1 | -0.072 | -5.35 | -5.46 | -2.17 | 6.20E-1 | 6.00E-1 | 6.24E-1 | 1.10E+0 | 1.00E+0 | 2.22E+0 | 7.28E-1 | 6.32E-1 | 6.96E-1 | 2.63E+0 | 2.53E+0 | 2.40E+0 | -0.376 | -0.396 | -0.48 | 1.85E+0 | 1.87E+0 | 2.01E+0 | 2.40E-1 | 3.40E-1 | 2.68E-1 | 1.64E+0 | 1.41E+0 | 1.61E+0 | 6.84E-1 | 8.08E-1 | 6.32E-1 | 7.76E-1 | 6.88E-1 | 1.50E+0 | -0.028 | 2.12E-1 | 4.80E-2 | 2.48E-1 | 1.04E-1 | 5.36E-1 | 1.36E-1 | 3.08E-1 | -0.208 | -0.072 | 4.80E-2 | -0.124 | 7.28E-1 | 6.32E-1 | 6.96E-1 | -0.972 | -1.02 | -0.92 | -0.172 | -0.144 | -0.388 | 1.05E+0 | 9.80E-1 | 1.07E+0 | 1.96E-1 | 1.76E-1 | 3.60E-2 | 7.76E-1 | 6.88E-1 | 1.50E+0 | -0.028 | 2.12E-1 | 4.80E-2 | 1.24E+0 | 1.09E+0 | 1.32E+0 | -0.416 | -0.472 | -0.588 | 1.58E+0 | 1.62E+0 | 1.59E+0 | -0.144 | -0.192 | -0.3 | 1.08E+0 | 8.48E-1 | 1.15E+0 | -0.368 | -0.344 | -0.544 | -0.232 | -0.208 | -0.28 | -0.028 | 2.12E-1 | 4.80E-2 | -0.664 | -0.736 | -0.7 | 1.60E-2 | 1.44E-1 | -0.048
-0.968 | -0.992 | -1.16 | -0.72 | -0.896 | -0.928 | -0.984 | -0.92 | -0.936 | 5.60E-2 | -2.06 | -2.5 | -1.84 | 2.60E-1 | 4.84E-1 | 2.80E-2 | 2.42E+0 | 2.34E+0 | 2.36E+0 | 7.16E-1 | 7.80E-1 | 7.16E-1 | 1.82E+0 | 1.75E+0 | 1.66E+0 | -0.5 | -0.512 | -0.592 | 2.58E+0 | 2.62E+0 | 2.52E+0 | -0.756 | -0.86 | -0.604 | 2.72E-1 | -0.024 | 5.32E-1 | -0.484 | -0.492 | -0.392 | -0.284 | -0.32 | -0.212 | -0.56 | -0.34 | -0.728 | -0.324 | -0.288 | -0.216 | -0.64 | -0.64 | -0.528 | 5.20E-2 | -0.024 | -0.252 | 2.42E+0 | 2.34E+0 | 2.36E+0 | -0.412 | -0.368 | -0.484 | -0.408 | -0.432 | -0.448 | 1.25E+0 | 9.84E-1 | 1.34E+0 | -0.244 | -0.144 | -0.368 | -2.06 | -2.5 | -1.84 | 2.42E+0 | 2.34E+0 | 2.36E+0 | 2.24E-1 | 1.36E-1 | 4.32E-1 | -0.22 | -0.236 | -0.308 | 1.65E+0 | 1.18E+0 | 1.63E+0 | -0.284 | -0.288 | -0.288 | -0.104 | -0.316 | -0.02 | -0.096 | -0.212 | -0.148 | -0.288 | -0.264 | -0.392 | 2.42E+0 | 2.34E+0 | 2.36E+0 | -0.56 | -0.756 | -0.632 | 4.84E-1 | 2.80E-2 | 2.42E+0 | -5.87 | -5.87 | -5.94 | 1.44E-1 | 1.48E-1 | 1.64E-1 | 1.06E+0 | 1.04E+0 | 1.15E+0 | 8.28E-1 | 6.80E-1 | 7.48E-1 | 2.18E+0 | 2.16E+0 | 2.06E+0 | -0.384 | -0.488 | -0.404 | 6.64E-1 | 7.72E-1 | 7.44E-1 | -0.06 | -0.056 | -0.144 | 1.02E+0 | 1.22E+0 | 1.06E+0 | -0.92 | -0.76 | -1.1 | 1.45E+0 | 1.38E+0 | 1.47E+0 | -0.12 | 0.00E+0 | -0.26 | 1.54E+0 | 1.52E+0 | 1.58E+0 | -0.12 | -0.144 | -0.1 | -0.036 | 4.00E-3 | 5.60E-2 | 1.06E+0 | 1.04E+0 | 1.15E+0 | -0.388 | -0.372 | -0.38 | -0.328 | -0.3 | -0.504 | 5.80E-1 | 5.76E-1 | 5.04E-1 | -0.216 | -0.224 | -0.3 | -0.036 | 4.00E-3 | 5.60E-2 | 1.06E+0 | 1.04E+0 | 1.15E+0 | -0.168 | 2.36E+0 | 2.28E+0 | -0.276 | -0.3 | -0.304 | 2.65E+0 | 2.63E+0 | 2.49E+0 | -0.08 | -0.072 | -0.12 | 1.14E+0 | 1.10E+0 | 1.18E+0 | -0.384 | -0.248 | -0.424 | -0.152 | -0.048 | -0.292 | 8.28E-1 | 6.80E-1 | 7.48E-1 | -0.472 | -0.632 | -0.424 | -0.212 | -0.228 | -0.196 | -5.54 | -5.48 | -5.58 | 9.40E-1 | 9.80E-1 | 8.64E-1 | 9.68E-1 | 1.09E+0 | 1.09E+0 | 2.60E+0 | 2.50E+0 | 2.39E+0 | 2.47E+0 | 2.62E+0 | 2.61E+0 | -0.492 | -0.34 | -0.608 | 2.44E+0 | 2.32E+0 | 2.36E+0 | -0.316 | -0.412 | -0.504 | 2.43E+0 | 2.46E+0 | 2.43E+0 | -0.472 | -0.332 | -0.404 | 2.24E+0 | 1.78E+0 | 2.38E+0 | -0.18 | -0.108 | -0.384 | 1.93E+0 | 1.37E+0 | 2.36E+0 | 1.24E-1 | 1.72E-1 | 1.04E-1 | -0.076 | 1.84E-1 | -0.028 | 2.60E+0 | 2.50E+0 | 2.39E+0 | -0.568 | -0.636 | -0.544 | -0.008 | 8.80E-2 | -0.016 | 5.60E-1 | 5.84E-1 | 5.84E-1 | -0.124 | -0.04 | -0.128 | -0.076 | 1.84E-1 | -0.028 | 2.60E+0 | 2.50E+0 | 2.39E+0 | 1.72E+0 | 1.73E+0 | 1.74E+0 | -0.224 | -0.22 | -0.348 | 2.06E+0 | 2.12E+0 | 2.09E+0 | -0.344 | -0.204 | -0.376 | 1.84E+0 | 1.65E+0 | 2.10E+0 | -0.216 | -0.228 | -0.364 | 3.60E-2 | -0.092 | -0.3 | -0.344 | -0.204 | -0.376 | -0.728 | -0.728 | -0.616 | 1.00E-1 | 7.20E-2 | 4.00E-2 | -5.59 | -5.51 | -2.1 | 5.08E-1 | 5.44E-1 | 4.32E-1 | 1.01E+0 | 1.07E+0 | 2.27E+0 | 6.24E-1 | 7.12E-1 | 6.40E-1 | 2.50E+0 | 2.61E+0 | 2.60E+0 | -0.24 | -0.28 | -0.356 | 1.96E+0 | 1.94E+0 | 2.08E+0 | 4.84E-1 | 4.16E-1 | 4.04E-1 | 1.52E+0 | 1.61E+0 | 1.47E+0 | 8.24E-1 | 7.12E-1 | 7.16E-1 | 8.56E-1 | 5.44E-1 | 1.62E+0 | 6.80E-2 | 5.20E-2 | -0.068 | 1.84E-1 | 2.00E-1 | 6.08E-1 | 6.40E-2 | 4.00E-1 | -0.128 | 2.52E-1 | 1.48E-1 | 2.40E-2 | 6.24E-1 | 7.12E-1 | 6.40E-1 | -1.14 | -0.964 | -1 | -0.268 | -0.252 | -0.452 | 9.48E-1 | 9.20E-1 | 1.00E+0 | 9.60E-2 | 7.60E-2 | 1.04E-1 | 8.56E-1 | 5.44E-1 | 1.62E+0 | 6.80E-2 | 5.20E-2 | -0.068 | 1.36E+0 | 9.92E-1 | 1.46E+0 | -0.548 | -0.388 | -0.408 | 1.64E+0 | 1.55E+0 | 1.66E+0 | -0.248 | -0.28 | -0.204 | 1.01E+0 | 9.00E-1 | 1.07E+0 | -0.432 | -0.44 | -0.448 | -0.328 | -0.312 | -0.36 | 6.80E-2 | 5.20E-2 | -0.068 | -0.56 | -0.608 | -0.532 | 1.20E-1 | 2.76E-1 | -0.12
-1.02 | -1 | -1.1 | -0.784 | -0.832 | -0.904 | -0.912 | -0.928 | -1.01 | 7.20E-2 | -2.07 | -2.49 | -1.86 | 3.00E-1 | 4.00E-1 | 3.60E-2 | 2.44E+0 | 2.24E+0 | 2.45E+0 | 8.00E-1 | 7.84E-1 | 7.60E-1 | 1.83E+0 | 1.96E+0 | 1.53E+0 | -0.392 | -0.5 | -0.488 | 2.59E+0 | 2.61E+0 | 2.65E+0 | -0.776 | -0.872 | -0.528 | 2.72E-1 | -0.032 | 5.44E-1 | -0.476 | -0.464 | -0.508 | -0.256 | -0.264 | -0.22 | -0.548 | -0.496 | -0.736 | -0.264 | -0.392 | -0.224 | -0.652 | -0.576 | -0.508 | -0.088 | 5.60E-2 | -0.12 | 2.44E+0 | 2.24E+0 | 2.45E+0 | -0.448 | -0.38 | -0.412 | -0.32 | -0.272 | -0.288 | 1.20E+0 | 1.04E+0 | 1.27E+0 | -0.244 | -0.288 | -0.348 | -2.07 | -2.49 | -1.86 | 2.44E+0 | 2.24E+0 | 2.45E+0 | 1.92E-1 | 2.48E-1 | 4.64E-1 | -0.312 | -0.36 | -0.296 | 1.66E+0 | 1.15E+0 | 1.62E+0 | -0.308 | -0.34 | -0.316 | -0.12 | -0.172 | 8.00E-2 | -0.196 | -0.072 | -0.236 | -0.272 | -0.256 | -0.376 | 2.44E+0 | 2.24E+0 | 2.45E+0 | -0.804 | -0.644 | -0.784 | 4.00E-1 | 3.60E-2 | 2.44E+0 | -5.91 | -5.89 | -5.88 | 1.36E-1 | 1.00E-1 | 3.20E-2 | 1.05E+0 | 1.14E+0 | 1.17E+0 | 7.44E-1 | 6.92E-1 | 5.96E-1 | 2.23E+0 | 2.34E+0 | 2.05E+0 | -0.528 | -0.472 | -0.516 | 7.20E-1 | 8.08E-1 | 7.36E-1 | -0.172 | -0.064 | -0.052 | 9.68E-1 | 1.19E+0 | 1.11E+0 | -0.924 | -0.728 | -1.16 | 1.44E+0 | 1.39E+0 | 1.43E+0 | -0.12 | -0.028 | -0.256 | 1.60E+0 | 1.54E+0 | 1.58E+0 | -0.14 | -0.048 | -0.016 | -0.032 | 8.80E-2 | -0.056 | 1.05E+0 | 1.14E+0 | 1.17E+0 | -0.364 | -0.268 | -0.396 | -0.196 | -0.396 | -0.4 | 6.36E-1 | 6.16E-1 | 6.08E-1 | -0.316 | -0.324 | -0.396 | -0.032 | 8.80E-2 | -0.056 | 1.05E+0 | 1.14E+0 | 1.17E+0 | -0.16 | 2.35E+0 | 2.28E+0 | -0.312 | -0.188 | -0.196 | 2.51E+0 | 2.54E+0 | 2.52E+0 | -0.096 | -0.176 | -0.22 | 1.19E+0 | 1.13E+0 | 1.19E+0 | -0.288 | -0.264 | -0.256 | -0.28 | -0.304 | -0.408 | 7.44E-1 | 6.92E-1 | 5.96E-1 | -0.592 | -0.62 | -0.444 | -0.212 | -0.028 | -0.308 | -5.54 | -5.47 | -5.58 | 9.72E-1 | 7.44E-1 | 8.52E-1 | 9.84E-1 | 9.76E-1 | 1.08E+0 | 2.48E+0 | 2.56E+0 | 2.45E+0 | 2.48E+0 | 2.66E+0 | 2.48E+0 | -0.376 | -0.444 | -0.588 | 2.37E+0 | 2.42E+0 | 2.41E+0 | -0.416 | -0.324 | -0.364 | 2.43E+0 | 2.44E+0 | 2.43E+0 | -0.368 | -0.348 | -0.42 | 2.33E+0 | 1.91E+0 | 2.39E+0 | -0.144 | -0.208 | -0.328 | 1.89E+0 | 1.37E+0 | 2.38E+0 | 2.36E-1 | 1.68E-1 | 8.80E-2 | 4.00E-3 | 2.28E-1 | -0.016 | 2.48E+0 | 2.56E+0 | 2.45E+0 | -0.556 | -0.624 | -0.664 | -0.008 | 8.00E-2 | 1.60E-2 | 5.68E-1 | 3.28E-1 | 5.44E-1 | -0.016 | -0.16 | -0.168 | 4.00E-3 | 2.28E-1 | -0.016 | 2.48E+0 | 2.56E+0 | 2.45E+0 | 1.72E+0 | 1.74E+0 | 1.72E+0 | -0.304 | -0.192 | -0.26 | 2.05E+0 | 1.97E+0 | 2.07E+0 | -0.356 | -0.312 | -0.42 | 1.71E+0 | 1.75E+0 | 2.01E+0 | -0.116 | -0.124 | -0.276 | 2.80E-2 | 0.00E+0 | -0.248 | -0.356 | -0.312 | -0.42 | -0.76 | -0.584 | -0.744 | 1.92E-1 | 2.20E-1 | 3.60E-2 | -5.52 | -5.5 | -2.17 | 5.28E-1 | 4.72E-1 | 4.20E-1 | 1.08E+0 | 1.07E+0 | 2.28E+0 | 7.04E-1 | 6.32E-1 | 6.32E-1 | 2.60E+0 | 2.60E+0 | 2.58E+0 | -0.372 | -0.404 | -0.36 | 1.93E+0 | 1.84E+0 | 2.08E+0 | 1.96E-1 | 4.20E-1 | 4.04E-1 | 1.64E+0 | 1.46E+0 | 1.46E+0 | 6.88E-1 | 6.40E-1 | 5.88E-1 | 7.60E-1 | 5.44E-1 | 1.62E+0 | -0.016 | 3.60E-2 | -0.056 | 1.84E-1 | 1.20E-1 | 5.36E-1 | 1.76E-1 | 2.64E-1 | -0.092 | -0.004 | 1.44E-1 | -0.112 | 7.04E-1 | 6.32E-1 | 6.32E-1 | -1.06 | -0.952 | -0.988 | -0.276 | -0.228 | -0.5 | 1.12E+0 | 8.84E-1 | 1.08E+0 | 1.80E-1 | 8.40E-2 | 4.40E-2 | 7.60E-1 | 5.44E-1 | 1.62E+0 | -0.016 | 3.60E-2 | -0.056 | 1.36E+0 | 1.14E+0 | 1.47E+0 | -0.432 | -0.5 | -0.572 | 1.55E+0 | 1.61E+0 | 1.65E+0 | -0.16 | -0.296 | -0.344 | 1.08E+0 | 9.04E-1 | 1.10E+0 | -0.36 | -0.32 | -0.544 | -0.232 | -0.304 | -0.344 | -0.016 | 3.60E-2 | -0.056 | -0.584 | -0.628 | -0.552 | 1.00E-1 | 1.28E-1 | -0.044
-0.976 | -1.05 | -1.17 | -0.72 | -0.888 | -0.848 | -0.968 | -0.976 | -0.928 | 1.28E-1 | -2.12 | -2.43 | -1.94 | 2.56E-1 | 6.16E-1 | 1.80E-1 | 2.27E+0 | 2.33E+0 | 2.34E+0 | 6.84E-1 | 6.28E-1 | 7.08E-1 | 1.69E+0 | 1.69E+0 | 1.65E+0 | -0.48 | -0.404 | -0.616 | 2.62E+0 | 2.56E+0 | 2.55E+0 | -0.688 | -0.76 | -0.632 | 3.20E-1 | -0.088 | 5.88E-1 | -0.372 | -0.34 | -0.404 | -0.292 | -0.304 | -0.26 | -0.38 | -0.384 | -0.652 | -0.324 | -0.26 | -0.268 | -0.52 | -0.656 | -0.644 | 2.00E-2 | -0.04 | -0.248 | 2.27E+0 | 2.33E+0 | 2.34E+0 | -0.496 | -0.308 | -0.468 | -0.392 | -0.424 | -0.392 | 1.26E+0 | 9.92E-1 | 1.33E+0 | -0.152 | -0.1 | -0.26 | -2.12 | -2.43 | -1.94 | 2.27E+0 | 2.33E+0 | 2.34E+0 | 3.36E-1 | 1.68E-1 | 5.44E-1 | -0.396 | -0.26 | -0.432 | 1.56E+0 | 1.24E+0 | 1.55E+0 | -0.18 | -0.152 | -0.204 | -0.012 | -0.34 | -0.004 | -0.116 | -0.256 | -0.14 | -0.184 | -0.152 | -0.24 | 2.27E+0 | 2.33E+0 | 2.34E+0 | -0.52 | -0.764 | -0.596 | 6.16E-1 | 1.80E-1 | 2.27E+0 | -5.87 | -5.91 | -5.94 | 9.60E-2 | 1.48E-1 | 2.16E-1 | 1.15E+0 | 1.07E+0 | 1.07E+0 | 6.92E-1 | 7.60E-1 | 7.64E-1 | 2.13E+0 | 2.08E+0 | 2.16E+0 | -0.384 | -0.304 | -0.376 | 6.64E-1 | 7.68E-1 | 7.92E-1 | -0.076 | -0.224 | -0.16 | 1.02E+0 | 8.16E-1 | 9.28E-1 | -0.808 | -0.624 | -0.984 | 1.38E+0 | 1.43E+0 | 1.47E+0 | -0.204 | -0.12 | -0.172 | 1.51E+0 | 1.59E+0 | 1.54E+0 | -0.06 | -0.12 | -0.08 | 5.20E-2 | -0.044 | -0.188 | 1.15E+0 | 1.07E+0 | 1.07E+0 | -0.292 | -0.356 | -0.272 | -0.316 | -0.304 | -0.496 | 5.84E-1 | 6.84E-1 | 5.20E-1 | -0.196 | -0.216 | -0.304 | 5.20E-2 | -0.044 | -0.188 | 1.15E+0 | 1.07E+0 | 1.07E+0 | -0.144 | 2.28E+0 | 2.24E+0 | -0.16 | -0.288 | -0.308 | 2.61E+0 | 2.67E+0 | 2.64E+0 | -0.204 | -0.032 | -0.104 | 1.15E+0 | 1.22E+0 | 1.12E+0 | -0.384 | -0.36 | -0.392 | -0.136 | -0.104 | -0.332 | 6.92E-1 | 7.60E-1 | 7.64E-1 | -0.504 | -0.504 | -0.348 | -0.08 | -0.188 | -0.148 | -5.5 | -5.53 | -5.53 | 8.64E-1 | 9.92E-1 | 9.56E-1 | 1.06E+0 | 1.06E+0 | 9.76E-1 | 2.55E+0 | 2.51E+0 | 2.40E+0 | 2.65E+0 | 2.54E+0 | 2.60E+0 | -0.496 | -0.34 | -0.496 | 2.43E+0 | 2.35E+0 | 2.37E+0 | -0.332 | -0.484 | -0.524 | 2.49E+0 | 2.54E+0 | 2.37E+0 | -0.448 | -0.44 | -0.512 | 2.25E+0 | 1.85E+0 | 2.47E+0 | -0.264 | -0.096 | -0.244 | 1.82E+0 | 1.42E+0 | 2.43E+0 | 1.52E-1 | 2.48E-1 | 1.76E-1 | 2.68E-1 | 4.40E-2 | 6.00E-2 | 2.55E+0 | 2.51E+0 | 2.40E+0 | -0.624 | -0.54 | -0.58 | 9.20E-2 | -0.02 | 1.12E-1 | 4.32E-1 | 7.04E-1 | 4.72E-1 | -0.144 | -0.072 | 8.40E-2 | 2.68E-1 | 4.40E-2 | 6.00E-2 | 2.55E+0 | 2.51E+0 | 2.40E+0 | 1.79E+0 | 1.63E+0 | 1.83E+0 | -0.216 | -0.312 | -0.372 | 2.00E+0 | 2.06E+0 | 1.99E+0 | -0.216 | -0.2 | -0.252 | 1.83E+0 | 1.64E+0 | 2.16E+0 | -0.208 | -0.228 | -0.364 | -0.08 | -0.116 | -0.396 | -0.216 | -0.2 | -0.252 | -0.612 | -0.7 | -0.612 | 1.12E-1 | 9.60E-2 | -0.064 | -5.46 | -5.46 | -2.11 | 5.88E-1 | 6.72E-1 | 6.48E-1 | 1.01E+0 | 1.00E+0 | 2.19E+0 | 6.24E-1 | 7.12E-1 | 6.96E-1 | 2.51E+0 | 2.51E+0 | 2.44E+0 | -0.268 | -0.284 | -0.476 | 1.88E+0 | 1.95E+0 | 1.99E+0 | 4.60E-1 | 3.24E-1 | 2.64E-1 | 1.55E+0 | 1.56E+0 | 1.60E+0 | 8.04E-1 | 8.80E-1 | 7.60E-1 | 8.56E-1 | 7.04E-1 | 1.49E+0 | 9.60E-2 | 2.00E-1 | 6.00E-2 | 2.40E-1 | 1.76E-1 | 6.16E-1 | 8.00E-3 | 4.84E-1 | -0.268 | 1.92E-1 | 3.20E-2 | -0.008 | 6.24E-1 | 7.12E-1 | 6.96E-1 | -1.01 | -1.03 | -0.916 | -0.172 | -0.116 | -0.348 | 8.80E-1 | 1.02E+0 | 1.00E+0 | 7.60E-2 | 1.92E-1 | 1.16E-1 | 8.56E-1 | 7.04E-1 | 1.49E+0 | 9.60E-2 | 2.00E-1 | 6.00E-2 | 1.26E+0 | 9.68E-1 | 1.31E+0 | -0.528 | -0.396 | -0.416 | 1.65E+0 | 1.55E+0 | 1.60E+0 | -0.268 | -0.156 | -0.124 | 1.00E+0 | 8.48E-1 | 1.14E+0 | -0.44 | -0.472 | -0.416 | -0.32 | -0.224 | -0.28 | 9.60E-2 | 2.00E-1 | 6.00E-2 | -0.672 | -0.696 | -0.736 | 1.60E-2 | 2.72E-1 | -0.112
-1.02 | -1.06 | -1.1 | -0.736 | -0.84 | -0.848 | -0.912 | -0.92 | -0.92 | 8.00E-2 | -2.11 | -2.47 | -1.93 | 3.00E-1 | 4.40E-1 | 1.40E-1 | 2.30E+0 | 2.32E+0 | 2.44E+0 | 7.60E-1 | 7.32E-1 | 6.76E-1 | 1.81E+0 | 1.88E+0 | 1.68E+0 | -0.468 | -0.488 | -0.596 | 2.59E+0 | 2.55E+0 | 2.57E+0 | -0.756 | -0.856 | -0.6 | 3.36E-1 | -0.032 | 5.40E-1 | -0.392 | -0.344 | -0.392 | -0.284 | -0.3 | -0.256 | -0.54 | -0.364 | -0.736 | -0.316 | -0.368 | -0.22 | -0.612 | -0.532 | -0.664 | 4.80E-2 | 7.20E-2 | -0.124 | 2.30E+0 | 2.32E+0 | 2.44E+0 | -0.42 | -0.388 | -0.38 | -0.312 | -0.288 | -0.368 | 1.19E+0 | 9.84E-1 | 1.25E+0 | -0.268 | -0.252 | -0.348 | -2.11 | -2.47 | -1.93 | 2.30E+0 | 2.32E+0 | 2.44E+0 | 1.76E-1 | 2.40E-1 | 5.36E-1 | -0.42 | -0.356 | -0.284 | 1.64E+0 | 1.24E+0 | 1.64E+0 | -0.128 | -0.312 | -0.212 | -0.112 | -0.144 | 1.12E-1 | -0.2 | -0.208 | -0.06 | -0.288 | -0.232 | -0.264 | 2.30E+0 | 2.32E+0 | 2.44E+0 | -0.516 | -0.632 | -0.756 | 4.40E-1 | 1.40E-1 | 2.30E+0 | -5.93 | -5.92 | -5.93 | 8.40E-2 | 1.40E-1 | 1.44E-1 | 1.06E+0 | 1.05E+0 | 1.05E+0 | 7.44E-1 | 6.96E-1 | 7.40E-1 | 2.17E+0 | 2.28E+0 | 2.17E+0 | -0.512 | -0.348 | -0.396 | 6.64E-1 | 7.72E-1 | 7.44E-1 | -0.176 | -0.216 | -0.064 | 1.01E+0 | 9.36E-1 | 1.10E+0 | -0.892 | -0.624 | -0.964 | 1.45E+0 | 1.39E+0 | 1.43E+0 | -0.28 | -0.14 | -0.252 | 1.64E+0 | 1.58E+0 | 1.54E+0 | -0.012 | -0.052 | -0.116 | -0.076 | -0.004 | -0.084 | 1.06E+0 | 1.05E+0 | 1.05E+0 | -0.364 | -0.28 | -0.104 | -0.2 | -0.428 | -0.412 | 6.44E-1 | 6.16E-1 | 5.12E-1 | -0.188 | -0.232 | -0.428 | -0.076 | -0.004 | -0.084 | 1.06E+0 | 1.05E+0 | 1.05E+0 | -0.152 | 2.35E+0 | 2.31E+0 | -0.156 | -0.184 | -0.204 | 2.60E+0 | 2.55E+0 | 2.63E+0 | -0.196 | -0.064 | -0.224 | 1.21E+0 | 1.14E+0 | 1.18E+0 | -0.424 | -0.384 | -0.272 | -0.288 | -0.144 | -0.32 | 7.44E-1 | 6.96E-1 | 7.40E-1 | -0.504 | -0.604 | -0.436 | -0.192 | -0.068 | -0.148 | -5.5 | -5.52 | -5.54 | 9.56E-1 | 1.05E+0 | 9.48E-1 | 1.06E+0 | 1.07E+0 | 1.09E+0 | 2.56E+0 | 2.57E+0 | 2.46E+0 | 2.49E+0 | 2.49E+0 | 2.60E+0 | -0.528 | -0.344 | -0.648 | 2.43E+0 | 2.41E+0 | 2.41E+0 | -0.336 | -0.46 | -0.52 | 2.48E+0 | 2.51E+0 | 2.36E+0 | -0.46 | -0.364 | -0.528 | 2.33E+0 | 1.85E+0 | 2.34E+0 | -0.276 | -0.108 | -0.356 | 1.88E+0 | 1.43E+0 | 2.38E+0 | 2.56E-1 | 2.76E-1 | 1.04E-1 | 8.40E-2 | 9.60E-2 | -0.028 | 2.56E+0 | 2.57E+0 | 2.46E+0 | -0.668 | -0.648 | -0.592 | 9.60E-2 | 7.20E-2 | -0.004 | 3.92E-1 | 6.48E-1 | 3.92E-1 | -0.112 | -0.152 | -0.124 | 8.40E-2 | 9.60E-2 | -0.028 | 2.56E+0 | 2.57E+0 | 2.46E+0 | 1.92E+0 | 1.72E+0 | 1.84E+0 | -0.232 | -0.3 | -0.348 | 1.81E+0 | 1.99E+0 | 2.06E+0 | -0.34 | -0.212 | -0.404 | 1.87E+0 | 1.85E+0 | 2.14E+0 | -0.12 | -0.136 | -0.26 | 4.00E-3 | -0.104 | -0.38 | -0.34 | -0.212 | -0.404 | -0.716 | -0.576 | -0.62 | 9.60E-2 | 7.20E-2 | -0.052 | -5.46 | -5.47 | -2.15 | 5.88E-1 | 6.56E-1 | 4.80E-1 | 1.07E+0 | 1.06E+0 | 2.26E+0 | 7.28E-1 | 6.24E-1 | 6.24E-1 | 2.49E+0 | 2.51E+0 | 2.45E+0 | -0.368 | -0.444 | -0.368 | 1.86E+0 | 1.97E+0 | 2.09E+0 | 4.16E-1 | 4.24E-1 | 2.40E-1 | 1.54E+0 | 1.47E+0 | 1.50E+0 | 7.04E-1 | 8.28E-1 | 7.12E-1 | 7.68E-1 | 6.72E-1 | 1.62E+0 | 5.20E-2 | 1.88E-1 | 7.60E-2 | 1.76E-1 | 9.60E-2 | 6.16E-1 | 1.20E-2 | 2.68E-1 | -0.1 | -0.072 | 1.60E-1 | -0.096 | 7.28E-1 | 6.24E-1 | 6.24E-1 | -1 | -1.02 | -1 | -0.18 | -0.228 | -0.504 | 9.24E-1 | 9.28E-1 | 1.09E+0 | 8.40E-2 | 6.40E-2 | 1.20E-1 | 7.68E-1 | 6.72E-1 | 1.62E+0 | 5.20E-2 | 1.88E-1 | 7.60E-2 | 1.35E+0 | 9.68E-1 | 1.34E+0 | -0.416 | -0.632 | -0.56 | 1.55E+0 | 1.56E+0 | 1.66E+0 | -0.272 | -0.308 | -0.192 | 1.09E+0 | 8.20E-1 | 1.15E+0 | -0.352 | -0.312 | -0.448 | -0.24 | -0.224 | -0.272 | 5.20E-2 | 1.88E-1 | 7.60E-2 | -0.672 | -0.7 | -0.576 | 9.20E-2 | 1.52E-1 | -0.156
-0.976 | -1 | -1.16 | -0.776 | -0.888 | -0.896 | -0.968 | -0.968 | -0.976 | 1.36E-1 | -2.06 | -2.42 | -1.87 | 2.60E-1 | 5.76E-1 | 8.00E-2 | 2.40E+0 | 2.25E+0 | 2.36E+0 | 7.00E-1 | 6.80E-1 | 7.92E-1 | 1.70E+0 | 1.72E+0 | 1.51E+0 | -0.392 | -0.408 | -0.484 | 2.62E+0 | 2.61E+0 | 2.63E+0 | -0.668 | -0.756 | -0.528 | 2.40E-1 | -0.088 | 6.04E-1 | -0.464 | -0.444 | -0.524 | -0.256 | -0.268 | -0.22 | -0.432 | -0.476 | -0.612 | -0.272 | -0.3 | -0.28 | -0.536 | -0.648 | -0.508 | -0.108 | -0.068 | -0.24 | 2.40E+0 | 2.25E+0 | 2.36E+0 | -0.524 | -0.264 | -0.492 | -0.392 | -0.408 | -0.264 | 1.26E+0 | 1.04E+0 | 1.35E+0 | -0.148 | -0.144 | -0.256 | -2.06 | -2.42 | -1.87 | 2.40E+0 | 2.25E+0 | 2.36E+0 | 3.36E-1 | 1.76E-1 | 4.72E-1 | -0.308 | -0.212 | -0.46 | 1.57E+0 | 1.18E+0 | 1.56E+0 | -0.34 | -0.188 | -0.308 | -0.02 | -0.364 | -0.06 | -0.112 | -0.08 | -0.296 | -0.184 | -0.152 | -0.424 | 2.40E+0 | 2.25E+0 | 2.36E+0 | -0.792 | -0.768 | -0.64 | 5.76E-1 | 8.00E-2 | 2.40E+0 | -5.86 | -5.89 | -5.9 | 1.40E-1 | 1.00E-1 | 7.20E-2 | 1.14E+0 | 1.16E+0 | 1.18E+0 | 6.84E-1 | 7.76E-1 | 6.28E-1 | 2.24E+0 | 2.18E+0 | 2.03E+0 | -0.396 | -0.452 | -0.508 | 7.20E-1 | 8.00E-1 | 7.84E-1 | -0.072 | -0.084 | -0.124 | 9.68E-1 | 1.05E+0 | 9.68E-1 | -0.824 | -0.7 | -1.15 | 1.37E+0 | 1.43E+0 | 1.47E+0 | -0.04 | -0.036 | -0.152 | 1.50E+0 | 1.54E+0 | 1.59E+0 | -0.136 | -0.124 | -0.036 | 9.20E-2 | 8.40E-2 | -0.188 | 1.14E+0 | 1.16E+0 | 1.18E+0 | -0.296 | -0.352 | -0.572 | -0.304 | -0.304 | -0.512 | 5.88E-1 | 6.84E-1 | 6.24E-1 | -0.34 | -0.34 | -0.304 | 9.20E-2 | 8.40E-2 | -0.188 | 1.14E+0 | 1.16E+0 | 1.18E+0 | -0.176 | 2.29E+0 | 2.23E+0 | -0.272 | -0.288 | -0.304 | 2.52E+0 | 2.66E+0 | 2.54E+0 | -0.068 | -0.152 | -0.116 | 1.13E+0 | 1.20E+0 | 1.14E+0 | -0.24 | -0.248 | -0.368 | -0.144 | -0.248 | -0.42 | 6.84E-1 | 7.76E-1 | 6.28E-1 | -0.572 | -0.512 | -0.316 | -0.092 | -0.148 | -0.308 | -5.54 | -5.47 | -5.58 | 9.00E-1 | 8.36E-1 | 8.72E-1 | 9.68E-1 | 9.76E-1 | 9.52E-1 | 2.48E+0 | 2.50E+0 | 2.38E+0 | 2.66E+0 | 2.67E+0 | 2.44E+0 | -0.38 | -0.424 | -0.476 | 2.36E+0 | 2.35E+0 | 2.37E+0 | -0.444 | -0.292 | -0.396 | 2.44E+0 | 2.46E+0 | 2.44E+0 | -0.336 | -0.444 | -0.428 | 2.24E+0 | 1.93E+0 | 2.52E+0 | -0.196 | -0.204 | -0.26 | 1.82E+0 | 1.36E+0 | 2.44E+0 | 1.40E-1 | 1.92E-1 | 1.96E-1 | 1.96E-1 | 1.88E-1 | 6.80E-2 | 2.48E+0 | 2.50E+0 | 2.38E+0 | -0.528 | -0.52 | -0.672 | -0.016 | -0.02 | 9.20E-2 | 6.32E-1 | 4.16E-1 | 6.16E-1 | -0.02 | -0.076 | 0.00E+0 | 1.96E-1 | 1.88E-1 | 6.80E-2 | 2.48E+0 | 2.50E+0 | 2.38E+0 | 1.58E+0 | 1.64E+0 | 1.71E+0 | -0.3 | -0.208 | -0.248 | 2.24E+0 | 2.06E+0 | 2.00E+0 | -0.208 | -0.3 | -0.264 | 1.66E+0 | 1.54E+0 | 1.98E+0 | -0.208 | -0.248 | -0.384 | -0.092 | 2.40E-2 | -0.264 | -0.208 | -0.3 | -0.264 | -0.592 | -0.688 | -0.7 | 2.00E-1 | 2.20E-1 | 3.60E-2 | -5.52 | -5.5 | -2.11 | 5.44E-1 | 5.16E-1 | 6.08E-1 | 1.00E+0 | 9.96E-1 | 2.22E+0 | 6.00E-1 | 7.28E-1 | 6.88E-1 | 2.62E+0 | 2.63E+0 | 2.55E+0 | -0.236 | -0.252 | -0.472 | 1.94E+0 | 1.85E+0 | 2.01E+0 | 2.96E-1 | 2.84E-1 | 4.08E-1 | 1.66E+0 | 1.56E+0 | 1.58E+0 | 8.32E-1 | 7.12E-1 | 6.20E-1 | 8.56E-1 | 5.92E-1 | 1.50E+0 | -0.024 | 9.60E-2 | -0.072 | 2.48E-1 | 2.08E-1 | 5.20E-1 | 1.72E-1 | 4.24E-1 | -0.24 | 3.08E-1 | 5.20E-2 | 2.40E-2 | 6.00E-1 | 7.28E-1 | 6.88E-1 | -1.08 | -0.952 | -0.896 | -0.272 | -0.128 | -0.352 | 1.08E+0 | 9.76E-1 | 9.76E-1 | 1.80E-1 | 2.00E-1 | 3.60E-2 | 8.56E-1 | 5.92E-1 | 1.50E+0 | -0.024 | 9.60E-2 | -0.072 | 1.26E+0 | 1.13E+0 | 1.47E+0 | -0.548 | -0.24 | -0.416 | 1.64E+0 | 1.62E+0 | 1.57E+0 | -0.16 | -0.184 | -0.304 | 9.84E-1 | 9.28E-1 | 1.08E+0 | -0.44 | -0.456 | -0.552 | -0.328 | -0.304 | -0.376 | -0.024 | 9.60E-2 | -0.072 | -0.56 | -0.6 | -0.676 | 1.60E-2 | 2.56E-1 | -0.016
-0.952 | -1.01 | -1.15 | -0.792 | -0.888 | -0.864 | -0.984 | -0.912 | -0.984 | 1.52E-1 | -2.13 | -2.48 | -1.87 | 2.68E-1 | 4.84E-1 | 3.20E-2 | 2.31E+0 | 2.33E+0 | 2.44E+0 | 7.76E-1 | 7.60E-1 | 7.12E-1 | 1.81E+0 | 1.86E+0 | 1.68E+0 | -0.396 | -0.5 | -0.636 | 2.62E+0 | 2.62E+0 | 2.62E+0 | -0.692 | -0.704 | -0.612 | 2.72E-1 | -0.024 | 5.40E-1 | -0.468 | -0.344 | -0.596 | -0.256 | -0.296 | -0.224 | -0.424 | -0.404 | -0.748 | -0.268 | -0.356 | -0.288 | -0.56 | -0.68 | -0.604 | 7.60E-2 | 7.60E-2 | -0.088 | 2.31E+0 | 2.33E+0 | 2.44E+0 | -0.504 | -0.364 | -0.396 | -0.272 | -0.24 | -0.408 | 1.19E+0 | 9.84E-1 | 1.27E+0 | -0.24 | -0.268 | -0.26 | -2.13 | -2.48 | -1.87 | 2.31E+0 | 2.33E+0 | 2.44E+0 | 3.04E-1 | 1.84E-1 | 4.64E-1 | -0.284 | -0.356 | -0.424 | 1.70E+0 | 1.26E+0 | 1.38E+0 | -0.132 | -0.192 | -0.308 | -0.1 | -0.332 | -0.06 | -0.1 | -0.104 | -0.256 | -0.2 | -0.248 | -0.256 | 2.31E+0 | 2.33E+0 | 2.44E+0 | -0.58 | -0.732 | -0.608 | 4.84E-1 | 3.20E-2 | 2.31E+0 | -5.86 | -5.94 | -5.88 | 2.80E-2 | 2.80E-2 | 7.60E-2 | 1.07E+0 | 1.15E+0 | 1.20E+0 | 7.48E-1 | 7.56E-1 | 6.36E-1 | 2.15E+0 | 2.27E+0 | 2.02E+0 | -0.536 | -0.348 | -0.532 | 6.56E-1 | 8.04E-1 | 7.36E-1 | -0.172 | -0.072 | -0.164 | 1.03E+0 | 1.02E+0 | 1.07E+0 | -0.816 | -0.732 | -0.924 | 1.43E+0 | 1.42E+0 | 1.48E+0 | -0.248 | 2.80E-2 | -0.172 | 1.62E+0 | 1.55E+0 | 1.59E+0 | -0.02 | -0.036 | -0.076 | -0.028 | 0.00E+0 | -0.16 | 1.07E+0 | 1.15E+0 | 1.20E+0 | -0.384 | -0.384 | -0.128 | -0.324 | -0.4 | -0.256 | 6.72E-1 | 6.88E-1 | 5.16E-1 | -0.2 | -0.236 | -0.4 | -0.028 | 0.00E+0 | -0.16 | 1.07E+0 | 1.15E+0 | 1.20E+0 | -0.152 | 2.35E+0 | 2.30E+0 | -0.152 | -0.148 | -0.324 | 2.60E+0 | 2.54E+0 | 2.66E+0 | -0.064 | -0.056 | -0.268 | 1.14E+0 | 1.22E+0 | 1.20E+0 | -0.408 | -0.2 | -0.384 | -0.16 | -0.224 | -0.46 | 7.48E-1 | 7.56E-1 | 6.36E-1 | -0.624 | -0.636 | -0.34 | -0.212 | -0.036 | -0.164 | -5.5 | -5.52 | -5.54 | 9.36E-1 | 8.96E-1 | 8.88E-1 | 1.10E+0 | 1.09E+0 | 1.10E+0 | 2.48E+0 | 2.56E+0 | 2.45E+0 | 2.64E+0 | 2.52E+0 | 2.48E+0 | -0.488 | -0.328 | -0.492 | 2.41E+0 | 2.36E+0 | 2.36E+0 | -0.312 | -0.42 | -0.496 | 2.42E+0 | 2.46E+0 | 2.43E+0 | -0.364 | -0.432 | -0.428 | 2.26E+0 | 1.86E+0 | 2.50E+0 | -0.256 | -0.1 | -0.368 | 1.88E+0 | 1.37E+0 | 2.33E+0 | 1.68E-1 | 2.64E-1 | 2.12E-1 | 8.00E-2 | 2.12E-1 | -0.036 | 2.48E+0 | 2.56E+0 | 2.45E+0 | -0.616 | -0.612 | -0.7 | 9.60E-2 | 8.00E-2 | -0.008 | 3.20E-1 | 6.00E-1 | 4.00E-1 | -0.028 | -0.008 | -0.104 | 8.00E-2 | 2.12E-1 | -0.036 | 2.48E+0 | 2.56E+0 | 2.45E+0 | 1.62E+0 | 1.72E+0 | 1.73E+0 | -0.224 | -0.312 | -0.336 | 2.27E+0 | 2.00E+0 | 2.06E+0 | -0.34 | -0.184 | -0.376 | 1.82E+0 | 1.60E+0 | 2.17E+0 | -0.076 | -0.232 | -0.372 | 3.20E-2 | -0.112 | -0.24 | -0.34 | -0.184 | -0.376 | -0.744 | -0.568 | -0.704 | 6.80E-2 | 2.04E-1 | -0.068 | -5.52 | -5.51 | -2.11 | 5.48E-1 | 5.52E-1 | 5.08E-1 | 9.56E-1 | 9.92E-1 | 2.15E+0 | 7.36E-1 | 6.32E-1 | 6.40E-1 | 2.60E+0 | 2.53E+0 | 2.49E+0 | -0.264 | -0.392 | -0.496 | 1.96E+0 | 1.94E+0 | 2.11E+0 | 2.88E-1 | 4.20E-1 | 4.16E-1 | 1.64E+0 | 1.57E+0 | 1.47E+0 | 8.08E-1 | 6.92E-1 | 6.20E-1 | 8.40E-1 | 5.68E-1 | 1.62E+0 | -0.016 | 7.60E-2 | 7.60E-2 | 2.56E-1 | 2.00E-1 | 6.08E-1 | 1.60E-1 | 2.60E-1 | -0.244 | 1.60E-1 | 1.52E-1 | -0.132 | 7.36E-1 | 6.32E-1 | 6.40E-1 | -1.01 | -0.928 | -0.992 | -0.172 | -0.232 | -0.352 | 9.16E-1 | 9.80E-1 | 9.88E-1 | 2.08E-1 | 1.76E-1 | 3.60E-2 | 8.40E-1 | 5.68E-1 | 1.62E+0 | -0.016 | 7.60E-2 | 7.60E-2 | 1.40E+0 | 1.15E+0 | 1.51E+0 | -0.4 | -0.6 | -0.412 | 1.55E+0 | 1.64E+0 | 1.67E+0 | -0.152 | -0.192 | -0.192 | 1.01E+0 | 8.44E-1 | 1.15E+0 | -0.368 | -0.44 | -0.456 | -0.328 | -0.328 | -0.352 | -0.016 | 7.60E-2 | 7.60E-2 | -0.648 | -0.6 | -0.7 | 1.36E-1 | 2.72E-1 | -0.116
-1.05 | -1.07 | -1.1 | -0.728 | -0.824 | -0.896 | -0.904 | -0.976 | -0.936 | 5.60E-2 | -2.06 | -2.42 | -1.94 | 3.00E-1 | 5.32E-1 | 2.20E-1 | 2.40E+0 | 2.23E+0 | 2.36E+0 | 7.12E-1 | 6.20E-1 | 7.56E-1 | 1.72E+0 | 1.79E+0 | 1.56E+0 | -0.476 | -0.404 | -0.44 | 2.58E+0 | 2.55E+0 | 2.57E+0 | -0.764 | -0.912 | -0.524 | 3.12E-1 | -0.104 | 5.92E-1 | -0.388 | -0.448 | -0.324 | -0.284 | -0.272 | -0.26 | -0.516 | -0.472 | -0.652 | -0.324 | -0.3 | -0.204 | -0.64 | -0.548 | -0.508 | -0.12 | -0.048 | -0.244 | 2.40E+0 | 2.23E+0 | 2.36E+0 | -0.444 | -0.316 | -0.46 | -0.424 | -0.424 | -0.264 | 1.26E+0 | 1.05E+0 | 1.35E+0 | -0.164 | -0.14 | -0.348 | -2.06 | -2.42 | -1.94 | 2.40E+0 | 2.23E+0 | 2.36E+0 | 2.24E-1 | 2.40E-1 | 5.52E-1 | -0.392 | -0.26 | -0.296 | 1.52E+0 | 1.17E+0 | 1.78E+0 | -0.332 | -0.304 | -0.212 | -0.032 | -0.184 | 1.44E-1 | -0.2 | -0.204 | -0.112 | -0.304 | -0.152 | -0.376 | 2.40E+0 | 2.23E+0 | 2.36E+0 | -0.732 | -0.64 | -0.748 | 5.32E-1 | 2.20E-1 | 2.40E+0 | -5.94 | -5.86 | -5.94 | 2.00E-1 | 2.12E-1 | 1.44E-1 | 1.13E+0 | 1.06E+0 | 1.07E+0 | 6.80E-1 | 7.00E-1 | 7.40E-1 | 2.24E+0 | 2.14E+0 | 2.19E+0 | -0.364 | -0.448 | -0.38 | 7.28E-1 | 7.72E-1 | 7.92E-1 | -0.072 | -0.196 | -0.036 | 9.68E-1 | 9.52E-1 | 9.84E-1 | -0.888 | -0.632 | -1.13 | 1.40E+0 | 1.39E+0 | 1.42E+0 | -0.044 | -0.176 | -0.26 | 1.51E+0 | 1.58E+0 | 1.54E+0 | -0.18 | -0.12 | -0.016 | 4.00E-2 | 1.00E-1 | -0.072 | 1.13E+0 | 1.06E+0 | 1.07E+0 | -0.288 | -0.272 | -0.56 | -0.196 | -0.312 | -0.632 | 5.40E-1 | 6.12E-1 | 6.12E-1 | -0.34 | -0.324 | -0.312 | 4.00E-2 | 1.00E-1 | -0.072 | 1.13E+0 | 1.06E+0 | 1.07E+0 | -0.184 | 2.30E+0 | 2.23E+0 | -0.304 | -0.3 | -0.18 | 2.53E+0 | 2.68E+0 | 2.52E+0 | -0.212 | -0.168 | -0.028 | 1.20E+0 | 1.13E+0 | 1.12E+0 | -0.28 | -0.392 | -0.264 | -0.256 | -0.136 | -0.296 | 6.80E-1 | 7.00E-1 | 7.40E-1 | -0.484 | -0.524 | -0.444 | -0.06 | -0.172 | -0.316 | -5.54 | -5.48 | -5.58 | 9.04E-1 | 9.44E-1 | 9.36E-1 | 9.44E-1 | 9.44E-1 | 9.68E-1 | 2.55E+0 | 2.51E+0 | 2.40E+0 | 2.51E+0 | 2.63E+0 | 2.58E+0 | -0.388 | -0.468 | -0.608 | 2.37E+0 | 2.42E+0 | 2.42E+0 | -0.428 | -0.304 | -0.396 | 2.52E+0 | 2.51E+0 | 2.38E+0 | -0.444 | -0.328 | -0.492 | 2.33E+0 | 1.90E+0 | 2.35E+0 | -0.172 | -0.208 | -0.22 | 1.82E+0 | 1.42E+0 | 2.50E+0 | 2.52E-1 | 1.52E-1 | 8.80E-2 | 1.84E-1 | 7.60E-2 | 7.60E-2 | 2.55E+0 | 2.51E+0 | 2.40E+0 | -0.564 | -0.556 | -0.54 | -0.004 | -0.04 | 1.04E-1 | 6.96E-1 | 4.56E-1 | 6.00E-1 | -0.14 | -0.224 | -0.004 | 1.84E-1 | 7.60E-2 | 7.60E-2 | 2.55E+0 | 2.51E+0 | 2.40E+0 | 1.91E+0 | 1.64E+0 | 1.82E+0 | -0.312 | -0.22 | -0.264 | 1.77E+0 | 2.05E+0 | 2.00E+0 | -0.22 | -0.296 | -0.3 | 1.73E+0 | 1.77E+0 | 1.99E+0 | -0.276 | -0.14 | -0.272 | -0.08 | 8.00E-3 | -0.464 | -0.22 | -0.296 | -0.3 | -0.56 | -0.688 | -0.588 | 2.24E-1 | 1.12E-1 | 2.80E-2 | -5.46 | -5.46 | -2.18 | 5.88E-1 | 6.00E-1 | 5.92E-1 | 1.16E+0 | 1.06E+0 | 2.34E+0 | 6.48E-1 | 7.12E-1 | 6.80E-1 | 2.52E+0 | 2.61E+0 | 2.56E+0 | -0.372 | -0.276 | -0.34 | 1.86E+0 | 1.88E+0 | 2.00E+0 | 4.68E-1 | 3.40E-1 | 2.68E-1 | 1.54E+0 | 1.46E+0 | 1.61E+0 | 7.08E-1 | 9.08E-1 | 7.40E-1 | 7.92E-1 | 6.80E-1 | 1.50E+0 | 7.20E-2 | 1.72E-1 | -0.08 | 1.68E-1 | 9.60E-2 | 5.36E-1 | 4.00E-2 | 4.44E-1 | -0.1 | 2.00E-2 | 4.80E-2 | -0.008 | 6.48E-1 | 7.12E-1 | 6.80E-1 | -1.06 | -1.05 | -0.908 | -0.276 | -0.12 | -0.472 | 1.12E+0 | 9.12E-1 | 1.10E+0 | 4.40E-2 | 8.00E-2 | 1.12E-1 | 7.92E-1 | 6.80E-1 | 1.50E+0 | 7.20E-2 | 1.72E-1 | -0.08 | 1.23E+0 | 9.60E-1 | 1.29E+0 | -0.544 | -0.308 | -0.6 | 1.69E+0 | 1.51E+0 | 1.58E+0 | -0.272 | -0.296 | -0.308 | 1.08E+0 | 9.12E-1 | 1.08E+0 | -0.448 | -0.336 | -0.528 | -0.232 | -0.224 | -0.28 | 7.20E-2 | 1.72E-1 | -0.08 | -0.584 | -0.716 | -0.584 | -0.008 | 1.48E-1 | -0.016
-1.02 | -0.96 | -1.1 | -0.728 | -0.824 | -0.912 | -0.904 | -0.928 | -0.936 | 1.36E-1 | -2.13 | -2.47 | -1.88 | 2.64E-1 | 4.84E-1 | 4.80E-2 | 2.41E+0 | 2.24E+0 | 2.44E+0 | 7.16E-1 | 6.32E-1 | 7.08E-1 | 1.81E+0 | 1.89E+0 | 1.54E+0 | -0.384 | -0.396 | -0.628 | 2.59E+0 | 2.55E+0 | 2.62E+0 | -0.752 | -0.872 | -0.632 | 2.56E-1 | 0.00E+0 | 6.12E-1 | -0.464 | -0.508 | -0.388 | -0.284 | -0.3 | -0.208 | -0.432 | -0.5 | -0.732 | -0.336 | -0.304 | -0.268 | -0.644 | -0.54 | -0.492 | 4.40E-2 | 1.72E-1 | -0.116 | 2.41E+0 | 2.24E+0 | 2.44E+0 | -0.444 | -0.396 | -0.476 | -0.312 | -0.416 | -0.408 | 1.19E+0 | 1.05E+0 | 1.51E+0 | -0.172 | -0.252 | -0.268 | -2.13 | -2.47 | -1.88 | 2.41E+0 | 2.24E+0 | 2.44E+0 | 3.28E-1 | 2.48E-1 | 4.48E-1 | -0.408 | -0.372 | -0.312 | 1.68E+0 | 1.16E+0 | 1.78E+0 | -0.192 | -0.28 | -0.292 | -0.016 | -0.192 | 8.40E-2 | -0.22 | -0.116 | -0.144 | -0.192 | -0.152 | -0.288 | 2.41E+0 | 2.24E+0 | 2.44E+0 | -0.728 | -0.736 | -0.74 | 4.84E-1 | 4.80E-2 | 2.41E+0 | -5.91 | -5.93 | -5.9 | 7.60E-2 | 9.20E-2 | 9.20E-2 | 1.07E+0 | 1.06E+0 | 1.22E+0 | 6.68E-1 | 7.60E-1 | 7.48E-1 | 2.16E+0 | 2.27E+0 | 2.06E+0 | -0.524 | -0.296 | -0.528 | 7.20E-1 | 8.04E-1 | 7.84E-1 | -0.228 | -0.056 | -0.14 | 9.68E-1 | 1.01E+0 | 9.92E-1 | -0.816 | -0.688 | -0.996 | 1.39E+0 | 1.39E+0 | 1.50E+0 | -0.092 | -0.144 | -0.24 | 1.60E+0 | 1.58E+0 | 1.58E+0 | -0.176 | -0.044 | -0.004 | 6.00E-2 | -0.048 | -0.168 | 1.07E+0 | 1.06E+0 | 1.22E+0 | -0.356 | -0.356 | -0.244 | -0.192 | -0.32 | -0.504 | 5.84E-1 | 6.08E-1 | 5.12E-1 | -0.12 | -0.216 | -0.32 | 6.00E-2 | -0.048 | -0.168 | 1.07E+0 | 1.06E+0 | 1.22E+0 | -0.176 | 2.35E+0 | 2.30E+0 | -0.26 | -0.148 | -0.336 | 2.61E+0 | 2.53E+0 | 2.55E+0 | -0.084 | -0.08 | -0.224 | 1.19E+0 | 1.14E+0 | 1.13E+0 | -0.376 | -0.24 | -0.384 | -0.248 | -0.248 | -0.336 | 6.68E-1 | 7.60E-1 | 7.48E-1 | -0.748 | -0.52 | -0.332 | -0.188 | -0.064 | -0.284 | -5.49 | -5.51 | -5.57 | 9.40E-1 | 8.44E-1 | 9.32E-1 | 1.10E+0 | 1.09E+0 | 1.08E+0 | 2.54E+0 | 2.56E+0 | 2.44E+0 | 2.64E+0 | 2.53E+0 | 2.45E+0 | -0.372 | -0.42 | -0.464 | 2.37E+0 | 2.42E+0 | 2.37E+0 | -0.34 | -0.444 | -0.492 | 2.41E+0 | 2.50E+0 | 2.37E+0 | -0.488 | -0.452 | -0.52 | 2.32E+0 | 1.92E+0 | 2.30E+0 | -0.268 | -0.1 | -0.256 | 1.88E+0 | 1.31E+0 | 2.37E+0 | 2.44E-1 | 1.32E-1 | 8.40E-2 | 6.80E-2 | 2.32E-1 | 8.00E-2 | 2.54E+0 | 2.56E+0 | 2.44E+0 | -0.612 | -0.612 | -0.656 | 1.00E-1 | -0.012 | 1.00E-1 | 4.40E-1 | 4.96E-1 | 4.80E-1 | -0.144 | -0.056 | -0.012 | 6.80E-2 | 2.32E-1 | 8.00E-2 | 2.54E+0 | 2.56E+0 | 2.44E+0 | 1.69E+0 | 1.60E+0 | 1.87E+0 | -0.212 | -0.22 | -0.344 | 1.94E+0 | 1.98E+0 | 2.07E+0 | -0.244 | -0.22 | -0.3 | 1.83E+0 | 1.74E+0 | 2.03E+0 | -0.216 | -0.248 | -0.356 | 2.80E-2 | -0.132 | -0.272 | -0.244 | -0.22 | -0.3 | -0.62 | -0.692 | -0.584 | 2.08E-1 | 2.08E-1 | -0.056 | -5.5 | -5.46 | -2.07 | 5.32E-1 | 6.12E-1 | 5.16E-1 | 1.10E+0 | 9.88E-1 | 2.20E+0 | 6.96E-1 | 6.16E-1 | 7.28E-1 | 2.60E+0 | 2.64E+0 | 2.56E+0 | -0.284 | -0.384 | -0.488 | 1.87E+0 | 1.97E+0 | 2.08E+0 | 4.76E-1 | 2.80E-1 | 2.32E-1 | 1.53E+0 | 1.48E+0 | 1.50E+0 | 8.12E-1 | 7.00E-1 | 7.40E-1 | 7.68E-1 | 5.44E-1 | 1.50E+0 | 7.20E-2 | 2.04E-1 | 6.00E-2 | 1.76E-1 | 8.80E-2 | 5.52E-1 | 3.60E-2 | 3.80E-1 | -0.14 | 2.00E-2 | 1.52E-1 | -0.004 | 6.96E-1 | 6.16E-1 | 7.28E-1 | -1.07 | -0.88 | -1.02 | -0.16 | -0.124 | -0.372 | 1.04E+0 | 9.76E-1 | 1.00E+0 | 1.92E-1 | 8.40E-2 | 8.00E-3 | 7.68E-1 | 5.44E-1 | 1.50E+0 | 7.20E-2 | 2.04E-1 | 6.00E-2 | 1.42E+0 | 1.18E+0 | 1.50E+0 | -0.552 | -0.388 | -0.404 | 1.46E+0 | 1.54E+0 | 1.68E+0 | -0.244 | -0.192 | -0.16 | 1.02E+0 | 9.20E-1 | 1.08E+0 | -0.432 | -0.464 | -0.44 | -0.368 | -0.136 | -0.368 | 7.20E-2 | 2.04E-1 | 6.00E-2 | -0.664 | -0.708 | -0.576 | 1.00E-1 | 2.60E-1 | -0.124
-0.96 | -1.07 | -1.14 | -0.784 | -0.872 | -0.848 | -0.992 | -0.976 | -0.984 | 4.00E-2 | -2.05 | -2.43 | -1.92 | 3.04E-1 | 5.28E-1 | 1.88E-1 | 2.30E+0 | 2.32E+0 | 2.36E+0 | 7.72E-1 | 7.80E-1 | 7.60E-1 | 1.71E+0 | 1.63E+0 | 1.66E+0 | -0.492 | -0.5 | -0.488 | 2.62E+0 | 2.63E+0 | 2.57E+0 | -0.668 | -0.76 | -0.532 | 3.60E-1 | -0.104 | 5.24E-1 | -0.384 | -0.284 | -0.52 | -0.256 | -0.26 | -0.26 | -0.544 | -0.356 | -0.604 | -0.248 | -0.352 | -0.228 | -0.516 | -0.676 | -0.636 | -0.092 | -0.088 | -0.264 | 2.30E+0 | 2.32E+0 | 2.36E+0 | -0.54 | -0.288 | -0.392 | -0.392 | -0.272 | -0.28 | 1.26E+0 | 9.80E-1 | 1.05E+0 | -0.26 | -0.144 | -0.364 | -2.05 | -2.43 | -1.92 | 2.30E+0 | 2.32E+0 | 2.36E+0 | 2.08E-1 | 1.68E-1 | 5.84E-1 | -0.3 | -0.26 | -0.432 | 1.54E+0 | 1.25E+0 | 1.42E+0 | -0.3 | -0.192 | -0.2 | -0.132 | -0.336 | -0.028 | -0.112 | -0.192 | -0.232 | -0.288 | -0.24 | -0.384 | 2.30E+0 | 2.32E+0 | 2.36E+0 | -0.592 | -0.66 | -0.628 | 5.28E-1 | 1.88E-1 | 2.30E+0 | -5.86 | -5.87 | -5.94 | 1.60E-1 | 1.48E-1 | 1.28E-1 | 1.14E+0 | 1.16E+0 | 1.02E+0 | 7.52E-1 | 7.00E-1 | 6.32E-1 | 2.23E+0 | 2.18E+0 | 2.17E+0 | -0.344 | -0.452 | -0.344 | 6.72E-1 | 7.64E-1 | 7.36E-1 | -0.028 | -0.208 | -0.052 | 1.02E+0 | 9.52E-1 | 1.06E+0 | -0.916 | -0.632 | -1.08 | 1.44E+0 | 1.42E+0 | 1.33E+0 | -0.208 | 0.00E+0 | -0.18 | 1.53E+0 | 1.54E+0 | 1.55E+0 | -0.004 | -0.128 | -0.112 | -0.056 | 1.08E-1 | -0.044 | 1.14E+0 | 1.16E+0 | 1.02E+0 | -0.288 | -0.272 | -0.412 | -0.332 | -0.424 | -0.408 | 6.72E-1 | 6.88E-1 | 6.24E-1 | -0.376 | -0.332 | -0.424 | -0.056 | 1.08E-1 | -0.044 | 1.14E+0 | 1.16E+0 | 1.02E+0 | -0.128 | 2.29E+0 | 2.23E+0 | -0.16 | -0.304 | -0.208 | 2.50E+0 | 2.67E+0 | 2.63E+0 | -0.192 | -0.152 | -0.1 | 1.15E+0 | 1.21E+0 | 1.18E+0 | -0.264 | -0.376 | -0.256 | -0.16 | -0.136 | -0.408 | 7.52E-1 | 7.00E-1 | 6.32E-1 | -0.364 | -0.608 | -0.436 | -0.104 | -0.152 | -0.172 | -5.55 | -5.48 | -5.54 | 9.04E-1 | 9.88E-1 | 8.84E-1 | 9.68E-1 | 9.60E-1 | 9.76E-1 | 2.48E+0 | 2.50E+0 | 2.39E+0 | 2.49E+0 | 2.67E+0 | 2.63E+0 | -0.504 | -0.32 | -0.616 | 2.41E+0 | 2.32E+0 | 2.41E+0 | -0.432 | -0.328 | -0.416 | 2.50E+0 | 2.46E+0 | 2.43E+0 | -0.32 | -0.364 | -0.436 | 2.26E+0 | 1.86E+0 | 2.54E+0 | -0.172 | -0.22 | -0.368 | 1.84E+0 | 1.48E+0 | 2.48E+0 | 1.04E-1 | 3.24E-1 | 2.04E-1 | 1.92E-1 | 4.80E-2 | -0.036 | 2.48E+0 | 2.50E+0 | 2.39E+0 | -0.568 | -0.556 | -0.592 | -0.004 | 6.00E-2 | -0.012 | 5.76E-1 | 5.60E-1 | 5.44E-1 | -0.008 | -0.176 | -0.132 | 1.92E-1 | 4.80E-2 | -0.036 | 2.48E+0 | 2.50E+0 | 2.39E+0 | 1.81E+0 | 1.75E+0 | 1.69E+0 | -0.312 | -0.304 | -0.252 | 2.11E+0 | 2.06E+0 | 1.98E+0 | -0.324 | -0.3 | -0.388 | 1.71E+0 | 1.63E+0 | 2.11E+0 | -0.132 | -0.112 | -0.26 | -0.092 | 1.20E-2 | -0.384 | -0.324 | -0.3 | -0.388 | -0.724 | -0.584 | -0.704 | 1.12E-1 | 1.04E-1 | 3.20E-2 | -5.48 | -5.51 | -2.19 | 6.00E-1 | 5.32E-1 | 5.68E-1 | 1.00E+0 | 1.07E+0 | 2.29E+0 | 6.48E-1 | 7.36E-1 | 6.00E-1 | 2.50E+0 | 2.49E+0 | 2.42E+0 | -0.352 | -0.272 | -0.352 | 1.95E+0 | 1.83E+0 | 2.02E+0 | 2.64E-1 | 4.24E-1 | 3.84E-1 | 1.67E+0 | 1.55E+0 | 1.59E+0 | 6.96E-1 | 8.24E-1 | 6.36E-1 | 8.56E-1 | 7.20E-1 | 1.63E+0 | -0.016 | 9.20E-2 | -0.076 | 2.80E-1 | 2.08E-1 | 6.08E-1 | 1.44E-1 | 3.12E-1 | -0.228 | 1.68E-1 | 5.60E-2 | -0.1 | 6.48E-1 | 7.36E-1 | 6.00E-1 | -1 | -1.07 | -0.856 | -0.272 | -0.236 | -0.468 | 9.40E-1 | 9.24E-1 | 1.06E+0 | 7.20E-2 | 2.12E-1 | 1.40E-1 | 8.56E-1 | 7.20E-1 | 1.63E+0 | -0.016 | 9.20E-2 | -0.076 | 1.23E+0 | 9.36E-1 | 1.30E+0 | -0.404 | -0.516 | -0.552 | 1.73E+0 | 1.62E+0 | 1.56E+0 | -0.168 | -0.28 | -0.316 | 1.07E+0 | 8.40E-1 | 1.16E+0 | -0.36 | -0.312 | -0.544 | -0.216 | -0.384 | -0.264 | -0.016 | 9.20E-2 | -0.076 | -0.536 | -0.624 | -0.696 | 3.20E-2 | 1.36E-1 | -0.028
-0.968 | -1 | -1.1 | -0.776 | -0.872 | -0.944 | -0.992 | -0.92 | -0.92 | 1.44E-1 | -2.12 | -2.47 | -1.93 | 2.56E-1 | 5.24E-1 | 8.00E-2 | 2.40E+0 | 2.24E+0 | 2.42E+0 | 7.04E-1 | 7.36E-1 | 7.08E-1 | 1.53E+0 | 1.63E+0 | 1.49E+0 | -0.536 | -0.496 | -0.668 | 2.62E+0 | 2.62E+0 | 2.63E+0 | -0.672 | -0.736 | -0.536 | 3.60E-1 | -0.032 | 5.44E-1 | -0.38 | -0.464 | -0.404 | -0.288 | -0.296 | -0.216 | -0.416 | -0.472 | -0.64 | -0.316 | -0.308 | -0.228 | -0.544 | -0.564 | -0.528 | 5.20E-2 | 9.20E-2 | -0.12 | 2.40E+0 | 2.24E+0 | 2.42E+0 | -0.448 | -0.316 | -0.372 | -0.4 | -0.24 | -0.192 | 1.20E+0 | 1.04E+0 | 1.20E+0 | -0.248 | -0.248 | -0.244 | -2.12 | -2.47 | -1.93 | 2.40E+0 | 2.24E+0 | 2.42E+0 | 2.24E-1 | 2.48E-1 | 5.84E-1 | -0.288 | -0.34 | -0.308 | 1.51E+0 | 1.26E+0 | 1.54E+0 | -0.184 | -0.284 | -0.288 | -0.112 | -0.168 | -0.032 | -0.204 | -0.064 | -0.232 | -0.192 | -0.144 | -0.288 | 2.40E+0 | 2.24E+0 | 2.42E+0 | -0.732 | -0.616 | -0.752 | 5.24E-1 | 8.00E-2 | 2.40E+0 | -5.87 | -5.93 | -5.93 | 9.60E-2 | 1.00E-1 | 9.20E-2 | 1.14E+0 | 1.18E+0 | 1.26E+0 | 6.88E-1 | 6.80E-1 | 7.44E-1 | 2.24E+0 | 2.28E+0 | 2.15E+0 | -0.484 | -0.352 | -0.528 | 7.20E-1 | 8.04E-1 | 8.16E-1 | -0.208 | -0.188 | -0.072 | 1.06E+0 | 1.01E+0 | 9.92E-1 | -0.9 | -0.608 | -1.09 | 1.43E+0 | 1.46E+0 | 1.58E+0 | -0.208 | -0.128 | -0.18 | 1.59E+0 | 1.54E+0 | 1.54E+0 | -0.036 | -0.012 | -0.104 | 4.80E-2 | 9.20E-2 | -0.068 | 1.14E+0 | 1.18E+0 | 1.26E+0 | -0.4 | -0.352 | -0.384 | -0.192 | -0.624 | -0.4 | 7.04E-1 | 5.60E-1 | 6.12E-1 | -0.2 | -0.34 | -0.624 | 4.80E-2 | 9.20E-2 | -0.068 | 1.14E+0 | 1.18E+0 | 1.26E+0 | -0.136 | 2.35E+0 | 2.28E+0 | -0.3 | -0.188 | -0.208 | 2.52E+0 | 2.68E+0 | 2.66E+0 | -0.064 | -0.136 | -0.084 | 1.20E+0 | 1.14E+0 | 1.18E+0 | -0.272 | -0.352 | -0.264 | -0.256 | -0.24 | -0.3 | 6.88E-1 | 6.80E-1 | 7.44E-1 | -0.416 | -0.712 | -0.452 | -0.096 | -0.052 | -0.296 | -5.47 | -5.47 | -5.54 | 8.88E-1 | 9.64E-1 | 1.08E+0 | 1.07E+0 | 9.60E-1 | 9.76E-1 | 2.56E+0 | 2.50E+0 | 2.45E+0 | 2.48E+0 | 2.67E+0 | 2.47E+0 | -0.364 | -0.448 | -0.6 | 2.44E+0 | 2.36E+0 | 2.32E+0 | -0.424 | -0.316 | -0.516 | 2.49E+0 | 2.46E+0 | 2.42E+0 | -0.344 | -0.444 | -0.528 | 2.32E+0 | 1.85E+0 | 2.48E+0 | -0.164 | -0.084 | -0.244 | 1.89E+0 | 1.33E+0 | 2.36E+0 | 2.56E-1 | 3.32E-1 | 1.80E-1 | 1.96E-1 | 6.80E-2 | 8.00E-2 | 2.56E+0 | 2.50E+0 | 2.45E+0 | -0.616 | -0.516 | -0.592 | 4.00E-3 | -0.048 | 9.60E-2 | 4.16E-1 | 4.96E-1 | 4.64E-1 | -0.116 | -0.152 | -0.02 | 1.96E-1 | 6.80E-2 | 8.00E-2 | 2.56E+0 | 2.50E+0 | 2.45E+0 | 1.79E+0 | 1.61E+0 | 1.70E+0 | -0.316 | -0.224 | -0.356 | 2.10E+0 | 1.97E+0 | 2.06E+0 | -0.224 | -0.304 | -0.288 | 1.70E+0 | 1.80E+0 | 2.04E+0 | -0.12 | -0.124 | -0.376 | -0.092 | 1.60E-2 | -0.408 | -0.224 | -0.304 | -0.288 | -0.596 | -0.696 | -0.696 | 9.60E-2 | 1.20E-2 | 2.80E-2 | -5.51 | -5.44 | -2.11 | 5.92E-1 | 5.96E-1 | 5.60E-1 | 1.09E+0 | 1.10E+0 | 2.21E+0 | 6.48E-1 | 6.24E-1 | 6.24E-1 | 2.53E+0 | 2.52E+0 | 2.58E+0 | -0.384 | -0.288 | -0.372 | 2.03E+0 | 1.96E+0 | 1.99E+0 | 4.52E-1 | 3.20E-1 | 4.20E-1 | 1.64E+0 | 1.46E+0 | 1.44E+0 | 8.24E-1 | 8.08E-1 | 6.24E-1 | 7.28E-1 | 7.04E-1 | 1.62E+0 | -0.044 | 1.76E-1 | 8.80E-2 | 1.68E-1 | 1.04E-1 | 5.36E-1 | 4.40E-2 | 3.12E-1 | -0.212 | 1.40E-1 | 4.00E-2 | 1.20E-2 | 6.48E-1 | 6.24E-1 | 6.24E-1 | -0.972 | -1.03 | -0.912 | -0.172 | -0.244 | -0.38 | 9.24E-1 | 9.88E-1 | 1.01E+0 | 9.20E-2 | 1.60E-2 | 1.24E-1 | 7.28E-1 | 7.04E-1 | 1.62E+0 | -0.044 | 1.76E-1 | 8.80E-2 | 1.23E+0 | 1.10E+0 | 1.43E+0 | -0.548 | -0.484 | -0.432 | 1.64E+0 | 1.63E+0 | 1.58E+0 | -0.268 | -0.164 | -0.316 | 1.01E+0 | 8.44E-1 | 1.10E+0 | -0.456 | -0.32 | -0.44 | -0.224 | -0.336 | -0.28 | -0.044 | 1.76E-1 | 8.80E-2 | -0.56 | -0.74 | -0.568 | 1.20E-2 | 2.76E-1 | -0.044
-1.03 | -1.06 | -1.18 | -0.736 | -0.808 | -0.848 | -0.888 | -1 | -1.01 | 1.60E-2 | -2.06 | -2.43 | -1.87 | 3.04E-1 | 4.96E-1 | 1.36E-1 | 2.31E+0 | 2.32E+0 | 2.37E+0 | 7.68E-1 | 6.72E-1 | 7.68E-1 | 1.99E+0 | 1.90E+0 | 1.70E+0 | -0.352 | -0.388 | -0.36 | 2.59E+0 | 2.56E+0 | 2.56E+0 | -0.76 | -0.892 | -0.608 | 2.32E-1 | -0.088 | 5.92E-1 | -0.484 | -0.348 | -0.54 | -0.244 | -0.268 | -0.26 | -0.528 | -0.392 | -0.74 | -0.256 | -0.348 | -0.268 | -0.64 | -0.636 | -0.652 | -0.116 | -0.036 | -0.216 | 2.31E+0 | 2.32E+0 | 2.37E+0 | -0.508 | -0.364 | -0.488 | -0.264 | -0.432 | -0.408 | 1.25E+0 | 9.84E-1 | 1.36E+0 | -0.156 | -0.148 | -0.352 | -2.06 | -2.43 | -1.87 | 2.31E+0 | 2.32E+0 | 2.37E+0 | 2.96E-1 | 1.68E-1 | 4.40E-1 | -0.404 | -0.244 | -0.432 | 1.72E+0 | 1.17E+0 | 1.66E+0 | -0.312 | -0.184 | -0.224 | -0.028 | -0.332 | 1.04E-1 | -0.112 | -0.26 | -0.14 | -0.28 | -0.224 | -0.376 | 2.31E+0 | 2.32E+0 | 2.37E+0 | -0.596 | -0.748 | -0.62 | 4.96E-1 | 1.36E-1 | 2.31E+0 | -5.91 | -5.87 | -5.89 | 1.44E-1 | 1.48E-1 | 1.32E-1 | 1.05E+0 | 1.05E+0 | 9.92E-1 | 7.56E-1 | 7.68E-1 | 6.40E-1 | 2.17E+0 | 2.15E+0 | 2.06E+0 | -0.372 | -0.44 | -0.4 | 6.56E-1 | 7.72E-1 | 7.20E-1 | -0.048 | -0.096 | -0.14 | 9.28E-1 | 9.68E-1 | 1.06E+0 | -0.8 | -0.748 | -1.01 | 1.40E+0 | 1.35E+0 | 1.36E+0 | -0.128 | -0.032 | -0.252 | 1.54E+0 | 1.59E+0 | 1.58E+0 | -0.12 | -0.136 | 0.00E+0 | -0.036 | 8.00E-3 | -0.188 | 1.05E+0 | 1.05E+0 | 9.92E-1 | -0.288 | -0.288 | -0.272 | -0.324 | -0.128 | -0.5 | 5.56E-1 | 7.44E-1 | 5.32E-1 | -0.32 | -0.22 | -0.128 | -0.036 | 8.00E-3 | -0.188 | 1.05E+0 | 1.05E+0 | 9.92E-1 | -0.168 | 2.30E+0 | 2.23E+0 | -0.128 | -0.284 | -0.3 | 2.60E+0 | 2.54E+0 | 2.52E+0 | -0.216 | -0.056 | -0.248 | 1.14E+0 | 1.20E+0 | 1.13E+0 | -0.408 | -0.264 | -0.4 | -0.16 | -0.152 | -0.412 | 7.56E-1 | 7.68E-1 | 6.40E-1 | -0.668 | -0.436 | -0.316 | -0.196 | -0.16 | -0.196 | -5.55 | -5.52 | -5.57 | 9.56E-1 | 8.84E-1 | 7.60E-1 | 9.76E-1 | 1.10E+0 | 1.08E+0 | 2.48E+0 | 2.57E+0 | 2.39E+0 | 2.68E+0 | 2.47E+0 | 2.59E+0 | -0.5 | -0.344 | -0.484 | 2.34E+0 | 2.42E+0 | 2.46E+0 | -0.316 | -0.432 | -0.408 | 2.43E+0 | 2.51E+0 | 2.38E+0 | -0.428 | -0.348 | -0.408 | 2.26E+0 | 1.91E+0 | 2.37E+0 | -0.28 | -0.24 | -0.368 | 1.83E+0 | 1.45E+0 | 2.45E+0 | 1.20E-1 | 1.48E-1 | 1.00E-1 | 7.20E-2 | 2.20E-1 | -0.036 | 2.48E+0 | 2.57E+0 | 2.39E+0 | -0.576 | -0.64 | -0.652 | 1.08E-1 | 6.00E-2 | -0.012 | 5.92E-1 | 5.60E-1 | 5.92E-1 | -0.02 | -0.044 | -0.104 | 7.20E-2 | 2.20E-1 | -0.036 | 2.48E+0 | 2.57E+0 | 2.39E+0 | 1.71E+0 | 1.75E+0 | 1.88E+0 | -0.224 | -0.304 | -0.244 | 1.96E+0 | 2.07E+0 | 1.99E+0 | -0.364 | -0.188 | -0.384 | 1.86E+0 | 1.61E+0 | 2.10E+0 | -0.228 | -0.24 | -0.272 | 1.60E-2 | -0.112 | -0.272 | -0.364 | -0.188 | -0.384 | -0.72 | -0.592 | -0.612 | 1.96E-1 | 3.48E-1 | -0.056 | -5.46 | -5.54 | -2.17 | 5.32E-1 | 5.48E-1 | 5.24E-1 | 1.00E+0 | 9.80E-1 | 2.27E+0 | 7.04E-1 | 7.28E-1 | 6.96E-1 | 2.60E+0 | 2.62E+0 | 2.42E+0 | -0.24 | -0.392 | -0.468 | 1.84E+0 | 1.86E+0 | 2.11E+0 | 2.68E-1 | 4.24E-1 | 2.72E-1 | 1.54E+0 | 1.57E+0 | 1.64E+0 | 6.88E-1 | 7.16E-1 | 7.28E-1 | 8.88E-1 | 5.44E-1 | 1.49E+0 | 8.40E-2 | 8.00E-2 | -0.108 | 2.56E-1 | 2.00E-1 | 6.16E-1 | 1.36E-1 | 3.88E-1 | -0.132 | 3.60E-2 | 1.64E-1 | -0.124 | 7.04E-1 | 7.28E-1 | 6.96E-1 | -1.11 | -0.964 | -0.988 | -0.272 | -0.116 | -0.448 | 1.08E+0 | 9.16E-1 | 1.06E+0 | 1.76E-1 | 2.44E-1 | 3.60E-2 | 8.88E-1 | 5.44E-1 | 1.49E+0 | 8.40E-2 | 8.00E-2 | -0.108 | 1.39E+0 | 9.76E-1 | 1.35E+0 | -0.408 | -0.368 | -0.564 | 1.57E+0 | 1.55E+0 | 1.66E+0 | -0.148 | -0.296 | -0.188 | 1.07E+0 | 9.08E-1 | 1.15E+0 | -0.344 | -0.448 | -0.544 | -0.352 | -0.208 | -0.368 | 8.40E-2 | 8.00E-2 | -0.108 | -0.648 | -0.62 | -0.68 | 1.20E-1 | 1.48E-1 | -0.108
-0.96 | -1.06 | -1.1 | -0.712 | -0.832 | -0.848 | -0.872 | -0.92 | -0.976 | 1.68E-1 | -2.13 | -2.47 | -1.94 | 2.52E-1 | 5.24E-1 | 8.40E-2 | 2.30E+0 | 2.24E+0 | 2.43E+0 | 8.16E-1 | 6.44E-1 | 7.04E-1 | 1.96E+0 | 1.88E+0 | 1.53E+0 | -0.388 | -0.404 | -0.456 | 2.62E+0 | 2.57E+0 | 2.56E+0 | -0.768 | -0.948 | -0.632 | 3.52E-1 | -0.08 | 5.44E-1 | -0.48 | -0.364 | -0.488 | -0.248 | -0.304 | -0.2 | -0.424 | -0.396 | -0.616 | -0.328 | -0.352 | -0.228 | -0.548 | -0.66 | -0.632 | 2.80E-2 | -0.048 | -0.108 | 2.30E+0 | 2.24E+0 | 2.43E+0 | -0.448 | -0.312 | -0.344 | -0.312 | -0.432 | -0.512 | 1.26E+0 | 9.92E-1 | 1.25E+0 | -0.148 | -0.24 | -0.368 | -2.13 | -2.47 | -1.94 | 2.30E+0 | 2.24E+0 | 2.43E+0 | 2.00E-1 | 1.36E-1 | 4.56E-1 | -0.4 | -0.344 | -0.492 | 1.67E+0 | 1.25E+0 | 1.56E+0 | -0.2 | -0.204 | -0.216 | -0.024 | -0.3 | -0.012 | -0.092 | -0.248 | -0.24 | -0.32 | -0.256 | -0.224 | 2.30E+0 | 2.24E+0 | 2.43E+0 | -0.608 | -0.896 | -0.64 | 5.24E-1 | 8.40E-2 | 2.30E+0 | -5.91 | -5.92 | -5.95 | 1.36E-1 | 1.36E-1 | 8.40E-2 | 1.15E+0 | 1.18E+0 | 1.08E+0 | 6.84E-1 | 7.00E-1 | 6.48E-1 | 2.14E+0 | 2.16E+0 | 2.05E+0 | -0.54 | -0.48 | -0.544 | 6.48E-1 | 7.72E-1 | 7.84E-1 | -0.076 | -0.08 | -0.048 | 8.96E-1 | 1.01E+0 | 9.68E-1 | -0.824 | -0.716 | -1.08 | 1.39E+0 | 1.46E+0 | 1.52E+0 | -0.112 | -0.04 | -0.256 | 1.58E+0 | 1.60E+0 | 1.53E+0 | -0.04 | -0.128 | -0.028 | -0.032 | 1.44E-1 | -0.048 | 1.15E+0 | 1.18E+0 | 1.08E+0 | -0.368 | -0.388 | -0.412 | -0.204 | -0.484 | -0.404 | 6.48E-1 | 5.96E-1 | 6.00E-1 | -0.32 | -0.316 | -0.484 | -0.032 | 1.44E-1 | -0.048 | 1.15E+0 | 1.18E+0 | 1.08E+0 | -0.136 | 2.36E+0 | 2.28E+0 | -0.136 | -0.18 | -0.176 | 2.48E+0 | 2.53E+0 | 2.54E+0 | -0.228 | -0.168 | -0.104 | 1.14E+0 | 1.14E+0 | 1.14E+0 | -0.376 | -0.264 | -0.28 | -0.136 | -0.232 | -0.4 | 6.84E-1 | 7.00E-1 | 6.48E-1 | -0.48 | -0.636 | -0.492 | -0.064 | -0.18 | -0.096 | -5.49 | -5.52 | -5.54 | 8.84E-1 | 9.40E-1 | 1.02E+0 | 9.84E-1 | 9.68E-1 | 9.84E-1 | 2.55E+0 | 2.56E+0 | 2.39E+0 | 2.52E+0 | 2.47E+0 | 2.61E+0 | -0.512 | -0.308 | -0.604 | 2.44E+0 | 2.32E+0 | 2.34E+0 | -0.424 | -0.328 | -0.496 | 2.43E+0 | 2.47E+0 | 2.43E+0 | -0.36 | -0.352 | -0.428 | 2.26E+0 | 1.86E+0 | 2.48E+0 | -0.144 | -0.204 | -0.24 | 1.88E+0 | 1.43E+0 | 2.37E+0 | 2.52E-1 | 1.60E-1 | 8.00E-2 | 9.20E-2 | 8.80E-2 | -0.048 | 2.55E+0 | 2.56E+0 | 2.39E+0 | -0.62 | -0.536 | -0.58 | -0.028 | 7.60E-2 | 8.00E-3 | 4.00E-1 | 6.08E-1 | 4.24E-1 | 2.80E-2 | -0.16 | 8.00E-3 | 9.20E-2 | 8.80E-2 | -0.048 | 2.55E+0 | 2.56E+0 | 2.39E+0 | 1.79E+0 | 1.72E+0 | 1.82E+0 | -0.232 | -0.208 | -0.372 | 2.06E+0 | 1.99E+0 | 2.06E+0 | -0.388 | -0.3 | -0.3 | 1.66E+0 | 1.74E+0 | 2.10E+0 | -0.136 | -0.244 | -0.28 | 7.60E-2 | 1.60E-2 | -0.388 | -0.388 | -0.3 | -0.3 | -0.736 | -0.704 | -0.56 | 8.80E-2 | 2.92E-1 | 4.00E-2 | -5.53 | -5.44 | -2.17 | 6.12E-1 | 5.44E-1 | 5.64E-1 | 1.08E+0 | 9.60E-1 | 2.20E+0 | 7.04E-1 | 7.04E-1 | 7.04E-1 | 2.48E+0 | 2.50E+0 | 2.55E+0 | -0.352 | -0.292 | -0.352 | 1.82E+0 | 1.88E+0 | 2.01E+0 | 4.28E-1 | 4.28E-1 | 3.96E-1 | 1.54E+0 | 1.57E+0 | 1.48E+0 | 8.48E-1 | 7.16E-1 | 6.12E-1 | 8.64E-1 | 6.80E-1 | 1.60E+0 | 8.40E-2 | 5.60E-2 | -0.068 | 1.92E-1 | 1.84E-1 | 5.04E-1 | 1.88E-1 | 4.04E-1 | -0.108 | -0.056 | 3.60E-2 | 4.40E-2 | 7.04E-1 | 7.04E-1 | 7.04E-1 | -1.08 | -1.06 | -0.98 | -0.164 | -0.12 | -0.368 | 1.06E+0 | 8.92E-1 | 1.07E+0 | 6.80E-2 | 7.20E-2 | 4.40E-2 | 8.64E-1 | 6.80E-1 | 1.60E+0 | 8.40E-2 | 5.60E-2 | -0.068 | 1.35E+0 | 1.09E+0 | 1.35E+0 | -0.432 | -0.476 | -0.66 | 1.66E+0 | 1.65E+0 | 1.65E+0 | -0.012 | -0.304 | -0.084 | 1.07E+0 | 9.04E-1 | 1.08E+0 | -0.456 | -0.344 | -0.544 | -0.344 | -0.216 | -0.352 | 8.40E-2 | 5.60E-2 | -0.068 | -0.576 | -0.62 | -0.804 | 8.00E-3 | 1.32E-1 | -0.032
-1.03 | -1 | -1.17 | -0.784 | -0.896 | -0.912 | -1.02 | -0.992 | -0.928 | 4.00E-2 | -2.06 | -2.42 | -1.86 | 3.12E-1 | 4.88E-1 | 1.28E-1 | 2.40E+0 | 2.32E+0 | 2.36E+0 | 6.92E-1 | 7.76E-1 | 7.68E-1 | 1.60E+0 | 1.75E+0 | 1.67E+0 | -0.484 | -0.508 | -0.62 | 2.58E+0 | 2.61E+0 | 2.62E+0 | -0.68 | -0.632 | -0.536 | 2.24E-1 | -0.04 | 5.88E-1 | -0.384 | -0.464 | -0.412 | -0.288 | -0.26 | -0.296 | -0.508 | -0.48 | -0.764 | -0.252 | -0.308 | -0.264 | -0.636 | -0.568 | -0.52 | -0.092 | 6.40E-2 | -0.228 | 2.40E+0 | 2.32E+0 | 2.36E+0 | -0.508 | -0.368 | -0.516 | -0.416 | -0.272 | -0.112 | 1.19E+0 | 1.05E+0 | 1.36E+0 | -0.248 | -0.136 | -0.248 | -2.06 | -2.42 | -1.86 | 2.40E+0 | 2.32E+0 | 2.36E+0 | 3.28E-1 | 2.88E-1 | 5.52E-1 | -0.304 | -0.252 | -0.276 | 1.56E+0 | 1.18E+0 | 1.63E+0 | -0.292 | -0.288 | -0.304 | -0.12 | -0.212 | 9.20E-2 | -0.264 | -0.088 | -0.132 | -0.136 | -0.112 | -0.432 | 2.40E+0 | 2.32E+0 | 2.36E+0 | -0.728 | -0.56 | -0.764 | 4.88E-1 | 1.28E-1 | 2.40E+0 | -5.86 | -5.88 | -5.87 | 9.20E-2 | 1.04E-1 | 1.28E-1 | 1.06E+0 | 1.04E+0 | 1.16E+0 | 7.40E-1 | 7.52E-1 | 7.32E-1 | 2.24E+0 | 2.28E+0 | 2.18E+0 | -0.372 | -0.336 | -0.356 | 7.36E-1 | 8.04E-1 | 7.20E-1 | -0.192 | -0.18 | -0.16 | 1.09E+0 | 9.52E-1 | 1.11E+0 | -0.908 | -0.624 | -1 | 1.44E+0 | 1.36E+0 | 1.38E+0 | -0.188 | -0.116 | -0.164 | 1.54E+0 | 1.53E+0 | 1.60E+0 | -0.144 | -0.04 | -0.092 | 5.60E-2 | -0.044 | -0.2 | 1.06E+0 | 1.04E+0 | 1.16E+0 | -0.292 | -0.26 | -0.26 | -0.316 | -0.248 | -0.488 | 5.68E-1 | 6.96E-1 | 5.28E-1 | -0.216 | -0.236 | -0.248 | 5.60E-2 | -0.044 | -0.2 | 1.06E+0 | 1.04E+0 | 1.16E+0 | -0.192 | 2.28E+0 | 2.24E+0 | -0.292 | -0.316 | -0.296 | 2.66E+0 | 2.68E+0 | 2.63E+0 | -0.06 | -0.056 | -0.22 | 1.21E+0 | 1.20E+0 | 1.18E+0 | -0.288 | -0.376 | -0.384 | -0.272 | -0.136 | -0.332 | 7.40E-1 | 7.52E-1 | 7.32E-1 | -0.588 | -0.5 | -0.256 | -0.2 | -0.036 | -0.368 | -5.54 | -5.46 | -5.58 | 9.64E-1 | 9.12E-1 | 7.80E-1 | 1.06E+0 | 1.06E+0 | 1.07E+0 | 2.49E+0 | 2.51E+0 | 2.44E+0 | 2.61E+0 | 2.76E+0 | 2.48E+0 | -0.324 | -0.44 | -0.484 | 2.35E+0 | 2.43E+0 | 2.42E+0 | -0.316 | -0.42 | -0.392 | 2.48E+0 | 2.51E+0 | 2.37E+0 | -0.456 | -0.432 | -0.508 | 2.32E+0 | 1.91E+0 | 2.37E+0 | -0.284 | -0.1 | -0.336 | 1.84E+0 | 1.36E+0 | 2.44E+0 | 1.52E-1 | 2.64E-1 | 1.92E-1 | 2.08E-1 | 2.16E-1 | 9.20E-2 | 2.49E+0 | 2.51E+0 | 2.44E+0 | -0.564 | -0.616 | -0.652 | 1.12E-1 | -0.024 | 1.08E-1 | 6.32E-1 | 4.64E-1 | 5.84E-1 | -0.168 | -0.028 | -0.112 | 2.08E-1 | 2.16E-1 | 9.20E-2 | 2.49E+0 | 2.51E+0 | 2.44E+0 | 1.72E+0 | 1.63E+0 | 1.71E+0 | -0.316 | -0.324 | -0.24 | 1.98E+0 | 2.05E+0 | 1.98E+0 | -0.172 | -0.224 | -0.384 | 1.86E+0 | 1.64E+0 | 2.04E+0 | -0.196 | -0.136 | -0.364 | -0.152 | -0.112 | -0.28 | -0.172 | -0.224 | -0.384 | -0.608 | -0.592 | -0.804 | 2.00E-1 | 4.40E-2 | -0.056 | -5.46 | -5.53 | -2.12 | 5.16E-1 | 6.04E-1 | 5.16E-1 | 1.02E+0 | 1.09E+0 | 2.28E+0 | 6.24E-1 | 6.40E-1 | 5.68E-1 | 2.65E+0 | 2.62E+0 | 2.46E+0 | -0.256 | -0.416 | -0.476 | 2.01E+0 | 1.93E+0 | 2.09E+0 | 3.24E-1 | 3.20E-1 | 2.56E-1 | 1.66E+0 | 1.42E+0 | 1.59E+0 | 6.60E-1 | 8.24E-1 | 7.64E-1 | 7.52E-1 | 5.60E-1 | 1.50E+0 | -0.016 | 2.16E-1 | 7.60E-2 | 2.32E-1 | 1.12E-1 | 6.48E-1 | 2.00E-2 | 3.20E-1 | -0.244 | 2.24E-1 | 1.76E-1 | -0.172 | 6.24E-1 | 6.40E-1 | 5.68E-1 | -1 | -0.94 | -0.92 | -0.268 | -0.244 | -0.472 | 9.24E-1 | 1.01E+0 | 1.00E+0 | 1.84E-1 | 2.24E-1 | 1.24E-1 | 7.52E-1 | 5.60E-1 | 1.50E+0 | -0.016 | 2.16E-1 | 7.60E-2 | 1.28E+0 | 9.92E-1 | 1.46E+0 | -0.516 | -0.392 | -0.336 | 1.56E+0 | 1.45E+0 | 1.59E+0 | -0.424 | -0.18 | -0.42 | 1.00E+0 | 8.52E-1 | 1.16E+0 | -0.352 | -0.424 | -0.44 | -0.216 | -0.32 | -0.272 | -0.016 | 2.16E-1 | 7.60E-2 | -0.664 | -0.704 | -0.5 | 1.28E-1 | 2.68E-1 | -0.116
-0.984 | -1.06 | -1.1 | -0.736 | -0.88 | -0.856 | -0.864 | -0.912 | -0.936 | 4.80E-2 | -2.05 | -2.43 | -1.94 | 3.00E-1 | 5.32E-1 | 9.20E-2 | 2.41E+0 | 2.22E+0 | 2.36E+0 | 7.68E-1 | 6.80E-1 | 8.08E-1 | 1.68E+0 | 1.74E+0 | 1.57E+0 | -0.4 | -0.488 | -0.588 | 2.62E+0 | 2.61E+0 | 2.62E+0 | -0.672 | -0.712 | -0.608 | 3.84E-1 | -0.04 | 5.84E-1 | -0.376 | -0.436 | -0.42 | -0.256 | -0.252 | -0.18 | -0.44 | -0.492 | -0.596 | -0.272 | -0.312 | -0.264 | -0.536 | -0.552 | -0.524 | -0.084 | -0.072 | -0.264 | 2.41E+0 | 2.22E+0 | 2.36E+0 | -0.512 | -0.288 | -0.372 | -0.312 | -0.48 | -0.4 | 1.26E+0 | 9.96E-1 | 1.27E+0 | -0.236 | -0.152 | -0.456 | -2.05 | -2.43 | -1.94 | 2.41E+0 | 2.22E+0 | 2.36E+0 | 2.24E-1 | 2.40E-1 | 5.36E-1 | -0.416 | -0.364 | -0.288 | 1.71E+0 | 1.16E+0 | 1.63E+0 | -0.4 | -0.276 | -0.196 | -0.108 | -0.212 | 7.60E-2 | -0.1 | -0.216 | -0.24 | -0.288 | -0.248 | -0.36 | 2.41E+0 | 2.22E+0 | 2.36E+0 | -0.6 | -0.64 | -0.724 | 5.32E-1 | 9.20E-2 | 2.41E+0 | -5.92 | -5.87 | -5.89 | 9.60E-2 | 9.60E-2 | 9.20E-2 | 1.03E+0 | 1.02E+0 | 1.06E+0 | 6.88E-1 | 7.60E-1 | 7.28E-1 | 2.16E+0 | 2.26E+0 | 2.30E+0 | -0.388 | -0.344 | -0.376 | 6.56E-1 | 7.72E-1 | 7.44E-1 | -0.18 | -0.212 | -0.128 | 9.44E-1 | 1.01E+0 | 1.18E+0 | -0.9 | -0.624 | -1.01 | 1.45E+0 | 1.43E+0 | 1.48E+0 | -0.116 | -0.032 | -0.164 | 1.61E+0 | 1.52E+0 | 1.60E+0 | -0.036 | -0.172 | -0.128 | -0.04 | 1.08E-1 | -0.076 | 1.03E+0 | 1.02E+0 | 1.06E+0 | -0.28 | -0.28 | -0.292 | -0.304 | -0.448 | -0.528 | 5.64E-1 | 6.88E-1 | 6.12E-1 | -0.332 | -0.324 | -0.448 | -0.04 | 1.08E-1 | -0.076 | 1.03E+0 | 1.02E+0 | 1.06E+0 | -0.12 | 2.29E+0 | 2.24E+0 | -0.144 | -0.188 | -0.184 | 2.52E+0 | 2.57E+0 | 2.61E+0 | -0.228 | -0.08 | -0.24 | 1.27E+0 | 1.21E+0 | 1.18E+0 | -0.368 | -0.352 | -0.448 | -0.264 | -0.152 | -0.404 | 6.88E-1 | 7.60E-1 | 7.28E-1 | -0.5 | -0.508 | -0.436 | -0.188 | -0.072 | -0.092 | -5.48 | -5.52 | -5.57 | 8.76E-1 | 9.36E-1 | 9.28E-1 | 1.08E+0 | 1.07E+0 | 9.76E-1 | 2.48E+0 | 2.50E+0 | 2.39E+0 | 2.53E+0 | 2.66E+0 | 2.49E+0 | -0.348 | -0.324 | -0.604 | 2.46E+0 | 2.42E+0 | 2.41E+0 | -0.532 | -0.34 | -0.408 | 2.44E+0 | 2.46E+0 | 2.37E+0 | -0.476 | -0.456 | -0.524 | 2.26E+0 | 1.86E+0 | 2.48E+0 | -0.268 | -0.112 | -0.368 | 1.84E+0 | 1.36E+0 | 2.37E+0 | 2.52E-1 | 1.88E-1 | 7.20E-2 | 6.40E-2 | 1.92E-1 | -0.024 | 2.48E+0 | 2.50E+0 | 2.39E+0 | -0.532 | -0.532 | -0.6 | 9.60E-2 | 6.40E-2 | 4.00E-3 | 5.68E-1 | 5.04E-1 | 5.52E-1 | 3.60E-2 | -0.064 | -0.148 | 6.40E-2 | 1.92E-1 | -0.024 | 2.48E+0 | 2.50E+0 | 2.39E+0 | 1.70E+0 | 1.61E+0 | 1.73E+0 | -0.204 | -0.224 | -0.324 | 2.07E+0 | 1.96E+0 | 1.98E+0 | -0.232 | -0.216 | -0.4 | 1.64E+0 | 1.60E+0 | 2.10E+0 | -0.12 | -0.136 | -0.216 | -0.084 | -0.108 | -0.288 | -0.232 | -0.216 | -0.4 | -0.824 | -0.588 | -0.62 | 1.08E-1 | 1.92E-1 | -0.068 | -5.46 | -5.46 | -2.16 | 5.92E-1 | 5.48E-1 | 5.16E-1 | 1.02E+0 | 1.10E+0 | 2.19E+0 | 7.20E-1 | 6.48E-1 | 5.84E-1 | 2.61E+0 | 2.48E+0 | 2.46E+0 | -0.376 | -0.416 | -0.504 | 1.86E+0 | 1.84E+0 | 2.01E+0 | 3.96E-1 | 3.12E-1 | 3.64E-1 | 1.54E+0 | 1.58E+0 | 1.59E+0 | 8.28E-1 | 8.24E-1 | 6.44E-1 | 7.68E-1 | 6.80E-1 | 1.59E+0 | -0.024 | 6.40E-2 | 4.80E-2 | 2.48E-1 | 1.04E-1 | 6.48E-1 | 4.80E-2 | 3.00E-1 | -0.272 | 2.40E-2 | 1.60E-1 | 7.20E-2 | 7.20E-1 | 6.48E-1 | 5.84E-1 | -1.12 | -1.04 | -0.888 | -0.172 | -0.212 | -0.472 | 1.04E+0 | 8.96E-1 | 1.19E+0 | 1.76E-1 | 6.00E-2 | 4.40E-2 | 7.68E-1 | 6.80E-1 | 1.59E+0 | -0.024 | 6.40E-2 | 4.80E-2 | 1.36E+0 | 1.10E+0 | 1.32E+0 | -0.58 | -0.492 | -0.424 | 1.46E+0 | 1.71E+0 | 1.68E+0 | -0.124 | -0.284 | -0.376 | 1.09E+0 | 9.12E-1 | 1.08E+0 | -0.36 | -0.432 | -0.424 | -0.4 | -0.232 | -0.288 | -0.024 | 6.40E-2 | 4.80E-2 | -0.532 | -0.612 | -0.684 | 4.00E-3 | 1.44E-1 | -0.12
-1.02 | -1 | -1.14 | -0.776 | -0.832 | -0.904 | -0.992 | -0.976 | -0.968 | 1.76E-1 | -2.12 | -2.48 | -1.86 | 2.64E-1 | 4.92E-1 | 1.36E-1 | 2.28E+0 | 2.35E+0 | 2.44E+0 | 6.88E-1 | 7.28E-1 | 6.80E-1 | 1.85E+0 | 1.85E+0 | 1.66E+0 | -0.48 | -0.404 | -0.492 | 2.58E+0 | 2.56E+0 | 2.58E+0 | -0.756 | -0.904 | -0.492 | 2.24E-1 | -0.08 | 5.48E-1 | -0.48 | -0.352 | -0.496 | -0.284 | -0.308 | -0.284 | -0.528 | -0.364 | -0.756 | -0.312 | -0.348 | -0.22 | -0.612 | -0.632 | -0.636 | 2.00E-2 | 6.00E-2 | -0.104 | 2.28E+0 | 2.35E+0 | 2.44E+0 | -0.44 | -0.392 | -0.484 | -0.4 | -0.2 | -0.248 | 1.19E+0 | 1.04E+0 | 1.33E+0 | -0.148 | -0.252 | -0.184 | -2.12 | -2.48 | -1.86 | 2.28E+0 | 2.35E+0 | 2.44E+0 | 3.04E-1 | 1.68E-1 | 4.80E-1 | -0.3 | -0.244 | -0.44 | 1.50E+0 | 1.26E+0 | 1.56E+0 | -0.1 | -0.196 | -0.3 | -0.016 | -0.304 | -0.004 | -0.216 | -0.088 | -0.144 | -0.192 | -0.152 | -0.288 | 2.28E+0 | 2.35E+0 | 2.44E+0 | -0.716 | -0.76 | -0.648 | 4.92E-1 | 1.36E-1 | 2.28E+0 | -5.86 | -5.93 | -5.94 | 1.40E-1 | 1.56E-1 | 1.32E-1 | 1.17E+0 | 1.19E+0 | 1.19E+0 | 7.52E-1 | 6.96E-1 | 6.52E-1 | 2.26E+0 | 2.17E+0 | 1.92E+0 | -0.512 | -0.452 | -0.532 | 7.28E-1 | 8.00E-1 | 7.84E-1 | -0.052 | -0.092 | -0.052 | 1.05E+0 | 9.60E-1 | 8.80E-1 | -0.812 | -0.7 | -1.08 | 1.39E+0 | 1.39E+0 | 1.42E+0 | -0.208 | -0.148 | -0.264 | 1.52E+0 | 1.62E+0 | 1.54E+0 | -0.112 | 1.20E-2 | -0.012 | 6.80E-2 | -0.02 | -0.164 | 1.17E+0 | 1.19E+0 | 1.19E+0 | -0.376 | -0.352 | -0.364 | -0.192 | -0.312 | -0.396 | 6.52E-1 | 6.08E-1 | 5.16E-1 | -0.216 | -0.188 | -0.312 | 6.80E-2 | -0.02 | -0.164 | 1.17E+0 | 1.19E+0 | 1.19E+0 | -0.208 | 2.36E+0 | 2.29E+0 | -0.288 | -0.296 | -0.316 | 2.59E+0 | 2.65E+0 | 2.55E+0 | -0.088 | -0.16 | -0.12 | 1.08E+0 | 1.14E+0 | 1.14E+0 | -0.28 | -0.24 | -0.232 | -0.144 | -0.248 | -0.308 | 7.52E-1 | 6.96E-1 | 6.52E-1 | -0.584 | -0.652 | -0.316 | -0.108 | -0.156 | -0.38 | -5.54 | -5.47 | -5.54 | 9.60E-1 | 9.12E-1 | 8.84E-1 | 9.68E-1 | 9.60E-1 | 1.12E+0 | 2.54E+0 | 2.56E+0 | 2.45E+0 | 2.64E+0 | 2.50E+0 | 2.58E+0 | -0.516 | -0.444 | -0.504 | 2.28E+0 | 2.35E+0 | 2.37E+0 | -0.236 | -0.424 | -0.52 | 2.49E+0 | 2.52E+0 | 2.43E+0 | -0.348 | -0.372 | -0.424 | 2.32E+0 | 1.91E+0 | 2.37E+0 | -0.196 | -0.248 | -0.248 | 1.87E+0 | 1.44E+0 | 2.44E+0 | 1.40E-1 | 2.64E-1 | 2.08E-1 | 2.00E-1 | 9.20E-2 | 6.80E-2 | 2.54E+0 | 2.56E+0 | 2.45E+0 | -0.652 | -0.664 | -0.644 | -0.004 | -0.028 | 1.04E-1 | 4.40E-1 | 5.60E-1 | 4.40E-1 | -0.16 | -0.156 | -0.024 | 2.00E-1 | 9.20E-2 | 6.80E-2 | 2.54E+0 | 2.56E+0 | 2.45E+0 | 1.80E+0 | 1.72E+0 | 1.82E+0 | -0.34 | -0.304 | -0.248 | 1.98E+0 | 2.06E+0 | 2.08E+0 | -0.336 | -0.308 | -0.28 | 1.92E+0 | 1.74E+0 | 2.04E+0 | -0.212 | -0.248 | -0.448 | 4.00E-3 | 0.00E+0 | -0.376 | -0.336 | -0.308 | -0.28 | -0.584 | -0.688 | -0.696 | 2.04E-1 | 9.60E-2 | 4.40E-2 | -5.53 | -5.52 | -2.11 | 5.44E-1 | 5.96E-1 | 5.64E-1 | 1.07E+0 | 9.80E-1 | 2.28E+0 | 6.32E-1 | 7.04E-1 | 7.44E-1 | 2.50E+0 | 2.62E+0 | 2.55E+0 | -0.26 | -0.252 | -0.332 | 1.94E+0 | 1.96E+0 | 2.09E+0 | 3.00E-1 | 4.52E-1 | 2.60E-1 | 1.66E+0 | 1.45E+0 | 1.49E+0 | 6.92E-1 | 7.04E-1 | 7.36E-1 | 8.56E-1 | 5.68E-1 | 1.52E+0 | 6.00E-2 | 2.32E-1 | -0.072 | 1.84E-1 | 2.08E-1 | 5.04E-1 | 1.52E-1 | 3.92E-1 | -0.076 | 1.52E-1 | 4.40E-2 | -0.152 | 6.32E-1 | 7.04E-1 | 7.44E-1 | -0.952 | -0.956 | -1.02 | -0.264 | -0.128 | -0.38 | 9.60E-1 | 1.02E+0 | 9.00E-1 | 9.60E-2 | 1.80E-1 | 1.08E-1 | 8.56E-1 | 5.68E-1 | 1.52E+0 | 6.00E-2 | 2.32E-1 | -0.072 | 1.26E+0 | 1.00E+0 | 1.46E+0 | -0.404 | -0.392 | -0.552 | 1.69E+0 | 1.49E+0 | 1.58E+0 | -0.276 | -0.16 | -0.156 | 9.88E-1 | 8.28E-1 | 1.15E+0 | -0.44 | -0.344 | -0.56 | -0.176 | -0.304 | -0.368 | 6.00E-2 | 2.32E-1 | -0.072 | -0.664 | -0.704 | -0.584 | 1.24E-1 | 2.56E-1 | -0.008
-0.952 | -1.07 | -1.1 | -0.792 | -0.896 | -0.864 | -0.904 | -0.968 | -0.984 | 1.52E-1 | -2.07 | -2.47 | -1.93 | 2.64E-1 | 4.88E-1 | 1.28E-1 | 2.31E+0 | 2.32E+0 | 2.36E+0 | 7.60E-1 | 6.60E-1 | 7.08E-1 | 1.82E+0 | 1.74E+0 | 1.66E+0 | -0.384 | -0.396 | -0.496 | 2.58E+0 | 2.65E+0 | 2.62E+0 | -0.696 | -0.756 | -0.672 | 1.36E-1 | -0.088 | 5.52E-1 | -0.468 | -0.34 | -0.524 | -0.252 | -0.316 | -0.208 | -0.348 | -0.492 | -0.736 | -0.272 | -0.312 | -0.264 | -0.64 | -0.664 | -0.596 | -0.092 | 4.40E-2 | -0.108 | 2.31E+0 | 2.32E+0 | 2.36E+0 | -0.424 | -0.392 | -0.376 | -0.408 | -0.416 | -0.264 | 1.25E+0 | 9.76E-1 | 1.26E+0 | -0.168 | -0.252 | -0.396 | -2.07 | -2.47 | -1.93 | 2.31E+0 | 2.32E+0 | 2.36E+0 | 2.32E-1 | 2.56E-1 | 5.60E-1 | -0.288 | -0.26 | -0.452 | 1.67E+0 | 1.30E+0 | 1.66E+0 | -0.172 | -0.296 | -0.212 | -0.144 | -0.288 | -0.044 | -0.1 | -0.196 | -0.14 | -0.16 | -0.24 | -0.256 | 2.31E+0 | 2.32E+0 | 2.36E+0 | -0.708 | -0.584 | -0.656 | 4.88E-1 | 1.28E-1 | 2.31E+0 | -5.93 | -5.88 | -5.94 | 1.40E-1 | 1.48E-1 | 1.52E-1 | 1.06E+0 | 1.06E+0 | 1.24E+0 | 6.64E-1 | 7.60E-1 | 6.28E-1 | 2.13E+0 | 2.26E+0 | 2.24E+0 | -0.364 | -0.324 | -0.404 | 6.64E-1 | 7.44E-1 | 7.36E-1 | -0.056 | -0.08 | -0.16 | 1.02E+0 | 9.68E-1 | 9.68E-1 | -0.816 | -0.612 | -0.98 | 1.45E+0 | 1.43E+0 | 1.47E+0 | -0.108 | 4.00E-3 | -0.176 | 1.52E+0 | 1.52E+0 | 1.59E+0 | -0.02 | -0.136 | -0.08 | -0.036 | -0.028 | -0.164 | 1.06E+0 | 1.06E+0 | 1.24E+0 | -0.408 | -0.236 | -0.26 | -0.312 | -0.328 | -0.38 | 5.68E-1 | 6.04E-1 | 6.28E-1 | -0.348 | -0.344 | -0.328 | -0.036 | -0.028 | -0.164 | 1.06E+0 | 1.06E+0 | 1.24E+0 | -0.2 | 2.29E+0 | 2.24E+0 | -0.16 | -0.34 | -0.384 | 2.59E+0 | 2.56E+0 | 2.48E+0 | -0.236 | -0.032 | -0.208 | 1.14E+0 | 1.14E+0 | 1.18E+0 | -0.496 | -0.232 | -0.384 | -0.256 | -0.224 | -0.304 | 6.64E-1 | 7.60E-1 | 6.28E-1 | -0.604 | -0.628 | -0.312 | -0.096 | -0.188 | -0.18 | -5.54 | -5.51 | -5.57 | 9.00E-1 | 9.00E-1 | 8.92E-1 | 1.07E+0 | 1.08E+0 | 9.76E-1 | 2.55E+0 | 2.51E+0 | 2.44E+0 | 2.64E+0 | 2.55E+0 | 2.46E+0 | -0.492 | -0.332 | -0.612 | 2.42E+0 | 2.36E+0 | 2.42E+0 | -0.304 | -0.312 | -0.528 | 2.41E+0 | 2.45E+0 | 2.36E+0 | -0.36 | -0.336 | -0.556 | 2.20E+0 | 1.84E+0 | 2.46E+0 | -0.284 | -0.1 | -0.248 | 1.88E+0 | 1.37E+0 | 2.38E+0 | 1.64E-1 | 2.52E-1 | 8.80E-2 | 8.80E-2 | 4.80E-2 | 8.00E-2 | 2.55E+0 | 2.51E+0 | 2.44E+0 | -0.532 | -0.508 | -0.7 | 1.52E-1 | -0.036 | 1.00E-1 | 4.40E-1 | 4.88E-1 | 5.84E-1 | 8.00E-3 | -0.06 | -0.124 | 8.80E-2 | 4.80E-2 | 8.00E-2 | 2.55E+0 | 2.51E+0 | 2.44E+0 | 1.72E+0 | 1.62E+0 | 1.81E+0 | -0.224 | -0.304 | -0.336 | 1.99E+0 | 2.07E+0 | 1.97E+0 | -0.356 | -0.2 | -0.384 | 1.62E+0 | 1.73E+0 | 2.00E+0 | -0.236 | -0.22 | -0.22 | 5.60E-2 | -0.092 | -0.288 | -0.356 | -0.2 | -0.384 | -0.74 | -0.592 | -0.616 | 8.00E-2 | 1.96E-1 | -0.072 | -5.44 | -5.51 | -2.17 | 5.96E-1 | 4.64E-1 | 5.12E-1 | 1.02E+0 | 1.01E+0 | 2.17E+0 | 7.12E-1 | 6.56E-1 | 6.40E-1 | 2.51E+0 | 2.62E+0 | 2.61E+0 | -0.232 | -0.432 | -0.508 | 1.94E+0 | 1.93E+0 | 2.00E+0 | 4.04E-1 | 4.12E-1 | 3.76E-1 | 1.64E+0 | 1.48E+0 | 1.43E+0 | 6.88E-1 | 8.24E-1 | 6.44E-1 | 7.68E-1 | 6.80E-1 | 1.59E+0 | -0.024 | 5.60E-2 | -0.068 | 2.72E-1 | 8.80E-2 | 5.28E-1 | 1.52E-1 | 2.64E-1 | -0.268 | 3.20E-2 | 1.56E-1 | 1.20E-2 | 7.12E-1 | 6.56E-1 | 6.40E-1 | -1.12 | -1.06 | -0.908 | -0.268 | -0.248 | -0.38 | 1.04E+0 | 9.24E-1 | 1.12E+0 | 8.80E-2 | 9.20E-2 | 1.08E-1 | 7.68E-1 | 6.80E-1 | 1.59E+0 | -0.024 | 5.60E-2 | -0.068 | 1.41E+0 | 1.10E+0 | 1.49E+0 | -0.524 | -0.376 | -0.448 | 1.69E+0 | 1.63E+0 | 1.67E+0 | -0.264 | -0.324 | -0.172 | 1.09E+0 | 9.12E-1 | 1.15E+0 | -0.36 | -0.504 | -0.568 | -0.176 | -0.232 | -0.344 | -0.024 | 5.60E-2 | -0.068 | -0.668 | -0.768 | -0.716 | 1.04E-1 | 1.40E-1 | -0.116
-1.04 | -1 | -1.16 | -0.728 | -0.816 | -0.896 | -0.976 | -0.92 | -0.92 | 3.20E-2 | -2.11 | -2.43 | -1.87 | 3.04E-1 | 5.28E-1 | 9.60E-2 | 2.41E+0 | 2.24E+0 | 2.43E+0 | 7.24E-1 | 7.44E-1 | 7.68E-1 | 1.73E+0 | 1.91E+0 | 1.56E+0 | -0.504 | -0.504 | -0.588 | 2.62E+0 | 2.54E+0 | 2.57E+0 | -0.772 | -0.884 | -0.46 | 4.48E-1 | -0.032 | 6.00E-1 | -0.392 | -0.464 | -0.364 | -0.284 | -0.256 | -0.264 | -0.564 | -0.388 | -0.612 | -0.32 | -0.344 | -0.22 | -0.552 | -0.568 | -0.536 | 2.40E-2 | -0.044 | -0.252 | 2.41E+0 | 2.24E+0 | 2.43E+0 | -0.524 | -0.276 | -0.48 | -0.296 | -0.256 | -0.4 | 1.20E+0 | 1.06E+0 | 1.34E+0 | -0.26 | -0.148 | -0.232 | -2.11 | -2.43 | -1.87 | 2.41E+0 | 2.24E+0 | 2.43E+0 | 2.96E-1 | 1.60E-1 | 4.48E-1 | -0.404 | -0.344 | -0.324 | 1.54E+0 | 1.10E+0 | 1.52E+0 | -0.312 | -0.18 | -0.288 | 8.00E-3 | -0.212 | 1.04E-1 | -0.2 | -0.088 | -0.232 | -0.32 | -0.152 | -0.4 | 2.41E+0 | 2.24E+0 | 2.43E+0 | -0.592 | -0.796 | -0.724 | 5.28E-1 | 9.60E-2 | 2.41E+0 | -5.86 | -5.92 | -5.89 | 9.60E-2 | 8.00E-2 | 6.80E-2 | 1.14E+0 | 1.14E+0 | 1.01E+0 | 7.92E-1 | 6.96E-1 | 7.40E-1 | 2.26E+0 | 2.17E+0 | 1.99E+0 | -0.488 | -0.484 | -0.524 | 7.28E-1 | 8.24E-1 | 8.00E-1 | -0.188 | -0.192 | -0.056 | 9.68E-1 | 1.00E+0 | 1.09E+0 | -0.896 | -0.748 | -1.11 | 1.38E+0 | 1.38E+0 | 1.43E+0 | -0.208 | -0.132 | -0.268 | 1.61E+0 | 1.61E+0 | 1.54E+0 | -0.16 | -0.04 | -0.024 | 5.60E-2 | 1.04E-1 | -0.076 | 1.14E+0 | 1.14E+0 | 1.01E+0 | -0.26 | -0.38 | -0.396 | -0.18 | -0.408 | -0.484 | 6.48E-1 | 7.04E-1 | 5.08E-1 | -0.196 | -0.18 | -0.408 | 5.60E-2 | 1.04E-1 | -0.076 | 1.14E+0 | 1.14E+0 | 1.01E+0 | -0.096 | 2.35E+0 | 2.29E+0 | -0.252 | -0.164 | -0.124 | 2.53E+0 | 2.65E+0 | 2.66E+0 | -0.088 | -0.176 | -0.112 | 1.20E+0 | 1.21E+0 | 1.12E+0 | -0.144 | -0.384 | -0.264 | -0.16 | -0.152 | -0.408 | 7.92E-1 | 6.96E-1 | 7.40E-1 | -0.484 | -0.52 | -0.44 | -0.216 | -0.04 | -0.304 | -5.49 | -5.48 | -5.54 | 9.60E-1 | 9.52E-1 | 9.32E-1 | 9.76E-1 | 9.76E-1 | 1.07E+0 | 2.48E+0 | 2.56E+0 | 2.40E+0 | 2.51E+0 | 2.64E+0 | 2.58E+0 | -0.368 | -0.448 | -0.48 | 2.36E+0 | 2.41E+0 | 2.36E+0 | -0.448 | -0.416 | -0.364 | 2.51E+0 | 2.51E+0 | 2.44E+0 | -0.428 | -0.432 | -0.344 | 2.36E+0 | 1.94E+0 | 2.38E+0 | -0.124 | -0.216 | -0.34 | 1.83E+0 | 1.42E+0 | 2.44E+0 | 2.48E-1 | 1.52E-1 | 2.00E-1 | 2.24E-1 | 2.04E-1 | -0.032 | 2.48E+0 | 2.56E+0 | 2.40E+0 | -0.648 | -0.624 | -0.56 | -0.052 | 7.60E-2 | -0.012 | 5.84E-1 | 6.08E-1 | 4.40E-1 | -0.124 | -0.16 | -0.008 | 2.24E-1 | 2.04E-1 | -0.032 | 2.48E+0 | 2.56E+0 | 2.40E+0 | 1.79E+0 | 1.75E+0 | 1.73E+0 | -0.308 | -0.208 | -0.236 | 2.06E+0 | 1.97E+0 | 2.08E+0 | -0.204 | -0.308 | -0.3 | 1.94E+0 | 1.66E+0 | 2.14E+0 | -0.1 | -0.144 | -0.384 | -0.084 | 0.00E+0 | -0.372 | -0.204 | -0.308 | -0.3 | -0.58 | -0.68 | -0.7 | 1.92E-1 | 1.12E-1 | 3.60E-2 | -5.53 | -5.46 | -2.11 | 5.24E-1 | 7.04E-1 | 5.96E-1 | 1.09E+0 | 1.07E+0 | 2.34E+0 | 6.48E-1 | 6.96E-1 | 6.88E-1 | 2.62E+0 | 2.54E+0 | 2.42E+0 | -0.372 | -0.252 | -0.328 | 1.86E+0 | 1.87E+0 | 2.11E+0 | 3.04E-1 | 3.44E-1 | 2.80E-1 | 1.54E+0 | 1.55E+0 | 1.65E+0 | 8.12E-1 | 7.24E-1 | 7.24E-1 | 8.56E-1 | 5.60E-1 | 1.50E+0 | 8.00E-2 | 1.84E-1 | 6.40E-2 | 1.68E-1 | 2.16E-1 | 6.32E-1 | 5.60E-2 | 4.24E-1 | -0.116 | 1.60E-1 | 3.60E-2 | -0.112 | 6.48E-1 | 6.96E-1 | 6.88E-1 | -0.976 | -0.912 | -0.992 | -0.18 | -0.108 | -0.464 | 9.68E-1 | 9.84E-1 | 9.36E-1 | 1.84E-1 | 1.76E-1 | 4.40E-2 | 8.56E-1 | 5.60E-1 | 1.50E+0 | 8.00E-2 | 1.84E-1 | 6.40E-2 | 1.21E+0 | 1.00E+0 | 1.30E+0 | -0.428 | -0.488 | -0.524 | 1.55E+0 | 1.54E+0 | 1.58E+0 | -0.16 | -0.152 | -0.364 | 9.96E-1 | 8.44E-1 | 1.08E+0 | -0.448 | -0.296 | -0.416 | -0.36 | -0.312 | -0.272 | 8.00E-2 | 1.84E-1 | 6.40E-2 | -0.576 | -0.576 | -0.544 | 8.00E-3 | 2.60E-1 | -0.036
-0.952 | -0.984 | -1.06 | -0.808 | -0.816 | -0.904 | -0.92 | -0.92 | -0.936 | 5.60E-2 | -2.07 | -2.49 | -1.92 | 3.32E-1 | 5.56E-1 | 6.80E-2 | 2.38E+0 | 2.31E+0 | 2.42E+0 | 7.64E-1 | 7.40E-1 | 7.20E-1 | 1.82E+0 | 1.89E+0 | 1.54E+0 | -0.368 | -0.508 | -0.456 | 2.62E+0 | 2.52E+0 | 2.62E+0 | -0.744 | -0.872 | -0.64 | 1.76E-1 | -0.04 | 5.92E-1 | -0.388 | -0.468 | -0.492 | -0.28 | -0.308 | -0.26 | -0.424 | -0.472 | -0.84 | -0.316 | -0.292 | -0.228 | -0.636 | -0.648 | -0.512 | -0.08 | -0.072 | -0.272 | 2.38E+0 | 2.31E+0 | 2.42E+0 | -0.532 | -0.372 | -0.4 | -0.296 | -0.416 | -0.384 | 1.27E+0 | 9.84E-1 | 1.35E+0 | -0.252 | -0.128 | -0.272 | -2.07 | -2.49 | -1.92 | 2.38E+0 | 2.31E+0 | 2.42E+0 | 2.16E-1 | 1.60E-1 | 5.52E-1 | -0.304 | -0.264 | -0.424 | 1.56E+0 | 1.29E+0 | 1.69E+0 | -0.204 | -0.292 | -0.172 | -0.156 | -0.208 | 0.00E+0 | -0.112 | -0.084 | -0.108 | -0.184 | -0.16 | -0.416 | 2.38E+0 | 2.31E+0 | 2.42E+0 | -0.604 | -0.748 | -0.74 | 5.56E-1 | 6.80E-2 | 2.38E+0 | -5.87 | -5.91 | -5.94 | 1.32E-1 | 9.60E-2 | 8.40E-2 | 1.06E+0 | 1.03E+0 | 1.20E+0 | 6.80E-1 | 7.92E-1 | 7.44E-1 | 2.12E+0 | 2.15E+0 | 2.02E+0 | -0.376 | -0.464 | -0.392 | 6.64E-1 | 7.64E-1 | 8.24E-1 | -0.18 | -0.188 | -0.144 | 1.01E+0 | 9.68E-1 | 9.84E-1 | -0.904 | -0.712 | -1 | 1.31E+0 | 1.43E+0 | 1.47E+0 | -0.232 | -0.044 | -0.168 | 1.59E+0 | 1.60E+0 | 1.60E+0 | -0.04 | -0.048 | -0.016 | 6.00E-2 | -0.024 | -0.192 | 1.06E+0 | 1.03E+0 | 1.20E+0 | -0.192 | -0.268 | -0.204 | -0.316 | -0.4 | -0.396 | 6.72E-1 | 6.88E-1 | 5.20E-1 | -0.184 | -0.22 | -0.4 | 6.00E-2 | -0.024 | -0.192 | 1.06E+0 | 1.03E+0 | 1.20E+0 | -0.152 | 2.30E+0 | 2.22E+0 | -0.168 | -0.292 | -0.144 | 2.60E+0 | 2.66E+0 | 2.49E+0 | -0.216 | -0.032 | -0.212 | 1.15E+0 | 1.08E+0 | 1.12E+0 | -0.384 | -0.248 | -0.248 | -0.152 | -0.128 | -0.412 | 6.80E-1 | 7.92E-1 | 7.44E-1 | -0.588 | -0.52 | -0.336 | 7.60E-2 | -0.18 | -0.288 | -5.54 | -5.46 | -5.58 | 1.01E+0 | 8.52E-1 | 9.36E-1 | 1.09E+0 | 1.08E+0 | 9.84E-1 | 2.56E+0 | 2.50E+0 | 2.40E+0 | 2.51E+0 | 2.63E+0 | 2.57E+0 | -0.324 | -0.312 | -0.476 | 2.42E+0 | 2.34E+0 | 2.41E+0 | -0.332 | -0.34 | -0.492 | 2.43E+0 | 2.52E+0 | 2.43E+0 | -0.5 | -0.444 | -0.528 | 2.34E+0 | 1.86E+0 | 2.40E+0 | -0.16 | -0.116 | -0.264 | 1.87E+0 | 1.38E+0 | 2.37E+0 | 2.52E-1 | 1.48E-1 | 9.20E-2 | 2.12E-1 | 2.08E-1 | -0.212 | 2.56E+0 | 2.50E+0 | 2.40E+0 | -0.62 | -0.516 | -0.664 | 1.40E-1 | -0.052 | -0.032 | 3.92E-1 | 4.72E-1 | 4.80E-1 | -0.14 | -0.04 | -0.032 | 2.12E-1 | 2.08E-1 | -0.212 | 2.56E+0 | 2.50E+0 | 2.40E+0 | 1.73E+0 | 1.75E+0 | 1.82E+0 | -0.228 | -0.316 | -0.252 | 1.98E+0 | 2.08E+0 | 1.97E+0 | -0.22 | -0.344 | -0.384 | 1.62E+0 | 1.74E+0 | 2.11E+0 | -0.212 | -0.268 | -0.364 | -0.072 | -0.132 | -0.284 | -0.22 | -0.344 | -0.384 | -0.804 | -0.752 | -0.708 | 8.80E-2 | 2.00E-1 | -0.048 | -5.52 | -5.51 | -2.15 | 5.16E-1 | 4.08E-1 | 5.72E-1 | 1.08E+0 | 1.07E+0 | 2.19E+0 | 6.32E-1 | 7.20E-1 | 7.20E-1 | 2.59E+0 | 2.62E+0 | 2.44E+0 | -0.268 | -0.232 | -0.476 | 1.87E+0 | 1.93E+0 | 2.11E+0 | 3.20E-1 | 3.20E-1 | 2.68E-1 | 1.66E+0 | 1.47E+0 | 1.59E+0 | 8.24E-1 | 8.56E-1 | 7.36E-1 | 8.48E-1 | 5.60E-1 | 1.50E+0 | 7.60E-2 | 1.00E-1 | -0.056 | 2.64E-1 | 4.00E-2 | 6.08E-1 | 3.20E-2 | 3.92E-1 | -0.112 | 1.52E-1 | 1.92E-1 | -0.096 | 6.32E-1 | 7.20E-1 | 7.20E-1 | -1.01 | -0.956 | -0.864 | -0.28 | -0.244 | -0.364 | 9.64E-1 | 9.72E-1 | 1.08E+0 | 8.80E-2 | 1.76E-1 | 4.80E-2 | 8.48E-1 | 5.60E-1 | 1.50E+0 | 7.60E-2 | 1.00E-1 | -0.056 | 1.26E+0 | 1.15E+0 | 1.46E+0 | -0.58 | -0.476 | -0.56 | 1.64E+0 | 1.55E+0 | 1.58E+0 | -0.168 | -0.168 | -0.18 | 1.07E+0 | 8.52E-1 | 1.15E+0 | -0.44 | -0.504 | -0.408 | -0.24 | -0.296 | -0.272 | 7.60E-2 | 1.00E-1 | -0.056 | -0.668 | -0.716 | -0.724 | 1.00E-1 | 2.64E-1 | -0.128
-1.03 | -1.07 | -1.18 | -0.728 | -0.888 | -0.856 | -0.976 | -0.968 | -0.992 | 1.44E-1 | -2.11 | -2.41 | -1.88 | 2.32E-1 | 4.72E-1 | 1.64E-1 | 2.31E+0 | 2.25E+0 | 2.36E+0 | 7.16E-1 | 6.72E-1 | 7.60E-1 | 1.71E+0 | 1.67E+0 | 1.64E+0 | -0.516 | -0.4 | -0.66 | 2.59E+0 | 2.65E+0 | 2.57E+0 | -0.688 | -0.768 | -0.528 | 4.56E-1 | -0.08 | 5.40E-1 | -0.468 | -0.352 | -0.42 | -0.252 | -0.26 | -0.216 | -0.528 | -0.392 | -0.512 | -0.264 | -0.38 | -0.264 | -0.532 | -0.544 | -0.644 | 3.20E-2 | 8.00E-2 | -0.092 | 2.31E+0 | 2.25E+0 | 2.36E+0 | -0.416 | -0.304 | -0.476 | -0.424 | -0.272 | -0.28 | 1.19E+0 | 1.06E+0 | 1.27E+0 | -0.164 | -0.264 | -0.356 | -2.11 | -2.41 | -1.88 | 2.31E+0 | 2.25E+0 | 2.36E+0 | 3.12E-1 | 2.56E-1 | 4.56E-1 | -0.4 | -0.332 | -0.312 | 1.67E+0 | 1.16E+0 | 1.51E+0 | -0.292 | -0.196 | -0.36 | -0.012 | -0.288 | 6.80E-2 | -0.196 | -0.224 | -0.232 | -0.288 | -0.24 | -0.256 | 2.31E+0 | 2.25E+0 | 2.36E+0 | -0.724 | -0.648 | -0.616 | 4.72E-1 | 1.64E-1 | 2.31E+0 | -5.92 | -5.88 | -5.88 | 9.60E-2 | 1.44E-1 | 1.32E-1 | 1.13E+0 | 1.16E+0 | 1.08E+0 | 7.52E-1 | 6.60E-1 | 6.36E-1 | 2.24E+0 | 2.34E+0 | 2.18E+0 | -0.5 | -0.308 | -0.56 | 7.28E-1 | 8.08E-1 | 6.96E-1 | -0.072 | -0.076 | -0.04 | 9.68E-1 | 1.00E+0 | 1.07E+0 | -0.812 | -0.62 | -1.09 | 1.54E+0 | 1.37E+0 | 1.43E+0 | -0.088 | -0.12 | -0.244 | 1.54E+0 | 1.54E+0 | 1.53E+0 | -0.148 | -0.128 | -0.12 | -0.04 | 1.24E-1 | -0.072 | 1.13E+0 | 1.16E+0 | 1.08E+0 | -0.468 | -0.38 | -0.436 | -0.2 | -0.296 | -0.528 | 5.72E-1 | 6.16E-1 | 6.04E-1 | -0.32 | -0.316 | -0.296 | -0.04 | 1.24E-1 | -0.072 | 1.13E+0 | 1.16E+0 | 1.08E+0 | -0.176 | 2.36E+0 | 2.30E+0 | -0.284 | -0.176 | -0.368 | 2.52E+0 | 2.52E+0 | 2.67E+0 | -0.064 | -0.168 | -0.104 | 1.21E+0 | 1.28E+0 | 1.19E+0 | -0.24 | -0.392 | -0.4 | -0.256 | -0.232 | -0.32 | 7.52E-1 | 6.60E-1 | 6.36E-1 | -0.5 | -0.632 | -0.444 | -0.304 | -0.076 | -0.192 | -5.49 | -5.54 | -5.53 | 7.72E-1 | 1.00E+0 | 8.88E-1 | 9.68E-1 | 9.60E-1 | 1.07E+0 | 2.46E+0 | 2.57E+0 | 2.47E+0 | 2.62E+0 | 2.53E+0 | 2.48E+0 | -0.516 | -0.436 | -0.628 | 2.36E+0 | 2.43E+0 | 2.37E+0 | -0.424 | -0.416 | -0.424 | 2.50E+0 | 2.46E+0 | 2.36E+0 | -0.348 | -0.364 | -0.404 | 2.21E+0 | 1.91E+0 | 2.45E+0 | -0.296 | -0.204 | -0.344 | 1.84E+0 | 1.42E+0 | 2.44E+0 | 1.36E-1 | 2.72E-1 | 2.08E-1 | 6.80E-2 | 9.20E-2 | 2.60E-1 | 2.46E+0 | 2.57E+0 | 2.47E+0 | -0.572 | -0.644 | -0.584 | -0.036 | 1.28E-1 | 1.12E-1 | 5.92E-1 | 5.84E-1 | 5.44E-1 | 0.00E+0 | -0.168 | -0.1 | 6.80E-2 | 9.20E-2 | 2.60E-1 | 2.46E+0 | 2.57E+0 | 2.47E+0 | 1.79E+0 | 1.62E+0 | 1.74E+0 | -0.32 | -0.228 | -0.344 | 2.07E+0 | 1.97E+0 | 2.08E+0 | -0.34 | -0.152 | -0.288 | 1.90E+0 | 1.65E+0 | 2.03E+0 | -0.108 | -0.108 | -0.248 | 8.00E-3 | -0.004 | -0.388 | -0.34 | -0.152 | -0.288 | -0.488 | -0.512 | -0.6 | 1.96E-1 | 1.08E-1 | 2.40E-2 | -5.46 | -5.46 | -2.12 | 6.28E-1 | 7.20E-1 | 4.92E-1 | 1.01E+0 | 1.00E+0 | 2.28E+0 | 7.28E-1 | 6.16E-1 | 6.16E-1 | 2.50E+0 | 2.49E+0 | 2.59E+0 | -0.348 | -0.436 | -0.348 | 1.94E+0 | 1.88E+0 | 1.96E+0 | 4.16E-1 | 4.12E-1 | 3.72E-1 | 1.53E+0 | 1.58E+0 | 1.49E+0 | 7.00E-1 | 6.84E-1 | 6.44E-1 | 7.76E-1 | 6.72E-1 | 1.62E+0 | -0.028 | 1.84E-1 | 5.60E-2 | 1.52E-1 | 2.64E-1 | 5.36E-1 | 1.28E-1 | 2.96E-1 | -0.224 | 8.00E-3 | 6.00E-2 | 4.00E-3 | 7.28E-1 | 6.16E-1 | 6.16E-1 | -1.07 | -1.02 | -1.02 | -0.156 | -0.14 | -0.484 | 1.04E+0 | 9.24E-1 | 1.00E+0 | 1.80E-1 | 7.60E-2 | 1.40E-1 | 7.76E-1 | 6.72E-1 | 1.62E+0 | -0.028 | 1.84E-1 | 5.60E-2 | 1.37E+0 | 9.68E-1 | 1.33E+0 | -0.408 | -0.388 | -0.44 | 1.58E+0 | 1.61E+0 | 1.66E+0 | -0.244 | -0.32 | -0.324 | 1.01E+0 | 9.04E-1 | 1.09E+0 | -0.368 | -0.304 | -0.576 | -0.32 | -0.216 | -0.376 | -0.028 | 1.84E-1 | 5.60E-2 | -0.588 | -0.608 | -0.58 | 2.00E-2 | 1.44E-1 | -0.032
-0.968 | -1.07 | -1.1 | -0.784 | -0.888 | -0.864 | -0.976 | -0.968 | -0.984 | 1.84E-1 | -2.1 | -2.49 | -1.91 | 2.36E-1 | 5.40E-1 | 7.20E-2 | 2.38E+0 | 2.24E+0 | 2.36E+0 | 7.04E-1 | 7.28E-1 | 7.68E-1 | 1.71E+0 | 1.75E+0 | 1.56E+0 | -0.376 | -0.388 | -0.496 | 2.57E+0 | 2.52E+0 | 2.61E+0 | -0.684 | -0.724 | -0.528 | 2.24E-1 | -0.016 | 5.40E-1 | -0.376 | -0.444 | -0.52 | -0.248 | -0.272 | -0.216 | -0.528 | -0.468 | -0.62 | -0.36 | -0.384 | -0.228 | -0.536 | -0.568 | -0.652 | -0.112 | -0.024 | -0.116 | 2.38E+0 | 2.24E+0 | 2.36E+0 | -0.444 | -0.36 | -0.524 | -0.432 | -0.296 | -0.264 | 1.26E+0 | 1.05E+0 | 1.28E+0 | -0.164 | -0.148 | -0.256 | -2.1 | -2.49 | -1.91 | 2.38E+0 | 2.24E+0 | 2.36E+0 | 2.88E-1 | 2.48E-1 | 5.60E-1 | -0.396 | -0.244 | -0.296 | 1.56E+0 | 1.25E+0 | 1.67E+0 | -0.172 | -0.2 | -0.412 | -0.016 | -0.332 | -0.008 | -0.196 | -0.288 | -0.228 | -0.192 | -0.152 | -0.272 | 2.38E+0 | 2.24E+0 | 2.36E+0 | -0.588 | -0.752 | -0.736 | 5.40E-1 | 7.20E-2 | 2.38E+0 | -5.87 | -5.88 | -5.94 | 1.40E-1 | 1.44E-1 | 1.96E-1 | 1.14E+0 | 9.80E-1 | 1.16E+0 | 7.76E-1 | 6.44E-1 | 6.36E-1 | 2.24E+0 | 2.16E+0 | 2.05E+0 | -0.476 | -0.344 | -0.548 | 7.12E-1 | 7.68E-1 | 7.12E-1 | -0.164 | -0.22 | -0.072 | 1.01E+0 | 9.68E-1 | 1.06E+0 | -0.888 | -0.736 | -1.09 | 1.34E+0 | 1.38E+0 | 1.43E+0 | -0.208 | -0.124 | -0.18 | 1.54E+0 | 1.58E+0 | 1.54E+0 | -0.044 | -0.044 | -0.12 | 8.40E-2 | 8.80E-2 | -0.176 | 1.14E+0 | 9.80E-1 | 1.16E+0 | -0.396 | -0.272 | -0.372 | -0.204 | -0.412 | -0.52 | 6.40E-1 | 7.20E-1 | 5.20E-1 | -0.088 | -0.344 | -0.412 | 8.40E-2 | 8.80E-2 | -0.176 | 1.14E+0 | 9.80E-1 | 1.16E+0 | -0.184 | 2.30E+0 | 2.24E+0 | -0.256 | -0.288 | -0.312 | 2.58E+0 | 2.65E+0 | 2.55E+0 | -0.072 | -0.288 | -0.228 | 1.14E+0 | 1.10E+0 | 1.18E+0 | -0.4 | -0.416 | -0.272 | -0.152 | -0.232 | -0.304 | 7.76E-1 | 6.44E-1 | 6.36E-1 | -0.496 | -0.508 | -0.432 | -0.084 | -0.156 | -0.276 | -5.54 | -5.47 | -5.54 | 8.20E-1 | 9.96E-1 | 9.32E-1 | 1.06E+0 | 9.68E-1 | 1.08E+0 | 2.56E+0 | 2.50E+0 | 2.44E+0 | 2.48E+0 | 2.52E+0 | 2.61E+0 | -0.332 | -0.424 | -0.496 | 2.42E+0 | 2.52E+0 | 2.43E+0 | -0.428 | -0.416 | -0.5 | 2.43E+0 | 2.46E+0 | 2.37E+0 | -0.316 | -0.332 | -0.512 | 2.33E+0 | 1.91E+0 | 2.39E+0 | -0.272 | -0.228 | -0.212 | 1.83E+0 | 1.42E+0 | 2.36E+0 | 2.52E-1 | 3.00E-1 | 2.32E-1 | 2.04E-1 | 1.96E-1 | -0.1 | 2.56E+0 | 2.50E+0 | 2.44E+0 | -0.612 | -0.524 | -0.664 | -0.012 | -0.032 | 9.20E-2 | 4.16E-1 | 5.68E-1 | 4.72E-1 | 4.40E-2 | 4.00E-3 | -0.024 | 2.04E-1 | 1.96E-1 | -0.1 | 2.56E+0 | 2.50E+0 | 2.44E+0 | 1.73E+0 | 1.63E+0 | 1.72E+0 | -0.3 | -0.344 | -0.336 | 1.99E+0 | 2.07E+0 | 2.06E+0 | -0.212 | -0.32 | -0.288 | 1.87E+0 | 1.78E+0 | 2.04E+0 | -0.228 | -0.136 | -0.272 | -0.072 | -0.088 | -0.376 | -0.212 | -0.32 | -0.288 | -0.6 | -0.684 | -0.72 | 9.20E-2 | 1.08E-1 | -0.072 | -5.51 | -5.47 | -2.12 | 5.96E-1 | 5.16E-1 | 5.64E-1 | 1.01E+0 | 9.80E-1 | 2.27E+0 | 7.20E-1 | 6.32E-1 | 6.40E-1 | 2.60E+0 | 2.53E+0 | 2.42E+0 | -0.26 | -0.232 | -0.364 | 1.86E+0 | 1.93E+0 | 2.11E+0 | 2.84E-1 | 3.28E-1 | 4.08E-1 | 1.65E+0 | 1.44E+0 | 1.63E+0 | 8.24E-1 | 7.12E-1 | 6.28E-1 | 8.40E-1 | 5.84E-1 | 1.63E+0 | 6.00E-2 | 1.88E-1 | 3.60E-2 | 2.96E-1 | 1.12E-1 | 6.40E-1 | 5.60E-2 | 2.88E-1 | -0.084 | 4.00E-2 | 2.80E-2 | -0.108 | 7.20E-1 | 6.32E-1 | 6.40E-1 | -1.1 | -1.02 | -1.04 | -0.364 | -0.112 | -0.456 | 1.04E+0 | 7.80E-1 | 1.06E+0 | 1.88E-1 | 1.72E-1 | 1.20E-1 | 8.40E-1 | 5.84E-1 | 1.63E+0 | 6.00E-2 | 1.88E-1 | 3.60E-2 | 1.39E+0 | 1.13E+0 | 1.30E+0 | -0.532 | -0.488 | -0.552 | 1.57E+0 | 1.56E+0 | 1.55E+0 | -0.26 | -0.316 | -0.296 | 1.00E+0 | 8.52E-1 | 1.09E+0 | -0.368 | -0.44 | -0.416 | -0.24 | -0.224 | -0.256 | 6.00E-2 | 1.88E-1 | 3.60E-2 | -0.52 | -0.612 | -0.724 | 0.00E+0 | 1.44E-1 | -0.128
-1.02 | -0.968 | -1.17 | -0.712 | -0.808 | -0.912 | -0.904 | -0.92 | -0.928 | 3.20E-2 | -2.07 | -2.42 | -1.89 | 3.20E-1 | 4.88E-1 | 1.60E-1 | 2.30E+0 | 2.34E+0 | 2.42E+0 | 7.76E-1 | 6.72E-1 | 7.12E-1 | 1.85E+0 | 1.84E+0 | 1.66E+0 | -0.48 | -0.508 | -0.596 | 2.63E+0 | 2.65E+0 | 2.57E+0 | -0.76 | -0.912 | -0.608 | 3.68E-1 | -0.096 | 5.96E-1 | -0.472 | -0.356 | -0.392 | -0.292 | -0.296 | -0.26 | -0.408 | -0.384 | -0.772 | -0.236 | -0.276 | -0.264 | -0.616 | -0.64 | -0.516 | 2.00E-2 | 6.80E-2 | -0.24 | 2.30E+0 | 2.34E+0 | 2.42E+0 | -0.5 | -0.316 | -0.38 | -0.264 | -0.4 | -0.416 | 1.19E+0 | 9.76E-1 | 1.33E+0 | -0.284 | -0.244 | -0.368 | -2.07 | -2.42 | -1.89 | 2.30E+0 | 2.34E+0 | 2.42E+0 | 2.24E-1 | 1.84E-1 | 4.24E-1 | -0.296 | -0.38 | -0.44 | 1.66E+0 | 1.18E+0 | 1.52E+0 | -0.304 | -0.292 | -0.052 | -0.112 | -0.196 | 7.20E-2 | -0.104 | -0.048 | -0.128 | -0.28 | -0.224 | -0.384 | 2.30E+0 | 2.34E+0 | 2.42E+0 | -0.724 | -0.636 | -0.648 | 4.88E-1 | 1.60E-1 | 2.30E+0 | -5.92 | -5.92 | -5.89 | 7.60E-2 | 1.00E-1 | 5.20E-2 | 1.07E+0 | 1.21E+0 | 1.09E+0 | 6.60E-1 | 8.20E-1 | 7.36E-1 | 2.16E+0 | 2.30E+0 | 2.17E+0 | -0.368 | -0.44 | -0.408 | 6.64E-1 | 8.08E-1 | 8.16E-1 | -0.084 | -0.052 | -0.168 | 9.68E-1 | 1.01E+0 | 9.84E-1 | -0.8 | -0.6 | -0.992 | 1.48E+0 | 1.43E+0 | 1.47E+0 | -0.12 | -0.04 | -0.252 | 1.59E+0 | 1.55E+0 | 1.60E+0 | -0.112 | -0.132 | 3.60E-2 | -0.04 | 0.00E+0 | -0.064 | 1.07E+0 | 1.21E+0 | 1.09E+0 | -0.256 | -0.352 | -0.292 | -0.3 | -0.3 | -0.4 | 5.80E-1 | 5.80E-1 | 6.12E-1 | -0.424 | -0.228 | -0.3 | -0.04 | 0.00E+0 | -0.064 | 1.07E+0 | 1.21E+0 | 1.09E+0 | -0.16 | 2.36E+0 | 2.28E+0 | -0.16 | -0.188 | -0.18 | 2.53E+0 | 2.55E+0 | 2.63E+0 | -0.224 | 4.00E-2 | -0.092 | 1.21E+0 | 1.24E+0 | 1.12E+0 | -0.272 | -0.176 | -0.384 | -0.256 | -0.152 | -0.444 | 6.60E-1 | 8.20E-1 | 7.36E-1 | -0.584 | -0.616 | -0.32 | -0.204 | -0.064 | -0.192 | -5.49 | -5.51 | -5.58 | 9.92E-1 | 8.28E-1 | 8.84E-1 | 9.92E-1 | 1.08E+0 | 9.44E-1 | 2.48E+0 | 2.58E+0 | 2.38E+0 | 2.65E+0 | 2.64E+0 | 2.45E+0 | -0.484 | -0.328 | -0.616 | 2.36E+0 | 2.25E+0 | 2.34E+0 | -0.3 | -0.308 | -0.392 | 2.49E+0 | 2.51E+0 | 2.43E+0 | -0.456 | -0.448 | -0.404 | 2.24E+0 | 1.86E+0 | 2.46E+0 | -0.14 | -0.096 | -0.368 | 1.88E+0 | 1.38E+0 | 2.46E+0 | 1.52E-1 | 1.64E-1 | 4.00E-2 | 6.40E-2 | 8.80E-2 | 1.12E-1 | 2.48E+0 | 2.58E+0 | 2.38E+0 | -0.572 | -0.644 | -0.56 | 1.24E-1 | 8.00E-2 | -0.008 | 5.76E-1 | 4.96E-1 | 5.44E-1 | -0.164 | -0.188 | -0.108 | 6.40E-2 | 8.80E-2 | 1.12E-1 | 2.48E+0 | 2.58E+0 | 2.38E+0 | 1.78E+0 | 1.73E+0 | 1.83E+0 | -0.208 | -0.208 | -0.236 | 2.07E+0 | 1.98E+0 | 1.97E+0 | -0.344 | -0.204 | -0.392 | 1.69E+0 | 1.62E+0 | 2.11E+0 | -0.084 | -0.248 | -0.384 | 1.60E-2 | -0.016 | -0.292 | -0.344 | -0.204 | -0.392 | -0.724 | -0.584 | -0.604 | 1.88E-1 | 2.04E-1 | 2.80E-2 | -5.46 | -5.51 | -2.17 | 5.44E-1 | 6.36E-1 | 5.24E-1 | 1.11E+0 | 1.08E+0 | 2.21E+0 | 6.16E-1 | 7.12E-1 | 6.88E-1 | 2.52E+0 | 2.62E+0 | 2.59E+0 | -0.352 | -0.4 | -0.468 | 1.93E+0 | 1.85E+0 | 1.99E+0 | 4.36E-1 | 4.24E-1 | 2.64E-1 | 1.54E+0 | 1.58E+0 | 1.46E+0 | 6.92E-1 | 8.08E-1 | 7.20E-1 | 7.76E-1 | 6.80E-1 | 1.49E+0 | -0.028 | 6.40E-2 | -0.06 | 1.60E-1 | 2.00E-1 | 5.12E-1 | 1.40E-1 | 4.24E-1 | -0.268 | 1.40E-1 | 1.92E-1 | 1.20E-2 | 6.16E-1 | 7.12E-1 | 6.88E-1 | -0.976 | -0.96 | -0.856 | -0.104 | -0.264 | -0.364 | 9.56E-1 | 1.11E+0 | 9.96E-1 | 8.40E-2 | 9.20E-2 | -0.012 | 7.76E-1 | 6.80E-1 | 1.49E+0 | -0.028 | 6.40E-2 | -0.06 | 1.24E+0 | 9.52E-1 | 1.48E+0 | -0.412 | -0.384 | -0.436 | 1.64E+0 | 1.62E+0 | 1.68E+0 | -0.16 | -0.184 | -0.188 | 1.09E+0 | 9.16E-1 | 1.15E+0 | -0.424 | -0.344 | -0.568 | -0.344 | -0.32 | -0.368 | -0.028 | 6.40E-2 | -0.06 | -0.748 | -0.708 | -0.568 | 1.08E-1 | 2.56E-1 | -0.028
-1.02 | -1.06 | -1.09 | -0.728 | -0.896 | -0.888 | -0.904 | -0.936 | -0.936 | 4.00E-2 | -2.06 | -2.42 | -1.92 | 3.08E-1 | 5.28E-1 | 1.48E-1 | 2.39E+0 | 2.25E+0 | 2.45E+0 | 7.00E-1 | 7.84E-1 | 7.12E-1 | 1.89E+0 | 1.86E+0 | 1.64E+0 | -0.472 | -0.524 | -0.488 | 2.59E+0 | 2.63E+0 | 2.62E+0 | -0.788 | -0.888 | -0.66 | 2.40E-1 | -0.088 | 5.92E-1 | -0.504 | -0.372 | -0.488 | -0.284 | -0.3 | -0.22 | -0.432 | -0.388 | -0.624 | -0.38 | -0.356 | -0.228 | -0.528 | -0.652 | -0.508 | -0.1 | -0.048 | -0.248 | 2.39E+0 | 2.25E+0 | 2.45E+0 | -0.496 | -0.364 | -0.388 | -0.28 | -0.392 | -0.392 | 1.20E+0 | 1.05E+0 | 1.33E+0 | -0.156 | -0.156 | -0.352 | -2.06 | -2.42 | -1.92 | 2.39E+0 | 2.25E+0 | 2.45E+0 | 2.16E-1 | 2.96E-1 | 5.36E-1 | -0.288 | -0.364 | -0.44 | 1.57E+0 | 1.18E+0 | 1.58E+0 | -0.316 | -0.304 | -0.192 | -0.012 | -0.216 | -0.028 | -0.208 | 2.40E-2 | -0.288 | -0.168 | -0.248 | -0.456 | 2.39E+0 | 2.25E+0 | 2.45E+0 | -0.72 | -0.744 | -0.748 | 5.28E-1 | 1.48E-1 | 2.39E+0 | -5.87 | -5.86 | -5.89 | 8.40E-2 | 1.04E-1 | 8.00E-2 | 1.06E+0 | 1.04E+0 | 1.20E+0 | 7.68E-1 | 7.04E-1 | 7.44E-1 | 2.24E+0 | 2.19E+0 | 2.01E+0 | -0.348 | -0.476 | -0.428 | 7.20E-1 | 7.64E-1 | 8.00E-1 | -0.192 | -0.064 | -0.056 | 1.02E+0 | 9.68E-1 | 9.92E-1 | -0.82 | -0.732 | -0.968 | 1.37E+0 | 1.44E+0 | 1.42E+0 | -0.188 | -0.024 | -0.26 | 1.60E+0 | 1.60E+0 | 1.53E+0 | -0.156 | -0.144 | -0.16 | -0.032 | 8.80E-2 | -0.232 | 1.06E+0 | 1.04E+0 | 1.20E+0 | -0.268 | -0.244 | -0.392 | -0.18 | -0.416 | -0.404 | 5.84E-1 | 7.12E-1 | 5.20E-1 | -0.328 | -0.24 | -0.416 | -0.032 | 8.80E-2 | -0.232 | 1.06E+0 | 1.04E+0 | 1.20E+0 | -0.152 | 2.29E+0 | 2.30E+0 | -0.304 | -0.172 | -0.356 | 2.64E+0 | 2.51E+0 | 2.65E+0 | 4.00E-3 | -0.256 | -0.104 | 1.19E+0 | 1.21E+0 | 1.13E+0 | -0.288 | -0.224 | -0.264 | -0.256 | -0.24 | -0.412 | 7.68E-1 | 7.04E-1 | 7.44E-1 | -0.476 | -0.504 | -0.456 | -0.22 | -0.056 | -0.304 | -5.54 | -5.52 | -5.54 | 8.96E-1 | 8.92E-1 | 8.56E-1 | 1.05E+0 | 9.60E-1 | 8.64E-1 | 2.50E+0 | 2.50E+0 | 2.44E+0 | 2.48E+0 | 2.55E+0 | 2.63E+0 | -0.344 | -0.44 | -0.632 | 2.37E+0 | 2.34E+0 | 2.37E+0 | -0.316 | -0.332 | -0.484 | 2.48E+0 | 2.46E+0 | 2.43E+0 | -0.36 | -0.328 | -0.388 | 2.32E+0 | 1.92E+0 | 2.47E+0 | -0.168 | -0.1 | -0.216 | 1.88E+0 | 1.41E+0 | 2.31E+0 | 1.68E-1 | 2.76E-1 | 6.00E-2 | 4.40E-2 | 2.08E-1 | -0.076 | 2.50E+0 | 2.50E+0 | 2.44E+0 | -0.628 | -0.632 | -0.664 | -0.012 | 7.20E-2 | 1.00E-1 | 5.36E-1 | 3.84E-1 | 4.32E-1 | -0.144 | -0.168 | -0.12 | 4.40E-2 | 2.08E-1 | -0.076 | 2.50E+0 | 2.50E+0 | 2.44E+0 | 1.73E+0 | 1.64E+0 | 1.73E+0 | -0.308 | -0.208 | -0.24 | 1.99E+0 | 2.08E+0 | 1.98E+0 | -0.212 | -0.308 | -0.304 | 1.70E+0 | 1.64E+0 | 1.98E+0 | -0.196 | -0.128 | -0.268 | 4.00E-3 | -0.02 | -0.264 | -0.212 | -0.308 | -0.304 | -0.584 | -0.692 | -0.7 | 1.20E-1 | 9.60E-2 | -0.052 | -5.51 | -5.46 | -2.1 | 5.20E-1 | 5.52E-1 | 5.64E-1 | 9.12E-1 | 1.07E+0 | 2.18E+0 | 7.20E-1 | 6.32E-1 | 6.40E-1 | 2.60E+0 | 2.61E+0 | 2.56E+0 | -0.38 | -0.26 | -0.376 | 1.98E+0 | 1.99E+0 | 2.02E+0 | 3.20E-1 | 3.20E-1 | 3.80E-1 | 1.54E+0 | 1.46E+0 | 1.45E+0 | 6.44E-1 | 7.24E-1 | 7.84E-1 | 8.32E-1 | 5.76E-1 | 1.64E+0 | -0.008 | 7.60E-2 | -0.064 | 2.72E-1 | 9.60E-2 | 6.24E-1 | 1.64E-1 | 4.16E-1 | -0.124 | 1.76E-1 | 1.48E-1 | -0.096 | 7.20E-1 | 6.32E-1 | 6.40E-1 | -1.09 | -1.02 | -0.992 | -0.284 | -0.052 | -0.48 | 9.44E-1 | 8.04E-1 | 9.92E-1 | 6.00E-2 | 8.00E-2 | 8.00E-3 | 8.32E-1 | 5.76E-1 | 1.64E+0 | -0.008 | 7.60E-2 | -0.064 | 1.36E+0 | 1.15E+0 | 1.30E+0 | -0.408 | -0.492 | -0.448 | 1.58E+0 | 1.61E+0 | 1.57E+0 | -0.152 | -0.292 | -0.196 | 9.96E-1 | 8.44E-1 | 1.07E+0 | -0.36 | -0.44 | -0.584 | -0.32 | -0.312 | -0.28 | -0.008 | 7.60E-2 | -0.064 | -0.564 | -0.72 | -0.72 | 2.00E-2 | 2.68E-1 | -0.116
-0.968 | -1 | -1.18 | -0.776 | -0.824 | -0.856 | -0.976 | -0.984 | -0.976 | 1.52E-1 | -2.14 | -2.48 | -1.88 | 2.48E-1 | 4.88E-1 | 6.80E-2 | 2.32E+0 | 2.32E+0 | 2.35E+0 | 8.00E-1 | 5.52E-1 | 7.60E-1 | 1.66E+0 | 1.77E+0 | 1.55E+0 | -0.368 | -0.4 | -0.592 | 2.62E+0 | 2.55E+0 | 2.56E+0 | -0.64 | -0.756 | -0.524 | 3.44E-1 | -0.016 | 5.44E-1 | -0.348 | -0.452 | -0.416 | -0.252 | -0.264 | -0.26 | -0.5 | -0.472 | -0.76 | -0.216 | -0.296 | -0.268 | -0.66 | -0.58 | -0.628 | 6.00E-2 | 6.40E-2 | -0.092 | 2.32E+0 | 2.32E+0 | 2.35E+0 | -0.44 | -0.316 | -0.528 | -0.416 | -0.296 | -0.272 | 1.26E+0 | 9.88E-1 | 1.27E+0 | -0.24 | -0.248 | -0.252 | -2.14 | -2.48 | -1.88 | 2.32E+0 | 2.32E+0 | 2.35E+0 | 3.04E-1 | 1.36E-1 | 4.72E-1 | -0.416 | -0.244 | -0.316 | 1.64E+0 | 1.24E+0 | 1.62E+0 | -0.172 | -0.188 | -0.304 | -0.112 | -0.284 | 9.20E-2 | -0.112 | -0.328 | -0.108 | -0.288 | -0.152 | -0.192 | 2.32E+0 | 2.32E+0 | 2.35E+0 | -0.596 | -0.652 | -0.612 | 4.88E-1 | 6.80E-2 | 2.32E+0 | -5.92 | -5.94 | -5.93 | 1.40E-1 | 1.44E-1 | 1.40E-1 | 1.14E+0 | 1.16E+0 | 1.06E+0 | 6.72E-1 | 7.56E-1 | 6.40E-1 | 2.13E+0 | 2.28E+0 | 2.23E+0 | -0.488 | -0.34 | -0.512 | 6.64E-1 | 8.08E-1 | 7.28E-1 | -0.068 | -0.196 | -0.148 | 9.68E-1 | 1.01E+0 | 1.06E+0 | -0.9 | -0.6 | -1.12 | 1.45E+0 | 1.37E+0 | 1.48E+0 | -0.116 | -0.12 | -0.164 | 1.53E+0 | 1.51E+0 | 1.60E+0 | -0.064 | -0.032 | 4.00E-2 | 5.60E-2 | -0.004 | -0.028 | 1.14E+0 | 1.16E+0 | 1.06E+0 | -0.384 | -0.396 | -0.284 | -0.3 | -0.3 | -0.5 | 6.36E-1 | 5.96E-1 | 6.08E-1 | -0.212 | -0.32 | -0.3 | 5.60E-2 | -0.004 | -0.028 | 1.14E+0 | 1.16E+0 | 1.06E+0 | -0.184 | 2.36E+0 | 2.22E+0 | -0.112 | -0.292 | -0.144 | 2.50E+0 | 2.70E+0 | 2.52E+0 | -0.296 | -0.032 | -0.236 | 1.15E+0 | 1.12E+0 | 1.18E+0 | -0.376 | -0.408 | -0.392 | -0.152 | -0.144 | -0.328 | 6.72E-1 | 7.56E-1 | 6.40E-1 | -0.592 | -0.624 | -0.332 | -0.048 | -0.208 | -0.164 | -5.49 | -5.47 | -5.58 | 9.40E-1 | 9.44E-1 | 9.60E-1 | 9.92E-1 | 1.10E+0 | 1.15E+0 | 2.55E+0 | 2.57E+0 | 2.39E+0 | 2.66E+0 | 2.63E+0 | 2.41E+0 | -0.488 | -0.308 | -0.496 | 2.41E+0 | 2.41E+0 | 2.41E+0 | -0.42 | -0.416 | -0.396 | 2.44E+0 | 2.51E+0 | 2.38E+0 | -0.456 | -0.444 | -0.548 | 2.24E+0 | 1.86E+0 | 2.36E+0 | -0.272 | -0.204 | -0.36 | 1.83E+0 | 1.37E+0 | 2.50E+0 | 2.44E-1 | 1.64E-1 | 2.40E-1 | 2.16E-1 | 6.80E-2 | 9.20E-2 | 2.55E+0 | 2.57E+0 | 2.39E+0 | -0.532 | -0.532 | -0.6 | 1.08E-1 | -0.04 | 0.00E+0 | 4.40E-1 | 6.24E-1 | 5.92E-1 | 1.60E-2 | -0.024 | 2.00E-2 | 2.16E-1 | 6.80E-2 | 9.20E-2 | 2.55E+0 | 2.57E+0 | 2.39E+0 | 1.78E+0 | 1.72E+0 | 1.81E+0 | -0.232 | -0.312 | -0.344 | 2.06E+0 | 1.97E+0 | 2.07E+0 | -0.332 | -0.204 | -0.376 | 1.84E+0 | 1.74E+0 | 2.15E+0 | -0.128 | -0.224 | -0.384 | -0.104 | -0.092 | -0.4 | -0.332 | -0.204 | -0.376 | -0.736 | -0.584 | -0.58 | 1.88E-1 | 1.96E-1 | 4.40E-2 | -5.47 | -5.51 | -2.17 | 6.20E-1 | 5.96E-1 | 5.20E-1 | 1.20E+0 | 9.88E-1 | 2.28E+0 | 6.16E-1 | 7.12E-1 | 6.88E-1 | 2.51E+0 | 2.51E+0 | 2.46E+0 | -0.252 | -0.412 | -0.488 | 1.85E+0 | 1.83E+0 | 2.08E+0 | 4.12E-1 | 4.04E-1 | 2.68E-1 | 1.64E+0 | 1.56E+0 | 1.63E+0 | 8.36E-1 | 8.24E-1 | 6.08E-1 | 7.76E-1 | 6.64E-1 | 1.46E+0 | 8.00E-2 | 1.64E-1 | 8.00E-2 | 1.44E-1 | 1.92E-1 | 5.20E-1 | 1.60E-2 | 2.72E-1 | -0.208 | 2.80E-2 | 4.80E-2 | -0.02 | 6.16E-1 | 7.12E-1 | 6.88E-1 | -0.992 | -0.96 | -0.908 | -0.16 | -0.284 | -0.356 | 1.07E+0 | 1.10E+0 | 1.08E+0 | 1.88E-1 | 1.88E-1 | 1.20E-1 | 7.76E-1 | 6.64E-1 | 1.46E+0 | 8.00E-2 | 1.64E-1 | 8.00E-2 | 1.26E+0 | 9.44E-1 | 1.46E+0 | -0.536 | -0.392 | -0.536 | 1.63E+0 | 1.56E+0 | 1.68E+0 | -0.276 | -0.18 | -0.324 | 1.08E+0 | 9.12E-1 | 1.16E+0 | -0.44 | -0.328 | -0.408 | -0.224 | -0.2 | -0.352 | 8.00E-2 | 1.64E-1 | 8.00E-2 | -0.668 | -0.588 | -0.54 | 9.60E-2 | 1.08E-1 | -0.044
-1.03 | -1 | -1.16 | -0.784 | -0.88 | -0.912 | -0.912 | -0.968 | -0.936 | 7.20E-2 | -2.05 | -2.48 | -1.88 | 3.04E-1 | 4.88E-1 | 1.84E-1 | 2.31E+0 | 2.26E+0 | 2.51E+0 | 7.04E-1 | 8.92E-1 | 6.88E-1 | 1.72E+0 | 1.74E+0 | 1.55E+0 | -0.48 | -0.488 | -0.484 | 2.59E+0 | 2.56E+0 | 2.62E+0 | -0.648 | -0.752 | -0.528 | 2.56E-1 | -0.024 | 5.96E-1 | -0.384 | -0.352 | -0.42 | -0.252 | -0.268 | -0.22 | -0.536 | -0.5 | -0.6 | -0.34 | -0.348 | -0.268 | -0.62 | -0.556 | -0.52 | 1.20E-1 | -0.068 | -0.116 | 2.31E+0 | 2.26E+0 | 2.51E+0 | -0.352 | -0.36 | -0.4 | -0.32 | -0.392 | -0.376 | 1.21E+0 | 1.05E+0 | 1.27E+0 | -0.264 | -0.236 | -0.352 | -2.05 | -2.48 | -1.88 | 2.31E+0 | 2.26E+0 | 2.51E+0 | 1.84E-1 | 1.68E-1 | 4.64E-1 | -0.284 | -0.244 | -0.468 | 1.55E+0 | 1.25E+0 | 1.65E+0 | -0.136 | -0.296 | -0.312 | -0.096 | -0.2 | -0.148 | -0.2 | -0.108 | -0.232 | -0.144 | -0.24 | -0.472 | 2.31E+0 | 2.26E+0 | 2.51E+0 | -0.608 | -0.72 | -0.648 | 4.88E-1 | 1.84E-1 | 2.31E+0 | -5.92 | -5.87 | -5.89 | 9.60E-2 | 1.44E-1 | 8.80E-2 | 1.15E+0 | 1.14E+0 | 9.80E-1 | 6.44E-1 | 7.00E-1 | 6.48E-1 | 2.24E+0 | 2.28E+0 | 2.02E+0 | -0.38 | -0.488 | -0.384 | 6.48E-1 | 8.08E-1 | 7.84E-1 | -0.176 | -0.22 | -0.068 | 1.01E+0 | 1.00E+0 | 9.84E-1 | -0.816 | -0.7 | -1.12 | 1.39E+0 | 1.47E+0 | 1.47E+0 | -0.088 | -0.156 | -0.172 | 1.54E+0 | 1.47E+0 | 1.60E+0 | -0.028 | -0.06 | 8.00E-3 | -0.044 | -0.028 | -0.052 | 1.15E+0 | 1.14E+0 | 9.80E-1 | -0.3 | -0.28 | -0.236 | -0.204 | -0.42 | -0.392 | 5.72E-1 | 7.04E-1 | 6.16E-1 | -0.208 | -0.228 | -0.42 | -0.044 | -0.028 | -0.052 | 1.15E+0 | 1.14E+0 | 9.80E-1 | -0.192 | 2.36E+0 | 2.30E+0 | -0.156 | -0.18 | -0.404 | 2.53E+0 | 2.55E+0 | 2.65E+0 | -0.068 | -0.168 | -0.236 | 1.14E+0 | 9.72E-1 | 1.18E+0 | -0.28 | -0.392 | -0.376 | -0.248 | -0.144 | -0.404 | 6.44E-1 | 7.00E-1 | 6.48E-1 | -0.504 | -0.644 | -0.328 | -0.2 | -0.068 | -0.264 | -5.5 | -5.47 | -5.58 | 9.64E-1 | 9.52E-1 | 9.28E-1 | 1.06E+0 | 1.06E+0 | 9.52E-1 | 2.61E+0 | 2.50E+0 | 2.47E+0 | 2.53E+0 | 2.50E+0 | 2.68E+0 | -0.508 | -0.336 | -0.6 | 2.35E+0 | 2.35E+0 | 2.37E+0 | -0.48 | -0.432 | -0.42 | 2.44E+0 | 2.46E+0 | 2.38E+0 | -0.472 | -0.448 | -0.528 | 2.25E+0 | 1.91E+0 | 2.37E+0 | -0.176 | -0.204 | -0.36 | 1.83E+0 | 1.43E+0 | 2.36E+0 | 1.36E-1 | 2.00E-1 | 2.00E-2 | 5.20E-2 | 1.92E-1 | 1.00E-1 | 2.61E+0 | 2.50E+0 | 2.47E+0 | -0.672 | -0.632 | -0.584 | -0.02 | -0.036 | -0.004 | 4.56E-1 | 4.96E-1 | 4.72E-1 | -0.124 | -0.02 | -0.108 | 5.20E-2 | 1.92E-1 | 1.00E-1 | 2.61E+0 | 2.50E+0 | 2.47E+0 | 1.73E+0 | 1.81E+0 | 1.80E+0 | -0.228 | -0.216 | -0.328 | 2.08E+0 | 2.12E+0 | 1.99E+0 | -0.328 | -0.224 | -0.38 | 1.82E+0 | 1.79E+0 | 2.02E+0 | -0.224 | -0.14 | -0.256 | 1.20E-2 | 4.80E-2 | -0.3 | -0.328 | -0.224 | -0.38 | -0.74 | -0.736 | -0.6 | 1.12E-1 | 1.80E-1 | 2.80E-2 | -5.53 | -5.51 | -2.17 | 5.40E-1 | 6.08E-1 | 5.08E-1 | 8.92E-1 | 9.80E-1 | 2.27E+0 | 7.28E-1 | 6.16E-1 | 6.40E-1 | 2.60E+0 | 2.40E+0 | 2.66E+0 | -0.356 | -0.272 | -0.352 | 1.88E+0 | 1.96E+0 | 2.02E+0 | 4.00E-1 | 3.04E-1 | 2.72E-1 | 1.68E+0 | 1.57E+0 | 1.46E+0 | 7.04E-1 | 8.00E-1 | 6.16E-1 | 8.64E-1 | 6.88E-1 | 1.60E+0 | -0.04 | 1.84E-1 | 6.40E-2 | 1.68E-1 | 9.60E-2 | 5.28E-1 | 2.80E-2 | 4.00E-1 | -0.12 | -0.004 | 1.68E-1 | -0.016 | 7.28E-1 | 6.16E-1 | 6.40E-1 | -1.06 | -1.1 | -0.912 | -0.3 | -0.236 | -0.384 | 9.28E-1 | 8.76E-1 | 1.06E+0 | 9.60E-2 | 5.20E-2 | 1.32E-1 | 8.64E-1 | 6.88E-1 | 1.60E+0 | -0.04 | 1.84E-1 | 6.40E-2 | 1.35E+0 | 9.52E-1 | 1.45E+0 | -0.428 | -0.524 | -0.404 | 1.64E+0 | 1.61E+0 | 1.67E+0 | -0.148 | -0.2 | -0.32 | 1.07E+0 | 9.12E-1 | 1.09E+0 | -0.48 | -0.328 | -0.536 | -0.224 | -0.232 | -0.376 | -0.04 | 1.84E-1 | 6.40E-2 | -0.684 | -0.692 | -0.568 | 9.60E-2 | 2.76E-1 | -0.148
-0.968 | -1.07 | -1.11 | -0.72 | -0.832 | -0.832 | -0.976 | -0.92 | -0.984 | 1.28E-1 | -2.14 | -2.42 | -1.92 | 2.56E-1 | 5.24E-1 | 4.40E-2 | 2.40E+0 | 2.32E+0 | 2.30E+0 | 7.68E-1 | 5.04E-1 | 7.92E-1 | 1.80E+0 | 1.85E+0 | 1.66E+0 | -0.388 | -0.416 | -0.608 | 2.62E+0 | 2.61E+0 | 2.57E+0 | -0.768 | -0.864 | -0.608 | 3.52E-1 | -0.088 | 5.36E-1 | -0.472 | -0.432 | -0.512 | -0.288 | -0.304 | -0.26 | -0.432 | -0.372 | -0.744 | -0.244 | -0.308 | -0.224 | -0.54 | -0.652 | -0.648 | -0.188 | 6.80E-2 | -0.24 | 2.40E+0 | 2.32E+0 | 2.30E+0 | -0.708 | -0.3 | -0.472 | -0.408 | -0.296 | -0.28 | 1.25E+0 | 9.80E-1 | 1.33E+0 | -0.164 | -0.156 | -0.24 | -2.14 | -2.42 | -1.92 | 2.40E+0 | 2.32E+0 | 2.30E+0 | 3.20E-1 | 2.56E-1 | 5.52E-1 | -0.392 | -0.372 | -0.324 | 1.66E+0 | 1.18E+0 | 1.56E+0 | -0.344 | -0.188 | -0.204 | -0.02 | -0.3 | 1.92E-1 | -0.1 | -0.216 | -0.128 | -0.344 | -0.152 | -0.176 | 2.40E+0 | 2.32E+0 | 2.30E+0 | -0.708 | -0.652 | -0.752 | 5.24E-1 | 4.40E-2 | 2.40E+0 | -5.86 | -5.93 | -5.94 | 1.40E-1 | 9.60E-2 | 1.32E-1 | 1.05E+0 | 1.07E+0 | 1.25E+0 | 7.84E-1 | 7.52E-1 | 7.40E-1 | 2.17E+0 | 2.18E+0 | 2.22E+0 | -0.496 | -0.348 | -0.552 | 7.20E-1 | 7.68E-1 | 7.44E-1 | -0.064 | -0.064 | -0.12 | 9.76E-1 | 9.68E-1 | 1.08E+0 | -0.908 | -0.628 | -0.968 | 1.44E+0 | 1.31E+0 | 1.43E+0 | -0.236 | -0.012 | -0.256 | 1.59E+0 | 1.64E+0 | 1.53E+0 | -0.128 | -0.12 | -0.152 | 9.20E-2 | 1.12E-1 | -0.168 | 1.05E+0 | 1.07E+0 | 1.25E+0 | -0.364 | -0.36 | -0.424 | -0.3 | -0.296 | -0.484 | 6.52E-1 | 5.96E-1 | 5.12E-1 | -0.328 | -0.348 | -0.296 | 9.20E-2 | 1.12E-1 | -0.168 | 1.05E+0 | 1.07E+0 | 1.25E+0 | -0.152 | 2.29E+0 | 2.24E+0 | -0.264 | -0.312 | -0.136 | 2.60E+0 | 2.65E+0 | 2.52E+0 | -0.212 | -0.048 | -0.092 | 1.20E+0 | 1.38E+0 | 1.13E+0 | -0.384 | -0.24 | -0.272 | -0.16 | -0.24 | -0.328 | 7.84E-1 | 7.52E-1 | 7.40E-1 | -0.592 | -0.512 | -0.444 | -0.084 | -0.16 | -0.208 | -5.54 | -5.52 | -5.53 | 8.72E-1 | 9.00E-1 | 8.80E-1 | 9.76E-1 | 9.84E-1 | 1.10E+0 | 2.40E+0 | 2.59E+0 | 2.34E+0 | 2.63E+0 | 2.66E+0 | 2.39E+0 | -0.376 | -0.444 | -0.48 | 2.42E+0 | 2.41E+0 | 2.42E+0 | -0.296 | -0.32 | -0.508 | 2.49E+0 | 2.50E+0 | 2.44E+0 | -0.348 | -0.352 | -0.432 | 2.32E+0 | 1.86E+0 | 2.47E+0 | -0.276 | -0.116 | -0.26 | 1.88E+0 | 1.36E+0 | 2.48E+0 | 2.92E-1 | 2.60E-1 | 2.44E-1 | 2.08E-1 | 9.20E-2 | -0.04 | 2.40E+0 | 2.59E+0 | 2.34E+0 | -0.52 | -0.552 | -0.668 | 1.00E-1 | 7.60E-2 | 9.60E-2 | 5.36E-1 | 5.84E-1 | 5.44E-1 | -0.02 | -0.208 | -0.02 | 2.08E-1 | 9.20E-2 | -0.04 | 2.40E+0 | 2.59E+0 | 2.34E+0 | 1.78E+0 | 1.58E+0 | 1.75E+0 | -0.32 | -0.292 | -0.256 | 1.97E+0 | 1.87E+0 | 2.06E+0 | -0.232 | -0.304 | -0.296 | 1.73E+0 | 1.58E+0 | 2.12E+0 | -0.092 | -0.26 | -0.372 | -0.076 | -0.152 | -0.372 | -0.232 | -0.304 | -0.296 | -0.576 | -0.532 | -0.712 | 1.96E-1 | 1.08E-1 | -0.052 | -5.46 | -5.46 | -2.11 | 5.92E-1 | 5.24E-1 | 5.72E-1 | 1.19E+0 | 1.12E+0 | 2.21E+0 | 6.16E-1 | 7.20E-1 | 7.12E-1 | 2.50E+0 | 2.73E+0 | 2.35E+0 | -0.26 | -0.416 | -0.476 | 1.94E+0 | 1.85E+0 | 2.11E+0 | 3.08E-1 | 4.20E-1 | 3.68E-1 | 1.53E+0 | 1.44E+0 | 1.62E+0 | 8.36E-1 | 7.24E-1 | 7.28E-1 | 7.60E-1 | 5.68E-1 | 1.51E+0 | 8.00E-2 | 9.60E-2 | -0.064 | 2.56E-1 | 2.08E-1 | 6.16E-1 | 1.56E-1 | 2.88E-1 | -0.236 | 1.68E-1 | 5.20E-2 | -0.112 | 6.16E-1 | 7.20E-1 | 7.12E-1 | -1.01 | -0.864 | -0.984 | -0.172 | -0.1 | -0.452 | 1.06E+0 | 1.03E+0 | 9.96E-1 | 2.20E-1 | 1.84E-1 | 2.40E-2 | 7.60E-1 | 5.68E-1 | 1.51E+0 | 8.00E-2 | 9.60E-2 | -0.064 | 1.27E+0 | 1.14E+0 | 1.34E+0 | -0.516 | -0.312 | -0.56 | 1.57E+0 | 1.55E+0 | 1.58E+0 | -0.26 | -0.284 | -0.18 | 1.01E+0 | 8.40E-1 | 1.15E+0 | -0.328 | -0.448 | -0.44 | -0.328 | -0.304 | -0.28 | 8.00E-2 | 9.60E-2 | -0.064 | -0.56 | -0.62 | -0.684 | 2.00E-2 | 1.28E-1 | 1.60E-2
-1.05 | -1.07 | -1.1 | -0.792 | -0.832 | -0.904 | -0.912 | -0.912 | -0.928 | 7.20E-2 | -2.06 | -2.43 | -1.92 | 3.88E-1 | 4.84E-1 | 1.48E-1 | 2.29E+0 | 2.32E+0 | 2.28E+0 | 7.64E-1 | 7.68E-1 | 7.00E-1 | 1.72E+0 | 1.86E+0 | 1.66E+0 | -0.38 | -0.408 | -0.484 | 2.58E+0 | 2.55E+0 | 2.57E+0 | -0.704 | -0.76 | -0.64 | 3.28E-1 | -0.08 | 5.52E-1 | -0.476 | -0.372 | -0.412 | -0.256 | -0.22 | -0.128 | -0.496 | -0.356 | -0.648 | -0.252 | -0.212 | -0.276 | -0.632 | -0.56 | -0.62 | 4.80E-2 | -0.04 | -0.128 | 2.29E+0 | 2.32E+0 | 2.28E+0 | -0.296 | -0.288 | -0.408 | -0.312 | -0.416 | -0.384 | 1.25E+0 | 9.80E-1 | 1.33E+0 | -0.284 | -0.14 | -0.348 | -2.06 | -2.43 | -1.92 | 2.29E+0 | 2.32E+0 | 2.28E+0 | 3.04E-1 | 1.36E-1 | 4.32E-1 | -0.4 | -0.36 | -0.464 | 1.56E+0 | 1.24E+0 | 1.63E+0 | -0.308 | -0.292 | -0.22 | -0.028 | -0.3 | -0.16 | -0.104 | -0.092 | -0.144 | -0.088 | -0.152 | -0.384 | 2.29E+0 | 2.32E+0 | 2.28E+0 | -0.72 | -0.612 | -0.644 | 4.84E-1 | 1.48E-1 | 2.29E+0 | -5.93 | -5.92 | -5.89 | 1.36E-1 | 7.60E-2 | 8.40E-2 | 1.13E+0 | 1.05E+0 | 1.18E+0 | 6.64E-1 | 7.60E-1 | 6.28E-1 | 2.26E+0 | 2.16E+0 | 2.04E+0 | -0.516 | -0.348 | -0.38 | 6.64E-1 | 8.08E-1 | 7.92E-1 | -0.196 | -0.204 | -0.052 | 1.01E+0 | 1.00E+0 | 9.84E-1 | -0.816 | -0.72 | -0.968 | 1.45E+0 | 1.49E+0 | 1.47E+0 | -0.116 | -0.128 | -0.148 | 1.60E+0 | 1.51E+0 | 1.46E+0 | -0.188 | -0.116 | 1.20E-2 | 6.40E-2 | 8.00E-3 | -0.152 | 1.13E+0 | 1.05E+0 | 1.18E+0 | -0.264 | -0.272 | -0.284 | -0.308 | -0.408 | -0.512 | 5.76E-1 | 6.88E-1 | 5.16E-1 | -0.14 | -0.216 | -0.408 | 6.40E-2 | 8.00E-3 | -0.152 | 1.13E+0 | 1.05E+0 | 1.18E+0 | -0.184 | 2.30E+0 | 2.30E+0 | -0.156 | 4.40E-2 | -0.316 | 2.62E+0 | 2.68E+0 | 2.52E+0 | -0.22 | -0.072 | -0.204 | 1.20E+0 | 1.08E+0 | 1.18E+0 | -0.24 | -0.248 | -0.384 | -0.16 | -0.136 | -0.428 | 6.64E-1 | 7.60E-1 | 6.28E-1 | -0.596 | -0.604 | -0.44 | -0.092 | -0.064 | -0.268 | -5.54 | -5.54 | -5.57 | 9.32E-1 | 9.44E-1 | 8.68E-1 | 9.28E-1 | 1.06E+0 | 1.08E+0 | 2.43E+0 | 2.44E+0 | 2.34E+0 | 2.51E+0 | 2.49E+0 | 2.45E+0 | -0.388 | -0.324 | -0.48 | 2.38E+0 | 2.35E+0 | 2.37E+0 | -0.428 | -0.328 | -0.516 | 2.50E+0 | 2.51E+0 | 2.44E+0 | -0.36 | -0.44 | -0.412 | 2.32E+0 | 1.94E+0 | 2.50E+0 | -0.276 | -0.088 | -0.336 | 1.88E+0 | 1.37E+0 | 2.35E+0 | 2.60E-1 | 2.64E-1 | 1.92E-1 | 8.00E-2 | 2.12E-1 | 1.12E-1 | 2.43E+0 | 2.44E+0 | 2.34E+0 | -0.668 | -0.608 | -0.54 | -0.108 | -0.08 | -0.004 | 5.68E-1 | 5.60E-1 | 6.00E-1 | -0.112 | -0.156 | -0.112 | 8.00E-2 | 2.12E-1 | 1.12E-1 | 2.43E+0 | 2.44E+0 | 2.34E+0 | 1.71E+0 | 1.61E+0 | 1.85E+0 | -0.32 | -0.324 | -0.256 | 1.99E+0 | 2.16E+0 | 2.08E+0 | -0.232 | -0.328 | -0.284 | 1.70E+0 | 1.76E+0 | 2.14E+0 | -0.216 | -0.216 | -0.372 | -0.068 | -0.008 | -0.288 | -0.232 | -0.328 | -0.284 | -0.744 | -0.592 | -0.6 | 1.08E-1 | 1.92E-1 | -0.056 | -5.45 | -5.51 | -2.17 | 5.44E-1 | 6.28E-1 | 5.20E-1 | 1.12E+0 | 9.52E-1 | 2.27E+0 | 7.60E-1 | 6.32E-1 | 6.96E-1 | 2.50E+0 | 2.52E+0 | 2.62E+0 | -0.372 | -0.392 | -0.456 | 1.87E+0 | 1.94E+0 | 1.92E+0 | 2.92E-1 | 3.36E-1 | 2.40E-1 | 1.65E+0 | 1.47E+0 | 1.43E+0 | 6.92E-1 | 7.20E-1 | 6.40E-1 | 8.72E-1 | 6.64E-1 | 1.52E+0 | -0.012 | 6.80E-2 | -0.08 | 1.28E-1 | 2.08E-1 | 5.20E-1 | 4.80E-2 | 4.64E-1 | -0.196 | 3.20E-2 | 4.80E-2 | -0.112 | 7.60E-1 | 6.32E-1 | 6.96E-1 | -1 | -1.08 | -0.928 | -0.272 | -0.26 | -0.376 | 1.04E+0 | 9.84E-1 | 9.68E-1 | 1.80E-1 | 5.60E-2 | 1.16E-1 | 8.72E-1 | 6.64E-1 | 1.52E+0 | -0.012 | 6.80E-2 | -0.08 | 1.38E+0 | 1.10E+0 | 1.35E+0 | -0.404 | -0.396 | -0.54 | 1.64E+0 | 1.55E+0 | 1.67E+0 | -0.296 | -0.136 | -0.148 | 1.02E+0 | 8.32E-1 | 1.08E+0 | -0.296 | -0.432 | -0.432 | -0.328 | -0.24 | -0.368 | -0.012 | 6.80E-2 | -0.08 | -0.58 | -0.724 | -0.692 | 1.04E-1 | 2.56E-1 | -0.044
-0.96 | -0.976 | -1.15 | -0.728 | -0.872 | -0.856 | -0.968 | -0.976 | -0.984 | 1.28E-1 | -2.11 | -2.47 | -1.88 | 1.92E-1 | 5.32E-1 | 6.80E-2 | 2.42E+0 | 2.24E+0 | 2.47E+0 | 7.20E-1 | 6.60E-1 | 7.76E-1 | 1.87E+0 | 1.78E+0 | 1.56E+0 | -0.488 | -0.492 | -0.592 | 2.62E+0 | 2.62E+0 | 2.62E+0 | -0.764 | -0.892 | -0.52 | 2.56E-1 | -0.032 | 5.92E-1 | -0.38 | -0.456 | -0.496 | -0.288 | -0.344 | -0.316 | -0.424 | -0.5 | -0.752 | -0.328 | -0.48 | -0.22 | -0.548 | -0.66 | -0.532 | -0.132 | 6.00E-2 | -0.252 | 2.42E+0 | 2.24E+0 | 2.47E+0 | -0.64 | -0.396 | -0.468 | -0.416 | -0.272 | -0.288 | 1.20E+0 | 1.06E+0 | 1.26E+0 | -0.14 | -0.236 | -0.252 | -2.11 | -2.47 | -1.88 | 2.42E+0 | 2.24E+0 | 2.47E+0 | 2.16E-1 | 3.04E-1 | 5.68E-1 | -0.296 | -0.252 | -0.304 | 1.64E+0 | 1.16E+0 | 1.57E+0 | -0.188 | -0.18 | -0.288 | -0.104 | -0.208 | 2.72E-1 | -0.216 | -0.208 | -0.248 | -0.352 | -0.248 | -0.28 | 2.42E+0 | 2.24E+0 | 2.47E+0 | -0.576 | -0.764 | -0.744 | 5.32E-1 | 6.80E-2 | 2.42E+0 | -5.86 | -5.88 | -5.94 | 9.60E-2 | 1.72E-1 | 1.40E-1 | 1.06E+0 | 1.16E+0 | 1.04E+0 | 7.60E-1 | 7.00E-1 | 7.24E-1 | 2.10E+0 | 2.28E+0 | 2.18E+0 | -0.372 | -0.436 | -0.528 | 7.28E-1 | 7.64E-1 | 7.36E-1 | -0.068 | -0.068 | -0.152 | 9.76E-1 | 9.68E-1 | 1.06E+0 | -0.9 | -0.636 | -1.11 | 1.40E+0 | 1.30E+0 | 1.43E+0 | -0.188 | -0.016 | -0.272 | 1.53E+0 | 1.62E+0 | 1.66E+0 | -0.004 | -0.032 | -0.112 | -0.048 | 8.80E-2 | -0.076 | 1.06E+0 | 1.16E+0 | 1.04E+0 | -0.388 | -0.36 | -0.372 | -0.188 | -0.328 | -0.388 | 6.52E-1 | 6.12E-1 | 6.04E-1 | -0.42 | -0.316 | -0.328 | -0.048 | 8.80E-2 | -0.076 | 1.06E+0 | 1.16E+0 | 1.04E+0 | -0.128 | 2.37E+0 | 2.23E+0 | -0.272 | -0.708 | -0.192 | 2.52E+0 | 2.53E+0 | 2.64E+0 | -0.1 | -0.16 | -0.124 | 1.14E+0 | 1.28E+0 | 1.13E+0 | -0.424 | -0.36 | -0.28 | -0.248 | -0.24 | -0.308 | 7.60E-1 | 7.00E-1 | 7.24E-1 | -0.492 | -0.524 | -0.344 | -0.224 | -0.148 | -0.188 | -5.49 | -5.46 | -5.54 | 9.04E-1 | 9.04E-1 | 9.88E-1 | 1.14E+0 | 9.92E-1 | 9.84E-1 | 2.60E+0 | 2.62E+0 | 2.50E+0 | 2.63E+0 | 2.65E+0 | 2.60E+0 | -0.488 | -0.448 | -0.644 | 2.40E+0 | 2.40E+0 | 2.41E+0 | -0.32 | -0.432 | -0.356 | 2.44E+0 | 2.46E+0 | 2.36E+0 | -0.428 | -0.336 | -0.512 | 2.25E+0 | 1.84E+0 | 2.36E+0 | -0.144 | -0.232 | -0.236 | 1.84E+0 | 1.42E+0 | 2.47E+0 | 1.64E-1 | 1.72E-1 | 8.00E-2 | 2.00E-1 | 6.00E-2 | -0.048 | 2.60E+0 | 2.62E+0 | 2.50E+0 | -0.512 | -0.564 | -0.668 | 1.44E-1 | 1.00E-1 | 9.60E-2 | 4.40E-1 | 4.96E-1 | 3.76E-1 | -0.012 | -0.056 | 2.40E-2 | 2.00E-1 | 6.00E-2 | -0.048 | 2.60E+0 | 2.62E+0 | 2.50E+0 | 1.82E+0 | 1.73E+0 | 1.70E+0 | -0.224 | -0.212 | -0.36 | 2.06E+0 | 1.96E+0 | 1.98E+0 | -0.336 | -0.204 | -0.384 | 1.84E+0 | 1.63E+0 | 2.01E+0 | -0.096 | -0.136 | -0.272 | 4.00E-3 | -0.092 | -0.384 | -0.336 | -0.204 | -0.384 | -0.592 | -0.676 | -0.704 | 1.96E-1 | 1.04E-1 | 5.60E-2 | -5.54 | -5.46 | -2.1 | 5.88E-1 | 5.24E-1 | 5.72E-1 | 9.76E-1 | 1.13E+0 | 2.20E+0 | 5.68E-1 | 7.28E-1 | 6.32E-1 | 2.64E+0 | 2.64E+0 | 2.42E+0 | -0.248 | -0.272 | -0.376 | 1.94E+0 | 1.88E+0 | 2.16E+0 | 4.16E-1 | 4.36E-1 | 4.04E-1 | 1.54E+0 | 1.56E+0 | 1.67E+0 | 8.12E-1 | 8.36E-1 | 7.32E-1 | 7.60E-1 | 5.76E-1 | 1.60E+0 | 7.20E-2 | 1.80E-1 | 5.60E-2 | 2.96E-1 | 9.60E-2 | 6.32E-1 | 1.44E-1 | 2.92E-1 | -0.136 | 1.52E-1 | 1.56E-1 | 4.00E-3 | 5.68E-1 | 7.28E-1 | 6.32E-1 | -1.07 | -0.92 | -0.976 | -0.176 | -0.136 | -0.472 | 9.52E-1 | 8.88E-1 | 1.10E+0 | 8.80E-2 | 1.96E-1 | 3.60E-2 | 7.60E-1 | 5.76E-1 | 1.60E+0 | 7.20E-2 | 1.80E-1 | 5.60E-2 | 1.24E+0 | 9.92E-1 | 1.50E+0 | -0.564 | -0.496 | -0.42 | 1.58E+0 | 1.62E+0 | 1.58E+0 | -0.14 | -0.304 | -0.352 | 1.07E+0 | 9.16E-1 | 1.17E+0 | -0.488 | -0.32 | -0.552 | -0.24 | -0.32 | -0.264 | 7.20E-2 | 1.80E-1 | 5.60E-2 | -0.68 | -0.604 | -0.56 | 8.00E-3 | 1.40E-1 | -0.124
-1.02 | -1.08 | -1.1 | -0.736 | -0.872 | -0.848 | -0.984 | -0.928 | -0.936 | 8.00E-2 | -2.06 | -2.47 | -1.88 | 2.08E-1 | 4.92E-1 | 9.20E-2 | 2.25E+0 | 2.25E+0 | 2.50E+0 | 7.20E-1 | 7.44E-1 | 7.56E-1 | 1.60E+0 | 1.86E+0 | 1.64E+0 | -0.376 | -0.388 | -0.464 | 2.62E+0 | 2.56E+0 | 2.62E+0 | -0.768 | -0.868 | -0.68 | 2.56E-1 | -0.016 | 5.40E-1 | -0.468 | -0.472 | -0.4 | -0.288 | -0.224 | -0.164 | -0.524 | -0.48 | -0.6 | -0.368 | -0.38 | -0.228 | -0.536 | -0.664 | -0.676 | -0.116 | 7.60E-2 | -0.1 | 2.25E+0 | 2.25E+0 | 2.50E+0 | -0.424 | -0.312 | -0.48 | -0.424 | -0.248 | -0.4 | 1.27E+0 | 9.88E-1 | 1.27E+0 | -0.16 | -0.26 | -0.14 | -2.06 | -2.47 | -1.88 | 2.25E+0 | 2.25E+0 | 2.50E+0 | 3.20E-1 | 2.64E-1 | 4.48E-1 | -0.392 | -0.356 | -0.328 | 1.58E+0 | 1.16E+0 | 1.56E+0 | -0.288 | -0.296 | -0.32 | -0.004 | -0.308 | 1.40E-1 | -0.116 | -0.2 | -0.144 | -0.184 | -0.152 | -0.416 | 2.25E+0 | 2.25E+0 | 2.50E+0 | -0.78 | -0.744 | -0.752 | 4.92E-1 | 9.20E-2 | 2.25E+0 | -5.91 | -5.93 | -5.94 | 1.40E-1 | 9.60E-2 | -0.008 | 1.06E+0 | 1.01E+0 | 1.06E+0 | 7.56E-1 | 6.92E-1 | 6.32E-1 | 2.26E+0 | 2.33E+0 | 2.01E+0 | -0.348 | -0.344 | -0.504 | 7.04E-1 | 7.68E-1 | 8.08E-1 | -0.348 | -0.056 | -0.144 | 1.01E+0 | 9.60E-1 | 1.07E+0 | -0.928 | -0.696 | -1.1 | 1.39E+0 | 1.46E+0 | 1.43E+0 | -0.104 | -0.036 | -0.244 | 1.44E+0 | 1.58E+0 | 1.51E+0 | -0.14 | -0.056 | -0.012 | 6.40E-2 | -0.156 | -0.184 | 1.06E+0 | 1.01E+0 | 1.06E+0 | -0.276 | -0.248 | -0.412 | -0.008 | -0.3 | -0.54 | 5.88E-1 | 7.00E-1 | 5.12E-1 | -0.184 | -0.236 | -0.3 | 6.40E-2 | -0.156 | -0.184 | 1.06E+0 | 1.01E+0 | 1.06E+0 | -0.128 | 2.29E+0 | 2.30E+0 | -0.28 | -0.084 | -0.184 | 2.60E+0 | 2.52E+0 | 2.62E+0 | -0.088 | -0.064 | -0.3 | 1.12E+0 | 1.21E+0 | 1.13E+0 | -0.376 | -0.264 | -0.376 | -0.128 | -0.24 | -0.404 | 7.56E-1 | 6.92E-1 | 6.32E-1 | -0.484 | -0.472 | -0.336 | -0.076 | -0.044 | -0.316 | -5.5 | -5.47 | -5.58 | 9.36E-1 | 8.92E-1 | 8.16E-1 | 1.08E+0 | 9.84E-1 | 9.68E-1 | 2.56E+0 | 2.56E+0 | 2.39E+0 | 2.63E+0 | 2.63E+0 | 2.41E+0 | -0.392 | -0.304 | -0.48 | 2.38E+0 | 2.35E+0 | 2.36E+0 | -0.344 | -0.324 | -0.512 | 2.52E+0 | 2.46E+0 | 2.43E+0 | -0.332 | -0.46 | -0.52 | 2.38E+0 | 1.86E+0 | 2.50E+0 | -0.184 | -0.256 | -0.26 | 1.83E+0 | 1.41E+0 | 2.38E+0 | 1.52E-1 | 1.64E-1 | 6.40E-2 | 1.92E-1 | 2.20E-1 | 7.60E-2 | 2.56E+0 | 2.56E+0 | 2.39E+0 | -0.624 | -0.668 | -0.696 | 2.20E-1 | -0.04 | 9.20E-2 | 4.64E-1 | 5.92E-1 | 4.56E-1 | -0.144 | -0.068 | 4.00E-3 | 1.92E-1 | 2.20E-1 | 7.60E-2 | 2.56E+0 | 2.56E+0 | 2.39E+0 | 1.79E+0 | 1.66E+0 | 1.91E+0 | -0.18 | -0.304 | -0.336 | 2.08E+0 | 2.06E+0 | 2.06E+0 | -0.368 | -0.464 | -0.384 | 1.73E+0 | 1.75E+0 | 2.02E+0 | -0.112 | -0.292 | -0.26 | 2.80E-2 | -0.096 | -0.396 | -0.368 | -0.464 | -0.384 | -0.588 | -0.844 | -0.572 | -0.068 | 1.16E-1 | -0.056 | -5.47 | -5.46 | -2.1 | 5.32E-1 | 6.08E-1 | 5.00E-1 | 1.08E+0 | 1.00E+0 | 2.21E+0 | 5.92E-1 | 7.12E-1 | 6.16E-1 | 2.63E+0 | 2.65E+0 | 2.56E+0 | -0.268 | -0.264 | -0.484 | 1.87E+0 | 1.86E+0 | 1.94E+0 | 4.16E-1 | 4.60E-1 | 4.44E-1 | 1.64E+0 | 1.49E+0 | 1.51E+0 | 7.04E-1 | 8.76E-1 | 7.16E-1 | 7.76E-1 | 6.64E-1 | 1.62E+0 | 6.40E-2 | 1.04E-1 | 8.80E-2 | 2.56E-1 | 1.04E-1 | 6.24E-1 | 3.20E-2 | 4.16E-1 | -0.112 | 1.76E-1 | 1.72E-1 | -0.008 | 5.92E-1 | 7.12E-1 | 6.16E-1 | -1.08 | -0.94 | -1.03 | -0.296 | -0.14 | -0.484 | 9.48E-1 | 9.04E-1 | 1.00E+0 | 6.80E-2 | 1.84E-1 | 4.40E-2 | 7.76E-1 | 6.64E-1 | 1.62E+0 | 6.40E-2 | 1.04E-1 | 8.80E-2 | 1.20E+0 | 1.12E+0 | 1.31E+0 | -0.428 | -0.392 | -0.552 | 1.63E+0 | 1.56E+0 | 1.67E+0 | -0.264 | -0.188 | -0.2 | 1.08E+0 | 9.04E-1 | 1.08E+0 | -0.368 | -0.456 | -0.456 | -0.24 | -0.312 | -0.272 | 6.40E-2 | 1.04E-1 | 8.80E-2 | -0.544 | -0.78 | -0.56 | 2.40E-2 | 1.40E-1 | -0.136
-0.976 | -0.968 | -1.14 | -0.8 | -0.824 | -0.92 | -0.904 | -0.968 | -0.984 | 1.28E-1 | -2.13 | -2.43 | -1.92 | 3.40E-1 | 5.36E-1 | 1.28E-1 | 2.46E+0 | 2.32E+0 | 2.30E+0 | 7.60E-1 | 6.72E-1 | 7.12E-1 | 1.88E+0 | 1.72E+0 | 1.55E+0 | -0.524 | -0.516 | -0.628 | 2.58E+0 | 2.62E+0 | 2.56E+0 | -0.672 | -0.752 | -0.46 | 3.28E-1 | -0.104 | 6.00E-1 | -0.384 | -0.348 | -0.508 | -0.248 | -0.324 | -0.34 | -0.408 | -0.38 | -0.776 | -0.176 | -0.292 | -0.268 | -0.636 | -0.54 | -0.488 | 7.60E-2 | -0.068 | -0.232 | 2.46E+0 | 2.32E+0 | 2.30E+0 | -0.532 | -0.372 | -0.384 | -0.312 | -0.44 | -0.28 | 1.20E+0 | 1.05E+0 | 1.33E+0 | -0.268 | -0.144 | -0.42 | -2.13 | -2.43 | -1.92 | 2.46E+0 | 2.32E+0 | 2.30E+0 | 2.16E-1 | 1.68E-1 | 5.60E-1 | -0.316 | -0.236 | -0.44 | 1.64E+0 | 1.26E+0 | 1.63E+0 | -0.204 | -0.184 | -0.184 | -0.132 | -0.192 | -0.088 | -0.208 | -0.112 | -0.236 | -0.288 | -0.256 | -0.232 | 2.46E+0 | 2.32E+0 | 2.30E+0 | -0.56 | -0.652 | -0.628 | 5.36E-1 | 1.28E-1 | 2.46E+0 | -5.87 | -5.86 | -5.88 | 1.00E-1 | 1.48E-1 | 2.32E-1 | 1.14E+0 | 1.23E+0 | 1.18E+0 | 6.64E-1 | 7.68E-1 | 7.20E-1 | 2.13E+0 | 2.13E+0 | 2.22E+0 | -0.484 | -0.468 | -0.388 | 6.64E-1 | 8.12E-1 | 7.28E-1 | 7.20E-2 | -0.2 | -0.052 | 9.44E-1 | 1.01E+0 | 9.92E-1 | -0.804 | -0.624 | -0.956 | 1.44E+0 | 1.37E+0 | 1.46E+0 | -0.2 | -0.128 | -0.168 | 1.66E+0 | 1.54E+0 | 1.63E+0 | -0.056 | -0.112 | -0.128 | -0.044 | 2.88E-1 | -0.06 | 1.14E+0 | 1.23E+0 | 1.18E+0 | -0.372 | -0.384 | -0.256 | -0.564 | -0.42 | -0.348 | 6.44E-1 | 6.00E-1 | 6.20E-1 | -0.34 | -0.316 | -0.42 | -0.044 | 2.88E-1 | -0.06 | 1.14E+0 | 1.23E+0 | 1.18E+0 | -0.16 | 2.36E+0 | 2.22E+0 | -0.144 | -0.324 | -0.3 | 2.52E+0 | 2.69E+0 | 2.54E+0 | -0.208 | -0.184 | -0.076 | 1.24E+0 | 1.13E+0 | 1.20E+0 | -0.264 | -0.36 | -0.272 | -0.296 | -0.152 | -0.332 | 6.64E-1 | 7.68E-1 | 7.20E-1 | -0.596 | -0.652 | -0.436 | -0.22 | -0.176 | -0.164 | -5.54 | -5.54 | -5.54 | 9.00E-1 | 9.48E-1 | 1.03E+0 | 9.68E-1 | 1.08E+0 | 1.08E+0 | 2.48E+0 | 2.50E+0 | 2.45E+0 | 2.51E+0 | 2.55E+0 | 2.67E+0 | -0.484 | -0.468 | -0.604 | 2.41E+0 | 2.42E+0 | 2.42E+0 | -0.42 | -0.452 | -0.4 | 2.42E+0 | 2.51E+0 | 2.36E+0 | -0.508 | -0.344 | -0.408 | 2.21E+0 | 1.91E+0 | 2.35E+0 | -0.28 | -0.1 | -0.352 | 1.88E+0 | 1.38E+0 | 2.43E+0 | 2.44E-1 | 2.64E-1 | 2.04E-1 | 6.80E-2 | 7.20E-2 | -0.012 | 2.48E+0 | 2.50E+0 | 2.45E+0 | -0.564 | -0.524 | -0.552 | -0.112 | 8.80E-2 | -0.008 | 5.28E-1 | 4.64E-1 | 6.16E-1 | -0.004 | -0.136 | -0.152 | 6.80E-2 | 7.20E-2 | -0.012 | 2.48E+0 | 2.50E+0 | 2.45E+0 | 1.73E+0 | 1.70E+0 | 1.63E+0 | -0.332 | -0.224 | -0.244 | 1.97E+0 | 1.98E+0 | 2.00E+0 | -0.212 | -0.092 | -0.288 | 1.82E+0 | 1.62E+0 | 2.12E+0 | -0.212 | -0.084 | -0.376 | -0.1 | -0.012 | -0.264 | -0.212 | -0.092 | -0.288 | -0.74 | -0.46 | -0.696 | 3.76E-1 | 2.08E-1 | 2.80E-2 | -5.52 | -5.52 | -2.18 | 6.00E-1 | 5.36E-1 | 5.76E-1 | 1.00E+0 | 1.07E+0 | 2.28E+0 | 7.76E-1 | 6.08E-1 | 7.44E-1 | 2.48E+0 | 2.48E+0 | 2.45E+0 | -0.352 | -0.38 | -0.352 | 1.94E+0 | 1.95E+0 | 2.11E+0 | 3.04E-1 | 2.92E-1 | 2.24E-1 | 1.53E+0 | 1.55E+0 | 1.58E+0 | 8.20E-1 | 6.84E-1 | 6.48E-1 | 8.56E-1 | 5.84E-1 | 1.50E+0 | -0.016 | 1.76E-1 | -0.096 | 1.68E-1 | 2.00E-1 | 5.28E-1 | 1.60E-1 | 2.92E-1 | -0.236 | 4.00E-3 | 5.60E-2 | -0.108 | 7.76E-1 | 6.08E-1 | 7.44E-1 | -1 | -1.03 | -0.88 | -0.172 | -0.26 | -0.368 | 1.05E+0 | 1.03E+0 | 1.07E+0 | 1.80E-1 | 6.80E-2 | 1.20E-1 | 8.56E-1 | 5.84E-1 | 1.50E+0 | -0.016 | 1.76E-1 | -0.096 | 1.42E+0 | 9.20E-1 | 1.48E+0 | -0.512 | -0.48 | -0.44 | 1.57E+0 | 1.60E+0 | 1.57E+0 | -0.152 | -0.28 | -0.316 | 1.00E+0 | 8.48E-1 | 1.15E+0 | -0.44 | -0.328 | -0.552 | -0.312 | -0.208 | -0.376 | -0.016 | 1.76E-1 | -0.096 | -0.664 | -0.524 | -0.7 | 1.08E-1 | 2.76E-1 | -0.032
-0.976 | -1.05 | -1.12 | -0.768 | -0.824 | -0.912 | -0.904 | -0.912 | -0.936 | 1.60E-1 | -2.06 | -2.42 | -1.88 | 3.04E-1 | 4.80E-1 | 1.40E-1 | 2.44E+0 | 2.37E+0 | 2.52E+0 | 7.76E-1 | 6.64E-1 | 7.60E-1 | 1.70E+0 | 1.74E+0 | 1.65E+0 | -0.376 | -0.484 | -0.596 | 2.55E+0 | 2.56E+0 | 2.57E+0 | -0.68 | -0.756 | -0.456 | 2.72E-1 | -0.024 | 6.00E-1 | -0.496 | -0.432 | -0.552 | -0.288 | -0.252 | -0.204 | -0.396 | -0.38 | -0.656 | -0.42 | -0.308 | -0.264 | -0.528 | -0.56 | -0.632 | 9.20E-2 | -0.036 | -0.288 | 2.44E+0 | 2.37E+0 | 2.52E+0 | -0.376 | -0.412 | -0.36 | -0.408 | -0.4 | -0.392 | 1.26E+0 | 1.06E+0 | 1.33E+0 | -0.152 | -0.284 | -0.256 | -2.06 | -2.42 | -1.88 | 2.44E+0 | 2.37E+0 | 2.52E+0 | 2.88E-1 | 2.40E-1 | 4.48E-1 | -0.408 | -0.368 | -0.452 | 1.58E+0 | 1.24E+0 | 1.56E+0 | -0.296 | -0.184 | -0.336 | -0.112 | -0.32 | 9.20E-2 | -0.192 | -0.2 | -0.148 | -0.296 | -0.144 | -0.248 | 2.44E+0 | 2.37E+0 | 2.52E+0 | -0.544 | -0.648 | -0.744 | 4.80E-1 | 1.40E-1 | 2.44E+0 | -5.92 | -5.77 | -5.89 | 9.20E-2 | 1.04E-1 | 1.52E-1 | 1.06E+0 | 1.19E+0 | 1.15E+0 | 7.52E-1 | 6.92E-1 | 7.28E-1 | 2.24E+0 | 2.15E+0 | 2.17E+0 | -0.376 | -0.328 | -0.576 | 7.20E-1 | 7.64E-1 | 7.20E-1 | 3.20E-2 | -0.216 | -0.068 | 1.02E+0 | 1.02E+0 | 1.00E+0 | -0.884 | -0.604 | -0.868 | 1.38E+0 | 1.43E+0 | 1.47E+0 | -0.208 | 0.00E+0 | -0.168 | 1.66E+0 | 1.54E+0 | 1.60E+0 | 6.00E-2 | -0.124 | -0.104 | 8.40E-2 | 2.36E-1 | -0.064 | 1.06E+0 | 1.19E+0 | 1.15E+0 | -0.268 | -0.352 | -0.372 | -0.184 | -0.396 | -0.504 | 5.72E-1 | 5.92E-1 | 4.56E-1 | -0.332 | -0.208 | -0.396 | 8.40E-2 | 2.36E-1 | -0.064 | 1.06E+0 | 1.19E+0 | 1.15E+0 | -0.152 | 2.30E+0 | 2.30E+0 | -0.356 | -0.184 | -0.16 | 2.52E+0 | 2.57E+0 | 2.63E+0 | -0.252 | -0.08 | -0.084 | 1.12E+0 | 1.21E+0 | 1.13E+0 | -0.392 | -0.36 | -0.4 | -0.128 | -0.272 | -0.312 | 7.52E-1 | 6.92E-1 | 7.28E-1 | -0.516 | -0.5 | -0.432 | -0.212 | -0.052 | -0.284 | -5.54 | -5.53 | -5.57 | 9.44E-1 | 8.88E-1 | 8.64E-1 | 1.10E+0 | 9.52E-1 | 9.76E-1 | 2.54E+0 | 2.50E+0 | 2.39E+0 | 2.62E+0 | 2.64E+0 | 2.63E+0 | -0.528 | -0.312 | -0.488 | 2.42E+0 | 2.40E+0 | 2.44E+0 | -0.308 | -0.332 | -0.396 | 2.50E+0 | 2.46E+0 | 2.44E+0 | -0.332 | -0.448 | -0.556 | 2.24E+0 | 1.91E+0 | 2.47E+0 | -0.272 | -0.276 | -0.216 | 1.83E+0 | 1.43E+0 | 2.45E+0 | 1.36E-1 | 2.56E-1 | 1.92E-1 | 1.84E-1 | 7.60E-2 | -0.012 | 2.54E+0 | 2.50E+0 | 2.39E+0 | -0.616 | -0.512 | -0.492 | 1.00E-1 | -0.108 | 0.00E+0 | 5.44E-1 | 5.04E-1 | 4.72E-1 | -0.212 | -0.152 | -0.024 | 1.84E-1 | 7.60E-2 | -0.012 | 2.54E+0 | 2.50E+0 | 2.39E+0 | 1.78E+0 | 1.72E+0 | 1.68E+0 | -0.312 | -0.316 | -0.34 | 1.98E+0 | 2.00E+0 | 2.08E+0 | -0.356 | -0.292 | -0.288 | 1.70E+0 | 1.77E+0 | 2.05E+0 | -0.248 | -0.104 | -0.264 | 3.60E-2 | 2.80E-2 | -0.372 | -0.356 | -0.292 | -0.288 | -0.704 | -0.724 | -0.704 | 3.20E-2 | 2.40E-1 | -0.064 | -5.47 | -5.46 | -2.16 | 5.36E-1 | 5.96E-1 | 5.20E-1 | 1.10E+0 | 9.88E-1 | 2.22E+0 | 6.00E-1 | 7.84E-1 | 6.24E-1 | 2.62E+0 | 2.64E+0 | 2.57E+0 | -0.248 | -0.392 | -0.496 | 1.97E+0 | 1.88E+0 | 2.01E+0 | 4.08E-1 | 3.12E-1 | 1.96E-1 | 1.57E+0 | 1.48E+0 | 1.50E+0 | 8.20E-1 | 8.32E-1 | 6.48E-1 | 8.64E-1 | 6.64E-1 | 1.50E+0 | 6.40E-2 | 1.92E-1 | -0.072 | 2.72E-1 | 2.00E-1 | 5.36E-1 | 1.48E-1 | 4.12E-1 | -0.228 | 1.80E-1 | 5.20E-2 | -0.116 | 6.00E-1 | 7.84E-1 | 6.24E-1 | -1.07 | -0.956 | -0.908 | -0.148 | -0.124 | -0.324 | 1.05E+0 | 1.01E+0 | 1.01E+0 | 1.72E-1 | 1.80E-1 | 2.80E-2 | 8.64E-1 | 6.64E-1 | 1.50E+0 | 6.40E-2 | 1.92E-1 | -0.072 | 1.23E+0 | 1.22E+0 | 1.43E+0 | -0.544 | -0.384 | -0.564 | 1.63E+0 | 1.62E+0 | 1.70E+0 | -0.168 | -0.184 | -0.212 | 1.01E+0 | 9.20E-1 | 1.07E+0 | -0.432 | -0.44 | -0.424 | -0.24 | -0.344 | -0.28 | 6.40E-2 | 1.92E-1 | -0.072 | -0.564 | -0.58 | -0.684 | 2.00E-2 | 1.20E-1 | -0.028
-1.03 | -0.992 | -1.15 | -0.728 | -0.888 | -0.856 | -0.992 | -0.976 | -0.984 | 4.00E-2 | -2.12 | -2.5 | -1.93 | 2.60E-1 | 5.36E-1 | 8.80E-2 | 2.28E+0 | 2.20E+0 | 2.32E+0 | 6.92E-1 | 7.36E-1 | 7.08E-1 | 1.85E+0 | 1.85E+0 | 1.57E+0 | -0.484 | -0.412 | -0.48 | 2.68E+0 | 2.61E+0 | 2.62E+0 | -0.76 | -0.86 | -0.612 | 3.28E-1 | -0.088 | 5.32E-1 | -0.384 | -0.364 | -0.376 | -0.256 | -0.308 | -0.256 | -0.576 | -0.468 | -0.728 | -0.224 | -0.352 | -0.22 | -0.644 | -0.652 | -0.512 | -0.16 | 6.80E-2 | -0.048 | 2.28E+0 | 2.20E+0 | 2.32E+0 | -0.512 | -0.276 | -0.516 | -0.304 | -0.256 | -0.264 | 1.19E+0 | 9.84E-1 | 1.27E+0 | -0.268 | -0.12 | -0.38 | -2.12 | -2.5 | -1.93 | 2.28E+0 | 2.20E+0 | 2.32E+0 | 2.16E-1 | 1.76E-1 | 5.84E-1 | -0.276 | -0.236 | -0.284 | 1.64E+0 | 1.16E+0 | 1.63E+0 | -0.196 | -0.288 | -0.172 | -0.016 | -0.184 | -0.012 | -0.112 | -0.092 | -0.24 | -0.168 | -0.28 | -0.376 | 2.28E+0 | 2.20E+0 | 2.32E+0 | -0.752 | -0.764 | -0.64 | 5.36E-1 | 8.80E-2 | 2.28E+0 | -5.87 | -6.04 | -5.94 | 1.48E-1 | 1.52E-1 | 5.60E-2 | 1.14E+0 | 1.02E+0 | 1.07E+0 | 6.72E-1 | 7.76E-1 | 6.40E-1 | 2.16E+0 | 2.28E+0 | 2.04E+0 | -0.492 | -0.452 | -0.3 | 6.72E-1 | 8.16E-1 | 8.08E-1 | -0.256 | -0.052 | -0.144 | 9.68E-1 | 9.60E-1 | 1.06E+0 | -0.82 | -0.744 | -1.19 | 1.44E+0 | 1.37E+0 | 1.43E+0 | -0.12 | -0.148 | -0.256 | 1.50E+0 | 1.59E+0 | 1.54E+0 | -0.228 | -0.044 | -0.024 | -0.04 | -0.072 | -0.172 | 1.14E+0 | 1.02E+0 | 1.07E+0 | -0.388 | -0.284 | -0.288 | -0.312 | -0.3 | -0.38 | 6.48E-1 | 7.24E-1 | 6.08E-1 | -0.208 | -0.332 | -0.3 | -0.04 | -0.072 | -0.172 | 1.14E+0 | 1.02E+0 | 1.07E+0 | -0.168 | 2.36E+0 | 2.23E+0 | -0.1 | -0.292 | -0.3 | 2.59E+0 | 2.64E+0 | 2.53E+0 | -0.084 | -0.176 | -0.248 | 1.22E+0 | 1.14E+0 | 1.20E+0 | -0.288 | -0.24 | -0.264 | -0.28 | -0.104 | -0.436 | 6.72E-1 | 7.76E-1 | 6.40E-1 | -0.58 | -0.62 | -0.304 | -0.084 | -0.156 | -0.188 | -5.49 | -5.47 | -5.54 | 8.96E-1 | 9.76E-1 | 9.48E-1 | 9.68E-1 | 1.08E+0 | 1.07E+0 | 2.49E+0 | 2.58E+0 | 2.45E+0 | 2.52E+0 | 2.52E+0 | 2.43E+0 | -0.352 | -0.432 | -0.608 | 2.37E+0 | 2.36E+0 | 2.35E+0 | -0.44 | -0.444 | -0.512 | 2.43E+0 | 2.51E+0 | 2.37E+0 | -0.444 | -0.364 | -0.356 | 2.33E+0 | 1.86E+0 | 2.37E+0 | -0.184 | -0.088 | -0.36 | 1.88E+0 | 1.35E+0 | 2.36E+0 | 3.08E-1 | 1.84E-1 | 1.04E-1 | 8.80E-2 | 1.92E-1 | 7.20E-2 | 2.49E+0 | 2.58E+0 | 2.45E+0 | -0.564 | -0.648 | -0.752 | -0.032 | 1.12E-1 | 1.00E-1 | 4.48E-1 | 5.60E-1 | 5.52E-1 | 6.00E-2 | -0.052 | -0.104 | 8.80E-2 | 1.92E-1 | 7.20E-2 | 2.49E+0 | 2.58E+0 | 2.45E+0 | 1.73E+0 | 1.64E+0 | 1.87E+0 | -0.22 | -0.216 | -0.224 | 2.08E+0 | 2.06E+0 | 1.98E+0 | -0.192 | -0.22 | -0.4 | 1.85E+0 | 1.60E+0 | 2.10E+0 | -0.096 | -0.244 | -0.388 | -0.072 | -0.116 | -0.296 | -0.192 | -0.22 | -0.4 | -0.62 | -0.58 | -0.616 | 2.96E-1 | 9.20E-2 | 3.60E-2 | -5.52 | -5.52 | -2.11 | 5.92E-1 | 5.56E-1 | 5.64E-1 | 9.24E-1 | 1.08E+0 | 2.26E+0 | 7.36E-1 | 5.76E-1 | 6.96E-1 | 2.51E+0 | 2.51E+0 | 2.44E+0 | -0.364 | -0.264 | -0.348 | 1.84E+0 | 1.95E+0 | 2.11E+0 | 2.80E-1 | 4.40E-1 | 4.64E-1 | 1.62E+0 | 1.54E+0 | 1.59E+0 | 7.08E-1 | 7.04E-1 | 7.24E-1 | 7.52E-1 | 5.76E-1 | 1.63E+0 | -0.028 | 5.60E-2 | 5.20E-2 | 1.68E-1 | 9.60E-2 | 6.08E-1 | 4.40E-2 | 2.96E-1 | -0.128 | 2.40E-2 | 1.52E-1 | 0.00E+0 | 7.36E-1 | 5.76E-1 | 6.96E-1 | -1 | -1.02 | -1 | -0.264 | -0.268 | -0.456 | 9.60E-1 | 9.12E-1 | 1.06E+0 | 8.00E-2 | 9.60E-2 | 1.28E-1 | 7.52E-1 | 5.76E-1 | 1.63E+0 | -0.028 | 5.60E-2 | 5.20E-2 | 1.37E+0 | 8.56E-1 | 1.35E+0 | -0.404 | -0.492 | -0.44 | 1.58E+0 | 1.55E+0 | 1.57E+0 | -0.244 | -0.296 | -0.3 | 1.08E+0 | 8.32E-1 | 1.16E+0 | -0.352 | -0.336 | -0.56 | -0.344 | -0.176 | -0.392 | -0.028 | 5.60E-2 | 5.20E-2 | -0.708 | -0.72 | -0.572 | 1.20E-1 | 2.80E-1 | -0.136
-0.968 | -1.06 | -1.09 | -0.768 | -0.896 | -0.904 | -0.968 | -0.984 | -0.936 | 5.60E-2 | -2.06 | -2.42 | -1.93 | 2.96E-1 | 5.24E-1 | 8.80E-2 | 2.31E+0 | 2.20E+0 | 2.46E+0 | 7.84E-1 | 6.80E-1 | 7.64E-1 | 1.85E+0 | 1.74E+0 | 1.64E+0 | -0.512 | -0.396 | -0.616 | 2.57E+0 | 2.49E+0 | 2.64E+0 | -0.764 | -0.864 | -0.544 | 2.64E-1 | -0.096 | 6.00E-1 | -0.464 | -0.376 | -0.4 | -0.248 | -0.268 | -0.268 | -0.428 | -0.372 | -0.732 | -0.252 | -0.312 | -0.232 | -0.516 | -0.664 | -0.596 | -0.132 | -0.044 | -0.236 | 2.31E+0 | 2.20E+0 | 2.46E+0 | -0.42 | -0.316 | -0.36 | -0.44 | -0.248 | -0.28 | 1.25E+0 | 1.06E+0 | 1.28E+0 | -0.164 | -0.148 | -0.36 | -2.06 | -2.42 | -1.93 | 2.31E+0 | 2.20E+0 | 2.46E+0 | 2.96E-1 | 2.88E-1 | 4.40E-1 | -0.396 | -0.348 | -0.444 | 1.65E+0 | 1.17E+0 | 1.56E+0 | -0.196 | -0.148 | -0.296 | -0.104 | -0.28 | 8.80E-2 | -0.112 | -0.292 | -0.228 | -0.296 | -0.312 | -0.384 | 2.31E+0 | 2.20E+0 | 2.46E+0 | -0.724 | -0.74 | -0.808 | 5.24E-1 | 8.80E-2 | 2.31E+0 | -5.9 | -6.02 | -5.93 | 9.60E-2 | 2.28E-1 | 1.36E-1 | 1.08E+0 | 1.14E+0 | 1.08E+0 | 7.48E-1 | 6.88E-1 | 7.20E-1 | 2.23E+0 | 2.18E+0 | 2.17E+0 | -0.496 | -0.324 | -0.412 | 6.40E-1 | 8.00E-1 | 7.84E-1 | -0.176 | -0.204 | -0.14 | 1.01E+0 | 9.60E-1 | 1.04E+0 | -0.792 | -0.712 | -0.988 | 1.39E+0 | 1.43E+0 | 1.48E+0 | -0.116 | -0.02 | -0.144 | 1.66E+0 | 1.58E+0 | 1.60E+0 | -0.224 | -0.012 | -0.016 | -0.032 | 9.20E-2 | -0.068 | 1.08E+0 | 1.14E+0 | 1.08E+0 | -0.388 | -0.24 | -0.3 | -0.184 | -0.32 | -0.412 | 5.88E-1 | 6.96E-1 | 2.96E-1 | -0.204 | -0.244 | -0.32 | -0.032 | 9.20E-2 | -0.068 | 1.08E+0 | 1.14E+0 | 1.08E+0 | -0.168 | 2.28E+0 | 2.30E+0 | -0.116 | -0.188 | -0.3 | 2.50E+0 | 2.65E+0 | 2.52E+0 | -0.196 | -0.16 | -0.12 | 1.14E+0 | 1.14E+0 | 1.20E+0 | -0.288 | -0.208 | -0.248 | -0.256 | -0.128 | -0.432 | 7.48E-1 | 6.88E-1 | 7.20E-1 | -0.5 | -0.52 | -0.34 | -0.06 | -0.172 | -0.172 | -5.54 | -5.52 | -5.58 | 9.48E-1 | 9.44E-1 | 8.64E-1 | 1.10E+0 | 1.10E+0 | 1.08E+0 | 2.49E+0 | 2.56E+0 | 2.44E+0 | 2.46E+0 | 2.63E+0 | 2.48E+0 | -0.376 | -0.44 | -0.492 | 2.35E+0 | 2.36E+0 | 2.37E+0 | -0.432 | -0.32 | -0.4 | 2.49E+0 | 2.46E+0 | 2.35E+0 | -0.364 | -0.344 | -0.392 | 2.26E+0 | 1.91E+0 | 2.46E+0 | -0.144 | -0.104 | -0.352 | 1.88E+0 | 1.43E+0 | 2.20E+0 | 2.52E-1 | 1.64E-1 | 1.88E-1 | 2.00E-2 | 7.20E-2 | -0.044 | 2.49E+0 | 2.56E+0 | 2.44E+0 | -0.628 | -0.652 | -0.688 | -0.032 | 1.04E-1 | 1.20E-2 | 4.24E-1 | 5.68E-1 | 5.92E-1 | 1.04E-1 | -0.06 | 1.60E-2 | 2.00E-2 | 7.20E-2 | -0.044 | 2.49E+0 | 2.56E+0 | 2.44E+0 | 1.78E+0 | 1.64E+0 | 1.85E+0 | -0.304 | -0.364 | -0.264 | 2.06E+0 | 2.05E+0 | 1.98E+0 | -0.224 | -0.212 | -0.3 | 1.84E+0 | 1.63E+0 | 2.10E+0 | -0.092 | -0.22 | -0.472 | 3.60E-2 | 1.60E-2 | -0.396 | -0.224 | -0.212 | -0.3 | -0.724 | -0.684 | -0.708 | 2.04E-1 | 8.00E-2 | 4.40E-2 | -5.5 | -5.46 | -2.17 | 6.20E-1 | 6.08E-1 | 5.08E-1 | 9.24E-1 | 9.80E-1 | 2.26E+0 | 6.32E-1 | 7.68E-1 | 6.96E-1 | 2.62E+0 | 2.63E+0 | 2.45E+0 | -0.228 | -0.384 | -0.488 | 1.85E+0 | 1.80E+0 | 2.08E+0 | 3.00E-1 | 4.12E-1 | 4.16E-1 | 1.51E+0 | 1.43E+0 | 1.49E+0 | 8.44E-1 | 8.44E-1 | 5.92E-1 | 8.40E-1 | 5.84E-1 | 1.48E+0 | -0.032 | 1.64E-1 | 6.00E-2 | 2.48E-1 | 1.12E-1 | 5.12E-1 | 1.44E-1 | 4.24E-1 | -0.124 | -0.044 | 3.20E-2 | -0.104 | 6.32E-1 | 7.68E-1 | 6.96E-1 | -1.11 | -1.02 | -0.988 | -0.176 | -0.132 | -0.464 | 9.56E-1 | 8.88E-1 | 1.06E+0 | 8.80E-2 | 9.20E-2 | 1.12E-1 | 8.40E-1 | 5.84E-1 | 1.48E+0 | -0.032 | 1.64E-1 | 6.00E-2 | 1.27E+0 | 1.10E+0 | 1.43E+0 | -0.416 | -0.396 | -0.436 | 1.58E+0 | 1.49E+0 | 1.60E+0 | -0.28 | -0.172 | -0.196 | 9.84E-1 | 7.76E-1 | 1.23E+0 | -0.64 | -0.424 | -0.432 | -0.224 | -0.208 | -0.28 | -0.032 | 1.64E-1 | 6.00E-2 | -0.588 | -0.532 | -0.692 | 2.00E-2 | 1.52E-1 | -0.124
-1.02 | -1.01 | -1.18 | -0.72 | -0.8 | -0.832 | -0.904 | -0.92 | -0.976 | 1.52E-1 | -2.12 | -2.49 | -1.87 | 2.60E-1 | 4.92E-1 | 1.32E-1 | 2.40E+0 | 2.37E+0 | 2.36E+0 | 7.04E-1 | 7.36E-1 | 7.00E-1 | 1.69E+0 | 1.86E+0 | 1.55E+0 | -0.372 | -0.508 | -0.472 | 2.63E+0 | 2.67E+0 | 2.55E+0 | -0.664 | -0.78 | -0.628 | 3.20E-1 | -0.024 | 5.44E-1 | -0.384 | -0.448 | -0.508 | -0.292 | -0.304 | -0.2 | -0.496 | -0.516 | -0.664 | -0.348 | -0.348 | -0.268 | -0.664 | -0.568 | -0.532 | 3.20E-2 | 6.00E-2 | -0.124 | 2.40E+0 | 2.37E+0 | 2.36E+0 | -0.516 | -0.372 | -0.528 | -0.28 | -0.44 | -0.4 | 1.20E+0 | 9.88E-1 | 1.33E+0 | -0.248 | -0.236 | -0.256 | -2.12 | -2.49 | -1.87 | 2.40E+0 | 2.37E+0 | 2.36E+0 | 2.24E-1 | 1.36E-1 | 5.60E-1 | -0.316 | -0.264 | -0.324 | 1.56E+0 | 1.25E+0 | 1.63E+0 | -0.3 | -0.332 | -0.188 | -0.036 | -0.216 | -0.028 | -0.204 | -0.06 | -0.144 | -0.192 | -0.08 | -0.256 | 2.40E+0 | 2.37E+0 | 2.36E+0 | -0.608 | -0.656 | -0.636 | 4.92E-1 | 1.32E-1 | 2.40E+0 | -5.88 | -5.78 | -5.9 | 1.44E-1 | 2.00E-2 | 8.40E-2 | 1.13E+0 | 1.06E+0 | 1.16E+0 | 6.88E-1 | 7.64E-1 | 6.56E-1 | 2.14E+0 | 2.27E+0 | 2.03E+0 | -0.364 | -0.476 | -0.512 | 7.44E-1 | 7.64E-1 | 7.44E-1 | -0.076 | -0.072 | -0.068 | 9.60E-1 | 1.01E+0 | 1.00E+0 | -0.928 | -0.62 | -1.09 | 1.44E+0 | 1.38E+0 | 1.42E+0 | -0.2 | -0.108 | -0.256 | 1.48E+0 | 1.53E+0 | 1.54E+0 | 4.00E-2 | -0.132 | -0.096 | 4.80E-2 | -0.008 | -0.164 | 1.13E+0 | 1.06E+0 | 1.16E+0 | -0.272 | -0.372 | -0.364 | -0.336 | -0.408 | -0.5 | 6.40E-1 | 6.00E-1 | 8.28E-1 | -0.344 | -0.316 | -0.408 | 4.80E-2 | -0.008 | -0.164 | 1.13E+0 | 1.06E+0 | 1.16E+0 | -0.216 | 2.36E+0 | 2.23E+0 | -0.316 | -0.316 | -0.184 | 2.63E+0 | 2.56E+0 | 2.67E+0 | -0.076 | -0.056 | -0.224 | 1.20E+0 | 1.20E+0 | 1.12E+0 | -0.376 | -0.384 | -0.384 | -0.144 | -0.248 | -0.292 | 6.88E-1 | 7.64E-1 | 6.56E-1 | -0.604 | -0.612 | -0.44 | -0.232 | -0.056 | -0.296 | -5.49 | -5.47 | -5.54 | 8.92E-1 | 9.08E-1 | 9.60E-1 | 9.36E-1 | 9.76E-1 | 9.68E-1 | 2.54E+0 | 2.50E+0 | 2.38E+0 | 2.66E+0 | 2.56E+0 | 2.57E+0 | -0.504 | -0.324 | -0.644 | 2.42E+0 | 2.40E+0 | 2.41E+0 | -0.304 | -0.42 | -0.496 | 2.43E+0 | 2.50E+0 | 2.45E+0 | -0.448 | -0.432 | -0.524 | 2.32E+0 | 1.86E+0 | 2.39E+0 | -0.268 | -0.196 | -0.208 | 1.84E+0 | 1.37E+0 | 2.56E+0 | 1.56E-1 | 2.64E-1 | 9.20E-2 | 2.40E-1 | 2.20E-1 | 7.20E-2 | 2.54E+0 | 2.50E+0 | 2.38E+0 | -0.56 | -0.536 | -0.548 | 1.04E-1 | -0.052 | 1.00E-1 | 5.52E-1 | 4.64E-1 | 4.32E-1 | -0.244 | -0.164 | -0.104 | 2.40E-1 | 2.20E-1 | 7.20E-2 | 2.54E+0 | 2.50E+0 | 2.38E+0 | 1.72E+0 | 1.73E+0 | 1.69E+0 | -0.212 | -0.152 | -0.34 | 1.99E+0 | 1.99E+0 | 2.08E+0 | -0.348 | -0.308 | -0.376 | 1.70E+0 | 1.74E+0 | 2.04E+0 | -0.22 | -0.096 | -0.244 | -0.116 | -0.1 | -0.284 | -0.348 | -0.308 | -0.376 | -0.608 | -0.592 | -0.624 | 1.08E-1 | 2.04E-1 | -0.056 | -5.41 | -5.52 | -2.1 | 5.24E-1 | 5.36E-1 | 5.72E-1 | 1.15E+0 | 1.07E+0 | 2.22E+0 | 7.12E-1 | 5.76E-1 | 6.32E-1 | 2.48E+0 | 2.51E+0 | 2.57E+0 | -0.36 | -0.248 | -0.376 | 1.97E+0 | 2.02E+0 | 2.01E+0 | 4.20E-1 | 3.32E-1 | 2.48E-1 | 1.66E+0 | 1.58E+0 | 1.59E+0 | 6.96E-1 | 7.12E-1 | 8.12E-1 | 7.68E-1 | 6.64E-1 | 1.66E+0 | 8.00E-2 | 7.20E-2 | -0.064 | 1.84E-1 | 1.84E-1 | 6.32E-1 | -0.004 | 3.20E-1 | -0.208 | 2.60E-1 | 1.60E-1 | -0.016 | 7.12E-1 | 5.76E-1 | 6.32E-1 | -0.976 | -0.96 | -0.892 | -0.288 | -0.232 | -0.36 | 1.03E+0 | 9.84E-1 | 1.01E+0 | 2.00E-1 | 1.88E-1 | 4.80E-2 | 7.68E-1 | 6.64E-1 | 1.66E+0 | 8.00E-2 | 7.20E-2 | -0.064 | 1.36E+0 | 9.84E-1 | 1.35E+0 | -0.524 | -0.476 | -0.572 | 1.64E+0 | 1.68E+0 | 1.66E+0 | -0.144 | -0.292 | -0.304 | 1.09E+0 | 9.84E-1 | 9.80E-1 | -0.184 | -0.336 | -0.552 | -0.376 | -0.336 | -0.352 | 8.00E-2 | 7.20E-2 | -0.064 | -0.656 | -0.764 | -0.54 | 9.60E-2 | 2.68E-1 | -0.044
-0.968 | -1.06 | -1.1 | -0.72 | -0.88 | -0.912 | -0.912 | -0.984 | -0.928 | 7.20E-2 | -2.1 | -2.48 | -1.92 | 3.12E-1 | 4.44E-1 | 1.32E-1 | 2.32E+0 | 2.26E+0 | 2.43E+0 | 8.00E-1 | 7.64E-1 | 7.08E-1 | 1.67E+0 | 1.86E+0 | 1.65E+0 | -0.488 | -0.488 | -0.608 | 2.62E+0 | 2.69E+0 | 2.54E+0 | -0.76 | -0.856 | -0.512 | 2.64E-1 | -0.08 | 5.96E-1 | -0.392 | -0.368 | -0.516 | -0.24 | -0.26 | -0.272 | -0.416 | -0.5 | -0.644 | -0.256 | -0.356 | -0.264 | -0.524 | -0.524 | -0.54 | 5.20E-2 | -0.056 | -0.26 | 2.32E+0 | 2.26E+0 | 2.43E+0 | -0.512 | -0.364 | -0.464 | -0.296 | -0.392 | -0.272 | 1.28E+0 | 1.05E+0 | 1.34E+0 | -0.26 | -0.132 | -0.336 | -2.1 | -2.48 | -1.92 | 2.32E+0 | 2.26E+0 | 2.43E+0 | 1.92E-1 | 2.40E-1 | 5.52E-1 | -0.32 | -0.26 | -0.412 | 1.57E+0 | 1.17E+0 | 1.56E+0 | -0.288 | -0.312 | -0.168 | -0.036 | -0.32 | 8.40E-2 | -0.12 | -0.276 | -0.272 | -0.28 | -0.272 | -0.28 | 2.32E+0 | 2.26E+0 | 2.43E+0 | -0.748 | -0.736 | -0.62 | 4.44E-1 | 1.32E-1 | 2.32E+0 | -5.91 | -6.03 | -5.93 | 1.40E-1 | 8.00E-2 | 1.32E-1 | 1.01E+0 | 1.08E+0 | 1.08E+0 | 7.48E-1 | 7.56E-1 | 5.64E-1 | 2.26E+0 | 2.31E+0 | 2.28E+0 | -0.36 | -0.48 | -0.388 | 7.36E-1 | 7.60E-1 | 7.92E-1 | -0.044 | -0.096 | -0.064 | 1.03E+0 | 9.60E-1 | 1.05E+0 | -0.796 | -0.556 | -0.988 | 1.38E+0 | 1.43E+0 | 1.47E+0 | -0.116 | -0.044 | -0.16 | 1.62E+0 | 1.52E+0 | 1.58E+0 | -0.168 | -0.124 | -0.028 | -0.044 | -0.004 | -0.18 | 1.01E+0 | 1.08E+0 | 1.08E+0 | -0.292 | -0.352 | -0.248 | -0.2 | -0.42 | -0.4 | 5.84E-1 | 6.16E-1 | 6.88E-1 | -0.204 | -0.312 | -0.42 | -0.044 | -0.004 | -0.18 | 1.01E+0 | 1.08E+0 | 1.08E+0 | -0.176 | 2.36E+0 | 2.18E+0 | -0.12 | -0.34 | -0.336 | 2.64E+0 | 2.65E+0 | 2.64E+0 | -0.196 | -0.064 | -0.212 | 1.22E+0 | 1.20E+0 | 1.13E+0 | -0.288 | -0.384 | -0.376 | -0.264 | -0.128 | -0.32 | 7.48E-1 | 7.56E-1 | 5.64E-1 | -0.576 | -0.508 | -0.428 | -0.236 | -0.16 | -0.18 | -5.54 | -5.52 | -5.54 | 8.84E-1 | 9.00E-1 | 9.40E-1 | 9.28E-1 | 9.68E-1 | 9.44E-1 | 2.49E+0 | 2.50E+0 | 2.44E+0 | 2.49E+0 | 2.64E+0 | 2.58E+0 | -0.5 | -0.432 | -0.6 | 2.36E+0 | 2.41E+0 | 2.37E+0 | -0.432 | -0.436 | -0.508 | 2.43E+0 | 2.51E+0 | 2.44E+0 | -0.46 | -0.464 | -0.536 | 2.32E+0 | 1.91E+0 | 2.36E+0 | -0.184 | -0.208 | -0.348 | 1.88E+0 | 1.37E+0 | 2.33E+0 | 1.52E-1 | 1.92E-1 | 8.80E-2 | 8.00E-2 | 2.36E-1 | -0.02 | 2.49E+0 | 2.50E+0 | 2.44E+0 | -0.62 | -0.568 | -0.66 | -0.004 | 6.00E-2 | -0.036 | 4.56E-1 | 5.76E-1 | 4.40E-1 | 4.00E-3 | -0.072 | -0.1 | 8.00E-2 | 2.36E-1 | -0.02 | 2.49E+0 | 2.50E+0 | 2.44E+0 | 1.78E+0 | 1.61E+0 | 1.63E+0 | -0.316 | -0.212 | -0.256 | 2.00E+0 | 2.05E+0 | 1.97E+0 | -0.34 | -0.204 | -0.408 | 1.73E+0 | 1.74E+0 | 2.03E+0 | -0.128 | -0.264 | -0.276 | -0.068 | -0.116 | -0.268 | -0.34 | -0.204 | -0.408 | -0.576 | -0.576 | -0.58 | 1.08E-1 | 1.88E-1 | 3.60E-2 | -5.34 | -5.52 | -2.17 | 5.96E-1 | 5.48E-1 | 5.68E-1 | 1.10E+0 | 1.06E+0 | 2.20E+0 | 7.20E-1 | 6.00E-1 | 6.80E-1 | 2.49E+0 | 2.48E+0 | 2.44E+0 | -0.252 | -0.284 | -0.476 | 1.94E+0 | 1.96E+0 | 2.01E+0 | 3.08E-1 | 3.16E-1 | 2.68E-1 | 1.66E+0 | 1.58E+0 | 1.60E+0 | 6.00E-1 | 8.36E-1 | 7.28E-1 | 8.40E-1 | 5.84E-1 | 1.62E+0 | -0.024 | 1.76E-1 | -0.144 | 1.84E-1 | 1.12E-1 | 4.88E-1 | 3.60E-2 | 3.12E-1 | -0.232 | 2.88E-1 | 1.64E-1 | -0.108 | 7.20E-1 | 6.00E-1 | 6.80E-1 | -1.09 | -0.952 | -0.892 | -0.26 | -0.256 | -0.352 | 1.06E+0 | 8.84E-1 | 9.92E-1 | 1.88E-1 | 8.00E-2 | 1.40E-1 | 8.40E-1 | 5.84E-1 | 1.62E+0 | -0.024 | 1.76E-1 | -0.144 | 1.18E+0 | 1.10E+0 | 1.34E+0 | -0.416 | -0.508 | -0.42 | 1.66E+0 | 1.62E+0 | 1.65E+0 | -0.128 | -0.168 | -0.188 | 1.17E+0 | 9.60E-1 | 1.08E+0 | -0.232 | -0.448 | -0.448 | -0.424 | -0.232 | -0.368 | -0.024 | 1.76E-1 | -0.144 | -0.58 | -0.62 | -0.688 | 8.80E-2 | 2.68E-1 | -0.12
-1.04 | -1.01 | -1.16 | -0.776 | -0.832 | -0.848 | -0.968 | -0.928 | -0.984 | 1.36E-1 | -2.07 | -2.42 | -1.88 | 2.60E-1 | 5.76E-1 | 9.20E-2 | 2.38E+0 | 2.30E+0 | 2.36E+0 | 6.88E-1 | 6.40E-1 | 7.64E-1 | 1.82E+0 | 1.75E+0 | 1.57E+0 | -0.372 | -0.404 | -0.504 | 2.57E+0 | 2.46E+0 | 2.65E+0 | -0.652 | -0.768 | -0.612 | 3.44E-1 | -0.024 | 5.48E-1 | -0.472 | -0.432 | -0.404 | -0.288 | -0.304 | -0.208 | -0.552 | -0.376 | -0.724 | -0.332 | -0.3 | -0.196 | -0.612 | -0.652 | -0.628 | -0.108 | 6.80E-2 | -0.104 | 2.38E+0 | 2.30E+0 | 2.36E+0 | -0.444 | -0.308 | -0.412 | -0.392 | -0.272 | -0.376 | 1.17E+0 | 9.84E-1 | 1.27E+0 | -0.16 | -0.252 | -0.26 | -2.07 | -2.42 | -1.88 | 2.38E+0 | 2.30E+0 | 2.36E+0 | 3.20E-1 | 1.84E-1 | 4.48E-1 | -0.396 | -0.352 | -0.324 | 1.66E+0 | 1.24E+0 | 1.62E+0 | -0.192 | -0.184 | -0.308 | -0.1 | -0.172 | 4.00E-3 | -0.2 | -0.076 | -0.112 | -0.192 | -0.152 | -0.384 | 2.38E+0 | 2.30E+0 | 2.36E+0 | -0.54 | -0.644 | -0.76 | 5.76E-1 | 9.20E-2 | 2.38E+0 | -5.88 | -5.76 | -5.89 | 8.80E-2 | 1.60E-1 | 8.40E-2 | 1.20E+0 | 1.14E+0 | 1.16E+0 | 6.84E-1 | 7.00E-1 | 7.84E-1 | 2.16E+0 | 2.13E+0 | 1.86E+0 | -0.492 | -0.324 | -0.524 | 6.16E-1 | 8.12E-1 | 7.28E-1 | -0.196 | -0.188 | -0.132 | 9.36E-1 | 1.02E+0 | 1.01E+0 | -0.92 | -0.776 | -1.09 | 1.44E+0 | 1.38E+0 | 1.43E+0 | -0.208 | -0.132 | -0.244 | 1.52E+0 | 1.61E+0 | 1.55E+0 | -0.024 | -0.04 | -0.1 | 7.60E-2 | 1.20E-1 | -0.06 | 1.20E+0 | 1.14E+0 | 1.16E+0 | -0.368 | -0.288 | -0.424 | -0.304 | -0.284 | -0.5 | 6.40E-1 | 6.80E-1 | 4.52E-1 | -0.328 | -0.236 | -0.284 | 7.60E-2 | 1.20E-1 | -0.06 | 1.20E+0 | 1.14E+0 | 1.16E+0 | -0.152 | 2.30E+0 | 2.36E+0 | -0.288 | -0.152 | -0.172 | 2.49E+0 | 2.56E+0 | 2.53E+0 | -0.096 | -0.16 | -0.088 | 1.14E+0 | 1.14E+0 | 1.19E+0 | -0.376 | -0.2 | -0.288 | -0.144 | -0.272 | -0.416 | 6.84E-1 | 7.00E-1 | 7.84E-1 | -0.512 | -0.648 | -0.352 | -0.008 | -0.064 | -0.28 | -5.49 | -5.46 | -5.58 | 9.64E-1 | 9.52E-1 | 8.88E-1 | 1.11E+0 | 1.07E+0 | 1.10E+0 | 2.54E+0 | 2.56E+0 | 2.40E+0 | 2.66E+0 | 2.52E+0 | 2.48E+0 | -0.372 | -0.34 | -0.496 | 2.44E+0 | 2.35E+0 | 2.41E+0 | -0.328 | -0.316 | -0.412 | 2.50E+0 | 2.46E+0 | 2.36E+0 | -0.356 | -0.372 | -0.436 | 2.25E+0 | 1.86E+0 | 2.52E+0 | -0.276 | -0.128 | -0.244 | 1.84E+0 | 1.42E+0 | 2.46E+0 | 2.44E-1 | 2.72E-1 | 2.08E-1 | 1.84E-1 | 6.40E-2 | 6.40E-2 | 2.54E+0 | 2.56E+0 | 2.40E+0 | -0.568 | -0.6 | -0.584 | 1.08E-1 | -0.024 | 1.12E-1 | 5.28E-1 | 4.88E-1 | 5.68E-1 | -0.14 | -0.152 | -0.016 | 1.84E-1 | 6.40E-2 | 6.40E-2 | 2.54E+0 | 2.56E+0 | 2.40E+0 | 1.74E+0 | 1.76E+0 | 1.92E+0 | -0.224 | -0.304 | -0.332 | 2.06E+0 | 1.99E+0 | 2.08E+0 | -0.236 | -0.316 | -0.268 | 1.83E+0 | 1.61E+0 | 2.10E+0 | -0.216 | -0.108 | -0.364 | 4.00E-3 | -0.012 | -0.376 | -0.236 | -0.316 | -0.268 | -0.728 | -0.68 | -0.696 | 1.92E-1 | 1.00E-1 | -0.064 | -5.65 | -5.45 | -2.1 | 5.36E-1 | 6.00E-1 | 5.16E-1 | 1.01E+0 | 1.01E+0 | 2.28E+0 | 6.32E-1 | 7.68E-1 | 6.40E-1 | 2.64E+0 | 2.61E+0 | 2.57E+0 | -0.372 | -0.392 | -0.352 | 1.88E+0 | 1.85E+0 | 2.09E+0 | 4.12E-1 | 4.40E-1 | 3.64E-1 | 1.54E+0 | 1.43E+0 | 1.49E+0 | 8.60E-1 | 7.00E-1 | 6.24E-1 | 7.76E-1 | 6.72E-1 | 1.49E+0 | 7.60E-2 | 9.60E-2 | 1.64E-1 | 2.48E-1 | 1.84E-1 | 6.72E-1 | 1.44E-1 | 4.12E-1 | -0.144 | -0.048 | 4.00E-2 | -0.016 | 6.32E-1 | 7.68E-1 | 6.40E-1 | -1 | -1.03 | -0.992 | -0.176 | -0.124 | -0.492 | 9.36E-1 | 1.00E+0 | 1.08E+0 | 6.40E-2 | 2.08E-1 | 2.40E-2 | 7.76E-1 | 6.72E-1 | 1.49E+0 | 7.60E-2 | 9.60E-2 | 1.64E-1 | 1.44E+0 | 9.92E-1 | 1.44E+0 | -0.544 | -0.38 | -0.548 | 1.57E+0 | 1.55E+0 | 1.60E+0 | -0.268 | -0.316 | -0.316 | 9.08E-1 | 8.40E-1 | 1.17E+0 | -0.544 | -0.336 | -0.552 | -0.08 | -0.296 | -0.28 | 7.60E-2 | 9.60E-2 | 1.64E-1 | -0.648 | -0.708 | -0.584 | 2.40E-2 | 1.32E-1 | -0.036
-0.976 | -1.06 | -1.16 | -0.792 | -0.832 | -0.896 | -0.912 | -0.92 | -0.928 | 6.40E-2 | -2.07 | -2.46 | -1.92 | 2.52E-1 | 5.36E-1 | 7.60E-2 | 2.39E+0 | 2.24E+0 | 2.44E+0 | 7.08E-1 | 7.40E-1 | 8.28E-1 | 1.70E+0 | 1.78E+0 | 1.66E+0 | -0.488 | -0.38 | -0.612 | 2.58E+0 | 2.49E+0 | 2.56E+0 | -0.692 | -0.764 | -0.524 | 2.48E-1 | -0.032 | 6.04E-1 | -0.456 | -0.372 | -0.5 | -0.284 | -0.3 | -0.26 | -0.428 | -0.384 | -0.648 | -0.256 | -0.36 | -0.384 | -0.544 | -0.54 | -0.628 | 4.80E-2 | 6.80E-2 | -0.244 | 2.39E+0 | 2.24E+0 | 2.44E+0 | -0.448 | -0.288 | -0.404 | -0.304 | -0.272 | -0.4 | 1.27E+0 | 1.05E+0 | 1.27E+0 | -0.268 | -0.132 | -0.36 | -2.07 | -2.46 | -1.92 | 2.39E+0 | 2.24E+0 | 2.44E+0 | 2.24E-1 | 1.52E-1 | 5.36E-1 | -0.416 | -0.248 | -0.428 | 1.65E+0 | 1.25E+0 | 1.54E+0 | -0.188 | -0.28 | -0.224 | -0.028 | -0.284 | 8.00E-3 | -0.112 | -0.108 | -0.144 | -0.2 | -0.16 | -0.256 | 2.39E+0 | 2.24E+0 | 2.44E+0 | -0.724 | -0.76 | -0.72 | 5.36E-1 | 7.60E-2 | 2.39E+0 | -5.88 | -5.82 | -5.93 | 8.80E-2 | 9.60E-2 | 1.32E-1 | 1.19E+0 | 1.06E+0 | 1.16E+0 | 6.88E-1 | 6.92E-1 | 6.16E-1 | 2.23E+0 | 2.14E+0 | 2.24E+0 | -0.592 | -0.324 | -0.4 | 7.76E-1 | 8.24E-1 | 7.36E-1 | -0.088 | -0.068 | -0.16 | 1.02E+0 | 1.05E+0 | 1.01E+0 | -0.812 | -0.744 | -0.932 | 1.40E+0 | 1.38E+0 | 1.43E+0 | -0.192 | -0.112 | -0.156 | 1.60E+0 | 1.54E+0 | 1.55E+0 | -0.044 | -0.12 | -0.024 | -0.132 | 0.00E+0 | -0.08 | 1.19E+0 | 1.06E+0 | 1.16E+0 | -0.356 | -0.352 | -0.248 | -0.16 | -0.404 | -0.364 | 5.92E-1 | 6.80E-1 | 6.72E-1 | -0.352 | -0.336 | -0.404 | -0.132 | 0.00E+0 | -0.08 | 1.19E+0 | 1.06E+0 | 1.16E+0 | -0.168 | 2.38E+0 | 2.34E+0 | -0.168 | -0.292 | -0.336 | 2.51E+0 | 2.55E+0 | 2.54E+0 | -0.316 | -0.072 | -0.224 | 1.12E+0 | 1.20E+0 | 1.12E+0 | -0.408 | -0.264 | -0.264 | -0.144 | -0.152 | -0.476 | 6.88E-1 | 6.92E-1 | 6.16E-1 | -0.484 | -0.5 | -0.436 | -0.208 | -0.068 | -0.184 | -5.54 | -5.47 | -5.58 | 9.04E-1 | 9.48E-1 | 9.28E-1 | 1.08E+0 | 1.14E+0 | 9.52E-1 | 2.49E+0 | 2.52E+0 | 2.39E+0 | 2.48E+0 | 2.68E+0 | 2.46E+0 | -0.52 | -0.436 | -0.612 | 2.42E+0 | 2.36E+0 | 2.41E+0 | -0.324 | -0.432 | -0.524 | 2.49E+0 | 2.52E+0 | 2.43E+0 | -0.428 | -0.44 | -0.42 | 2.33E+0 | 1.93E+0 | 2.52E+0 | -0.272 | -0.208 | -0.336 | 1.83E+0 | 1.42E+0 | 2.36E+0 | 1.68E-1 | 2.44E-1 | 2.12E-1 | 7.20E-2 | 2.04E-1 | -0.052 | 2.49E+0 | 2.52E+0 | 2.39E+0 | -0.524 | -0.604 | -0.652 | 9.20E-2 | 7.60E-2 | 0.00E+0 | 4.16E-1 | 4.80E-1 | 5.84E-1 | -0.132 | -0.06 | -0.028 | 7.20E-2 | 2.04E-1 | -0.052 | 2.49E+0 | 2.52E+0 | 2.39E+0 | 1.82E+0 | 1.73E+0 | 1.88E+0 | -0.232 | -0.344 | -0.344 | 2.00E+0 | 1.98E+0 | 1.96E+0 | -0.228 | -0.312 | -0.416 | 1.70E+0 | 1.78E+0 | 2.16E+0 | -0.276 | -0.228 | -0.428 | -0.072 | -0.096 | -0.408 | -0.228 | -0.312 | -0.416 | -0.6 | -0.592 | -0.624 | 1.08E-1 | 1.92E-1 | -0.052 | -5.65 | -5.53 | -2.12 | 5.48E-1 | 5.36E-1 | 5.68E-1 | 1.01E+0 | 1.08E+0 | 2.30E+0 | 6.32E-1 | 6.40E-1 | 6.88E-1 | 2.49E+0 | 2.62E+0 | 2.45E+0 | -0.364 | -0.276 | -0.368 | 1.96E+0 | 1.87E+0 | 2.08E+0 | 3.08E-1 | 4.24E-1 | 3.88E-1 | 1.68E+0 | 1.57E+0 | 1.50E+0 | 5.72E-1 | 8.24E-1 | 6.16E-1 | 8.72E-1 | 6.64E-1 | 1.60E+0 | 7.60E-2 | 1.68E-1 | -0.112 | 1.76E-1 | 8.80E-2 | 5.04E-1 | 1.52E-1 | 4.24E-1 | -0.2 | 1.56E-1 | 1.56E-1 | 2.00E-2 | 6.32E-1 | 6.40E-1 | 6.88E-1 | -1 | -1.02 | -0.916 | -0.26 | -0.24 | -0.464 | 9.68E-1 | 9.72E-1 | 9.76E-1 | 2.08E-1 | 8.40E-2 | 2.80E-2 | 8.72E-1 | 6.64E-1 | 1.60E+0 | 7.60E-2 | 1.68E-1 | -0.112 | 1.42E+0 | 9.84E-1 | 1.34E+0 | -0.416 | -0.412 | -0.432 | 1.65E+0 | 1.61E+0 | 1.58E+0 | -0.26 | -0.144 | -0.32 | 9.80E-1 | 9.08E-1 | 1.09E+0 | -0.456 | -0.328 | -0.568 | -0.328 | -0.304 | -0.344 | 7.60E-2 | 1.68E-1 | -0.112 | -0.712 | -0.616 | -0.588 | 1.04E-1 | 2.60E-1 | -0.124
-1.04 | -0.992 | -1.09 | -0.736 | -0.872 | -0.864 | -0.968 | -0.976 | -0.984 | 1.44E-1 | -2.11 | -2.44 | -1.88 | 3.00E-1 | 4.80E-1 | 1.40E-1 | 2.32E+0 | 2.32E+0 | 2.36E+0 | 7.80E-1 | 6.72E-1 | 6.92E-1 | 1.86E+0 | 1.85E+0 | 1.57E+0 | -0.38 | -0.496 | -0.48 | 2.63E+0 | 2.67E+0 | 2.62E+0 | -0.768 | -0.868 | -0.628 | 3.36E-1 | -0.08 | 5.32E-1 | -0.392 | -0.444 | -0.404 | -0.244 | -0.264 | -0.216 | -0.496 | -0.464 | -0.752 | -0.332 | -0.308 | -0.136 | -0.668 | -0.696 | -0.504 | -0.104 | -0.06 | -0.116 | 2.32E+0 | 2.32E+0 | 2.36E+0 | -0.508 | -0.404 | -0.476 | -0.416 | -0.416 | -0.256 | 1.18E+0 | 9.80E-1 | 1.34E+0 | -0.156 | -0.248 | -0.256 | -2.11 | -2.44 | -1.88 | 2.32E+0 | 2.32E+0 | 2.36E+0 | 2.96E-1 | 2.40E-1 | 4.64E-1 | -0.28 | -0.348 | -0.312 | 1.56E+0 | 1.17E+0 | 1.64E+0 | -0.312 | -0.18 | -0.296 | -0.108 | -0.216 | 7.60E-2 | -0.212 | -0.216 | -0.236 | -0.288 | -0.256 | -0.408 | 2.32E+0 | 2.32E+0 | 2.36E+0 | -0.584 | -0.64 | -0.644 | 4.80E-1 | 1.40E-1 | 2.32E+0 | -5.9 | -5.96 | -5.9 | 1.40E-1 | 1.72E-1 | 8.40E-2 | 1.01E+0 | 1.15E+0 | 1.09E+0 | 7.52E-1 | 7.64E-1 | 7.64E-1 | 2.14E+0 | 2.30E+0 | 1.96E+0 | -0.308 | -0.46 | -0.516 | 6.24E-1 | 7.20E-1 | 8.00E-1 | -0.168 | -0.2 | -0.044 | 9.60E-1 | 9.36E-1 | 1.05E+0 | -0.884 | -0.624 | -1.14 | 1.44E+0 | 1.43E+0 | 1.46E+0 | -0.116 | -0.028 | -0.264 | 1.54E+0 | 1.59E+0 | 1.58E+0 | -0.156 | -0.04 | -0.08 | 1.16E-1 | 9.60E-2 | -0.18 | 1.01E+0 | 1.15E+0 | 1.09E+0 | -0.3 | -0.28 | -0.4 | -0.32 | -0.328 | -0.512 | 6.36E-1 | 6.16E-1 | 4.88E-1 | -0.208 | -0.22 | -0.328 | 1.16E-1 | 9.60E-2 | -0.18 | 1.01E+0 | 1.15E+0 | 1.09E+0 | -0.136 | 2.28E+0 | 2.22E+0 | -0.268 | -0.168 | -0.196 | 2.61E+0 | 2.64E+0 | 2.63E+0 | -0.028 | -0.16 | -0.112 | 1.21E+0 | 1.14E+0 | 1.19E+0 | -0.28 | -0.36 | -0.376 | -0.264 | -0.224 | -0.288 | 7.52E-1 | 7.64E-1 | 7.64E-1 | -0.616 | -0.62 | -0.32 | -0.068 | -0.156 | -0.268 | -5.49 | -5.52 | -5.54 | 9.40E-1 | 9.00E-1 | 8.88E-1 | 9.68E-1 | 9.36E-1 | 1.06E+0 | 2.54E+0 | 2.56E+0 | 2.44E+0 | 2.67E+0 | 2.53E+0 | 2.61E+0 | -0.368 | -0.328 | -0.508 | 2.36E+0 | 2.40E+0 | 2.37E+0 | -0.432 | -0.32 | -0.36 | 2.43E+0 | 2.44E+0 | 2.37E+0 | -0.34 | -0.348 | -0.488 | 2.24E+0 | 1.85E+0 | 2.34E+0 | -0.172 | -0.1 | -0.228 | 1.90E+0 | 1.37E+0 | 2.45E+0 | 2.44E-1 | 1.72E-1 | 6.80E-2 | 1.88E-1 | 1.04E-1 | 7.60E-2 | 2.54E+0 | 2.56E+0 | 2.44E+0 | -0.664 | -0.556 | -0.592 | -0.012 | -0.024 | 1.00E-1 | 5.60E-1 | 5.76E-1 | 4.32E-1 | -0.004 | -0.176 | -0.104 | 1.88E-1 | 1.04E-1 | 7.60E-2 | 2.54E+0 | 2.56E+0 | 2.44E+0 | 1.70E+0 | 1.63E+0 | 1.66E+0 | -0.308 | -0.204 | -0.224 | 2.06E+0 | 2.06E+0 | 2.09E+0 | -0.324 | -0.212 | -0.296 | 1.85E+0 | 1.55E+0 | 2.00E+0 | -0.076 | -0.112 | -0.208 | 0.00E+0 | -0.012 | -0.26 | -0.324 | -0.212 | -0.296 | -0.72 | -0.684 | -0.696 | 2.08E-1 | 8.80E-2 | 3.20E-2 | -5.33 | -5.43 | -2.16 | 5.88E-1 | 6.28E-1 | 5.20E-1 | 1.08E+0 | 1.00E+0 | 2.17E+0 | 7.28E-1 | 7.12E-1 | 6.32E-1 | 2.64E+0 | 2.53E+0 | 2.60E+0 | -0.256 | -0.392 | -0.464 | 1.77E+0 | 1.94E+0 | 2.02E+0 | 4.12E-1 | 3.36E-1 | 2.80E-1 | 1.50E+0 | 1.46E+0 | 1.58E+0 | 9.24E-1 | 7.12E-1 | 7.20E-1 | 7.52E-1 | 5.76E-1 | 1.51E+0 | -0.02 | 6.80E-2 | 1.04E-1 | 2.72E-1 | 1.92E-1 | 6.32E-1 | 4.00E-2 | 2.68E-1 | -0.128 | 2.80E-2 | 3.60E-2 | -0.12 | 7.28E-1 | 7.12E-1 | 6.32E-1 | -1.08 | -0.936 | -0.988 | -0.172 | -0.128 | -0.384 | 1.04E+0 | 9.24E-1 | 1.11E+0 | 9.60E-2 | 1.76E-1 | 1.24E-1 | 7.52E-1 | 5.76E-1 | 1.51E+0 | -0.02 | 6.80E-2 | 1.04E-1 | 1.25E+0 | 1.09E+0 | 1.44E+0 | -0.512 | -0.472 | -0.536 | 1.55E+0 | 1.55E+0 | 1.68E+0 | -0.16 | -0.328 | -0.172 | 1.11E+0 | 8.40E-1 | 1.15E+0 | -0.352 | -0.44 | -0.432 | -0.232 | -0.232 | -0.264 | -0.02 | 6.80E-2 | 1.04E-1 | -0.56 | -0.72 | -0.68 | 1.60E-2 | 1.52E-1 | -0.032
-0.96 | -1.06 | -1.15 | -0.736 | -0.872 | -0.856 | -0.912 | -0.968 | -0.984 | 1.28E-1 | -2.07 | -2.47 | -1.92 | 3.00E-1 | 5.32E-1 | 1.36E-1 | 2.30E+0 | 2.31E+0 | 2.36E+0 | 7.60E-1 | 7.52E-1 | 7.04E-1 | 1.86E+0 | 1.72E+0 | 1.55E+0 | -0.368 | -0.516 | -0.612 | 2.58E+0 | 2.62E+0 | 2.55E+0 | -0.752 | -0.88 | -0.628 | 3.28E-1 | -0.072 | 5.28E-1 | -0.392 | -0.316 | -0.504 | -0.288 | -0.312 | -0.216 | -0.436 | -0.372 | -0.6 | -0.272 | -0.308 | -0.32 | -0.664 | -0.648 | -0.512 | 3.60E-2 | -0.12 | -0.272 | 2.30E+0 | 2.31E+0 | 2.36E+0 | -0.436 | -0.36 | -0.544 | -0.432 | -0.232 | -0.4 | 1.20E+0 | 9.84E-1 | 1.27E+0 | 5.20E-2 | -0.244 | -0.244 | -2.07 | -2.47 | -1.92 | 2.30E+0 | 2.31E+0 | 2.36E+0 | 3.04E-1 | 2.48E-1 | 5.52E-1 | -0.4 | -0.36 | -0.432 | 1.58E+0 | 1.24E+0 | 1.63E+0 | -0.2 | -0.196 | -0.212 | -0.124 | -0.312 | -0.004 | -0.112 | -0.104 | -0.116 | -0.192 | -0.144 | -0.376 | 2.30E+0 | 2.31E+0 | 2.36E+0 | -0.74 | -0.52 | -0.736 | 5.32E-1 | 1.36E-1 | 2.30E+0 | -5.87 | -5.93 | -5.89 | 9.60E-2 | 6.40E-2 | 1.40E-1 | 1.14E+0 | 1.06E+0 | 1.08E+0 | 7.60E-1 | 6.88E-1 | 7.32E-1 | 2.26E+0 | 2.28E+0 | 2.22E+0 | -0.56 | -0.244 | -0.384 | 7.44E-1 | 8.72E-1 | 7.36E-1 | -0.204 | -0.1 | -0.156 | 1.02E+0 | 9.44E-1 | 1.05E+0 | -0.808 | -0.712 | -0.984 | 1.39E+0 | 1.38E+0 | 1.46E+0 | -0.104 | -0.024 | -0.244 | 1.54E+0 | 1.55E+0 | 1.52E+0 | -0.156 | -0.052 | -0.092 | 4.80E-2 | 0.00E+0 | -0.184 | 1.14E+0 | 1.06E+0 | 1.08E+0 | -0.392 | -0.252 | -0.264 | -0.344 | -0.184 | -0.396 | 6.44E-1 | 6.92E-1 | 5.20E-1 | -0.148 | -0.464 | -0.184 | 4.80E-2 | 0.00E+0 | -0.184 | 1.14E+0 | 1.06E+0 | 1.08E+0 | -0.144 | 2.29E+0 | 2.23E+0 | -0.264 | -0.316 | -0.184 | 2.50E+0 | 2.68E+0 | 2.63E+0 | -0.2 | -0.176 | -0.232 | 1.21E+0 | 1.22E+0 | 1.12E+0 | -0.384 | -0.248 | -0.376 | -0.152 | -0.232 | -0.34 | 7.60E-1 | 6.88E-1 | 7.32E-1 | -0.596 | -0.656 | -0.344 | -0.076 | -0.032 | -0.16 | -5.46 | -5.51 | -5.58 | 9.04E-1 | 9.08E-1 | 8.92E-1 | 1.07E+0 | 9.36E-1 | 1.07E+0 | 2.46E+0 | 2.50E+0 | 2.47E+0 | 2.48E+0 | 2.68E+0 | 2.44E+0 | -0.54 | -0.576 | -0.488 | 2.40E+0 | 2.41E+0 | 2.36E+0 | -0.336 | -0.448 | -0.412 | 2.41E+0 | 2.53E+0 | 2.37E+0 | -0.48 | -0.36 | -0.428 | 2.34E+0 | 1.91E+0 | 2.39E+0 | -0.18 | -0.12 | -0.244 | 1.93E+0 | 1.41E+0 | 2.36E+0 | 1.52E-1 | 2.64E-1 | 5.60E-2 | 6.00E-2 | 2.24E-1 | 8.40E-2 | 2.46E+0 | 2.50E+0 | 2.47E+0 | -0.572 | -0.608 | -0.688 | 9.60E-2 | 6.80E-2 | 1.04E-1 | 4.40E-1 | 6.24E-1 | 5.76E-1 | -0.12 | -0.06 | 2.40E-2 | 6.00E-2 | 2.24E-1 | 8.40E-2 | 2.46E+0 | 2.50E+0 | 2.47E+0 | 1.78E+0 | 1.62E+0 | 1.82E+0 | -0.204 | -0.2 | -0.328 | 2.07E+0 | 1.99E+0 | 2.08E+0 | -0.364 | -0.292 | -0.38 | 1.83E+0 | 1.63E+0 | 2.14E+0 | -0.228 | -0.384 | -0.236 | -0.128 | -0.02 | -0.412 | -0.364 | -0.292 | -0.38 | -0.724 | -0.7 | -0.608 | 2.00E-1 | 1.08E-1 | -0.092 | -5.34 | -5.52 | -2.12 | 5.44E-1 | 5.52E-1 | 5.96E-1 | 1.08E+0 | 1.06E+0 | 2.27E+0 | 6.16E-1 | 7.20E-1 | 6.80E-1 | 2.50E+0 | 2.47E+0 | 2.43E+0 | -0.248 | -0.392 | -0.48 | 2.02E+0 | 1.93E+0 | 2.01E+0 | 4.20E-1 | 4.08E-1 | 2.56E-1 | 1.67E+0 | 1.58E+0 | 1.49E+0 | 6.68E-1 | 8.32E-1 | 7.28E-1 | 8.40E-1 | 7.04E-1 | 1.49E+0 | 6.40E-2 | 1.80E-1 | -0.068 | 2.56E-1 | 9.60E-2 | 6.16E-1 | 1.28E-1 | 4.24E-1 | -0.252 | 1.60E-1 | 1.64E-1 | -0.008 | 6.16E-1 | 7.20E-1 | 6.80E-1 | -1.09 | -0.924 | -0.976 | -0.168 | -0.244 | -0.564 | 9.68E-1 | 9.72E-1 | 9.76E-1 | 5.20E-2 | 7.60E-2 | 1.40E-1 | 8.40E-1 | 7.04E-1 | 1.49E+0 | 6.40E-2 | 1.80E-1 | -0.068 | 1.22E+0 | 1.00E+0 | 1.47E+0 | -0.44 | -0.384 | -0.54 | 1.63E+0 | 1.55E+0 | 1.66E+0 | -0.244 | -0.308 | 4.40E-2 | 1.00E+0 | 8.48E-1 | 1.09E+0 | -0.432 | -0.44 | -0.44 | -0.344 | -0.232 | -0.352 | 6.40E-2 | 1.80E-1 | -0.068 | -0.66 | -0.628 | -0.704 | 1.60E-2 | 1.44E-1 | -0.044
-1.03 | -0.992 | -1.1 | -0.792 | -0.824 | -0.92 | -0.984 | -0.928 | -0.944 | 6.40E-2 | -2.1 | -2.44 | -1.87 | 2.60E-1 | 4.84E-1 | 8.40E-2 | 2.42E+0 | 2.25E+0 | 2.44E+0 | 7.12E-1 | 6.72E-1 | 7.64E-1 | 1.67E+0 | 1.86E+0 | 1.65E+0 | -0.48 | -0.404 | -0.48 | 2.62E+0 | 2.55E+0 | 2.64E+0 | -0.684 | -0.752 | -0.528 | 2.64E-1 | -0.04 | 6.16E-1 | -0.464 | -0.468 | -0.408 | -0.252 | -0.232 | -0.256 | -0.532 | -0.468 | -0.748 | -0.328 | -0.368 | -0.172 | -0.504 | -0.544 | -0.636 | -0.096 | 1.08E-1 | -0.088 | 2.42E+0 | 2.25E+0 | 2.44E+0 | -0.5 | -0.316 | -0.316 | -0.304 | -0.52 | -0.264 | 1.26E+0 | 1.06E+0 | 1.33E+0 | -0.348 | -0.156 | -0.352 | -2.1 | -2.44 | -1.87 | 2.42E+0 | 2.25E+0 | 2.44E+0 | 2.24E-1 | 1.68E-1 | 4.40E-1 | -0.32 | -0.244 | -0.304 | 1.65E+0 | 1.18E+0 | 1.57E+0 | -0.296 | -0.292 | -0.3 | 4.00E-3 | -0.2 | 8.00E-2 | -0.196 | -0.208 | -0.236 | -0.288 | -0.24 | -0.28 | 2.42E+0 | 2.25E+0 | 2.44E+0 | -0.588 | -0.916 | -0.616 | 4.84E-1 | 8.40E-2 | 2.42E+0 | -5.92 | -5.86 | -5.94 | 1.40E-1 | 1.72E-1 | 6.80E-2 | 1.06E+0 | 1.15E+0 | 1.16E+0 | 6.84E-1 | 7.64E-1 | 6.36E-1 | 2.12E+0 | 2.18E+0 | 2.01E+0 | -0.352 | -0.5 | -0.536 | 6.56E-1 | 7.36E-1 | 8.16E-1 | -0.06 | -0.172 | -0.044 | 9.60E-1 | 1.03E+0 | 1.00E+0 | -0.92 | -0.608 | -1.1 | 1.44E+0 | 1.43E+0 | 1.43E+0 | -0.212 | -0.128 | -0.172 | 1.59E+0 | 1.58E+0 | 1.61E+0 | -0.06 | -0.136 | -0.02 | -0.056 | 1.04E-1 | -0.056 | 1.06E+0 | 1.15E+0 | 1.16E+0 | -0.284 | -0.368 | -0.388 | -0.156 | -0.596 | -0.5 | 5.84E-1 | 6.08E-1 | 6.08E-1 | -0.4 | -0.064 | -0.596 | -0.056 | 1.04E-1 | -0.056 | 1.06E+0 | 1.15E+0 | 1.16E+0 | -0.184 | 2.36E+0 | 2.30E+0 | -0.132 | -0.164 | -0.324 | 2.66E+0 | 2.55E+0 | 2.53E+0 | -0.072 | -0.064 | -0.108 | 1.13E+0 | 1.14E+0 | 1.19E+0 | -0.288 | -0.36 | -0.28 | -0.264 | -0.152 | -0.396 | 6.84E-1 | 7.64E-1 | 6.36E-1 | -0.48 | -0.5 | -0.456 | -0.204 | -0.172 | -0.3 | -5.58 | -5.47 | -5.54 | 9.44E-1 | 9.44E-1 | 9.32E-1 | 9.68E-1 | 1.10E+0 | 9.68E-1 | 2.57E+0 | 2.56E+0 | 2.39E+0 | 2.63E+0 | 2.53E+0 | 2.62E+0 | -0.364 | -0.172 | -0.628 | 2.37E+0 | 2.35E+0 | 2.41E+0 | -0.416 | -0.328 | -0.504 | 2.51E+0 | 2.44E+0 | 2.44E+0 | -0.352 | -0.44 | -0.524 | 2.20E+0 | 1.86E+0 | 2.46E+0 | -0.276 | -0.2 | -0.348 | 1.79E+0 | 1.38E+0 | 2.49E+0 | 2.24E-1 | 1.68E-1 | 2.04E-1 | 2.12E-1 | 7.60E-2 | -0.06 | 2.57E+0 | 2.56E+0 | 2.39E+0 | -0.62 | -0.56 | -0.54 | -0.016 | -0.02 | -0.02 | 5.60E-1 | 4.64E-1 | 4.32E-1 | 4.00E-3 | -0.152 | -0.104 | 2.12E-1 | 7.60E-2 | -0.06 | 2.57E+0 | 2.56E+0 | 2.39E+0 | 1.73E+0 | 1.74E+0 | 1.74E+0 | -0.324 | -0.336 | -0.256 | 1.97E+0 | 2.05E+0 | 1.98E+0 | -0.204 | -0.22 | -0.3 | 1.72E+0 | 1.75E+0 | 2.02E+0 | -0.1 | 1.20E-2 | -0.384 | 4.40E-2 | -0.112 | -0.272 | -0.204 | -0.22 | -0.3 | -0.608 | -0.58 | -0.716 | 1.08E-1 | 2.04E-1 | 4.80E-2 | -5.62 | -5.46 | -2.16 | 5.84E-1 | 6.00E-1 | 4.92E-1 | 1.01E+0 | 9.96E-1 | 2.20E+0 | 7.28E-1 | 6.32E-1 | 6.32E-1 | 2.62E+0 | 2.62E+0 | 2.57E+0 | -0.38 | -0.284 | -0.352 | 1.84E+0 | 1.88E+0 | 2.07E+0 | 3.32E-1 | 3.12E-1 | 3.88E-1 | 1.53E+0 | 1.46E+0 | 1.59E+0 | 8.40E-1 | 7.00E-1 | 6.52E-1 | 7.84E-1 | 5.44E-1 | 1.62E+0 | -0.004 | 8.00E-2 | 8.40E-2 | 1.76E-1 | 2.00E-1 | 5.28E-1 | 4.80E-2 | 2.40E-1 | -0.096 | 2.80E-2 | 4.00E-2 | -0.092 | 7.28E-1 | 6.32E-1 | 6.32E-1 | -0.984 | -1.05 | -0.912 | -0.292 | -0.136 | -0.332 | 1.03E+0 | 9.28E-1 | 1.09E+0 | 2.08E-1 | 2.00E-1 | 4.00E-2 | 7.84E-1 | 5.44E-1 | 1.62E+0 | -0.004 | 8.00E-2 | 8.40E-2 | 1.41E+0 | 1.09E+0 | 1.30E+0 | -0.52 | -0.488 | -0.432 | 1.57E+0 | 1.63E+0 | 1.59E+0 | -0.176 | -0.144 | -0.528 | 1.08E+0 | 9.20E-1 | 1.14E+0 | -0.368 | -0.336 | -0.576 | -0.208 | -0.304 | -0.288 | -0.004 | 8.00E-2 | 8.40E-2 | -0.572 | -0.712 | -0.576 | 1.00E-1 | 2.88E-1 | -0.116
-0.968 | -1.06 | -1.1 | -0.776 | -0.824 | -0.92 | -0.984 | -0.976 | -1 | 1.44E-1 | -2.07 | -2.42 | -1.87 | 2.60E-1 | 5.36E-1 | 7.60E-2 | 2.30E+0 | 2.24E+0 | 2.36E+0 | 7.12E-1 | 6.84E-1 | 7.72E-1 | 1.81E+0 | 1.74E+0 | 1.66E+0 | -0.396 | -0.504 | -0.484 | 2.64E+0 | 2.63E+0 | 2.62E+0 | -0.684 | -0.844 | -0.52 | 3.20E-1 | -0.072 | 6.04E-1 | -0.504 | -0.352 | -0.512 | -0.284 | -0.216 | -0.256 | -0.528 | -0.472 | -0.628 | -0.248 | -0.424 | -0.212 | -0.508 | -0.548 | -0.632 | 2.40E-2 | -0.068 | 3.60E-2 | 2.30E+0 | 2.24E+0 | 2.36E+0 | -0.52 | -0.368 | -0.5 | -0.4 | -0.216 | -0.632 | 1.20E+0 | 9.92E-1 | 1.34E+0 | -0.432 | -0.252 | -0.26 | -2.07 | -2.42 | -1.87 | 2.30E+0 | 2.24E+0 | 2.36E+0 | 2.88E-1 | 2.40E-1 | 5.68E-1 | -0.396 | -0.232 | -0.308 | 1.58E+0 | 1.18E+0 | 1.57E+0 | -0.288 | -0.208 | -0.352 | -0.008 | -0.332 | -0.008 | -0.2 | -0.084 | -0.232 | -0.2 | -0.152 | -0.384 | 2.30E+0 | 2.24E+0 | 2.36E+0 | -0.588 | -0.504 | -0.644 | 5.36E-1 | 7.60E-2 | 2.30E+0 | -5.93 | -5.87 | -5.92 | 9.60E-2 | 1.52E-1 | 8.40E-2 | 1.07E+0 | 1.14E+0 | 1.07E+0 | 7.44E-1 | 7.00E-1 | 6.32E-1 | 2.25E+0 | 2.13E+0 | 2.05E+0 | -0.368 | -0.32 | -0.352 | 7.20E-1 | 8.28E-1 | 8.64E-1 | -0.028 | -0.212 | -0.068 | 1.02E+0 | 1.01E+0 | 9.84E-1 | -0.892 | -0.584 | -1 | 1.40E+0 | 1.42E+0 | 1.43E+0 | -0.204 | -0.12 | -0.18 | 1.58E+0 | 1.56E+0 | 1.63E+0 | -0.048 | -0.12 | 0.00E+0 | -0.256 | 1.08E-1 | -0.168 | 1.07E+0 | 1.14E+0 | 1.07E+0 | -0.308 | -0.348 | -0.244 | -0.2 | -0.128 | -0.676 | 5.72E-1 | 6.72E-1 | 5.96E-1 | -0.176 | -0.204 | -0.128 | -0.256 | 1.08E-1 | -0.168 | 1.07E+0 | 1.14E+0 | 1.07E+0 | -0.168 | 2.28E+0 | 2.22E+0 | -0.168 | -0.136 | -0.34 | 2.63E+0 | 2.54E+0 | 2.54E+0 | -0.088 | -0.08 | -0.232 | 1.14E+0 | 1.21E+0 | 1.14E+0 | -0.128 | -0.256 | -0.392 | -0.288 | -0.248 | -0.304 | 7.44E-1 | 7.00E-1 | 6.32E-1 | -0.484 | -0.468 | -0.452 | -0.084 | -0.348 | -0.284 | -5.58 | -5.47 | -5.53 | 9.00E-1 | 8.76E-1 | 9.32E-1 | 1.09E+0 | 9.68E-1 | 1.08E+0 | 2.55E+0 | 2.56E+0 | 2.39E+0 | 2.65E+0 | 2.63E+0 | 2.59E+0 | -0.364 | -0.488 | -0.504 | 2.37E+0 | 2.36E+0 | 2.43E+0 | -0.312 | -0.424 | -0.544 | 2.42E+0 | 2.46E+0 | 2.37E+0 | -0.452 | -0.432 | -0.528 | 2.36E+0 | 1.86E+0 | 2.39E+0 | -0.276 | -0.236 | -0.368 | 1.88E+0 | 1.42E+0 | 2.48E+0 | 1.36E-1 | 2.60E-1 | 2.24E-1 | 1.76E-1 | 1.76E-1 | -0.04 | 2.55E+0 | 2.56E+0 | 2.39E+0 | -0.612 | -0.604 | -0.648 | -0.02 | 5.60E-2 | -0.052 | 5.60E-1 | 4.96E-1 | 3.68E-1 | -0.128 | -0.14 | -0.032 | 1.76E-1 | 1.76E-1 | -0.04 | 2.55E+0 | 2.56E+0 | 2.39E+0 | 1.78E+0 | 1.73E+0 | 1.81E+0 | -0.22 | -0.336 | -0.384 | 1.97E+0 | 1.99E+0 | 2.08E+0 | -0.188 | -0.296 | -0.288 | 1.72E+0 | 1.61E+0 | 2.11E+0 | -0.228 | -0.028 | -0.268 | 2.40E-2 | 4.00E-3 | -0.364 | -0.188 | -0.296 | -0.288 | -0.708 | -0.684 | -0.604 | 2.04E-1 | -0.064 | 2.00E-1 | -5.43 | -5.46 | -2.12 | 5.36E-1 | 6.04E-1 | 5.72E-1 | 1.14E+0 | 9.00E-1 | 2.28E+0 | 6.32E-1 | 6.32E-1 | 7.12E-1 | 2.53E+0 | 2.52E+0 | 2.44E+0 | -0.244 | -0.392 | -0.36 | 1.94E+0 | 1.93E+0 | 2.08E+0 | 4.00E-1 | 3.24E-1 | 2.56E-1 | 1.54E+0 | 1.55E+0 | 1.47E+0 | 7.00E-1 | 7.04E-1 | 6.32E-1 | 7.84E-1 | 5.76E-1 | 1.50E+0 | 8.80E-2 | 5.60E-2 | 6.40E-2 | 2.80E-1 | 1.28E-1 | 6.08E-1 | 4.00E-2 | 2.76E-1 | -0.224 | 1.84E-1 | 4.80E-2 | -0.096 | 6.32E-1 | 6.32E-1 | 7.12E-1 | -1.08 | -0.956 | -0.88 | -0.136 | -0.42 | -0.48 | 9.52E-1 | 9.28E-1 | 1.06E+0 | 8.00E-2 | 1.80E-1 | 1.20E-1 | 7.84E-1 | 5.76E-1 | 1.50E+0 | 8.80E-2 | 5.60E-2 | 6.40E-2 | 1.36E+0 | 9.36E-1 | 1.34E+0 | -0.396 | -0.492 | -0.428 | 1.64E+0 | 1.55E+0 | 1.67E+0 | -0.168 | -0.18 | -0.336 | 9.96E-1 | 8.24E-1 | 1.15E+0 | -0.424 | -0.344 | -0.44 | -0.344 | -0.216 | -0.288 | 8.80E-2 | 5.60E-2 | 6.40E-2 | -0.804 | -0.496 | -0.704 | -0.152 | -0.1 | -0.04
-1.03 | -0.992 | -1.16 | -0.728 | -0.888 | -0.856 | -0.904 | -0.92 | -0.936 | 1.60E-2 | -2.11 | -2.48 | -1.94 | 3.00E-1 | 4.76E-1 | 1.40E-1 | 2.40E+0 | 2.32E+0 | 2.44E+0 | 7.64E-1 | 7.24E-1 | 7.04E-1 | 1.72E+0 | 1.84E+0 | 1.56E+0 | -0.488 | -0.384 | -0.6 | 2.58E+0 | 2.54E+0 | 2.56E+0 | -0.76 | -0.76 | -0.696 | 2.72E-1 | -0.04 | 5.36E-1 | -0.336 | -0.444 | -0.392 | -0.252 | -0.408 | -0.212 | -0.416 | -0.388 | -0.728 | -0.328 | -0.26 | -0.28 | -0.636 | -0.636 | -0.516 | -0.1 | 1.24E-1 | -0.38 | 2.40E+0 | 2.32E+0 | 2.44E+0 | -0.416 | -0.304 | -0.364 | -0.312 | -0.48 | -0.136 | 1.25E+0 | 1.06E+0 | 1.26E+0 | 2.80E-2 | -0.124 | -0.364 | -2.11 | -2.48 | -1.94 | 2.40E+0 | 2.32E+0 | 2.44E+0 | 2.32E-1 | 1.68E-1 | 4.32E-1 | -0.252 | -0.364 | -0.436 | 1.64E+0 | 1.24E+0 | 1.63E+0 | -0.176 | -0.288 | -0.184 | -0.124 | -0.176 | 6.40E-2 | -0.116 | -0.212 | -0.148 | -0.288 | -0.24 | -0.28 | 2.40E+0 | 2.32E+0 | 2.44E+0 | -0.716 | -0.868 | -0.736 | 4.76E-1 | 1.40E-1 | 2.40E+0 | -5.86 | -5.92 | -5.9 | 1.44E-1 | 1.00E-1 | 1.36E-1 | 1.13E+0 | 1.06E+0 | 1.17E+0 | 6.88E-1 | 7.64E-1 | 7.40E-1 | 2.14E+0 | 2.31E+0 | 2.14E+0 | -0.508 | -0.468 | -0.552 | 6.64E-1 | 7.64E-1 | 6.72E-1 | -0.224 | -0.072 | -0.132 | 9.68E-1 | 9.60E-1 | 1.06E+0 | -0.812 | -0.724 | -1.1 | 1.44E+0 | 1.38E+0 | 1.46E+0 | -0.12 | -0.028 | -0.252 | 1.55E+0 | 1.58E+0 | 1.51E+0 | -0.112 | -0.056 | -0.148 | 2.76E-1 | -0.004 | -0.072 | 1.13E+0 | 1.06E+0 | 1.17E+0 | -0.356 | -0.284 | -0.404 | -0.304 | -0.536 | -0.224 | 6.36E-1 | 6.16E-1 | 5.24E-1 | -0.34 | -0.364 | -0.536 | 2.76E-1 | -0.004 | -0.072 | 1.13E+0 | 1.06E+0 | 1.17E+0 | -0.192 | 2.36E+0 | 2.31E+0 | -0.268 | -0.36 | -0.172 | 2.49E+0 | 2.65E+0 | 2.62E+0 | -0.196 | -0.184 | -0.092 | 1.20E+0 | 1.14E+0 | 1.19E+0 | -0.512 | -0.36 | -0.264 | -0.088 | -0.144 | -0.416 | 6.88E-1 | 7.64E-1 | 7.40E-1 | -0.584 | -0.664 | -0.324 | -0.208 | 8.80E-2 | -0.196 | -5.44 | -5.51 | -5.58 | 9.44E-1 | 9.68E-1 | 8.88E-1 | 9.44E-1 | 1.09E+0 | 9.84E-1 | 2.49E+0 | 2.51E+0 | 2.44E+0 | 2.51E+0 | 2.52E+0 | 2.44E+0 | -0.5 | -0.28 | -0.604 | 2.41E+0 | 2.40E+0 | 2.36E+0 | -0.436 | -0.308 | -0.36 | 2.50E+0 | 2.52E+0 | 2.44E+0 | -0.332 | -0.352 | -0.416 | 2.24E+0 | 1.91E+0 | 2.46E+0 | -0.188 | -0.104 | -0.224 | 1.83E+0 | 1.37E+0 | 2.34E+0 | 2.64E-1 | 1.96E-1 | 8.00E-2 | 9.20E-2 | 1.08E-1 | 6.80E-2 | 2.49E+0 | 2.51E+0 | 2.44E+0 | -0.572 | -0.556 | -0.584 | 8.80E-2 | -0.036 | 1.04E-1 | 4.40E-1 | 5.60E-1 | 6.08E-1 | -0.012 | -0.056 | -0.116 | 9.20E-2 | 1.08E-1 | 6.80E-2 | 2.49E+0 | 2.51E+0 | 2.44E+0 | 1.73E+0 | 1.63E+0 | 1.73E+0 | -0.344 | -0.216 | -0.236 | 2.08E+0 | 2.06E+0 | 1.98E+0 | -0.376 | -0.224 | -0.4 | 1.83E+0 | 1.78E+0 | 2.04E+0 | -0.096 | -0.372 | -0.368 | -0.088 | -0.124 | -0.288 | -0.376 | -0.224 | -0.4 | -0.62 | -0.58 | -0.756 | 1.12E-1 | 3.64E-1 | -0.204 | -5.56 | -5.51 | -2.16 | 5.96E-1 | 5.44E-1 | 5.08E-1 | 9.16E-1 | 1.18E+0 | 2.20E+0 | 7.20E-1 | 7.20E-1 | 6.08E-1 | 2.60E+0 | 2.62E+0 | 2.56E+0 | -0.36 | -0.292 | -0.484 | 1.87E+0 | 1.88E+0 | 2.02E+0 | 2.88E-1 | 4.28E-1 | 4.20E-1 | 1.65E+0 | 1.47E+0 | 1.61E+0 | 8.00E-1 | 8.12E-1 | 7.24E-1 | 8.40E-1 | 6.64E-1 | 1.61E+0 | -0.076 | 1.96E-1 | -0.08 | 1.60E-1 | 1.76E-1 | 5.44E-1 | 1.48E-1 | 3.96E-1 | -0.128 | 4.00E-3 | 1.64E-1 | -0.004 | 7.20E-1 | 7.20E-1 | 6.08E-1 | -0.996 | -1.04 | -1.02 | -0.3 | 4.40E-2 | -0.364 | 1.06E+0 | 9.76E-1 | 1.01E+0 | 2.00E-1 | 7.60E-2 | 1.60E-2 | 8.40E-1 | 6.64E-1 | 1.61E+0 | -0.076 | 1.96E-1 | -0.08 | 1.26E+0 | 1.12E+0 | 1.46E+0 | -0.544 | -0.364 | -0.572 | 1.57E+0 | 1.61E+0 | 1.58E+0 | -0.252 | -0.308 | -0.16 | 1.08E+0 | 9.28E-1 | 1.09E+0 | -0.36 | -0.464 | -0.544 | -0.232 | -0.312 | -0.36 | -0.076 | 1.96E-1 | -0.08 | -0.428 | -0.916 | -0.58 | 2.48E-1 | 4.20E-1 | -0.128
-1.05 | -1.08 | -1.1 | -0.776 | -0.832 | -0.896 | -0.968 | -0.912 | -0.984 | 1.44E-1 | -2.07 | -2.49 | -1.93 | 3.00E-1 | 4.96E-1 | 8.80E-2 | 2.39E+0 | 2.32E+0 | 2.42E+0 | 7.20E-1 | 6.76E-1 | 7.08E-1 | 1.81E+0 | 1.85E+0 | 1.65E+0 | -0.508 | -0.492 | -0.5 | 2.63E+0 | 2.53E+0 | 2.57E+0 | -0.768 | -0.88 | -0.68 | 3.28E-1 | -0.032 | 5.32E-1 | -0.54 | -0.464 | -0.332 | -0.344 | -0.176 | -0.252 | -0.388 | -0.384 | -0.636 | -0.24 | -0.416 | -0.212 | -0.704 | -0.576 | -0.608 | -0.088 | -0.044 | 8.00E-3 | 2.39E+0 | 2.32E+0 | 2.42E+0 | -0.556 | -0.308 | -0.564 | -0.424 | -0.416 | -0.28 | 1.13E+0 | 1.05E+0 | 1.21E+0 | -0.164 | -0.12 | -0.348 | -2.07 | -2.49 | -1.93 | 2.39E+0 | 2.32E+0 | 2.42E+0 | 2.24E-1 | 2.72E-1 | 5.84E-1 | -0.424 | -0.26 | -0.44 | 1.65E+0 | 1.24E+0 | 1.63E+0 | -0.196 | -0.196 | -0.208 | -0.18 | -0.292 | 1.08E-1 | -0.056 | -0.112 | -0.228 | -0.192 | -0.112 | -0.28 | 2.39E+0 | 2.32E+0 | 2.42E+0 | -0.588 | -0.824 | -0.62 | 4.96E-1 | 8.80E-2 | 2.39E+0 | -5.86 | -5.88 | -5.93 | 1.36E-1 | 1.48E-1 | 8.40E-2 | 1.13E+0 | 1.03E+0 | 1.08E+0 | 6.84E-1 | 7.68E-1 | 6.36E-1 | 2.11E+0 | 2.13E+0 | 2.00E+0 | -0.372 | -0.444 | -0.56 | 7.28E-1 | 8.04E-1 | 7.12E-1 | -0.052 | -0.188 | -0.068 | 9.68E-1 | 8.96E-1 | 9.92E-1 | -0.8 | -0.716 | -1.07 | 1.30E+0 | 1.39E+0 | 1.48E+0 | -0.184 | -0.036 | -0.272 | 1.59E+0 | 1.51E+0 | 1.52E+0 | -0.068 | -0.132 | -0.1 | -0.104 | 9.20E-2 | -0.16 | 1.13E+0 | 1.03E+0 | 1.08E+0 | -0.388 | -0.388 | -0.268 | -0.184 | -0.304 | -0.376 | 6.56E-1 | 6.20E-1 | 5.28E-1 | -0.364 | -0.216 | -0.304 | -0.104 | 9.20E-2 | -0.16 | 1.13E+0 | 1.03E+0 | 1.08E+0 | -0.176 | 2.24E+0 | 2.24E+0 | -0.16 | -0.18 | -0.332 | 2.63E+0 | 2.49E+0 | 2.50E+0 | -0.072 | -0.152 | -0.088 | 1.23E+0 | 1.13E+0 | 1.18E+0 | -0.168 | -0.392 | -0.392 | -0.144 | -0.24 | -0.424 | 6.84E-1 | 7.68E-1 | 6.36E-1 | -0.44 | -0.52 | -0.524 | -0.192 | -0.196 | -0.176 | -5.48 | -5.52 | -5.57 | 8.44E-1 | 9.04E-1 | 9.64E-1 | 1.10E+0 | 9.60E-1 | 9.76E-1 | 2.58E+0 | 2.50E+0 | 2.45E+0 | 2.48E+0 | 2.54E+0 | 2.43E+0 | -0.364 | -0.436 | -0.644 | 2.35E+0 | 2.40E+0 | 2.35E+0 | -0.416 | -0.324 | -0.328 | 2.37E+0 | 2.52E+0 | 2.44E+0 | -0.368 | -0.356 | -0.412 | 2.32E+0 | 1.80E+0 | 2.46E+0 | -0.284 | -0.116 | -0.2 | 1.83E+0 | 1.43E+0 | 2.44E+0 | 2.64E-1 | 1.20E-1 | 8.80E-2 | 7.20E-2 | 2.80E-1 | -0.032 | 2.58E+0 | 2.50E+0 | 2.45E+0 | -0.624 | -0.648 | -0.58 | 1.48E-1 | -0.032 | 1.20E-2 | 6.00E-1 | 5.76E-1 | 3.76E-1 | -0.012 | -0.196 | -0.004 | 7.20E-2 | 2.80E-1 | -0.032 | 2.58E+0 | 2.50E+0 | 2.45E+0 | 1.78E+0 | 1.63E+0 | 1.73E+0 | -0.384 | -0.208 | -0.368 | 1.95E+0 | 1.94E+0 | 2.08E+0 | -0.372 | -0.316 | -0.296 | 1.88E+0 | 1.77E+0 | 2.10E+0 | -0.244 | -0.128 | -0.236 | -0.168 | -0.128 | -0.404 | -0.372 | -0.316 | -0.296 | -0.708 | -0.684 | -0.772 | 2.08E-1 | 2.68E-1 | 1.48E-1 | -5.47 | -5.46 | -2.16 | 5.24E-1 | 6.20E-1 | 4.92E-1 | 1.20E+0 | 9.36E-1 | 2.10E+0 | 6.24E-1 | 7.20E-1 | 6.40E-1 | 2.52E+0 | 2.60E+0 | 2.56E+0 | -0.376 | -0.28 | -0.476 | 2.06E+0 | 1.87E+0 | 1.92E+0 | 4.68E-1 | 2.52E-1 | 4.00E-1 | 1.70E+0 | 1.46E+0 | 1.60E+0 | 8.68E-1 | 7.40E-1 | 6.40E-1 | 7.76E-1 | 6.72E-1 | 1.50E+0 | 6.00E-2 | 8.00E-2 | -0.104 | 1.84E-1 | 1.04E-1 | 6.16E-1 | 5.20E-2 | 3.96E-1 | -0.224 | 1.96E-1 | 1.48E-1 | -0.156 | 6.24E-1 | 7.20E-1 | 6.40E-1 | -0.968 | -0.968 | -0.912 | -0.16 | -0.12 | -0.464 | 1.08E+0 | 9.84E-1 | 1.01E+0 | 1.00E-1 | 1.76E-1 | 4.80E-2 | 7.76E-1 | 6.72E-1 | 1.50E+0 | 6.00E-2 | 8.00E-2 | -0.104 | 1.34E+0 | 1.10E+0 | 1.34E+0 | -0.384 | -0.484 | -0.548 | 1.58E+0 | 1.55E+0 | 1.70E+0 | -0.14 | -0.404 | -0.192 | 1.00E+0 | 9.08E-1 | 1.01E+0 | -0.488 | -0.432 | -0.432 | -0.32 | -0.216 | -0.368 | 6.00E-2 | 8.00E-2 | -0.104 | -0.668 | -0.448 | -0.7 | 1.20E-1 | 1.12E-1 | -0.052
-0.96 | -0.976 | -1.19 | -0.728 | -0.888 | -0.856 | -0.896 | -1 | -0.92 | 5.60E-2 | -2.1 | -2.42 | -1.87 | 2.64E-1 | 5.24E-1 | 1.32E-1 | 2.31E+0 | 2.25E+0 | 2.36E+0 | 7.68E-1 | 7.40E-1 | 7.60E-1 | 1.72E+0 | 1.74E+0 | 1.56E+0 | -0.36 | -0.412 | -0.584 | 2.58E+0 | 2.68E+0 | 2.62E+0 | -0.684 | -0.764 | -0.472 | 2.64E-1 | -0.08 | 5.96E-1 | -0.352 | -0.364 | -0.56 | -0.208 | -0.392 | -0.22 | -0.512 | -0.5 | -0.736 | -0.34 | -0.24 | -0.28 | -0.476 | -0.676 | -0.516 | 3.60E-2 | 5.60E-2 | -0.34 | 2.31E+0 | 2.25E+0 | 2.36E+0 | -0.404 | -0.388 | -0.304 | -0.304 | -0.264 | -0.408 | 1.32E+0 | 9.92E-1 | 1.37E+0 | -0.252 | -0.272 | -0.248 | -2.1 | -2.42 | -1.87 | 2.31E+0 | 2.25E+0 | 2.36E+0 | 3.04E-1 | 1.36E-1 | 4.32E-1 | -0.296 | -0.352 | -0.3 | 1.57E+0 | 1.18E+0 | 1.57E+0 | -0.296 | -0.28 | -0.296 | 1.20E-2 | -0.212 | -0.032 | -0.272 | -0.2 | -0.132 | -0.288 | -0.272 | -0.376 | 2.31E+0 | 2.25E+0 | 2.36E+0 | -0.7 | -0.604 | -0.74 | 5.24E-1 | 1.32E-1 | 2.31E+0 | -5.93 | -5.93 | -5.9 | 9.60E-2 | 9.20E-2 | 1.36E-1 | 1.06E+0 | 1.15E+0 | 1.16E+0 | 7.52E-1 | 6.84E-1 | 7.48E-1 | 2.27E+0 | 2.34E+0 | 2.24E+0 | -0.52 | -0.336 | -0.372 | 6.72E-1 | 7.76E-1 | 8.40E-1 | -0.2 | -0.076 | -0.14 | 1.02E+0 | 1.07E+0 | 1.06E+0 | -0.924 | -0.624 | -1.01 | 1.52E+0 | 1.42E+0 | 1.43E+0 | -0.116 | -0.108 | -0.168 | 1.54E+0 | 1.61E+0 | 1.62E+0 | -0.14 | -0.012 | -0.008 | 1.28E-1 | -0.016 | -0.076 | 1.06E+0 | 1.15E+0 | 1.16E+0 | -0.268 | -0.26 | -0.388 | -0.316 | -0.4 | -0.496 | 5.72E-1 | 6.80E-1 | 6.12E-1 | -0.2 | -0.324 | -0.4 | 1.28E-1 | -0.016 | -0.076 | 1.06E+0 | 1.15E+0 | 1.16E+0 | -0.16 | 2.40E+0 | 2.30E+0 | -0.292 | -0.368 | -0.172 | 2.50E+0 | 2.73E+0 | 2.66E+0 | -0.2 | -0.08 | -0.224 | 1.08E+0 | 1.21E+0 | 1.13E+0 | -0.432 | -0.24 | -0.248 | -0.272 | -0.16 | -0.28 | 7.52E-1 | 6.84E-1 | 7.48E-1 | -0.612 | -0.62 | -0.252 | -0.096 | -0.024 | -0.304 | -5.56 | -5.48 | -5.54 | 1.00E+0 | 9.44E-1 | 8.64E-1 | 9.44E-1 | 1.10E+0 | 1.09E+0 | 2.44E+0 | 2.56E+0 | 2.39E+0 | 2.64E+0 | 2.65E+0 | 2.62E+0 | -0.508 | -0.3 | -0.492 | 2.42E+0 | 2.35E+0 | 2.42E+0 | -0.328 | -0.428 | -0.556 | 2.55E+0 | 2.46E+0 | 2.36E+0 | -0.444 | -0.44 | -0.516 | 2.26E+0 | 1.97E+0 | 2.40E+0 | -0.168 | -0.192 | -0.416 | 1.88E+0 | 1.37E+0 | 2.35E+0 | 1.64E-1 | 3.04E-1 | 1.88E-1 | 2.08E-1 | 3.20E-2 | 1.00E-1 | 2.44E+0 | 2.56E+0 | 2.39E+0 | -0.54 | -0.532 | -0.644 | -0.064 | 7.60E-2 | 9.60E-2 | 3.68E-1 | 4.88E-1 | 6.24E-1 | -0.116 | -0.02 | -0.116 | 2.08E-1 | 3.20E-2 | 1.00E-1 | 2.44E+0 | 2.56E+0 | 2.39E+0 | 1.73E+0 | 1.74E+0 | 1.82E+0 | -0.136 | -0.332 | -0.224 | 2.07E+0 | 2.10E+0 | 1.97E+0 | -0.188 | -0.196 | -0.376 | 1.68E+0 | 1.63E+0 | 2.05E+0 | -0.1 | -0.22 | -0.396 | 6.00E-2 | 3.20E-2 | -0.28 | -0.188 | -0.196 | -0.376 | -0.628 | -0.588 | -0.524 | 1.08E-1 | 6.80E-2 | -0.132 | -5.52 | -5.51 | -2.11 | 6.16E-1 | 5.32E-1 | 5.96E-1 | 9.12E-1 | 1.11E+0 | 2.34E+0 | 7.44E-1 | 6.24E-1 | 6.88E-1 | 2.59E+0 | 2.49E+0 | 2.45E+0 | -0.244 | -0.396 | -0.364 | 1.78E+0 | 1.94E+0 | 2.20E+0 | 2.88E-1 | 4.88E-1 | 1.88E-1 | 1.46E+0 | 1.57E+0 | 1.48E+0 | 6.04E-1 | 8.20E-1 | 7.76E-1 | 8.48E-1 | 5.68E-1 | 1.62E+0 | 4.00E-3 | 1.72E-1 | 1.04E-1 | 2.40E-1 | 1.84E-1 | 5.28E-1 | 1.60E-1 | 3.20E-1 | -0.116 | 8.00E-3 | 5.20E-2 | -0.004 | 7.44E-1 | 6.24E-1 | 6.88E-1 | -1.11 | -1.02 | -0.996 | -0.256 | -0.232 | -0.36 | 9.36E-1 | 9.08E-1 | 1.06E+0 | 1.80E-1 | 6.40E-2 | 1.12E-1 | 8.48E-1 | 5.68E-1 | 1.62E+0 | 4.00E-3 | 1.72E-1 | 1.04E-1 | 1.27E+0 | 9.76E-1 | 1.46E+0 | -0.556 | -0.404 | -0.444 | 1.64E+0 | 1.62E+0 | 1.54E+0 | -0.248 | -0.1 | -0.304 | 1.07E+0 | 8.52E-1 | 1.23E+0 | -0.32 | -0.336 | -0.544 | -0.232 | -0.312 | -0.248 | 4.00E-3 | 1.72E-1 | 1.04E-1 | -0.568 | -0.816 | -0.564 | -0.004 | 3.00E-1 | -0.112
-0.968 | -1.06 | -1.09 | -0.776 | -0.888 | -0.896 | -0.912 | -0.92 | -0.976 | 1.68E-1 | -2.06 | -2.49 | -1.88 | 2.64E-1 | 5.24E-1 | 9.60E-2 | 2.40E+0 | 2.25E+0 | 2.43E+0 | 8.36E-1 | 7.68E-1 | 6.84E-1 | 1.68E+0 | 1.86E+0 | 1.56E+0 | -0.476 | -0.516 | -0.476 | 2.59E+0 | 2.45E+0 | 2.61E+0 | -0.672 | -0.748 | -0.524 | 2.80E-1 | -0.096 | 6.20E-1 | -0.388 | -0.356 | -0.4 | -0.196 | -0.22 | -0.256 | -0.44 | -0.504 | -0.724 | -0.396 | -0.28 | -0.296 | -0.508 | -0.564 | -0.636 | -0.104 | 8.40E-2 | -0.288 | 2.40E+0 | 2.25E+0 | 2.43E+0 | -0.44 | -0.304 | -0.512 | -0.28 | -0.464 | -0.4 | 1.27E+0 | 9.28E-1 | 1.34E+0 | -0.26 | -0.248 | -0.34 | -2.06 | -2.49 | -1.88 | 2.40E+0 | 2.25E+0 | 2.43E+0 | 3.44E-1 | 1.52E-1 | 4.56E-1 | -0.396 | -0.344 | -0.336 | 1.66E+0 | 9.04E-1 | 1.56E+0 | -0.204 | -0.288 | -0.292 | 2.80E-2 | -0.216 | 7.20E-2 | -0.112 | -0.204 | -0.26 | -0.304 | -0.248 | -0.264 | 2.40E+0 | 2.25E+0 | 2.43E+0 | -0.724 | -0.6 | -0.748 | 5.24E-1 | 9.60E-2 | 2.40E+0 | -5.92 | -5.88 | -5.87 | 1.36E-1 | 9.60E-2 | 1.28E-1 | 1.13E+0 | 1.06E+0 | 1.07E+0 | 7.44E-1 | 7.84E-1 | 6.20E-1 | 2.24E+0 | 2.33E+0 | 2.04E+0 | -0.352 | -0.52 | -0.52 | 7.20E-1 | 8.04E-1 | 8.00E-1 | -0.06 | -0.212 | -0.128 | 1.02E+0 | 9.28E-1 | 9.92E-1 | -0.912 | -0.632 | -1.01 | 1.35E+0 | 1.38E+0 | 1.43E+0 | -0.208 | -0.04 | -0.176 | 1.59E+0 | 1.53E+0 | 1.54E+0 | -0.04 | -0.02 | -0.024 | 4.80E-2 | -0.044 | -0.06 | 1.13E+0 | 1.06E+0 | 1.07E+0 | -0.364 | -0.248 | -0.248 | -0.164 | -0.304 | -0.504 | 5.20E-1 | 6.76E-1 | 5.12E-1 | -0.2 | -0.188 | -0.304 | 4.80E-2 | -0.044 | -0.06 | 1.13E+0 | 1.06E+0 | 1.07E+0 | -0.144 | 2.28E+0 | 2.28E+0 | -0.136 | -0.188 | -0.364 | 2.50E+0 | 2.66E+0 | 2.62E+0 | -0.192 | -0.184 | -0.088 | 1.26E+0 | 1.14E+0 | 1.13E+0 | -0.288 | -0.352 | -0.424 | -0.152 | -0.152 | -0.424 | 7.44E-1 | 7.84E-1 | 6.20E-1 | -0.5 | -0.624 | -0.44 | -0.076 | -0.18 | -0.172 | -5.48 | -5.51 | -5.54 | 8.80E-1 | 9.12E-1 | 8.96E-1 | 9.60E-1 | 9.84E-1 | 9.76E-1 | 2.57E+0 | 2.56E+0 | 2.44E+0 | 2.45E+0 | 2.62E+0 | 2.44E+0 | -0.372 | -0.336 | -0.62 | 2.35E+0 | 2.40E+0 | 2.41E+0 | -0.432 | -0.308 | -0.512 | 2.50E+0 | 2.64E+0 | 2.47E+0 | -0.464 | -0.352 | -0.424 | 2.32E+0 | 1.85E+0 | 2.38E+0 | -0.276 | -0.112 | -0.236 | 1.88E+0 | 1.42E+0 | 2.38E+0 | 1.36E-1 | 1.76E-1 | 1.92E-1 | 8.40E-2 | 2.04E-1 | -0.036 | 2.57E+0 | 2.56E+0 | 2.44E+0 | -0.632 | -0.612 | -0.596 | -0.012 | -0.024 | -0.024 | 4.56E-1 | 5.92E-1 | 4.56E-1 | -0.14 | -0.064 | -0.112 | 8.40E-2 | 2.04E-1 | -0.036 | 2.57E+0 | 2.56E+0 | 2.44E+0 | 1.72E+0 | 1.64E+0 | 1.81E+0 | -0.144 | -0.192 | -0.352 | 1.90E+0 | 1.96E+0 | 2.11E+0 | -0.232 | -0.22 | -0.42 | 1.73E+0 | 1.65E+0 | 2.10E+0 | -0.12 | -0.24 | -0.4 | -0.132 | -0.116 | -0.38 | -0.232 | -0.22 | -0.42 | -0.796 | -0.688 | -0.728 | 5.20E-2 | 1.84E-1 | -0.052 | -5.45 | -5.46 | -2.11 | 5.36E-1 | 5.40E-1 | 5.00E-1 | 1.12E+0 | 1.12E+0 | 2.14E+0 | 6.16E-1 | 7.36E-1 | 6.24E-1 | 2.60E+0 | 2.49E+0 | 2.44E+0 | -0.352 | -0.288 | -0.352 | 1.88E+0 | 1.87E+0 | 1.99E+0 | 4.12E-1 | 2.92E-1 | 1.96E-1 | 1.70E+0 | 1.47E+0 | 1.62E+0 | 6.36E-1 | 6.92E-1 | 7.24E-1 | 7.76E-1 | 6.72E-1 | 1.52E+0 | -0.048 | 2.00E-1 | -0.064 | 1.76E-1 | 1.84E-1 | 6.64E-1 | -0.008 | 4.12E-1 | -0.136 | 1.84E-1 | 1.64E-1 | -0.108 | 6.16E-1 | 7.36E-1 | 6.24E-1 | -1.08 | -0.964 | -0.992 | -0.276 | -0.236 | -0.492 | 1.06E+0 | 9.00E-1 | 1.01E+0 | 1.80E-1 | 7.60E-2 | 1.28E-1 | 7.76E-1 | 6.72E-1 | 1.52E+0 | -0.048 | 2.00E-1 | -0.064 | 1.35E+0 | 1.10E+0 | 1.34E+0 | -0.408 | -0.472 | -0.54 | 1.58E+0 | 1.62E+0 | 1.69E+0 | -0.256 | -0.128 | -0.328 | 1.01E+0 | 8.08E-1 | 1.06E+0 | -0.472 | -0.448 | -0.552 | -0.232 | -0.232 | -0.376 | -0.048 | 2.00E-1 | -0.064 | -0.556 | -0.708 | -0.544 | 2.40E-2 | 1.24E-1 | -0.036
-1.03 | -0.992 | -1.19 | -0.728 | -0.824 | -0.848 | -0.96 | -0.984 | -0.936 | 4.80E-2 | -2.12 | -2.42 | -1.92 | 3.00E-1 | 4.88E-1 | 1.28E-1 | 2.30E+0 | 2.32E+0 | 2.34E+0 | 6.40E-1 | 6.44E-1 | 7.88E-1 | 1.84E+0 | 1.74E+0 | 1.66E+0 | -0.384 | -0.408 | -0.644 | 2.62E+0 | 2.71E+0 | 2.56E+0 | -0.748 | -0.864 | -0.604 | 3.12E-1 | -0.016 | 5.20E-1 | -0.476 | -0.448 | -0.504 | -0.32 | -0.32 | -0.224 | -0.548 | -0.368 | -0.648 | -0.208 | -0.36 | -0.224 | -0.636 | -0.632 | -0.524 | 6.00E-2 | -0.052 | -0.096 | 2.30E+0 | 2.32E+0 | 2.34E+0 | -0.496 | -0.364 | -0.384 | -0.4 | -0.264 | -0.24 | 1.18E+0 | 1.12E+0 | 1.26E+0 | -0.16 | -0.14 | -0.248 | -2.12 | -2.42 | -1.92 | 2.30E+0 | 2.32E+0 | 2.34E+0 | 1.92E-1 | 2.56E-1 | 5.60E-1 | -0.296 | -0.268 | -0.428 | 1.56E+0 | 1.43E+0 | 1.62E+0 | -0.304 | -0.204 | -0.184 | -0.124 | -0.292 | 8.00E-3 | -0.2 | -0.12 | -0.136 | -0.2 | -0.144 | -0.4 | 2.30E+0 | 2.32E+0 | 2.34E+0 | -0.596 | -0.768 | -0.628 | 4.88E-1 | 1.28E-1 | 2.30E+0 | -5.87 | -5.94 | -5.95 | 9.60E-2 | 1.48E-1 | 8.40E-2 | 1.07E+0 | 1.17E+0 | 1.16E+0 | 6.84E-1 | 6.72E-1 | 7.56E-1 | 2.16E+0 | 2.11E+0 | 2.19E+0 | -0.496 | -0.32 | -0.396 | 6.64E-1 | 7.68E-1 | 7.28E-1 | -0.192 | -0.072 | -0.072 | 9.68E-1 | 1.03E+0 | 1.06E+0 | -0.796 | -0.704 | -1.09 | 1.46E+0 | 1.43E+0 | 1.46E+0 | -0.12 | -0.124 | -0.248 | 1.54E+0 | 1.59E+0 | 1.59E+0 | -0.116 | -0.136 | -0.116 | -0.04 | 1.00E-1 | -0.184 | 1.07E+0 | 1.17E+0 | 1.16E+0 | -0.288 | -0.388 | -0.412 | -0.3 | -0.428 | -0.392 | 7.00E-1 | 5.92E-1 | 6.12E-1 | -0.32 | -0.36 | -0.428 | -0.04 | 1.00E-1 | -0.184 | 1.07E+0 | 1.17E+0 | 1.16E+0 | -0.184 | 2.36E+0 | 2.23E+0 | -0.288 | -0.292 | -0.136 | 2.61E+0 | 2.52E+0 | 2.54E+0 | -0.108 | -0.064 | -0.236 | 1.12E+0 | 1.20E+0 | 1.18E+0 | -0.376 | -0.192 | -0.256 | -0.256 | -0.256 | -0.328 | 6.84E-1 | 6.72E-1 | 7.56E-1 | -0.58 | -0.524 | -0.324 | -0.208 | -0.008 | -0.284 | -5.54 | -5.48 | -5.58 | 9.60E-1 | 9.40E-1 | 9.32E-1 | 1.08E+0 | 1.08E+0 | 1.07E+0 | 2.48E+0 | 2.49E+0 | 2.38E+0 | 2.68E+0 | 2.53E+0 | 2.64E+0 | -0.496 | -0.424 | -0.496 | 2.43E+0 | 2.36E+0 | 2.37E+0 | -0.332 | -0.44 | -0.404 | 2.42E+0 | 2.31E+0 | 2.34E+0 | -0.36 | -0.452 | -0.54 | 2.26E+0 | 1.93E+0 | 2.48E+0 | -0.2 | -0.208 | -0.376 | 1.83E+0 | 1.37E+0 | 2.43E+0 | 2.52E-1 | 3.08E-1 | 9.20E-2 | 1.92E-1 | 8.80E-2 | 8.00E-2 | 2.48E+0 | 2.49E+0 | 2.38E+0 | -0.552 | -0.564 | -0.648 | 1.36E-1 | 6.40E-2 | 8.80E-2 | 5.36E-1 | 4.64E-1 | 5.52E-1 | 8.00E-3 | -0.152 | -0.016 | 1.92E-1 | 8.80E-2 | 8.00E-2 | 2.48E+0 | 2.49E+0 | 2.38E+0 | 1.80E+0 | 1.79E+0 | 1.74E+0 | -0.364 | -0.412 | -0.244 | 2.15E+0 | 2.08E+0 | 1.93E+0 | -0.324 | -0.296 | -0.292 | 1.83E+0 | 1.74E+0 | 2.03E+0 | -0.212 | -0.14 | -0.26 | 1.20E-1 | 1.20E-2 | -0.292 | -0.324 | -0.296 | -0.292 | -0.564 | -0.576 | -0.596 | 2.84E-1 | 1.00E-1 | 3.60E-2 | -5.52 | -5.51 | -2.18 | 5.88E-1 | 6.12E-1 | 5.88E-1 | 9.80E-1 | 9.48E-1 | 2.32E+0 | 7.04E-1 | 6.24E-1 | 6.88E-1 | 2.51E+0 | 2.64E+0 | 2.57E+0 | -0.256 | -0.388 | -0.488 | 1.93E+0 | 1.95E+0 | 2.13E+0 | 3.00E-1 | 4.48E-1 | 4.28E-1 | 1.50E+0 | 1.57E+0 | 1.46E+0 | 8.56E-1 | 8.44E-1 | 6.00E-1 | 8.48E-1 | 5.68E-1 | 1.59E+0 | 8.80E-2 | 8.80E-2 | 7.60E-2 | 2.48E-1 | 1.20E-1 | 4.72E-1 | 1.68E-1 | 2.88E-1 | -0.236 | 1.20E-2 | 4.00E-2 | -0.004 | 7.04E-1 | 6.24E-1 | 6.88E-1 | -1 | -1.02 | -0.908 | -0.184 | -0.1 | -0.376 | 9.36E-1 | 1.01E+0 | 1.06E+0 | 6.40E-2 | 1.80E-1 | 4.40E-2 | 8.48E-1 | 5.68E-1 | 1.59E+0 | 8.80E-2 | 8.80E-2 | 7.60E-2 | 1.28E+0 | 1.00E+0 | 1.45E+0 | -0.528 | -0.392 | -0.436 | 1.63E+0 | 1.56E+0 | 1.57E+0 | -0.148 | -0.364 | -0.184 | 1.07E+0 | 9.48E-1 | 1.18E+0 | -0.352 | -0.336 | -0.424 | -0.344 | -0.304 | -0.272 | 8.80E-2 | 8.80E-2 | 7.60E-2 | -0.676 | -0.624 | -0.704 | 8.80E-2 | 2.64E-1 | -0.128